## sheet1
工序名称 | 批号 | 新卷号 | 出料长度 | 出料厚度 | 出料宽度 | 出料重量 | 备注 | 机组名称 | 工序状态 | 检验结果 | 班组 | 参与人 | 来料重量 | 成材率 | 工序要求 | 来料编码 | 来料名称 | 来料规格 | 产品编码 | 产品名称 | 产品规格 | 膜名称 | 排序 | 主计划号 | 子计划号 | 工序流程编码 | 工序流程名称 | 工单需求 | 计划开始时间 | 计划结束时间 | 工单状态 | 开始时间 | 产出时间 | 组织名称 | 卷号ID | 操作工人 | 报工人 | 检验 | 来料厚度 | 来料长度 | 来料宽度 | 是否分卷 | 原卷号 | 工单要求 | 是否成品 | 不良现象 | 是否入库 | 入库审核 | 生产工时 | 工单行号
覆膜 | JG1224040239-222 | JG1224040239-222 | 3230 | 0.19 | 710 | 1970 | 板面发黄，传动侧黄条印重，偶有黄斑，色差，辊印。卷芯传边来料轻微顶伤 | 九天覆膜-9 | 合格 | 让步接收 | 乙 | 黄宏涛,李忠 | 1793 | 1.0987 | / | 30110014 | 铬钝化卷 | 0.1-SPCC | 30312002 | 双面钢塑复合卷 | 0.19-SPCC | 明绿改性膜-1 | 10 | MO001335 | MO001335-009 | FM001 | 覆膜模板 | 1793 | 2024-07-07 | 2024-07-07 | 5 | 2024-08-06 06:16:45 | 2024-08-06 07:27:09 | 江苏九天光电科技有限公司 | 226201 | 李忠 |  |  | 0.1 | 0 | 710 | 1 | JG1224040239-222 |  | 1 | H黄斑(板面发黄，传动侧黄条印重，偶有黄斑，色差，辊印。卷芯传边来料轻微顶伤) | 是 | 是 | 71 | 9
覆膜 | JG12240703812 | JG122407038123 | 4060 | 0.165 | 710 | 2360 | 板面黄条印，砂轮印 | 九天覆膜-9 | 合格 | 让步接收 | 乙 | 黄宏涛,李忠 | 2360 | 1 | / | 30110014 | 铬钝化卷 | 0.1-SPCC | 30312001 | 双面钢塑复合卷 | 0.165-SPCC | 明绿改性膜-1 | 10 | MO002369 | MO002369-002-03 | FM001 | 覆膜模板 | 6670 | 2024-08-05 | 2024-08-05 | 3 | 2024-08-06 02:53:40 | 2024-08-06 04:59:44 | 江苏九天光电科技有限公司 | 0 | 李忠 |  | 1 | 0.165 | 4060 | 710 | 1 | JG122407038123 |  | 1 |  | 是 | 是 | 252 | 2
覆膜 | JG12240703812 | JG122407038122 | 4020 | 0.165 | 710 | 2336 | 1800米下膜传动侧15-25公分内粘膜膜起筋 | 九天覆膜-9 | 合格 | 让步接收 | 乙 | 黄宏涛,李忠 | 2336 | 1 | / | 30110014 | 铬钝化卷 | 0.1-SPCC | 30312001 | 双面钢塑复合卷 | 0.165-SPCC | 明绿改性膜-1 | 10 | MO002369 | MO002369-002-02 | FM001 | 覆膜模板 | 6670 | 2024-08-05 | 2024-08-05 | 3 | 2024-08-06 02:53:40 | 2024-08-06 04:59:44 | 江苏九天光电科技有限公司 | 0 | 李忠 |  | 1 | 0.165 | 4020 | 710 | 1 | JG122407038122 |  | 1 | Q起筋(1800米下膜传动侧15-25公分内粘膜膜起筋) | 是 | 是 | 252 | 2
覆膜 | JG12240703812 | JG122407038121 | 4360 | 0.165 | 710 | 2522 | 卷芯200米内传边来料撞伤打皱宽2公分，2210米下膜操作侧10公分内粘膜起筋，3900米下膜传动侧20公分内粘膜膜起筋，660-720米内操作侧29公分处有5个0.18-1.24平方毫米孔洞，3470米传动侧20公分处个0.18平方毫米孔洞，300-400米内板面有黄条印，砂轮印 | 九天覆膜-9 | 待判定 | 5 | 乙 | 黄宏涛,李忠 | 2522 | 1 | / | 30110014 | 铬钝化卷 | 0.1-SPCC | 30312001 | 双面钢塑复合卷 | 0.165-SPCC | 明绿改性膜-1 | 10 | MO002369 | MO002369-002-01 | FM001 | 覆膜模板 | 6670 | 2024-08-05 | 2024-08-05 | 3 | 2024-08-06 02:53:40 | 2024-08-06 04:59:44 | 江苏九天光电科技有限公司 | 0 | 李忠 |  | 1 | 0.165 | 4360 | 710 | 1 | JG122407038121 |  | 1 | Z撞伤(卷芯200米内传边来料撞伤打皱宽2公分),Q起筋(2210米下膜操作侧10公分内粘膜起筋，3900米下膜传动侧20公分内粘膜膜起筋),K孔洞(660-720米内操作侧29公分处有5个0.18-1.24平方毫米孔洞，3470米传动侧20公分处个0.18平方毫米孔洞),H黄条印(300-400米内板面有黄条印，砂轮印。) |  |  | 252 | 2
覆膜 | JG12240702061 | JG12240702061 | 2380 | 0.25 | 610 | 1878 | 365米操作侧20公分大虫锈斑（已夹纸） | 九天覆膜-5 | 待判定 | 5 | 乙 | 冯忠平,何志宏 | 1768 | 1.0622 | / | 30110011 | 铬钝化卷 | 0.15-SPCC | 30312017 | 双面钢塑复合卷 | 0.25-SPCC | 明绿改性膜-2 | 10 | MO002086 | MO002086-002 | FM001 | 覆膜模板 | 1768 | 2024-07-26 | 2024-07-26 | 3 | 2024-08-06 04:07:36 | 2024-08-06 04:39:26 | 江苏九天光电科技有限公司 | 261656 | 何志宏 |  |  | 0.15 | 0 | 610 | 1 | JG12240702061 |  | 1 | C虫斑(365米操作侧20公分大虫锈斑) | 否 | 否 |  | 2
覆膜 | JG12240705271 | JG122407052713 | 2325 | 0.25 | 610 | 1700 |  | 九天覆膜-5 | 合格 | 合格品 | 乙 | 冯忠平,何志宏 | 1700 | 1 | / | 30110011 | 铬钝化卷 | 0.15-SPCC | 30312017 | 双面钢塑复合卷 | 0.25-SPCC | 明绿改性膜-2 | 10 | MO002370 | MO002370-004-03 | FM001 | 覆膜模板 | 4761 | 2024-08-05 | 2024-08-05 | 5 | 2024-08-06 02:09:39 | 2024-08-06 03:58:17 | 江苏九天光电科技有限公司 | 0 | 何志宏 |  | 1 | 0.25 | 2325 | 610 | 1 | JG122407052713 |  | 1 |  | 是 | 是 | 145 | 4
覆膜 | JG12240705271 | JG122407052712 | 2325 | 0.25 | 610 | 1702 |  | 九天覆膜-5 | 合格 | 合格品 | 乙 | 冯忠平,何志宏 | 1702 | 1 | / | 30110011 | 铬钝化卷 | 0.15-SPCC | 30312017 | 双面钢塑复合卷 | 0.25-SPCC | 明绿改性膜-2 | 10 | MO002370 | MO002370-004-02 | FM001 | 覆膜模板 | 4761 | 2024-08-05 | 2024-08-05 | 5 | 2024-08-06 02:09:39 | 2024-08-06 03:58:17 | 江苏九天光电科技有限公司 | 0 | 何志宏 |  | 1 | 0.25 | 2325 | 610 | 1 | JG122407052712 |  | 1 |  | 是 | 是 | 145 | 4
覆膜 | JG12240705271 | JG122407052711 | 2325 | 0.25 | 610 | 1704 |  | 九天覆膜-5 | 合格 | 合格品 | 乙 | 冯忠平,何志宏 | 1704 | 1 | / | 30110011 | 铬钝化卷 | 0.15-SPCC | 30312017 | 双面钢塑复合卷 | 0.25-SPCC | 明绿改性膜-2 | 10 | MO002370 | MO002370-004-01 | FM001 | 覆膜模板 | 4761 | 2024-08-05 | 2024-08-05 | 5 | 2024-08-06 02:09:39 | 2024-08-06 03:58:17 | 江苏九天光电科技有限公司 | 0 | 何志宏 |  | 1 | 0.25 | 2325 | 610 | 1 | JG122407052711 |  | 1 |  | 是 | 是 | 145 | 4
覆膜 | JG12240704132 | JG122407041324 | 3050 | 0.19 | 710 | 1826 | 尾部板面有白斑 | 九天覆膜-9 | 合格 | 让步接收 | 乙 | 黄宏涛,李忠 | 1826 | 1 | / | 30110014 | 铬钝化卷 | 0.1-SPCC | 30312002 | 双面钢塑复合卷 | 0.19-SPCC | 明绿改性膜-1 | 10 | MO002369 | MO002369-005-04 | FM001 | 覆膜模板 | 6693 | 2024-08-05 | 2024-08-05 | 3 | 2024-08-06 01:04:19 | 2024-08-06 02:37:01 | 江苏九天光电科技有限公司 | 0 | 李忠 |  | 1 | 0.19 | 3050 | 710 | 1 | JG122407041324 |  | 1 |  | 是 | 是 | 155 | 5
覆膜 | JG12240704132 | JG122407041323 | 3000 | 0.19 | 710 | 1794 |  | 九天覆膜-9 | 合格 | 合格品 | 乙 | 黄宏涛,李忠 | 1794 | 1 | / | 30110014 | 铬钝化卷 | 0.1-SPCC | 30312002 | 双面钢塑复合卷 | 0.19-SPCC | 明绿改性膜-1 | 10 | MO002369 | MO002369-005-03 | FM001 | 覆膜模板 | 6693 | 2024-08-05 | 2024-08-05 | 3 | 2024-08-06 01:04:19 | 2024-08-06 02:37:01 | 江苏九天光电科技有限公司 | 0 | 李忠 |  | 1 | 0.19 | 3000 | 710 | 1 | JG122407041323 |  | 1 |  | 是 | 是 | 155 | 5
覆膜 | JG12240704132 | JG122407041322 | 3180 | 0.19 | 710 | 1900 | 卷芯450米处下膜操作侧30公分内有膜起筋（有视频） | 九天覆膜-9 | 待判定 | 5 | 乙 | 黄宏涛,李忠 | 1900 | 1 | / | 30110014 | 铬钝化卷 | 0.1-SPCC | 30312002 | 双面钢塑复合卷 | 0.19-SPCC | 明绿改性膜-1 | 10 | MO002369 | MO002369-005-02 | FM001 | 覆膜模板 | 6693 | 2024-08-05 | 2024-08-05 | 3 | 2024-08-06 01:04:19 | 2024-08-06 02:37:01 | 江苏九天光电科技有限公司 | 0 | 李忠 |  | 1 | 0.19 | 3180 | 710 | 1 | JG122407041322 |  | 1 | Q起筋(卷芯450米处下膜操作侧30公分内有膜起筋（有视频）) |  |  | 155 | 5
覆膜 | JG12240704132 | JG122407041321 | 3180 | 0.19 | 710 | 1896 |  | 九天覆膜-9 | 合格 | 合格品 | 乙 | 黄宏涛,李忠 | 1896 | 1 | / | 30110014 | 铬钝化卷 | 0.1-SPCC | 30312002 | 双面钢塑复合卷 | 0.19-SPCC | 明绿改性膜-1 | 10 | MO002369 | MO002369-005-01 | FM001 | 覆膜模板 | 6693 | 2024-08-05 | 2024-08-05 | 3 | 2024-08-06 01:04:19 | 2024-08-06 02:37:01 | 江苏九天光电科技有限公司 | 0 | 李忠 |  | 1 | 0.19 | 3180 | 710 | 1 | JG122407041321 |  | 1 |  | 是 | 是 | 155 | 5
覆膜 | JG12240704841 | JG122407048413 | 2330 | 0.25 | 610 | 1712 | 1800米后操作侧6公分宽锈斑 | 九天覆膜-5 | 待判定 | 5 | 乙 | 冯忠平,何志宏 | 1712 | 1 | / | 30110011 | 铬钝化卷 | 0.15-SPCC | 30312017 | 双面钢塑复合卷 | 0.25-SPCC | 明绿改性膜-2 | 10 | MO002370 | MO002370-003-03 | FM001 | 覆膜模板 | 4763 | 2024-08-05 | 2024-08-05 | 3 | 2024-08-06 00:25:54 | 2024-08-06 02:04:29 | 江苏九天光电科技有限公司 | 0 | 何志宏 |  | 1 | 0.25 | 2330 | 610 | 1 | JG122407048413 |  | 1 | X锈斑(1800米后操作侧6公分宽锈斑) |  |  | 198 | 3
覆膜 | JG12240704841 | JG122407048412 | 2325 | 0.25 | 610 | 1710 |  | 九天覆膜-5 | 合格 | 合格品 | 乙 | 冯忠平,何志宏 | 1710 | 1 | / | 30110011 | 铬钝化卷 | 0.15-SPCC | 30312017 | 双面钢塑复合卷 | 0.25-SPCC | 明绿改性膜-2 | 10 | MO002370 | MO002370-003-02 | FM001 | 覆膜模板 | 4763 | 2024-08-05 | 2024-08-05 | 3 | 2024-08-06 00:25:54 | 2024-08-06 02:04:29 | 江苏九天光电科技有限公司 | 0 | 何志宏 |  | 1 | 0.25 | 2325 | 610 | 1 | JG122407048412 |  | 1 |  | 是 | 是 | 198 | 3
覆膜 | JG12240704841 | JG122407048411 | 2325 | 0.25 | 610 | 1710 |  | 九天覆膜-5 | 合格 | 合格品 | 乙 | 冯忠平,何志宏 | 1710 | 1 | / | 30110011 | 铬钝化卷 | 0.15-SPCC | 30312017 | 双面钢塑复合卷 | 0.25-SPCC | 明绿改性膜-2 | 10 | MO002370 | MO002370-003-01 | FM001 | 覆膜模板 | 4763 | 2024-08-05 | 2024-08-05 | 3 | 2024-08-06 00:25:54 | 2024-08-06 02:04:29 | 江苏九天光电科技有限公司 | 0 | 何志宏 |  | 1 | 0.25 | 2325 | 610 | 1 | JG122407048411 |  | 1 |  | 是 | 是 | 198 | 3
覆膜 | JG1224070281 | JG12240702813 | 2400 | 0.25 | 610 | 1830 |  | 九天覆膜-8 | 合格 | 合格品 | 乙 | 冯忠平,何志宏 | 1830 | 1 | / | 30110011 | 铬钝化卷 | 0.15-SPCC | 30312017 | 双面钢塑复合卷 | 0.25-SPCC | 明绿改性膜-2 | 10 | MO002296 | MO002296-002-03 | FM001 | 覆膜模板 | 5099 | 2024-08-02 | 2024-08-02 | 3 | 2024-08-05 22:23:27 | 2024-08-06 00:12:46 | 江苏九天光电科技有限公司 | 0 | 徐新圣 |  | 1 | 0.25 | 2400 | 610 | 1 | JG12240702813 |  | 1 |  | 是 | 是 | 218 | 2
覆膜 | JG1224070281 | JG12240702812 | 2400 | 0.25 | 610 | 1820 | 1200米操作侧撞伤缺口5毫米宽 | 九天覆膜-8 | 合格 | 让步接收 | 乙 | 冯忠平,何志宏 | 1820 | 1 | / | 30110011 | 铬钝化卷 | 0.15-SPCC | 30312017 | 双面钢塑复合卷 | 0.25-SPCC | 明绿改性膜-2 | 10 | MO002296 | MO002296-002-02 | FM001 | 覆膜模板 | 5099 | 2024-08-02 | 2024-08-02 | 3 | 2024-08-05 22:23:27 | 2024-08-06 00:12:46 | 江苏九天光电科技有限公司 | 0 | 徐新圣 |  | 1 | 0.25 | 2400 | 610 | 1 | JG12240702812 |  | 1 | Q缺口(1200米操作侧撞伤缺口5毫米宽) | 是 | 是 | 218 | 2
覆膜 | JG1224070281 | JG12240702811 | 2400 | 0.25 | 610 | 1822 | 卷芯1800操作侧2公分色差重，传动侧2公分亮辊印重，抗拉低315 | 九天覆膜-8 | 待判定 | 5 | 乙 | 冯忠平,何志宏 | 1822 | 1 | / | 30110011 | 铬钝化卷 | 0.15-SPCC | 30312017 | 双面钢塑复合卷 | 0.25-SPCC | 明绿改性膜-2 | 10 | MO002296 | MO002296-002-01 | FM001 | 覆膜模板 | 5099 | 2024-08-02 | 2024-08-02 | 3 | 2024-08-05 22:23:27 | 2024-08-06 00:12:46 | 江苏九天光电科技有限公司 | 0 | 徐新圣 |  | 1 | 0.25 | 2400 | 610 | 1 | JG12240702811 |  | 1 | S色差条印(卷芯1800操作侧2公分色差重),D点辊印(传动侧2公分亮辊印重) |  |  | 218 | 2
覆膜 | JG1224050071-22 | JG1224050071-22 | 3310 | 0.19 | 710 | 1984 |  | 九天覆膜-9 | 合格 | 合格品 | 乙 | 黄宏涛,李忠 | 1830 | 1.0842 | / | 30110014 | 铬钝化卷 | 0.1-SPCC | 30312002 | 双面钢塑复合卷 | 0.19-SPCC | 明绿改性膜-1 | 10 | MO001417 | MO001417-003 | FM001 | 覆膜模板 | 1830 | 2024-07-09 | 2024-07-09 | 5 | 2024-08-05 02:13:08 | 2024-08-06 00:05:33 | 江苏九天光电科技有限公司 | 233171 | 李忠 |  |  | 0.1 | 0 | 710 | 1 | JG1224050071-22 |  | 1 |  | 是 | 是 | 1312 | 3
覆膜 | JG12240703961 | JG122407039614 | 3070 | 0.19 | 710 | 1834 | 尾部有缩芯折印 | 九天覆膜-9 | 合格 | 让步接收 | 乙 | 黄宏涛,李忠 | 1834 | 1 | / | 30110014 | 铬钝化卷 | 0.1-SPCC | 30312002 | 双面钢塑复合卷 | 0.19-SPCC | 明绿改性膜-1 | 10 | MO002364 | MO002364-003-04 | FM001 | 覆膜模板 | 6603 | 2024-08-05 | 2024-08-05 | 5 | 2024-08-05 19:04:14 | 2024-08-06 00:01:16 | 江苏九天光电科技有限公司 | 0 | 顾志明 |  | 1 | 0.19 | 3070 | 710 | 1 | JG122407039614 |  | 1 | 缩芯折印(尾部有缩芯折印) | 是 | 是 | 371 | 3
覆膜 | JG12240703961 | JG122407039613 | 3030 | 0.19 | 710 | 1804 |  | 九天覆膜-9 | 合格 | 合格品 | 乙 | 黄宏涛,李忠 | 1804 | 1 | / | 30110014 | 铬钝化卷 | 0.1-SPCC | 30312002 | 双面钢塑复合卷 | 0.19-SPCC | 明绿改性膜-1 | 10 | MO002364 | MO002364-003-03 | FM001 | 覆膜模板 | 6603 | 2024-08-05 | 2024-08-05 | 5 | 2024-08-05 19:04:14 | 2024-08-06 00:01:16 | 江苏九天光电科技有限公司 | 0 | 顾志明 |  | 1 | 0.19 | 3030 | 710 | 1 | JG122407039613 |  | 1 |  | 是 | 是 | 371 | 3
覆膜 | JG12240703961 | JG122407039612 | 3110 | 0.19 | 710 | 1854 |  | 九天覆膜-9 | 合格 | 合格品 | 乙 | 黄宏涛,李忠 | 1854 | 1 | / | 30110014 | 铬钝化卷 | 0.1-SPCC | 30312002 | 双面钢塑复合卷 | 0.19-SPCC | 明绿改性膜-1 | 10 | MO002364 | MO002364-003-02 | FM001 | 覆膜模板 | 6603 | 2024-08-05 | 2024-08-05 | 5 | 2024-08-05 19:04:14 | 2024-08-06 00:01:16 | 江苏九天光电科技有限公司 | 0 | 顾志明 |  | 1 | 0.19 | 3110 | 710 | 1 | JG122407039612 |  | 1 |  | 是 | 是 | 371 | 3
覆膜 | JG12240703961 | JG122407039611 | 3050 | 0.19 | 710 | 1822 |  | 九天覆膜-9 | 合格 | 合格品 | 甲 | 顾志明,倪志宏 | 1822 | 1 | / | 30110014 | 铬钝化卷 | 0.1-SPCC | 30312002 | 双面钢塑复合卷 | 0.19-SPCC | 明绿改性膜-1 | 10 | MO002364 | MO002364-003-01 | FM001 | 覆膜模板 | 6603 | 2024-08-05 | 2024-08-05 | 5 | 2024-08-05 19:04:14 | 2024-08-06 00:01:16 | 江苏九天光电科技有限公司 | 0 | 顾志明 |  | 1 | 0.19 | 3050 | 710 | 1 | JG122407039611 |  | 1 |  | 是 | 是 | 371 | 3
覆膜 | JG1224070302 | JG12240703023 | 2400 | 0.25 | 610 | 1834 |  | 九天覆膜-5 | 合格 | 合格品 | 甲 | 成防萍,徐新圣 | 1834 | 1 | / | 30110011 | 铬钝化卷 | 0.15-SPCC | 30312017 | 双面钢塑复合卷 | 0.25-SPCC | 明绿改性膜-2 | 10 | MO002296 | MO002296-004-03 | FM001 | 覆膜模板 | 5103 | 2024-08-02 | 2024-08-02 | 5 | 2024-08-05 18:02:48 | 2024-08-05 22:17:05 | 江苏九天光电科技有限公司 | 0 | 徐新圣 |  | 1 | 0.25 | 2400 | 610 | 1 | JG12240703023 |  | 1 |  | 是 | 是 | 340 | 4
覆膜 | JG1224070302 | JG12240703022 | 2400 | 0.25 | 610 | 1834 |  | 九天覆膜-5 | 合格 | 合格品 | 甲 | 成防萍,徐新圣 | 1834 | 1 | / | 30110011 | 铬钝化卷 | 0.15-SPCC | 30312017 | 双面钢塑复合卷 | 0.25-SPCC | 明绿改性膜-2 | 10 | MO002296 | MO002296-004-02 | FM001 | 覆膜模板 | 5103 | 2024-08-02 | 2024-08-02 | 5 | 2024-08-05 18:02:48 | 2024-08-05 22:17:05 | 江苏九天光电科技有限公司 | 0 | 徐新圣 |  | 1 | 0.25 | 2400 | 610 | 1 | JG12240703022 |  | 1 |  | 是 | 是 | 340 | 4
覆膜 | JG1224070302 | JG12240703021 | 2400 | 0.25 | 610 | 1836 | 内100米传边部来料间断性撞伤约1公分，亮斑点，实际米数2430米 | 九天覆膜-5 | 合格 | 让步接收 | 甲 | 成防萍,徐新圣 | 1836 | 1 | / | 30110011 | 铬钝化卷 | 0.15-SPCC | 30312017 | 双面钢塑复合卷 | 0.25-SPCC | 明绿改性膜-2 | 10 | MO002296 | MO002296-004-01 | FM001 | 覆膜模板 | 5103 | 2024-08-02 | 2024-08-02 | 5 | 2024-08-05 18:02:48 | 2024-08-05 22:17:05 | 江苏九天光电科技有限公司 | 0 | 徐新圣 |  | 1 | 0.25 | 2400 | 610 | 1 | JG12240703021 |  | 1 | Z撞伤(内100米传边部来料间断性撞伤约1公分),B白条纹(亮斑点) | 是 | 是 | 340 | 4
覆膜 | JG12240704131 | JG122407041314 | 3160 | 0.19 | 710 | 1888 |  | 九天覆膜-9 | 合格 | 合格品 | 甲 | 顾志明,倪志宏 | 1888 | 1 | / | 30110014 | 铬钝化卷 | 0.1-SPCC | 30312002 | 双面钢塑复合卷 | 0.19-SPCC | 明绿改性膜-1 | 10 | MO002364 | MO002364-002-04 | FM001 | 覆膜模板 | 6661 | 2024-08-05 | 2024-08-05 | 5 | 2024-08-05 15:59:21 | 2024-08-05 18:51:47 | 江苏九天光电科技有限公司 | 0 | 顾志明 |  | 1 | 0.19 | 3160 | 710 | 1 | JG122407041314 |  | 1 |  | 是 | 是 | 215 | 2
覆膜 | JG12240704131 | JG122407041313 | 3050 | 0.19 | 710 | 1824 |  | 九天覆膜-9 | 合格 | 合格品 | 甲 | 顾志明,倪志宏 | 1824 | 1 | / | 30110014 | 铬钝化卷 | 0.1-SPCC | 30312002 | 双面钢塑复合卷 | 0.19-SPCC | 明绿改性膜-1 | 10 | MO002364 | MO002364-002-03 | FM001 | 覆膜模板 | 6661 | 2024-08-05 | 2024-08-05 | 5 | 2024-08-05 15:59:21 | 2024-08-05 18:51:47 | 江苏九天光电科技有限公司 | 0 | 顾志明 |  | 1 | 0.19 | 3050 | 710 | 1 | JG122407041313 |  | 1 |  | 是 | 是 | 215 | 2
覆膜 | JG12240704131 | JG122407041312 | 3050 | 0.19 | 710 | 1824 |  | 九天覆膜-9 | 合格 | 合格品 | 甲 | 顾志明,倪志宏 | 1824 | 1 | / | 30110014 | 铬钝化卷 | 0.1-SPCC | 30312002 | 双面钢塑复合卷 | 0.19-SPCC | 明绿改性膜-1 | 10 | MO002364 | MO002364-002-02 | FM001 | 覆膜模板 | 6661 | 2024-08-05 | 2024-08-05 | 5 | 2024-08-05 15:59:21 | 2024-08-05 18:51:47 | 江苏九天光电科技有限公司 | 0 | 顾志明 |  | 1 | 0.19 | 3050 | 710 | 1 | JG122407041312 |  | 1 |  | 是 | 是 | 215 | 2
覆膜 | JG12240704131 | JG122407041311 | 3070 | 0.19 | 710 | 1832 |  | 九天覆膜-9 | 合格 | 合格品 | 甲 | 顾志明,倪志宏 | 1832 | 1 | / | 30110014 | 铬钝化卷 | 0.1-SPCC | 30312002 | 双面钢塑复合卷 | 0.19-SPCC | 明绿改性膜-1 | 10 | MO002364 | MO002364-002-01 | FM001 | 覆膜模板 | 6661 | 2024-08-05 | 2024-08-05 | 5 | 2024-08-05 15:59:21 | 2024-08-05 18:51:47 | 江苏九天光电科技有限公司 | 0 | 顾志明 |  | 1 | 0.19 | 3070 | 710 | 1 | JG122407041311 |  | 1 |  | 是 | 是 | 215 | 2
覆膜 | JG12240603092 | JG12240603092 | 2800 | 0.25 | 610 | 2230 | 来膜粘膜膜拉断，浪费钢带100米 | 九天覆膜-5 | 合格 | 让步接收 | 甲 | 成防萍,徐新圣 | 2149 | 1.0377 | / | 30110011 | 铬钝化卷 | 0.15-SPCC | 30312017 | 双面钢塑复合卷 | 0.25-SPCC |  | 10 | MO002363 | MO002363-001 | FM001 | 覆膜模板 | 2149 | 2024-08-05 | 2024-08-05 | 5 | 2024-08-05 17:23:57 | 2024-08-05 17:25:57 | 江苏九天光电科技有限公司 | 280596 | 徐新圣 |  |  | 0.15 | 0 | 610 | 1 | JG12240603092 |  | 1 | 来膜粘膜膜拉断，浪费钢带100米 | 是 | 是 | 2 | 1
覆膜 | JG1224060344 | JG12240603443 | 3150 | 0.25 | 610 | 2474 |  | 九天覆膜-5 | 合格 | 合格品 | 甲 | 成防萍,徐新圣 | 2474 | 1 | / | 30110011 | 铬钝化卷 | 0.15-SPCC | 30312017 | 双面钢塑复合卷 | 0.25-SPCC | 明绿改性膜-2 | 10 | MO002328 | MO002328-005-03 | FM001 | 覆膜模板 | 6933 | 2024-08-04 | 2024-08-04 | 5 | 2024-08-05 14:02:53 | 2024-08-05 17:19:41 | 江苏九天光电科技有限公司 | 278788 | 徐新圣 |  | 1 | 0.25 | 3150 | 610 | 1 | JG12240603443 |  | 1 |  | 是 | 是 | 262 | 5
覆膜 | JG1224060344 | JG12240603442 | 3170 | 0.25 | 610 | 2486 |  | 九天覆膜-5 | 合格 | 合格品 | 甲 | 成防萍,徐新圣 | 2486 | 1 | / | 30110011 | 铬钝化卷 | 0.15-SPCC | 30312017 | 双面钢塑复合卷 | 0.25-SPCC | 明绿改性膜-1 | 10 | MO002328 | MO002328-005-02 | FM001 | 覆膜模板 | 6933 | 2024-08-04 | 2024-08-04 | 5 | 2024-08-05 14:02:53 | 2024-08-05 17:19:41 | 江苏九天光电科技有限公司 | 278788 | 徐新圣 |  | 1 | 0.25 | 3170 | 610 | 1 | JG12240603442 |  | 1 |  | 是 | 是 | 262 | 5
覆膜 | JG1224060344 | JG12240603441 | 3150 | 0.25 | 610 | 2484 | Q起筋(240米操边部一条膜起筋),B白斑(亮斑) | 九天覆膜-5 | 合格 | 让步接收 | 甲 | 成防萍,徐新圣 | 2484 | 1 | / | 30110011 | 铬钝化卷 | 0.15-SPCC | 30312017 | 双面钢塑复合卷 | 0.25-SPCC | 明绿改性膜-1 | 10 | MO002328 | MO002328-005-01 | FM001 | 覆膜模板 | 6933 | 2024-08-04 | 2024-08-04 | 5 | 2024-08-05 14:02:53 | 2024-08-05 17:19:41 | 江苏九天光电科技有限公司 | 278788 | 徐新圣 |  | 1 | 0.25 | 3150 | 610 | 1 | JG12240603441 |  | 1 | Q起筋(240米操边部一条膜起筋),B白斑(亮斑) | 是 | 是 | 262 | 5
覆膜 | JG12240404952 | JG122404049522 | 3220 | 0.165 | 610 | 1638 | B爆辊印(整卷传动侧26.5公分处爆辊印。),H花辊印(传边花辊印),K孔洞(720米传20公分处3个孔洞约1.07-21,1平方毫米。【已夹纸】) | 九天覆膜-8 | 待判定 | 5 | 甲 | 徐刚,徐兴良 | 1638 | 1 | / | 30110014 | 铬钝化卷 | 0.1-SPCC | 30312001 | 双面钢塑复合卷 | 0.165-SPCC | 明绿改性膜-1 | 10 | MO000976 | MO000976-003-02 | FM001 | 覆膜模板 | 3023 | 2024-06-26 | 2024-06-26 | 2 | 2024-08-05 15:33:04 | 2024-08-05 17:00:06 | 江苏九天光电科技有限公司 | 193894 | 徐兴良 |  | 1 | 0.165 | 3220 | 610 | 1 | JG122404049522 |  | 1 | B爆辊印(整卷传动侧26.5公分处爆辊印。),H花辊印(传边花辊印),K孔洞(720米传20公分处3个孔洞约1.07-21,1平方毫米。【已夹纸】) |  |  |  | 3
覆膜 | JG12240404952 | JG122404049521 | 3200 | 0.165 | 610 | 1622 | H花辊印(传边花辊印),K孔洞(420米传595mm1个孔洞约0.17平方毫米。430-440米传296mm3个孔洞约0.45-0.73平方毫米。640米传19mm1个孔洞约0.11平方毫米。1400米传281mm处8个孔洞约0.79-1.23平方毫米。2880米传282mm处4个孔洞约0.47-1.69平方毫米。)B爆辊印(传动侧26.5公分处爆辊印。) | 九天覆膜-8 | 待判定 | 5 | 甲 | 徐刚,徐兴良 | 1622 | 1 | / | 30110014 | 铬钝化卷 | 0.1-SPCC | 30312001 | 双面钢塑复合卷 | 0.165-SPCC | 明绿改性膜-1 | 10 | MO000976 | MO000976-003-01 | FM001 | 覆膜模板 | 3023 | 2024-06-26 | 2024-06-26 | 2 | 2024-08-05 15:33:04 | 2024-08-05 17:00:06 | 江苏九天光电科技有限公司 | 193894 | 徐兴良 |  | 1 | 0.165 | 3200 | 610 | 1 | JG122404049521 |  | 1 | H花辊印(传边花辊印),K孔洞(420米传595mm1个孔洞约0.17平方毫米。430-440米传296mm3个孔洞约0.45-0.73平方毫米。640米传19mm1个孔洞约0.11平方毫米。1400米传281mm处8个孔洞约0.79-1.23平方毫米。2880米传282mm处4个孔洞约0.47-1.69平方毫米。)B爆辊印(传动侧26.5公分处爆辊印。) |  |  |  | 3
覆膜 | JG12240703912 | JG122407039124 | 3140 | 0.19 | 710 | 1838 |  | 九天覆膜-9 | 合格 | 合格品 | 甲 | 倪志宏,顾志明 | 1838 | 1 | / | 30110014 | 铬钝化卷 | 0.1-SPCC | 30312002 | 双面钢塑复合卷 | 0.19-SPCC | 明绿改性膜-1 | 10 | MO002364 | MO002364-001-04 | FM001 | 覆膜模板 | 6581 | 2024-08-05 | 2024-08-05 | 5 | 2024-08-05 15:51:32 | 2024-08-05 15:53:45 | 江苏九天光电科技有限公司 | 0 | 顾志明 |  | 1 | 0.19 | 3140 | 710 | 1 | JG122407039124 |  | 1 |  | 是 | 是 | 2 | 1
覆膜 | JG12240703912 | JG122407039123 | 3050 | 0.19 | 710 | 1806 |  | 九天覆膜-9 | 合格 | 合格品 | 甲 | 倪志宏,顾志明 | 1806 | 1 | / | 30110014 | 铬钝化卷 | 0.1-SPCC | 30312002 | 双面钢塑复合卷 | 0.19-SPCC | 明绿改性膜-1 | 10 | MO002364 | MO002364-001-03 | FM001 | 覆膜模板 | 6581 | 2024-08-05 | 2024-08-05 | 5 | 2024-08-05 15:51:32 | 2024-08-05 15:53:45 | 江苏九天光电科技有限公司 | 0 | 顾志明 |  | 1 | 0.19 | 3050 | 710 | 1 | JG122407039123 |  | 1 |  | 是 | 是 | 2 | 1
覆膜 | JG12240703912 | JG122407039122 | 3100 | 0.19 | 710 | 1836 |  | 九天覆膜-9 | 合格 | 合格品 | 甲 | 倪志宏,顾志明 | 1836 | 1 | / | 30110014 | 铬钝化卷 | 0.1-SPCC | 30312002 | 双面钢塑复合卷 | 0.19-SPCC | 明绿改性膜-1 | 10 | MO002364 | MO002364-001-02 | FM001 | 覆膜模板 | 6581 | 2024-08-05 | 2024-08-05 | 5 | 2024-08-05 15:51:32 | 2024-08-05 15:53:45 | 江苏九天光电科技有限公司 | 0 | 顾志明 |  | 1 | 0.19 | 3100 | 710 | 1 | JG122407039122 |  | 1 |  | 是 | 是 | 2 | 1
覆膜 | JG12240703912 | JG122407039121 | 3050 | 0.19 | 710 | 1800 |  | 九天覆膜-9 | 合格 | 合格品 | 甲 | 倪志宏,顾志明 | 1800 | 1 | / | 30110014 | 铬钝化卷 | 0.1-SPCC | 30312002 | 双面钢塑复合卷 | 0.19-SPCC | 明绿改性膜-1 | 10 | MO002364 | MO002364-001-01 | FM001 | 覆膜模板 | 6581 | 2024-08-05 | 2024-08-05 | 5 | 2024-08-05 15:51:32 | 2024-08-05 15:53:45 | 江苏九天光电科技有限公司 | 0 | 顾志明 |  | 1 | 0.19 | 3050 | 710 | 1 | JG122407039121 |  | 1 |  | 是 | 是 | 2 | 1
覆膜 | JG12240704231 | JG122407042314 | 3170 | 0.19 | 710 | 1868 |  | 九天覆膜-9 | 合格 | 合格品 | 甲 | 顾志明,倪志宏 | 1868 | 1 | / | 30110014 | 铬钝化卷 | 0.1-SPCC | 30312002 | 双面钢塑复合卷 | 0.19-SPCC | 明绿改性膜-1 | 10 | MO002364 | MO002364-004-04 | FM001 | 覆膜模板 | 6710 | 2024-08-05 | 2024-08-05 | 5 | 2024-08-05 15:48:23 | 2024-08-05 15:50:18 | 江苏九天光电科技有限公司 | 0 | 顾志明 |  | 1 | 0.19 | 3170 | 710 | 1 | JG122407042314 |  | 1 |  | 是 | 是 | 2 | 4
覆膜 | JG12240704231 | JG122407042313 | 3150 | 0.19 | 710 | 1856 |  | 九天覆膜-9 | 合格 | 合格品 | 甲 | 顾志明,倪志宏 | 1856 | 1 | / | 30110014 | 铬钝化卷 | 0.1-SPCC | 30312002 | 双面钢塑复合卷 | 0.19-SPCC | 明绿改性膜-1 | 10 | MO002364 | MO002364-004-03 | FM001 | 覆膜模板 | 6710 | 2024-08-05 | 2024-08-05 | 5 | 2024-08-05 15:48:23 | 2024-08-05 15:50:18 | 江苏九天光电科技有限公司 | 0 | 顾志明 |  | 1 | 0.19 | 3150 | 710 | 1 | JG122407042313 |  | 1 |  | 是 | 是 | 2 | 4
覆膜 | JG12240704231 | JG122407042312 | 3210 | 0.19 | 710 | 1898 |  | 九天覆膜-9 | 合格 | 合格品 | 甲 | 顾志明,倪志宏 | 1898 | 1 | / | 30110014 | 铬钝化卷 | 0.1-SPCC | 30312002 | 双面钢塑复合卷 | 0.19-SPCC | 明绿改性膜-1 | 10 | MO002364 | MO002364-004-02 | FM001 | 覆膜模板 | 6710 | 2024-08-05 | 2024-08-05 | 5 | 2024-08-05 15:48:23 | 2024-08-05 15:50:18 | 江苏九天光电科技有限公司 | 0 | 顾志明 |  | 1 | 0.19 | 3210 | 710 | 1 | JG122407042312 |  | 1 |  | 是 | 是 | 2 | 4
覆膜 | JG12240704231 | JG122407042311 | 3100 | 0.19 | 710 | 1828 |  | 九天覆膜-9 | 合格 | 合格品 | 甲 | 顾志明,倪志宏 | 1828 | 1 | / | 30110014 | 铬钝化卷 | 0.1-SPCC | 30312002 | 双面钢塑复合卷 | 0.19-SPCC | 明绿改性膜-1 | 10 | MO002364 | MO002364-004-01 | FM001 | 覆膜模板 | 6710 | 2024-08-05 | 2024-08-05 | 5 | 2024-08-05 15:48:23 | 2024-08-05 15:50:18 | 江苏九天光电科技有限公司 | 0 | 顾志明 |  | 1 | 0.19 | 3100 | 710 | 1 | JG122407042311 |  | 1 |  | 是 | 是 | 2 | 4
覆膜 | JG11231221291 | JG11231221291 | 4060 | 0.165 | 610 | 2012 | Z折印(2000米内传边10公分内折皱印重，有水锈斑。),K孔洞(3760米操197mm1个孔洞约0.34平方毫米。360米操579mm1个孔洞约0.51平方毫米。),S水锈斑(操边间断性水锈斑约6公分。),D顶伤印(200米传动侧28公分处顶伤印重约3公分。) | 九天覆膜-8 | 合格 | 让步接收 | 甲 | 徐刚,徐兴良 | 1885 | 1.0674 | / | 30110014 | 铬钝化卷 | 0.1-SPCC | 30312001 | 双面钢塑复合卷 | 0.165-SPCC | 明绿改性膜-1 | 10 | MO002360 | MO002360-001 | FM001 | 覆膜模板 | 1885 | 2024-08-05 | 2024-08-05 | 5 | 2024-08-05 15:11:48 | 2024-08-05 15:19:54 | 江苏九天光电科技有限公司 | 225805 | 徐兴良 |  |  | 0.1 | 0 | 610 | 1 | JG11231221291 |  | 1 | Z折印(2000米内传边10公分内折皱印重，有水锈斑。),K孔洞(3760米操197mm1个孔洞约0.34平方毫米。360米操579mm1个孔洞约0.51平方毫米。),S水锈斑(操边间断性水锈斑约6公分。),D顶伤印(200米传动侧28公分处顶伤印重约3公分。) | 是 | 是 | 8 | 1
覆膜 | JG12240404192 | JG122404041922 | 3000 | 0.165 | 610 | 1488 | B爆辊印(整卷传动侧约17公分处爆辊印。) | 九天覆膜-8 | 合格 | 让步接收 | 甲 | 徐刚,徐兴良 | 1488 | 1 | / | 30110014 | 铬钝化卷 | 0.1-SPCC | 30312001 | 双面钢塑复合卷 | 0.165-SPCC | 明绿改性膜-1 | 10 | MO002011 | MO002011-002-02 | FM001 | 覆膜模板 | 2793 | 2024-07-24 | 2024-07-24 | 5 | 2024-08-05 12:10:04 | 2024-08-05 13:35:11 | 江苏九天光电科技有限公司 | 0 | 徐兴良 |  | 1 | 0.165 | 3000 | 610 | 1 | JG122404041922 |  | 1 | B爆辊印(整卷传动侧约17公分处爆辊印。) | 是 | 是 | 127 | 2
覆膜 | JG12240404192 | JG122404041921 | 3000 | 0.165 | 610 | 1528 | D顶伤印(200米内操边10公分内顶伤印效重。),B爆辊印(整卷传动侧约17公分处爆辊印。) | 九天覆膜-8 | 合格 | 让步接收 | 甲 | 徐刚,徐兴良 | 1528 | 1 | / | 30110014 | 铬钝化卷 | 0.1-SPCC | 30312001 | 双面钢塑复合卷 | 0.165-SPCC | 明绿改性膜-1 | 10 | MO002011 | MO002011-002-01 | FM001 | 覆膜模板 | 2793 | 2024-07-24 | 2024-07-24 | 5 | 2024-08-05 12:10:04 | 2024-08-05 13:35:11 | 江苏九天光电科技有限公司 | 0 | 徐兴良 |  | 1 | 0.165 | 3000 | 610 | 1 | JG122404041921 |  | 1 | D顶伤印(200米内操边10公分内顶伤印效重。),B爆辊印(整卷传动侧约17公分处爆辊印。) | 是 | 是 | 127 | 2
覆膜 | JG91240700042 | JG912407000423 | 2350 | 0.25 | 610 | 1774 |  | 九天覆膜-5 | 合格 | 合格品 | 甲 | 成防萍,徐新圣 | 1774 | 1 | / | 30110011 | 铬钝化卷 | 0.15-SPCC | 30312017 | 双面钢塑复合卷 | 0.25-SPCC | 明绿CJB膜-1 | 10 | MO002259 | MO002259-005-03 | FM001 | 覆膜模板 | 4939 | 2024-08-02 | 2024-08-02 | 5 | 2024-08-05 12:27:51 | 2024-08-05 13:12:33 | 江苏九天光电科技有限公司 | 0 | 徐新圣 |  | 1 | 0.25 | 2350 | 610 | 1 | JG912407000423 |  | 1 |  | 是 | 是 | 60 | 5
覆膜 | JG91240700042 | JG912407000422 | 2350 | 0.25 | 610 | 1774 |  | 九天覆膜-5 | 合格 | 合格品 | 甲 | 成防萍,徐新圣 | 1774 | 1 | / | 30110011 | 铬钝化卷 | 0.15-SPCC | 30312017 | 双面钢塑复合卷 | 0.25-SPCC | 明绿CJB膜-1 | 10 | MO002259 | MO002259-005-02 | FM001 | 覆膜模板 | 4939 | 2024-08-02 | 2024-08-02 | 5 | 2024-08-05 12:27:51 | 2024-08-05 13:12:33 | 江苏九天光电科技有限公司 | 0 | 徐新圣 |  | 1 | 0.25 | 2350 | 610 | 1 | JG912407000422 |  | 1 |  | 是 | 是 | 60 | 5
覆膜 | JG91240700042 | JG912407000421 | 2360 | 0.25 | 610 | 1784 | 两边分3层 | 九天覆膜-5 | 合格 | 合格品 | 甲 | 成防萍,徐新圣 | 1784 | 1 | / | 30110011 | 铬钝化卷 | 0.15-SPCC | 30312017 | 双面钢塑复合卷 | 0.25-SPCC | 明绿CJB膜-1 | 10 | MO002259 | MO002259-005-01 | FM001 | 覆膜模板 | 4939 | 2024-08-02 | 2024-08-02 | 5 | 2024-08-05 12:27:51 | 2024-08-05 13:12:33 | 江苏九天光电科技有限公司 | 0 | 徐新圣 |  | 1 | 0.25 | 2360 | 610 | 1 | JG912407000421 |  | 1 |  | 是 | 是 | 60 | 5
覆膜 | JG1224040479-22 | JG1224040479-22 | 3350 | 0.165 | 610 | 1698 | K孔洞(3300米操390mm5个孔洞约0.17-0.28平方毫米。3040米操385mm1个孔洞约0.11平方毫米。2570米操400mm1个孔洞约0.17平方毫米。1900米操551mm5个孔洞约0.11-0.28平方毫米。1800米操503mm1个孔洞约0.11平方毫米。520米操453mm1个孔洞约0.28平方毫米。320米操354mm1个孔洞约0.28平方毫米。)X锈斑(板面锈斑点重) | 九天覆膜-8 | 合格 | 让步接收 | 甲 | 徐刚,徐兴良 | 1577 | 1.0767 | / | 30110014 | 铬钝化卷 | 0.1-SPCC | 30312001 | 双面钢塑复合卷 | 0.165-SPCC | 明绿改性膜-1 | 10 | MO002260 | MO002260-005 | FM001 | 覆膜模板 | 1577 | 2024-08-02 | 2024-08-02 | 5 | 2024-08-05 10:47:24 | 2024-08-05 11:42:01 | 江苏九天光电科技有限公司 | 275324 | 徐兴良 |  |  | 0.1 | 0 | 610 | 1 | JG1224040479-22 |  | 1 | K孔洞(3300米操390mm5个孔洞约0.17-0.28平方毫米。3040米操385mm1个孔洞约0.11平方毫米。2570米操400mm1个孔洞约0.17平方毫米。1900米操551mm5个孔洞约0.11-0.28平方毫米。1800米操503mm1个孔洞约0.11平方毫米。520米操453mm1个孔洞约0.28平方毫米。320米操354mm1个孔洞约0.28平方毫米。)X锈斑(板面锈斑点重) | 是 | 是 | 55 | 5
覆膜 | JG91240700021 | JG912407000213 | 2350 | 0.25 | 610 | 1814 | 传边部发黄，振纹一边分3层 | 九天覆膜-5 | 合格 | 让步接收 | 甲 | 成防萍,徐新圣 | 1814 | 1 | / | 30110011 | 铬钝化卷 | 0.15-SPCC | 30312017 | 双面钢塑复合卷 | 0.25-SPCC | 明绿CJB膜-1 | 10 | MO002259 | MO002259-003-03 | FM001 | 覆膜模板 | 5077 | 2024-08-02 | 2024-08-02 | 5 | 2024-08-05 09:52:38 | 2024-08-05 10:52:20 | 江苏九天光电科技有限公司 | 0 | 徐新圣 |  | 1 | 0.25 | 2350 | 610 | 1 | JG912407000213 |  | 1 | 传边部发黄，振纹 | 是 | 是 | 80 | 3
覆膜 | JG91240700021 | JG912407000212 | 2370 | 0.25 | 610 | 1832 | 一边分3层 | 九天覆膜-5 | 合格 | 合格品 | 甲 | 成防萍,徐新圣 | 1832 | 1 | / | 30110011 | 铬钝化卷 | 0.15-SPCC | 30312017 | 双面钢塑复合卷 | 0.25-SPCC | 明绿CJB膜-1 | 10 | MO002259 | MO002259-003-02 | FM001 | 覆膜模板 | 5077 | 2024-08-02 | 2024-08-02 | 5 | 2024-08-05 09:52:38 | 2024-08-05 10:52:20 | 江苏九天光电科技有限公司 | 0 | 徐新圣 |  | 1 | 0.25 | 2370 | 610 | 1 | JG912407000212 |  | 1 |  | 是 | 是 | 80 | 3
覆膜 | JG91240700021 | JG912407000211 | 2360 | 0.25 | 610 | 1826 | 一边不分层 | 九天覆膜-5 | 合格 | 合格品 | 甲 | 成防萍,徐新圣 | 1826 | 1 | / | 30110011 | 铬钝化卷 | 0.15-SPCC | 30312017 | 双面钢塑复合卷 | 0.25-SPCC | 明绿CJB膜-1 | 10 | MO002259 | MO002259-003-01 | FM001 | 覆膜模板 | 5077 | 2024-08-02 | 2024-08-02 | 5 | 2024-08-05 09:52:38 | 2024-08-05 10:52:20 | 江苏九天光电科技有限公司 | 0 | 徐新圣 |  | 1 | 0.25 | 2360 | 610 | 1 | JG912407000211 |  | 1 |  | 是 | 是 | 80 | 3
覆膜 | JG1224060333 | JG12240603333 | 3930 | 0.15 | 610 | 1931 | 缩芯折印(尾缩芯折印) | 九天覆膜-5 | 合格 | 让步接收 | 甲 | 徐刚,徐兴良 | 1931 | 1 | / | 30110014 | 铬钝化卷 | 0.1-SPCC | 30311002 | 单面钢塑复合卷 | 0.15-SPCC | 明绿改性膜-1 | 10 | MO002048 | MO002048-003-03 | FM001 | 覆膜模板 | 5343 | 2024-07-25 | 2024-07-25 | 5 | 2024-08-05 07:11:10 | 2024-08-05 10:45:02 | 江苏九天光电科技有限公司 | 0 | 冯忠平 |  | 1 | 0.15 | 3930 | 610 | 1 | JG12240603333 |  | 1 | 缩芯折印(尾缩芯折印) | 是 | 是 | 285 | 3
覆膜 | JG1224060333 | JG12240603332 | 4380 | 0.15 | 610 | 2169 |  | 九天覆膜-5 | 合格 | 合格品 | 甲 | 徐刚,徐兴良 | 2169 | 1 | / | 30110014 | 铬钝化卷 | 0.1-SPCC | 30311002 | 单面钢塑复合卷 | 0.15-SPCC | 明绿改性膜-1 | 10 | MO002048 | MO002048-003-02 | FM001 | 覆膜模板 | 5343 | 2024-07-25 | 2024-07-25 | 5 | 2024-08-05 07:11:10 | 2024-08-05 10:45:02 | 江苏九天光电科技有限公司 | 0 | 冯忠平 |  | 1 | 0.15 | 4380 | 610 | 1 | JG12240603332 |  | 1 |  | 是 | 是 | 285 | 3
覆膜 | JG1224060333 | JG12240603331 | 3010 | 0.15 | 610 | 1544 |  | 九天覆膜-5 | 合格 | 合格品 | 乙 | 桑永辉,冯忠平 | 1544 | 1 | / | 30110014 | 铬钝化卷 | 0.1-SPCC | 30311002 | 单面钢塑复合卷 | 0.15-SPCC | 明绿改性膜-1 | 10 | MO002048 | MO002048-003-01 | FM001 | 覆膜模板 | 5343 | 2024-07-25 | 2024-07-25 | 5 | 2024-08-05 07:11:10 | 2024-08-05 10:45:02 | 江苏九天光电科技有限公司 | 0 | 冯忠平 |  | 1 | 0.15 | 3010 | 610 | 1 | JG12240603331 |  | 1 |  | 是 | 是 | 285 | 3
覆膜 | JG1224040250-21 | JG1224040250-212 | 3300 | 0.19 | 710 | 2000 | K孔洞(1670米传动侧8公分处1个 大小0.18平方毫米 2410米传动侧11公分处1个 大小0.18平方毫米 2710米传动侧6公分处1个 大小0.27平方毫米 3140米传动侧8公分处2个 大小0.18平方毫米) | 九天覆膜-9 | 合格 | 让步接收 | 甲 | 顾志明,倪志宏 | 2000 | 1 | / | 30110014 | 铬钝化卷 | 0.1-SPCC | 30312002 | 双面钢塑复合卷 | 0.19-SPCC | 明绿改性膜-1 | 10 | MO002017 | MO002017-001-02 | FM001 | 覆膜模板 | 3635 | 2024-07-24 | 2024-07-24 | 5 | 2024-08-05 09:27:58 | 2024-08-05 10:29:11 | 江苏九天光电科技有限公司 | 0 | 顾志明 |  | 1 | 0.19 | 3300 | 710 | 1 | JG1224040250-212 |  | 1 | K孔洞(1670米传动侧8公分处1个 大小0.18平方毫米 2410米传动侧11公分处1个 大小0.18平方毫米 2710米传动侧6公分处1个 大小0.27平方毫米 3140米传动侧8公分处2个 大小0.18平方毫米) | 是 | 是 | 93 | 1
覆膜 | JG1224040250-21 | JG1224040250-211 | 3300 | 0.19 | 710 | 2000 |  | 九天覆膜-9 | 合格 | 合格品 | 甲 | 顾志明,倪志宏 | 2000 | 1 | / | 30110014 | 铬钝化卷 | 0.1-SPCC | 30312002 | 双面钢塑复合卷 | 0.19-SPCC | 明绿改性膜-1 | 10 | MO002017 | MO002017-001-01 | FM001 | 覆膜模板 | 3635 | 2024-07-24 | 2024-07-24 | 5 | 2024-08-05 09:27:58 | 2024-08-05 10:29:11 | 江苏九天光电科技有限公司 | 0 | 顾志明 |  | 1 | 0.19 | 3300 | 710 | 1 | JG1224040250-211 |  | 1 |  | 是 | 是 | 93 | 1
覆膜 | JG1224070254 | JG12240702543 | 2380 | 0.25 | 610 | 1904 | 1930米传动侧26公分2个5mm2孔洞（夹纸） | 九天覆膜-8 | 合格 | 让步接收 | 乙 | 何志宏 | 1904 | 1 | / | 30110011 | 铬钝化卷 | 0.15-SPCC | 30312017 | 双面钢塑复合卷 | 0.25-SPCC | 明绿CJB膜-1 | 10 | MO002252 | MO002252-010-03 | FM001 | 覆膜模板 | 5267 | 2024-08-01 | 2024-08-01 | 5 | 2024-08-05 00:15:44 | 2024-08-05 09:12:47 | 江苏九天光电科技有限公司 | 0 | 何志宏 |  | 1 | 0.25 | 2380 | 610 | 1 | JG12240702543 |  | 1 | 1930米传动侧26公分2个5mm2孔洞（夹纸） | 是 | 是 | 716 | 10
覆膜 | JG1224070254 | JG12240702542 | 2330 | 0.25 | 610 | 1868 |  | 九天覆膜-8 | 合格 | 合格品 | 乙 | 何志宏 | 1868 | 1 | / | 30110011 | 铬钝化卷 | 0.15-SPCC | 30312017 | 双面钢塑复合卷 | 0.25-SPCC | 明绿CJB膜-1 | 10 | MO002252 | MO002252-010-02 | FM001 | 覆膜模板 | 5267 | 2024-08-01 | 2024-08-01 | 5 | 2024-08-05 00:15:44 | 2024-08-05 09:12:47 | 江苏九天光电科技有限公司 | 0 | 何志宏 |  | 1 | 0.25 | 2330 | 610 | 1 | JG12240702542 |  | 1 |  | 是 | 是 | 716 | 10
覆膜 | JG1224070254 | JG12240702541 | 2370 | 0.25 | 610 | 1894 | K孔洞(970米操作侧17公分处1个0.17孔洞) | 九天覆膜-8 | 合格 | 让步接收 | 乙 | 何志宏 | 1894 | 1 | / | 30110011 | 铬钝化卷 | 0.15-SPCC | 30312017 | 双面钢塑复合卷 | 0.25-SPCC | 明绿CJB膜-1 | 10 | MO002252 | MO002252-010-01 | FM001 | 覆膜模板 | 5267 | 2024-08-01 | 2024-08-01 | 5 | 2024-08-05 00:15:44 | 2024-08-05 09:12:47 | 江苏九天光电科技有限公司 | 0 | 何志宏 |  | 1 | 0.25 | 2370 | 610 | 1 | JG12240702541 |  | 1 | K孔洞(970米操作侧17公分处1个0.17孔洞) | 是 | 是 | 716 | 10
覆膜 | JG1224040138-213 | JG1224040138-213 | 3140 | 0.19 | 710 | 1916 |  | 九天覆膜-9 | 合格 | 合格品 | 甲 | 顾志明,倪志宏 | 1737 | 1.1031 | / | 30110014 | 铬钝化卷 | 0.1-SPCC | 30312002 | 双面钢塑复合卷 | 0.19-SPCC | 明绿改性膜-1 | 10 | MO001335 | MO001335-019 | FM001 | 覆膜模板 | 1737 | 2024-07-07 | 2024-07-07 | 5 | 2024-08-05 08:59:53 | 2024-08-05 09:01:31 | 江苏九天光电科技有限公司 | 226211 | 顾志明 |  |  | 0.1 | 0 | 710 | 1 | JG1224040138-213 |  | 1 |  | 是 | 是 | 2 | 19
覆膜 | JG0023120024-1 | JG0023120024-13 | 3500 | 0.15 | 610 | 1726 | 尾缩芯折印 | 九天覆膜-8 | 合格 | 让步接收 | 乙 | 冯忠平,桑永辉 | 1726 | 1 | / | 30110014 | 铬钝化卷 | 0.1-SPCC | 30311002 | 单面钢塑复合卷 | 0.15-SPCC |  | 10 | MO002260 | MO002260-001-03 | FM001 | 覆膜模板 | 5584 | 2024-08-02 | 2024-08-02 | 5 | 2024-08-05 03:55:32 | 2024-08-05 08:35:15 | 江苏九天光电科技有限公司 | 0 | 冯忠平 |  | 1 | 0.15 | 3000 | 610 | 1 | JG0023120024-13 |  | 1 |  | 是 | 是 | 288 | 1