## sheet1
工序名称 | 批号 | 新卷号 | 出料厚度 | 出料宽度 | 出料长度 | 出料重量 | 备注 | 膜名称 | 机组名称 | 工序状态 | 检验结果 | 班组 | 参与人 | 来料重量 | 成材率 | 工序要求 | 来料编码 | 来料名称 | 来料规格 | 产品编码 | 产品名称 | 产品规格 | 排序 | 主计划号 | 子计划号 | 工序流程编码 | 工序流程名称 | 工单需求 | 计划开始时间 | 计划结束时间 | 工单状态 | 开始时间 | 产出时间 | 组织名称 | 卷号ID | 操作工人 | 报工人 | 检验 | 来料厚度 | 来料长度 | 来料宽度 | 是否分卷 | 原卷号 | 工单要求 | 是否成品 | 不良现象 | 是否入库 | 入库审核 | 生产工时 | 工单行号
铬钝化 | JG1224070506 | JG1224070506 | 0.15 | 610 | 7220 | 5171 | 来料板面色差，辊印，振纹，白斑点， |  | 东方铬钝化750 | 合格 | 合格品 | 甲 | 孙锋 | 5184 | 0.9975 | 0.15*610镀铬量80-100 | 30210011 | 光亮卷 | 0.15-SPCC | 30110011 | 铬钝化卷 | 0.15-SPCC | 10 | MO002386 | MO002386-003 | GDH001 | 铬钝化模板 | 5184 | 2024-08-06 | 2024-08-06 | 5 | 2024-08-07 07:19:39 | 2024-08-07 08:03:06 | 江苏东方九天新能源材料有限公司 | 281248 | 孙锋 |  |  | 0.15 | 0 | 610 | 1 | JG1224070506 |  | 1 | 来料板面色差，辊印，振纹，白斑点， | 是 | 是 | 44 | 003
铬钝化 | JG1224070450 | JG1224070450 | 0.15 | 610 | 7210 | 5127 | 来料板面色差，辊印，砂轮印，振纹 |  | 东方铬钝化750 | 合格 | 合格品 | 甲 | 周建锋 | 5134 | 0.9986 | 0.15*610镀铬量80-100 | 30210011 | 光亮卷 | 0.15-SPCC | 30110011 | 铬钝化卷 | 0.15-SPCC | 10 | MO002386 | MO002386-005 | GDH001 | 铬钝化模板 | 5134 | 2024-08-06 | 2024-08-06 | 5 | 2024-08-07 06:32:16 | 2024-08-07 07:19:13 | 江苏东方九天新能源材料有限公司 | 281250 | 孙锋 |  |  | 0.15 | 0 | 610 | 1 | JG1224070450 |  | 1 | 来料板面色差，辊印，砂轮印，振纹 | 是 | 是 | 47 | 005
铬钝化 | JG12240703581 | JG122407035812 | 0.1 | 760 | 8090 | 4595 | S色差(色差 振纹 碱液斑 轻微折印 无手感) |  | 东方铬钝化950 | 合格 | 合格品 | 甲 | 韩康 | 4595 | 1 | / | 30210015 | 光亮卷 | 0.1-SPCC | 30110014 | 铬钝化卷 | 0.1-SPCC | 10 | MO002385 | MO002385-014-02 | GDH001 | 铬钝化模板 | 7810 | 2024-08-06 | 2024-08-06 | 5 | 2024-08-07 05:57:08 | 2024-08-07 06:41:36 | 江苏东方九天新能源材料有限公司 |  | 孙槐兵 |  | 1 | 0.1 | 8090 | 760 | 1 | JG122407035812 |  | 1 | S色差(色差 振纹 碱液斑 轻微折印 无手感) | 是 | 是 | 66 | 014
铬钝化 | JG12240703581 | JG122407035811 | 0.1 | 760 | 5600 | 3200 | S色差(色差 振纹 碱液斑 轻微折印 无手感) |  | 东方铬钝化950 | 合格 | 合格品 | 甲 | 韩康 | 3200 | 1 | / | 30210015 | 光亮卷 | 0.1-SPCC | 30110014 | 铬钝化卷 | 0.1-SPCC | 10 | MO002385 | MO002385-014-01 | GDH001 | 铬钝化模板 | 7810 | 2024-08-06 | 2024-08-06 | 5 | 2024-08-07 05:57:08 | 2024-08-07 06:41:36 | 江苏东方九天新能源材料有限公司 |  | 孙槐兵 |  | 1 | 0.1 | 5600 | 760 | 1 | JG122407035811 |  | 1 | S色差(色差 振纹 碱液斑 轻微折印 无手感) | 是 | 是 | 66 | 014
铬钝化 | JG91240700051 | JG91240700051 | 0.1 | 630 | 9270 | 4401 | 来料板面连续亮斑，亮线辊印，内约200米操边碎边重，传边碎边 |  | 东方铬钝化750 | 合格 | 合格品 | 甲 | 周建锋 | 4408 | 0.9984 | 0.15*610镀铬量80-100 | 30210015 | 光亮卷 | 0.1-SPCC | 30110014 | 铬钝化卷 | 0.1-SPCC | 10 | MO002386 | MO002386-017 | GDH001 | 铬钝化模板 | 4408 | 2024-08-06 | 2024-08-06 | 5 | 2024-08-07 05:27:24 | 2024-08-07 06:29:19 | 江苏东方九天新能源材料有限公司 | 281255 | 孙锋 |  |  | 0.1 | 0 | 630 | 1 | JG91240700051 |  | 1 | 来料板面连续亮斑，亮线辊印，内约200米操边碎边重，传边碎边 | 是 | 是 | 62 | 017
铬钝化 | JG1224070538 | JG1224070538 | 0.15 | 610 | 9590 | 6579 | 来料色差辊印白斑振纹 |  | 东方铬钝化750 | 合格 | 合格品 | 甲 | 周建锋 | 6584 | 0.9992 | 镀铬量80-100 | 30210011 | 光亮卷 | 0.15-SPCC | 30110011 | 铬钝化卷 | 0.15-SPCC | 10 | MO002326 | MO002326-007 | GDH001 | 铬钝化模板 | 6584 | 2024-08-04 | 2024-08-04 | 5 | 2024-08-07 04:21:18 | 2024-08-07 05:26:54 | 江苏东方九天新能源材料有限公司 | 278760 | 孙锋 |  |  | 0.15 | 0 | 610 | 1 | JG1224070538 |  | 1 | 来料色差辊印白斑振纹 | 是 | 是 | 65 | 007
铬钝化 | JG12240703391 | JG12240703391 | 0.125 | 760 | 6980 | 4827 | S色差(色差 条印 碱液斑) |  | 东方铬钝化950 | 合格 | 合格品 | 甲 | 韩康 | 4850 | 0.9953 | / | 30210004 | 光亮卷 | 0.125-SPCC | 30110004 | 铬钝化卷 | 0.125-SPCC | 10 | MO002371 | MO002371-012 | GDH001 | 铬钝化模板 | 4850 | 2024-08-05 | 2024-08-05 | 5 | 2024-08-07 05:06:48 | 2024-08-07 05:08:06 | 江苏东方九天新能源材料有限公司 | 280770 | 孙槐兵 |  |  | 0.125 | 7020 | 760 | 1 | JG12240703391 |  | 1 | S色差(色差 条印 碱液斑) | 是 | 是 | 2 | 012
铬钝化 | JG12240703582 | JG122407035822 | 0.1 | 760 | 3300 | 1867 |  |  | 东方铬钝化950 | 合格 | 合格品 | 甲 | 韩康 | 1867 | 1 | / | 30210015 | 光亮卷 | 0.1-SPCC | 30110014 | 铬钝化卷 | 0.1-SPCC | 10 | MO002385 | MO002385-015-02 | GDH001 | 铬钝化模板 | 5580 | 2024-08-06 | 2024-08-06 | 5 | 2024-08-07 04:19:32 | 2024-08-07 05:06:23 | 江苏东方九天新能源材料有限公司 |  | 孙槐兵 |  | 1 | 0.1 | 3300 | 760 | 1 | JG122407035822 |  | 1 |  | 是 | 是 | 70 | 015
铬钝化 | JG12240703582 | JG122407035821 | 0.1 | 760 | 6500 | 3691 |  |  | 东方铬钝化950 | 合格 | 合格品 | 甲 | 韩康 | 3691 | 1 | / | 30210015 | 光亮卷 | 0.1-SPCC | 30110014 | 铬钝化卷 | 0.1-SPCC | 10 | MO002385 | MO002385-015-01 | GDH001 | 铬钝化模板 | 5580 | 2024-08-06 | 2024-08-06 | 5 | 2024-08-07 04:19:32 | 2024-08-07 05:06:23 | 江苏东方九天新能源材料有限公司 |  | 孙槐兵 |  | 1 | 0.1 | 6500 | 760 | 1 | JG122407035821 |  | 1 |  | 是 | 是 | 70 | 015
铬钝化 | JG1224070520 | JG1224070520 | 0.15 | 610 | 9330 | 6397 | 振纹 白斑 |  | 东方铬钝化750 | 合格 | 让步接收 | 甲 | 周建锋 | 6408 | 0.9983 | 镀铬量80-100 | 30210011 | 光亮卷 | 0.15-SPCC | 30110011 | 铬钝化卷 | 0.15-SPCC | 10 | MO002326 | MO002326-004 | GDH001 | 铬钝化模板 | 6408 | 2024-08-04 | 2024-08-04 | 5 | 2024-08-07 03:15:22 | 2024-08-07 04:20:51 | 江苏东方九天新能源材料有限公司 | 278752 | 孙锋 |  |  | 0.15 | 0 | 610 | 1 | JG1224070520 |  | 1 | 来料色差辊印振纹白斑 | 是 | 是 | 65 | 004
铬钝化 | JG12240703572 | JG122407035722 | 0.1 | 760 | 4550 | 2623 | 3500米横向429.2mm孔洞（6.1mm2） |  | 东方铬钝化950 | 合格 | 让步接收 | 甲 | 韩康 | 2623 | 1 | / | 30210015 | 光亮卷 | 0.1-SPCC | 30110014 | 铬钝化卷 | 0.1-SPCC | 10 | MO002385 | MO002385-013-02 | GDH001 | 铬钝化模板 | 5320 | 2024-08-06 | 2024-08-06 | 5 | 2024-08-07 03:17:44 | 2024-08-07 03:20:53 | 江苏东方九天新能源材料有限公司 |  | 孙槐兵 |  | 1 | 0.1 | 4550 | 760 | 1 | JG122407035722 |  | 1 | S色差(色差 碱液斑 振纹 3500米1个孔洞 横向429.2 大小6.1) | 是 | 是 | 4 | 013
铬钝化 | JG12240703572 | JG122407035721 | 0.1 | 760 | 4620 | 2671 |  |  | 东方铬钝化950 | 合格 | 合格品 | 甲 | 韩康 | 2671 | 1 | / | 30210015 | 光亮卷 | 0.1-SPCC | 30110014 | 铬钝化卷 | 0.1-SPCC | 10 | MO002385 | MO002385-013-01 | GDH001 | 铬钝化模板 | 5320 | 2024-08-06 | 2024-08-06 | 5 | 2024-08-07 03:17:44 | 2024-08-07 03:20:53 | 江苏东方九天新能源材料有限公司 |  | 孙槐兵 |  | 1 | 0.1 | 4620 | 760 | 1 | JG122407035721 |  | 1 | S色差(色差 碱液斑 振纹) | 是 | 是 | 4 | 013
铬钝化 | JG1224070515 | JG1224070515 | 0.15 | 610 | 9430 | 6403 | 振纹 |  | 东方铬钝化750 | 合格 | 让步接收 | 甲 | 孙锋 | 6410 | 0.9989 | 镀铬量80-100 | 30210011 | 光亮卷 | 0.15-SPCC | 30110011 | 铬钝化卷 | 0.15-SPCC | 10 | MO002308 | MO002308-005 | GDH001 | 铬钝化模板 | 6410 | 2024-08-03 | 2024-08-03 | 5 | 2024-08-07 02:11:54 | 2024-08-07 03:14:42 | 江苏东方九天新能源材料有限公司 | 277270 | 孙锋 |  |  | 0.15 | 9450 | 610 | 1 | JG1224070515 |  | 1 | 来料板面色差辊印，振纹 | 是 | 是 | 63 | 005
铬钝化 | JG12240704102 | JG122407041022 | 0.1 | 710 | 6060 | 3261 |  |  | 东方铬钝化950 | 合格 | 合格品 | 甲 | 韩康 | 3261 | 1 | / | 30210015 | 光亮卷 | 0.1-SPCC | 30110014 | 铬钝化卷 | 0.1-SPCC | 10 | MO002385 | MO002385-001-02 | GDH001 | 铬钝化模板 | 6684 | 2024-08-06 | 2024-08-06 | 5 | 2024-08-07 02:19:13 | 2024-08-07 02:22:17 | 江苏东方九天新能源材料有限公司 |  | 孙槐兵 |  | 1 | 0.1 | 6060 | 710 | 1 | JG122407041022 |  | 1 |  | 是 | 是 | 4 | 001
铬钝化 | JG12240704102 | JG122407041021 | 0.1 | 710 | 6180 | 3325 |  |  | 东方铬钝化950 | 合格 | 合格品 | 甲 | 韩康 | 3325 | 1 | / | 30210015 | 光亮卷 | 0.1-SPCC | 30110014 | 铬钝化卷 | 0.1-SPCC | 10 | MO002385 | MO002385-001-01 | GDH001 | 铬钝化模板 | 6684 | 2024-08-06 | 2024-08-06 | 5 | 2024-08-07 02:19:13 | 2024-08-07 02:22:17 | 江苏东方九天新能源材料有限公司 |  | 孙槐兵 |  | 1 | 0.1 | 6180 | 710 | 1 | JG122407041021 |  | 1 |  | 是 | 是 | 4 | 001
铬钝化 | JG1224070455 | JG1224070455 | 0.15 | 610 | 9450 | 6675 | 重辊印，振纹 |  | 东方铬钝化750 | 合格 | 让步接收 | 甲 | 孙锋 | 6678 | 0.9996 | 0.15镀铬量80-100 | 30210011 | 光亮卷 | 0.15-SPCC | 30110011 | 铬钝化卷 | 0.15-SPCC | 10 | MO002297 | MO002297-009 | GDH001 | 铬钝化模板 | 6678 | 2024-08-02 | 2024-08-02 | 5 | 2024-08-07 01:08:59 | 2024-08-07 02:11:34 | 江苏东方九天新能源材料有限公司 | 276226 | 孙锋 |  |  | 0.15 | 9380 | 610 | 1 | JG1224070455 |  | 1 | 来料板面色差重辊印，振纹 | 是 | 是 | 63 | 009
铬钝化 | JG12240601471 | JG122406014712 | 0.1 | 710 | 7420 | 3969 | 振纹 7200米横向293.3孔洞（1.33mm2） |  | 东方铬钝化950 | 合格 | 让步接收 | 甲 | 韩康 | 3969 | 1 | / | 30210015 | 光亮卷 | 0.1-SPCC | 30110014 | 铬钝化卷 | 0.1-SPCC | 10 | MO002385 | MO002385-006-02 | GDH001 | 铬钝化模板 | 5830 | 2024-08-06 | 2024-08-06 | 5 | 2024-08-07 01:04:01 | 2024-08-07 01:08:41 | 江苏东方九天新能源材料有限公司 |  | 孙槐兵 |  | 1 | 0.1 | 7420 | 710 | 1 | JG122406014712 |  | 1 | S色差(色差 碱液斑 振纹 7200米1个孔洞 横向293.3 大小1.33) | 是 | 是 | 6 | 006
铬钝化 | JG12240601471 | JG122406014711 | 0.1 | 710 | 3420 | 1833 |  |  | 东方铬钝化950 | 合格 | 合格品 | 甲 | 韩康 | 1833 | 1 | / | 30210015 | 光亮卷 | 0.1-SPCC | 30110014 | 铬钝化卷 | 0.1-SPCC | 10 | MO002385 | MO002385-006-01 | GDH001 | 铬钝化模板 | 5830 | 2024-08-06 | 2024-08-06 | 5 | 2024-08-07 01:04:01 | 2024-08-07 01:08:41 | 江苏东方九天新能源材料有限公司 |  | 孙槐兵 |  | 1 | 0.1 | 3420 | 710 | 1 | JG122406014711 |  | 1 | S色差(色差 碱液斑 振纹) | 是 | 是 | 6 | 006
铬钝化 | JG12240704261 | JG12240704261 | 0.1 | 610 | 6700 | 3083 | 来料双边色差重，辊印，来料外圈0.107 |  | 东方铬钝化750 | 合格 | 合格品 | 甲 | 周建锋 | 3118 | 0.9888 | 0.15*610镀铬量80-100 | 30210015 | 光亮卷 | 0.1-SPCC | 30110014 | 铬钝化卷 | 0.1-SPCC | 10 | MO002386 | MO002386-011 | GDH001 | 铬钝化模板 | 3118 | 2024-08-06 | 2024-08-06 | 5 | 2024-08-07 00:22:09 | 2024-08-07 01:08:37 | 江苏东方九天新能源材料有限公司 | 281251 | 孙锋 |  |  | 0.1 | 0 | 610 | 1 | JG12240704261 |  | 1 | 来料双边色差重，辊印，来料外圈0.107 | 是 | 是 | 46 | 011
铬钝化 | JG12240704342 | JG12240704342 | 0.1 | 610 | 6550 | 3021 | 130/846米横向360.1/484.91mm孔洞（0.17/1.24mm2），369米横向263mm孔洞（0.23mm2），整卷公差0.1-0.106mm，内圈0.108mm，外圈0.106mm |  | 东方铬钝化750 | 合格 | 让步接收 | 甲 | 孙锋 | 3024 | 0.999 | 0.15*610镀铬量80-100 | 30210015 | 光亮卷 | 0.1-SPCC | 30110014 | 铬钝化卷 | 0.1-SPCC | 10 | MO002386 | MO002386-012 | GDH001 | 铬钝化模板 | 3024 | 2024-08-06 | 2024-08-06 | 5 | 2024-08-06 23:44:33 | 2024-08-07 00:21:39 | 江苏东方九天新能源材料有限公司 | 281252 | 孙锋 |  |  | 0.1 | 0 | 610 | 1 | JG12240704342 |  | 1 | 来料双边色差辊印，白条印，130/846米横向360.1/484.91MM，大小0.17/1.24，369米横向263，大小0.23，来料整卷公差0.1-0.106，内圈0.108，外圈0.106 | 是 | 是 | 37 | 012
铬钝化 | JG12240704152 | JG122407041522 | 0.1 | 710 | 4170 | 2211 | 3060-3080米横向51.7-52.9mm6个孔洞（0.62-1.41mm2） |  | 东方铬钝化950 | 合格 | 让步接收 | 甲 | 韩康 | 2211 | 1 | / | 30210015 | 光亮卷 | 0.1-SPCC | 30110014 | 铬钝化卷 | 0.1-SPCC | 10 | MO002385 | MO002385-004-02 | GDH001 | 铬钝化模板 | 5670 | 2024-08-06 | 2024-08-06 | 5 | 2024-08-06 23:50:41 | 2024-08-06 23:57:00 | 江苏东方九天新能源材料有限公司 |  | 孙槐兵 |  | 1 | 0.1 | 4170 | 710 | 1 | JG122407041522 |  | 1 | S色差(色差 碱液斑 3060-3080米6个孔洞 横向51.7-52.9 大小0.62-1.41) | 是 | 是 | 10 | 004
铬钝化 | JG12240704152 | JG122407041521 | 0.1 | 710 | 6200 | 3295 |  |  | 东方铬钝化950 | 合格 | 合格品 | 甲 | 韩康 | 3295 | 1 | / | 30210015 | 光亮卷 | 0.1-SPCC | 30110014 | 铬钝化卷 | 0.1-SPCC | 10 | MO002385 | MO002385-004-01 | GDH001 | 铬钝化模板 | 5670 | 2024-08-06 | 2024-08-06 | 5 | 2024-08-06 23:50:41 | 2024-08-06 23:57:00 | 江苏东方九天新能源材料有限公司 |  | 孙槐兵 |  | 1 | 0.1 | 6200 | 710 | 1 | JG122407041521 |  | 1 |  | 是 | 是 | 10 | 004
铬钝化 | JG12240701321 | JG12240701321 | 0.1 | 710 | 3300 | 1805 | 200米横向22.3mm孔洞（0.44mm2）， 尾部700米大碎边，顶伤印 |  | 东方铬钝化950 | 合格 | 让步接收 | 甲 | 韩康 | 1806 | 0.9994 | / | 30210015 | 光亮卷 | 0.1-SPCC | 30110014 | 铬钝化卷 | 0.1-SPCC | 10 | MO002236 | MO002236-002 | GDH001 | 铬钝化模板 | 1806 | 2024-08-01 | 2024-08-01 | 5 | 2024-08-06 22:41:16 | 2024-08-06 22:49:02 | 江苏东方九天新能源材料有限公司 | 272861 | 孙槐兵 |  |  | 0.1 | 0 | 710 | 1 | JG12240701321 |  | 1 | S色差(色差 碱液斑 200米1个孔洞 横向22.3 大小0.44 尾700米大碎边 顶伤印) | 是 | 是 | 8 | 002
铬钝化 | JG12240703991 | JG122407039912 | 0.1 | 710 | 6030 | 3225 | 振纹，760米横向256.2mm 孔洞（0.6 mm2）5340米横向290.1-290.4mm3个孔洞 （0.18-0.53mm2） |  | 东方铬钝化950 | 合格 | 让步接收 | 甲 | 韩康 | 3225 | 1 | / | 30210015 | 光亮卷 | 0.1-SPCC | 30110014 | 铬钝化卷 | 0.1-SPCC | 10 | MO002385 | MO002385-005-02 | GDH001 | 铬钝化模板 | 6685 | 2024-08-06 | 2024-08-06 | 5 | 2024-08-06 22:11:03 | 2024-08-06 22:24:51 | 江苏东方九天新能源材料有限公司 |  | 孙槐兵 |  | 1 | 0.1 | 6030 | 710 | 1 | JG122407039912 |  | 1 | S色差(色差 碱液斑 振纹 760米1个孔洞 横向256.2 大小0.6 5340米3个孔洞 横向290.1-290.4 大小0.18-0.53) | 是 | 是 | 19 | 005
铬钝化 | JG12240703991 | JG122407039911 | 0.1 | 710 | 6150 | 3309 |  |  | 东方铬钝化950 | 合格 | 合格品 | 甲 | 韩康 | 3309 | 1 | / | 30210015 | 光亮卷 | 0.1-SPCC | 30110014 | 铬钝化卷 | 0.1-SPCC | 10 | MO002385 | MO002385-005-01 | GDH001 | 铬钝化模板 | 6685 | 2024-08-06 | 2024-08-06 | 5 | 2024-08-06 22:11:03 | 2024-08-06 22:24:51 | 江苏东方九天新能源材料有限公司 |  | 孙槐兵 |  | 1 | 0.1 | 6150 | 710 | 1 | JG122407039911 |  | 1 | S色差(色差 碱液斑 振纹) | 是 | 是 | 19 | 005
铬钝化 | JG12240703892 | JG12240703892 | 0.1 | 710 | 12670 | 6701 | 140米横向184.7mm孔洞 （0.27mm2） |  | 东方铬钝化950 | 合格 | 让步接收 | 乙 | 李志祥 | 6710 | 0.9987 | / | 30210015 | 光亮卷 | 0.1-SPCC | 30110014 | 铬钝化卷 | 0.1-SPCC | 10 | MO002385 | MO002385-002 | GDH001 | 铬钝化模板 | 6710 | 2024-08-06 | 2024-08-06 | 5 | 2024-08-06 19:45:17 | 2024-08-06 21:07:25 | 江苏东方九天新能源材料有限公司 | 281238 | 李志祥 |  |  | 0.1 | 0 | 710 | 1 | JG12240703892 |  | 1 | S色差(色差 条印 140米1个孔洞 横向184.7 大小0.27) | 是 | 是 | 82 | 002
铬钝化 | JG91240700011 | JG91240700011 | 0.1 | 630 | 8960 | 4361 | 白斑 辊印 边浪 传边横辊印 |  | 东方铬钝化750 | 合格 | 合格品 | 乙 | 李澍 | 4384 | 0.9948 | 0.15*610镀铬量80-100 | 30210015 | 光亮卷 | 0.1-SPCC | 30110014 | 铬钝化卷 | 0.1-SPCC | 10 | MO002386 | MO002386-015 | GDH001 | 铬钝化模板 | 4384 | 2024-08-06 | 2024-08-06 | 3 | 2024-08-06 17:17:00 | 2024-08-06 17:17:47 | 江苏东方九天新能源材料有限公司 | 281253 | 李澍 |  |  | 0.1 | 0 | 630 | 1 | JG91240700011 |  | 1 | 白斑 辊印 边浪 传边横辊印 | 否 | 否 |  | 015
铬钝化 | JG122407021011 | JG122407021011 | 0.1 | 610 | 6070 | 2797 | 300米操580大小0.11 白斑 辊印 折印 |  | 东方铬钝化750 | 合格 | 让步接收 | 乙 | 李澍 | 2810 | 0.9954 | / | 30210015 | 光亮卷 | 0.1-SPCC | 30110014 | 铬钝化卷 | 0.1-SPCC | 10 | MO002273 | MO002273-005 | GDH001 | 铬钝化模板 | 2810 | 2024-08-02 | 2024-08-02 | 5 | 2024-08-06 15:53:50 | 2024-08-06 15:54:52 | 江苏东方九天新能源材料有限公司 | 275726 | 李澍 |  |  | 0.1 | 6130 | 610 | 1 | JG122407021011 |  | 1 | 300米操580大小0.11 白斑 辊印 折印 | 是 | 是 | 1 | 005
铬钝化 | JG1224070433 | JG1224070433 | 0.1 | 610 | 13260 | 6127 | 白斑 辊印 条印 折印 240米折皱印 8300米有虫掉入 (光电覆膜分切) |  | 东方铬钝化750 | 合格 | 让步接收 | 乙 | 李澍 | 6170 | 0.993 | / |  |  |  | 30110014 | 铬钝化卷 | 0.1-SPCC | 10 | MO002273 | MO002273-001 | GDH001 | 铬钝化模板 | 6170 | 2024-08-02 | 2024-08-02 | 5 | 2024-08-06 15:51:19 | 2024-08-06 15:53:33 | 江苏东方九天新能源材料有限公司 | 275722 | 李澍 |  |  | 0.1 | 13310 | 610 | 1 | JG1224070433 |  | 1 | 白斑 辊印 条印 折印 240米折皱印 8300米有虫掉入 | 是 | 是 | 2 | 001
铬钝化 | JG91240700052 | JG912407000524 | 0.1 | 630 | 3100 | 1477 |  |  | 东方铬钝化750 | 合格 | 合格品 | 乙 | 李澍 | 1477 | 1 | / | 30210015 | 光亮卷 | 0.1-SPCC | 30110014 | 铬钝化卷 | 0.1-SPCC | 10 | MO002274 | MO002274-002-04 | GDH001 | 铬钝化模板 | 6000 | 2024-08-02 | 2024-08-02 | 5 | 2024-08-06 08:52:36 | 2024-08-06 15:46:20 | 江苏东方九天新能源材料有限公司 |  | 李澍 |  | 1 | 0.1 | 3100 | 630 | 1 | JG912407000524 |  | 1 |  | 是 | 是 | 517 | 002
铬钝化 | JG91240700052 | JG912407000523 | 0.1 | 630 | 3120 | 1485 |  |  | 东方铬钝化750 | 合格 | 合格品 | 乙 | 李澍 | 1485 | 1 | / | 30210015 | 光亮卷 | 0.1-SPCC | 30110014 | 铬钝化卷 | 0.1-SPCC | 10 | MO002274 | MO002274-002-03 | GDH001 | 铬钝化模板 | 6000 | 2024-08-02 | 2024-08-02 | 5 | 2024-08-06 08:52:36 | 2024-08-06 15:46:20 | 江苏东方九天新能源材料有限公司 |  | 李澍 |  | 1 | 0.1 | 3120 | 630 | 1 | JG912407000523 |  | 1 |  | 是 | 是 | 517 | 002
铬钝化 | JG91240700052 | JG912407000522 | 0.1 | 630 | 3120 | 1489 |  |  | 东方铬钝化750 | 合格 | 合格品 | 乙 | 李澍 | 1489 | 1 | / | 30210015 | 光亮卷 | 0.1-SPCC | 30110014 | 铬钝化卷 | 0.1-SPCC | 10 | MO002274 | MO002274-002-02 | GDH001 | 铬钝化模板 | 6000 | 2024-08-02 | 2024-08-02 | 5 | 2024-08-06 08:52:36 | 2024-08-06 15:46:20 | 江苏东方九天新能源材料有限公司 |  | 李澍 |  | 1 | 0.1 | 3120 | 630 | 1 | JG912407000522 |  | 1 |  | 是 | 是 | 517 | 002
铬钝化 | JG91240700052 | JG912407000521 | 0.1 | 630 | 3120 | 1495 |  |  | 东方铬钝化750 | 合格 | 合格品 | 乙 | 李澍 | 1495 | 1 | / | 30210015 | 光亮卷 | 0.1-SPCC | 30110014 | 铬钝化卷 | 0.1-SPCC | 10 | MO002274 | MO002274-002-01 | GDH001 | 铬钝化模板 | 6000 | 2024-08-02 | 2024-08-02 | 5 | 2024-08-06 08:52:36 | 2024-08-06 15:46:20 | 江苏东方九天新能源材料有限公司 |  | 李澍 |  | 1 | 0.1 | 3120 | 630 | 1 | JG912407000521 |  | 1 |  | 是 | 是 | 517 | 002
铬钝化 | JG122406021721 | JG122406021721 | 0.1 | 710 | 3260 | 1771 | 色差重 辊印 |  | 东方铬钝化950 | 合格 | 合格品 | 乙 | 李志祥 | 1772 | 0.9994 | / | 30210015 | 光亮卷 | 0.1-SPCC | 30110014 | 铬钝化卷 | 0.1-SPCC | 10 | MO002298 | MO002298-002 | GDH001 | 铬钝化模板 | 1772 | 2024-08-02 | 2024-08-02 | 5 | 2024-08-06 12:54:53 | 2024-08-06 13:25:57 | 江苏东方九天新能源材料有限公司 | 276245 | 李志祥 |  |  | 0.1 | 0 | 710 | 1 | JG122406021721 |  | 1 | 色差重 辊印 | 是 | 是 | 31 | 002
铬钝化 | JG122406012111 | JG122406012111 | 0.1 | 710 | 3470 | 1847 | 色差 条印 |  | 东方铬钝化950 | 合格 | 合格品 | 乙 | 李志祥 | 1860 | 0.993 | / | 30210015 | 光亮卷 | 0.1-SPCC | 30110014 | 铬钝化卷 | 0.1-SPCC | 10 | MO002271 | MO002271-002 | GDH001 | 铬钝化模板 | 1860 | 2024-08-02 | 2024-08-02 | 5 | 2024-08-06 12:30:44 | 2024-08-06 12:54:33 | 江苏东方九天新能源材料有限公司 | 275621 | 李志祥 |  |  | 0.1 | 3500 | 710 | 1 | JG122406012111 |  | 1 | 色差 条印 | 是 | 是 | 24 | 002
铬钝化 | JG12240701722 | JG12240701722 | 0.1 | 710 | 4330 | 2387 | 色差 条印 |  | 东方铬钝化950 | 合格 | 合格品 | 乙 | 李志祥 | 2438 | 0.9791 | / | 30210015 | 光亮卷 | 0.1-SPCC | 30110014 | 铬钝化卷 | 0.1-SPCC | 10 | MO002236 | MO002236-001 | GDH001 | 铬钝化模板 | 2438 | 2024-08-01 | 2024-08-01 | 5 | 2024-08-06 12:08:30 | 2024-08-06 12:30:26 | 江苏东方九天新能源材料有限公司 | 272860 | 李志祥 |  |  | 0.1 | 0 | 710 | 1 | JG12240701722 |  | 1 | 色差 条印 | 是 | 是 | 22 | 001
铬钝化 | JG122407010821 | JG122407010821 | 0.1 | 760 | 3220 | 1837 | 色差 乳化斑 条印 |  | 东方铬钝化950 | 合格 | 合格品 | 乙 | 李志祥 | 1860 | 0.9876 | / | 30210015 | 光亮卷 | 0.1-SPCC | 30110014 | 铬钝化卷 | 0.1-SPCC | 10 | MO002309 | MO002309-013 | GDH001 | 铬钝化模板 | 1860 | 2024-08-03 | 2024-08-03 | 5 | 2024-08-06 11:57:30 | 2024-08-06 12:04:12 | 江苏东方九天新能源材料有限公司 | 277283 | 李志祥 |  |  | 0.1 | 0 | 760 | 1 | JG122407010821 |  | 1 | 色差 乳化斑 条印 | 是 | 是 | 7 | 013
铬钝化 | JG12240703481 | JG12240703481 | 0.125 | 760 | 6890 | 4829 | 边部水锈斑 乳化斑 条印 色差 |  | 东方铬钝化950 | 合格 | 合格品 | 乙 | 李志祥 | 4860 | 0.9936 | / | 30210004 | 光亮卷 | 0.125-SPCC | 30110004 | 铬钝化卷 | 0.125-SPCC | 10 | MO002309 | MO002309-015 | GDH001 | 铬钝化模板 | 4860 | 2024-08-03 | 2024-08-03 | 5 | 2024-08-06 10:11:32 | 2024-08-06 10:54:19 | 江苏东方九天新能源材料有限公司 | 277285 | 李志祥 |  |  | 0.125 | 0 | 760 | 1 | JG12240703481 |  | 1 | 边部水锈斑 乳化斑 条印 色差 | 是 | 是 | 43 | 015
铬钝化 | JG122407010822 | JG122407010822 | 0.1 | 760 | 6170 | 3531 | 乳化斑 色差 条印 |  | 东方铬钝化950 | 合格 | 合格品 | 乙 | 李志祥 | 3670 | 0.9621 | / | 30210015 | 光亮卷 | 0.1-SPCC | 30110014 | 铬钝化卷 | 0.1-SPCC | 10 | MO002309 | MO002309-011 | GDH001 | 铬钝化模板 | 3670 | 2024-08-03 | 2024-08-03 | 5 | 2024-08-06 09:40:43 | 2024-08-06 10:10:07 | 江苏东方九天新能源材料有限公司 | 277281 | 李志祥 |  |  | 0.1 | 0 | 760 | 1 | JG122407010822 |  | 1 | 乳化斑 色差 条印 | 是 | 是 | 30 | 011
铬钝化 | JG12240703571 | JG122407035712 | 0.1 | 760 | 6460 | 3723 | S色差(色差 振纹 碱液斑) |  | 东方铬钝化950 | 合格 | 合格品 | 甲 | 韩康 | 3723 | 1 | / | 30210015 | 光亮卷 | 0.1-SPCC | 30110014 | 铬钝化卷 | 0.1-SPCC | 10 | MO002371 | MO002371-011-02 | GDH001 | 铬钝化模板 | 7580 | 2024-08-05 | 2024-08-05 | 5 | 2024-08-06 08:06:34 | 2024-08-06 09:39:49 | 江苏东方九天新能源材料有限公司 |  | 孙槐兵 |  | 1 | 0.1 | 6460 | 760 | 1 | JG122407035712 |  | 1 | S色差(色差 振纹 碱液斑) | 是 | 是 | 139 | 011
铬钝化 | JG12240703571 | JG122407035711 | 0.1 | 760 | 6600 | 3815 | S色差(色差 振纹 碱液斑)255米孔洞大小0.88操124 |  | 东方铬钝化950 | 合格 | 合格品 | 甲 | 韩康 | 3815 | 1 | / | 30210015 | 光亮卷 | 0.1-SPCC | 30110014 | 铬钝化卷 | 0.1-SPCC | 10 | MO002371 | MO002371-011-01 | GDH001 | 铬钝化模板 | 7580 | 2024-08-05 | 2024-08-05 | 5 | 2024-08-06 08:06:34 | 2024-08-06 09:39:49 | 江苏东方九天新能源材料有限公司 |  | 孙槐兵 |  | 1 | 0.1 | 6600 | 760 | 1 | JG122407035711 |  | 1 | S色差(色差 振纹 碱液斑)4255米孔洞大小0.88操124 | 是 | 是 | 139 | 011
铬钝化 | JG91240700012 | JG912407000124 | 0.1 | 630 | 3220 | 1561 |  |  | 东方铬钝化750 | 合格 | 合格品 | 甲 | 周建锋 | 1561 | 1 | / | 30210015 | 光亮卷 | 0.1-SPCC | 30110014 | 铬钝化卷 | 0.1-SPCC | 10 | MO002274 | MO002274-001-04 | GDH001 | 铬钝化模板 | 6054 | 2024-08-02 | 2024-08-02 | 5 | 2024-08-06 06:46:06 | 2024-08-06 08:52:01 | 江苏东方九天新能源材料有限公司 |  | 倪兵 |  | 1 | 0.1 | 3220 | 630 | 1 | JG912407000124 |  | 1 |  | 是 | 是 | 157 | 001
铬钝化 | JG91240700012 | JG912407000123 | 0.1 | 630 | 3100 | 1505 |  |  | 东方铬钝化750 | 合格 | 合格品 | 甲 | 周建锋 | 1505 | 1 | / | 30210015 | 光亮卷 | 0.1-SPCC | 30110014 | 铬钝化卷 | 0.1-SPCC | 10 | MO002274 | MO002274-001-03 | GDH001 | 铬钝化模板 | 6054 | 2024-08-02 | 2024-08-02 | 5 | 2024-08-06 06:46:06 | 2024-08-06 08:52:01 | 江苏东方九天新能源材料有限公司 |  | 倪兵 |  | 1 | 0.1 | 3100 | 630 | 1 | JG912407000123 |  | 1 |  | 是 | 是 | 157 | 001
铬钝化 | JG91240700012 | JG912407000122 | 0.1 | 630 | 3100 | 1491 |  |  | 东方铬钝化750 | 合格 | 合格品 | 甲 | 周建锋 | 1491 | 1 | / | 30210015 | 光亮卷 | 0.1-SPCC | 30110014 | 铬钝化卷 | 0.1-SPCC | 10 | MO002274 | MO002274-001-02 | GDH001 | 铬钝化模板 | 6054 | 2024-08-02 | 2024-08-02 | 5 | 2024-08-06 06:46:06 | 2024-08-06 08:52:01 | 江苏东方九天新能源材料有限公司 |  | 倪兵 |  | 1 | 0.1 | 3100 | 630 | 1 | JG912407000122 |  | 1 |  | 是 | 是 | 157 | 001
铬钝化 | JG91240700012 | JG912407000121 | 0.1 | 630 | 3100 | 1499 |  |  | 东方铬钝化750 | 合格 | 合格品 | 甲 | 周建锋 | 1499 | 1 | / | 30210015 | 光亮卷 | 0.1-SPCC | 30110014 | 铬钝化卷 | 0.1-SPCC | 10 | MO002274 | MO002274-001-01 | GDH001 | 铬钝化模板 | 6054 | 2024-08-02 | 2024-08-02 | 5 | 2024-08-06 06:46:06 | 2024-08-06 08:52:01 | 江苏东方九天新能源材料有限公司 |  | 倪兵 |  | 1 | 0.1 | 3100 | 630 | 1 | JG912407000121 |  | 1 |  | 是 | 是 | 157 | 001