## sheet1
工序名称 | 批号 | 新卷号 | 出料厚度 | 出料宽度 | 出料长度 | 出料重量 | 备注 | 膜名称 | 机组名称 | 工序状态 | 检验结果 | 班组 | 参与人 | 来料重量 | 成材率 | 工序要求 | 来料编码 | 来料名称 | 来料规格 | 产品编码 | 产品名称 | 产品规格 | 排序 | 主计划号 | 子计划号 | 工序流程编码 | 工序流程名称 | 工单需求 | 计划开始时间 | 计划结束时间 | 工单状态 | 开始时间 | 产出时间 | 组织名称 | 卷号ID | 操作工人 | 报工人 | 检验 | 来料厚度 | 来料长度 | 来料宽度 | 是否分卷 | 原卷号 | 工单要求 | 是否成品 | 不良现象 | 是否入库 | 入库审核 | 生产工时 | 工单行号
覆膜 | JG12240402271 | JG12240402271 | 0.165 | 630 | 4880 | 2518 | S色差(传动侧20公分有小凹印来料 1000-1090米来料板面划伤重 传动侧撞伤缺口5cm 板面偶有黄斑 白斑) | 明绿改性膜-1 | 九天覆膜-8 | 待判定 | 5 | 乙 | 冯忠平,桑永辉 | 2343 | 1.0747 | / | 30110014 | 铬钝化卷 | 0.1-SPCC | 30312001 | 双面钢塑复合卷 | 0.165-SPCC | 10 | MO000978 | MO000978-005 | FM001 | 覆膜模板 | 2343 | 2024-06-26 | 2024-06-26 | 2 | 2024-08-07 06:55:15 | 2024-08-07 08:10:01 | 江苏九天光电科技有限公司 | 193908 | 冯忠平 |  |  | 0.1 | 0 | 630 | 1 | JG12240402271 |  | 1 | S色差(传动侧20公分有小凹印来料 1000-1090米来料板面划伤重 传动侧撞伤缺口5cm 版本偶有黄斑 白斑) |  |  |  | 5
覆膜 | JG1224060121122 | JG1224060121122 | 0.165 | 710 | 4280 | 2498 | A凹印(卷芯2350米内操作侧22-25公分内连续有3公分的来料顶伤重凹印，2350米有虫斑顶伤重) | 明绿改性膜-1 | 九天覆膜-9 | 待判定 | 5 | 乙 | 黄宏涛,李忠 | 2307 | 1.0828 | / | 30110014 | 铬钝化卷 | 0.1-SPCC | 30312001 | 双面钢塑复合卷 | 0.165-SPCC | 10 | MO002327 | MO002327-001 | FM001 | 覆膜模板 | 2307 | 2024-08-04 | 2024-08-04 | 3 | 2024-08-07 07:23:52 | 2024-08-07 08:09:54 | 江苏九天光电科技有限公司 | 278769 | 李忠 |  |  | 0.1 | 0 | 710 | 1 | JG1224060121122 |  | 1 | A凹印(卷芯2350米内操作侧22-25公分内连续有3公分的来料顶伤重凹印，2350米有虫斑顶伤重) | 否 | 否 |  | 1
覆膜 | JG1224040673 | JG12240406733 | 0.165 | 485 | 4580 | 1816 | K孔洞(990米操作侧1公分1个0.17mm2孔洞，，4200米操作侧10公分1个5公分大锈斑，，操作侧起筋重) | 明绿改性膜-1 | 九天覆膜-8 | 待判定 | 5 | 乙 | 何志宏 | 1816 | 1 | / | 30110014 | 铬钝化卷 | 0.1-SPCC | 30312001 | 双面钢塑复合卷 | 0.165-SPCC | 10 | MO001943 | MO001943-002-03 | FM001 | 覆膜模板 | 4296 | 2024-07-23 | 2024-07-23 | 3 | 2024-08-07 04:39:13 | 2024-08-07 07:59:54 | 江苏九天光电科技有限公司 | 255253 | 何志宏 |  | 1 | 0.165 | 4580 | 485 | 1 | JG12240406733 |  | 1 | K孔洞(990米操作侧1公分1个0.17mm2孔洞，，4200米操作侧10公分1个5公分大锈斑，，操作侧起筋重) |  |  | 400 | 2
覆膜 | JG1224040673 | JG12240406732 | 0.165 | 485 | 3050 | 1222 | 2680米整个板面膜起筋严重 | 明绿改性膜-1 | 九天覆膜-8 | 合格 | 让步接收 | 乙 | 何志宏 | 1222 | 1 | / |  |  |  | 30312001 | 双面钢塑复合卷 | 0.165-SPCC | 10 | MO001943 | MO001943-002-02 | FM001 | 覆膜模板 | 4296 | 2024-07-23 | 2024-07-23 | 3 | 2024-08-07 04:39:13 | 2024-08-07 07:59:54 | 江苏九天光电科技有限公司 | 255253 | 何志宏 |  | 1 | 0.165 | 3050 | 485 | 1 | JG12240406732 |  | 1 | Q起筋(2680米整个板面膜起筋) | 是 | 是 | 400 | 2
覆膜 | JG1224040673 | JG12240406731 | 0.165 | 485 | 4050 | 1622 | 卷芯100米操作侧5公分顶伤凹印 | 明绿改性膜-1 | 九天覆膜-8 | 合格 | 让步接收 | 乙 | 何志宏 | 1622 | 1 | / | 30110014 | 铬钝化卷 | 0.1-SPCC | 30312001 | 双面钢塑复合卷 | 0.165-SPCC | 10 | MO001943 | MO001943-002-01 | FM001 | 覆膜模板 | 4296 | 2024-07-23 | 2024-07-23 | 3 | 2024-08-07 04:39:13 | 2024-08-07 07:59:54 | 江苏九天光电科技有限公司 | 255253 | 何志宏 |  | 1 | 0.165 | 4050 | 485 | 1 | JG12240406731 |  | 1 | D顶伤(卷芯100米操作侧5公分顶伤凹印) | 是 | 是 | 400 | 2
覆膜 | JG122406018111 | JG122406018111 | 0.165 | 710 | 4160 | 2458 | 尾部800米内传动侧有缩芯折印，尾部150米内操作侧来料撞伤打皱宽3.5公分，卷芯420米，750米传边有烂边缺口宽4-6毫米 | 明绿改性膜-1 | 九天覆膜-9 | 合格 | 让步接收 | 乙 | 黄宏涛,李忠 | 2273 | 1.0814 | / |  |  |  | 30312001 | 双面钢塑复合卷 | 0.165-SPCC | 10 | MO001894 | MO001894-001 | FM001 | 覆膜模板 | 2273 | 2024-07-22 | 2024-07-22 | 5 | 2024-08-07 06:37:50 | 2024-08-07 07:23:36 | 江苏九天光电科技有限公司 | 253332 | 李忠 |  |  | 0.1 | 0 | 710 | 1 | JG122406018111 |  | 1 | 缩芯折印(尾部800米内传动侧有缩芯折印),Z撞伤(尾部150米内操作侧来料撞伤打皱宽3.5公分),Q缺口(卷芯420米，750米传边有烂边缺口宽4-6毫米) | 是 | 是 | 46 | 1
覆膜铬卷翻包 | JL1224040104-22 | JL1224040104-22 | 0.1 | 610 | 5900 | 2712 | K孔洞(1220米处传动侧30公分大小0.28) | 明绿改性膜-1 | 九天覆膜-5 | 合格 | 合格品 | 乙 | 桑永辉,冯忠平 | 2829 | 0.9586 | / | 30110014 | 铬钝化卷 | 0.1-SPCC | 30110014 | 铬钝化卷 | 0.1-SPCC | 10 | MO001940 | MO001940-001 | GDH001 | 铬钝化模板 | 2829 | 2024-07-23 | 2024-07-23 | 3 | 2024-08-07 04:49:07 | 2024-08-07 06:54:56 | 江苏九天光电科技有限公司 | 255221 | 冯忠平 |  |  | 0.1 | 0 | 610 | 1 | JL1224040104-22 |  | 1 | K孔洞(1220米处传动侧30公分大小0.28) | 否 | 否 |  | 1
覆膜 | JG12240601472 | JG122406014723 | 0.165 | 710 | 4060 | 2356 |  | 明绿改性膜-1 | 九天覆膜-9 | 合格 | 合格品 | 乙 | 黄宏涛,李忠 | 2356 | 1 | / | 30110014 | 铬钝化卷 | 0.1-SPCC | 30312001 | 双面钢塑复合卷 | 0.165-SPCC | 10 | MO002394 | MO002394-013-03 | FM001 | 覆膜模板 | 6443 | 2024-08-06 | 2024-08-06 | 5 | 2024-08-07 04:31:27 | 2024-08-07 06:32:03 | 江苏九天光电科技有限公司 | 0 | 李忠 |  | 1 | 0.165 | 4060 | 710 | 1 | JG122406014723 |  | 1 |  | 是 | 是 | 161 | 13
覆膜 | JG12240601472 | JG122406014722 | 0.165 | 710 | 4000 | 2316 |  | 明绿改性膜-1 | 九天覆膜-9 | 合格 | 合格品 | 乙 | 黄宏涛,李忠 | 2316 | 1 | / | 30110014 | 铬钝化卷 | 0.1-SPCC | 30312001 | 双面钢塑复合卷 | 0.165-SPCC | 10 | MO002394 | MO002394-013-02 | FM001 | 覆膜模板 | 6443 | 2024-08-06 | 2024-08-06 | 5 | 2024-08-07 04:31:27 | 2024-08-07 06:32:03 | 江苏九天光电科技有限公司 | 0 | 李忠 |  | 1 | 0.165 | 4000 | 710 | 1 | JG122406014722 |  | 1 |  | 是 | 是 | 161 | 13
覆膜 | JG12240601472 | JG122406014721 | 0.165 | 710 | 4000 | 2314 | 卷芯500-505米内操作侧30公分处各1个4.3/3.17平方毫米孔洞 | 明绿改性膜-1 | 九天覆膜-9 | 合格 | 让步接收 | 乙 | 黄宏涛,李忠 | 2314 | 1 | / |  |  |  | 30312001 | 双面钢塑复合卷 | 0.165-SPCC | 10 | MO002394 | MO002394-013-01 | FM001 | 覆膜模板 | 6443 | 2024-08-06 | 2024-08-06 | 5 | 2024-08-07 04:31:27 | 2024-08-07 06:32:03 | 江苏九天光电科技有限公司 | 0 | 李忠 |  | 1 | 0.165 | 4000 | 710 | 1 | JG122406014721 |  | 1 | K孔洞(卷芯500-505米内操作侧30公分处各1个孔洞，大小4.3/3.17平方毫米) | 是 | 是 | 161 | 13
覆膜铬卷翻包 | JG1224040618 | JG1224040618 | 0.1 | 630 | 7400 | 3596 | K孔洞(510米操作侧38-39公分2个孔洞大小0.68 0.11 操作侧规律性亮斑点) 尾部缩芯折印 操作侧1公分辊印 | 明绿改性膜-1 | 九天覆膜-8 | 合格 | 合格品 | 乙 | 冯忠平,桑永辉 | 3742 | 0.961 | / | 30110014 | 铬钝化卷 | 0.1-SPCC | 30110014 | 铬钝化卷 | 0.1-SPCC | 10 | MO001941 | MO001941-001 | GDH001 | 铬钝化模板 | 3742 | 2024-07-23 | 2024-07-23 | 3 | 2024-08-07 03:01:01 | 2024-08-07 04:48:53 | 江苏九天光电科技有限公司 | 255222 | 冯忠平 |  |  | 0.1 | 0 | 630 | 1 | JG1224040618 |  | 1 | K孔洞(510米操作侧38-39公分2个孔洞大小0.68 0.11 操作侧规律性亮斑点) 尾部缩芯折印 操作侧1公分辊印 | 否 | 否 |  | 1
覆膜 | JG12240406681 | JG122404066813 | 0.165 | 485 | 3670 | 1450 | 操作侧起筋重，2900米操作侧1.5公分1个0.17mm2孔洞 | 明绿改性膜-1 | 九天覆膜-8 | 合格 | 让步接收 | 乙 | 何志宏 | 1450 | 1 | / | 30110014 | 铬钝化卷 | 0.1-SPCC | 30312001 | 双面钢塑复合卷 | 0.165-SPCC | 10 | MO001943 | MO001943-001-03 | FM001 | 覆膜模板 | 3912 | 2024-07-23 | 2024-07-23 | 5 | 2024-08-07 01:51:12 | 2024-08-07 04:36:23 | 江苏九天光电科技有限公司 | 255252 | 何志宏 |  | 1 | 0.165 | 3670 | 485 | 1 | JG122404066813 |  | 1 | Q起筋(操作侧起筋重)K孔洞(2900米操作侧1.5公分1个0.17mm2孔洞) | 是 | 是 | 220 | 1
覆膜 | JG12240406681 | JG122404066812 | 0.165 | 485 | 3500 | 1384 | 2060米板面中部折皱重，操作侧起筋重 | 明绿改性膜-1 | 九天覆膜-8 | 合格 | 让步接收 | 乙 | 何志宏 | 1384 | 1 | / |  |  |  | 30312001 | 双面钢塑复合卷 | 0.165-SPCC | 10 | MO001943 | MO001943-001-02 | FM001 | 覆膜模板 | 3912 | 2024-07-23 | 2024-07-23 | 5 | 2024-08-07 01:51:12 | 2024-08-07 04:36:23 | 江苏九天光电科技有限公司 | 255252 | 何志宏 |  | 1 | 0.165 | 3500 | 485 | 1 | JG122404066812 |  | 1 | Z折皱(2060米板面中部折皱重)Q起筋(操作侧起筋重) | 是 | 是 | 220 | 1
覆膜 | JG12240406681 | JG122404066811 | 0.165 | 485 | 3500 | 1382 | 传动侧偶有5毫米缺口，，卷芯200米操作侧10公分顶伤凹印 | 明绿改性膜-1 | 九天覆膜-8 | 合格 | 让步接收 | 乙 | 何志宏 | 1382 | 1 | / | 30110014 | 铬钝化卷 | 0.1-SPCC | 30312001 | 双面钢塑复合卷 | 0.165-SPCC | 10 | MO001943 | MO001943-001-01 | FM001 | 覆膜模板 | 3912 | 2024-07-23 | 2024-07-23 | 5 | 2024-08-07 01:51:12 | 2024-08-07 04:36:23 | 江苏九天光电科技有限公司 | 255252 | 何志宏 |  | 1 | 0.165 | 3500 | 485 | 1 | JG122404066811 |  | 1 | Q缺口(传动侧偶有5毫米缺口，，卷芯200米操作侧10公分顶伤凹印) | 是 | 是 | 220 | 1
覆膜 | JG12240402272 | JG12240402272 | 0.165 | 630 | 5380 | 2784 |  | 明绿改性膜-1 | 九天覆膜-8 | 合格 | 合格品 | 乙 | 桑永辉,冯忠平 | 2717 | 1.0247 | / | 30110014 | 铬钝化卷 | 0.1-SPCC | 30312001 | 双面钢塑复合卷 | 0.165-SPCC | 10 | MO002260 | MO002260-011 | FM001 | 覆膜模板 | 2717 | 2024-08-02 | 2024-08-02 | 5 | 2024-08-07 01:38:50 | 2024-08-07 03:00:45 | 江苏九天光电科技有限公司 | 275327 | 冯忠平 |  |  | 0.1 | 0 | 630 | 1 | JG12240402272 |  | 1 |  | 是 | 是 | 82 | 11
覆膜 | JG12240602301 | JG12240602301 | 0.19 | 710 | 3200 | 1938 | 尾部有缩芯折印，卷芯板面中间有1.5公分的顶伤粘钢印 | 明绿改性膜-1 | 九天覆膜-9 | 合格 | 让步接收 | 乙 | 黄宏涛,李忠 | 1759 | 1.1018 | / |  |  |  | 30312002 | 双面钢塑复合卷 | 0.19-SPCC | 10 | MO001819 | MO001819-002 | FM001 | 覆膜模板 | 1759 | 2024-07-19 | 2024-07-19 | 5 | 2024-08-07 02:15:15 | 2024-08-07 02:19:02 | 江苏九天光电科技有限公司 | 249764 | 李忠 |  |  | 0.1 | 3240 | 710 | 1 | JG12240602301 |  | 1 | 缩芯折印(尾部有缩芯折印),N粘钢折印(卷芯板面中间有1.5公分的顶伤粘钢印) | 是 | 是 | 4 | 2
覆膜 | JG1224070297 | JG12240702973 | 0.25 | 610 | 2400 | 1830 |  | 明绿改性膜-2 | 九天覆膜-8 | 合格 | 合格品 | 乙 | 何志宏 | 1830 | 1 | / | 30110011 | 铬钝化卷 | 0.15-SPCC | 30312017 | 双面钢塑复合卷 | 0.25-SPCC | 10 | MO002296 | MO002296-003-03 | FM001 | 覆膜模板 | 5153 | 2024-08-02 | 2024-08-02 | 5 | 2024-08-06 23:41:20 | 2024-08-07 01:46:46 | 江苏九天光电科技有限公司 | 0 | 何志宏 |  | 1 | 0.25 | 2400 | 610 | 1 | JG12240702973 |  | 1 |  | 是 | 是 | 166 | 3
覆膜 | JG1224070297 | JG12240702972 | 0.25 | 610 | 2400 | 1820 |  | 明绿改性膜-2 | 九天覆膜-8 | 合格 | 合格品 | 乙 | 何志宏 | 1820 | 1 | / | 30110011 | 铬钝化卷 | 0.15-SPCC | 30312017 | 双面钢塑复合卷 | 0.25-SPCC | 10 | MO002296 | MO002296-003-02 | FM001 | 覆膜模板 | 5153 | 2024-08-02 | 2024-08-02 | 5 | 2024-08-06 23:41:20 | 2024-08-07 01:46:46 | 江苏九天光电科技有限公司 | 0 | 何志宏 |  | 1 | 0.25 | 2400 | 610 | 1 | JG12240702972 |  | 1 |  | 是 | 是 | 166 | 3
覆膜 | JG1224070297 | JG12240702971 | 0.25 | 610 | 2400 | 1824 | 操作侧5毫米碎边重 | 明绿改性膜-2 | 九天覆膜-8 | 合格 | 让步接收 | 乙 | 何志宏 | 1824 | 1 | / | 30110011 | 铬钝化卷 | 0.15-SPCC | 30312017 | 双面钢塑复合卷 | 0.25-SPCC | 10 | MO002296 | MO002296-003-01 | FM001 | 覆膜模板 | 5153 | 2024-08-02 | 2024-08-02 | 5 | 2024-08-06 23:41:20 | 2024-08-07 01:46:46 | 江苏九天光电科技有限公司 | 0 | 何志宏 |  | 1 | 0.25 | 2400 | 610 | 1 | JG12240702971 |  | 1 | S碎边(操作侧5毫米碎边重) | 是 | 是 | 166 | 3
覆膜 | JG12240601111 | JG122406011114 | 0.19 | 710 | 3000 | 1820 | 边部亮辊印，尾部缩芯折印，实际米数2990米 | 明绿改性膜-1 | 九天覆膜-9 | 合格 | 让步接收 | 乙 | 黄宏涛,李忠 | 1820 | 1 | / | 30110014 | 铬钝化卷 | 0.1-SPCC | 30312002 | 双面钢塑复合卷 | 0.19-SPCC | 10 | MO002366 | MO002366-001-04 | FM001 | 覆膜模板 | 6525 | 2024-08-05 | 2024-08-05 | 5 | 2024-08-06 23:09:53 | 2024-08-07 01:30:16 | 江苏九天光电科技有限公司 | 0 | 李忠 |  | 1 | 0.19 | 3000 | 710 | 1 | JG122406011114 |  | 1 | G辊印(边部亮辊印)尾部有缩芯折印 | 是 | 是 | 176 | 1
覆膜 | JG12240601111 | JG122406011113 | 0.19 | 710 | 3000 | 1806 | 边部亮辊印，实际米数2960米 | 明绿改性膜-1 | 九天覆膜-9 | 合格 | 让步接收 | 乙 | 黄宏涛,李忠 | 1806 | 1 | / | 30110014 | 铬钝化卷 | 0.1-SPCC | 30312002 | 双面钢塑复合卷 | 0.19-SPCC | 10 | MO002366 | MO002366-001-03 | FM001 | 覆膜模板 | 6525 | 2024-08-05 | 2024-08-05 | 5 | 2024-08-06 23:09:53 | 2024-08-07 01:30:16 | 江苏九天光电科技有限公司 | 0 | 李忠 |  | 1 | 0.19 | 3000 | 710 | 1 | JG122406011113 |  | 1 | G辊印(边部亮辊印) | 是 | 是 | 176 | 1
覆膜 | JG12240601111 | JG122406011112 | 0.19 | 710 | 3000 | 1796 | 边部亮辊印，实际米数2960米 | 明绿改性膜-1 | 九天覆膜-9 | 合格 | 让步接收 | 乙 | 黄宏涛,李忠 | 1796 | 1 | / | 30110014 | 铬钝化卷 | 0.1-SPCC | 30312002 | 双面钢塑复合卷 | 0.19-SPCC | 10 | MO002366 | MO002366-001-02 | FM001 | 覆膜模板 | 6525 | 2024-08-05 | 2024-08-05 | 5 | 2024-08-06 23:09:53 | 2024-08-07 01:30:16 | 江苏九天光电科技有限公司 | 0 | 李忠 |  | 1 | 0.19 | 3000 | 710 | 1 | JG122406011112 |  | 1 | G辊印(边部亮辊印) | 是 | 是 | 176 | 1
覆膜 | JG12240601111 | JG122406011111 | 0.19 | 710 | 3000 | 1818 | 边部亮辊印,实际米数2980米 | 明绿改性膜-1 | 九天覆膜-9 | 合格 | 让步接收 | 乙 | 黄宏涛,李忠 | 1818 | 1 | / | 30110014 | 铬钝化卷 | 0.1-SPCC | 30312002 | 双面钢塑复合卷 | 0.19-SPCC | 10 | MO002366 | MO002366-001-01 | FM001 | 覆膜模板 | 6525 | 2024-08-05 | 2024-08-05 | 5 | 2024-08-06 23:09:53 | 2024-08-07 01:30:16 | 江苏九天光电科技有限公司 | 0 | 李忠 |  | 1 | 0.19 | 3000 | 710 | 1 | JG122406011111 |  | 1 | G辊印(边部亮辊印) | 是 | 是 | 176 | 1
覆膜 | JG1224070531 | JG12240705314 | 0.25 | 610 | 2360 | 1746 |  | 明绿改性膜-2 | 九天覆膜-5 | 合格 | 合格品 | 乙 | 何志宏 | 1746 | 1 | / | 30110011 | 铬钝化卷 | 0.15-SPCC | 30312017 | 双面钢塑复合卷 | 0.25-SPCC | 10 | MO002381 | MO002381-003-04 | FM001 | 覆膜模板 | 6527 | 2024-08-06 | 2024-08-06 | 5 | 2024-08-06 22:38:47 | 2024-08-06 23:33:59 | 江苏九天光电科技有限公司 | 0 | 何志宏 |  | 1 | 0.25 | 2360 | 610 | 1 | JG12240705314 |  | 1 |  | 是 | 是 | 68 | 3
覆膜 | JG1224070531 | JG12240705313 | 0.25 | 610 | 2300 | 1704 | 卷芯200米传动侧12-20公分料上有油（纠边漏油造成） | 明绿改性膜-2 | 九天覆膜-5 | 合格 | 让步接收 | 乙 | 何志宏 | 1704 | 1 | / |  |  |  | 30312017 | 双面钢塑复合卷 | 0.25-SPCC | 10 | MO002381 | MO002381-003-03 | FM001 | 覆膜模板 | 6527 | 2024-08-06 | 2024-08-06 | 5 | 2024-08-06 22:38:47 | 2024-08-06 23:33:59 | 江苏九天光电科技有限公司 | 0 | 何志宏 |  | 1 | 0.25 | 2300 | 610 | 1 | JG12240705313 |  | 1 | Y油斑(卷芯200米传动侧12-20公分料上有油) | 是 | 是 | 68 | 3
覆膜 | JG1224070531 | JG12240705312 | 0.25 | 610 | 2340 | 1736 | 250传动侧6公分膜起筋 | 明绿改性膜-2 | 九天覆膜-5 | 合格 | 让步接收 | 乙 | 何志宏 | 1736 | 1 | / | 30110011 | 铬钝化卷 | 0.15-SPCC | 30312017 | 双面钢塑复合卷 | 0.25-SPCC | 10 | MO002381 | MO002381-003-02 | FM001 | 覆膜模板 | 6527 | 2024-08-06 | 2024-08-06 | 5 | 2024-08-06 22:38:47 | 2024-08-06 23:33:59 | 江苏九天光电科技有限公司 | 0 | 何志宏 |  | 1 | 0.25 | 2340 | 610 | 1 | JG12240705312 |  | 1 | Q起筋(250传动侧6公分膜起筋) | 是 | 是 | 68 | 3
覆膜 | JG1224070531 | JG12240705311 | 0.25 | 610 | 2370 | 1762 |  | 明绿改性膜-2 | 九天覆膜-5 | 合格 | 合格品 | 乙 | 何志宏 | 1762 | 1 | / | 30110011 | 铬钝化卷 | 0.15-SPCC | 30312017 | 双面钢塑复合卷 | 0.25-SPCC | 10 | MO002381 | MO002381-003-01 | FM001 | 覆膜模板 | 6527 | 2024-08-06 | 2024-08-06 | 5 | 2024-08-06 22:38:47 | 2024-08-06 23:33:59 | 江苏九天光电科技有限公司 | 0 | 何志宏 |  | 1 | 0.25 | 2370 | 610 | 1 | JG12240705311 |  | 1 |  | 是 | 是 | 68 | 3
覆膜 | JG12240406361 | JG12240406361 | 0.165 | 630 | 5620 | 2967 | 板面偶有锈斑 两侧小缺口5-6毫米，尾部缩芯折印 | 明绿改性膜-1 | 九天覆膜-8 | 合格 | 让步接收 | 乙 | 冯忠平,桑永辉 | 2753 | 1.0777 | / | 30110014 | 铬钝化卷 | 0.1-SPCC | 30312001 | 双面钢塑复合卷 | 0.165-SPCC | 10 | MO002014 | MO002014-001 | FM001 | 覆膜模板 | 2753 | 2024-07-24 | 2024-07-24 | 5 | 2024-08-06 22:58:44 | 2024-08-06 23:32:53 | 江苏九天光电科技有限公司 | 256733 | 冯忠平 |  |  | 0.1 | 0 | 630 | 1 | JG12240406361 |  | 1 | S色差(板面偶有锈斑 两侧小缺口5-6毫米) | 是 | 是 | 34 | 1
覆膜 | JG12240602182 | JG12240602182 | 0.165 | 710 | 5230 | 3136 | 操作侧边部间断性有撞伤宽3-6毫米；膜不够长浪费280米重152公斤。 | 明绿改性膜-1 | 九天覆膜-9 | 合格 | 让步接收 | 乙 | 黄宏涛,李忠 | 2991 | 1.0485 | / | 30110014 | 铬钝化卷 | 0.1-SPCC | 30312001 | 双面钢塑复合卷 | 0.165-SPCC | 10 | MO002016 | MO002016-002 | FM001 | 覆膜模板 | 2991 | 2024-07-24 | 2024-07-24 | 5 | 2024-08-06 23:06:20 | 2024-08-06 23:08:59 | 江苏九天光电科技有限公司 | 256745 | 李忠 |  |  | 0.1 | 0 | 710 | 1 | JG12240602182 |  | 1 | Z撞伤(操作侧边部间断性有撞伤宽3-6毫米；膜不够长浪费280米重152公斤。) | 是 | 是 | 2 | 2
覆膜 | JG12240402031 | JG12240402031 | 0.165 | 630 | 3860 | 2008 | 尾缩芯折印 | 明绿改性膜-1 | 九天覆膜-8 | 合格 | 让步接收 | 甲 | 徐刚,徐兴良 | 1865 | 1.0767 | / | 30110014 | 铬钝化卷 | 0.1-SPCC | 30312001 | 双面钢塑复合卷 | 0.165-SPCC | 10 | MO001310 | MO001310-001 | FM001 | 覆膜模板 | 1865 | 2024-07-06 | 2024-07-06 | 5 | 2024-08-06 18:11:51 | 2024-08-06 22:57:58 | 江苏九天光电科技有限公司 | 213662 | 徐兴良 |  |  | 0.1 | 0 | 630 | 1 | JG12240402031 |  | 1 | 缩芯折印(尾缩芯折印) | 是 | 是 | 286 | 1
覆膜 | JG1124030304-22 | JG1124030304-22 | 0.165 | 710 | 5550 | 3250 | 来料锈斑 | 明绿改性膜-1 | 九天覆膜-9 | 合格 | 让步接收 | 甲 | 成防萍,顾志明,徐新圣 | 3005 | 1.0815 | / | 30110014 | 铬钝化卷 | 0.1-SPCC | 30312001 | 双面钢塑复合卷 | 0.165-SPCC | 10 | MO002038 | MO002038-017 | FM001 | 覆膜模板 | 3005 | 2024-07-25 | 2024-07-25 | 5 | 2024-08-06 19:42:22 | 2024-08-06 21:50:20 | 江苏九天光电科技有限公司 | 258908 | 顾志明 |  |  | 0.1 | 0 | 710 | 1 | JG1124030304-22 |  | 1 | 来料锈斑 | 是 | 是 | 128 | 17
覆膜 | JG12240703832 | JG122407038324 | 0.19 | 710 | 3050 | 1806 | 尾500米操边部来料顶伤约1公分（轻） | 明绿改性膜-1 | 九天覆膜-9 | 合格 | 让步接收 | 甲 | 成防萍,顾志明,徐新圣 | 1806 | 1 | / | 30110014 | 铬钝化卷 | 0.1-SPCC | 30312002 | 双面钢塑复合卷 | 0.19-SPCC | 10 | MO002394 | MO002394-005-04 | FM001 | 覆膜模板 | 6497 | 2024-08-06 | 2024-08-06 | 5 | 2024-08-06 17:21:27 | 2024-08-06 18:42:28 | 江苏九天光电科技有限公司 | 0 | 顾志明 |  | 1 | 0.19 | 3050 | 710 | 1 | JG122407038324 |  | 1 | 尾500米操边部来料顶伤约1公分（轻） | 是 | 是 | 101 | 5
覆膜 | JG12240703832 | JG122407038323 | 0.19 | 710 | 3000 | 1790 |  | 明绿改性膜-1 | 九天覆膜-9 | 合格 | 合格品 | 甲 | 成防萍,顾志明,徐新圣 | 1790 | 1 | / | 30110014 | 铬钝化卷 | 0.1-SPCC | 30312002 | 双面钢塑复合卷 | 0.19-SPCC | 10 | MO002394 | MO002394-005-03 | FM001 | 覆膜模板 | 6497 | 2024-08-06 | 2024-08-06 | 5 | 2024-08-06 17:21:27 | 2024-08-06 18:42:28 | 江苏九天光电科技有限公司 | 0 | 顾志明 |  | 1 | 0.19 | 3000 | 710 | 1 | JG122407038323 |  | 1 |  | 是 | 是 | 101 | 5
覆膜 | JG12240703832 | JG122407038322 | 0.19 | 710 | 3000 | 1782 | K孔洞(1010米传动侧约6公分处孔洞，大小0.73mm2) | 明绿改性膜-1 | 九天覆膜-9 | 合格 | 让步接收 | 甲 | 成防萍,顾志明,徐新圣 | 1782 | 1 | / | 30110014 | 铬钝化卷 | 0.1-SPCC | 30312002 | 双面钢塑复合卷 | 0.19-SPCC | 10 | MO002394 | MO002394-005-02 | FM001 | 覆膜模板 | 6497 | 2024-08-06 | 2024-08-06 | 5 | 2024-08-06 17:21:27 | 2024-08-06 18:42:28 | 江苏九天光电科技有限公司 | 0 | 顾志明 |  | 1 | 0.19 | 3000 | 710 | 1 | JG122407038322 |  | 1 | K孔洞(1010米传动侧约6公分处孔洞，大小0.73mm2) | 是 | 是 | 101 | 5
覆膜 | JG12240703832 | JG122407038321 | 0.19 | 710 | 3000 | 1774 |  | 明绿改性膜-1 | 九天覆膜-9 | 合格 | 合格品 | 甲 | 成防萍,顾志明,徐新圣 | 1774 | 1 | / | 30110014 | 铬钝化卷 | 0.1-SPCC | 30312002 | 双面钢塑复合卷 | 0.19-SPCC | 10 | MO002394 | MO002394-005-01 | FM001 | 覆膜模板 | 6497 | 2024-08-06 | 2024-08-06 | 5 | 2024-08-06 17:21:27 | 2024-08-06 18:42:28 | 江苏九天光电科技有限公司 | 0 | 顾志明 |  | 1 | 0.19 | 3000 | 710 | 1 | JG122407038321 |  | 1 |  | 是 | 是 | 101 | 5
覆膜 | JG12240406091 | JG12240406091 | 0.165 | 630 | 5820 | 3026 | 缩芯折印(尾缩芯折印) | 明绿改性膜-1 | 九天覆膜-8 | 合格 | 让步接收 | 甲 | 徐刚,徐兴良 | 2803 | 1.0796 | / | 30110014 | 铬钝化卷 | 0.1-SPCC | 30312001 | 双面钢塑复合卷 | 0.165-SPCC | 10 | MO001310 | MO001310-003 | FM001 | 覆膜模板 | 2803 | 2024-07-06 | 2024-07-06 | 5 | 2024-08-06 17:04:30 | 2024-08-06 18:10:51 | 江苏九天光电科技有限公司 | 213663 | 徐兴良 |  |  | 0.1 | 0 | 630 | 1 | JG12240406091 |  | 1 | 缩芯折印(尾缩芯折印) | 是 | 是 | 66 | 3
覆膜 | JG1224070516 | JG12240705164 | 0.25 | 610 | 2300 | 1679 | Z振纹(板面轻微振纹),Q翘边(操边出膜翘边。) | 明绿改性膜-2 | 九天覆膜-8 | 合格 | 让步接收 | 甲 | 徐刚,徐兴良 | 1679 | 1 | / | 30110011 | 铬钝化卷 | 0.15-SPCC | 30312017 | 双面钢塑复合卷 | 0.25-SPCC | 10 | MO002394 | MO002394-017-04 | FM001 | 覆膜模板 | 6451 | 2024-08-06 | 2024-08-06 | 5 | 2024-08-06 15:40:26 | 2024-08-06 16:58:28 | 江苏九天光电科技有限公司 | 0 | 徐兴良 |  | 1 | 0.25 | 2300 | 610 | 1 | JG12240705164 |  | 1 | Z振纹(内板面轻微振纹),Q翘边(操边出膜翘边。) | 是 | 是 | 97 | 17
覆膜 | JG1224070516 | JG12240705163 | 0.25 | 610 | 2330 | 1739 | Z振纹(板面轻微振纹) | 明绿改性膜-2 | 九天覆膜-8 | 合格 | 让步接收 | 甲 | 徐刚,徐兴良 | 1739 | 1 | / | 30110011 | 铬钝化卷 | 0.15-SPCC | 30312017 | 双面钢塑复合卷 | 0.25-SPCC | 10 | MO002394 | MO002394-017-03 | FM001 | 覆膜模板 | 6451 | 2024-08-06 | 2024-08-06 | 5 | 2024-08-06 15:40:26 | 2024-08-06 16:58:28 | 江苏九天光电科技有限公司 | 0 | 徐兴良 |  | 1 | 0.25 | 2330 | 610 | 1 | JG12240705163 |  | 1 | Z振纹(板面轻微振纹) | 是 | 是 | 97 | 17
覆膜 | JG1224070516 | JG12240705162 | 0.25 | 610 | 2350 | 1753 | Z振纹(板面轻微振纹) | 明绿改性膜-2 | 九天覆膜-8 | 合格 | 让步接收 | 甲 | 徐刚,徐兴良 | 1753 | 1 | / | 30110011 | 铬钝化卷 | 0.15-SPCC | 30312017 | 双面钢塑复合卷 | 0.25-SPCC | 10 | MO002394 | MO002394-017-02 | FM001 | 覆膜模板 | 6451 | 2024-08-06 | 2024-08-06 | 5 | 2024-08-06 15:40:26 | 2024-08-06 16:58:28 | 江苏九天光电科技有限公司 | 0 | 徐兴良 |  | 1 | 0.25 | 2350 | 610 | 1 | JG12240705162 |  | 1 | Z振纹(板面轻微振纹) | 是 | 是 | 97 | 17
覆膜 | JG1224070516 | JG12240705161 | 0.25 | 610 | 2350 | 1753 | Z振纹(板面轻微振纹) | 明绿改性膜-2 | 九天覆膜-8 | 合格 | 让步接收 | 甲 | 徐刚,徐兴良 | 1753 | 1 | / | 30110011 | 铬钝化卷 | 0.15-SPCC | 30312017 | 双面钢塑复合卷 | 0.25-SPCC | 10 | MO002394 | MO002394-017-01 | FM001 | 覆膜模板 | 6451 | 2024-08-06 | 2024-08-06 | 5 | 2024-08-06 15:40:26 | 2024-08-06 16:58:28 | 江苏九天光电科技有限公司 | 0 | 徐兴良 |  | 1 | 0.25 | 2350 | 610 | 1 | JG12240705161 |  | 1 | Z振纹(板面轻微振纹) | 是 | 是 | 97 | 17
覆膜 | JG99221010-01 | JG99221010-01 | 0.165 | 760 | 5900 | 3718 | Q起筋(两侧起筋，浪边重),B白斑(板面白斑重，色差),L露白(内60米处操作侧露白约8毫米) | 明绿改性膜-1 | 九天覆膜-9 | 合格 | 让步接收 | 甲 | 成防萍,顾志明,徐新圣 | 3455 | 1.0761 | / |  |  |  | 30312001 | 双面钢塑复合卷 | 0.165-SPCC | 10 | MO002286 | MO002286-003 | FM001 | 覆膜模板 | 3455 | 2024-08-02 | 2024-08-02 | 5 | 2024-08-06 16:47:12 | 2024-08-06 16:51:50 | 江苏九天光电科技有限公司 | 276078 | 顾志明 |  |  | 0.1 | 0 | 760 | 1 | JG99221010-01 |  | 1 | Q起筋(两侧起筋，浪边重),B白斑(板面白斑重，色差),L露白(内60米处操作侧露白约8毫米) | 是 | 是 | 4 | 3
覆膜 | JG122407010722 | JG122407010722 | 0.165 | 760 | 4810 | 3054 | K孔洞(2500米传动侧约59公分处孔洞，大小8.9mm2),Q起筋(操作侧起劲重),L亮斑(碱液斑，白斑) |  | 九天覆膜-9 | 合格 | 让步接收 | 甲 | 成防萍,顾志明,徐新圣 | 2833 | 1.078 | / |  |  |  | 30312001 | 双面钢塑复合卷 | 0.165-SPCC | 10 | MO002394 | MO002394-003 | FM001 | 覆膜模板 | 2833 | 2024-08-06 | 2024-08-06 | 5 | 2024-08-06 16:35:54 | 2024-08-06 16:45:17 | 江苏九天光电科技有限公司 | 281722 | 顾志明 |  |  | 0.1 | 4840 | 760 | 1 | JG122407010722 |  | 1 | K孔洞(2500米传动侧约59公分处孔洞，大小8.9mm2),Q起筋(操作侧起劲重),L亮斑(碱液斑，白斑) | 是 | 是 | 10 | 3
覆膜 | JG12240703951 | JG122407039514 | 0.19 | 710 | 3200 | 1898 |  | 明绿改性膜-1 | 九天覆膜-9 | 合格 | 合格品 | 甲 | 成防萍,顾志明,徐新圣 | 1898 | 1 | / | 30110014 | 铬钝化卷 | 0.1-SPCC | 30312002 | 双面钢塑复合卷 | 0.19-SPCC | 10 | MO002394 | MO002394-006-04 | FM001 | 覆膜模板 | 6843 | 2024-08-06 | 2024-08-06 | 5 | 2024-08-06 15:57:08 | 2024-08-06 16:13:09 | 江苏九天光电科技有限公司 | 0 | 顾志明 |  | 1 | 0.19 | 3200 | 710 | 1 | JG122407039514 |  | 1 |  | 是 | 是 | 20 | 6
覆膜 | JG12240703951 | JG122407039513 | 0.19 | 710 | 3200 | 1902 |  | 明绿改性膜-1 | 九天覆膜-9 | 合格 | 合格品 | 甲 | 成防萍,顾志明,徐新圣 | 1902 | 1 | / | 30110014 | 铬钝化卷 | 0.1-SPCC | 30312002 | 双面钢塑复合卷 | 0.19-SPCC | 10 | MO002394 | MO002394-006-03 | FM001 | 覆膜模板 | 6843 | 2024-08-06 | 2024-08-06 | 5 | 2024-08-06 15:57:08 | 2024-08-06 16:13:09 | 江苏九天光电科技有限公司 | 0 | 顾志明 |  | 1 | 0.19 | 3200 | 710 | 1 | JG122407039513 |  | 1 |  | 是 | 是 | 20 | 6
覆膜 | JG12240703951 | JG122407039512 | 0.19 | 710 | 3200 | 1900 |  | 明绿改性膜-1 | 九天覆膜-9 | 合格 | 合格品 | 甲 | 成防萍,顾志明,徐新圣 | 1900 | 1 | / | 30110014 | 铬钝化卷 | 0.1-SPCC | 30312002 | 双面钢塑复合卷 | 0.19-SPCC | 10 | MO002394 | MO002394-006-02 | FM001 | 覆膜模板 | 6843 | 2024-08-06 | 2024-08-06 | 5 | 2024-08-06 15:57:08 | 2024-08-06 16:13:09 | 江苏九天光电科技有限公司 | 0 | 顾志明 |  | 1 | 0.19 | 3200 | 710 | 1 | JG122407039512 |  | 1 |  | 是 | 是 | 20 | 6
覆膜 | JG12240703951 | JG122407039511 | 0.19 | 710 | 3150 | 1872 |  | 明绿改性膜-1 | 九天覆膜-9 | 合格 | 合格品 | 甲 | 成防萍,顾志明,徐新圣 | 1872 | 1 | / | 30110014 | 铬钝化卷 | 0.1-SPCC | 30312002 | 双面钢塑复合卷 | 0.19-SPCC | 10 | MO002394 | MO002394-006-01 | FM001 | 覆膜模板 | 6843 | 2024-08-06 | 2024-08-06 | 5 | 2024-08-06 15:57:08 | 2024-08-06 16:13:09 | 江苏九天光电科技有限公司 | 0 | 顾志明 |  | 1 | 0.19 | 3150 | 710 | 1 | JG122407039511 |  | 1 |  | 是 | 是 | 20 | 6
覆膜 | JL0024030021-22 | JL0024030021-22 | 0.165 | 610 | 4600 | 2323 |  | 明绿改性膜-1 | 九天覆膜-8 | 合格 | 合格品 | 甲 | 徐刚,徐兴良 | 2170 | 1.0705 | / | 30110014 | 铬钝化卷 | 0.1-SPCC | 30312001 | 双面钢塑复合卷 | 0.165-SPCC | 10 | MO002011 | MO002011-001 | FM001 | 覆膜模板 | 2170 | 2024-07-24 | 2024-07-24 | 5 | 2024-08-06 12:58:04 | 2024-08-06 14:12:00 | 江苏九天光电科技有限公司 | 256723 | 徐兴良 |  |  | 0.1 | 0 | 610 | 1 | JL0024030021-22 |  | 1 |  | 是 | 是 | 74 | 1
覆膜 | JG1224070452 | JG12240704524 | 0.25 | 610 | 2370 | 1792 |  | 明绿改性膜-2 | 九天覆膜-5 | 合格 | 合格品 | 乙 | 何志宏 | 1792 | 1 | / | 30110011 | 铬钝化卷 | 0.15-SPCC | 30312017 | 双面钢塑复合卷 | 0.25-SPCC | 10 | MO002381 | MO002381-001-04 | FM001 | 覆膜模板 | 6645 | 2024-08-06 | 2024-08-06 | 5 | 2024-08-06 13:51:56 | 2024-08-06 13:55:32 | 江苏九天光电科技有限公司 | 0 | 何志宏 |  | 1 | 0.25 | 2370 | 610 | 1 | JG12240704524 |  | 1 |  | 是 | 是 | 5 | 1
覆膜 | JG1224070452 | JG12240704523 | 0.25 | 610 | 2360 | 1786 |  | 明绿改性膜-2 | 九天覆膜-5 | 合格 | 合格品 | 乙 | 何志宏 | 1786 | 1 | / | 30110011 | 铬钝化卷 | 0.15-SPCC | 30312017 | 双面钢塑复合卷 | 0.25-SPCC | 10 | MO002381 | MO002381-001-03 | FM001 | 覆膜模板 | 6645 | 2024-08-06 | 2024-08-06 | 5 | 2024-08-06 13:51:56 | 2024-08-06 13:55:32 | 江苏九天光电科技有限公司 | 0 | 何志宏 |  | 1 | 0.25 | 2360 | 610 | 1 | JG12240704523 |  | 1 |  | 是 | 是 | 5 | 1
覆膜 | JG1224070452 | JG12240704522 | 0.25 | 610 | 2350 | 1774 |  | 明绿改性膜-2 | 九天覆膜-5 | 合格 | 合格品 | 乙 | 何志宏 | 1774 | 1 | / | 30110011 | 铬钝化卷 | 0.15-SPCC | 30312017 | 双面钢塑复合卷 | 0.25-SPCC | 10 | MO002381 | MO002381-001-02 | FM001 | 覆膜模板 | 6645 | 2024-08-06 | 2024-08-06 | 5 | 2024-08-06 13:51:56 | 2024-08-06 13:55:32 | 江苏九天光电科技有限公司 | 0 | 何志宏 |  | 1 | 0.25 | 2350 | 610 | 1 | JG12240704522 |  | 1 |  | 是 | 是 | 5 | 1
覆膜 | JG1224070452 | JG12240704521 | 0.25 | 610 | 2360 | 1784 |  | 明绿改性膜-2 | 九天覆膜-5 | 合格 | 合格品 | 乙 | 何志宏 | 1784 | 1 | / | 30110011 | 铬钝化卷 | 0.15-SPCC | 30312017 | 双面钢塑复合卷 | 0.25-SPCC | 10 | MO002381 | MO002381-001-01 | FM001 | 覆膜模板 | 6645 | 2024-08-06 | 2024-08-06 | 5 | 2024-08-06 13:51:56 | 2024-08-06 13:55:32 | 江苏九天光电科技有限公司 | 0 | 何志宏 |  | 1 | 0.25 | 2360 | 610 | 1 | JG12240704521 |  | 1 |  | 是 | 是 | 5 | 1
覆膜 | JG122407019122 | JG122407019122 | 0.165 | 610 | 4080 | 2107 | 缩芯折印(尾缩芯折印) | 明绿改性膜-1 | 九天覆膜-8 | 合格 | 让步接收 | 甲 | 徐刚,徐兴良 | 1953 | 1.0789 | / | 30110014 | 铬钝化卷 | 0.1-SPCC | 30312001 | 双面钢塑复合卷 | 0.165-SPCC | 10 | MO002312 | MO002312-013 | FM001 | 覆膜模板 | 1953 | 2024-08-03 | 2024-08-03 | 5 | 2024-08-06 12:53:38 | 2024-08-06 12:56:41 | 江苏九天光电科技有限公司 | 277601 | 徐兴良 |  |  | 0.1 | 4140 | 610 | 1 | JG122407019122 |  | 1 | 缩芯折印(尾缩芯折印) | 是 | 是 | 3 | 13
覆膜 | JG122407037211 | JG1224070372113 | 0.19 | 710 | 3060 | 1810 |  | 明绿改性膜-1 | 九天覆膜-9 | 合格 | 合格品 | 乙 | 黄宏涛,李忠 | 1810 | 1 | / | 30110014 | 铬钝化卷 | 0.1-SPCC | 30312002 | 双面钢塑复合卷 | 0.19-SPCC | 10 | MO002369 | MO002369-007-03 | FM001 | 覆膜模板 | 5295 | 2024-08-05 | 2024-08-05 | 5 | 2024-08-06 12:01:15 | 2024-08-06 12:37:28 | 江苏九天光电科技有限公司 | 0 | 黄宏涛 |  | 1 | 0.19 | 3060 | 710 | 1 | JG1224070372113 |  | 1 |  | 是 | 是 | 48 | 7
覆膜 | JG122407037211 | JG1224070372112 | 0.19 | 710 | 3430 | 2032 |  | 明绿改性膜-1 | 九天覆膜-9 | 合格 | 合格品 | 乙 | 黄宏涛,李忠 | 2032 | 1 | / | 30110014 | 铬钝化卷 | 0.1-SPCC | 30312002 | 双面钢塑复合卷 | 0.19-SPCC | 10 | MO002369 | MO002369-007-02 | FM001 | 覆膜模板 | 5295 | 2024-08-05 | 2024-08-05 | 5 | 2024-08-06 12:01:15 | 2024-08-06 12:37:28 | 江苏九天光电科技有限公司 | 0 | 黄宏涛 |  | 1 | 0.19 | 3430 | 710 | 1 | JG1224070372112 |  | 1 |  | 是 | 是 | 48 | 7
覆膜 | JG122407037211 | JG1224070372111 | 0.19 | 710 | 3430 | 2032 |  | 明绿改性膜-1 | 九天覆膜-9 | 合格 | 合格品 | 乙 | 黄宏涛,李忠 | 2032 | 1 | / | 30110014 | 铬钝化卷 | 0.1-SPCC | 30312002 | 双面钢塑复合卷 | 0.19-SPCC | 10 | MO002369 | MO002369-007-01 | FM001 | 覆膜模板 | 5295 | 2024-08-05 | 2024-08-05 | 5 | 2024-08-06 12:01:15 | 2024-08-06 12:37:28 | 江苏九天光电科技有限公司 | 0 | 黄宏涛 |  | 1 | 0.19 | 3430 | 710 | 1 | JG1224070372111 |  | 1 |  | 是 | 是 | 48 | 7
覆膜 | JG00240406472 | JG00240406472 | 0.165 | 610 | 3380 | 1700 | 缩芯折印(尾缩芯折印) | 明绿改性膜-1 | 九天覆膜-8 | 合格 | 让步接收 | 甲 | 徐刚,徐兴良 | 1581 | 1.0753 | / | 30110014 | 铬钝化卷 | 0.1-SPCC | 30312001 | 双面钢塑复合卷 | 0.165-SPCC | 10 | MO001307 | MO001307-003 | FM001 | 覆膜模板 | 1581 | 2024-07-06 | 2024-07-06 | 5 | 2024-08-06 12:04:27 | 2024-08-06 12:08:06 | 江苏九天光电科技有限公司 | 213660 | 徐兴良 |  |  | 0.1 | 0 | 610 | 1 | JG00240406472 |  | 1 | 缩芯折印(尾缩芯折印) | 是 | 是 | 4 | 3
覆膜 | JG12240703932 | JG122407039324 | 0.19 | 710 | 3080 | 1842 | 内2500米板面中部一条轻黄条印 | 明绿改性膜-1 | 九天覆膜-9 | 合格 | 让步接收 | 甲 | 成防萍,顾志明,徐新圣 | 1842 | 1 | / | 30110014 | 铬钝化卷 | 0.1-SPCC | 30312002 | 双面钢塑复合卷 | 0.19-SPCC | 10 | MO002369 | MO002369-006-04 | FM001 | 覆膜模板 | 6515 | 2024-08-05 | 2024-08-05 | 5 | 2024-08-06 07:31:28 | 2024-08-06 11:54:09 | 江苏九天光电科技有限公司 | 0 | 李忠 |  | 1 | 0.19 | 3080 | 710 | 1 | JG122407039324 |  | 1 | 内2500米板面中部一条轻黄条印 | 是 | 是 | 328 | 6
覆膜 | JG12240703932 | JG122407039323 | 0.19 | 710 | 3020 | 1794 | 板面中部一条轻黄条印 | 明绿改性膜-1 | 九天覆膜-9 | 合格 | 让步接收 | 甲 | 成防萍,顾志明,徐新圣 | 1794 | 1 | / | 30110014 | 铬钝化卷 | 0.1-SPCC | 30312002 | 双面钢塑复合卷 | 0.19-SPCC | 10 | MO002369 | MO002369-006-03 | FM001 | 覆膜模板 | 6515 | 2024-08-05 | 2024-08-05 | 5 | 2024-08-06 07:31:28 | 2024-08-06 11:54:09 | 江苏九天光电科技有限公司 | 0 | 李忠 |  | 1 | 0.19 | 3020 | 710 | 1 | JG122407039323 |  | 1 | 板面中部一条轻黄条印 | 是 | 是 | 328 | 6
覆膜 | JG12240703932 | JG122407039322 | 0.19 | 710 | 3020 | 1792 |  | 明绿改性膜-1 | 九天覆膜-9 | 合格 | 合格品 | 甲 | 成防萍,顾志明,徐新圣 | 1792 | 1 | / | 30110014 | 铬钝化卷 | 0.1-SPCC | 30312002 | 双面钢塑复合卷 | 0.19-SPCC | 10 | MO002369 | MO002369-006-02 | FM001 | 覆膜模板 | 6515 | 2024-08-05 | 2024-08-05 | 5 | 2024-08-06 07:31:28 | 2024-08-06 11:54:09 | 江苏九天光电科技有限公司 | 0 | 李忠 |  | 1 | 0.19 | 3020 | 710 | 1 | JG122407039322 |  | 1 |  | 是 | 是 | 328 | 6
覆膜 | JG12240703932 | JG122407039321 | 0.19 | 710 | 3020 | 1790 | Z撞伤(操作侧边部偶有来料撞伤宽约5毫米) | 明绿改性膜-1 | 九天覆膜-9 | 合格 | 让步接收 | 乙 | 黄宏涛,李忠 | 1790 | 1 | / |  |  |  | 30312002 | 双面钢塑复合卷 | 0.19-SPCC | 10 | MO002369 | MO002369-006-01 | FM001 | 覆膜模板 | 6515 | 2024-08-05 | 2024-08-05 | 5 | 2024-08-06 07:31:28 | 2024-08-06 11:54:09 | 江苏九天光电科技有限公司 | 0 | 李忠 |  | 1 | 0.19 | 3020 | 710 | 1 | JG122407039321 |  | 1 | Z撞伤(操作侧边部偶有来料撞伤宽约5毫米) | 是 | 是 | 328 | 6
覆膜 | JL0024010050-1 | JL0024010050-12 | 0.15 | 610 | 4040 | 1975 |  | 明绿改性膜-1 | 九天覆膜-8 | 合格 | 合格品 | 甲 | 徐刚,徐兴良 | 1975 | 1 | / | 30110014 | 铬钝化卷 | 0.1-SPCC | 30311002 | 单面钢塑复合卷 | 0.15-SPCC | 10 | MO002048 | MO002048-014-02 | FM001 | 覆膜模板 | 3777 | 2024-07-25 | 2024-07-25 | 5 | 2024-08-05 17:12:03 | 2024-08-06 09:41:23 | 江苏九天光电科技有限公司 | 0 | 徐兴良 |  | 1 | 0.15 | 4040 | 610 | 1 | JL0024010050-12 |  | 1 |  | 是 | 是 | 1483 | 14
覆膜 | JL0024010050-1 | JL0024010050-11 | 0.15 | 610 | 4100 | 2003 |  | 明绿改性膜-1 | 九天覆膜-8 | 合格 | 合格品 | 甲 | 徐刚,徐兴良 | 2003 | 1 | / | 30110014 | 铬钝化卷 | 0.1-SPCC | 30311002 | 单面钢塑复合卷 | 0.15-SPCC | 10 | MO002048 | MO002048-014-01 | FM001 | 覆膜模板 | 3777 | 2024-07-25 | 2024-07-25 | 5 | 2024-08-05 17:12:03 | 2024-08-06 09:41:23 | 江苏九天光电科技有限公司 | 0 | 徐兴良 |  | 1 | 0.15 | 4100 | 610 | 1 | JL0024010050-11 |  | 1 |  | 是 | 是 | 1483 | 14