## sheet1
工序名称 | 新卷号 | 批号 | 机组名称 | 工序状态 | 检验结果 | 班组 | 参与人 | 来料重量 | 出料重量 | 成材率 | 出料长度 | 出料厚度 | 出料宽度 | 工序要求 | 备注 | 来料编码 | 来料名称 | 来料规格 | 产品编码 | 产品名称 | 产品规格 | 膜名称 | 排序 | 主计划号 | 子计划号 | 工序流程编码 | 工序流程名称 | 工单需求 | 计划开始时间 | 计划结束时间 | 工单状态 | 开始时间 | 产出时间 | 组织名称 | 卷号ID | 操作工人 | 报工人 | 检验 | 来料厚度 | 来料长度 | 来料宽度 | 是否分卷 | 原卷号 | 工单要求 | 是否成品 | 不良现象 | 是否入库 | 入库审核 | 生产工时 | 工单行号
铬钝化 | JG122407041522 | JG12240704152 | 东方铬钝化950 | 合格 | 让步接收 | 甲 | 韩康 | 2211 | 2211 | 1 | 4170 | 0.1 | 710 | / | 3060-3080米横向51.7-52.9mm6个孔洞（0.62-1.41mm2） | 30210015 | 光亮卷 | 0.1-SPCC | 30110014 | 铬钝化卷 | 0.1-SPCC |  | 10 | MO002385 | MO002385-004-02 | GDH001 | 铬钝化模板 | 5670 | 2024-08-06 | 2024-08-06 | 5 | 2024-08-06 23:50:41 | 2024-08-06 23:57:00 | 江苏东方九天新能源材料有限公司 |  | 孙槐兵 |  | 1 | 0.1 | 4170 | 710 | 1 | JG122407041522 |  | 1 | S色差(色差 碱液斑 3060-3080米6个孔洞 横向51.7-52.9 大小0.62-1.41) | 是 | 是 | 10 | 4
铬钝化 | JG122407041521 | JG12240704152 | 东方铬钝化950 | 合格 | 合格品 | 甲 | 韩康 | 3295 | 3295 | 1 | 6200 | 0.1 | 710 | / |  | 30210015 | 光亮卷 | 0.1-SPCC | 30110014 | 铬钝化卷 | 0.1-SPCC |  | 10 | MO002385 | MO002385-004-01 | GDH001 | 铬钝化模板 | 5670 | 2024-08-06 | 2024-08-06 | 5 | 2024-08-06 23:50:41 | 2024-08-06 23:57:00 | 江苏东方九天新能源材料有限公司 |  | 孙槐兵 |  | 1 | 0.1 | 6200 | 710 | 1 | JG122407041521 |  | 1 |  | 是 | 是 | 10 | 4
铬钝化 | JG12240701321 | JG12240701321 | 东方铬钝化950 | 合格 | 让步接收 | 甲 | 韩康 | 1806 | 1805 | 0.9994 | 3300 | 0.1 | 710 | / | 200米横向22.3mm孔洞（0.44mm2）， 尾部700米大碎边，顶伤印 | 30210015 | 光亮卷 | 0.1-SPCC | 30110014 | 铬钝化卷 | 0.1-SPCC |  | 10 | MO002236 | MO002236-002 | GDH001 | 铬钝化模板 | 1806 | 2024-08-01 | 2024-08-01 | 5 | 2024-08-06 22:41:16 | 2024-08-06 22:49:02 | 江苏东方九天新能源材料有限公司 | 272861 | 孙槐兵 |  |  | 0.1 | 0 | 710 | 1 | JG12240701321 |  | 1 | S色差(色差 碱液斑 200米1个孔洞 横向22.3 大小0.44 尾700米大碎边 顶伤印) | 是 | 是 | 8 | 2
铬钝化 | JG122407039912 | JG12240703991 | 东方铬钝化950 | 合格 | 让步接收 | 甲 | 韩康 | 3225 | 3225 | 1 | 6030 | 0.1 | 710 | / | 振纹，760米横向256.2mm 孔洞（0.6 mm2）5340米横向290.1-290.4mm3个孔洞 （0.18-0.53mm2） | 30210015 | 光亮卷 | 0.1-SPCC | 30110014 | 铬钝化卷 | 0.1-SPCC |  | 10 | MO002385 | MO002385-005-02 | GDH001 | 铬钝化模板 | 6685 | 2024-08-06 | 2024-08-06 | 5 | 2024-08-06 22:11:03 | 2024-08-06 22:24:51 | 江苏东方九天新能源材料有限公司 |  | 孙槐兵 |  | 1 | 0.1 | 6030 | 710 | 1 | JG122407039912 |  | 1 | S色差(色差 碱液斑 振纹 760米1个孔洞 横向256.2 大小0.6 5340米3个孔洞 横向290.1-290.4 大小0.18-0.53) | 是 | 是 | 19 | 5
铬钝化 | JG122407039911 | JG12240703991 | 东方铬钝化950 | 合格 | 合格品 | 甲 | 韩康 | 3309 | 3309 | 1 | 6150 | 0.1 | 710 | / |  | 30210015 | 光亮卷 | 0.1-SPCC | 30110014 | 铬钝化卷 | 0.1-SPCC |  | 10 | MO002385 | MO002385-005-01 | GDH001 | 铬钝化模板 | 6685 | 2024-08-06 | 2024-08-06 | 5 | 2024-08-06 22:11:03 | 2024-08-06 22:24:51 | 江苏东方九天新能源材料有限公司 |  | 孙槐兵 |  | 1 | 0.1 | 6150 | 710 | 1 | JG122407039911 |  | 1 | S色差(色差 碱液斑 振纹) | 是 | 是 | 19 | 5
铬钝化 | JG12240703892 | JG12240703892 | 东方铬钝化950 | 合格 | 让步接收 | 乙 | 李志祥 | 6710 | 6701 | 0.9987 | 12670 | 0.1 | 710 | / | 140米横向184.7mm孔洞 （0.27mm2） | 30210015 | 光亮卷 | 0.1-SPCC | 30110014 | 铬钝化卷 | 0.1-SPCC |  | 10 | MO002385 | MO002385-002 | GDH001 | 铬钝化模板 | 6710 | 2024-08-06 | 2024-08-06 | 5 | 2024-08-06 19:45:17 | 2024-08-06 21:07:25 | 江苏东方九天新能源材料有限公司 | 281238 | 李志祥 |  |  | 0.1 | 0 | 710 | 1 | JG12240703892 |  | 1 | S色差(色差 条印 140米1个孔洞 横向184.7 大小0.27) | 是 | 是 | 82 | 2
铬钝化 | JG122406021721 | JG122406021721 | 东方铬钝化950 | 合格 | 合格品 | 乙 | 李志祥 | 1772 | 1771 | 0.9994 | 3260 | 0.1 | 710 | / | 色差重 辊印 | 30210015 | 光亮卷 | 0.1-SPCC | 30110014 | 铬钝化卷 | 0.1-SPCC |  | 10 | MO002298 | MO002298-002 | GDH001 | 铬钝化模板 | 1772 | 2024-08-02 | 2024-08-02 | 5 | 2024-08-06 12:54:53 | 2024-08-06 13:25:57 | 江苏东方九天新能源材料有限公司 | 276245 | 李志祥 |  |  | 0.1 | 0 | 710 | 1 | JG122406021721 |  | 1 | 色差重 辊印 | 是 | 是 | 31 | 2
铬钝化 | JG122406012111 | JG122406012111 | 东方铬钝化950 | 合格 | 合格品 | 乙 | 李志祥 | 1860 | 1847 | 0.993 | 3470 | 0.1 | 710 | / | 色差 条印 | 30210015 | 光亮卷 | 0.1-SPCC | 30110014 | 铬钝化卷 | 0.1-SPCC |  | 10 | MO002271 | MO002271-002 | GDH001 | 铬钝化模板 | 1860 | 2024-08-02 | 2024-08-02 | 5 | 2024-08-06 12:30:44 | 2024-08-06 12:54:33 | 江苏东方九天新能源材料有限公司 | 275621 | 李志祥 |  |  | 0.1 | 3500 | 710 | 1 | JG122406012111 |  | 1 | 色差 条印 | 是 | 是 | 24 | 2
铬钝化 | JG12240701722 | JG12240701722 | 东方铬钝化950 | 合格 | 合格品 | 乙 | 李志祥 | 2438 | 2387 | 0.9791 | 4330 | 0.1 | 710 | / | 色差 条印 | 30210015 | 光亮卷 | 0.1-SPCC | 30110014 | 铬钝化卷 | 0.1-SPCC |  | 10 | MO002236 | MO002236-001 | GDH001 | 铬钝化模板 | 2438 | 2024-08-01 | 2024-08-01 | 5 | 2024-08-06 12:08:30 | 2024-08-06 12:30:26 | 江苏东方九天新能源材料有限公司 | 272860 | 李志祥 |  |  | 0.1 | 0 | 710 | 1 | JG12240701722 |  | 1 | 色差 条印 | 是 | 是 | 22 | 1
铬钝化 | JG122407010821 | JG122407010821 | 东方铬钝化950 | 合格 | 合格品 | 乙 | 李志祥 | 1860 | 1837 | 0.9876 | 3220 | 0.1 | 760 | / | 色差 乳化斑 条印 | 30210015 | 光亮卷 | 0.1-SPCC | 30110014 | 铬钝化卷 | 0.1-SPCC |  | 10 | MO002309 | MO002309-013 | GDH001 | 铬钝化模板 | 1860 | 2024-08-03 | 2024-08-03 | 5 | 2024-08-06 11:57:30 | 2024-08-06 12:04:12 | 江苏东方九天新能源材料有限公司 | 277283 | 李志祥 |  |  | 0.1 | 0 | 760 | 1 | JG122407010821 |  | 1 | 色差 乳化斑 条印 | 是 | 是 | 7 | 13
铬钝化 | JG12240703481 | JG12240703481 | 东方铬钝化950 | 合格 | 合格品 | 乙 | 李志祥 | 4860 | 4829 | 0.9936 | 6890 | 0.125 | 760 | / | 边部水锈斑 乳化斑 条印 色差 | 30210004 | 光亮卷 | 0.125-SPCC | 30110004 | 铬钝化卷 | 0.125-SPCC |  | 10 | MO002309 | MO002309-015 | GDH001 | 铬钝化模板 | 4860 | 2024-08-03 | 2024-08-03 | 5 | 2024-08-06 10:11:32 | 2024-08-06 10:54:19 | 江苏东方九天新能源材料有限公司 | 277285 | 李志祥 |  |  | 0.125 | 0 | 760 | 1 | JG12240703481 |  | 1 | 边部水锈斑 乳化斑 条印 色差 | 是 | 是 | 43 | 15
铬钝化 | JG122407010822 | JG122407010822 | 东方铬钝化950 | 合格 | 合格品 | 乙 | 李志祥 | 3670 | 3531 | 0.9621 | 6170 | 0.1 | 760 | / | 乳化斑 色差 条印 | 30210015 | 光亮卷 | 0.1-SPCC | 30110014 | 铬钝化卷 | 0.1-SPCC |  | 10 | MO002309 | MO002309-011 | GDH001 | 铬钝化模板 | 3670 | 2024-08-03 | 2024-08-03 | 5 | 2024-08-06 09:40:43 | 2024-08-06 10:10:07 | 江苏东方九天新能源材料有限公司 | 277281 | 李志祥 |  |  | 0.1 | 0 | 760 | 1 | JG122407010822 |  | 1 | 乳化斑 色差 条印 | 是 | 是 | 30 | 11
铬钝化 | JG122407035712 | JG12240703571 | 东方铬钝化950 | 合格 | 合格品 | 甲 | 韩康 | 3723 | 3723 | 1 | 6460 | 0.1 | 760 | / | S色差(色差 振纹 碱液斑) | 30210015 | 光亮卷 | 0.1-SPCC | 30110014 | 铬钝化卷 | 0.1-SPCC |  | 10 | MO002371 | MO002371-011-02 | GDH001 | 铬钝化模板 | 7580 | 2024-08-05 | 2024-08-05 | 5 | 2024-08-06 08:06:34 | 2024-08-06 09:39:49 | 江苏东方九天新能源材料有限公司 |  | 孙槐兵 |  | 1 | 0.1 | 6460 | 760 | 1 | JG122407035712 |  | 1 | S色差(色差 振纹 碱液斑) | 是 | 是 | 139 | 11
铬钝化 | JG122407035711 | JG12240703571 | 东方铬钝化950 | 合格 | 合格品 | 甲 | 韩康 | 3815 | 3815 | 1 | 6600 | 0.1 | 760 | / | S色差(色差 振纹 碱液斑)255米孔洞大小0.88操124 | 30210015 | 光亮卷 | 0.1-SPCC | 30110014 | 铬钝化卷 | 0.1-SPCC |  | 10 | MO002371 | MO002371-011-01 | GDH001 | 铬钝化模板 | 7580 | 2024-08-05 | 2024-08-05 | 5 | 2024-08-06 08:06:34 | 2024-08-06 09:39:49 | 江苏东方九天新能源材料有限公司 |  | 孙槐兵 |  | 1 | 0.1 | 6600 | 760 | 1 | JG122407035711 |  | 1 | S色差(色差 振纹 碱液斑)4255米孔洞大小0.88操124 | 是 | 是 | 139 | 11
铬钝化 | JG122407034322 | JG12240703432 | 东方铬钝化950 | 合格 | 合格品 | 甲 | 韩康 | 3627 | 3627 | 1 | 6410 | 0.1 | 760 | / |  | 30210015 | 光亮卷 | 0.1-SPCC | 30110014 | 铬钝化卷 | 0.1-SPCC |  | 10 | MO002309 | MO002309-012-02 | GDH001 | 铬钝化模板 | 5490 | 2024-08-03 | 2024-08-03 | 5 | 2024-08-06 08:05:01 | 2024-08-06 08:05:49 | 江苏东方九天新能源材料有限公司 |  | 孙槐兵 |  | 1 | 0.1 | 6410 | 760 | 1 | JG122407034322 |  | 1 |  | 是 | 是 | 0 | 12
铬钝化 | JG122407034321 | JG12240703432 | 东方铬钝化950 | 合格 | 合格品 | 甲 | 韩康 | 1827 | 1827 | 1 | 3200 | 0.1 | 760 | / |  | 30210015 | 光亮卷 | 0.1-SPCC | 30110014 | 铬钝化卷 | 0.1-SPCC |  | 10 | MO002309 | MO002309-012-01 | GDH001 | 铬钝化模板 | 5490 | 2024-08-03 | 2024-08-03 | 5 | 2024-08-06 08:05:01 | 2024-08-06 08:05:49 | 江苏东方九天新能源材料有限公司 |  | 孙槐兵 |  | 1 | 0.1 | 3200 | 760 | 1 | JG122407034321 |  | 1 |  | 是 | 是 | 0 | 12
铬钝化 | JG1224070416122 | JG122407041612 | 东方铬钝化950 | 合格 | 合格品 | 甲 | 韩康 | 3907 | 3907 | 1 | 7310 | 0.1 | 710 | / |  | 30210015 | 光亮卷 | 0.1-SPCC | 30110014 | 铬钝化卷 | 0.1-SPCC |  | 10 | MO002371 | MO002371-002-02 | GDH001 | 铬钝化模板 | 5825 | 2024-08-05 | 2024-08-05 | 5 | 2024-08-06 06:53:18 | 2024-08-06 06:54:11 | 江苏东方九天新能源材料有限公司 |  | 孙槐兵 |  | 1 | 0.1 | 7310 | 710 | 1 | JG1224070416122 |  | 1 |  | 是 | 是 | 1 | 2
铬钝化 | JG1224070416121 | JG122407041612 | 东方铬钝化950 | 合格 | 合格品 | 甲 | 韩康 | 1880 | 1880 | 1 | 3500 | 0.1 | 710 | / |  | 30210015 | 光亮卷 | 0.1-SPCC | 30110014 | 铬钝化卷 | 0.1-SPCC |  | 10 | MO002371 | MO002371-002-01 | GDH001 | 铬钝化模板 | 5825 | 2024-08-05 | 2024-08-05 | 5 | 2024-08-06 06:53:18 | 2024-08-06 06:54:11 | 江苏东方九天新能源材料有限公司 |  | 孙槐兵 |  | 1 | 0.1 | 3500 | 710 | 1 | JG1224070416121 |  | 1 |  | 是 | 是 | 1 | 2
铬钝化 | JG122407041911 | JG122407041911 | 东方铬钝化950 | 合格 | 合格品 | 甲 | 韩康 | 5120 | 5095 | 0.9951 | 9460 | 0.1 | 710 | / |  | 30210015 | 光亮卷 | 0.1-SPCC | 30110014 | 铬钝化卷 | 0.1-SPCC |  | 10 | MO002371 | MO002371-004 | GDH001 | 铬钝化模板 | 5120 | 2024-08-05 | 2024-08-05 | 5 | 2024-08-06 05:41:57 | 2024-08-06 05:42:33 | 江苏东方九天新能源材料有限公司 | 280767 | 孙槐兵 |  |  | 0.1 | 9530 | 710 | 1 | JG122407041911 |  | 1 |  | 是 | 是 | 1 | 4
铬钝化 | JG12240703832 | JG12240703832 | 东方铬钝化950 | 合格 | 让步接收 | 甲 | 韩康 | 6510 | 6497 | 0.998 | 12160 | 0.1 | 710 | / | 内200米操作侧边部撞伤重 ， 8150米横向61.4mm孔洞（0.71mm2） | 30210015 | 光亮卷 | 0.1-SPCC | 30110014 | 铬钝化卷 | 0.1-SPCC |  | 10 | MO002371 | MO002371-001 | GDH001 | 铬钝化模板 | 6510 | 2024-08-05 | 2024-08-05 | 5 | 2024-08-06 04:35:38 | 2024-08-06 04:39:11 | 江苏东方九天新能源材料有限公司 | 280763 | 孙槐兵 |  |  | 0.1 | 12310 | 710 | 1 | JG12240703832 |  | 1 | S色差(内200米来料操作侧边部撞伤重 8150米1个孔洞 横向61.4 大小0.71) | 是 | 是 | 4 | 1
铬钝化 | JG12240703951 | JG12240703951 | 东方铬钝化950 | 合格 | 合格品 | 甲 | 韩康 | 6870 | 6843 | 0.9961 | 12810 | 0.1 | 710 | / |  | 30210015 | 光亮卷 | 0.1-SPCC | 30110014 | 铬钝化卷 | 0.1-SPCC |  | 10 | MO002371 | MO002371-003 | GDH001 | 铬钝化模板 | 6870 | 2024-08-05 | 2024-08-05 | 5 | 2024-08-06 03:10:10 | 2024-08-06 03:11:33 | 江苏东方九天新能源材料有限公司 | 280766 | 孙槐兵 |  |  | 0.1 | 12980 | 710 | 1 | JG12240703951 |  | 1 | S色差(色差 条印 振纹 碱液斑) | 是 | 是 | 1 | 3
铬钝化 | JG122407040722 | JG12240704072 | 东方铬钝化950 | 合格 | 合格品 | 甲 | 韩康 | 3323 | 3323 | 1 | 6290 | 0.1 | 710 | / |  | 30210015 | 光亮卷 | 0.1-SPCC | 30110014 | 铬钝化卷 | 0.1-SPCC |  | 10 | MO002347 | MO002347-008-02 | GDH001 | 铬钝化模板 | 6690 | 2024-08-05 | 2024-08-05 | 5 | 2024-08-06 01:40:56 | 2024-08-06 01:42:33 | 江苏东方九天新能源材料有限公司 |  | 孙槐兵 |  | 1 | 0.1 | 6290 | 710 | 1 | JG122407040722 |  | 1 | S色差(尾顶伤印) | 是 | 是 | 3 | 8
铬钝化 | JG122407040721 | JG12240704072 | 东方铬钝化950 | 合格 | 合格品 | 甲 | 韩康 | 3367 | 3367 | 1 | 6350 | 0.1 | 710 | / |  | 30210015 | 光亮卷 | 0.1-SPCC | 30110014 | 铬钝化卷 | 0.1-SPCC |  | 10 | MO002347 | MO002347-008-01 | GDH001 | 铬钝化模板 | 6690 | 2024-08-05 | 2024-08-05 | 5 | 2024-08-06 01:40:56 | 2024-08-06 01:42:33 | 江苏东方九天新能源材料有限公司 |  | 孙槐兵 |  | 1 | 0.1 | 6350 | 710 | 1 | JG122407040721 |  | 1 |  | 是 | 是 | 3 | 8
铬钝化 | JG122407040912 | JG12240704091 | 东方铬钝化950 | 合格 | 合格品 | 甲 | 韩康 | 3335 | 3335 | 1 | 6290 | 0.1 | 710 | / |  | 30210015 | 光亮卷 | 0.1-SPCC | 30110014 | 铬钝化卷 | 0.1-SPCC |  | 10 | MO002371 | MO002371-005-02 | GDH001 | 铬钝化模板 | 6690 | 2024-08-05 | 2024-08-05 | 5 | 2024-08-06 00:23:01 | 2024-08-06 00:24:01 | 江苏东方九天新能源材料有限公司 |  | 孙槐兵 |  | 1 | 0.1 | 6290 | 710 | 1 | JG122407040912 |  | 1 |  | 是 | 是 | 1 | 5
铬钝化 | JG122407040911 | JG12240704091 | 东方铬钝化950 | 合格 | 合格品 | 甲 | 韩康 | 3351 | 3351 | 1 | 6300 | 0.1 | 710 | / |  | 30210015 | 光亮卷 | 0.1-SPCC | 30110014 | 铬钝化卷 | 0.1-SPCC |  | 10 | MO002371 | MO002371-005-01 | GDH001 | 铬钝化模板 | 6690 | 2024-08-05 | 2024-08-05 | 5 | 2024-08-06 00:23:01 | 2024-08-06 00:24:01 | 江苏东方九天新能源材料有限公司 |  | 孙槐兵 |  | 1 | 0.1 | 6300 | 710 | 1 | JG122407040911 |  | 1 |  | 是 | 是 | 1 | 5
铬钝化 | JG12240703742 | JG12240703742 | 东方铬钝化950 | 合格 | 合格品 | 甲 | 韩康 | 3500 | 3479 | 0.994 | 6510 | 0.1 | 710 | / |  | 30210015 | 光亮卷 | 0.1-SPCC | 30110014 | 铬钝化卷 | 0.1-SPCC |  | 10 | MO002347 | MO002347-003 | GDH001 | 铬钝化模板 | 3500 | 2024-08-05 | 2024-08-05 | 5 | 2024-08-05 23:06:40 | 2024-08-05 23:07:06 | 江苏东方九天新能源材料有限公司 | 280381 | 孙槐兵 |  |  | 0.1 | 6580 | 710 | 1 | JG12240703742 |  | 1 |  | 是 | 是 | 1 | 3
铬钝化 | JG122407039722 | JG12240703972 | 东方铬钝化950 | 合格 | 合格品 | 甲 | 韩康 | 2241 | 2241 | 1 | 4220 | 0.1 | 710 | / |  | 30210015 | 光亮卷 | 0.1-SPCC | 30110014 | 铬钝化卷 | 0.1-SPCC |  | 10 | MO002347 | MO002347-001-02 | GDH001 | 铬钝化模板 | 4595 | 2024-08-05 | 2024-08-05 | 5 | 2024-08-05 22:21:18 | 2024-08-05 22:22:10 | 江苏东方九天新能源材料有限公司 |  | 孙槐兵 |  | 1 | 0.1 | 4220 | 710 | 1 | JG122407039722 |  | 1 |  | 是 | 是 | 1 | 1
铬钝化 | JG122407039721 | JG12240703972 | 东方铬钝化950 | 合格 | 合格品 | 甲 | 韩康 | 2327 | 2327 | 1 | 4350 | 0.1 | 710 | / |  | 30210015 | 光亮卷 | 0.1-SPCC | 30110014 | 铬钝化卷 | 0.1-SPCC |  | 10 | MO002347 | MO002347-001-01 | GDH001 | 铬钝化模板 | 4595 | 2024-08-05 | 2024-08-05 | 5 | 2024-08-05 22:21:18 | 2024-08-05 22:22:10 | 江苏东方九天新能源材料有限公司 |  | 孙槐兵 |  | 1 | 0.1 | 4350 | 710 | 1 | JG122407039721 |  | 1 |  | 是 | 是 | 1 | 1
铬钝化 | JG122407042222 | JG12240704222 | 东方铬钝化950 | 合格 | 合格品 | 乙 | 李志祥 | 3337 | 3337 | 1 | 6300 | 0.1 | 710 | / |  | 30210015 | 光亮卷 | 0.1-SPCC | 30110014 | 铬钝化卷 | 0.1-SPCC |  | 10 | MO002347 | MO002347-007-02 | GDH001 | 铬钝化模板 | 6714 | 2024-08-05 | 2024-08-05 | 5 | 2024-08-05 20:02:00 | 2024-08-05 21:23:55 | 江苏东方九天新能源材料有限公司 |  | 李志祥 |  | 1 | 0.1 | 6300 | 710 | 1 | JG122407042222 |  | 1 |  | 是 | 是 | 121 | 7
铬钝化 | JG122407042221 | JG12240704222 | 东方铬钝化950 | 合格 | 合格品 | 乙 | 李志祥 | 3365 | 3365 | 1 | 6300 | 0.1 | 710 | / |  | 30210015 | 光亮卷 | 0.1-SPCC | 30110014 | 铬钝化卷 | 0.1-SPCC |  | 10 | MO002347 | MO002347-007-01 | GDH001 | 铬钝化模板 | 6714 | 2024-08-05 | 2024-08-05 | 5 | 2024-08-05 20:02:00 | 2024-08-05 21:23:55 | 江苏东方九天新能源材料有限公司 |  | 李志祥 |  | 1 | 0.1 | 6300 | 710 | 1 | JG122407042221 |  | 1 |  | 是 | 是 | 121 | 7
铬钝化 | JG12240704192 | JG12240704192 | 东方铬钝化950 | 合格 | 合格品 | 乙 | 李志祥 | 10890 | 5421 | 0.4978 | 10070 | 0.1 | 710 | / |  | 30210015 | 光亮卷 | 0.1-SPCC | 30110014 | 铬钝化卷 | 0.1-SPCC |  | 10 | MO002309 | MO002309-002 | GDH001 | 铬钝化模板 | 10890 | 2024-08-03 | 2024-08-03 | 5 | 2024-08-05 19:06:51 | 2024-08-05 20:01:53 | 江苏东方九天新能源材料有限公司 | 277277 | 李志祥 |  |  | 0.1 | 0 | 710 | 1 | JG12240704192 |  | 1 | 线条印 乳化斑 色差 辊印 | 是 | 是 | 55 | 2
铬钝化 | JG122407039621 | JG122407039621 | 东方铬钝化950 | 合格 | 合格品 | 乙 | 李志祥 | 5400 | 5383 | 0.9969 | 10050 | 0.1 | 710 | / |  | 30210015 | 光亮卷 | 0.1-SPCC | 30110014 | 铬钝化卷 | 0.1-SPCC |  | 10 | MO002309 | MO002309-003 | GDH001 | 铬钝化模板 | 5400 | 2024-08-03 | 2024-08-03 | 5 | 2024-08-05 18:01:47 | 2024-08-05 19:06:27 | 江苏东方九天新能源材料有限公司 | 277278 | 李志祥 |  |  | 0.1 | 0 | 710 | 1 | JG122407039621 |  | 1 |  | 是 | 是 | 65 | 3
铬钝化 | JG12240601472 | JG12240601472 | 东方铬钝化950 | 合格 | 让步接收 | 乙 | 李志祥 | 6495 | 6443 | 0.992 | 12040 | 0.1 | 710 | / | 11536米操侧413mm孔洞 （3.17mm2 ），11538米操413mm孔洞（4.24mm2） | 30210015 | 光亮卷 | 0.1-SPCC | 30110014 | 铬钝化卷 | 0.1-SPCC |  | 10 | MO002347 | MO002347-005 | GDH001 | 铬钝化模板 | 6495 | 2024-08-05 | 2024-08-05 | 5 | 2024-08-05 16:49:57 | 2024-08-05 18:01:37 | 江苏东方九天新能源材料有限公司 | 280383 | 李志祥 |  |  | 0.1 | 12320 | 710 | 1 | JG12240601472 |  | 1 | 11536米孔洞大小3.71操413 11538米孔洞大小4.24操413 乳化斑 色差 | 是 | 是 | 72 | 5
铬钝化 | JG122407039522 | JG12240703952 | 东方铬钝化950 | 合格 | 合格品 | 乙 | 李志祥 | 3265 | 3265 | 1 | 6120 | 0.1 | 710 | / | 色差 条印 乳化斑 6055-6060米2个孔洞大小0.35-0.44操210 | 30210015 | 光亮卷 | 0.1-SPCC | 30110014 | 铬钝化卷 | 0.1-SPCC |  | 10 | MO002347 | MO002347-002-02 | GDH001 | 铬钝化模板 | 6630 | 2024-08-05 | 2024-08-05 | 5 | 2024-08-05 15:33:49 | 2024-08-05 16:47:38 | 江苏东方九天新能源材料有限公司 |  | 李志祥 |  | 1 | 0.1 | 6120 | 710 | 1 | JG122407039522 |  | 1 | 色差 条印 乳化斑 6055-6060米2个孔洞大小0.35-0.44操210 | 是 | 是 | 111 | 2
铬钝化 | JG122407039521 | JG12240703952 | 东方铬钝化950 | 合格 | 合格品 | 乙 | 李志祥 | 3347 | 3347 | 1 | 6250 | 0.1 | 710 | / |  | 30210015 | 光亮卷 | 0.1-SPCC | 30110014 | 铬钝化卷 | 0.1-SPCC |  | 10 | MO002347 | MO002347-002-01 | GDH001 | 铬钝化模板 | 6630 | 2024-08-05 | 2024-08-05 | 5 | 2024-08-05 15:33:49 | 2024-08-05 16:47:38 | 江苏东方九天新能源材料有限公司 |  | 李志祥 |  | 1 | 0.1 | 6250 | 710 | 1 | JG122407039521 |  | 1 | 色差 条印 乳化斑 | 是 | 是 | 111 | 2
铬钝化 | JG122407032222 | JG12240703222 | 东方铬钝化950 | 合格 | 合格品 | 乙 | 李志祥 | 3713 | 3713 | 1 | 6570 | 0.1 | 760 | / |  | 30210015 | 光亮卷 | 0.1-SPCC | 30110014 | 铬钝化卷 | 0.1-SPCC |  | 10 | MO002347 | MO002347-017-02 | GDH001 | 铬钝化模板 | 7490 | 2024-08-05 | 2024-08-05 | 5 | 2024-08-05 15:32:52 | 2024-08-05 15:33:37 | 江苏东方九天新能源材料有限公司 |  | 李志祥 |  | 1 | 0.1 | 6570 | 760 | 1 | JG122407032222 |  | 1 | 乳化斑 色差 | 是 | 是 | 1 | 17
铬钝化 | JG122407032221 | JG12240703222 | 东方铬钝化950 | 合格 | 合格品 | 乙 | 李志祥 | 3747 | 3747 | 1 | 6600 | 0.1 | 760 | / |  | 30210015 | 光亮卷 | 0.1-SPCC | 30110014 | 铬钝化卷 | 0.1-SPCC |  | 10 | MO002347 | MO002347-017-01 | GDH001 | 铬钝化模板 | 7490 | 2024-08-05 | 2024-08-05 | 5 | 2024-08-05 15:32:52 | 2024-08-05 15:33:37 | 江苏东方九天新能源材料有限公司 |  | 李志祥 |  | 1 | 0.1 | 6600 | 760 | 1 | JG122407032221 |  | 1 | 乳化斑 色差 | 是 | 是 | 1 | 17
铬钝化 | JG122407033512 | JG12240703351 | 东方铬钝化950 | 合格 | 合格品 | 乙 | 李志祥 | 4382 | 4382 | 1 | 7600 | 0.1 | 760 | / | 辊印 乳化斑色差 1571米2个孔洞大小0.27-0.18操193 | 30210015 | 光亮卷 | 0.1-SPCC | 30110014 | 铬钝化卷 | 0.1-SPCC |  | 10 | MO002347 | MO002347-018-02 | GDH001 | 铬钝化模板 | 7230 | 2024-08-05 | 2024-08-05 | 5 | 2024-08-05 13:45:28 | 2024-08-05 14:10:20 | 江苏东方九天新能源材料有限公司 |  | 李志祥 |  | 1 | 0.1 | 7600 | 760 | 1 | JG122407033512 |  | 1 | 辊印 乳化斑色差 1571米2个孔洞大小0.27-0.18操193 | 是 | 是 | 37 | 18
铬钝化 | JG122407033511 | JG12240703351 | 东方铬钝化950 | 合格 | 合格品 | 乙 | 李志祥 | 2829 | 2829 | 1 | 4900 | 0.1 | 760 | / |  | 30210015 | 光亮卷 | 0.1-SPCC | 30110014 | 铬钝化卷 | 0.1-SPCC |  | 10 | MO002347 | MO002347-018-01 | GDH001 | 铬钝化模板 | 7230 | 2024-08-05 | 2024-08-05 | 5 | 2024-08-05 13:45:28 | 2024-08-05 14:10:20 | 江苏东方九天新能源材料有限公司 |  | 李志祥 |  | 1 | 0.1 | 4900 | 760 | 1 | JG122407033511 |  | 1 | 1270米孔洞大小0.62操10 辊印 色差 乳化斑 | 是 | 是 | 37 | 18
铬钝化 | JG1224070381122 | JG122407038112 | 东方铬钝化950 | 合格 | 合格品 | 乙 | 李志祥 | 3807 | 3807 | 1 | 7130 | 0.1 | 710 | / |  | 30210015 | 光亮卷 | 0.1-SPCC | 30110014 | 铬钝化卷 | 0.1-SPCC |  | 10 | MO002347 | MO002347-004-02 | GDH001 | 铬钝化模板 | 5510 | 2024-08-05 | 2024-08-05 | 5 | 2024-08-05 13:43:22 | 2024-08-05 13:44:21 | 江苏东方九天新能源材料有限公司 |  | 李志祥 |  | 1 | 0.1 | 7130 | 710 | 1 | JG1224070381122 |  | 1 | 乳化斑色差 | 是 | 是 | 1 | 4
铬钝化 | JG1224070381121 | JG122407038112 | 东方铬钝化950 | 合格 | 合格品 | 乙 | 李志祥 | 1687 | 1687 | 1 | 3150 | 0.1 | 710 | / |  | 30210015 | 光亮卷 | 0.1-SPCC | 30110014 | 铬钝化卷 | 0.1-SPCC |  | 10 | MO002347 | MO002347-004-01 | GDH001 | 铬钝化模板 | 5510 | 2024-08-05 | 2024-08-05 | 5 | 2024-08-05 13:43:22 | 2024-08-05 13:44:21 | 江苏东方九天新能源材料有限公司 |  | 李志祥 |  | 1 | 0.1 | 3150 | 710 | 1 | JG1224070381121 |  | 1 | 乳化斑色差 | 是 | 是 | 1 | 4
铬钝化 | JG122407037411 | JG122407037411 | 东方铬钝化950 | 合格 | 合格品 | 乙 | 李志祥 | 3670 | 3661 | 0.9975 | 6840 | 0.1 | 710 | / | 1215米孔洞大小3.27操412 乳化斑 锈斑 | 30210015 | 光亮卷 | 0.1-SPCC | 30110014 | 铬钝化卷 | 0.1-SPCC |  | 10 | MO002347 | MO002347-006 | GDH001 | 铬钝化模板 | 3670 | 2024-08-05 | 2024-08-05 | 5 | 2024-08-05 13:42:19 | 2024-08-05 13:43:10 | 江苏东方九天新能源材料有限公司 | 280384 | 李志祥 |  |  | 0.1 | 6930 | 710 | 1 | JG122407037411 |  | 1 | 1215米孔洞大小3.27操412 乳化斑 锈斑 | 是 | 是 | 1 | 6
铬钝化 | JG1224070384212 | JG1224070384212 | 东方铬钝化950 | 合格 | 合格品 | 乙 | 李志祥 | 2390 | 2371 | 0.9921 | 4410 | 0.1 | 710 | / | 色差 条印 | 30210015 | 光亮卷 | 0.1-SPCC | 30110014 | 铬钝化卷 | 0.1-SPCC |  | 10 | MO002321 | MO002321-010 | GDH001 | 铬钝化模板 | 2390 | 2024-08-04 | 2024-08-04 | 5 | 2024-08-05 11:02:33 | 2024-08-05 11:02:56 | 江苏东方九天新能源材料有限公司 | 278694 | 李志祥 |  |  | 0.1 | 0 | 710 | 1 | JG1224070384212 |  | 1 | 色差 条印 | 是 | 是 | 0 | 10
铬钝化 | JG122407037211 | JG122407037211 | 东方铬钝化950 | 合格 | 合格品 | 乙 | 李志祥 | 5320 | 5295 | 0.9953 | 9960 | 0.1 | 710 | / | 色差 条印 乳化斑重 | 30210015 | 光亮卷 | 0.1-SPCC | 30110014 | 铬钝化卷 | 0.1-SPCC |  | 10 | MO002321 | MO002321-013 | GDH001 | 铬钝化模板 | 5320 | 2024-08-04 | 2024-08-04 | 5 | 2024-08-05 09:32:57 | 2024-08-05 10:35:52 | 江苏东方九天新能源材料有限公司 | 278698 | 李志祥 |  |  | 0.1 | 0 | 710 | 1 | JG122407037211 |  | 1 | 色差 条印 乳化斑重 | 是 | 是 | 63 | 13
铬钝化 | JG122407042012 | JG12240704201 | 东方铬钝化950 | 合格 | 合格品 | 甲 | 韩康 | 3291 | 3291 | 1 | 6170 | 0.1 | 710 | / | 2902米孔洞大小0.18操156 | 30210015 | 光亮卷 | 0.1-SPCC | 30110014 | 铬钝化卷 | 0.1-SPCC |  | 10 | MO002309 | MO002309-001-02 | GDH001 | 铬钝化模板 | 13250 | 2024-08-03 | 2024-08-03 | 5 | 2024-08-05 08:15:00 | 2024-08-05 09:32:32 | 江苏东方九天新能源材料有限公司 |  | 韩康 |  | 1 | 0.1 | 6170 | 710 | 1 | JG122407042012 |  | 1 | 白斑碱液斑 2902米孔洞大小0.18操156 | 是 | 是 | 115 | 1
铬钝化 | JG122407042011 | JG12240704201 | 东方铬钝化950 | 合格 | 合格品 | 甲 | 韩康 | 3335 | 3335 | 1 | 6250 | 0.1 | 710 | / |  | 30210015 | 光亮卷 | 0.1-SPCC | 30110014 | 铬钝化卷 | 0.1-SPCC |  | 10 | MO002309 | MO002309-001-01 | GDH001 | 铬钝化模板 | 13250 | 2024-08-03 | 2024-08-03 | 5 | 2024-08-05 08:15:00 | 2024-08-05 09:32:32 | 江苏东方九天新能源材料有限公司 |  | 韩康 |  | 1 | 0.1 | 6250 | 710 | 1 | JG122407042011 |  | 1 | 碱液斑白斑 | 是 | 是 | 115 | 1
铬钝化 | JG12240701162 | JG12240701162 | 东方铬钝化950 | 合格 | 合格品 | 甲 | 韩康 | 2494 | 2497 | 1.0012 | 4580 | 0.1 | 710 | / | 松花印碱液斑白斑尾150米来料铁桶轻微顶伤印锈斑小碎边 | 30210015 | 光亮卷 | 0.1-SPCC | 30110014 | 铬钝化卷 | 0.1-SPCC |  | 10 | MO002236 | MO002236-004 | GDH001 | 铬钝化模板 | 2494 | 2024-08-01 | 2024-08-01 | 5 | 2024-08-05 07:39:38 | 2024-08-05 08:14:52 | 江苏东方九天新能源材料有限公司 | 272863 | 韩康 |  |  | 0.1 | 0 | 710 | 1 | JG12240701162 |  | 1 | 松花印碱液斑白斑尾150米来料铁桶轻微顶伤印锈斑小碎边 | 是 | 是 | 35 | 4
铬钝化 | JG12240704132 | JG12240704132 | 东方铬钝化950 | 合格 | 合格品 | 甲 | 韩康 | 6720 | 6693 | 0.996 | 12470 | 0.1 | 710 | / | 碱液斑色差白斑3054米横向338大小0.18 | 30210015 | 光亮卷 | 0.1-SPCC | 30110014 | 铬钝化卷 | 0.1-SPCC |  | 10 | MO002321 | MO002321-004 | GDH001 | 铬钝化模板 | 6720 | 2024-08-04 | 2024-08-04 | 5 | 2024-08-05 06:08:24 | 2024-08-05 07:39:26 | 江苏东方九天新能源材料有限公司 | 278688 | 韩康 |  |  | 0.1 | 0 | 710 | 1 | JG12240704132 |  | 1 | 碱液斑色差白斑3054米横向338大小0.18 | 是 | 是 | 91 | 4
铬钝化 | JG12240703932 | JG12240703932 | 东方铬钝化950 | 合格 | 合格品 | 甲 | 韩康 | 13100 | 6515 | 0.4973 | 12200 | 0.1 | 710 | / | 碱液斑白斑辊印 | 30210015 | 光亮卷 | 0.1-SPCC | 30110014 | 铬钝化卷 | 0.1-SPCC |  | 10 | MO002321 | MO002321-014 | GDH001 | 铬钝化模板 | 13100 | 2024-08-04 | 2024-08-04 | 5 | 2024-08-05 04:54:28 | 2024-08-05 06:08:00 | 江苏东方九天新能源材料有限公司 | 278699 | 韩康 |  |  | 0.1 | 0 | 710 | 1 | JG12240703932 |  | 1 | 碱液斑白斑辊印 | 是 | 是 | 74 | 14
铬钝化 | JG12240703812 | JG12240703812 | 东方铬钝化950 | 合格 | 合格品 | 甲 | 韩康 | 6675 | 6670 | 0.9993 | 12480 | 0.1 | 710 | / | 碱液斑白斑9000米横向201大小0.18,11750-11800米5个横向420大小0.18-1.24 | 30210015 | 光亮卷 | 0.1-SPCC | 30110014 | 铬钝化卷 | 0.1-SPCC |  | 10 | MO002321 | MO002321-009 | GDH001 | 铬钝化模板 | 6675 | 2024-08-04 | 2024-08-04 | 5 | 2024-08-05 03:31:38 | 2024-08-05 04:54:11 | 江苏东方九天新能源材料有限公司 | 278693 | 韩康 |  |  | 0.1 | 0 | 710 | 1 | JG12240703812 |  | 1 | 碱液斑白斑9000米横向201大小0.18,11750-11800米5个横向420大小0.18-1.24 | 是 | 是 | 83 | 9
铬钝化 | JG12240704231 | JG12240704231 | 东方铬钝化950 | 合格 | 合格品 | 甲 | 韩康 | 6710 | 6710 | 1 | 12680 | 0.1 | 710 | / |  | 30210015 | 光亮卷 | 0.1-SPCC | 30110014 | 铬钝化卷 | 0.1-SPCC |  | 10 | MO002298 | MO002298-005 | GDH001 | 铬钝化模板 | 6710 | 2024-08-02 | 2024-08-02 | 5 | 2024-08-05 02:06:22 | 2024-08-05 03:31:22 | 江苏东方九天新能源材料有限公司 | 276248 | 韩康 |  |  | 0.1 | 0 | 710 | 1 | JG12240704231 |  | 1 | 碱液斑白斑亮斑色差 | 是 | 是 | 85 | 5
铬钝化 | JG122407039222 | JG12240703922 | 东方铬钝化950 | 合格 | 合格品 | 甲 | 韩康 | 3825 | 3825 | 1 | 7220 | 0.1 | 710 | / |  | 30210015 | 光亮卷 | 0.1-SPCC | 30110014 | 铬钝化卷 | 0.1-SPCC |  | 10 | MO002321 | MO002321-005-02 | GDH001 | 铬钝化模板 | 12140 | 2024-08-04 | 2024-08-04 | 5 | 2024-08-05 00:56:38 | 2024-08-05 02:06:11 | 江苏东方九天新能源材料有限公司 |  | 韩康 |  | 1 | 0.1 | 7220 | 710 | 1 | JG122407039222 |  | 1 | 白斑碱液斑 | 是 | 是 | 105 | 5
铬钝化 | JG122407039221 | JG12240703922 | 东方铬钝化950 | 合格 | 合格品 | 甲 | 韩康 | 2175 | 2175 | 1 | 4090 | 0.1 | 710 | / |  | 30210015 | 光亮卷 | 0.1-SPCC | 30110014 | 铬钝化卷 | 0.1-SPCC |  | 10 | MO002321 | MO002321-005-01 | GDH001 | 铬钝化模板 | 12140 | 2024-08-04 | 2024-08-04 | 5 | 2024-08-05 00:56:38 | 2024-08-05 02:06:11 | 江苏东方九天新能源材料有限公司 |  | 韩康 |  | 1 | 0.1 | 4090 | 710 | 1 | JG122407039221 |  | 1 | 内50米轻微折印碱液斑白斑 | 是 | 是 | 105 | 5
铬钝化 | JG1224070374122 | JG122407037412 | 东方铬钝化950 | 合格 | 合格品 | 甲 | 韩康 | 3485 | 3485 | 1 | 6510 | 0.1 | 710 | / |  | 30210015 | 光亮卷 | 0.1-SPCC | 30110014 | 铬钝化卷 | 0.1-SPCC |  | 10 | MO002321 | MO002321-012-02 | GDH001 | 铬钝化模板 | 5720 | 2024-08-04 | 2024-08-04 | 5 | 2024-08-04 23:54:05 | 2024-08-05 00:56:27 | 江苏东方九天新能源材料有限公司 |  | 韩康 |  | 1 | 0.1 | 6510 | 710 | 1 | JG1224070374122 |  | 1 | 来料乳化斑色差重白斑碱液斑 | 是 | 是 | 93 | 12
铬钝化 | JG1224070374121 | JG122407037412 | 东方铬钝化950 | 合格 | 合格品 | 甲 | 韩康 | 2210 | 2210 | 1 | 4110 | 0.1 | 710 | / |  | 30210015 | 光亮卷 | 0.1-SPCC | 30110014 | 铬钝化卷 | 0.1-SPCC |  | 10 | MO002321 | MO002321-012-01 | GDH001 | 铬钝化模板 | 5720 | 2024-08-04 | 2024-08-04 | 5 | 2024-08-04 23:54:05 | 2024-08-05 00:56:27 | 江苏东方九天新能源材料有限公司 |  | 韩康 |  | 1 | 0.1 | 4110 | 710 | 1 | JG1224070374121 |  | 1 | 来料乳化斑碱液斑白斑色差重 | 是 | 是 | 93 | 12