## sheet1
工序名称 | 新卷号 | 批号 | 机组名称 | 工序状态 | 检验结果 | 班组 | 参与人 | 来料重量 | 出料重量 | 成材率 | 出料长度 | 出料厚度 | 出料宽度 | 工序要求 | 备注 | 来料编码 | 来料名称 | 来料规格 | 产品编码 | 产品名称 | 产品规格 | 膜名称 | 排序 | 主计划号 | 子计划号 | 工序流程编码 | 工序流程名称 | 工单需求 | 计划开始时间 | 计划结束时间 | 工单状态 | 开始时间 | 产出时间 | 组织名称 | 卷号ID | 操作工人 | 报工人 | 检验 | 来料厚度 | 来料长度 | 来料宽度 | 是否分卷 | 原卷号 | 工单要求 | 是否成品 | 不良现象 | 是否入库 | 入库审核 | 生产工时 | 工单行号
最终冷轧 | JG1224070687 | JG1224070687 | 九天700轧机 | 合格 | 合格品 | 甲 | 李新峰 | 6230 | 6230 | 1 | 13477 | 0.1 | 610 | 轧0.1（0.095-0.101）6.2吨卷轧制米数13400-13500米；4.8吨卷轧制米数10200-10300米 |  | 20100023 | 轧硬 | 0.4*610-SPCC | 30210015 | 光亮卷 | 0.1-SPCC |  | 30 | MO002241 | MO002241-016 | GLJ003 | 光亮卷前处理 模板 | 6235 | 2024-08-01 | 2024-08-01 | 3 | 2024-08-06 19:38:26 | 2024-08-06 19:39:03 | 江苏九天光电科技有限公司 | 273547 | 李新峰 |  |  | 0.4 | 3310 | 610 | 1 | JG1224070687 |  |  |  | 否 | 否 |  | 16
最终冷轧 | JG1224070669 | JG1224070669 | 九天700轧机 | 合格 | 合格品 | 甲 | 杨永华 | 6270 | 6270 | 1 | 13526 | 0.1 | 610 | 轧0.1（0.095-0.101）6.2吨卷轧制米数13400-13500米；4.8吨卷轧制米数10200-10300米 |  | 20100023 | 轧硬 | 0.4*610-SPCC | 30210015 | 光亮卷 | 0.1-SPCC |  | 30 | MO002241 | MO002241-005 | GLJ003 | 光亮卷前处理 模板 | 6275 | 2024-08-01 | 2024-08-01 | 3 | 2024-08-06 17:30:12 | 2024-08-06 17:30:51 | 江苏九天光电科技有限公司 | 273537 | 杨永华 |  |  | 0.4 | 3330 | 610 | 1 | JG1224070669 |  |  |  | 否 | 否 |  | 5
最终冷轧 | JG1224070614 | JG1224070614 | 九天700轧机 | 合格 | 合格品 | 甲 | 李新峰 | 6220 | 6220 | 1 | 13340 | 0.1 | 610 | 轧0.1（0.095-0.101）6.2吨卷轧制米数13400-13500米；4.8吨卷轧制米数10200-10300米 |  | 20100023 | 轧硬 | 0.4*610-SPCC | 30210015 | 光亮卷 | 0.1-SPCC |  | 30 | MO002241 | MO002241-002 | GLJ003 | 光亮卷前处理 模板 | 6220 | 2024-08-01 | 2024-08-01 | 3 | 2024-08-06 15:27:08 | 2024-08-06 15:27:37 | 江苏九天光电科技有限公司 | 273534 | 李新峰 |  |  | 0.4 | 3310 | 610 | 1 | JG1224070614 |  |  |  | 否 | 否 |  | 2
最终冷轧 | JG1224070616 | JG1224070616 | 九天700轧机 | 合格 | 合格品 | 甲 | 杨永华 | 6170 | 6170 | 1 | 13330 | 0.1 | 610 | 轧0.1（0.095-0.101）6.2吨卷轧制米数13400-13500米；4.8吨卷轧制米数10200-10300米 |  | 20100023 | 轧硬 | 0.4*610-SPCC | 30210015 | 光亮卷 | 0.1-SPCC |  | 30 | MO002241 | MO002241-004 | GLJ003 | 光亮卷前处理 模板 | 6175 | 2024-08-01 | 2024-08-01 | 3 | 2024-08-06 12:59:40 | 2024-08-06 13:00:21 | 江苏九天光电科技有限公司 | 273536 | 杨永华 |  |  | 0.4 | 3290 | 610 | 1 | JG1224070616 |  |  |  | 否 | 否 |  | 4
最终冷轧 | JG1224070615 | JG1224070615 | 九天700轧机 | 合格 | 合格品 | 乙 | 周朋 | 6180 | 6180 | 1 | 13340 | 0.1 | 610 | 轧0.1（0.095-0.101）6.2吨卷轧制米数13400-13500米；4.8吨卷轧制米数10200-10300米 |  | 20100023 | 轧硬 | 0.4*610-SPCC | 30210015 | 光亮卷 | 0.1-SPCC |  | 30 | MO002241 | MO002241-003 | GLJ003 | 光亮卷前处理 模板 | 6185 | 2024-08-01 | 2024-08-01 | 3 | 2024-08-06 06:31:13 | 2024-08-06 07:48:42 | 江苏九天光电科技有限公司 | 273535 | 周朋 |  |  | 0.4 | 3290 | 610 | 1 | JG1224070615 |  |  |  | 否 | 否 |  | 3
最终冷轧 | JG1224070685 | JG1224070685 | 九天700轧机 | 合格 | 合格品 | 乙 | 周朋 | 6230 | 6230 | 1 | 13480 | 0.1 | 610 | 轧0.1（0.095-0.101）6.2吨卷轧制米数13400-13500米；4.8吨卷轧制米数10200-10300米 |  | 20100023 | 轧硬 | 0.4*610-SPCC | 30210015 | 光亮卷 | 0.1-SPCC |  | 30 | MO002241 | MO002241-014 | GLJ003 | 光亮卷前处理 模板 | 6235 | 2024-08-01 | 2024-08-01 | 3 | 2024-08-06 06:30:15 | 2024-08-06 06:30:33 | 江苏九天光电科技有限公司 | 273545 | 周朋 |  |  | 0.4 | 3310 | 610 | 1 | JG1224070685 |  |  |  | 否 | 否 |  | 14
最终冷轧 | JG1224070688 | JG1224070688 | 九天700轧机 | 合格 | 合格品 | 乙 | 周朋 | 6230 | 6230 | 1 | 13540 | 0.1 | 610 | 轧0.1（0.095-0.101）6.2吨卷轧制米数13400-13500米；4.8吨卷轧制米数10200-10300米 |  | 20100023 | 轧硬 | 0.4*610-SPCC | 30210015 | 光亮卷 | 0.1-SPCC |  | 30 | MO002241 | MO002241-010 | GLJ003 | 光亮卷前处理 模板 | 6235 | 2024-08-01 | 2024-08-01 | 3 | 2024-08-06 06:29:46 | 2024-08-06 06:30:03 | 江苏九天光电科技有限公司 | 273553 | 周朋 |  |  | 0.4 | 3310 | 610 | 1 | JG1224070688 |  |  |  | 否 | 否 |  | 10
最终冷轧 | JG1224070613 | JG1224070613 | 九天700轧机 | 合格 | 合格品 | 乙 | 周朋 | 6230 | 6230 | 1 | 13450 | 0.1 | 610 | 轧0.1（0.095-0.101）6.2吨卷轧制米数13400-13500米；4.8吨卷轧制米数10200-10300米 |  | 20100023 | 轧硬 | 0.4*610-SPCC | 30210015 | 光亮卷 | 0.1-SPCC |  | 30 | MO002241 | MO002241-001 | GLJ003 | 光亮卷前处理 模板 | 6235 | 2024-08-01 | 2024-08-01 | 3 | 2024-08-06 06:29:11 | 2024-08-06 06:29:31 | 江苏九天光电科技有限公司 | 273533 | 周朋 |  |  | 0.4 | 3310 | 610 | 1 | JG1224070613 |  |  |  | 否 | 否 |  | 1
最终冷轧 | JG1224070671 | JG1224070671 | 九天700轧机 | 合格 | 合格品 | 乙 | 周朋 | 6140 | 6140 | 1 | 13220 | 0.1 | 610 | 轧0.1（0.095-0.101）6.2吨卷轧制米数13400-13500米；4.8吨卷轧制米数10200-10300米 |  | 20100023 | 轧硬 | 0.4*610-SPCC | 30210015 | 光亮卷 | 0.1-SPCC |  | 30 | MO002241 | MO002241-007 | GLJ003 | 光亮卷前处理 模板 | 6150 | 2024-08-01 | 2024-08-01 | 3 | 2024-08-06 06:28:29 | 2024-08-06 06:28:58 | 江苏九天光电科技有限公司 | 273539 | 周朋 |  |  | 0.4 | 3280 | 610 | 1 | JG1224070671 |  |  |  | 否 | 否 |  | 7
最终冷轧 | DZJ230006 | DZJ230006 | 九天700轧机 | 合格 | 合格品 | 甲 | 李新峰 | 1012 | 1012 | 1 | 1950 | 0.125 | 505 | 轧0.125（0.123-0.127）不低于0.123不高于0.128 |  | 31310015 | 镍钝化卷 | 0.25-SPCC | 30210004 | 光亮卷 | 0.125-SPCC |  | 30 | MO002281 | MO002281-007 | GLJ003 | 光亮卷前处理 模板 | 1012 | 2024-08-02 | 2024-08-02 | 3 | 2024-08-05 19:03:31 | 2024-08-05 19:05:04 | 江苏九天光电科技有限公司 | 276072 | 李新峰 |  |  | 0.25 | 0 | 0 | 1 | DZJ230006 |  |  |  | 否 | 否 |  | 7
最终冷轧 | DZJ230064 | DZJ230064 | 九天700轧机 | 合格 | 合格品 | 甲 | 李新峰 | 1118 | 1118 | 1 | 1850 | 0.125 | 525 | 轧0.125（0.123-0.127）不低于0.123不高于0.128 |  | 31310027 | 镍钝化卷 | 0.68-SPCC | 30210004 | 光亮卷 | 0.125-SPCC |  | 30 | MO002281 | MO002281-008 | GLJ003 | 光亮卷前处理 模板 | 1118 | 2024-08-02 | 2024-08-02 | 3 | 2024-08-05 18:14:07 | 2024-08-05 18:16:16 | 江苏九天光电科技有限公司 | 276073 | 李新峰 |  |  | 0.68 | 0 | 0 | 1 | DZJ230064 |  |  |  | 否 | 否 |  | 8
最终冷轧 | SYJ230023 | SYJ230023 | 九天700轧机 | 合格 | 合格品 | 甲 | 李新峰 | 1175 | 1080 | 0.9191 | 1820 | 0.125 | 598 | 轧0.125（0.123-0.127）不低于0.123不高于0.128 |  | 31310021 | 镍钝化卷 | 0.3-SPCC | 30210004 | 光亮卷 | 0.125-SPCC |  | 30 | MO002279 | MO002279-006 | GLJ003 | 光亮卷前处理 模板 | 1175 | 2024-08-02 | 2024-08-02 | 3 | 2024-08-05 15:13:44 | 2024-08-05 15:15:29 | 江苏九天光电科技有限公司 | 275948 | 李新峰 |  |  | 0.3 | 0 | 0 | 1 | SYJ230023 |  |  |  | 否 | 否 |  | 6
最终冷轧 | G0321020471-12 | G0321020471-12 | 九天700轧机 | 合格 | 合格品 | 甲 | 李新峰 | 1290 | 1290 | 1 | 2080 | 0.125 | 610 | 轧0.125（0.123-0.127）不低于0.123不高于0.128 |  | 31310025 | 镍钝化卷 | 0.4-SPCC | 30210004 | 光亮卷 | 0.125-SPCC |  | 30 | MO002281 | MO002281-002 | GLJ003 | 光亮卷前处理 模板 | 1290 | 2024-08-02 | 2024-08-02 | 3 | 2024-08-05 13:17:40 | 2024-08-05 13:20:13 | 江苏九天光电科技有限公司 | 275965 | 李新峰 |  |  | 0.4 | 0 | 0 | 1 | G0321020471-12 |  |  |  | 否 | 否 |  | 2
最终冷轧 | 322E180908539-2 | 322E180908539-2 | 九天700轧机 | 合格 | 合格品 | 甲 | 李新峰 | 1135 | 1130 | 0.9956 | 1790 | 0.125 | 610 | 轧0.125（0.123-0.127）不低于0.123不高于0.128 |  | 31310025 | 镍钝化卷 | 0.4-SPCC | 30210004 | 光亮卷 | 0.125-SPCC |  | 30 | MO002281 | MO002281-001 | GLJ003 | 光亮卷前处理 模板 | 1135 | 2024-08-02 | 2024-08-02 | 3 | 2024-08-05 12:03:12 | 2024-08-05 12:04:25 | 江苏九天光电科技有限公司 | 275958 | 李新峰 |  |  | 0.4 | 0 | 0 | 1 | 322E180908539-2 |  |  |  | 否 | 否 |  | 1
最终冷轧 | JL1122070080-2222 | JL1122070080-2222 | 九天700轧机 | 合格 | 合格品 | 乙 | 蒋涛 | 1160 | 1070 | 0.9224 | 1730 | 0.125 | 610 | 轧0.125（0.123-0.127）不低于0.123不高于0.128 |  | 31310040 | 镍钝化卷 | 0.254-BDCK | 30210004 | 光亮卷 | 0.125-SPCC |  | 30 | MO002284 | MO002284-003 | GLJ003 | 光亮卷前处理 模板 | 1160 | 2024-08-02 | 2024-08-02 | 3 | 2024-08-05 08:05:47 | 2024-08-05 08:06:14 | 江苏九天光电科技有限公司 | 276100 | 蒋涛 |  |  | 0.254 | 0 | 0 | 1 | JL1122070080-2222 |  |  |  | 否 | 否 |  | 3
最终冷轧 | JL0022100049-11 | JL0022100049-11 | 九天700轧机 | 合格 | 合格品 | 乙 | 蒋涛 | 1385 | 1385 | 1 | 2330 | 0.125 | 610 | 轧0.125（0.123-0.127）不低于0.123不高于0.128 |  | 31310021 | 镍钝化卷 | 0.3-SPCC | 30210004 | 光亮卷 | 0.125-SPCC |  | 30 | MO002279 | MO002279-002 | GLJ003 | 光亮卷前处理 模板 | 1385 | 2024-08-02 | 2024-08-02 | 3 | 2024-08-05 06:14:04 | 2024-08-05 06:14:27 | 江苏九天光电科技有限公司 | 275942 | 蒋涛 |  |  | 0.3 | 0 | 0 | 1 | JL0022100049-11 |  |  |  | 否 | 否 |  | 2
最终冷轧 | JL0022110028-11 | JL0022110028-11 | 九天700轧机 | 合格 | 合格品 | 乙 | 蒋涛 | 1965 | 1965 | 1 | 3320 | 0.125 | 610 | 轧0.125（0.123-0.127）不低于0.123不高于0.128 |  | 31310021 | 镍钝化卷 | 0.3-SPCC | 30210004 | 光亮卷 | 0.125-SPCC |  | 30 | MO002279 | MO002279-003 | GLJ003 | 光亮卷前处理 模板 | 1965 | 2024-08-02 | 2024-08-02 | 3 | 2024-08-05 06:13:21 | 2024-08-05 06:13:49 | 江苏九天光电科技有限公司 | 275945 | 蒋涛 |  |  | 0.3 | 0 | 0 | 1 | JL0022110028-11 |  |  |  | 否 | 否 |  | 3
最终冷轧 | JL0023110107-212 | JL0023110107-212 | 九天700轧机 | 合格 | 合格品 | 乙 | 蒋涛 | 1440 | 1440 | 1 | 2300 | 0.125 | 630 | 轧0.125（0.123-0.127）不低于0.123不高于0.128 |  | 31310025 | 镍钝化卷 | 0.4-SPCC | 30210004 | 光亮卷 | 0.125-SPCC |  | 30 | MO002281 | MO002281-004 | GLJ003 | 光亮卷前处理 模板 | 1440 | 2024-08-02 | 2024-08-02 | 3 | 2024-08-05 06:08:00 | 2024-08-05 06:08:31 | 江苏九天光电科技有限公司 | 276061 | 蒋涛 |  |  | 0.4 | 0 | 0 | 1 | JL0023110107-212 |  |  |  | 否 | 否 |  | 4
最终冷轧 | JL0024010083-21 | JL0024010083-21 | 九天700轧机 | 合格 | 合格品 | 乙 | 蒋涛 | 1772 | 1772 | 1 | 2820 | 0.125 | 630 | 轧0.125（0.123-0.127）不低于0.123不高于0.128 |  | 31310025 | 镍钝化卷 | 0.4-SPCC | 30210004 | 光亮卷 | 0.125-SPCC |  | 30 | MO002281 | MO002281-006 | GLJ003 | 光亮卷前处理 模板 | 1772 | 2024-08-02 | 2024-08-02 | 3 | 2024-08-05 06:07:17 | 2024-08-05 06:07:41 | 江苏九天光电科技有限公司 | 276067 | 蒋涛 |  |  | 0.4 | 0 | 0 | 1 | JL0024010083-21 |  |  |  | 否 | 否 |  | 6
最终冷轧 | JL0023120131-11 | JL0023120131-11 | 九天700轧机 | 合格 | 合格品 | 乙 | 蒋涛 | 1996 | 1996 | 1 | 3260 | 0.125 | 630 | 轧0.125（0.123-0.127）不低于0.123不高于0.128 |  | 31310025 | 镍钝化卷 | 0.4-SPCC | 30210004 | 光亮卷 | 0.125-SPCC |  | 30 | MO002281 | MO002281-005 | GLJ003 | 光亮卷前处理 模板 | 1996 | 2024-08-02 | 2024-08-02 | 3 | 2024-08-05 06:06:32 | 2024-08-05 06:06:59 | 江苏九天光电科技有限公司 | 276062 | 蒋涛 |  |  | 0.4 | 0 | 0 | 1 | JL0023120131-11 |  |  |  | 否 | 否 |  | 5
最终冷轧 | 12248565102/922 | 12248565102/922 | 九天700轧机 | 合格 | 合格品 | 乙 | 蒋涛 | 1390 | 1390 | 1 | 2120 | 0.125 | 610 | 轧0.125（0.123-0.127）不低于0.123不高于0.128 |  | 31310021 | 镍钝化卷 | 0.3-SPCC | 30210004 | 光亮卷 | 0.125-SPCC |  | 30 | MO002279 | MO002279-007 | GLJ003 | 光亮卷前处理 模板 | 1390 | 2024-08-02 | 2024-08-02 | 3 | 2024-08-05 06:05:51 | 2024-08-05 06:06:15 | 江苏九天光电科技有限公司 | 275949 | 蒋涛 |  |  | 0.3 | 0 | 0 | 1 | 12248565102/922 |  |  |  | 否 | 否 |  | 7
最终冷轧 | DZJ230021 | DZJ230021 | 九天700轧机 | 合格 | 合格品 | 乙 | 蒋涛 | 1074 | 1074 | 1 | 1790 | 0.125 | 610 | 轧0.125（0.123-0.127）不低于0.123不高于0.128 |  | 31310021 | 镍钝化卷 | 0.3-SPCC | 30210004 | 光亮卷 | 0.125-SPCC |  | 30 | MO002279 | MO002279-004 | GLJ003 | 光亮卷前处理 模板 | 1074 | 2024-08-02 | 2024-08-02 | 3 | 2024-08-05 06:05:12 | 2024-08-05 06:05:37 | 江苏九天光电科技有限公司 | 275946 | 蒋涛 |  |  | 0.3 | 0 | 0 | 1 | DZJ230021 |  |  |  | 否 | 否 |  | 4
最终冷轧 | DZJ230022 | DZJ230022 | 九天700轧机 | 合格 | 合格品 | 乙 | 蒋涛 | 1300 | 1300 | 1 | 2010 | 0.125 | 590 | 轧0.125（0.123-0.127）不低于0.123不高于0.128 |  | 31310021 | 镍钝化卷 | 0.3-SPCC | 30210004 | 光亮卷 | 0.125-SPCC |  | 30 | MO002279 | MO002279-005 | GLJ003 | 光亮卷前处理 模板 | 1300 | 2024-08-02 | 2024-08-02 | 3 | 2024-08-05 06:04:36 | 2024-08-05 06:05:00 | 江苏九天光电科技有限公司 | 275947 | 蒋涛 |  |  | 0.3 | 0 | 0 | 1 | DZJ230022 |  |  |  | 否 | 否 |  | 5