## sheet1
工序名称 | 新卷号 | 批号 | 机组名称 | 工序状态 | 检验结果 | 班组 | 参与人 | 来料重量 | 出料重量 | 成材率 | 出料长度 | 出料厚度 | 出料宽度 | 工序要求 | 备注 | 来料编码 | 来料名称 | 来料规格 | 产品编码 | 产品名称 | 产品规格 | 膜名称 | 排序 | 主计划号 | 子计划号 | 工序流程编码 | 工序流程名称 | 工单需求 | 计划开始时间 | 计划结束时间 | 工单状态 | 开始时间 | 产出时间 | 组织名称 | 卷号ID | 操作工人 | 报工人 | 检验 | 来料厚度 | 来料长度 | 来料宽度 | 是否分卷 | 原卷号 | 工单要求 | 是否成品 | 不良现象 | 是否入库 | 入库审核 | 生产工时 | 工单行号
铬钝化 | JG91240700011 | JG91240700011 | 东方铬钝化750 | 合格 | 合格品 | 乙 | 李澍 | 4384 | 4361 | 0.9948 | 8960 | 0.1 | 630 | 0.15*610镀铬量80-100 | 白斑 辊印 边浪 传边横辊印 | 30210015 | 光亮卷 | 0.1-SPCC | 30110014 | 铬钝化卷 | 0.1-SPCC |  | 10 | MO002386 | MO002386-015 | GDH001 | 铬钝化模板 | 4384 | 2024-08-06 | 2024-08-06 | 3 | 2024-08-06 17:17:00 | 2024-08-06 17:17:47 | 江苏东方九天新能源材料有限公司 | 281253 | 李澍 |  |  | 0.1 | 0 | 630 | 1 | JG91240700011 |  | 1 | 白斑 辊印 边浪 传边横辊印 | 否 | 否 |  | 15
铬钝化 | JG122407021011 | JG122407021011 | 东方铬钝化750 | 合格 | 让步接收 | 乙 | 李澍 | 2810 | 2797 | 0.9954 | 6070 | 0.1 | 610 | / | 300米操580大小0.11 白斑 辊印 折印 | 30210015 | 光亮卷 | 0.1-SPCC | 30110014 | 铬钝化卷 | 0.1-SPCC |  | 10 | MO002273 | MO002273-005 | GDH001 | 铬钝化模板 | 2810 | 2024-08-02 | 2024-08-02 | 5 | 2024-08-06 15:53:50 | 2024-08-06 15:54:52 | 江苏东方九天新能源材料有限公司 | 275726 | 李澍 |  |  | 0.1 | 6130 | 610 | 1 | JG122407021011 |  | 1 | 300米操580大小0.11 白斑 辊印 折印 | 是 | 是 | 1 | 5
铬钝化 | JG1224070433 | JG1224070433 | 东方铬钝化750 | 合格 | 让步接收 | 乙 | 李澍 | 6170 | 6127 | 0.993 | 13260 | 0.1 | 610 | / | 白斑 辊印 条印 折印 240米折皱印 8300米有虫掉入 (光电覆膜分切) |  |  |  | 30110014 | 铬钝化卷 | 0.1-SPCC |  | 10 | MO002273 | MO002273-001 | GDH001 | 铬钝化模板 | 6170 | 2024-08-02 | 2024-08-02 | 5 | 2024-08-06 15:51:19 | 2024-08-06 15:53:33 | 江苏东方九天新能源材料有限公司 | 275722 | 李澍 |  |  | 0.1 | 13310 | 610 | 1 | JG1224070433 |  | 1 | 白斑 辊印 条印 折印 240米折皱印 8300米有虫掉入 | 是 | 是 | 2 | 1
铬钝化 | JG912407000524 | JG91240700052 | 东方铬钝化750 | 合格 | 合格品 | 乙 | 李澍 | 1477 | 1477 | 1 | 3100 | 0.1 | 630 | / |  | 30210015 | 光亮卷 | 0.1-SPCC | 30110014 | 铬钝化卷 | 0.1-SPCC |  | 10 | MO002274 | MO002274-002-04 | GDH001 | 铬钝化模板 | 6000 | 2024-08-02 | 2024-08-02 | 5 | 2024-08-06 08:52:36 | 2024-08-06 15:46:20 | 江苏东方九天新能源材料有限公司 |  | 李澍 |  | 1 | 0.1 | 3100 | 630 | 1 | JG912407000524 |  | 1 |  | 是 | 是 | 517 | 2
铬钝化 | JG912407000523 | JG91240700052 | 东方铬钝化750 | 合格 | 合格品 | 乙 | 李澍 | 1485 | 1485 | 1 | 3120 | 0.1 | 630 | / |  | 30210015 | 光亮卷 | 0.1-SPCC | 30110014 | 铬钝化卷 | 0.1-SPCC |  | 10 | MO002274 | MO002274-002-03 | GDH001 | 铬钝化模板 | 6000 | 2024-08-02 | 2024-08-02 | 5 | 2024-08-06 08:52:36 | 2024-08-06 15:46:20 | 江苏东方九天新能源材料有限公司 |  | 李澍 |  | 1 | 0.1 | 3120 | 630 | 1 | JG912407000523 |  | 1 |  | 是 | 是 | 517 | 2
铬钝化 | JG912407000522 | JG91240700052 | 东方铬钝化750 | 合格 | 合格品 | 乙 | 李澍 | 1489 | 1489 | 1 | 3120 | 0.1 | 630 | / |  | 30210015 | 光亮卷 | 0.1-SPCC | 30110014 | 铬钝化卷 | 0.1-SPCC |  | 10 | MO002274 | MO002274-002-02 | GDH001 | 铬钝化模板 | 6000 | 2024-08-02 | 2024-08-02 | 5 | 2024-08-06 08:52:36 | 2024-08-06 15:46:20 | 江苏东方九天新能源材料有限公司 |  | 李澍 |  | 1 | 0.1 | 3120 | 630 | 1 | JG912407000522 |  | 1 |  | 是 | 是 | 517 | 2
铬钝化 | JG912407000521 | JG91240700052 | 东方铬钝化750 | 合格 | 合格品 | 乙 | 李澍 | 1495 | 1495 | 1 | 3120 | 0.1 | 630 | / |  | 30210015 | 光亮卷 | 0.1-SPCC | 30110014 | 铬钝化卷 | 0.1-SPCC |  | 10 | MO002274 | MO002274-002-01 | GDH001 | 铬钝化模板 | 6000 | 2024-08-02 | 2024-08-02 | 5 | 2024-08-06 08:52:36 | 2024-08-06 15:46:20 | 江苏东方九天新能源材料有限公司 |  | 李澍 |  | 1 | 0.1 | 3120 | 630 | 1 | JG912407000521 |  | 1 |  | 是 | 是 | 517 | 2
铬钝化 | JG912407000124 | JG91240700012 | 东方铬钝化750 | 合格 | 合格品 | 甲 | 周建锋 | 1561 | 1561 | 1 | 3220 | 0.1 | 630 | / |  | 30210015 | 光亮卷 | 0.1-SPCC | 30110014 | 铬钝化卷 | 0.1-SPCC |  | 10 | MO002274 | MO002274-001-04 | GDH001 | 铬钝化模板 | 6054 | 2024-08-02 | 2024-08-02 | 5 | 2024-08-06 06:46:06 | 2024-08-06 08:52:01 | 江苏东方九天新能源材料有限公司 |  | 倪兵 |  | 1 | 0.1 | 3220 | 630 | 1 | JG912407000124 |  | 1 |  | 是 | 是 | 157 | 1
铬钝化 | JG912407000123 | JG91240700012 | 东方铬钝化750 | 合格 | 合格品 | 甲 | 周建锋 | 1505 | 1505 | 1 | 3100 | 0.1 | 630 | / |  | 30210015 | 光亮卷 | 0.1-SPCC | 30110014 | 铬钝化卷 | 0.1-SPCC |  | 10 | MO002274 | MO002274-001-03 | GDH001 | 铬钝化模板 | 6054 | 2024-08-02 | 2024-08-02 | 5 | 2024-08-06 06:46:06 | 2024-08-06 08:52:01 | 江苏东方九天新能源材料有限公司 |  | 倪兵 |  | 1 | 0.1 | 3100 | 630 | 1 | JG912407000123 |  | 1 |  | 是 | 是 | 157 | 1
铬钝化 | JG912407000122 | JG91240700012 | 东方铬钝化750 | 合格 | 合格品 | 甲 | 周建锋 | 1491 | 1491 | 1 | 3100 | 0.1 | 630 | / |  | 30210015 | 光亮卷 | 0.1-SPCC | 30110014 | 铬钝化卷 | 0.1-SPCC |  | 10 | MO002274 | MO002274-001-02 | GDH001 | 铬钝化模板 | 6054 | 2024-08-02 | 2024-08-02 | 5 | 2024-08-06 06:46:06 | 2024-08-06 08:52:01 | 江苏东方九天新能源材料有限公司 |  | 倪兵 |  | 1 | 0.1 | 3100 | 630 | 1 | JG912407000122 |  | 1 |  | 是 | 是 | 157 | 1
铬钝化 | JG912407000121 | JG91240700012 | 东方铬钝化750 | 合格 | 合格品 | 甲 | 周建锋 | 1499 | 1499 | 1 | 3100 | 0.1 | 630 | / |  | 30210015 | 光亮卷 | 0.1-SPCC | 30110014 | 铬钝化卷 | 0.1-SPCC |  | 10 | MO002274 | MO002274-001-01 | GDH001 | 铬钝化模板 | 6054 | 2024-08-02 | 2024-08-02 | 5 | 2024-08-06 06:46:06 | 2024-08-06 08:52:01 | 江苏东方九天新能源材料有限公司 |  | 倪兵 |  | 1 | 0.1 | 3100 | 630 | 1 | JG912407000121 |  | 1 |  | 是 | 是 | 157 | 1
铬钝化 | JG12240703342 | JG1224070334 | 东方铬钝化750 | 合格 | 合格品 | 甲 | 周建锋 | 2865 | 2865 | 1 | 6180 | 0.1 | 610 | 镀铬量80-100 | S色差条印(来料整卷双边色差辊印重)K孔洞(2450米横向162/163MM，大小0.17/0.11) | 30210015 | 光亮卷 | 0.1-SPCC | 30110014 | 铬钝化卷 | 0.1-SPCC |  | 10 | MO002348 | MO002348-019-02 | GDH001 | 铬钝化模板 | 5770 | 2024-08-05 | 2024-08-05 | 5 | 2024-08-06 05:15:23 | 2024-08-06 06:45:47 | 江苏东方九天新能源材料有限公司 |  | 倪兵 |  | 1 | 0.1 | 6180 | 610 | 1 | JG12240703342 |  | 1 | S色差条印(来料整卷双边色差辊印重)K孔洞(2450米横向162/163MM，大小0.17/0.11) | 是 | 是 | 135 | 19
铬钝化 | JG12240703341 | JG1224070334 | 东方铬钝化750 | 合格 | 合格品 | 甲 | 周建锋 | 2903 | 2903 | 1 | 6200 | 0.1 | 610 | 镀铬量80-100 | S色差条印(来料整卷双边色差辊印重) | 30210015 | 光亮卷 | 0.1-SPCC | 30110014 | 铬钝化卷 | 0.1-SPCC |  | 10 | MO002348 | MO002348-019-01 | GDH001 | 铬钝化模板 | 5770 | 2024-08-05 | 2024-08-05 | 5 | 2024-08-06 05:15:23 | 2024-08-06 06:45:47 | 江苏东方九天新能源材料有限公司 |  | 倪兵 |  | 1 | 0.1 | 6200 | 610 | 1 | JG12240703341 |  | 1 | S色差条印(来料整卷双边色差辊印重) | 是 | 是 | 135 | 19
铬钝化 | JG122407052312 | JG12240705231 | 东方铬钝化750 | 合格 | 合格品 | 甲 | 孙锋 | 2813 | 2813 | 1 | 6130 | 0.1 | 610 | 镀铬量80-100 | S色差条印(来料双边色差辊印重) | 30210015 | 光亮卷 | 0.1-SPCC | 30110014 | 铬钝化卷 | 0.1-SPCC |  | 10 | MO002348 | MO002348-020-02 | GDH001 | 铬钝化模板 | 5620 | 2024-08-05 | 2024-08-05 | 5 | 2024-08-06 03:54:21 | 2024-08-06 05:15:02 | 江苏东方九天新能源材料有限公司 |  | 倪兵 |  | 1 | 0.1 | 6130 | 610 | 1 | JG122407052312 |  | 1 | S色差条印(来料双边色差辊印重) | 是 | 是 | 121 | 20
铬钝化 | JG122407052311 | JG12240705231 | 东方铬钝化750 | 合格 | 合格品 | 甲 | 孙锋 | 2807 | 2807 | 1 | 6100 | 0.1 | 610 | 镀铬量80-100 | S色差条印(来料双边色差辊印重) | 30210015 | 光亮卷 | 0.1-SPCC | 30110014 | 铬钝化卷 | 0.1-SPCC |  | 10 | MO002348 | MO002348-020-01 | GDH001 | 铬钝化模板 | 5620 | 2024-08-05 | 2024-08-05 | 5 | 2024-08-06 03:54:21 | 2024-08-06 05:15:02 | 江苏东方九天新能源材料有限公司 |  | 倪兵 |  | 1 | 0.1 | 6100 | 610 | 1 | JG122407052311 |  | 1 | S色差条印(来料双边色差辊印重) | 是 | 是 | 121 | 20
铬钝化 | JG91240700032 | JG91240700032 | 东方铬钝化750 | 合格 | 合格品 | 甲 | 周建锋 | 5864 | 5825 | 0.9933 | 12190 | 0.1 | 630 | 0.15镀铬量80-100 |  | 30210015 | 光亮卷 | 0.1-SPCC | 30110014 | 铬钝化卷 | 0.1-SPCC |  | 10 | MO002297 | MO002297-028 | GDH001 | 铬钝化模板 | 5864 | 2024-08-02 | 2024-08-02 | 5 | 2024-08-06 02:39:06 | 2024-08-06 03:54:04 | 江苏东方九天新能源材料有限公司 | 276242 | 倪兵 |  |  | 0.1 | 12180 | 630 | 1 | JG91240700032 |  | 1 | 来料板面色差，辊印 | 是 | 是 | 75 | 28
铬钝化 | JG912407000313 | JG91240700031 | 东方铬钝化750 | 合格 | 让步接收 | 甲 | 孙锋 | 1515 | 1515 | 1 | 3150 | 0.1 | 630 | 0.15镀铬量80-100 | 传边小碎边 | 30210015 | 光亮卷 | 0.1-SPCC | 30110014 | 铬钝化卷 | 0.1-SPCC |  | 10 | MO002297 | MO002297-026-03 | GDH001 | 铬钝化模板 | 4554 | 2024-08-02 | 2024-08-02 | 5 | 2024-08-06 01:30:54 | 2024-08-06 02:38:48 | 江苏东方九天新能源材料有限公司 |  | 倪兵 |  | 1 | 0.1 | 3150 | 630 | 1 | JG912407000313 |  | 1 | S碎边(来料传边小碎边) | 是 | 是 | 90 | 26
铬钝化 | JG912407000312 | JG91240700031 | 东方铬钝化750 | 合格 | 合格品 | 甲 | 孙锋 | 1521 | 1521 | 1 | 3150 | 0.1 | 630 | 0.15镀铬量80-100 |  | 30210015 | 光亮卷 | 0.1-SPCC | 30110014 | 铬钝化卷 | 0.1-SPCC |  | 10 | MO002297 | MO002297-026-02 | GDH001 | 铬钝化模板 | 4554 | 2024-08-02 | 2024-08-02 | 5 | 2024-08-06 01:30:54 | 2024-08-06 02:38:48 | 江苏东方九天新能源材料有限公司 |  | 倪兵 |  | 1 | 0.1 | 3150 | 630 | 1 | JG912407000312 |  | 1 |  | 是 | 是 | 90 | 26
铬钝化 | JG912407000311 | JG91240700031 | 东方铬钝化750 | 合格 | 合格品 | 甲 | 孙锋 | 1499 | 1499 | 1 | 3150 | 0.1 | 630 | 0.15镀铬量80-100 |  | 30210015 | 光亮卷 | 0.1-SPCC | 30110014 | 铬钝化卷 | 0.1-SPCC |  | 10 | MO002297 | MO002297-026-01 | GDH001 | 铬钝化模板 | 4554 | 2024-08-02 | 2024-08-02 | 5 | 2024-08-06 01:30:54 | 2024-08-06 02:38:48 | 江苏东方九天新能源材料有限公司 |  | 倪兵 |  | 1 | 0.1 | 3150 | 630 | 1 | JG912407000311 |  | 1 |  | 是 | 是 | 90 | 26
铬钝化 | JG91240700071 | JG91240700071 | 东方铬钝化750 | 合格 | 让步接收 | 甲 | 孙锋 | 5300 | 5253 | 0.9911 | 11000 | 0.1 | 630 | 0.15镀铬量80-100 | 操边连续亮斑，传边碎边重，6427-6443米传边连续4个1CM左右的裂边缺口 | 30210015 | 光亮卷 | 0.1-SPCC | 30110014 | 铬钝化卷 | 0.1-SPCC |  | 10 | MO002297 | MO002297-030 | GDH001 | 铬钝化模板 | 5300 | 2024-08-02 | 2024-08-02 | 5 | 2024-08-06 00:15:07 | 2024-08-06 01:30:38 | 江苏东方九天新能源材料有限公司 | 276243 | 倪兵 |  |  | 0.1 | 11000 | 630 | 1 | JG91240700071 |  | 1 | 来料操边连续亮斑，来料传边碎边重，6427-6443米传边连续4个1CM左右的裂边缺口 | 是 | 是 | 75 | 30
铬钝化 | JG1224070516 | JG1224070516 | 东方铬钝化750 | 合格 | 合格品 | 甲 | 周建锋 | 6456 | 6451 | 0.9992 | 9440 | 0.15 | 610 | 镀铬量80-100 |  | 30210011 | 光亮卷 | 0.15-SPCC | 30110011 | 铬钝化卷 | 0.15-SPCC |  | 10 | MO002308 | MO002308-006 | GDH001 | 铬钝化模板 | 6456 | 2024-08-03 | 2024-08-03 | 5 | 2024-08-06 00:14:04 | 2024-08-06 00:14:46 | 江苏东方九天新能源材料有限公司 | 277271 | 倪兵 |  |  | 0.15 | 9450 | 610 | 1 | JG1224070516 |  | 1 | 来料板面色差，辊印，振纹 | 是 | 是 | 0 | 6
铬钝化 | JG12240704281 | JG12240704281 | 东方铬钝化750 | 合格 | 让步接收 | 甲 | 周建锋 | 3072 | 3067 | 0.9984 | 6610 | 0.1 | 610 | / | 来料整卷公差（0.106-0.107mm）,5850米-5900米横向362-582MM处22个孔洞（0.11-0.28mm2）,6470米横向580mm孔洞（0.11mm2），传边碎边 | 30210015 | 光亮卷 | 0.1-SPCC | 30110014 | 铬钝化卷 | 0.1-SPCC |  | 10 | MO002273 | MO002273-006 | GDH001 | 铬钝化模板 | 3072 | 2024-08-02 | 2024-08-02 | 5 | 2024-08-05 22:23:11 | 2024-08-06 00:13:49 | 江苏东方九天新能源材料有限公司 | 275727 | 倪兵 |  |  | 0.1 | 6600 | 610 | 1 | JG12240704281 |  | 1 | 来料板面色差辊印，来料整卷公差0.106-0.107,5850米-5900米横向362-582MM处22个孔洞，大小0.11-0.28,6470米横向580，大小0.11，来料传边碎边 | 是 | 是 | 110 | 6
铬钝化 | JG12240705272 | JG1224070527 | 东方铬钝化750 | 合格 | 合格品 | 甲 | 孙锋 | 2157 | 2157 | 1 | 3170 | 0.15 | 610 | 镀铬量80-100 |  | 30210011 | 光亮卷 | 0.15-SPCC | 30110011 | 铬钝化卷 | 0.15-SPCC |  | 10 | MO002308 | MO002308-007-02 | GDH001 | 铬钝化模板 | 6940 | 2024-08-03 | 2024-08-03 | 5 | 2024-08-05 08:16:53 | 2024-08-05 14:07:14 | 江苏东方九天新能源材料有限公司 |  | 倪兵 |  | 1 | 0.15 | 3170 | 610 | 1 | JG12240705272 |  | 1 |  | 是 | 是 | 526 | 7
铬钝化 | JG12240705271 | JG1224070527 | 东方铬钝化750 | 合格 | 合格品 | 甲 | 孙锋 | 4761 | 4761 | 1 | 7000 | 0.15 | 610 | 镀铬量80-100 |  | 30210011 | 光亮卷 | 0.15-SPCC | 30110011 | 铬钝化卷 | 0.15-SPCC |  | 10 | MO002308 | MO002308-007-01 | GDH001 | 铬钝化模板 | 6940 | 2024-08-03 | 2024-08-03 | 5 | 2024-08-05 08:16:53 | 2024-08-05 14:07:14 | 江苏东方九天新能源材料有限公司 |  | 倪兵 |  | 1 | 0.15 | 7000 | 610 | 1 | JG12240705271 |  | 1 |  | 是 | 是 | 526 | 7
铬钝化 | JG12240704842 | JG1224070484 | 东方铬钝化750 | 合格 | 合格品 | 乙 | 李澍 | 2151 | 2151 | 1 | 3150 | 0.15 | 610 | 镀铬量80-100 |  | 30210011 | 光亮卷 | 0.15-SPCC | 30110011 | 铬钝化卷 | 0.15-SPCC |  | 10 | MO002308 | MO002308-004-02 | GDH001 | 铬钝化模板 | 6920 | 2024-08-03 | 2024-08-03 | 5 | 2024-08-05 13:30:05 | 2024-08-05 13:31:54 | 江苏东方九天新能源材料有限公司 |  | 李澍 |  | 1 | 0.15 | 3150 | 610 | 1 | JG12240704842 |  | 1 | 2450-2480米操8-13大小0.11-0.28 5处孔洞 | 是 | 是 | 1 | 4
铬钝化 | JG12240704841 | JG1224070484 | 东方铬钝化750 | 合格 | 合格品 | 乙 | 李澍 | 4763 | 4763 | 1 | 7000 | 0.15 | 610 | 镀铬量80-100 |  | 30210011 | 光亮卷 | 0.15-SPCC | 30110011 | 铬钝化卷 | 0.15-SPCC |  | 10 | MO002308 | MO002308-004-01 | GDH001 | 铬钝化模板 | 6920 | 2024-08-03 | 2024-08-03 | 5 | 2024-08-05 13:30:05 | 2024-08-05 13:31:54 | 江苏东方九天新能源材料有限公司 |  | 李澍 |  | 1 | 0.15 | 7000 | 610 | 1 | JG12240704841 |  | 1 |  | 是 | 是 | 1 | 4
铬钝化 | JG1224070452 | JG1224070452 | 东方铬钝化750 | 合格 | 合格品 | 甲 | 周建锋 | 6644 | 6645 | 1.0002 | 9470 | 0.15 | 610 | 0.15镀铬量80-100 | 来料板面色差，条印，辊印，振纹，白斑，亮线辊印 | 30210011 | 光亮卷 | 0.15-SPCC | 30110011 | 铬钝化卷 | 0.15-SPCC |  | 10 | MO002297 | MO002297-010 | GDH001 | 铬钝化模板 | 6644 | 2024-08-02 | 2024-08-02 | 5 | 2024-08-05 06:38:55 | 2024-08-05 07:34:24 | 江苏东方九天新能源材料有限公司 | 276227 | 倪兵 |  |  | 0.15 | 9400 | 610 | 1 | JG1224070452 |  | 1 | 来料板面色差，条印，辊印，振纹，白斑，亮线辊印 | 是 | 是 | 56 | 10
铬钝化 | JG1224070531 | JG1224070531 | 东方铬钝化750 | 合格 | 合格品 | 甲 | 孙锋 | 6526 | 6527 | 1.0002 | 9530 | 0.15 | 610 | 镀铬量80-100 | 来料板面色差，条印，辊印，停机印，挫伤，振纹 | 30210011 | 光亮卷 | 0.15-SPCC | 30110011 | 铬钝化卷 | 0.15-SPCC |  | 10 | MO002308 | MO002308-008 | GDH001 | 铬钝化模板 | 6526 | 2024-08-03 | 2024-08-03 | 5 | 2024-08-05 05:36:55 | 2024-08-05 06:38:34 | 江苏东方九天新能源材料有限公司 | 277273 | 孙槐兵 |  |  | 0.15 | 9550 | 610 | 1 | JG1224070531 |  | 1 | 来料板面色差，条印，辊印，停机印，挫伤，振纹 | 是 | 是 | 62 | 8