## sheet1
工序名称 | 新卷号 | 批号 | 机组名称 | 工序状态 | 检验结果 | 班组 | 参与人 | 来料重量 | 出料重量 | 成材率 | 出料长度 | 出料厚度 | 出料宽度 | 工序要求 | 备注 | 来料编码 | 来料名称 | 来料规格 | 产品编码 | 产品名称 | 产品规格 | 膜名称 | 排序 | 主计划号 | 子计划号 | 工序流程编码 | 工序流程名称 | 工单需求 | 计划开始时间 | 计划结束时间 | 工单状态 | 开始时间 | 产出时间 | 组织名称 | 卷号ID | 操作工人 | 报工人 | 检验 | 来料厚度 | 来料长度 | 来料宽度 | 是否分卷 | 原卷号 | 工单要求 | 是否成品 | 不良现象 | 是否入库 | 入库审核 | 生产工时 | 工单行号
一次退火 | JG1224070686 | JG1224070686 | 九天1# | 合格 |  | 乙 | 何伟,徐华波,徐伟,成龙,端卫民 | 6230 | 6230 | 1 | 3310 | 0.4 | 610 | 退火 |  | 20100023 | 轧硬 | 0.4*610-SPCC | 30210015 | 光亮卷 | 0.1-SPCC |  | 20 | MO002241 | MO002241-015 | GLJ003 | 光亮卷前处理 模板 | 6235 | 2024-08-01 | 2024-08-01 | 3 | 2024-08-02 15:25:31 | 2024-08-05 05:11:02 | 江苏九天光电科技有限公司 | 273546 | 端卫民 | 端卫民 |  | 0.4 | 3310 | 610 | 1 | JG1224070686 |  |  |  | 否 | 否 |  | 15
一次退火 | JG1224070669 | JG1224070669 | 九天1# | 合格 |  | 乙 | 何伟,徐华波,徐伟,成龙,端卫民 | 6270 | 6270 | 1 | 3330 | 0.4 | 610 | 退火 |  | 20100023 | 轧硬 | 0.4*610-SPCC | 30210015 | 光亮卷 | 0.1-SPCC |  | 20 | MO002241 | MO002241-005 | GLJ003 | 光亮卷前处理 模板 | 6275 | 2024-08-01 | 2024-08-01 | 3 | 2024-08-02 15:25:31 | 2024-08-05 05:11:02 | 江苏九天光电科技有限公司 | 273537 | 端卫民 | 端卫民 |  | 0.4 | 3330 | 610 | 1 | JG1224070669 |  |  |  | 否 | 否 |  | 5
一次退火 | JG1224070616 | JG1224070616 | 九天1# | 合格 |  | 乙 | 何伟,徐华波,徐伟,成龙,端卫民 | 6170 | 6170 | 1 | 3290 | 0.4 | 610 | 退火 |  | 20100023 | 轧硬 | 0.4*610-SPCC | 30210015 | 光亮卷 | 0.1-SPCC |  | 20 | MO002241 | MO002241-004 | GLJ003 | 光亮卷前处理 模板 | 6175 | 2024-08-01 | 2024-08-01 | 3 | 2024-08-02 15:25:31 | 2024-08-05 05:11:02 | 江苏九天光电科技有限公司 | 273536 | 端卫民 | 端卫民 |  | 0.4 | 3290 | 610 | 1 | JG1224070616 |  |  |  | 否 | 否 |  | 4
一次退火 | JG1224070614 | JG1224070614 | 九天1# | 合格 |  | 乙 | 何伟,徐华波,徐伟,成龙,端卫民 | 6220 | 6220 | 1 | 3310 | 0.4 | 610 | 退火 |  | 20100023 | 轧硬 | 0.4*610-SPCC | 30210015 | 光亮卷 | 0.1-SPCC |  | 20 | MO002241 | MO002241-002 | GLJ003 | 光亮卷前处理 模板 | 6220 | 2024-08-01 | 2024-08-01 | 3 | 2024-08-02 15:25:31 | 2024-08-05 05:11:02 | 江苏九天光电科技有限公司 | 273534 | 端卫民 | 端卫民 |  | 0.4 | 3310 | 610 | 1 | JG1224070614 |  |  |  | 否 | 否 |  | 2
一次退火 | JG1224070685 | JG1224070685 | 九天1# | 合格 |  | 乙 | 徐华波,徐伟,成龙,端卫民,何伟 | 6230 | 6230 | 1 | 3310 | 0.4 | 610 | 退火 |  | 20100023 | 轧硬 | 0.4*610-SPCC | 30210015 | 光亮卷 | 0.1-SPCC |  | 20 | MO002241 | MO002241-014 | GLJ003 | 光亮卷前处理 模板 | 6235 | 2024-08-01 | 2024-08-01 | 3 | 2024-08-02 15:29:00 | 2024-08-05 05:08:26 | 江苏九天光电科技有限公司 | 273545 | 端卫民 | 端卫民 |  | 0.4 | 3310 | 610 | 1 | JG1224070685 |  |  |  | 否 | 否 |  | 14
一次退火 | JG1224070688 | JG1224070688 | 九天1# | 合格 |  | 乙 | 徐华波,徐伟,成龙,端卫民,何伟 | 6230 | 6230 | 1 | 3310 | 0.4 | 610 | 退火 |  | 20100023 | 轧硬 | 0.4*610-SPCC | 30210015 | 光亮卷 | 0.1-SPCC |  | 20 | MO002241 | MO002241-010 | GLJ003 | 光亮卷前处理 模板 | 6235 | 2024-08-01 | 2024-08-01 | 3 | 2024-08-02 15:29:00 | 2024-08-05 05:08:26 | 江苏九天光电科技有限公司 | 273553 | 端卫民 | 端卫民 |  | 0.4 | 3310 | 610 | 1 | JG1224070688 |  |  |  | 否 | 否 |  | 10
一次退火 | JG1224070671 | JG1224070671 | 九天1# | 合格 |  | 乙 | 徐华波,徐伟,成龙,端卫民,何伟 | 6140 | 6140 | 1 | 3280 | 0.4 | 610 | 退火 |  | 20100023 | 轧硬 | 0.4*610-SPCC | 30210015 | 光亮卷 | 0.1-SPCC |  | 20 | MO002241 | MO002241-007 | GLJ003 | 光亮卷前处理 模板 | 6150 | 2024-08-01 | 2024-08-01 | 3 | 2024-08-02 15:29:00 | 2024-08-05 05:08:26 | 江苏九天光电科技有限公司 | 273539 | 端卫民 | 端卫民 |  | 0.4 | 3280 | 610 | 1 | JG1224070671 |  |  |  | 否 | 否 |  | 7
一次退火 | JG1224070615 | JG1224070615 | 九天1# | 合格 |  | 乙 | 徐华波,徐伟,成龙,端卫民,何伟 | 6180 | 6180 | 1 | 3290 | 0.4 | 610 | 退火 |  | 20100023 | 轧硬 | 0.4*610-SPCC | 30210015 | 光亮卷 | 0.1-SPCC |  | 20 | MO002241 | MO002241-003 | GLJ003 | 光亮卷前处理 模板 | 6185 | 2024-08-01 | 2024-08-01 | 3 | 2024-08-02 15:29:00 | 2024-08-05 05:08:26 | 江苏九天光电科技有限公司 | 273535 | 端卫民 | 端卫民 |  | 0.4 | 3290 | 610 | 1 | JG1224070615 |  |  |  | 否 | 否 |  | 3
一次退火 | JG1224070613 | JG1224070613 | 九天1# | 合格 |  | 乙 | 徐华波,徐伟,成龙,端卫民,何伟 | 6230 | 6230 | 1 | 3310 | 0.4 | 610 | 退火 |  | 20100023 | 轧硬 | 0.4*610-SPCC | 30210015 | 光亮卷 | 0.1-SPCC |  | 20 | MO002241 | MO002241-001 | GLJ003 | 光亮卷前处理 模板 | 6235 | 2024-08-01 | 2024-08-01 | 3 | 2024-08-02 15:29:00 | 2024-08-05 05:08:26 | 江苏九天光电科技有限公司 | 273533 | 端卫民 | 端卫民 |  | 0.4 | 3310 | 610 | 1 | JG1224070613 |  |  |  | 否 | 否 |  | 1
最终退火 | JG1224070473 | JG1224070473 | 九天2# | 合格 |  | 乙 | 成龙,端卫民,何伟,徐华波,徐伟 | 6288 | 6288 | 1 | 13680 | 0.1 | 610 | 退火 |  | 20100023 | 轧硬 | 0.4*610-SPCC | 30210015 | 光亮卷 | 0.1-SPCC |  | 50 | MO002076 | MO002076-009 | GLJ003 | 光亮卷前处理 模板 | 6350 | 2024-07-26 | 2024-07-26 | 5 | 2024-08-02 00:58:58 | 2024-08-05 05:06:35 | 江苏九天光电科技有限公司 | 261370 | 端卫民 | 端卫民 |  | 0.1 | 13680 | 610 | 1 | JG1224070473 |  |  |  | 否 | 否 | 3791 | 9
最终退火 | JG1224070507 | JG1224070507 | 九天2# | 合格 |  | 乙 | 成龙,端卫民,何伟,徐华波,徐伟 | 7040 | 7040 | 1 | 9500 | 0.15 | 610 | 退火 |  | 20100023 | 轧硬 | 0.4*610-SPCC | 30210011 | 光亮卷 | 0.15-SPCC |  | 50 | MO002033 | MO002033-007 | GLJ003 | 光亮卷前处理 模板 | 7115 | 2024-07-25 | 2024-07-25 | 5 | 2024-08-02 00:58:58 | 2024-08-05 05:06:35 | 江苏九天光电科技有限公司 | 258837 | 端卫民 | 端卫民 |  | 0.15 | 9500 | 610 | 1 | JG1224070507 |  |  |  | 否 | 否 | 8310 | 7
最终退火 | JG1224070447 | JG1224070447 | 九天4# | 合格 |  | 乙 | 成龙,端卫民,何伟,徐华波,徐伟 | 6224 | 6224 | 1 | 13530 | 0.1 | 610 | 退火 |  | 20100023 | 轧硬 | 0.4*610-SPCC | 30210015 | 光亮卷 | 0.1-SPCC |  | 50 | MO001770 | MO001770-003 | GLJ003 | 光亮卷前处理 模板 | 6300 | 2024-07-19 | 2024-07-19 | 5 | 2024-08-02 00:58:58 | 2024-08-05 05:06:35 | 江苏九天光电科技有限公司 | 248794 | 端卫民 | 端卫民 |  | 0.1 | 13530 | 610 | 1 | JG1224070447 |  |  |  | 否 | 否 | 3639 | 3
最终退火 | JG1224070446 | JG1224070446 | 九天4# | 合格 |  | 乙 | 成龙,端卫民,何伟,徐华波,徐伟 | 6236 | 6236 | 1 | 13500 | 0.1 | 610 | 退火 |  | 20100023 | 轧硬 | 0.4*610-SPCC | 30210015 | 光亮卷 | 0.1-SPCC |  | 50 | MO001770 | MO001770-002 | GLJ003 | 光亮卷前处理 模板 | 6305 | 2024-07-19 | 2024-07-19 | 5 | 2024-08-02 00:58:58 | 2024-08-05 05:06:35 | 江苏九天光电科技有限公司 | 248793 | 端卫民 | 端卫民 |  | 0.1 | 13500 | 610 | 1 | JG1224070446 |  |  |  | 否 | 否 | 7356 | 2
最终退火 | JG12240701922 | JG1224070192 | 九天2# | 合格 |  | 乙 | 成龙,端卫民,何伟,徐华波,徐伟 | 1810 | 1810 | 1 | 3922 | 0.1 | 610 | 退火 |  | 20100023 | 轧硬 | 0.4*610-SPCC | 30210015 | 光亮卷 | 0.1-SPCC |  | 50 | MO001528 | MO001528-004-02 | GLJ003 | 光亮卷前处理 模板 | 6345 | 2024-07-12 | 2024-07-12 | 3 | 2024-08-02 00:58:58 | 2024-08-05 05:06:35 | 江苏九天光电科技有限公司 | 238788 | 端卫民 | 端卫民 |  | 0.1 | 3922 | 610 | 1 | JG12240701922 | [5 empty] | 11424 | 4
最终退火 | JG12240705582 | JG1224070558 | 九天1# | 合格 |  | 乙 | 成龙,端卫民,何伟,徐华波,徐伟 | 7440 | 7440 | 1 | 13800 | 0.1 | 710 | 退火 |  | 20100028 | 轧硬 | 0.4*710-SPCC | 30210015 | 光亮卷 | 0.1-SPCC |  | 50 | MO002077 | MO002077-006-02 | GLJ003 | 光亮卷前处理 模板 | 13160 | 2024-07-26 | 2024-07-26 | 3 | 2024-08-02 15:29:59 | 2024-08-05 05:04:46 | 江苏九天光电科技有限公司 | 261443 | 端卫民 | 端卫民 |  | 0.1 | 13800 | 710 | 1 | JG12240705582 | [6 empty] | 6
最终退火 | JG12240705542 | JG1224070554 | 九天1# | 合格 |  | 乙 | 成龙,端卫民,何伟,徐华波,徐伟 | 7150 | 7150 | 1 | 13430 | 0.1 | 710 | 退火 |  | 20100028 | 轧硬 | 0.4*710-SPCC | 30210015 | 光亮卷 | 0.1-SPCC |  | 50 | MO002077 | MO002077-002-02 | GLJ003 | 光亮卷前处理 模板 | 12960 | 2024-07-26 | 2024-07-26 | 3 | 2024-08-02 15:29:59 | 2024-08-05 05:04:46 | 江苏九天光电科技有限公司 | 261435 | 端卫民 | 端卫民 |  | 0.1 | 13430 | 710 | 1 | JG12240705542 | [6 empty] | 2
最终退火 | JG12240703901 | JG1224070390 | 九天4# | 合格 |  | 乙 | 成龙,端卫民,何伟,徐华波,徐伟 | 6740 | 6740 | 1 | 12650 | 0.1 | 710 | 退火 |  | 20100028 | 轧硬 | 0.4*710-SPCC | 30210015 | 光亮卷 | 0.1-SPCC |  | 50 | MO002019 | MO002019-004-01 | GLJ003 | 光亮卷前处理 模板 | 13755 | 2024-07-24 | 2024-07-24 | 3 | 2024-08-02 15:29:59 | 2024-08-05 05:04:46 | 江苏九天光电科技有限公司 | 256790 | 端卫民 | 端卫民 |  | 0.1 | 12650 | 710 | 1 | JG12240703901 | [6 empty] | 4
最终退火 | JG12240703892 | JG1224070389 | 九天4# | 合格 |  | 乙 | 成龙,端卫民,何伟,徐华波,徐伟 | 6760 | 6760 | 1 | 12680 | 0.1 | 710 | 退火 |  | 20100028 | 轧硬 | 0.4*710-SPCC | 30210015 | 光亮卷 | 0.1-SPCC |  | 50 | MO002019 | MO002019-001-02 | GLJ003 | 光亮卷前处理 模板 | 13740 | 2024-07-24 | 2024-07-24 | 3 | 2024-08-02 15:29:59 | 2024-08-05 05:04:46 | 江苏九天光电科技有限公司 | 256783 | 端卫民 | 端卫民 |  | 0.1 | 12680 | 710 | 1 | JG12240703892 | [5 empty] | 13810 | 1
最终退火 | JG1224070479 | JG1224070479 | 九天2# | 合格 |  | 乙 | 成龙,端卫民,何伟,徐华波,徐伟 | 6100 | 6100 | 1 | 13150 | 0.1 | 610 | 退火 |  | 20100023 | 轧硬 | 0.4*610-SPCC | 30210015 | 光亮卷 | 0.1-SPCC |  | 50 | MO002076 | MO002076-014 | GLJ003 | 光亮卷前处理 模板 | 6205 | 2024-07-26 | 2024-07-26 | 5 | 2024-08-04 06:54:10 | 2024-08-04 06:59:30 | 江苏九天光电科技有限公司 | 261379 | 端卫民 | 端卫民 |  | 0.1 | 13150 | 610 | 1 | JG1224070479 |  |  |  | 否 | 否 | 2012 | 14
最终退火 | JG1224070477 | JG1224070477 | 九天2# | 合格 |  | 乙 | 成龙,端卫民,何伟,徐华波,徐伟 | 6180 | 6180 | 1 | 13330 | 0.1 | 610 | 退火 |  | 20100023 | 轧硬 | 0.4*610-SPCC | 30210015 | 光亮卷 | 0.1-SPCC |  | 50 | MO002076 | MO002076-012 | GLJ003 | 光亮卷前处理 模板 | 6250 | 2024-07-26 | 2024-07-26 | 5 | 2024-08-04 06:54:10 | 2024-08-04 06:59:30 | 江苏九天光电科技有限公司 | 261377 | 端卫民 | 端卫民 |  | 0.1 | 13330 | 610 | 1 | JG1224070477 |  |  |  | 否 | 否 | 2151 | 12
最终退火 | JG1224070476 | JG1224070476 | 九天2# | 合格 |  | 乙 | 成龙,端卫民,何伟,徐华波,徐伟 | 6250 | 6250 | 1 | 13350 | 0.1 | 610 | 退火 |  | 20100023 | 轧硬 | 0.4*610-SPCC | 30210015 | 光亮卷 | 0.1-SPCC |  | 50 | MO002076 | MO002076-011 | GLJ003 | 光亮卷前处理 模板 | 6340 | 2024-07-26 | 2024-07-26 | 5 | 2024-08-04 06:54:10 | 2024-08-04 06:59:30 | 江苏九天光电科技有限公司 | 261376 | 端卫民 | 端卫民 |  | 0.1 | 13350 | 610 | 1 | JG1224070476 |  |  |  | 否 | 否 | 4102 | 11
最终退火 | JG12240704952 | JG1224070495 | 九天2# | 合格 |  | 乙 | 成龙,端卫民,何伟,徐华波,徐伟 | 3070 | 3070 | 1 | 6670 | 0.1 | 610 | 退火 |  | 20100023 | 轧硬 | 0.4*610-SPCC | 30210015 | 光亮卷 | 0.1-SPCC |  | 50 | MO002076 | MO002076-007-02 | GLJ003 | 光亮卷前处理 模板 | 6215 | 2024-07-26 | 2024-07-26 | 3 | 2024-08-04 06:54:10 | 2024-08-04 06:59:30 | 江苏九天光电科技有限公司 | 261366 | 端卫民 | 端卫民 |  | 0.1 | 6670 | 610 | 1 | JG12240704952 | [6 empty] | 7
最终退火 | JG1224070426 | JG1224070426 | 九天6# | 合格 |  | 乙 | 成龙,端卫民,何伟,徐华波,徐伟 | 6218 | 6218 | 1 | 13450 | 0.1 | 610 | 退火 |  | 20100023 | 轧硬 | 0.4*610-SPCC | 30210015 | 光亮卷 | 0.1-SPCC |  | 50 | MO001756 | MO001756-007 | GLJ003 | 光亮卷前处理 模板 | 6310 | 2024-07-18 | 2024-07-18 | 5 | 2024-08-04 06:54:10 | 2024-08-04 06:59:30 | 江苏九天光电科技有限公司 | 248063 | 端卫民 | 端卫民 |  | 0.1 | 13450 | 610 | 1 | JG1224070426 |  |  |  | 否 | 否 | 1579 | 7
最终退火 | JG1224070474 | JG1224070474 | 九天2# | 合格 |  | 乙 | 何伟,徐伟,徐华波,成龙,端卫民 | 6228 | 6228 | 1 | 13450 | 0.1 | 610 | 退火 |  | 20100023 | 轧硬 | 0.4*610-SPCC | 30210015 | 光亮卷 | 0.1-SPCC |  | 50 | MO002076 | MO002076-024 | GLJ003 | 光亮卷前处理 模板 | 6320 | 2024-07-26 | 2024-07-26 | 5 | 2024-08-04 06:48:38 | 2024-08-04 06:52:27 | 江苏九天光电科技有限公司 | 261414 | 端卫民 | 端卫民 |  | 0.1 | 13450 | 610 | 1 | JG1224070474 |  |  |  | 否 | 否 | 2141 | 24
最终退火 | JG1224070524 | JG1224070524 | 九天2# | 合格 |  | 乙 | 何伟,徐伟,徐华波,成龙,端卫民 | 6130 | 6130 | 1 | 13300 | 0.1 | 610 | 退火 |  | 20100023 | 轧硬 | 0.4*610-SPCC | 30210015 | 光亮卷 | 0.1-SPCC |  | 50 | MO002076 | MO002076-017 | GLJ003 | 光亮卷前处理 模板 | 6250 | 2024-07-26 | 2024-07-26 | 5 | 2024-08-04 06:48:38 | 2024-08-04 06:52:27 | 江苏九天光电科技有限公司 | 261382 | 端卫民 | 端卫民 |  | 0.1 | 13300 | 610 | 1 | JG1224070524 |  |  |  | 否 | 否 | 2013 | 17
最终退火 | JG12240704951 | JG1224070495 | 九天2# | 合格 |  | 乙 | 何伟,徐伟,徐华波,成龙,端卫民 | 3050 | 3050 | 1 | 6600 | 0.1 | 610 | 退火 |  | 20100023 | 轧硬 | 0.4*610-SPCC | 30210015 | 光亮卷 | 0.1-SPCC |  | 50 | MO002076 | MO002076-007-01 | GLJ003 | 光亮卷前处理 模板 | 6215 | 2024-07-26 | 2024-07-26 | 3 | 2024-08-04 06:48:38 | 2024-08-04 06:52:27 | 江苏九天光电科技有限公司 | 261366 | 端卫民 | 端卫民 |  | 0.1 | 6600 | 610 | 1 | JG12240704951 | [6 empty] | 7
最终退火 | JG1224070503 | JG1224070503 | 九天2# | 合格 |  | 乙 | 何伟,徐伟,徐华波,成龙,端卫民 | 6158 | 6158 | 1 | 13340 | 0.1 | 610 | 退火 |  | 20100023 | 轧硬 | 0.4*610-SPCC | 30210015 | 光亮卷 | 0.1-SPCC |  | 50 | MO002076 | MO002076-003 | GLJ003 | 光亮卷前处理 模板 | 6240 | 2024-07-26 | 2024-07-26 | 5 | 2024-08-04 06:48:38 | 2024-08-04 06:52:27 | 江苏九天光电科技有限公司 | 261360 | 端卫民 | 端卫民 |  | 0.1 | 13340 | 610 | 1 | JG1224070503 |  |  |  | 否 | 否 | 734 | 3
最终退火 | JG1224070239 | JG1224070239 | 九天2# | 合格 |  | 乙 | 何伟,徐伟,徐华波,成龙,端卫民 | 6252 | 6252 | 1 | 13530 | 0.1 | 610 | 退火 |  | 20100023 | 轧硬 | 0.4*610-SPCC | 30210015 | 光亮卷 | 0.1-SPCC |  | 50 | MO001528 | MO001528-019 | GLJ003 | 光亮卷前处理 模板 | 6345 | 2024-07-12 | 2024-07-12 | 5 | 2024-08-04 06:48:38 | 2024-08-04 06:52:27 | 江苏九天光电科技有限公司 | 238823 | 端卫民 | 端卫民 |  | 0.1 | 13530 | 610 | 1 | JG1224070239 |  |  |  | 否 | 否 | 1480 | 19
最终退火 | JG12240705572 | JG1224070557 | 九天1# | 合格 |  | 乙 | 成龙,端卫民,何伟,徐华波,徐伟 | 7410 | 7410 | 1 | 13910 | 0.1 | 710 | 退火 |  | 20100028 | 轧硬 | 0.4*710-SPCC | 30210015 | 光亮卷 | 0.1-SPCC |  | 50 | MO002077 | MO002077-005-02 | GLJ003 | 光亮卷前处理 模板 | 13170 | 2024-07-26 | 2024-07-26 | 3 | 2024-08-02 09:52:52 | 2024-08-03 13:11:59 | 江苏九天光电科技有限公司 | 261442 | 端卫民 | 端卫民 |  | 0.1 | 13910 | 710 | 1 | JG12240705572 | [6 empty] | 5
最终退火 | JG12240703902 | JG1224070390 | 九天4# | 合格 |  | 乙 | 成龙,端卫民,何伟,徐华波,徐伟 | 6680 | 6680 | 1 | 12580 | 0.1 | 710 | 退火 |  | 20100028 | 轧硬 | 0.4*710-SPCC | 30210015 | 光亮卷 | 0.1-SPCC |  | 50 | MO002019 | MO002019-004-02 | GLJ003 | 光亮卷前处理 模板 | 13755 | 2024-07-24 | 2024-07-24 | 3 | 2024-08-02 09:52:52 | 2024-08-03 13:11:59 | 江苏九天光电科技有限公司 | 256790 | 端卫民 | 端卫民 |  | 0.1 | 12580 | 710 | 1 | JG12240703902 | [6 empty] | 4
最终退火 | JG12240703871 | JG1224070387 | 九天4# | 合格 |  | 乙 | 成龙,端卫民,何伟,徐华波,徐伟 | 6740 | 6740 | 1 | 12670 | 0.1 | 710 | 退火 |  | 20100028 | 轧硬 | 0.4*710-SPCC | 30210015 | 光亮卷 | 0.1-SPCC |  | 50 | MO002019 | MO002019-002-01 | GLJ003 | 光亮卷前处理 模板 | 13650 | 2024-07-24 | 2024-07-24 | 3 | 2024-08-02 09:52:52 | 2024-08-03 13:11:59 | 江苏九天光电科技有限公司 | 256786 | 端卫民 | 端卫民 |  | 0.1 | 12670 | 710 | 1 | JG12240703871 | [5 empty] | 11675 | 2
最终退火 | JG12240704072 | JG1224070407 | 九天2# | 合格 |  | 乙 | 成龙,端卫民,何伟,徐华波,徐伟 | 6720 | 6720 | 1 | 12620 | 0.1 | 710 | 退火 |  | 20100028 | 轧硬 | 0.4*710-SPCC | 30210015 | 光亮卷 | 0.1-SPCC |  | 50 | MO001796 | MO001796-007-02 | GLJ003 | 光亮卷前处理 模板 | 13740 | 2024-07-19 | 2024-07-19 | 3 | 2024-08-02 09:52:52 | 2024-08-03 13:11:59 | 江苏九天光电科技有限公司 | 249141 | 端卫民 | 端卫民 |  | 0.1 | 12620 | 710 | 1 | JG12240704072 | [5 empty] | 11261 | 7
一次退火 | JG1224070582 | JG1224070582 | 九天1# | 合格 |  | 乙 | 何伟,徐伟,成龙,端卫民 | 6664 | 6664 | 1 | 3550 | 0.4 | 610 | 退火 |  | 20100023 | 轧硬 | 0.4*610-SPCC | 30210011 | 光亮卷 | 0.15-SPCC |  | 20 | MO002115 | MO002115-010 | GLJ003 | 光亮卷前处理 模板 | 6665 | 2024-07-27 | 2024-07-27 | 3 | 2024-07-29 16:40:38 | 2024-08-02 15:23:46 | 江苏九天光电科技有限公司 | 263187 | 端卫民 | 端卫民 |  | 0.4 | 3550 | 610 | 1 | JG1224070582 |  |  |  | 否 | 否 |  | 10
一次退火 | JG1224070577 | JG1224070577 | 九天1# | 合格 |  | 乙 | 何伟,徐伟,成龙,端卫民 | 6680 | 6680 | 1 | 3550 | 0.4 | 610 | 退火 |  | 20100023 | 轧硬 | 0.4*610-SPCC | 30210011 | 光亮卷 | 0.15-SPCC |  | 20 | MO002115 | MO002115-007 | GLJ003 | 光亮卷前处理 模板 | 6680 | 2024-07-27 | 2024-07-27 | 5 | 2024-07-29 16:40:38 | 2024-08-02 15:23:46 | 江苏九天光电科技有限公司 | 263184 | 端卫民 | 端卫民 |  | 0.4 | 3550 | 610 | 1 | JG1224070577 |  |  |  | 否 | 否 | 9570 | 7
一次退火 | JG1224070574 | JG1224070574 | 九天1# | 合格 |  | 乙 | 何伟,徐伟,成龙,端卫民 | 6664 | 6664 | 1 | 3550 | 0.4 | 610 | 退火 |  | 20100023 | 轧硬 | 0.4*610-SPCC | 30210011 | 光亮卷 | 0.15-SPCC |  | 20 | MO002115 | MO002115-004 | GLJ003 | 光亮卷前处理 模板 | 6665 | 2024-07-27 | 2024-07-27 | 3 | 2024-07-29 16:40:38 | 2024-08-02 15:23:46 | 江苏九天光电科技有限公司 | 263178 | 端卫民 | 端卫民 |  | 0.4 | 3550 | 610 | 1 | JG1224070574 |  |  |  | 否 | 否 |  | 4
一次退火 | JG12240705531 | JG1224070553 | 九天1# | 合格 |  | 乙 | 何伟,徐伟,成龙,端卫民 | 5620 | 5620 | 1 | 2579 | 0.4 | 710 | 退火 |  | 20100028 | 轧硬 | 0.4*710-SPCC | 30210015 | 光亮卷 | 0.1-SPCC |  | 20 | MO002077 | MO002077-001-01 | GLJ003 | 光亮卷前处理 模板 | 12970 | 2024-07-26 | 2024-07-26 | 3 | 2024-07-29 16:40:38 | 2024-08-02 15:23:46 | 江苏九天光电科技有限公司 | 261432 | 端卫民 | 端卫民 |  | 0.4 | 2579 | 710 | 1 | JG12240705531 | [6 empty] | 1
一次退火 | JG1224070656 | JG1224070656 | 九天2# | 合格 |  | 乙 | 何伟,徐华波,徐伟,成龙,端卫民 | 7320 | 7320 | 1 | 3900 | 0.4 | 610 | 退火 |  | 20100023 | 轧硬 | 0.4*610-SPCC | 30210011 | 光亮卷 | 0.15-SPCC |  | 20 | MO002185 | MO002185-008 | GLJ003 | 光亮卷前处理 模板 | 7320 | 2024-07-29 | 2024-07-29 | 3 | 2024-07-30 17:08:19 | 2024-08-02 15:22:18 | 江苏九天光电科技有限公司 | 267922 | 端卫民 | 端卫民 |  | 0.4 | 3900 | 610 | 1 | JG1224070656 |  |  |  | 否 | 否 |  | 8
一次退火 | JG1224070655 | JG1224070655 | 九天2# | 合格 |  | 乙 | 何伟,徐华波,徐伟,成龙,端卫民 | 7330 | 7330 | 1 | 3900 | 0.4 | 610 | 退火 |  | 20100023 | 轧硬 | 0.4*610-SPCC | 30210011 | 光亮卷 | 0.15-SPCC |  | 20 | MO002185 | MO002185-007 | GLJ003 | 光亮卷前处理 模板 | 7330 | 2024-07-29 | 2024-07-29 | 3 | 2024-07-30 17:08:19 | 2024-08-02 15:22:18 | 江苏九天光电科技有限公司 | 267917 | 端卫民 | 端卫民 |  | 0.4 | 3900 | 610 | 1 | JG1224070655 |  |  |  | 否 | 否 |  | 7
一次退火 | JG1224070640 | JG1224070640 | 九天2# | 合格 |  | 乙 | 何伟,徐华波,徐伟,成龙,端卫民 | 6640 | 6640 | 1 | 3535 | 0.4 | 610 | 退火 |  | 20100023 | 轧硬 | 0.4*610-SPCC | 30210011 | 光亮卷 | 0.15-SPCC |  | 20 | MO002185 | MO002185-004 | GLJ003 | 光亮卷前处理 模板 | 6640 | 2024-07-29 | 2024-07-29 | 3 | 2024-07-30 17:08:19 | 2024-08-02 15:22:18 | 江苏九天光电科技有限公司 | 267910 | 端卫民 | 端卫民 |  | 0.4 | 3535 | 610 | 1 | JG1224070640 |  |  |  | 否 | 否 |  | 4
一次退火 | JG1224070639 | JG1224070639 | 九天2# | 合格 |  | 乙 | 何伟,徐华波,徐伟,成龙,端卫民 | 6650 | 6650 | 1 | 3535 | 0.4 | 610 | 退火 |  | 20100023 | 轧硬 | 0.4*610-SPCC | 30210011 | 光亮卷 | 0.15-SPCC |  | 20 | MO002185 | MO002185-003 | GLJ003 | 光亮卷前处理 模板 | 6650 | 2024-07-29 | 2024-07-29 | 3 | 2024-07-30 17:08:19 | 2024-08-02 15:22:18 | 江苏九天光电科技有限公司 | 267909 | 端卫民 | 端卫民 |  | 0.4 | 3535 | 610 | 1 | JG1224070639 |  |  |  | 否 | 否 |  | 3
一次退火 | JG1224070487 | JG1224070487 | 九天1# | 合格 |  | 乙 | 何伟,徐华波,徐伟,成龙,端卫民 | 6880 | 6880 | 1 | 3665 | 0.4 | 610 | 退火 |  | 20100023 | 轧硬 | 0.4*610-SPCC | 30210011 | 光亮卷 | 0.15-SPCC |  | 20 | MO002184 | MO002184-007 | GLJ003 | 光亮卷前处理 模板 | 6885 | 2024-07-29 | 2024-07-29 | 3 | 2024-07-30 17:08:19 | 2024-08-02 15:22:18 | 江苏九天光电科技有限公司 | 267714 | 端卫民 | 端卫民 |  | 0.4 | 3665 | 610 | 1 | JG1224070487 |  |  |  | 否 | 否 |  | 7
最终退火 | JG1224070527 | JG1224070527 | 九天2# | 合格 |  | 乙 | 成龙,端卫民,何伟,徐华波,徐伟 | 6990 | 6990 | 1 | 10210 | 0.15 | 610 | 退火 |  | 20100023 | 轧硬 | 0.4*610-SPCC | 30210011 | 光亮卷 | 0.15-SPCC |  | 50 | MO002033 | MO002033-019 | GLJ003 | 光亮卷前处理 模板 | 7065 | 2024-07-25 | 2024-07-25 | 5 | 2024-07-30 17:09:21 | 2024-08-02 15:20:42 | 江苏九天光电科技有限公司 | 258853 | 端卫民 | 端卫民 |  | 0.15 | 10210 | 610 | 1 | JG1224070527 |  |  |  | 否 | 否 | 7734 | 19
最终退火 | JG1224070516 | JG1224070516 | 九天2# | 合格 |  | 乙 | 成龙,端卫民,何伟,徐华波,徐伟 | 6490 | 6490 | 1 | 9400 | 0.15 | 610 | 退火 |  | 20100023 | 轧硬 | 0.4*610-SPCC | 30210011 | 光亮卷 | 0.15-SPCC |  | 50 | MO002033 | MO002033-014 | GLJ003 | 光亮卷前处理 模板 | 6570 | 2024-07-25 | 2024-07-25 | 5 | 2024-07-30 17:09:21 | 2024-08-02 15:20:42 | 江苏九天光电科技有限公司 | 258844 | 端卫民 | 端卫民 |  | 0.15 | 9400 | 610 | 1 | JG1224070516 |  |  |  | 否 | 否 | 7994 | 14
最终退火 | JG1224070531 | JG1224070531 | 九天2# | 合格 |  | 乙 | 成龙,端卫民,何伟,徐华波,徐伟 | 6580 | 6580 | 1 | 9500 | 0.15 | 610 | 退火 |  | 20100023 | 轧硬 | 0.4*610-SPCC | 30210011 | 光亮卷 | 0.15-SPCC |  | 50 | MO002033 | MO002033-009 | GLJ003 | 光亮卷前处理 模板 | 6665 | 2024-07-25 | 2024-07-25 | 5 | 2024-07-30 17:09:21 | 2024-08-02 15:20:42 | 江苏九天光电科技有限公司 | 258839 | 端卫民 | 端卫民 |  | 0.15 | 9500 | 610 | 1 | JG1224070531 |  |  |  | 否 | 否 | 7882 | 9
最终退火 | JG1224070483 | JG1224070483 | 九天2# | 合格 |  | 乙 | 成龙,端卫民,何伟,徐华波,徐伟 | 6950 | 6950 | 1 | 10150 | 0.15 | 610 | 退火 |  | 20100023 | 轧硬 | 0.4*610-SPCC | 30210011 | 光亮卷 | 0.15-SPCC |  | 50 | MO002033 | MO002033-003 | GLJ003 | 光亮卷前处理 模板 | 7035 | 2024-07-25 | 2024-07-25 | 5 | 2024-07-30 17:09:21 | 2024-08-02 15:20:42 | 江苏九天光电科技有限公司 | 258833 | 端卫民 | 端卫民 |  | 0.15 | 10150 | 610 | 1 | JG1224070483 |  |  |  | 否 | 否 | 7743 | 3
最终退火 | JG1224070528 | JG1224070528 | 九天2# | 合格 |  | 乙 | 成龙,端卫民,何伟,徐华波,徐伟 | 6980 | 6980 | 1 | 10130 | 0.15 | 610 | 退火 |  | 20100023 | 轧硬 | 0.4*610-SPCC | 30210011 | 光亮卷 | 0.15-SPCC |  | 50 | MO002033 | MO002033-020 | GLJ003 | 光亮卷前处理 模板 | 7050 | 2024-07-25 | 2024-07-25 | 5 | 2024-07-30 17:07:08 | 2024-08-02 15:19:06 | 江苏九天光电科技有限公司 | 258854 | 端卫民 | 端卫民 |  | 0.15 | 10130 | 610 | 1 | JG1224070528 |  |  |  | 否 | 否 | 7973 | 20
最终退火 | JG1224070548 | JG1224070548 | 九天2# | 合格 |  | 乙 | 成龙,端卫民,何伟,徐华波,徐伟 | 6570 | 6570 | 1 | 9550 | 0.15 | 610 | 退火 |  | 20100023 | 轧硬 | 0.4*610-SPCC | 30210011 | 光亮卷 | 0.15-SPCC |  | 50 | MO002033 | MO002033-016 | GLJ003 | 光亮卷前处理 模板 | 6675 | 2024-07-25 | 2024-07-25 | 5 | 2024-07-30 17:07:08 | 2024-08-02 15:19:06 | 江苏九天光电科技有限公司 | 258846 | 端卫民 | 端卫民 |  | 0.15 | 9550 | 610 | 1 | JG1224070548 |  |  |  | 否 | 否 | 7735 | 16
最终退火 | JG1224070444 | JG1224070444 | 九天6# | 合格 |  | 乙 | 成龙,端卫民,何伟,徐华波,徐伟 | 6252 | 6252 | 1 | 13466 | 0.1 | 610 | 退火 |  | 20100023 | 轧硬 | 0.4*610-SPCC | 30210015 | 光亮卷 | 0.1-SPCC |  | 50 | MO001756 | MO001756-020 | GLJ003 | 光亮卷前处理 模板 | 6310 | 2024-07-18 | 2024-07-18 | 5 | 2024-07-30 17:07:08 | 2024-08-02 15:19:06 | 江苏九天光电科技有限公司 | 248081 | 端卫民 | 端卫民 |  | 0.1 | 13466 | 610 | 1 | JG1224070444 |  |  |  | 否 | 否 | 3412 | 20
最终退火 | JG1224070425 | JG1224070425 | 九天6# | 合格 |  | 乙 | 成龙,端卫民,何伟,徐华波,徐伟 | 6264 | 6264 | 1 | 13490 | 0.1 | 610 | 退火 |  | 20100023 | 轧硬 | 0.4*610-SPCC | 30210015 | 光亮卷 | 0.1-SPCC |  | 50 | MO001756 | MO001756-006 | GLJ003 | 光亮卷前处理 模板 | 6315 | 2024-07-18 | 2024-07-18 | 5 | 2024-07-30 17:07:08 | 2024-08-02 15:19:06 | 江苏九天光电科技有限公司 | 248062 | 端卫民 | 端卫民 |  | 0.1 | 13490 | 610 | 1 | JG1224070425 |  |  |  | 否 | 否 | 3651 | 6
一次退火 | JG1224070584 | JG1224070584 | 九天1# | 合格 |  | 乙 | 成龙,端卫民,何伟,徐伟 | 5074 | 5074 | 1 | 2710 | 0.4 | 610 | 退火 |  | 20100023 | 轧硬 | 0.4*610-SPCC | 30210011 | 光亮卷 | 0.15-SPCC |  | 20 | MO002115 | MO002115-012 | GLJ003 | 光亮卷前处理 模板 | 5075 | 2024-07-27 | 2024-07-27 | 3 | 2024-07-29 16:42:27 | 2024-08-01 16:43:30 | 江苏九天光电科技有限公司 | 263189 | 端卫民 | 端卫民 |  | 0.4 | 2710 | 610 | 1 | JG1224070584 |  |  |  | 否 | 否 |  | 12
一次退火 | JG1224070583 | JG1224070583 | 九天1# | 合格 |  | 乙 | 成龙,端卫民,何伟,徐伟 | 5080 | 5080 | 1 | 2710 | 0.4 | 610 | 退火 |  | 20100023 | 轧硬 | 0.4*610-SPCC | 30210011 | 光亮卷 | 0.15-SPCC |  | 20 | MO002115 | MO002115-011 | GLJ003 | 光亮卷前处理 模板 | 5080 | 2024-07-27 | 2024-07-27 | 3 | 2024-07-29 16:42:27 | 2024-08-01 16:43:30 | 江苏九天光电科技有限公司 | 263188 | 端卫民 | 端卫民 |  | 0.4 | 2710 | 610 | 1 | JG1224070583 |  |  |  | 否 | 否 |  | 11
一次退火 | JG1224070576 | JG1224070576 | 九天1# | 合格 |  | 乙 | 成龙,端卫民,何伟,徐伟 | 5070 | 5070 | 1 | 2700 | 0.4 | 610 | 退火 |  | 20100023 | 轧硬 | 0.4*610-SPCC | 30210011 | 光亮卷 | 0.15-SPCC |  | 20 | MO002115 | MO002115-006 | GLJ003 | 光亮卷前处理 模板 | 5070 | 2024-07-27 | 2024-07-27 | 3 | 2024-07-29 16:42:27 | 2024-08-01 16:43:30 | 江苏九天光电科技有限公司 | 263183 | 端卫民 | 端卫民 |  | 0.4 | 2700 | 610 | 1 | JG1224070576 |  |  |  | 否 | 否 |  | 6
一次退火 | JG1224070575 | JG1224070575 | 九天1# | 合格 |  | 乙 | 成龙,端卫民,何伟,徐伟 | 5080 | 5080 | 1 | 2700 | 0.4 | 610 | 退火 |  | 20100023 | 轧硬 | 0.4*610-SPCC | 30210011 | 光亮卷 | 0.15-SPCC |  | 20 | MO002115 | MO002115-005 | GLJ003 | 光亮卷前处理 模板 | 5080 | 2024-07-27 | 2024-07-27 | 3 | 2024-07-29 16:42:27 | 2024-08-01 16:43:30 | 江苏九天光电科技有限公司 | 263181 | 端卫民 | 端卫民 |  | 0.4 | 2700 | 610 | 1 | JG1224070575 |  |  |  | 否 | 否 |  | 5
一次退火 | JG12240705621 | JG1224070562 | 九天1# | 合格 |  | 乙 | 成龙,端卫民,何伟,徐伟 | 5610 | 5610 | 1 | 2579 | 0.4 | 710 | 退火 |  | 20100028 | 轧硬 | 0.4*710-SPCC | 30210015 | 光亮卷 | 0.1-SPCC |  | 20 | MO002077 | MO002077-010-01 | GLJ003 | 光亮卷前处理 模板 | 13240 | 2024-07-26 | 2024-07-26 | 3 | 2024-07-29 16:42:27 | 2024-08-01 16:43:30 | 江苏九天光电科技有限公司 | 261449 | 端卫民 | 端卫民 |  | 0.4 | 2579 | 710 | 1 | JG12240705621 | [6 empty] | 10
一次退火 | JG12240705601 | JG1224070560 | 九天1# | 合格 |  | 乙 | 成龙,端卫民,何伟,徐伟 | 5600 | 5600 | 1 | 2580 | 0.4 | 710 | 退火 |  | 20100028 | 轧硬 | 0.4*710-SPCC | 30210015 | 光亮卷 | 0.1-SPCC |  | 20 | MO002077 | MO002077-008-01 | GLJ003 | 光亮卷前处理 模板 | 13095 | 2024-07-26 | 2024-07-26 | 3 | 2024-07-29 16:42:27 | 2024-08-01 16:43:30 | 江苏九天光电科技有限公司 | 261445 | 端卫民 | 端卫民 |  | 0.4 | 2580 | 710 | 1 | JG12240705601 | [6 empty] | 8
一次退火 | JG12240705551 | JG1224070555 | 九天1# | 合格 |  | 乙 | 成龙,端卫民,何伟,徐伟 | 5610 | 5610 | 1 | 2579 | 0.4 | 710 | 退火 |  | 20100028 | 轧硬 | 0.4*710-SPCC | 30210015 | 光亮卷 | 0.1-SPCC |  | 20 | MO002077 | MO002077-003-01 | GLJ003 | 光亮卷前处理 模板 | 13270 | 2024-07-26 | 2024-07-26 | 3 | 2024-07-29 16:42:27 | 2024-08-01 16:43:30 | 江苏九天光电科技有限公司 | 261436 | 端卫民 | 端卫民 |  | 0.4 | 2579 | 710 | 1 | JG12240705551 | [6 empty] | 3
一次退火 | JG12240705541 | JG1224070554 | 九天1# | 合格 |  | 乙 | 成龙,端卫民,何伟,徐伟 | 5610 | 5610 | 1 | 2579 | 0.4 | 710 | 退火 |  | 20100028 | 轧硬 | 0.4*710-SPCC | 30210015 | 光亮卷 | 0.1-SPCC |  | 20 | MO002077 | MO002077-002-01 | GLJ003 | 光亮卷前处理 模板 | 12960 | 2024-07-26 | 2024-07-26 | 3 | 2024-07-29 16:42:27 | 2024-08-01 16:43:30 | 江苏九天光电科技有限公司 | 261435 | 端卫民 | 端卫民 |  | 0.4 | 2579 | 710 | 1 | JG12240705541 | [6 empty] | 2
一次退火 | JG1224070631 | JG1224070631 | 九天2# | 合格 |  | 乙 | 端卫民,何伟,徐华波,徐伟,成龙 | 7230 | 7230 | 1 | 3840 | 0.4 | 610 | 退火 |  | 20100023 | 轧硬 | 0.4*610-SPCC | 30210011 | 光亮卷 | 0.15-SPCC |  | 20 | MO002185 | MO002185-005 | GLJ003 | 光亮卷前处理 模板 | 7235 | 2024-07-29 | 2024-07-29 | 3 | 2024-07-30 17:10:05 | 2024-08-01 16:38:42 | 江苏九天光电科技有限公司 | 267911 | 端卫民 | 端卫民 |  | 0.4 | 3840 | 610 | 1 | JG1224070631 |  |  |  | 否 | 否 |  | 5
一次退火 | JG1224070471 | JG1224070471 | 九天1# | 合格 |  | 乙 | 端卫民,何伟,徐华波,徐伟,成龙 | 6890 | 6890 | 1 | 3660 | 0.4 | 610 | 退火 |  | 20100023 | 轧硬 | 0.4*610-SPCC | 30210011 | 光亮卷 | 0.15-SPCC |  | 20 | MO002184 | MO002184-003 | GLJ003 | 光亮卷前处理 模板 | 6895 | 2024-07-29 | 2024-07-29 | 5 | 2024-07-30 17:10:05 | 2024-08-01 16:38:42 | 江苏九天光电科技有限公司 | 267708 | 端卫民 | 端卫民 |  | 0.4 | 3660 | 610 | 1 | JG1224070471 |  |  |  | 否 | 否 | 6735 | 3
一次退火 | JG12240705612 | JG1224070561 | 九天1# | 合格 |  | 乙 | 端卫民,何伟,徐华波,徐伟,成龙 | 7544 | 7544 | 1 | 3465 | 0.4 | 710 | 退火 |  | 20100028 | 轧硬 | 0.4*710-SPCC | 30210015 | 光亮卷 | 0.1-SPCC |  | 20 | MO002077 | MO002077-009-02 | GLJ003 | 光亮卷前处理 模板 | 13250 | 2024-07-26 | 2024-07-26 | 3 | 2024-07-30 17:10:05 | 2024-08-01 16:38:42 | 江苏九天光电科技有限公司 | 261446 | 端卫民 | 端卫民 |  | 0.4 | 3465 | 710 | 1 | JG12240705612 | [6 empty] | 9
一次退火 | JG12240705591 | JG1224070559 | 九天1# | 合格 |  | 乙 | 端卫民,何伟,徐华波,徐伟,成龙 | 5614 | 5614 | 1 | 2580 | 0.4 | 710 | 退火 |  | 20100028 | 轧硬 | 0.4*710-SPCC | 30210015 | 光亮卷 | 0.1-SPCC |  | 20 | MO002077 | MO002077-007-01 | GLJ003 | 光亮卷前处理 模板 | 13100 | 2024-07-26 | 2024-07-26 | 3 | 2024-07-30 17:10:05 | 2024-08-01 16:38:42 | 江苏九天光电科技有限公司 | 261444 | 端卫民 | 端卫民 |  | 0.4 | 2580 | 710 | 1 | JG12240705591 | [6 empty] | 7
一次退火 | JG1224070581 | JG1224070581 | 九天1# | 合格 |  | 乙 | 成龙,端卫民,何伟,徐伟 | 6674 | 6674 | 1 | 3550 | 0.4 | 610 | 退火 |  | 20100023 | 轧硬 | 0.4*610-SPCC | 30210011 | 光亮卷 | 0.15-SPCC |  | 20 | MO002115 | MO002115-009 | GLJ003 | 光亮卷前处理 模板 | 6675 | 2024-07-27 | 2024-07-27 | 3 | 2024-07-29 16:39:33 | 2024-08-01 16:36:17 | 江苏九天光电科技有限公司 | 263186 | 端卫民 | 端卫民 |  | 0.4 | 3550 | 610 | 1 | JG1224070581 |  |  |  | 否 | 否 |  | 9
一次退火 | JG1224070578 | JG1224070578 | 九天1# | 合格 |  | 乙 | 成龙,端卫民,何伟,徐伟 | 6654 | 6654 | 1 | 3550 | 0.4 | 610 | 退火 |  | 20100023 | 轧硬 | 0.4*610-SPCC | 30210011 | 光亮卷 | 0.15-SPCC |  | 20 | MO002115 | MO002115-008 | GLJ003 | 光亮卷前处理 模板 | 6655 | 2024-07-27 | 2024-07-27 | 3 | 2024-07-29 16:39:33 | 2024-08-01 16:36:17 | 江苏九天光电科技有限公司 | 263185 | 端卫民 | 端卫民 |  | 0.4 | 3550 | 610 | 1 | JG1224070578 |  |  |  | 否 | 否 |  | 8
一次退火 | JG1224070573 | JG1224070573 | 九天1# | 合格 |  | 乙 | 成龙,端卫民,何伟,徐伟 | 6670 | 6670 | 1 | 3550 | 0.4 | 610 | 退火 |  | 20100023 | 轧硬 | 0.4*610-SPCC | 30210011 | 光亮卷 | 0.15-SPCC |  | 20 | MO002115 | MO002115-003 | GLJ003 | 光亮卷前处理 模板 | 6670 | 2024-07-27 | 2024-07-27 | 3 | 2024-07-29 16:39:33 | 2024-08-01 16:36:17 | 江苏九天光电科技有限公司 | 263177 | 端卫民 | 端卫民 |  | 0.4 | 3550 | 610 | 1 | JG1224070573 |  |  |  | 否 | 否 |  | 3
一次退火 | JG1224070570 | JG1224070570 | 九天1# | 合格 |  | 乙 | 成龙,端卫民,何伟,徐伟 | 6660 | 6660 | 1 | 3550 | 0.4 | 610 | 退火 |  | 20100023 | 轧硬 | 0.4*610-SPCC | 30210011 | 光亮卷 | 0.15-SPCC |  | 20 | MO002115 | MO002115-002 | GLJ003 | 光亮卷前处理 模板 | 6660 | 2024-07-27 | 2024-07-27 | 3 | 2024-07-29 16:39:33 | 2024-08-01 16:36:17 | 江苏九天光电科技有限公司 | 263176 | 端卫民 | 端卫民 |  | 0.4 | 3550 | 610 | 1 | JG1224070570 |  |  |  | 否 | 否 |  | 2
一次退火 | JG1224070569 | JG1224070569 | 九天1# | 合格 |  | 乙 | 成龙,端卫民,何伟,徐伟 | 6670 | 6670 | 1 | 3550 | 0.4 | 610 | 退火 |  | 20100023 | 轧硬 | 0.4*610-SPCC | 30210011 | 光亮卷 | 0.15-SPCC |  | 20 | MO002115 | MO002115-001 | GLJ003 | 光亮卷前处理 模板 | 6670 | 2024-07-27 | 2024-07-27 | 3 | 2024-07-29 16:39:33 | 2024-08-01 16:36:17 | 江苏九天光电科技有限公司 | 263175 | 端卫民 | 端卫民 |  | 0.4 | 3550 | 610 | 1 | JG1224070569 |  |  |  | 否 | 否 |  | 1
最终退火 | JG1224070437 | JG1224070437 | 九天6# | 合格 |  | 乙 | 何伟,徐伟,成龙,端卫民 | 6240 | 6240 | 1 | 13410 | 0.1 | 610 | 退火 |  | 20100023 | 轧硬 | 0.4*610-SPCC | 30210015 | 光亮卷 | 0.1-SPCC |  | 50 | MO001756 | MO001756-013 | GLJ003 | 光亮卷前处理 模板 | 6315 | 2024-07-18 | 2024-07-18 | 5 | 2024-07-29 16:38:27 | 2024-08-01 16:34:22 | 江苏九天光电科技有限公司 | 248074 | 端卫民 | 端卫民 |  | 0.1 | 13410 | 610 | 1 | JG1224070437 |  |  |  | 否 | 否 | 4000 | 13
最终退火 | JG1224070431 | JG1224070431 | 九天6# | 合格 |  | 乙 | 何伟,徐伟,成龙,端卫民 | 6220 | 6220 | 1 | 13430 | 0.1 | 610 | 退火 |  | 20100023 | 轧硬 | 0.4*610-SPCC | 30210015 | 光亮卷 | 0.1-SPCC |  | 50 | MO001756 | MO001756-005 | GLJ003 | 光亮卷前处理 模板 | 6305 | 2024-07-18 | 2024-07-18 | 5 | 2024-07-29 16:38:27 | 2024-08-01 16:34:22 | 江苏九天光电科技有限公司 | 248068 | 端卫民 | 端卫民 |  | 0.1 | 13430 | 610 | 1 | JG1224070431 |  |  |  | 否 | 否 | 3930 | 5
最终退火 | JG1224070430 | JG1224070430 | 九天6# | 合格 |  | 乙 | 何伟,徐伟,成龙,端卫民 | 6228 | 6228 | 1 | 13474 | 0.1 | 610 | 退火 |  | 20100023 | 轧硬 | 0.4*610-SPCC | 30210015 | 光亮卷 | 0.1-SPCC |  | 50 | MO001756 | MO001756-004 | GLJ003 | 光亮卷前处理 模板 | 6305 | 2024-07-18 | 2024-07-18 | 5 | 2024-07-29 16:38:27 | 2024-08-01 16:34:22 | 江苏九天光电科技有限公司 | 248067 | 端卫民 | 端卫民 |  | 0.1 | 13474 | 610 | 1 | JG1224070430 |  |  |  | 否 | 否 | 7705 | 4
最终退火 | JG1224070196 | JG1224070196 | 九天2# | 合格 |  | 乙 | 何伟,徐伟,成龙,端卫民 | 6232 | 6232 | 1 | 13434 | 0.1 | 610 | 退火 |  | 20100023 | 轧硬 | 0.4*610-SPCC | 30210015 | 光亮卷 | 0.1-SPCC |  | 50 | MO001528 | MO001528-008 | GLJ003 | 光亮卷前处理 模板 | 6310 | 2024-07-12 | 2024-07-12 | 3 | 2024-07-29 16:38:27 | 2024-08-01 16:34:22 | 江苏九天光电科技有限公司 | 238804 | 端卫民 | 端卫民 |  | 0.1 | 13434 | 610 | 1 | JG1224070196 |  |  |  | 否 | 否 |  | 8
最终退火 | JG12240703872 | JG1224070387 | 九天4# | 合格 |  | 乙 | 成龙,端卫民,何伟,徐伟 | 6640 | 6640 | 1 | 12680 | 0.1 | 710 | 退火 |  | 20100028 | 轧硬 | 0.4*710-SPCC | 30210015 | 光亮卷 | 0.1-SPCC |  | 50 | MO002019 | MO002019-002-02 | GLJ003 | 光亮卷前处理 模板 | 13650 | 2024-07-24 | 2024-07-24 | 3 | 2024-07-29 16:37:18 | 2024-08-01 16:32:46 | 江苏九天光电科技有限公司 | 256786 | 端卫民 | 端卫民 |  | 0.1 | 12680 | 710 | 1 | JG12240703872 | [5 empty] | 11675 | 2
最终退火 | JG12240703891 | JG1224070389 | 九天4# | 合格 |  | 乙 | 成龙,端卫民,何伟,徐伟 | 6650 | 6650 | 1 | 12450 | 0.1 | 710 | 退火 |  | 20100028 | 轧硬 | 0.4*710-SPCC | 30210015 | 光亮卷 | 0.1-SPCC |  | 50 | MO002019 | MO002019-001-01 | GLJ003 | 光亮卷前处理 模板 | 13740 | 2024-07-24 | 2024-07-24 | 3 | 2024-07-29 16:37:18 | 2024-08-01 16:32:46 | 江苏九天光电科技有限公司 | 256783 | 端卫民 | 端卫民 |  | 0.1 | 12450 | 710 | 1 | JG12240703891 | [5 empty] | 13810 | 1
最终退火 | JG1224070443 | JG1224070443 | 九天6# | 合格 |  | 乙 | 成龙,端卫民,何伟,徐伟 | 6254 | 6254 | 1 | 13510 | 0.1 | 610 | 退火 |  | 20100023 | 轧硬 | 0.4*610-SPCC | 30210015 | 光亮卷 | 0.1-SPCC |  | 50 | MO001756 | MO001756-019 | GLJ003 | 光亮卷前处理 模板 | 6325 | 2024-07-18 | 2024-07-18 | 5 | 2024-07-29 16:37:18 | 2024-08-01 16:32:46 | 江苏九天光电科技有限公司 | 248080 | 端卫民 | 端卫民 |  | 0.1 | 13510 | 610 | 1 | JG1224070443 |  |  |  | 否 | 否 | 4120 | 19
最终退火 | JG1224070442 | JG1224070442 | 九天6# | 合格 |  | 乙 | 成龙,端卫民,何伟,徐伟 | 6222 | 6222 | 1 | 13466 | 0.1 | 610 | 退火 |  | 20100023 | 轧硬 | 0.4*610-SPCC | 30210015 | 光亮卷 | 0.1-SPCC |  | 50 | MO001756 | MO001756-018 | GLJ003 | 光亮卷前处理 模板 | 6305 | 2024-07-18 | 2024-07-18 | 5 | 2024-07-29 16:37:18 | 2024-08-01 16:32:46 | 江苏九天光电科技有限公司 | 248079 | 端卫民 | 端卫民 |  | 0.1 | 13466 | 610 | 1 | JG1224070442 |  |  |  | 否 | 否 | 3444 | 18