## sheet1
工序名称 | 新卷号 | 机组名称 | 工序状态 | 检验结果 | 来料重量 | 班组 | 参与人 | 出料重量 | 成材率 | 出料长度 | 出料厚度 | 出料宽度 | 工序要求 | 备注 | 来料编码 | 来料名称 | 来料规格 | 产品编码 | 产品名称 | 产品规格 | 膜名称 | 排序 | 主计划号 | 子计划号 | 工序流程编码 | 工序流程名称 | 工单需求 | 计划开始时间 | 计划结束时间 | 工单状态 | 开始时间 | 产出时间 | 组织名称 | 卷号ID | 操作工人 | 报工人 | 检验 | 来料厚度 | 来料长度 | 来料宽度 | 是否分卷 | 原卷号 | 工单要求 | 是否成品 | 不良现象 | 是否入库 | 入库审核 | 生产工时 | 工单行号
分剪翻包 | JL002401008123/6 | 东方分剪6# | 合格 | 合格品 | 286 | 乙 | 尹斌斌 | 215 | 0.7517 | 1000 | 0.254 | 102.4 |  |  | 31310013 | 镍钝化卷 | 0.254-SPCC | 31320013 | 镍钝化分切带 | 0.254-SPCC |  | 20 | MO001657 | MO001657-004-06 | FJ001 | 分剪模板 | 1804 | 2024-07-16 | 2024-07-16 | 3 | 2024-07-17 13:48:51 | 2024-07-18 14:01:18 | 江苏东方九天新能源材料有限公司 |  | 尹斌斌 |  | 1 | 0.254 | 0 | 102.4 | 1 | JL002401008123/6 | 1：排刀规格 102.4*6海金杜门 SPCC-Ni 镍层：A面1.9um / B面 0.38um，注：1.成品表面不允许有擦划伤 顶压伤 刀印 油污 2.成品按顺时针摆放，每一片用3*3MM的木条隔开，厚度公差+/-0.01mm，宽度公差+/-0.13mm | 1 |  | 是 | 是 | 233 | 4
分剪 | JL002401008123/6 | 东方分剪5# | 合格 | 让步接收 | 0 | 乙 | 尹斌斌 | 215 |  | 0 | 0.254 | 102.4 | 1：排刀规格 102.4*6海金杜门 SPCC-Ni 镍层：A面1.9um / B面 0.38um，注：1.成品表面不允许有擦划伤 顶压伤 刀印 油污 2.成品按顺时针摆放，每一片用3*3MM的木条隔开，厚度公差+/-0.01mm，宽度公差+/-0.13mm |  | 31310013 | 镍钝化卷 | 0.254-SPCC | 31320013 | 镍钝化分切带 | 0.254-SPCC |  | 10 | MO001657 | MO001657-004-06 | FJ001 | 分剪模板 | 1804 | 2024-07-16 | 2024-07-16 | 3 | 2024-07-16 13:05:56 | 2024-07-16 13:31:28 | 江苏东方九天新能源材料有限公司 |  | 尹斌斌 |  | 1 | 0.254 | 0 | 102.4 | 1 | JL002401008123/6 | 1：排刀规格 102.4*6海金杜门 SPCC-Ni 镍层：A面1.9um / B面 0.38um，注：1.成品表面不允许有擦划伤 顶压伤 刀印 油污 2.成品按顺时针摆放，每一片用3*3MM的木条隔开，厚度公差+/-0.01mm，宽度公差+/-0.13mm | 1 |  | 是 | 是 | 233 | 4
分剪 | JL002401008123/5 | 东方分剪5# | 合格 | 合格品 | 0 | 乙 | 尹斌斌 | 287 |  | 0 | 0.254 | 102.4 | 1：排刀规格 102.4*6海金杜门 SPCC-Ni 镍层：A面1.9um / B面 0.38um，注：1.成品表面不允许有擦划伤 顶压伤 刀印 油污 2.成品按顺时针摆放，每一片用3*3MM的木条隔开，厚度公差+/-0.01mm，宽度公差+/-0.13mm |  | 31310013 | 镍钝化卷 | 0.254-SPCC | 31320013 | 镍钝化分切带 | 0.254-SPCC |  | 10 | MO001657 | MO001657-004-05 | FJ001 | 分剪模板 | 1804 | 2024-07-16 | 2024-07-16 | 3 | 2024-07-16 13:05:56 | 2024-07-16 13:31:28 | 江苏东方九天新能源材料有限公司 |  | 尹斌斌 |  | 1 | 0.254 | 0 | 102.4 | 1 | JL002401008123/5 | 1：排刀规格 102.4*6海金杜门 SPCC-Ni 镍层：A面1.9um / B面 0.38um，注：1.成品表面不允许有擦划伤 顶压伤 刀印 油污 2.成品按顺时针摆放，每一片用3*3MM的木条隔开，厚度公差+/-0.01mm，宽度公差+/-0.13mm | 1 |  | 是 | 是 | 233 | 4
分剪 | JL002401008123/4 | 东方分剪5# | 合格 | 合格品 | 0 | 乙 | 尹斌斌 | 286 |  | 0 | 0.254 | 102.4 | 1：排刀规格 102.4*6海金杜门 SPCC-Ni 镍层：A面1.9um / B面 0.38um，注：1.成品表面不允许有擦划伤 顶压伤 刀印 油污 2.成品按顺时针摆放，每一片用3*3MM的木条隔开，厚度公差+/-0.01mm，宽度公差+/-0.13mm |  | 31310013 | 镍钝化卷 | 0.254-SPCC | 31320013 | 镍钝化分切带 | 0.254-SPCC |  | 10 | MO001657 | MO001657-004-04 | FJ001 | 分剪模板 | 1804 | 2024-07-16 | 2024-07-16 | 3 | 2024-07-16 13:05:56 | 2024-07-16 13:31:28 | 江苏东方九天新能源材料有限公司 |  | 尹斌斌 |  | 1 | 0.254 | 0 | 102.4 | 1 | JL002401008123/4 | 1：排刀规格 102.4*6海金杜门 SPCC-Ni 镍层：A面1.9um / B面 0.38um，注：1.成品表面不允许有擦划伤 顶压伤 刀印 油污 2.成品按顺时针摆放，每一片用3*3MM的木条隔开，厚度公差+/-0.01mm，宽度公差+/-0.13mm | 1 |  | 是 | 是 | 233 | 4
分剪 | JL002401008123/3 | 东方分剪5# | 合格 | 合格品 | 0 | 乙 | 尹斌斌 | 287 |  | 0 | 0.254 | 102.4 | 1：排刀规格 102.4*6海金杜门 SPCC-Ni 镍层：A面1.9um / B面 0.38um，注：1.成品表面不允许有擦划伤 顶压伤 刀印 油污 2.成品按顺时针摆放，每一片用3*3MM的木条隔开，厚度公差+/-0.01mm，宽度公差+/-0.13mm |  | 31310013 | 镍钝化卷 | 0.254-SPCC | 31320013 | 镍钝化分切带 | 0.254-SPCC |  | 10 | MO001657 | MO001657-004-03 | FJ001 | 分剪模板 | 1804 | 2024-07-16 | 2024-07-16 | 3 | 2024-07-16 13:05:56 | 2024-07-16 13:31:28 | 江苏东方九天新能源材料有限公司 |  | 尹斌斌 |  | 1 | 0.254 | 0 | 102.4 | 1 | JL002401008123/3 | 1：排刀规格 102.4*6海金杜门 SPCC-Ni 镍层：A面1.9um / B面 0.38um，注：1.成品表面不允许有擦划伤 顶压伤 刀印 油污 2.成品按顺时针摆放，每一片用3*3MM的木条隔开，厚度公差+/-0.01mm，宽度公差+/-0.13mm | 1 |  | 是 | 是 | 233 | 4
分剪 | JL002401008123/2 | 东方分剪5# | 合格 | 合格品 | 0 | 乙 | 尹斌斌 | 285 |  | 0 | 0.254 | 102.4 | 1：排刀规格 102.4*6海金杜门 SPCC-Ni 镍层：A面1.9um / B面 0.38um，注：1.成品表面不允许有擦划伤 顶压伤 刀印 油污 2.成品按顺时针摆放，每一片用3*3MM的木条隔开，厚度公差+/-0.01mm，宽度公差+/-0.13mm |  | 31310013 | 镍钝化卷 | 0.254-SPCC | 31320013 | 镍钝化分切带 | 0.254-SPCC |  | 10 | MO001657 | MO001657-004-02 | FJ001 | 分剪模板 | 1804 | 2024-07-16 | 2024-07-16 | 3 | 2024-07-16 13:05:56 | 2024-07-16 13:31:28 | 江苏东方九天新能源材料有限公司 |  | 尹斌斌 |  | 1 | 0.254 | 0 | 102.4 | 1 | JL002401008123/2 | 1：排刀规格 102.4*6海金杜门 SPCC-Ni 镍层：A面1.9um / B面 0.38um，注：1.成品表面不允许有擦划伤 顶压伤 刀印 油污 2.成品按顺时针摆放，每一片用3*3MM的木条隔开，厚度公差+/-0.01mm，宽度公差+/-0.13mm | 1 |  | 是 | 是 | 233 | 4
分剪 | JL002401008123/1 | 东方分剪5# | 合格 | 合格品 | 0 | 乙 | 尹斌斌 | 283 |  | 0 | 0.254 | 102.4 | 1：排刀规格 102.4*6海金杜门 SPCC-Ni 镍层：A面1.9um / B面 0.38um，注：1.成品表面不允许有擦划伤 顶压伤 刀印 油污 2.成品按顺时针摆放，每一片用3*3MM的木条隔开，厚度公差+/-0.01mm，宽度公差+/-0.13mm |  | 31310013 | 镍钝化卷 | 0.254-SPCC | 31320013 | 镍钝化分切带 | 0.254-SPCC |  | 10 | MO001657 | MO001657-004-01 | FJ001 | 分剪模板 | 1804 | 2024-07-16 | 2024-07-16 | 3 | 2024-07-16 13:05:56 | 2024-07-16 13:31:28 | 江苏东方九天新能源材料有限公司 |  | 尹斌斌 |  | 1 | 0.254 | 0 | 102.4 | 1 | JL002401008123/1 | 1：排刀规格 102.4*6海金杜门 SPCC-Ni 镍层：A面1.9um / B面 0.38um，注：1.成品表面不允许有擦划伤 顶压伤 刀印 油污 2.成品按顺时针摆放，每一片用3*3MM的木条隔开，厚度公差+/-0.01mm，宽度公差+/-0.13mm | 1 |  | 是 | 是 | 233 | 4
分剪 | JL002401008121/6 | 东方分剪5# | 合格 | 合格品 | 0 | 乙 | 尹斌斌 | 272 |  | 0 | 0.254 | 102.4 | 1：排刀规格 102.4*6海金杜门 SPCC-Ni 镍层：A面1.9um / B面 0.38um，注：1.成品表面不允许有擦划伤 顶压伤 刀印 油污 2.成品按顺时针摆放，每一片用3*3MM的木条隔开，厚度公差+/-0.01mm，宽度公差+/-0.13mm |  | 31310013 | 镍钝化卷 | 0.254-SPCC | 31320013 | 镍钝化分切带 | 0.254-SPCC |  | 10 | MO001657 | MO001657-005-06 | FJ001 | 分剪模板 | 1756 | 2024-07-16 | 2024-07-16 | 3 | 2024-07-16 12:26:31 | 2024-07-16 12:27:57 | 江苏东方九天新能源材料有限公司 |  | 尹斌斌 |  | 1 | 0.254 | 0 | 102.4 | 1 | JL002401008121/6 | 1：排刀规格 102.4*6海金杜门 SPCC-Ni 镍层：A面1.9um / B面 0.38um，注：1.成品表面不允许有擦划伤 顶压伤 刀印 油污 2.成品按顺时针摆放，每一片用3*3MM的木条隔开，厚度公差+/-0.01mm，宽度公差+/-0.13mm | 1 |  | 是 | 是 | 1 | 5
分剪 | JL002401008121/5 | 东方分剪5# | 合格 | 合格品 | 0 | 乙 | 尹斌斌 | 277 |  | 0 | 0.254 | 102.4 | 1：排刀规格 102.4*6海金杜门 SPCC-Ni 镍层：A面1.9um / B面 0.38um，注：1.成品表面不允许有擦划伤 顶压伤 刀印 油污 2.成品按顺时针摆放，每一片用3*3MM的木条隔开，厚度公差+/-0.01mm，宽度公差+/-0.13mm |  | 31310013 | 镍钝化卷 | 0.254-SPCC | 31320013 | 镍钝化分切带 | 0.254-SPCC |  | 10 | MO001657 | MO001657-005-05 | FJ001 | 分剪模板 | 1756 | 2024-07-16 | 2024-07-16 | 3 | 2024-07-16 12:26:31 | 2024-07-16 12:27:57 | 江苏东方九天新能源材料有限公司 |  | 尹斌斌 |  | 1 | 0.254 | 0 | 102.4 | 1 | JL002401008121/5 | 1：排刀规格 102.4*6海金杜门 SPCC-Ni 镍层：A面1.9um / B面 0.38um，注：1.成品表面不允许有擦划伤 顶压伤 刀印 油污 2.成品按顺时针摆放，每一片用3*3MM的木条隔开，厚度公差+/-0.01mm，宽度公差+/-0.13mm | 1 |  | 是 | 是 | 1 | 5
分剪 | JL002401008121/4 | 东方分剪5# | 合格 | 合格品 | 0 | 乙 | 尹斌斌 | 276 |  | 0 | 0.254 | 102.4 | 1：排刀规格 102.4*6海金杜门 SPCC-Ni 镍层：A面1.9um / B面 0.38um，注：1.成品表面不允许有擦划伤 顶压伤 刀印 油污 2.成品按顺时针摆放，每一片用3*3MM的木条隔开，厚度公差+/-0.01mm，宽度公差+/-0.13mm |  | 31310013 | 镍钝化卷 | 0.254-SPCC | 31320013 | 镍钝化分切带 | 0.254-SPCC |  | 10 | MO001657 | MO001657-005-04 | FJ001 | 分剪模板 | 1756 | 2024-07-16 | 2024-07-16 | 3 | 2024-07-16 12:26:31 | 2024-07-16 12:27:57 | 江苏东方九天新能源材料有限公司 |  | 尹斌斌 |  | 1 | 0.254 | 0 | 102.4 | 1 | JL002401008121/4 | 1：排刀规格 102.4*6海金杜门 SPCC-Ni 镍层：A面1.9um / B面 0.38um，注：1.成品表面不允许有擦划伤 顶压伤 刀印 油污 2.成品按顺时针摆放，每一片用3*3MM的木条隔开，厚度公差+/-0.01mm，宽度公差+/-0.13mm | 1 |  | 是 | 是 | 1 | 5
分剪 | JL002401008121/3 | 东方分剪5# | 合格 | 合格品 | 0 | 乙 | 尹斌斌 | 277 |  | 0 | 0.254 | 102.4 | 1：排刀规格 102.4*6海金杜门 SPCC-Ni 镍层：A面1.9um / B面 0.38um，注：1.成品表面不允许有擦划伤 顶压伤 刀印 油污 2.成品按顺时针摆放，每一片用3*3MM的木条隔开，厚度公差+/-0.01mm，宽度公差+/-0.13mm |  | 31310013 | 镍钝化卷 | 0.254-SPCC | 31320013 | 镍钝化分切带 | 0.254-SPCC |  | 10 | MO001657 | MO001657-005-03 | FJ001 | 分剪模板 | 1756 | 2024-07-16 | 2024-07-16 | 3 | 2024-07-16 12:26:31 | 2024-07-16 12:27:57 | 江苏东方九天新能源材料有限公司 |  | 尹斌斌 |  | 1 | 0.254 | 0 | 102.4 | 1 | JL002401008121/3 | 1：排刀规格 102.4*6海金杜门 SPCC-Ni 镍层：A面1.9um / B面 0.38um，注：1.成品表面不允许有擦划伤 顶压伤 刀印 油污 2.成品按顺时针摆放，每一片用3*3MM的木条隔开，厚度公差+/-0.01mm，宽度公差+/-0.13mm | 1 |  | 是 | 是 | 1 | 5
分剪 | JL002401008121/2 | 东方分剪5# | 合格 | 合格品 | 0 | 乙 | 尹斌斌 | 275 |  | 0 | 0.254 | 102.4 | 1：排刀规格 102.4*6海金杜门 SPCC-Ni 镍层：A面1.9um / B面 0.38um，注：1.成品表面不允许有擦划伤 顶压伤 刀印 油污 2.成品按顺时针摆放，每一片用3*3MM的木条隔开，厚度公差+/-0.01mm，宽度公差+/-0.13mm |  | 31310013 | 镍钝化卷 | 0.254-SPCC | 31320013 | 镍钝化分切带 | 0.254-SPCC |  | 10 | MO001657 | MO001657-005-02 | FJ001 | 分剪模板 | 1756 | 2024-07-16 | 2024-07-16 | 3 | 2024-07-16 12:26:31 | 2024-07-16 12:27:57 | 江苏东方九天新能源材料有限公司 |  | 尹斌斌 |  | 1 | 0.254 | 0 | 102.4 | 1 | JL002401008121/2 | 1：排刀规格 102.4*6海金杜门 SPCC-Ni 镍层：A面1.9um / B面 0.38um，注：1.成品表面不允许有擦划伤 顶压伤 刀印 油污 2.成品按顺时针摆放，每一片用3*3MM的木条隔开，厚度公差+/-0.01mm，宽度公差+/-0.13mm | 1 |  | 是 | 是 | 1 | 5
分剪 | JL002401008121/1 | 东方分剪5# | 合格 | 合格品 | 0 | 乙 | 尹斌斌 | 273 |  | 0 | 0.254 | 102.4 | 1：排刀规格 102.4*6海金杜门 SPCC-Ni 镍层：A面1.9um / B面 0.38um，注：1.成品表面不允许有擦划伤 顶压伤 刀印 油污 2.成品按顺时针摆放，每一片用3*3MM的木条隔开，厚度公差+/-0.01mm，宽度公差+/-0.13mm |  | 31310013 | 镍钝化卷 | 0.254-SPCC | 31320013 | 镍钝化分切带 | 0.254-SPCC |  | 10 | MO001657 | MO001657-005-01 | FJ001 | 分剪模板 | 1756 | 2024-07-16 | 2024-07-16 | 3 | 2024-07-16 12:26:31 | 2024-07-16 12:27:57 | 江苏东方九天新能源材料有限公司 |  | 尹斌斌 |  | 1 | 0.254 | 0 | 102.4 | 1 | JL002401008121/1 | 1：排刀规格 102.4*6海金杜门 SPCC-Ni 镍层：A面1.9um / B面 0.38um，注：1.成品表面不允许有擦划伤 顶压伤 刀印 油污 2.成品按顺时针摆放，每一片用3*3MM的木条隔开，厚度公差+/-0.01mm，宽度公差+/-0.13mm | 1 |  | 是 | 是 | 1 | 5
分剪 | JL002401008122/6 | 东方分剪5# | 合格 | 合格品 | 0 | 甲 | 樊小兵 | 268 |  | 0 | 0.254 | 102.4 | 1：排刀规格 102.4*6海金杜门 SPCC-Ni 镍层：A面1.9um / B面 0.38um，注：1.成品表面不允许有擦划伤 顶压伤 刀印 油污 2.成品按顺时针摆放，每一片用3*3MM的木条隔开，厚度公差+/-0.01mm，宽度公差+/-0.13mm |  | 31310013 | 镍钝化卷 | 0.254-SPCC | 31320013 | 镍钝化分切带 | 0.254-SPCC |  | 10 | MO001638 | MO001638-005-06 | FJ001 | 分剪模板 | 1768 | 2024-07-15 | 2024-07-15 | 3 | 2024-07-16 05:25:28 | 2024-07-16 05:26:19 | 江苏东方九天新能源材料有限公司 |  | 秦海波 |  | 1 | 0.254 | 0 | 102.4 | 1 | JL002401008122/6 | 1：排刀规格 102.4*6海金杜门 SPCC-Ni 镍层：A面1.9um / B面 0.38um，注：1.成品表面不允许有擦划伤 顶压伤 刀印 油污 2.成品按顺时针摆放，每一片用3*3MM的木条隔开，厚度公差+/-0.01mm，宽度公差+/-0.13mm | 1 |  | 是 | 是 | 1 | 5
分剪 | JL002401008122/5 | 东方分剪5# | 合格 | 合格品 | 0 | 甲 | 樊小兵 | 270 |  | 0 | 0.254 | 102.4 | 1：排刀规格 102.4*6海金杜门 SPCC-Ni 镍层：A面1.9um / B面 0.38um，注：1.成品表面不允许有擦划伤 顶压伤 刀印 油污 2.成品按顺时针摆放，每一片用3*3MM的木条隔开，厚度公差+/-0.01mm，宽度公差+/-0.13mm |  | 31310013 | 镍钝化卷 | 0.254-SPCC | 31320013 | 镍钝化分切带 | 0.254-SPCC |  | 10 | MO001638 | MO001638-005-05 | FJ001 | 分剪模板 | 1768 | 2024-07-15 | 2024-07-15 | 3 | 2024-07-16 05:25:28 | 2024-07-16 05:26:19 | 江苏东方九天新能源材料有限公司 |  | 秦海波 |  | 1 | 0.254 | 0 | 102.4 | 1 | JL002401008122/5 | 1：排刀规格 102.4*6海金杜门 SPCC-Ni 镍层：A面1.9um / B面 0.38um，注：1.成品表面不允许有擦划伤 顶压伤 刀印 油污 2.成品按顺时针摆放，每一片用3*3MM的木条隔开，厚度公差+/-0.01mm，宽度公差+/-0.13mm | 1 |  | 是 | 是 | 1 | 5
分剪 | JL002401008122/4 | 东方分剪5# | 合格 | 合格品 | 0 | 甲 | 樊小兵 | 280 |  | 0 | 0.254 | 102.4 | 1：排刀规格 102.4*6海金杜门 SPCC-Ni 镍层：A面1.9um / B面 0.38um，注：1.成品表面不允许有擦划伤 顶压伤 刀印 油污 2.成品按顺时针摆放，每一片用3*3MM的木条隔开，厚度公差+/-0.01mm，宽度公差+/-0.13mm |  | 31310013 | 镍钝化卷 | 0.254-SPCC | 31320013 | 镍钝化分切带 | 0.254-SPCC |  | 10 | MO001638 | MO001638-005-04 | FJ001 | 分剪模板 | 1768 | 2024-07-15 | 2024-07-15 | 3 | 2024-07-16 05:25:28 | 2024-07-16 05:26:19 | 江苏东方九天新能源材料有限公司 |  | 秦海波 |  | 1 | 0.254 | 0 | 102.4 | 1 | JL002401008122/4 | 1：排刀规格 102.4*6海金杜门 SPCC-Ni 镍层：A面1.9um / B面 0.38um，注：1.成品表面不允许有擦划伤 顶压伤 刀印 油污 2.成品按顺时针摆放，每一片用3*3MM的木条隔开，厚度公差+/-0.01mm，宽度公差+/-0.13mm | 1 |  | 是 | 是 | 1 | 5
分剪 | JL002401008122/3 | 东方分剪5# | 合格 | 合格品 | 0 | 甲 | 樊小兵 | 280 |  | 0 | 0.254 | 102.4 | 1：排刀规格 102.4*6海金杜门 SPCC-Ni 镍层：A面1.9um / B面 0.38um，注：1.成品表面不允许有擦划伤 顶压伤 刀印 油污 2.成品按顺时针摆放，每一片用3*3MM的木条隔开，厚度公差+/-0.01mm，宽度公差+/-0.13mm |  | 31310013 | 镍钝化卷 | 0.254-SPCC | 31320013 | 镍钝化分切带 | 0.254-SPCC |  | 10 | MO001638 | MO001638-005-03 | FJ001 | 分剪模板 | 1768 | 2024-07-15 | 2024-07-15 | 3 | 2024-07-16 05:25:28 | 2024-07-16 05:26:19 | 江苏东方九天新能源材料有限公司 |  | 秦海波 |  | 1 | 0.254 | 0 | 102.4 | 1 | JL002401008122/3 | 1：排刀规格 102.4*6海金杜门 SPCC-Ni 镍层：A面1.9um / B面 0.38um，注：1.成品表面不允许有擦划伤 顶压伤 刀印 油污 2.成品按顺时针摆放，每一片用3*3MM的木条隔开，厚度公差+/-0.01mm，宽度公差+/-0.13mm | 1 |  | 是 | 是 | 1 | 5
分剪 | JL002401008122/2 | 东方分剪5# | 合格 | 合格品 | 0 | 甲 | 樊小兵 | 278 |  | 0 | 0.254 | 102.4 | 1：排刀规格 102.4*6海金杜门 SPCC-Ni 镍层：A面1.9um / B面 0.38um，注：1.成品表面不允许有擦划伤 顶压伤 刀印 油污 2.成品按顺时针摆放，每一片用3*3MM的木条隔开，厚度公差+/-0.01mm，宽度公差+/-0.13mm |  | 31310013 | 镍钝化卷 | 0.254-SPCC | 31320013 | 镍钝化分切带 | 0.254-SPCC |  | 10 | MO001638 | MO001638-005-02 | FJ001 | 分剪模板 | 1768 | 2024-07-15 | 2024-07-15 | 3 | 2024-07-16 05:25:28 | 2024-07-16 05:26:19 | 江苏东方九天新能源材料有限公司 |  | 秦海波 |  | 1 | 0.254 | 0 | 102.4 | 1 | JL002401008122/2 | 1：排刀规格 102.4*6海金杜门 SPCC-Ni 镍层：A面1.9um / B面 0.38um，注：1.成品表面不允许有擦划伤 顶压伤 刀印 油污 2.成品按顺时针摆放，每一片用3*3MM的木条隔开，厚度公差+/-0.01mm，宽度公差+/-0.13mm | 1 |  | 是 | 是 | 1 | 5
分剪 | JL002401008122/1 | 东方分剪5# | 合格 | 合格品 | 0 | 甲 | 樊小兵 | 277 |  | 0 | 0.254 | 102.4 | 1：排刀规格 102.4*6海金杜门 SPCC-Ni 镍层：A面1.9um / B面 0.38um，注：1.成品表面不允许有擦划伤 顶压伤 刀印 油污 2.成品按顺时针摆放，每一片用3*3MM的木条隔开，厚度公差+/-0.01mm，宽度公差+/-0.13mm |  | 31310013 | 镍钝化卷 | 0.254-SPCC | 31320013 | 镍钝化分切带 | 0.254-SPCC |  | 10 | MO001638 | MO001638-005-01 | FJ001 | 分剪模板 | 1768 | 2024-07-15 | 2024-07-15 | 3 | 2024-07-16 05:25:28 | 2024-07-16 05:26:19 | 江苏东方九天新能源材料有限公司 |  | 秦海波 |  | 1 | 0.254 | 0 | 102.4 | 1 | JL002401008122/1 | 1：排刀规格 102.4*6海金杜门 SPCC-Ni 镍层：A面1.9um / B面 0.38um，注：1.成品表面不允许有擦划伤 顶压伤 刀印 油污 2.成品按顺时针摆放，每一片用3*3MM的木条隔开，厚度公差+/-0.01mm，宽度公差+/-0.13mm | 1 |  | 是 | 是 | 1 | 5
最终退火 | JL002401008123 | 东方20# | 合格 | 合格品 | 1836 | 乙 | 陈国,李楷文,袁亚东,张天圣 | 1836 | 1 | 0 | 0.254 | 630 | 海金杜门：东方退火工艺：350℃/1.5h,460℃/1.5h,保1+8h,炉号镍带专用炉（11#、12#、13#、14#、16#），装炉最下面一包毛料,上面3包镍钝化卷，转光电850平整 |  | 31310013 | 镍钝化卷 | 0.254-SPCC | 31310013 | 镍钝化卷 | 0.254-SPCC |  | 10 | MO001534 | MO001534-003 | NDH001 | 镍钝化模板 | 1836 | 2024-07-12 | 2024-07-12 | 3 | 2024-07-13 07:56:27 | 2024-07-14 11:33:18 | 江苏东方九天新能源材料有限公司 | 238885 | 张天圣 | 张天圣 |  | 0.254 | 0 | 630 | 1 | JL002401008123 | 海金杜门（0.254*630）东方退火后转光电平整 | 1 |  | 是 | 是 | 1657 | 3
最终退火 | JL002401008121 | 东方20# | 合格 | 合格品 | 1800 | 乙 | 陈国,李楷文,袁亚东,张天圣 | 1800 | 1 | 0 | 0.254 | 630 | 海金杜门：东方退火工艺：350℃/1.5h,460℃/1.5h,保1+8h,炉号镍带专用炉（11#、12#、13#、14#、16#），装炉最下面一包毛料,上面3包镍钝化卷，转光电850平整 |  | 31310013 | 镍钝化卷 | 0.254-SPCC | 31310013 | 镍钝化卷 | 0.254-SPCC |  | 10 | MO001534 | MO001534-001 | NDH001 | 镍钝化模板 | 1800 | 2024-07-12 | 2024-07-12 | 3 | 2024-07-13 07:56:27 | 2024-07-14 11:33:18 | 江苏东方九天新能源材料有限公司 | 238883 | 张天圣 | 张天圣 |  | 0.254 | 0 | 630 | 1 | JL002401008121 | 海金杜门（0.254*630）东方退火后转光电平整 | 1 |  | 是 | 是 | 1657 | 1
最终退火 | JL002401008122 | 东方20# | 合格 | 合格品 | 1802 | 甲 | 吴双勇 | 1802 | 1 | 0 | 0.254 | 630 | 海金杜门：东方退火工艺：350℃/1.5h,460℃/1.5h,保1+8h,炉号镍带专用炉（11#、12#、13#、14#、16#），装炉最下面一包毛料,上面3包镍钝化卷，转光电850平整 |  | 31310013 | 镍钝化卷 | 0.254-SPCC | 31310013 | 镍钝化卷 | 0.254-SPCC |  | 10 | MO001534 | MO001534-002 | NDH001 | 镍钝化模板 | 1802 | 2024-07-12 | 2024-07-12 | 3 | 2024-07-12 16:48:04 | 2024-07-13 21:00:06 | 江苏东方九天新能源材料有限公司 | 238884 | 张天圣 | 张天圣 |  | 0.254 | 0 | 630 | 1 | JL002401008122 | 海金杜门（0.254*630）东方退火后转光电平整 | 1 |  | 是 | 是 | 1692 | 2
镍钝化 | JL002401008123 | 东方镍钝化750 | 合格 | 让步接收 | 1836 | 乙 | 王晶晶 | 1836 | 1 | 1460 | 0.254 | 630 | 海金杜门：750镍钝化工段镀镍，镍层要求A＞1.9μm，B＞0.38μm，上铁管芯，转东方退火工段 | S色差(来料双边氧化色差，来料板面横辊印，线条印，镀后不明显。来料板面偶有挫划伤，来料尾30米顶伤划伤挫伤印) | 20600002 | 镍钝化卷半成品 | 0.254-SPCC | 31310013 | 镍钝化卷 | 0.254-SPCC |  | 10 | MO001386 | MO001386-002-03 | NDH001 | 镍钝化模板 | 5400 | 2024-07-11 | 2024-07-12 | 2 | 2024-07-11 11:24:16 | 2024-07-11 14:21:08 | 江苏东方九天新能源材料有限公司 |  | 王晶晶 |  | 1 | 0.254 | 1460 | 630 | 1 | JL002401008123 | 海金杜门(0.254*630):厚度±0.01，HV90-110,粗糙度0.075-0.5，镍层厚度≥1.9μM/0.38μM | 1 | S色差(来料双边氧化色差，来料板面横辊印，线条印，镀后不明显。来料板面偶有挫划伤，来料尾30米顶伤划伤挫伤印) | 是 | 是 | 236 | 2
镍钝化 | JL002401008122 | 东方镍钝化750 | 合格 | 让步接收 | 1802 | 乙 | 王晶晶 | 1802 | 1 | 1430 | 0.254 | 630 | 海金杜门：750镍钝化工段镀镍，镍层要求A＞1.9μm，B＞0.38μm，上铁管芯，转东方退火工段 | S色差(来料双边氧化色差，来料板面横辊印，线条印，镀后不明显。来料板面偶有挫划伤) | 20600002 | 镍钝化卷半成品 | 0.254-SPCC | 31310013 | 镍钝化卷 | 0.254-SPCC |  | 10 | MO001386 | MO001386-002-02 | NDH001 | 镍钝化模板 | 5400 | 2024-07-11 | 2024-07-12 | 2 | 2024-07-11 11:24:16 | 2024-07-11 14:21:08 | 江苏东方九天新能源材料有限公司 |  | 王晶晶 |  | 1 | 0.254 | 1430 | 630 | 1 | JL002401008122 | 海金杜门(0.254*630):厚度±0.01，HV90-110,粗糙度0.075-0.5，镍层厚度≥1.9μM/0.38μM | 1 | S色差(来料双边氧化色差，来料板面横辊印，线条印，镀后不明显。来料板面偶有挫划伤) | 是 | 是 | 236 | 2
镍钝化 | JL002401008121 | 东方镍钝化750 | 合格 | 让步接收 | 1800 | 乙 | 王晶晶 | 1800 | 1 | 1430 | 0.254 | 630 | 海金杜门：750镍钝化工段镀镍，镍层要求A＞1.9μm，B＞0.38μm，上铁管芯，转东方退火工段 | S色差(来料双边氧化色差，来料板面横辊印，线条印，镀后不明显。来料板面偶有挫划伤，来料内20米顶伤划伤挫伤印。来料内100米传边轻微撞伤) | 20600002 | 镍钝化卷半成品 | 0.254-SPCC | 31310013 | 镍钝化卷 | 0.254-SPCC |  | 10 | MO001386 | MO001386-002-01 | NDH001 | 镍钝化模板 | 5400 | 2024-07-11 | 2024-07-12 | 2 | 2024-07-11 11:24:16 | 2024-07-11 14:21:08 | 江苏东方九天新能源材料有限公司 |  | 王晶晶 |  | 1 | 0.254 | 1430 | 630 | 1 | JL002401008121 | 海金杜门(0.254*630):厚度±0.01，HV90-110,粗糙度0.075-0.5，镍层厚度≥1.9μM/0.38μM | 1 | S色差(来料双边氧化色差，来料板面横辊印，线条印，镀后不明显。来料板面偶有挫划伤，来料内20米顶伤划伤挫伤印。来料内100米传边轻微撞伤) | 是 | 是 | 236 | 2
最终平整 | JL00240100812 | 东方850平整 | 合格 | 让步接收 | 5440 | 甲 | 陈俊华 | 5400 | 0.9926 | 4380 | 0.254 | 630 | 海金杜门：850平整用1.0-1.2μm细毛化辊平整、厚度公差：0.250-0.255mm、硬度90-100HV,粗糙度Ra0.5-0.7μm（合格证上备注镍基带蓝色标签） | X线条印(下板面，平后淡)X线条印(两边，重) | 20100086 | 轧硬 | 0.6*630-SPCC | 20600002 | 镍钝化卷半成品 | 0.254-SPCC |  | 50 | MO000994 | MO000994-001-02 | ZDY | 自定义 | 11370 | 2024-06-25 | 2024-06-27 | 2 | 2024-07-08 16:38:41 | 2024-07-08 16:40:55 | 江苏东方九天新能源材料有限公司 | 194122 | 陈俊华 |  |  | 0.254 | 4280 | 630 | 1 | JL00240100812 | 海金杜门:（0.254）厚度公差：0.250-0.255mm、硬度：90-100HV,粗糙度：Ra0.5-0.7μm | 1 | X线条印(下板面，平后淡)X线条印(两边，重) | 是 | 是 | 11 | 1
最终退火 | JL00240100812 | 东方20# | 合格 |  | 5440 | 乙 | 张天圣 | 5440 | 1 | 4280 | 0.254 | 630 | 海金杜门：退火(620℃)、转850平整 |  | 20100086 | 轧硬 | 0.6*630-SPCC | 20600002 | 镍钝化卷半成品 | 0.254-SPCC |  | 40 | MO000994 | MO000994-001-02 | ZDY | 自定义 | 11370 | 2024-06-25 | 2024-06-27 | 2 | 2024-07-08 08:15:39 | 2024-07-08 08:19:35 | 江苏东方九天新能源材料有限公司 | 194122 | 刘忠于 | 刘忠于 |  | 0.254 | 4280 | 630 | 1 | JL00240100812 | 海金杜门:（0.254）厚度公差：0.250-0.255mm、硬度：90-100HV,粗糙度：Ra0.5-0.7μm |  |  | 否 | 否 | 11 | 1
最终脱脂 | JL00240100812 | 东方950脱脂1# | 合格 | 合格品 | 5550 | 甲 | 王建军,关莫平 | 5440 | 0.9802 | 4280 | 0.254 | 630 | 海金杜门：脱脂(单位张力6.9）、转退火 |  | 20100086 | 轧硬 | 0.6*630-SPCC | 20600002 | 镍钝化卷半成品 | 0.254-SPCC |  | 30 | MO000994 | MO000994-001-02 | ZDY | 自定义 | 11370 | 2024-06-25 | 2024-06-27 | 2 | 2024-07-06 14:30:51 | 2024-07-06 14:40:59 | 江苏东方九天新能源材料有限公司 | 194122 | 王建军 |  |  | 0.254 | 4400 | 630 | 1 | JL00240100812 | 海金杜门:（0.254）厚度公差：0.250-0.255mm、硬度：90-100HV,粗糙度：Ra0.5-0.7μm |  |  | 否 | 否 | 11 | 1
最终冷轧 | JL00240100812 | 东方650轧机 | 合格 | 合格品 | 5595 | 甲 | 顾峰 | 5550 | 0.992 | 4400 | 0.254 | 630 | 海金杜门：650轧机中间道次普光辊（Ra0.2-0.3μm)轧制，最后一道用Ra0.8-1.0μm细毛化辊轧至0.254mm(0.6-0.45-0.35-0.29-0.25)厚度公差：0.253-0.258mm（注意公差范围）、转脱脂 |  | 20100086 | 轧硬 | 0.6*630-SPCC | 20600002 | 镍钝化卷半成品 | 0.254-SPCC |  | 20 | MO000994 | MO000994-001-02 | ZDY | 自定义 | 11370 | 2024-06-25 | 2024-06-27 | 2 | 2024-07-06 08:54:08 | 2024-07-06 08:54:42 | 江苏东方九天新能源材料有限公司 | 194122 | 顾峰 |  |  | 0.6 | 1900 | 630 | 1 | JL00240100812 | 海金杜门:（0.254）厚度公差：0.250-0.255mm、硬度：90-100HV,粗糙度：Ra0.5-0.7μm |  |  | 否 | 否 | 11 | 1
一次脱脂 | JL00240100812 | 东方950脱脂2# | 合格 | 让步接收 | 5607.32 | 甲 | 韩成飞,周志平 | 5595 | 0.9978 | 1900 | 0.6 | 630 | 海金杜门：脱脂(单位张力6.0）、转650轧机 |  | 20100086 | 轧硬 | 0.6*630-SPCC | 20600002 | 镍钝化卷半成品 | 0.254-SPCC |  | 10 | MO000994 | MO000994-001-02 | ZDY | 自定义 | 11370 | 2024-06-25 | 2024-06-27 | 2 | 2024-07-01 10:28:39 | 2024-07-01 10:29:35 | 江苏东方九天新能源材料有限公司 |  | 周志平 |  | 1 | 0.6 | 0 | 630 | 1 | JL00240100812 | 海金杜门:（0.254）厚度公差：0.250-0.255mm、硬度：90-100HV,粗糙度：Ra0.5-0.7μm | 0 |  | 是 | 是 | 11 | 1