## sheet1
工序名称 | 新卷号 | 批号 | 机组名称 | 工序状态 | 检验结果 | 班组 | 参与人 | 来料重量 | 出料重量 | 成材率 | 出料长度 | 出料厚度 | 出料宽度 | 工序要求 | 备注 | 来料编码 | 来料名称 | 来料规格 | 产品编码 | 产品名称 | 产品规格 | 膜名称 | 排序 | 主计划号 | 子计划号 | 工序流程编码 | 工序流程名称 | 工单需求 | 计划开始时间 | 计划结束时间 | 工单状态 | 开始时间 | 产出时间 | 组织名称 | 卷号ID | 操作工人 | 报工人 | 检验 | 来料厚度 | 来料长度 | 来料宽度 | 是否分卷 | 原卷号 | 工单要求 | 是否成品 | 不良现象 | 是否入库 | 入库审核 | 生产工时 | 工单行号
一次脱脂 | JG1224070418 | JG1224070418 | 东方950脱脂2# | 合格 | 合格品 | 甲 | 韩成飞,周志平 | 13470 | 13440 | 0.9978 | 6100 | 0.4 | 710 | 脱脂（950-2） |  | 20100028 | 轧硬 | 0.4*710-SPCC | 30210015 | 光亮卷 | 0.1-SPCC |  | 10 | MO002211 | MO002211-003 | GLJ002 | 东方光亮卷前处理（0.4轧0.1mm) | 13470 | 2024-07-30 | 2024-08-15 | 3 | 2024-07-30 23:53:02 | 2024-07-30 23:53:32 | 江苏东方九天新能源材料有限公司 | 269692 | 周志平 |  |  | 0.4 | 6170 | 710 | 1 | JG1224070418 | 轧0.1，米数控制在24600-24700；脱脂平均分包 |  |  | 否 | 否 |  | 3
分剪 | DL002407004713/7 | DL002407004713 | 东方分剪6# | 合格 | 合格品 | 甲 | 樊小兵 | 0 | 246 |  | 0 | 0.254 | 80 | 1：排刀规格 80*6+102.4海金杜门 SPCC-Ni 镍层：A面1.9um / B面 0.38um，注：1.成品表面不允许有擦划伤 顶压伤 刀印 油污 2.成品按顺时针摆放，每一片用3*3MM的木条隔开，厚度公差+/-0.01mm，宽度公差+/-0.13mm |  | 31310013 | 镍钝化卷 | 0.254-SPCC | 31320013 | 镍钝化分切带 | 0.254-SPCC |  | 10 | MO002215 | MO002215-001-07 | FJ001 | 分剪模板 | 1916 | 2024-07-30 | 2024-07-31 | 5 | 2024-07-30 23:48:49 | 2024-07-30 23:49:44 | 江苏东方九天新能源材料有限公司 |  | 樊小兵 |  | 1 | 0.254 | 0 | 80 | 1 | DL002407004713/7 | 1：排刀规格 80*6+102.4海金杜门 SPCC-Ni 镍层：A面1.9um / B面 0.38um，注：1.成品表面不允许有擦划伤 顶压伤 刀印 油污 2.成品按顺时针摆放，每一片用3*3MM的木条隔开，厚度公差+/-0.01mm，宽度公差+/-0.13mm | 1 |  | 是 | 是 | 1 | 1
分剪 | DL002407004713/6 | DL002407004713 | 东方分剪6# | 合格 | 合格品 | 甲 | 樊小兵 | 0 | 248 |  | 0 | 0.254 | 80 | 1：排刀规格 80*6+102.4海金杜门 SPCC-Ni 镍层：A面1.9um / B面 0.38um，注：1.成品表面不允许有擦划伤 顶压伤 刀印 油污 2.成品按顺时针摆放，每一片用3*3MM的木条隔开，厚度公差+/-0.01mm，宽度公差+/-0.13mm |  | 31310013 | 镍钝化卷 | 0.254-SPCC | 31320013 | 镍钝化分切带 | 0.254-SPCC |  | 10 | MO002215 | MO002215-001-06 | FJ001 | 分剪模板 | 1916 | 2024-07-30 | 2024-07-31 | 5 | 2024-07-30 23:48:49 | 2024-07-30 23:49:44 | 江苏东方九天新能源材料有限公司 |  | 樊小兵 |  | 1 | 0.254 | 0 | 80 | 1 | DL002407004713/6 | 1：排刀规格 80*6+102.4海金杜门 SPCC-Ni 镍层：A面1.9um / B面 0.38um，注：1.成品表面不允许有擦划伤 顶压伤 刀印 油污 2.成品按顺时针摆放，每一片用3*3MM的木条隔开，厚度公差+/-0.01mm，宽度公差+/-0.13mm | 1 |  | 是 | 是 | 1 | 1
分剪 | DL002407004713/5 | DL002407004713 | 东方分剪6# | 合格 | 合格品 | 甲 | 樊小兵 | 0 | 320 |  | 0 | 0.254 | 102.4 | 1：排刀规格 80*6+102.4海金杜门 SPCC-Ni 镍层：A面1.9um / B面 0.38um，注：1.成品表面不允许有擦划伤 顶压伤 刀印 油污 2.成品按顺时针摆放，每一片用3*3MM的木条隔开，厚度公差+/-0.01mm，宽度公差+/-0.13mm |  | 31310013 | 镍钝化卷 | 0.254-SPCC | 31320013 | 镍钝化分切带 | 0.254-SPCC |  | 10 | MO002215 | MO002215-001-05 | FJ001 | 分剪模板 | 1916 | 2024-07-30 | 2024-07-31 | 5 | 2024-07-30 23:48:49 | 2024-07-30 23:49:44 | 江苏东方九天新能源材料有限公司 |  | 樊小兵 |  | 1 | 0.254 | 0 | 102.4 | 1 | DL002407004713/5 | 1：排刀规格 80*6+102.4海金杜门 SPCC-Ni 镍层：A面1.9um / B面 0.38um，注：1.成品表面不允许有擦划伤 顶压伤 刀印 油污 2.成品按顺时针摆放，每一片用3*3MM的木条隔开，厚度公差+/-0.01mm，宽度公差+/-0.13mm | 1 |  | 是 | 是 | 1 | 1
分剪 | DL002407004713/4 | DL002407004713 | 东方分剪6# | 合格 | 合格品 | 甲 | 樊小兵 | 0 | 250 |  | 0 | 0.254 | 80 | 1：排刀规格 80*6+102.4海金杜门 SPCC-Ni 镍层：A面1.9um / B面 0.38um，注：1.成品表面不允许有擦划伤 顶压伤 刀印 油污 2.成品按顺时针摆放，每一片用3*3MM的木条隔开，厚度公差+/-0.01mm，宽度公差+/-0.13mm |  | 31310013 | 镍钝化卷 | 0.254-SPCC | 31320013 | 镍钝化分切带 | 0.254-SPCC |  | 10 | MO002215 | MO002215-001-04 | FJ001 | 分剪模板 | 1916 | 2024-07-30 | 2024-07-31 | 5 | 2024-07-30 23:48:49 | 2024-07-30 23:49:44 | 江苏东方九天新能源材料有限公司 |  | 樊小兵 |  | 1 | 0.254 | 0 | 80 | 1 | DL002407004713/4 | 1：排刀规格 80*6+102.4海金杜门 SPCC-Ni 镍层：A面1.9um / B面 0.38um，注：1.成品表面不允许有擦划伤 顶压伤 刀印 油污 2.成品按顺时针摆放，每一片用3*3MM的木条隔开，厚度公差+/-0.01mm，宽度公差+/-0.13mm | 1 |  | 是 | 是 | 1 | 1
分剪 | DL002407004713/3 | DL002407004713 | 东方分剪6# | 合格 | 合格品 | 甲 | 樊小兵 | 0 | 250 |  | 0 | 0.254 | 80 | 1：排刀规格 80*6+102.4海金杜门 SPCC-Ni 镍层：A面1.9um / B面 0.38um，注：1.成品表面不允许有擦划伤 顶压伤 刀印 油污 2.成品按顺时针摆放，每一片用3*3MM的木条隔开，厚度公差+/-0.01mm，宽度公差+/-0.13mm |  | 31310013 | 镍钝化卷 | 0.254-SPCC | 31320013 | 镍钝化分切带 | 0.254-SPCC |  | 10 | MO002215 | MO002215-001-03 | FJ001 | 分剪模板 | 1916 | 2024-07-30 | 2024-07-31 | 5 | 2024-07-30 23:48:49 | 2024-07-30 23:49:44 | 江苏东方九天新能源材料有限公司 |  | 樊小兵 |  | 1 | 0.254 | 0 | 80 | 1 | DL002407004713/3 | 1：排刀规格 80*6+102.4海金杜门 SPCC-Ni 镍层：A面1.9um / B面 0.38um，注：1.成品表面不允许有擦划伤 顶压伤 刀印 油污 2.成品按顺时针摆放，每一片用3*3MM的木条隔开，厚度公差+/-0.01mm，宽度公差+/-0.13mm | 1 |  | 是 | 是 | 1 | 1
分剪 | DL002407004713/2 | DL002407004713 | 东方分剪6# | 合格 | 合格品 | 甲 | 樊小兵 | 0 | 251 |  | 0 | 0.254 | 80 | 1：排刀规格 80*6+102.4海金杜门 SPCC-Ni 镍层：A面1.9um / B面 0.38um，注：1.成品表面不允许有擦划伤 顶压伤 刀印 油污 2.成品按顺时针摆放，每一片用3*3MM的木条隔开，厚度公差+/-0.01mm，宽度公差+/-0.13mm |  | 31310013 | 镍钝化卷 | 0.254-SPCC | 31320013 | 镍钝化分切带 | 0.254-SPCC |  | 10 | MO002215 | MO002215-001-02 | FJ001 | 分剪模板 | 1916 | 2024-07-30 | 2024-07-31 | 5 | 2024-07-30 23:48:49 | 2024-07-30 23:49:44 | 江苏东方九天新能源材料有限公司 |  | 樊小兵 |  | 1 | 0.254 | 0 | 80 | 1 | DL002407004713/2 | 1：排刀规格 80*6+102.4海金杜门 SPCC-Ni 镍层：A面1.9um / B面 0.38um，注：1.成品表面不允许有擦划伤 顶压伤 刀印 油污 2.成品按顺时针摆放，每一片用3*3MM的木条隔开，厚度公差+/-0.01mm，宽度公差+/-0.13mm | 1 |  | 是 | 是 | 1 | 1
分剪 | DL002407004713/1 | DL002407004713 | 东方分剪6# | 合格 | 合格品 | 甲 | 樊小兵 | 0 | 252 |  | 0 | 0.254 | 80 | 1：排刀规格 80*6+102.4海金杜门 SPCC-Ni 镍层：A面1.9um / B面 0.38um，注：1.成品表面不允许有擦划伤 顶压伤 刀印 油污 2.成品按顺时针摆放，每一片用3*3MM的木条隔开，厚度公差+/-0.01mm，宽度公差+/-0.13mm |  | 31310013 | 镍钝化卷 | 0.254-SPCC | 31320013 | 镍钝化分切带 | 0.254-SPCC |  | 10 | MO002215 | MO002215-001-01 | FJ001 | 分剪模板 | 1916 | 2024-07-30 | 2024-07-31 | 5 | 2024-07-30 23:48:49 | 2024-07-30 23:49:44 | 江苏东方九天新能源材料有限公司 |  | 樊小兵 |  | 1 | 0.254 | 0 | 80 | 1 | DL002407004713/1 | 1：排刀规格 80*6+102.4海金杜门 SPCC-Ni 镍层：A面1.9um / B面 0.38um，注：1.成品表面不允许有擦划伤 顶压伤 刀印 油污 2.成品按顺时针摆放，每一片用3*3MM的木条隔开，厚度公差+/-0.01mm，宽度公差+/-0.13mm | 1 | 内370米来料粘钢折印，待翻包 | 是 | 是 | 1 | 1
一次脱脂 | JG1224070417 | JG1224070417 | 东方950脱脂2# | 合格 | 合格品 | 甲 | 韩成飞,周志平 | 13450 | 13435 | 0.9989 | 6100 | 0.4 | 710 | 脱脂（950-2） |  | 20100028 | 轧硬 | 0.4*710-SPCC | 30210015 | 光亮卷 | 0.1-SPCC |  | 10 | MO002211 | MO002211-001 | GLJ002 | 东方光亮卷前处理（0.4轧0.1mm) | 13450 | 2024-07-30 | 2024-08-15 | 3 | 2024-07-30 23:09:43 | 2024-07-30 23:10:13 | 江苏东方九天新能源材料有限公司 | 269691 | 周志平 |  |  | 0.4 | 6170 | 710 | 1 | JG1224070417 | 轧0.1，米数控制在24600-24700；脱脂平均分包 |  |  | 否 | 否 |  | 1
最终退火 | JG12240703592 | JG12240703592 | 东方20# | 合格 |  | 甲 | 程新华,李龙礼 | 8435 | 8435 | 1 | 14800 | 0.1 | 760 | 退火（590℃） |  | 20500021 | 光亮卷半成品 | 0.4-SPCC | 30210015 | 光亮卷 | 0.1-SPCC |  | 50 | MO001993 | MO001993-001 | GLJ002 | 东方光亮卷前处理（0.4轧0.1mm) | 8520 | 2024-07-24 | 2024-07-31 | 5 | 2024-07-29 06:24:27 | 2024-07-30 22:19:45 | 江苏东方九天新能源材料有限公司 | 256280 | 刘忠于 | 刘忠于 |  | 0.1 | 14800 | 760 | 1 | JG12240703592 | 已退火，轧0.1，米数控制在14400-14500米 |  |  | 否 | 否 | 2398 | 1
最终退火 | JG12240704031 | JG1224070403 | 东方20# | 合格 |  | 甲 | 程新华,李龙礼 | 6700 | 6700 | 1 | 12350 | 0.1 | 710 | 退火（590℃） |  | 20100028 | 轧硬 | 0.4*710-SPCC | 30210015 | 光亮卷 | 0.1-SPCC |  | 50 | MO001804 | MO001804-001-01 | GLJ002 | 东方光亮卷前处理（0.4轧0.1mm) | 13665 | 2024-07-19 | 2024-08-03 | 3 | 2024-07-29 06:24:27 | 2024-07-30 22:19:45 | 江苏东方九天新能源材料有限公司 | 249259 | 刘忠于 | 刘忠于 |  | 0.1 | 12350 | 710 | 1 | JG12240704031 | 轧0.1；米数控制在25100-25200，脱脂平均分包 |  |  |  |  | 9580 | 1
最终退火 | JG12240703431 | JG1224070343 | 东方20# | 合格 |  | 甲 | 程新华,李龙礼 | 7450 | 7450 | 1 | 13000 | 0.1 | 760 | 退火（590℃） |  | 20100142 | 轧硬 | 0.4*760-SPCC | 30210015 | 光亮卷 | 0.1-SPCC |  | 50 | MO001673 | MO001673-001-01 | GLJ002 | 东方光亮卷前处理（0.4轧0.1mm) | 13070 | 2024-07-16 | 2024-07-31 | 5 | 2024-07-29 06:24:27 | 2024-07-30 22:19:45 | 江苏东方九天新能源材料有限公司 | 244661 | 刘忠于 | 刘忠于 |  | 0.1 | 13000 | 760 | 1 | JG12240703431 | 轧0.1，米数控制在22500-22600米，脱脂分一包9200米 |  |  |  |  | 4406 | 1
最终退火 | JG12240701082 | JG1224070108 | 东方20# | 合格 |  | 甲 | 程新华,李龙礼 | 5555 | 5555 | 1 | 8650 | 0.1 | 760 | 退火（590℃） |  | 20100142 | 轧硬 | 0.4*760-SPCC | 30210015 | 光亮卷 | 0.1-SPCC |  | 50 | MO001250 | MO001250-008-02 | GLJ003 | 光亮卷前处理 模板 | 13380 | 2024-07-05 | 2024-07-15 | 5 | 2024-07-29 06:24:27 | 2024-07-30 22:19:45 | 江苏东方九天新能源材料有限公司 | 207329 | 刘忠于 | 刘忠于 |  | 0.1 | 8650 | 760 | 1 | JG12240701082 | 轧0.1，米数控制在22700-22800米，脱脂分一包10300米。 |  |  |  |  | 2198 | 8
一次退火 | JG1224070322 | JG1224070322 | 东方8# | 合格 |  | 乙 | 陈国,李楷文,袁亚东 | 13525 | 13525 | 1 | 5740 | 0.4 | 760 | 退火 装炉量20T-45T(620℃),装炉量>45T (630℃） |  | 20100142 | 轧硬 | 0.4*760-SPCC | 30210015 | 光亮卷 | 0.1-SPCC |  | 20 | MO001991 | MO001991-011 | GLJ002 | 东方光亮卷前处理（0.4轧0.1mm) | 13535 | 2024-07-24 | 2024-08-15 | 5 | 2024-07-28 12:10:19 | 2024-07-30 22:17:50 | 江苏东方九天新能源材料有限公司 | 256390 | 刘忠于 | 刘忠于 |  | 0.4 | 5740 | 760 | 1 | JG1224070322 | 轧0.1，米数控制在22800-22900米，脱脂分一包9200米。 |  |  | 否 | 否 | 2744 | 11
一次退火 | JG1224070378 | JG1224070378 | 东方3# | 合格 |  | 乙 | 陈国,李楷文,袁亚东 | 13660 | 13660 | 1 | 6190 | 0.4 | 710 | 退火 装炉量20T-45T(620℃),装炉量>45T (630℃） |  | 20100028 | 轧硬 | 0.4*710-SPCC | 30210015 | 光亮卷 | 0.1-SPCC |  | 20 | MO001989 | MO001989-006 | GLJ002 | 东方光亮卷前处理（0.4轧0.1mm) | 13675 | 2024-07-24 | 2024-08-08 | 3 | 2024-07-28 12:10:19 | 2024-07-30 22:17:50 | 江苏东方九天新能源材料有限公司 | 256312 | 刘忠于 | 刘忠于 |  | 0.4 | 6190 | 710 | 1 | JG1224070378 | 轧0.1，米数控制在24900-25000米，脱脂平均分包 |  |  | 否 | 否 |  | 6
一次退火 | JG1224070377 | JG1224070377 | 东方3# | 合格 |  | 乙 | 陈国,李楷文,袁亚东 | 13645 | 13645 | 1 | 6190 | 0.4 | 710 | 退火 装炉量20T-45T(620℃),装炉量>45T (630℃） |  | 20100028 | 轧硬 | 0.4*710-SPCC | 30210015 | 光亮卷 | 0.1-SPCC |  | 20 | MO001989 | MO001989-005 | GLJ002 | 东方光亮卷前处理（0.4轧0.1mm) | 13660 | 2024-07-24 | 2024-08-08 | 3 | 2024-07-28 12:10:19 | 2024-07-30 22:17:50 | 江苏东方九天新能源材料有限公司 | 256311 | 刘忠于 | 刘忠于 |  | 0.4 | 6190 | 710 | 1 | JG1224070377 | 轧0.1，米数控制在24900-25000米，脱脂平均分包 |  |  | 否 | 否 |  | 5
一次退火 | JG1224070412 | JG1224070412 | 东方3# | 合格 |  | 乙 | 陈国,李楷文,袁亚东 | 13475 | 13475 | 1 | 6070 | 0.4 | 710 | 退火 装炉量20T-45T(620℃),装炉量>45T (630℃） |  | 20100028 | 轧硬 | 0.4*710-SPCC | 30210015 | 光亮卷 | 0.1-SPCC |  | 20 | MO001989 | MO001989-004 | GLJ002 | 东方光亮卷前处理（0.4轧0.1mm) | 13695 | 2024-07-24 | 2024-08-08 | 3 | 2024-07-28 12:10:19 | 2024-07-30 22:17:50 | 江苏东方九天新能源材料有限公司 | 256310 | 刘忠于 | 刘忠于 |  | 0.4 | 6070 | 710 | 1 | JG1224070412 | 轧0.1，米数控制在24900-25000米，脱脂平均分包 |  |  | 否 | 否 |  | 4
一次退火 | JG1224070335 | JG1224070335 | 东方8# | 合格 |  | 乙 | 陈国,李楷文,袁亚东 | 13490 | 13490 | 1 | 5790 | 0.4 | 760 | 退火 装炉量20T-45T(620℃),装炉量>45T (630℃） |  | 20100142 | 轧硬 | 0.4*760-SPCC | 30210015 | 光亮卷 | 0.1-SPCC |  | 20 | MO001991 | MO001991-005 | GLJ002 | 东方光亮卷前处理（0.4轧0.1mm) | 13490 | 2024-07-24 | 2024-08-15 | 3 | 2024-07-28 20:48:19 | 2024-07-30 22:17:37 | 江苏东方九天新能源材料有限公司 | 256369 | 刘忠于 | 刘忠于 |  | 0.4 | 5790 | 760 | 1 | JG1224070335 | 轧0.1，米数控制在22800-22900米，脱脂分一包9200米。 |  |  | 否 | 否 | 4008 | 5
一次退火 | JG1224070357 | JG1224070357 | 东方8# | 合格 |  | 乙 | 陈国,李楷文,袁亚东 | 13460 | 13460 | 1 | 5760 | 0.4 | 760 | 退火 装炉量20T-45T(620℃),装炉量>45T (630℃） |  | 20100142 | 轧硬 | 0.4*760-SPCC | 30210015 | 光亮卷 | 0.1-SPCC |  | 20 | MO001991 | MO001991-003 | GLJ002 | 东方光亮卷前处理（0.4轧0.1mm) | 13495 | 2024-07-24 | 2024-08-15 | 5 | 2024-07-28 20:48:19 | 2024-07-30 22:17:37 | 江苏东方九天新能源材料有限公司 | 256367 | 刘忠于 | 刘忠于 |  | 0.4 | 5760 | 760 | 1 | JG1224070357 | 轧0.1，米数控制在22800-22900米，脱脂分一包9200米。 |  |  | 否 | 否 | 4301 | 3
一次退火 | JG1224070371 | JG1224070371 | 东方3# | 合格 |  | 乙 | 陈国,李楷文,袁亚东 | 13740 | 13740 | 1 | 6240 | 0.4 | 710 | 退火 装炉量20T-45T(620℃),装炉量>45T (630℃） |  | 20100028 | 轧硬 | 0.4*710-SPCC | 30210015 | 光亮卷 | 0.1-SPCC |  | 20 | MO001989 | MO001989-013 | GLJ002 | 东方光亮卷前处理（0.4轧0.1mm) | 13770 | 2024-07-24 | 2024-08-08 | 3 | 2024-07-28 20:48:19 | 2024-07-30 22:17:37 | 江苏东方九天新能源材料有限公司 | 256333 | 刘忠于 | 刘忠于 |  | 0.4 | 6240 | 710 | 1 | JG1224070371 | 轧0.1，米数控制在24900-25000米，脱脂平均分包 |  |  | 否 | 否 |  | 13
一次退火 | JG1224070411 | JG1224070411 | 东方3# | 合格 |  | 乙 | 陈国,李楷文,袁亚东 | 13670 | 13670 | 1 | 6200 | 0.4 | 710 | 退火 装炉量20T-45T(620℃),装炉量>45T (630℃） |  | 20100028 | 轧硬 | 0.4*710-SPCC | 30210015 | 光亮卷 | 0.1-SPCC |  | 20 | MO001989 | MO001989-003 | GLJ002 | 东方光亮卷前处理（0.4轧0.1mm) | 13685 | 2024-07-24 | 2024-08-08 | 3 | 2024-07-28 20:48:19 | 2024-07-30 22:17:37 | 江苏东方九天新能源材料有限公司 | 256309 | 刘忠于 | 刘忠于 |  | 0.4 | 6200 | 710 | 1 | JG1224070411 | 轧0.1，米数控制在24900-25000米，脱脂平均分包 |  |  | 否 | 否 |  | 3
最终冷轧 | JG12240703742 | JG1224070374 | 东方850轧机 | 合格 | 合格品 | 乙 | 王厉 | 3020 | 3020 | 1 | 6518 | 0.1 | 710 | 850轧机普光辊(Ra0.4-0.6μm)轧制0.1mm(0.4-0.25-0.15-0.115-0.1) |  | 20100028 | 轧硬 | 0.4*710-SPCC | 30210015 | 光亮卷 | 0.1-SPCC |  | 30 | MO001832 | MO001832-005-02 | GLJ002 | 东方光亮卷前处理（0.4轧0.1mm) | 13550 | 2024-07-19 | 2024-07-19 | 5 | 2024-07-30 20:38:09 | 2024-07-30 20:42:39 | 江苏东方九天新能源材料有限公司 |  | 肖勋民 |  | 1 | 0.1 | 6518 | 710 | 1 | JG12240703742 | 轧0.1；米数控制在24800-24900米，脱脂平均分包 |  |  |  |  | 3724 | 5
最终冷轧 | JG12240703741 | JG1224070374 | 东方850轧机 | 合格 | 合格品 | 乙 | 王厉 | 9440 | 9440 | 1 | 17490 | 0.1 | 710 | 850轧机普光辊(Ra0.4-0.6μm)轧制0.1mm(0.4-0.25-0.15-0.115-0.1) |  | 20100028 | 轧硬 | 0.4*710-SPCC | 30210015 | 光亮卷 | 0.1-SPCC |  | 30 | MO001832 | MO001832-005-01 | GLJ002 | 东方光亮卷前处理（0.4轧0.1mm) | 13550 | 2024-07-19 | 2024-07-19 | 5 | 2024-07-30 20:38:09 | 2024-07-30 20:42:39 | 江苏东方九天新能源材料有限公司 |  | 肖勋民 |  | 1 | 0.1 | 17490 | 710 | 1 | JG12240703741 | 轧0.1；米数控制在24800-24900米，脱脂平均分包 |  |  |  |  | 3724 | 5
最终冷轧 | DL00240700221 | DL0024070022 | 东方650轧机 | 合格 | 让步接收 | 乙 | 朱明 | 6075 | 6030 | 0.9926 | 5120 | 0.25 | 610 | 昆山泰德通：650轧机中间道次用普光辊(Ra0.2-0.3um)轧制,最后一道建议用Ra0.8-1.0μm毛化辊轧制0.25mm（0.6-0.42-0.29-0.25）厚度公差：0.245-0.250mm、转脱脂 | X细划伤(细划伤),A暗线印(暗线印),H横辊印(横辊有强光下明显),S色差(色差，条印) | 20100082 | 轧硬 | 0.6*610-SPCC | 20600019 | 镍钝化卷半成品 | 0.25-SPCC |  | 20 | MO002093 | MO002093-001-01 | XPZG001 | 小品种钢前处理模板 | 12165 | 2024-07-26 | 2024-08-12 | 3 | 2024-07-30 19:31:04 | 2024-07-30 19:52:54 | 江苏东方九天新能源材料有限公司 | 261926 | 朱明 |  |  | 0.6 | 2120 | 610 | 1 | DL00240700221 | 昆山泰德通:（0.25*610）厚度±0.005，HV90-110,粗糙度0.5-0.7 |  | X细划伤(细划伤),A暗线印(暗线印),H横辊印(横辊有强光下明显),S色差(色差，条印) |  |  | 1912 | 1
分剪 | DU6524070007/21 | DU6524070007 | 东方分剪5# | 合格 | 合格品 | 乙 | 张建勇 | 0 | 266 |  | 0 | 0.88 | 80 | 1：排刀规格 80MM*7C 南通光阳（优钢 SK85） 2：成品内孔φ500MM，成品外径≤850MM 单托重量≤2吨;注：包装前先用塑料打包带横向打一道再包包装纸 ， 每一托成品上放一块300MM长的样品；厚度公差：+0.005mm/-0.01mm；宽度公差：+0/-0.1mm |  | 31110021 | 优钢卷 | 0.88-SK85 | 31120021 | 优钢分切带 | 0.88-SK85 |  | 10 | MO002170 | MO002170-001-21 | FJ001 | 分剪模板 | 6360 | 2024-07-29 | 2024-07-31 | 5 | 2024-07-30 19:10:59 | 2024-07-30 19:12:03 | 江苏东方九天新能源材料有限公司 |  | 张建勇 |  | 1 | 0.88 | 0 | 80 | 1 | DU6524070007/21 | 1：排刀规格 80MM*7C 南通光阳（优钢 SK85） 2：成品内孔φ500MM，成品外径≤850MM 单托重量≤2吨;注：包装前先用塑料打包带横向打一道再包包装纸 ， 每一托成品上放一块300MM长的样品；厚度公差：+0.005mm/-0.01mm；宽度公差：+0/-0.1mm | 1 |  | 是 | 是 | 2 | 1
分剪 | DU6524070007/20 | DU6524070007 | 东方分剪5# | 合格 | 合格品 | 乙 | 张建勇 | 0 | 265 |  | 0 | 0.88 | 80 | 1：排刀规格 80MM*7C 南通光阳（优钢 SK85） 2：成品内孔φ500MM，成品外径≤850MM 单托重量≤2吨;注：包装前先用塑料打包带横向打一道再包包装纸 ， 每一托成品上放一块300MM长的样品；厚度公差：+0.005mm/-0.01mm；宽度公差：+0/-0.1mm |  | 31110021 | 优钢卷 | 0.88-SK85 | 31120021 | 优钢分切带 | 0.88-SK85 |  | 10 | MO002170 | MO002170-001-20 | FJ001 | 分剪模板 | 6360 | 2024-07-29 | 2024-07-31 | 5 | 2024-07-30 19:10:59 | 2024-07-30 19:12:03 | 江苏东方九天新能源材料有限公司 |  | 张建勇 |  | 1 | 0.88 | 0 | 80 | 1 | DU6524070007/20 | 1：排刀规格 80MM*7C 南通光阳（优钢 SK85） 2：成品内孔φ500MM，成品外径≤850MM 单托重量≤2吨;注：包装前先用塑料打包带横向打一道再包包装纸 ， 每一托成品上放一块300MM长的样品；厚度公差：+0.005mm/-0.01mm；宽度公差：+0/-0.1mm | 1 |  | 是 | 是 | 2 | 1
分剪 | DU6524070007/19 | DU6524070007 | 东方分剪5# | 合格 | 合格品 | 乙 | 张建勇 | 0 | 265 |  | 0 | 0.88 | 80 | 1：排刀规格 80MM*7C 南通光阳（优钢 SK85） 2：成品内孔φ500MM，成品外径≤850MM 单托重量≤2吨;注：包装前先用塑料打包带横向打一道再包包装纸 ， 每一托成品上放一块300MM长的样品；厚度公差：+0.005mm/-0.01mm；宽度公差：+0/-0.1mm |  | 31110021 | 优钢卷 | 0.88-SK85 | 31120021 | 优钢分切带 | 0.88-SK85 |  | 10 | MO002170 | MO002170-001-19 | FJ001 | 分剪模板 | 6360 | 2024-07-29 | 2024-07-31 | 5 | 2024-07-30 19:10:59 | 2024-07-30 19:12:03 | 江苏东方九天新能源材料有限公司 |  | 张建勇 |  | 1 | 0.88 | 0 | 80 | 1 | DU6524070007/19 | 1：排刀规格 80MM*7C 南通光阳（优钢 SK85） 2：成品内孔φ500MM，成品外径≤850MM 单托重量≤2吨;注：包装前先用塑料打包带横向打一道再包包装纸 ， 每一托成品上放一块300MM长的样品；厚度公差：+0.005mm/-0.01mm；宽度公差：+0/-0.1mm | 1 |  | 是 | 是 | 2 | 1
分剪 | DU6524070007/18 | DU6524070007 | 东方分剪5# | 合格 | 合格品 | 乙 | 张建勇 | 0 | 264 |  | 0 | 0.88 | 80 | 1：排刀规格 80MM*7C 南通光阳（优钢 SK85） 2：成品内孔φ500MM，成品外径≤850MM 单托重量≤2吨;注：包装前先用塑料打包带横向打一道再包包装纸 ， 每一托成品上放一块300MM长的样品；厚度公差：+0.005mm/-0.01mm；宽度公差：+0/-0.1mm |  | 31110021 | 优钢卷 | 0.88-SK85 | 31120021 | 优钢分切带 | 0.88-SK85 |  | 10 | MO002170 | MO002170-001-18 | FJ001 | 分剪模板 | 6360 | 2024-07-29 | 2024-07-31 | 5 | 2024-07-30 19:10:59 | 2024-07-30 19:12:03 | 江苏东方九天新能源材料有限公司 |  | 张建勇 |  | 1 | 0.88 | 0 | 80 | 1 | DU6524070007/18 | 1：排刀规格 80MM*7C 南通光阳（优钢 SK85） 2：成品内孔φ500MM，成品外径≤850MM 单托重量≤2吨;注：包装前先用塑料打包带横向打一道再包包装纸 ， 每一托成品上放一块300MM长的样品；厚度公差：+0.005mm/-0.01mm；宽度公差：+0/-0.1mm | 1 |  | 是 | 是 | 2 | 1
分剪 | DU6524070007/17 | DU6524070007 | 东方分剪5# | 合格 | 合格品 | 乙 | 张建勇 | 0 | 264 |  | 0 | 0.88 | 80 | 1：排刀规格 80MM*7C 南通光阳（优钢 SK85） 2：成品内孔φ500MM，成品外径≤850MM 单托重量≤2吨;注：包装前先用塑料打包带横向打一道再包包装纸 ， 每一托成品上放一块300MM长的样品；厚度公差：+0.005mm/-0.01mm；宽度公差：+0/-0.1mm |  | 31110021 | 优钢卷 | 0.88-SK85 | 31120021 | 优钢分切带 | 0.88-SK85 |  | 10 | MO002170 | MO002170-001-17 | FJ001 | 分剪模板 | 6360 | 2024-07-29 | 2024-07-31 | 5 | 2024-07-30 19:10:59 | 2024-07-30 19:12:03 | 江苏东方九天新能源材料有限公司 |  | 张建勇 |  | 1 | 0.88 | 0 | 80 | 1 | DU6524070007/17 | 1：排刀规格 80MM*7C 南通光阳（优钢 SK85） 2：成品内孔φ500MM，成品外径≤850MM 单托重量≤2吨;注：包装前先用塑料打包带横向打一道再包包装纸 ， 每一托成品上放一块300MM长的样品；厚度公差：+0.005mm/-0.01mm；宽度公差：+0/-0.1mm | 1 |  | 是 | 是 | 2 | 1
分剪 | DU6524070007/16 | DU6524070007 | 东方分剪5# | 合格 | 合格品 | 乙 | 张建勇 | 0 | 266 |  | 0 | 0.88 | 80 | 1：排刀规格 80MM*7C 南通光阳（优钢 SK85） 2：成品内孔φ500MM，成品外径≤850MM 单托重量≤2吨;注：包装前先用塑料打包带横向打一道再包包装纸 ， 每一托成品上放一块300MM长的样品；厚度公差：+0.005mm/-0.01mm；宽度公差：+0/-0.1mm |  | 31110021 | 优钢卷 | 0.88-SK85 | 31120021 | 优钢分切带 | 0.88-SK85 |  | 10 | MO002170 | MO002170-001-16 | FJ001 | 分剪模板 | 6360 | 2024-07-29 | 2024-07-31 | 5 | 2024-07-30 19:10:59 | 2024-07-30 19:12:03 | 江苏东方九天新能源材料有限公司 |  | 张建勇 |  | 1 | 0.88 | 0 | 80 | 1 | DU6524070007/16 | 1：排刀规格 80MM*7C 南通光阳（优钢 SK85） 2：成品内孔φ500MM，成品外径≤850MM 单托重量≤2吨;注：包装前先用塑料打包带横向打一道再包包装纸 ， 每一托成品上放一块300MM长的样品；厚度公差：+0.005mm/-0.01mm；宽度公差：+0/-0.1mm | 1 |  | 是 | 是 | 2 | 1
分剪 | DU6524070007/15 | DU6524070007 | 东方分剪5# | 合格 | 合格品 | 乙 | 张建勇 | 0 | 262 |  | 0 | 0.88 | 80 | 1：排刀规格 80MM*7C 南通光阳（优钢 SK85） 2：成品内孔φ500MM，成品外径≤850MM 单托重量≤2吨;注：包装前先用塑料打包带横向打一道再包包装纸 ， 每一托成品上放一块300MM长的样品；厚度公差：+0.005mm/-0.01mm；宽度公差：+0/-0.1mm |  | 31110021 | 优钢卷 | 0.88-SK85 | 31120021 | 优钢分切带 | 0.88-SK85 |  | 10 | MO002170 | MO002170-001-15 | FJ001 | 分剪模板 | 6360 | 2024-07-29 | 2024-07-31 | 5 | 2024-07-30 19:10:59 | 2024-07-30 19:12:03 | 江苏东方九天新能源材料有限公司 |  | 张建勇 |  | 1 | 0.88 | 0 | 80 | 1 | DU6524070007/15 | 1：排刀规格 80MM*7C 南通光阳（优钢 SK85） 2：成品内孔φ500MM，成品外径≤850MM 单托重量≤2吨;注：包装前先用塑料打包带横向打一道再包包装纸 ， 每一托成品上放一块300MM长的样品；厚度公差：+0.005mm/-0.01mm；宽度公差：+0/-0.1mm | 1 |  | 是 | 是 | 2 | 1
分剪 | DU6524070007/14 | DU6524070007 | 东方分剪5# | 合格 | 合格品 | 乙 | 张建勇 | 0 | 259 |  | 0 | 0.88 | 80 | 1：排刀规格 80MM*7C 南通光阳（优钢 SK85） 2：成品内孔φ500MM，成品外径≤850MM 单托重量≤2吨;注：包装前先用塑料打包带横向打一道再包包装纸 ， 每一托成品上放一块300MM长的样品；厚度公差：+0.005mm/-0.01mm；宽度公差：+0/-0.1mm |  | 31110021 | 优钢卷 | 0.88-SK85 | 31120021 | 优钢分切带 | 0.88-SK85 |  | 10 | MO002170 | MO002170-001-14 | FJ001 | 分剪模板 | 6360 | 2024-07-29 | 2024-07-31 | 5 | 2024-07-30 19:10:59 | 2024-07-30 19:12:03 | 江苏东方九天新能源材料有限公司 |  | 张建勇 |  | 1 | 0.88 | 0 | 80 | 1 | DU6524070007/14 | 1：排刀规格 80MM*7C 南通光阳（优钢 SK85） 2：成品内孔φ500MM，成品外径≤850MM 单托重量≤2吨;注：包装前先用塑料打包带横向打一道再包包装纸 ， 每一托成品上放一块300MM长的样品；厚度公差：+0.005mm/-0.01mm；宽度公差：+0/-0.1mm | 1 |  | 是 | 是 | 2 | 1
分剪 | DU6524070007/13 | DU6524070007 | 东方分剪5# | 合格 | 合格品 | 乙 | 张建勇 | 0 | 259 |  | 0 | 0.88 | 80 | 1：排刀规格 80MM*7C 南通光阳（优钢 SK85） 2：成品内孔φ500MM，成品外径≤850MM 单托重量≤2吨;注：包装前先用塑料打包带横向打一道再包包装纸 ， 每一托成品上放一块300MM长的样品；厚度公差：+0.005mm/-0.01mm；宽度公差：+0/-0.1mm |  | 31110021 | 优钢卷 | 0.88-SK85 | 31120021 | 优钢分切带 | 0.88-SK85 |  | 10 | MO002170 | MO002170-001-13 | FJ001 | 分剪模板 | 6360 | 2024-07-29 | 2024-07-31 | 5 | 2024-07-30 19:10:59 | 2024-07-30 19:12:03 | 江苏东方九天新能源材料有限公司 |  | 张建勇 |  | 1 | 0.88 | 0 | 80 | 1 | DU6524070007/13 | 1：排刀规格 80MM*7C 南通光阳（优钢 SK85） 2：成品内孔φ500MM，成品外径≤850MM 单托重量≤2吨;注：包装前先用塑料打包带横向打一道再包包装纸 ， 每一托成品上放一块300MM长的样品；厚度公差：+0.005mm/-0.01mm；宽度公差：+0/-0.1mm | 1 |  | 是 | 是 | 2 | 1
分剪 | DU6524070007/12 | DU6524070007 | 东方分剪5# | 合格 | 合格品 | 乙 | 张建勇 | 0 | 259 |  | 0 | 0.88 | 80 | 1：排刀规格 80MM*7C 南通光阳（优钢 SK85） 2：成品内孔φ500MM，成品外径≤850MM 单托重量≤2吨;注：包装前先用塑料打包带横向打一道再包包装纸 ， 每一托成品上放一块300MM长的样品；厚度公差：+0.005mm/-0.01mm；宽度公差：+0/-0.1mm |  | 31110021 | 优钢卷 | 0.88-SK85 | 31120021 | 优钢分切带 | 0.88-SK85 |  | 10 | MO002170 | MO002170-001-12 | FJ001 | 分剪模板 | 6360 | 2024-07-29 | 2024-07-31 | 5 | 2024-07-30 19:10:59 | 2024-07-30 19:12:03 | 江苏东方九天新能源材料有限公司 |  | 张建勇 |  | 1 | 0.88 | 0 | 80 | 1 | DU6524070007/12 | 1：排刀规格 80MM*7C 南通光阳（优钢 SK85） 2：成品内孔φ500MM，成品外径≤850MM 单托重量≤2吨;注：包装前先用塑料打包带横向打一道再包包装纸 ， 每一托成品上放一块300MM长的样品；厚度公差：+0.005mm/-0.01mm；宽度公差：+0/-0.1mm | 1 |  | 是 | 是 | 2 | 1
分剪 | DU6524070007/11 | DU6524070007 | 东方分剪5# | 合格 | 合格品 | 乙 | 张建勇 | 0 | 259 |  | 0 | 0.88 | 80 | 1：排刀规格 80MM*7C 南通光阳（优钢 SK85） 2：成品内孔φ500MM，成品外径≤850MM 单托重量≤2吨;注：包装前先用塑料打包带横向打一道再包包装纸 ， 每一托成品上放一块300MM长的样品；厚度公差：+0.005mm/-0.01mm；宽度公差：+0/-0.1mm |  | 31110021 | 优钢卷 | 0.88-SK85 | 31120021 | 优钢分切带 | 0.88-SK85 |  | 10 | MO002170 | MO002170-001-11 | FJ001 | 分剪模板 | 6360 | 2024-07-29 | 2024-07-31 | 5 | 2024-07-30 19:10:59 | 2024-07-30 19:12:03 | 江苏东方九天新能源材料有限公司 |  | 张建勇 |  | 1 | 0.88 | 0 | 80 | 1 | DU6524070007/11 | 1：排刀规格 80MM*7C 南通光阳（优钢 SK85） 2：成品内孔φ500MM，成品外径≤850MM 单托重量≤2吨;注：包装前先用塑料打包带横向打一道再包包装纸 ， 每一托成品上放一块300MM长的样品；厚度公差：+0.005mm/-0.01mm；宽度公差：+0/-0.1mm | 1 |  | 是 | 是 | 2 | 1
分剪 | DU6524070007/10 | DU6524070007 | 东方分剪5# | 合格 | 合格品 | 乙 | 张建勇 | 0 | 257 |  | 0 | 0.88 | 80 | 1：排刀规格 80MM*7C 南通光阳（优钢 SK85） 2：成品内孔φ500MM，成品外径≤850MM 单托重量≤2吨;注：包装前先用塑料打包带横向打一道再包包装纸 ， 每一托成品上放一块300MM长的样品；厚度公差：+0.005mm/-0.01mm；宽度公差：+0/-0.1mm |  | 31110021 | 优钢卷 | 0.88-SK85 | 31120021 | 优钢分切带 | 0.88-SK85 |  | 10 | MO002170 | MO002170-001-10 | FJ001 | 分剪模板 | 6360 | 2024-07-29 | 2024-07-31 | 5 | 2024-07-30 19:10:59 | 2024-07-30 19:12:03 | 江苏东方九天新能源材料有限公司 |  | 张建勇 |  | 1 | 0.88 | 0 | 80 | 1 | DU6524070007/10 | 1：排刀规格 80MM*7C 南通光阳（优钢 SK85） 2：成品内孔φ500MM，成品外径≤850MM 单托重量≤2吨;注：包装前先用塑料打包带横向打一道再包包装纸 ， 每一托成品上放一块300MM长的样品；厚度公差：+0.005mm/-0.01mm；宽度公差：+0/-0.1mm | 1 |  | 是 | 是 | 2 | 1
分剪 | DU6524070007/9 | DU6524070007 | 东方分剪5# | 合格 | 合格品 | 乙 | 张建勇 | 0 | 254 |  | 0 | 0.88 | 80 | 1：排刀规格 80MM*7C 南通光阳（优钢 SK85） 2：成品内孔φ500MM，成品外径≤850MM 单托重量≤2吨;注：包装前先用塑料打包带横向打一道再包包装纸 ， 每一托成品上放一块300MM长的样品；厚度公差：+0.005mm/-0.01mm；宽度公差：+0/-0.1mm |  | 31110021 | 优钢卷 | 0.88-SK85 | 31120021 | 优钢分切带 | 0.88-SK85 |  | 10 | MO002170 | MO002170-001-09 | FJ001 | 分剪模板 | 6360 | 2024-07-29 | 2024-07-31 | 5 | 2024-07-30 19:10:59 | 2024-07-30 19:12:03 | 江苏东方九天新能源材料有限公司 |  | 张建勇 |  | 1 | 0.88 | 0 | 80 | 1 | DU6524070007/9 | 1：排刀规格 80MM*7C 南通光阳（优钢 SK85） 2：成品内孔φ500MM，成品外径≤850MM 单托重量≤2吨;注：包装前先用塑料打包带横向打一道再包包装纸 ， 每一托成品上放一块300MM长的样品；厚度公差：+0.005mm/-0.01mm；宽度公差：+0/-0.1mm | 1 |  | 是 | 是 | 2 | 1
分剪 | DU6524070007/8 | DU6524070007 | 东方分剪5# | 合格 | 合格品 | 乙 | 张建勇 | 0 | 260 |  | 0 | 0.88 | 80 | 1：排刀规格 80MM*7C 南通光阳（优钢 SK85） 2：成品内孔φ500MM，成品外径≤850MM 单托重量≤2吨;注：包装前先用塑料打包带横向打一道再包包装纸 ， 每一托成品上放一块300MM长的样品；厚度公差：+0.005mm/-0.01mm；宽度公差：+0/-0.1mm |  | 31110021 | 优钢卷 | 0.88-SK85 | 31120021 | 优钢分切带 | 0.88-SK85 |  | 10 | MO002170 | MO002170-001-08 | FJ001 | 分剪模板 | 6360 | 2024-07-29 | 2024-07-31 | 5 | 2024-07-30 19:10:59 | 2024-07-30 19:12:03 | 江苏东方九天新能源材料有限公司 |  | 张建勇 |  | 1 | 0.88 | 0 | 80 | 1 | DU6524070007/8 | 1：排刀规格 80MM*7C 南通光阳（优钢 SK85） 2：成品内孔φ500MM，成品外径≤850MM 单托重量≤2吨;注：包装前先用塑料打包带横向打一道再包包装纸 ， 每一托成品上放一块300MM长的样品；厚度公差：+0.005mm/-0.01mm；宽度公差：+0/-0.1mm | 1 |  | 是 | 是 | 2 | 1
分剪 | DU6524070007/7 | DU6524070007 | 东方分剪5# | 合格 | 合格品 | 乙 | 张建勇 | 0 | 260 |  | 0 | 0.88 | 80 | 1：排刀规格 80MM*7C 南通光阳（优钢 SK85） 2：成品内孔φ500MM，成品外径≤850MM 单托重量≤2吨;注：包装前先用塑料打包带横向打一道再包包装纸 ， 每一托成品上放一块300MM长的样品；厚度公差：+0.005mm/-0.01mm；宽度公差：+0/-0.1mm |  | 31110021 | 优钢卷 | 0.88-SK85 | 31120021 | 优钢分切带 | 0.88-SK85 |  | 10 | MO002170 | MO002170-001-07 | FJ001 | 分剪模板 | 6360 | 2024-07-29 | 2024-07-31 | 5 | 2024-07-30 19:10:59 | 2024-07-30 19:12:03 | 江苏东方九天新能源材料有限公司 |  | 张建勇 |  | 1 | 0.88 | 0 | 80 | 1 | DU6524070007/7 | 1：排刀规格 80MM*7C 南通光阳（优钢 SK85） 2：成品内孔φ500MM，成品外径≤850MM 单托重量≤2吨;注：包装前先用塑料打包带横向打一道再包包装纸 ， 每一托成品上放一块300MM长的样品；厚度公差：+0.005mm/-0.01mm；宽度公差：+0/-0.1mm | 1 |  | 是 | 是 | 2 | 1
分剪 | DU6524070007/6 | DU6524070007 | 东方分剪5# | 合格 | 合格品 | 乙 | 张建勇 | 0 | 261 |  | 0 | 0.88 | 80 | 1：排刀规格 80MM*7C 南通光阳（优钢 SK85） 2：成品内孔φ500MM，成品外径≤850MM 单托重量≤2吨;注：包装前先用塑料打包带横向打一道再包包装纸 ， 每一托成品上放一块300MM长的样品；厚度公差：+0.005mm/-0.01mm；宽度公差：+0/-0.1mm |  | 31110021 | 优钢卷 | 0.88-SK85 | 31120021 | 优钢分切带 | 0.88-SK85 |  | 10 | MO002170 | MO002170-001-06 | FJ001 | 分剪模板 | 6360 | 2024-07-29 | 2024-07-31 | 5 | 2024-07-30 19:10:59 | 2024-07-30 19:12:03 | 江苏东方九天新能源材料有限公司 |  | 张建勇 |  | 1 | 0.88 | 0 | 80 | 1 | DU6524070007/6 | 1：排刀规格 80MM*7C 南通光阳（优钢 SK85） 2：成品内孔φ500MM，成品外径≤850MM 单托重量≤2吨;注：包装前先用塑料打包带横向打一道再包包装纸 ， 每一托成品上放一块300MM长的样品；厚度公差：+0.005mm/-0.01mm；宽度公差：+0/-0.1mm | 1 |  | 是 | 是 | 2 | 1
分剪 | DU6524070007/5 | DU6524070007 | 东方分剪5# | 合格 | 合格品 | 乙 | 张建勇 | 0 | 259 |  | 0 | 0.88 | 80 | 1：排刀规格 80MM*7C 南通光阳（优钢 SK85） 2：成品内孔φ500MM，成品外径≤850MM 单托重量≤2吨;注：包装前先用塑料打包带横向打一道再包包装纸 ， 每一托成品上放一块300MM长的样品；厚度公差：+0.005mm/-0.01mm；宽度公差：+0/-0.1mm |  | 31110021 | 优钢卷 | 0.88-SK85 | 31120021 | 优钢分切带 | 0.88-SK85 |  | 10 | MO002170 | MO002170-001-05 | FJ001 | 分剪模板 | 6360 | 2024-07-29 | 2024-07-31 | 5 | 2024-07-30 19:10:59 | 2024-07-30 19:12:03 | 江苏东方九天新能源材料有限公司 |  | 张建勇 |  | 1 | 0.88 | 0 | 80 | 1 | DU6524070007/5 | 1：排刀规格 80MM*7C 南通光阳（优钢 SK85） 2：成品内孔φ500MM，成品外径≤850MM 单托重量≤2吨;注：包装前先用塑料打包带横向打一道再包包装纸 ， 每一托成品上放一块300MM长的样品；厚度公差：+0.005mm/-0.01mm；宽度公差：+0/-0.1mm | 1 |  | 是 | 是 | 2 | 1
分剪 | DU6524070007/4 | DU6524070007 | 东方分剪5# | 合格 | 合格品 | 乙 | 张建勇 | 0 | 259 |  | 0 | 0.88 | 80 | 1：排刀规格 80MM*7C 南通光阳（优钢 SK85） 2：成品内孔φ500MM，成品外径≤850MM 单托重量≤2吨;注：包装前先用塑料打包带横向打一道再包包装纸 ， 每一托成品上放一块300MM长的样品；厚度公差：+0.005mm/-0.01mm；宽度公差：+0/-0.1mm |  | 31110021 | 优钢卷 | 0.88-SK85 | 31120021 | 优钢分切带 | 0.88-SK85 |  | 10 | MO002170 | MO002170-001-04 | FJ001 | 分剪模板 | 6360 | 2024-07-29 | 2024-07-31 | 5 | 2024-07-30 19:10:59 | 2024-07-30 19:12:03 | 江苏东方九天新能源材料有限公司 |  | 张建勇 |  | 1 | 0.88 | 0 | 80 | 1 | DU6524070007/4 | 1：排刀规格 80MM*7C 南通光阳（优钢 SK85） 2：成品内孔φ500MM，成品外径≤850MM 单托重量≤2吨;注：包装前先用塑料打包带横向打一道再包包装纸 ， 每一托成品上放一块300MM长的样品；厚度公差：+0.005mm/-0.01mm；宽度公差：+0/-0.1mm | 1 |  | 是 | 是 | 2 | 1
分剪 | DU6524070007/3 | DU6524070007 | 东方分剪5# | 合格 | 合格品 | 乙 | 张建勇 | 0 | 257 |  | 0 | 0.88 | 80 | 1：排刀规格 80MM*7C 南通光阳（优钢 SK85） 2：成品内孔φ500MM，成品外径≤850MM 单托重量≤2吨;注：包装前先用塑料打包带横向打一道再包包装纸 ， 每一托成品上放一块300MM长的样品；厚度公差：+0.005mm/-0.01mm；宽度公差：+0/-0.1mm |  | 31110021 | 优钢卷 | 0.88-SK85 | 31120021 | 优钢分切带 | 0.88-SK85 |  | 10 | MO002170 | MO002170-001-03 | FJ001 | 分剪模板 | 6360 | 2024-07-29 | 2024-07-31 | 5 | 2024-07-30 19:10:59 | 2024-07-30 19:12:03 | 江苏东方九天新能源材料有限公司 |  | 张建勇 |  | 1 | 0.88 | 0 | 80 | 1 | DU6524070007/3 | 1：排刀规格 80MM*7C 南通光阳（优钢 SK85） 2：成品内孔φ500MM，成品外径≤850MM 单托重量≤2吨;注：包装前先用塑料打包带横向打一道再包包装纸 ， 每一托成品上放一块300MM长的样品；厚度公差：+0.005mm/-0.01mm；宽度公差：+0/-0.1mm | 1 |  | 是 | 是 | 2 | 1
分剪 | DU6524070007/2 | DU6524070007 | 东方分剪5# | 合格 | 合格品 | 乙 | 张建勇 | 0 | 261 |  | 0 | 0.88 | 80 | 1：排刀规格 80MM*7C 南通光阳（优钢 SK85） 2：成品内孔φ500MM，成品外径≤850MM 单托重量≤2吨;注：包装前先用塑料打包带横向打一道再包包装纸 ， 每一托成品上放一块300MM长的样品；厚度公差：+0.005mm/-0.01mm；宽度公差：+0/-0.1mm |  | 31110021 | 优钢卷 | 0.88-SK85 | 31120021 | 优钢分切带 | 0.88-SK85 |  | 10 | MO002170 | MO002170-001-02 | FJ001 | 分剪模板 | 6360 | 2024-07-29 | 2024-07-31 | 5 | 2024-07-30 19:10:59 | 2024-07-30 19:12:03 | 江苏东方九天新能源材料有限公司 |  | 张建勇 |  | 1 | 0.88 | 0 | 80 | 1 | DU6524070007/2 | 1：排刀规格 80MM*7C 南通光阳（优钢 SK85） 2：成品内孔φ500MM，成品外径≤850MM 单托重量≤2吨;注：包装前先用塑料打包带横向打一道再包包装纸 ， 每一托成品上放一块300MM长的样品；厚度公差：+0.005mm/-0.01mm；宽度公差：+0/-0.1mm | 1 |  | 是 | 是 | 2 | 1
分剪 | DU6524070007/1 | DU6524070007 | 东方分剪5# | 合格 | 合格品 | 乙 | 张建勇 | 0 | 256 |  | 0 | 0.88 | 80 | 1：排刀规格 80MM*7C 南通光阳（优钢 SK85） 2：成品内孔φ500MM，成品外径≤850MM 单托重量≤2吨;注：包装前先用塑料打包带横向打一道再包包装纸 ， 每一托成品上放一块300MM长的样品；厚度公差：+0.005mm/-0.01mm；宽度公差：+0/-0.1mm |  | 31110021 | 优钢卷 | 0.88-SK85 | 31120021 | 优钢分切带 | 0.88-SK85 |  | 10 | MO002170 | MO002170-001-01 | FJ001 | 分剪模板 | 6360 | 2024-07-29 | 2024-07-31 | 5 | 2024-07-30 19:10:59 | 2024-07-30 19:12:03 | 江苏东方九天新能源材料有限公司 |  | 张建勇 |  | 1 | 0.88 | 0 | 80 | 1 | DU6524070007/1 | 1：排刀规格 80MM*7C 南通光阳（优钢 SK85） 2：成品内孔φ500MM，成品外径≤850MM 单托重量≤2吨;注：包装前先用塑料打包带横向打一道再包包装纸 ， 每一托成品上放一块300MM长的样品；厚度公差：+0.005mm/-0.01mm；宽度公差：+0/-0.1mm | 1 |  | 是 | 是 | 2 | 1
分剪 | DU65240700052/19 | DU65240700052 | 东方分剪5# | 其他入库 | 报废品 | 乙 | 张建勇 | 0 | 55 |  | 0 | 1.06 | 32 | 1：排刀规格 32MM*19C 南通光阳（优钢 SK85） 2：成品内孔φ500MM，成品外径≤850MM 单托重量≤2吨;注：包装前先用塑料打包带横向打一道再包包装纸 ， 每一托成品上放一块300MM长的样品；厚度公差：+0.005mm/-0.01mm；宽度公差：+0/-0.1mm |  | 31110032 | 优钢卷 | 1.06-SK85 | 31120031 | 优钢分切带 | 1.06-SK85 |  | 10 | MO002173 | MO002173-001-19 | FJ001 | 分剪模板 | 1245 | 2024-07-29 | 2024-07-31 | 5 | 2024-07-30 19:07:44 | 2024-07-30 19:10:10 | 江苏东方九天新能源材料有限公司 |  | 张建勇 |  | 1 | 1.06 | 0 | 32 | 1 | DU65240700052/19 | 1：排刀规格 32MM*19C 南通光阳（优钢 SK85） 2：成品内孔φ500MM，成品外径≤850MM 单托重量≤2吨;注：包装前先用塑料打包带横向打一道再包包装纸 ， 每一托成品上放一块300MM长的样品；厚度公差：+0.005mm/-0.01mm；宽度公差：+0/-0.1mm | 1 | 来料厚度公差高1.070mm | 是 | 是 | 3 | 1
分剪 | DU65240700052/18 | DU65240700052 | 东方分剪5# | 其他入库 | 报废品 | 乙 | 张建勇 | 0 | 55 |  | 0 | 1.06 | 32 | 1：排刀规格 32MM*19C 南通光阳（优钢 SK85） 2：成品内孔φ500MM，成品外径≤850MM 单托重量≤2吨;注：包装前先用塑料打包带横向打一道再包包装纸 ， 每一托成品上放一块300MM长的样品；厚度公差：+0.005mm/-0.01mm；宽度公差：+0/-0.1mm |  | 31110032 | 优钢卷 | 1.06-SK85 | 31120031 | 优钢分切带 | 1.06-SK85 |  | 10 | MO002173 | MO002173-001-18 | FJ001 | 分剪模板 | 1245 | 2024-07-29 | 2024-07-31 | 5 | 2024-07-30 19:07:44 | 2024-07-30 19:10:10 | 江苏东方九天新能源材料有限公司 |  | 张建勇 |  | 1 | 1.06 | 0 | 32 | 1 | DU65240700052/18 | 1：排刀规格 32MM*19C 南通光阳（优钢 SK85） 2：成品内孔φ500MM，成品外径≤850MM 单托重量≤2吨;注：包装前先用塑料打包带横向打一道再包包装纸 ， 每一托成品上放一块300MM长的样品；厚度公差：+0.005mm/-0.01mm；宽度公差：+0/-0.1mm | 1 | 来料厚度公差高1.069mm | 是 | 是 | 3 | 1
分剪 | DU65240700052/17 | DU65240700052 | 东方分剪5# | 其他入库 | 报废品 | 乙 | 张建勇 | 0 | 55 |  | 0 | 1.06 | 32 | 1：排刀规格 32MM*19C 南通光阳（优钢 SK85） 2：成品内孔φ500MM，成品外径≤850MM 单托重量≤2吨;注：包装前先用塑料打包带横向打一道再包包装纸 ， 每一托成品上放一块300MM长的样品；厚度公差：+0.005mm/-0.01mm；宽度公差：+0/-0.1mm |  | 31110032 | 优钢卷 | 1.06-SK85 | 31120031 | 优钢分切带 | 1.06-SK85 |  | 10 | MO002173 | MO002173-001-17 | FJ001 | 分剪模板 | 1245 | 2024-07-29 | 2024-07-31 | 5 | 2024-07-30 19:07:44 | 2024-07-30 19:10:10 | 江苏东方九天新能源材料有限公司 |  | 张建勇 |  | 1 | 1.06 | 0 | 32 | 1 | DU65240700052/17 | 1：排刀规格 32MM*19C 南通光阳（优钢 SK85） 2：成品内孔φ500MM，成品外径≤850MM 单托重量≤2吨;注：包装前先用塑料打包带横向打一道再包包装纸 ， 每一托成品上放一块300MM长的样品；厚度公差：+0.005mm/-0.01mm；宽度公差：+0/-0.1mm | 1 | 来料厚度公差高1.068mm | 是 | 是 | 3 | 1
分剪 | DU65240700052/16 | DU65240700052 | 东方分剪5# | 合格 | 合格品 | 乙 | 张建勇 | 0 | 55 |  | 0 | 1.06 | 32 | 1：排刀规格 32MM*19C 南通光阳（优钢 SK85） 2：成品内孔φ500MM，成品外径≤850MM 单托重量≤2吨;注：包装前先用塑料打包带横向打一道再包包装纸 ， 每一托成品上放一块300MM长的样品；厚度公差：+0.005mm/-0.01mm；宽度公差：+0/-0.1mm |  | 31110032 | 优钢卷 | 1.06-SK85 | 31120031 | 优钢分切带 | 1.06-SK85 |  | 10 | MO002173 | MO002173-001-16 | FJ001 | 分剪模板 | 1245 | 2024-07-29 | 2024-07-31 | 5 | 2024-07-30 19:07:44 | 2024-07-30 19:10:10 | 江苏东方九天新能源材料有限公司 |  | 张建勇 |  | 1 | 1.06 | 0 | 32 | 1 | DU65240700052/16 | 1：排刀规格 32MM*19C 南通光阳（优钢 SK85） 2：成品内孔φ500MM，成品外径≤850MM 单托重量≤2吨;注：包装前先用塑料打包带横向打一道再包包装纸 ， 每一托成品上放一块300MM长的样品；厚度公差：+0.005mm/-0.01mm；宽度公差：+0/-0.1mm | 1 |  | 是 | 是 | 3 | 1
分剪 | DU65240700052/15 | DU65240700052 | 东方分剪5# | 合格 | 合格品 | 乙 | 张建勇 | 0 | 55 |  | 0 | 1.06 | 32 | 1：排刀规格 32MM*19C 南通光阳（优钢 SK85） 2：成品内孔φ500MM，成品外径≤850MM 单托重量≤2吨;注：包装前先用塑料打包带横向打一道再包包装纸 ， 每一托成品上放一块300MM长的样品；厚度公差：+0.005mm/-0.01mm；宽度公差：+0/-0.1mm |  | 31110032 | 优钢卷 | 1.06-SK85 | 31120031 | 优钢分切带 | 1.06-SK85 |  | 10 | MO002173 | MO002173-001-15 | FJ001 | 分剪模板 | 1245 | 2024-07-29 | 2024-07-31 | 5 | 2024-07-30 19:07:44 | 2024-07-30 19:10:10 | 江苏东方九天新能源材料有限公司 |  | 张建勇 |  | 1 | 1.06 | 0 | 32 | 1 | DU65240700052/15 | 1：排刀规格 32MM*19C 南通光阳（优钢 SK85） 2：成品内孔φ500MM，成品外径≤850MM 单托重量≤2吨;注：包装前先用塑料打包带横向打一道再包包装纸 ， 每一托成品上放一块300MM长的样品；厚度公差：+0.005mm/-0.01mm；宽度公差：+0/-0.1mm | 1 |  | 是 | 是 | 3 | 1
分剪 | DU65240700052/14 | DU65240700052 | 东方分剪5# | 合格 | 合格品 | 乙 | 张建勇 | 0 | 55 |  | 0 | 1.06 | 32 | 1：排刀规格 32MM*19C 南通光阳（优钢 SK85） 2：成品内孔φ500MM，成品外径≤850MM 单托重量≤2吨;注：包装前先用塑料打包带横向打一道再包包装纸 ， 每一托成品上放一块300MM长的样品；厚度公差：+0.005mm/-0.01mm；宽度公差：+0/-0.1mm |  | 31110032 | 优钢卷 | 1.06-SK85 | 31120031 | 优钢分切带 | 1.06-SK85 |  | 10 | MO002173 | MO002173-001-14 | FJ001 | 分剪模板 | 1245 | 2024-07-29 | 2024-07-31 | 5 | 2024-07-30 19:07:44 | 2024-07-30 19:10:10 | 江苏东方九天新能源材料有限公司 |  | 张建勇 |  | 1 | 1.06 | 0 | 32 | 1 | DU65240700052/14 | 1：排刀规格 32MM*19C 南通光阳（优钢 SK85） 2：成品内孔φ500MM，成品外径≤850MM 单托重量≤2吨;注：包装前先用塑料打包带横向打一道再包包装纸 ， 每一托成品上放一块300MM长的样品；厚度公差：+0.005mm/-0.01mm；宽度公差：+0/-0.1mm | 1 |  | 是 | 是 | 3 | 1
分剪 | DU65240700052/13 | DU65240700052 | 东方分剪5# | 合格 | 合格品 | 乙 | 张建勇 | 0 | 55 |  | 0 | 1.06 | 32 | 1：排刀规格 32MM*19C 南通光阳（优钢 SK85） 2：成品内孔φ500MM，成品外径≤850MM 单托重量≤2吨;注：包装前先用塑料打包带横向打一道再包包装纸 ， 每一托成品上放一块300MM长的样品；厚度公差：+0.005mm/-0.01mm；宽度公差：+0/-0.1mm |  | 31110032 | 优钢卷 | 1.06-SK85 | 31120031 | 优钢分切带 | 1.06-SK85 |  | 10 | MO002173 | MO002173-001-13 | FJ001 | 分剪模板 | 1245 | 2024-07-29 | 2024-07-31 | 5 | 2024-07-30 19:07:44 | 2024-07-30 19:10:10 | 江苏东方九天新能源材料有限公司 |  | 张建勇 |  | 1 | 1.06 | 0 | 32 | 1 | DU65240700052/13 | 1：排刀规格 32MM*19C 南通光阳（优钢 SK85） 2：成品内孔φ500MM，成品外径≤850MM 单托重量≤2吨;注：包装前先用塑料打包带横向打一道再包包装纸 ， 每一托成品上放一块300MM长的样品；厚度公差：+0.005mm/-0.01mm；宽度公差：+0/-0.1mm | 1 |  | 是 | 是 | 3 | 1
分剪 | DU65240700052/12 | DU65240700052 | 东方分剪5# | 合格 | 合格品 | 乙 | 张建勇 | 0 | 55 |  | 0 | 1.06 | 32 | 1：排刀规格 32MM*19C 南通光阳（优钢 SK85） 2：成品内孔φ500MM，成品外径≤850MM 单托重量≤2吨;注：包装前先用塑料打包带横向打一道再包包装纸 ， 每一托成品上放一块300MM长的样品；厚度公差：+0.005mm/-0.01mm；宽度公差：+0/-0.1mm |  | 31110032 | 优钢卷 | 1.06-SK85 | 31120031 | 优钢分切带 | 1.06-SK85 |  | 10 | MO002173 | MO002173-001-12 | FJ001 | 分剪模板 | 1245 | 2024-07-29 | 2024-07-31 | 5 | 2024-07-30 19:07:44 | 2024-07-30 19:10:10 | 江苏东方九天新能源材料有限公司 |  | 张建勇 |  | 1 | 1.06 | 0 | 32 | 1 | DU65240700052/12 | 1：排刀规格 32MM*19C 南通光阳（优钢 SK85） 2：成品内孔φ500MM，成品外径≤850MM 单托重量≤2吨;注：包装前先用塑料打包带横向打一道再包包装纸 ， 每一托成品上放一块300MM长的样品；厚度公差：+0.005mm/-0.01mm；宽度公差：+0/-0.1mm | 1 |  | 是 | 是 | 3 | 1
分剪 | DU65240700052/11 | DU65240700052 | 东方分剪5# | 合格 | 合格品 | 乙 | 张建勇 | 0 | 55 |  | 0 | 1.06 | 32 | 1：排刀规格 32MM*19C 南通光阳（优钢 SK85） 2：成品内孔φ500MM，成品外径≤850MM 单托重量≤2吨;注：包装前先用塑料打包带横向打一道再包包装纸 ， 每一托成品上放一块300MM长的样品；厚度公差：+0.005mm/-0.01mm；宽度公差：+0/-0.1mm |  | 31110032 | 优钢卷 | 1.06-SK85 | 31120031 | 优钢分切带 | 1.06-SK85 |  | 10 | MO002173 | MO002173-001-11 | FJ001 | 分剪模板 | 1245 | 2024-07-29 | 2024-07-31 | 5 | 2024-07-30 19:07:44 | 2024-07-30 19:10:10 | 江苏东方九天新能源材料有限公司 |  | 张建勇 |  | 1 | 1.06 | 0 | 32 | 1 | DU65240700052/11 | 1：排刀规格 32MM*19C 南通光阳（优钢 SK85） 2：成品内孔φ500MM，成品外径≤850MM 单托重量≤2吨;注：包装前先用塑料打包带横向打一道再包包装纸 ， 每一托成品上放一块300MM长的样品；厚度公差：+0.005mm/-0.01mm；宽度公差：+0/-0.1mm | 1 |  | 是 | 是 | 3 | 1
分剪 | DU65240700052/10 | DU65240700052 | 东方分剪5# | 合格 | 合格品 | 乙 | 张建勇 | 0 | 55 |  | 0 | 1.06 | 32 | 1：排刀规格 32MM*19C 南通光阳（优钢 SK85） 2：成品内孔φ500MM，成品外径≤850MM 单托重量≤2吨;注：包装前先用塑料打包带横向打一道再包包装纸 ， 每一托成品上放一块300MM长的样品；厚度公差：+0.005mm/-0.01mm；宽度公差：+0/-0.1mm |  | 31110032 | 优钢卷 | 1.06-SK85 | 31120031 | 优钢分切带 | 1.06-SK85 |  | 10 | MO002173 | MO002173-001-10 | FJ001 | 分剪模板 | 1245 | 2024-07-29 | 2024-07-31 | 5 | 2024-07-30 19:07:44 | 2024-07-30 19:10:10 | 江苏东方九天新能源材料有限公司 |  | 张建勇 |  | 1 | 1.06 | 0 | 32 | 1 | DU65240700052/10 | 1：排刀规格 32MM*19C 南通光阳（优钢 SK85） 2：成品内孔φ500MM，成品外径≤850MM 单托重量≤2吨;注：包装前先用塑料打包带横向打一道再包包装纸 ， 每一托成品上放一块300MM长的样品；厚度公差：+0.005mm/-0.01mm；宽度公差：+0/-0.1mm | 1 |  | 是 | 是 | 3 | 1
分剪 | DU65240700052/9 | DU65240700052 | 东方分剪5# | 合格 | 合格品 | 乙 | 张建勇 | 0 | 55 |  | 0 | 1.06 | 32 | 1：排刀规格 32MM*19C 南通光阳（优钢 SK85） 2：成品内孔φ500MM，成品外径≤850MM 单托重量≤2吨;注：包装前先用塑料打包带横向打一道再包包装纸 ， 每一托成品上放一块300MM长的样品；厚度公差：+0.005mm/-0.01mm；宽度公差：+0/-0.1mm |  | 31110032 | 优钢卷 | 1.06-SK85 | 31120031 | 优钢分切带 | 1.06-SK85 |  | 10 | MO002173 | MO002173-001-09 | FJ001 | 分剪模板 | 1245 | 2024-07-29 | 2024-07-31 | 5 | 2024-07-30 19:07:44 | 2024-07-30 19:10:10 | 江苏东方九天新能源材料有限公司 |  | 张建勇 |  | 1 | 1.06 | 0 | 32 | 1 | DU65240700052/9 | 1：排刀规格 32MM*19C 南通光阳（优钢 SK85） 2：成品内孔φ500MM，成品外径≤850MM 单托重量≤2吨;注：包装前先用塑料打包带横向打一道再包包装纸 ， 每一托成品上放一块300MM长的样品；厚度公差：+0.005mm/-0.01mm；宽度公差：+0/-0.1mm | 1 |  | 是 | 是 | 3 | 1
分剪 | DU65240700052/8 | DU65240700052 | 东方分剪5# | 合格 | 合格品 | 乙 | 张建勇 | 0 | 55 |  | 0 | 1.06 | 32 | 1：排刀规格 32MM*19C 南通光阳（优钢 SK85） 2：成品内孔φ500MM，成品外径≤850MM 单托重量≤2吨;注：包装前先用塑料打包带横向打一道再包包装纸 ， 每一托成品上放一块300MM长的样品；厚度公差：+0.005mm/-0.01mm；宽度公差：+0/-0.1mm |  | 31110032 | 优钢卷 | 1.06-SK85 | 31120031 | 优钢分切带 | 1.06-SK85 |  | 10 | MO002173 | MO002173-001-08 | FJ001 | 分剪模板 | 1245 | 2024-07-29 | 2024-07-31 | 5 | 2024-07-30 19:07:44 | 2024-07-30 19:10:10 | 江苏东方九天新能源材料有限公司 |  | 张建勇 |  | 1 | 1.06 | 0 | 32 | 1 | DU65240700052/8 | 1：排刀规格 32MM*19C 南通光阳（优钢 SK85） 2：成品内孔φ500MM，成品外径≤850MM 单托重量≤2吨;注：包装前先用塑料打包带横向打一道再包包装纸 ， 每一托成品上放一块300MM长的样品；厚度公差：+0.005mm/-0.01mm；宽度公差：+0/-0.1mm | 1 |  | 是 | 是 | 3 | 1
分剪 | DU65240700052/7 | DU65240700052 | 东方分剪5# | 合格 | 合格品 | 乙 | 张建勇 | 0 | 55 |  | 0 | 1.06 | 32 | 1：排刀规格 32MM*19C 南通光阳（优钢 SK85） 2：成品内孔φ500MM，成品外径≤850MM 单托重量≤2吨;注：包装前先用塑料打包带横向打一道再包包装纸 ， 每一托成品上放一块300MM长的样品；厚度公差：+0.005mm/-0.01mm；宽度公差：+0/-0.1mm |  | 31110032 | 优钢卷 | 1.06-SK85 | 31120031 | 优钢分切带 | 1.06-SK85 |  | 10 | MO002173 | MO002173-001-07 | FJ001 | 分剪模板 | 1245 | 2024-07-29 | 2024-07-31 | 5 | 2024-07-30 19:07:44 | 2024-07-30 19:10:10 | 江苏东方九天新能源材料有限公司 |  | 张建勇 |  | 1 | 1.06 | 0 | 32 | 1 | DU65240700052/7 | 1：排刀规格 32MM*19C 南通光阳（优钢 SK85） 2：成品内孔φ500MM，成品外径≤850MM 单托重量≤2吨;注：包装前先用塑料打包带横向打一道再包包装纸 ， 每一托成品上放一块300MM长的样品；厚度公差：+0.005mm/-0.01mm；宽度公差：+0/-0.1mm | 1 |  | 是 | 是 | 3 | 1
分剪 | DU65240700052/6 | DU65240700052 | 东方分剪5# | 其他入库 | 报废品 | 乙 | 张建勇 | 0 | 55 |  | 0 | 1.06 | 32 | 1：排刀规格 32MM*19C 南通光阳（优钢 SK85） 2：成品内孔φ500MM，成品外径≤850MM 单托重量≤2吨;注：包装前先用塑料打包带横向打一道再包包装纸 ， 每一托成品上放一块300MM长的样品；厚度公差：+0.005mm/-0.01mm；宽度公差：+0/-0.1mm |  | 31110032 | 优钢卷 | 1.06-SK85 | 31120031 | 优钢分切带 | 1.06-SK85 |  | 10 | MO002173 | MO002173-001-06 | FJ001 | 分剪模板 | 1245 | 2024-07-29 | 2024-07-31 | 5 | 2024-07-30 19:07:44 | 2024-07-30 19:10:10 | 江苏东方九天新能源材料有限公司 |  | 张建勇 |  | 1 | 1.06 | 0 | 32 | 1 | DU65240700052/6 | 1：排刀规格 32MM*19C 南通光阳（优钢 SK85） 2：成品内孔φ500MM，成品外径≤850MM 单托重量≤2吨;注：包装前先用塑料打包带横向打一道再包包装纸 ， 每一托成品上放一块300MM长的样品；厚度公差：+0.005mm/-0.01mm；宽度公差：+0/-0.1mm | 1 | 来料脱皮重 | 是 | 是 | 3 | 1
分剪 | DU65240700052/5 | DU65240700052 | 东方分剪5# | 合格 | 合格品 | 乙 | 张建勇 | 0 | 55 |  | 0 | 1.06 | 32 | 1：排刀规格 32MM*19C 南通光阳（优钢 SK85） 2：成品内孔φ500MM，成品外径≤850MM 单托重量≤2吨;注：包装前先用塑料打包带横向打一道再包包装纸 ， 每一托成品上放一块300MM长的样品；厚度公差：+0.005mm/-0.01mm；宽度公差：+0/-0.1mm |  | 31110032 | 优钢卷 | 1.06-SK85 | 31120031 | 优钢分切带 | 1.06-SK85 |  | 10 | MO002173 | MO002173-001-05 | FJ001 | 分剪模板 | 1245 | 2024-07-29 | 2024-07-31 | 5 | 2024-07-30 19:07:44 | 2024-07-30 19:10:10 | 江苏东方九天新能源材料有限公司 |  | 张建勇 |  | 1 | 1.06 | 0 | 32 | 1 | DU65240700052/5 | 1：排刀规格 32MM*19C 南通光阳（优钢 SK85） 2：成品内孔φ500MM，成品外径≤850MM 单托重量≤2吨;注：包装前先用塑料打包带横向打一道再包包装纸 ， 每一托成品上放一块300MM长的样品；厚度公差：+0.005mm/-0.01mm；宽度公差：+0/-0.1mm | 1 |  | 是 | 是 | 3 | 1
分剪 | DU65240700052/4 | DU65240700052 | 东方分剪5# | 合格 | 合格品 | 乙 | 张建勇 | 0 | 55 |  | 0 | 1.06 | 32 | 1：排刀规格 32MM*19C 南通光阳（优钢 SK85） 2：成品内孔φ500MM，成品外径≤850MM 单托重量≤2吨;注：包装前先用塑料打包带横向打一道再包包装纸 ， 每一托成品上放一块300MM长的样品；厚度公差：+0.005mm/-0.01mm；宽度公差：+0/-0.1mm |  | 31110032 | 优钢卷 | 1.06-SK85 | 31120031 | 优钢分切带 | 1.06-SK85 |  | 10 | MO002173 | MO002173-001-04 | FJ001 | 分剪模板 | 1245 | 2024-07-29 | 2024-07-31 | 5 | 2024-07-30 19:07:44 | 2024-07-30 19:10:10 | 江苏东方九天新能源材料有限公司 |  | 张建勇 |  | 1 | 1.06 | 0 | 32 | 1 | DU65240700052/4 | 1：排刀规格 32MM*19C 南通光阳（优钢 SK85） 2：成品内孔φ500MM，成品外径≤850MM 单托重量≤2吨;注：包装前先用塑料打包带横向打一道再包包装纸 ， 每一托成品上放一块300MM长的样品；厚度公差：+0.005mm/-0.01mm；宽度公差：+0/-0.1mm | 1 |  | 是 | 是 | 3 | 1
分剪 | DU65240700052/3 | DU65240700052 | 东方分剪5# | 合格 | 合格品 | 乙 | 张建勇 | 0 | 55 |  | 0 | 1.06 | 32 | 1：排刀规格 32MM*19C 南通光阳（优钢 SK85） 2：成品内孔φ500MM，成品外径≤850MM 单托重量≤2吨;注：包装前先用塑料打包带横向打一道再包包装纸 ， 每一托成品上放一块300MM长的样品；厚度公差：+0.005mm/-0.01mm；宽度公差：+0/-0.1mm |  | 31110032 | 优钢卷 | 1.06-SK85 | 31120031 | 优钢分切带 | 1.06-SK85 |  | 10 | MO002173 | MO002173-001-03 | FJ001 | 分剪模板 | 1245 | 2024-07-29 | 2024-07-31 | 5 | 2024-07-30 19:07:44 | 2024-07-30 19:10:10 | 江苏东方九天新能源材料有限公司 |  | 张建勇 |  | 1 | 1.06 | 0 | 32 | 1 | DU65240700052/3 | 1：排刀规格 32MM*19C 南通光阳（优钢 SK85） 2：成品内孔φ500MM，成品外径≤850MM 单托重量≤2吨;注：包装前先用塑料打包带横向打一道再包包装纸 ， 每一托成品上放一块300MM长的样品；厚度公差：+0.005mm/-0.01mm；宽度公差：+0/-0.1mm | 1 |  | 是 | 是 | 3 | 1
分剪 | DU65240700052/2 | DU65240700052 | 东方分剪5# | 合格 | 合格品 | 乙 | 张建勇 | 0 | 54 |  | 0 | 1.06 | 32 | 1：排刀规格 32MM*19C 南通光阳（优钢 SK85） 2：成品内孔φ500MM，成品外径≤850MM 单托重量≤2吨;注：包装前先用塑料打包带横向打一道再包包装纸 ， 每一托成品上放一块300MM长的样品；厚度公差：+0.005mm/-0.01mm；宽度公差：+0/-0.1mm |  | 31110032 | 优钢卷 | 1.06-SK85 | 31120031 | 优钢分切带 | 1.06-SK85 |  | 10 | MO002173 | MO002173-001-02 | FJ001 | 分剪模板 | 1245 | 2024-07-29 | 2024-07-31 | 5 | 2024-07-30 19:07:44 | 2024-07-30 19:10:10 | 江苏东方九天新能源材料有限公司 |  | 张建勇 |  | 1 | 1.06 | 0 | 32 | 1 | DU65240700052/2 | 1：排刀规格 32MM*19C 南通光阳（优钢 SK85） 2：成品内孔φ500MM，成品外径≤850MM 单托重量≤2吨;注：包装前先用塑料打包带横向打一道再包包装纸 ， 每一托成品上放一块300MM长的样品；厚度公差：+0.005mm/-0.01mm；宽度公差：+0/-0.1mm | 1 |  | 是 | 是 | 3 | 1
分剪 | DU65240700052/1 | DU65240700052 | 东方分剪5# | 其他入库 | 报废品 | 乙 | 张建勇 | 0 | 54 |  | 0 | 1.06 | 32 | 1：排刀规格 32MM*19C 南通光阳（优钢 SK85） 2：成品内孔φ500MM，成品外径≤850MM 单托重量≤2吨;注：包装前先用塑料打包带横向打一道再包包装纸 ， 每一托成品上放一块300MM长的样品；厚度公差：+0.005mm/-0.01mm；宽度公差：+0/-0.1mm |  | 31110032 | 优钢卷 | 1.06-SK85 | 31120031 | 优钢分切带 | 1.06-SK85 |  | 10 | MO002173 | MO002173-001-01 | FJ001 | 分剪模板 | 1245 | 2024-07-29 | 2024-07-31 | 5 | 2024-07-30 19:07:44 | 2024-07-30 19:10:10 | 江苏东方九天新能源材料有限公司 |  | 张建勇 |  | 1 | 1.06 | 0 | 32 | 1 | DU65240700052/1 | 1：排刀规格 32MM*19C 南通光阳（优钢 SK85） 2：成品内孔φ500MM，成品外径≤850MM 单托重量≤2吨;注：包装前先用塑料打包带横向打一道再包包装纸 ， 每一托成品上放一块300MM长的样品；厚度公差：+0.005mm/-0.01mm；宽度公差：+0/-0.1mm | 1 | 来料厚度公差偏低1.046mm | 是 | 是 | 3 | 1
分剪 | DL002407004323/7 | DL002407004323 | 东方分剪6# | 合格 | 合格品 | 乙 | 尹斌斌 | 0 | 221 |  | 0 | 0.254 | 80 | 1：排刀规格 80*6+102.4海金杜门 SPCC-Ni 镍层：A面1.9um / B面 0.38um，注：1.成品表面不允许有擦划伤 顶压伤 刀印 油污 2.成品按顺时针摆放，每一片用3*3MM的木条隔开，厚度公差+/-0.01mm，宽度公差+/-0.13mm |  | 31310013 | 镍钝化卷 | 0.254-SPCC | 31320013 | 镍钝化分切带 | 0.254-SPCC |  | 10 | MO002198 | MO002198-001-07 | FJ001 | 分剪模板 | 1684 | 2024-07-29 | 2024-07-30 | 3 | 2024-07-30 19:02:33 | 2024-07-30 19:03:35 | 江苏东方九天新能源材料有限公司 |  | 尹斌斌 |  | 1 | 0.254 | 0 | 80 | 1 | DL002407004323/7 | 1：排刀规格 80*6+102.4海金杜门 SPCC-Ni 镍层：A面1.9um / B面 0.38um，注：1.成品表面不允许有擦划伤 顶压伤 刀印 油污 2.成品按顺时针摆放，每一片用3*3MM的木条隔开，厚度公差+/-0.01mm，宽度公差+/-0.13mm | 1 |  | 是 | 是 | 2147 | 1
分剪 | DL002407004323/6 | DL002407004323 | 东方分剪6# | 合格 | 合格品 | 乙 | 尹斌斌 | 0 | 219 |  | 0 | 0.254 | 80 | 1：排刀规格 80*6+102.4海金杜门 SPCC-Ni 镍层：A面1.9um / B面 0.38um，注：1.成品表面不允许有擦划伤 顶压伤 刀印 油污 2.成品按顺时针摆放，每一片用3*3MM的木条隔开，厚度公差+/-0.01mm，宽度公差+/-0.13mm |  | 31310013 | 镍钝化卷 | 0.254-SPCC | 31320013 | 镍钝化分切带 | 0.254-SPCC |  | 10 | MO002198 | MO002198-001-06 | FJ001 | 分剪模板 | 1684 | 2024-07-29 | 2024-07-30 | 3 | 2024-07-30 19:02:33 | 2024-07-30 19:03:35 | 江苏东方九天新能源材料有限公司 |  | 尹斌斌 |  | 1 | 0.254 | 0 | 80 | 1 | DL002407004323/6 | 1：排刀规格 80*6+102.4海金杜门 SPCC-Ni 镍层：A面1.9um / B面 0.38um，注：1.成品表面不允许有擦划伤 顶压伤 刀印 油污 2.成品按顺时针摆放，每一片用3*3MM的木条隔开，厚度公差+/-0.01mm，宽度公差+/-0.13mm | 1 |  | 是 | 是 | 2147 | 1
分剪 | DL002407004323/5 | DL002407004323 | 东方分剪6# | 合格 | 合格品 | 乙 | 尹斌斌 | 0 | 282 |  | 0 | 0.254 | 102.4 | 1：排刀规格 80*6+102.4海金杜门 SPCC-Ni 镍层：A面1.9um / B面 0.38um，注：1.成品表面不允许有擦划伤 顶压伤 刀印 油污 2.成品按顺时针摆放，每一片用3*3MM的木条隔开，厚度公差+/-0.01mm，宽度公差+/-0.13mm |  | 31310013 | 镍钝化卷 | 0.254-SPCC | 31320013 | 镍钝化分切带 | 0.254-SPCC |  | 10 | MO002198 | MO002198-001-05 | FJ001 | 分剪模板 | 1684 | 2024-07-29 | 2024-07-30 | 3 | 2024-07-30 19:02:33 | 2024-07-30 19:03:35 | 江苏东方九天新能源材料有限公司 |  | 尹斌斌 |  | 1 | 0.254 | 0 | 102.4 | 1 | DL002407004323/5 | 1：排刀规格 80*6+102.4海金杜门 SPCC-Ni 镍层：A面1.9um / B面 0.38um，注：1.成品表面不允许有擦划伤 顶压伤 刀印 油污 2.成品按顺时针摆放，每一片用3*3MM的木条隔开，厚度公差+/-0.01mm，宽度公差+/-0.13mm | 1 |  | 是 | 是 | 2147 | 1
分剪 | DL002407004323/3 | DL002407004323 | 东方分剪6# | 合格 | 合格品 | 乙 | 尹斌斌 | 0 | 219 |  | 0 | 0.254 | 80 | 1：排刀规格 80*6+102.4海金杜门 SPCC-Ni 镍层：A面1.9um / B面 0.38um，注：1.成品表面不允许有擦划伤 顶压伤 刀印 油污 2.成品按顺时针摆放，每一片用3*3MM的木条隔开，厚度公差+/-0.01mm，宽度公差+/-0.13mm |  | 31310013 | 镍钝化卷 | 0.254-SPCC | 31320013 | 镍钝化分切带 | 0.254-SPCC |  | 10 | MO002198 | MO002198-001-03 | FJ001 | 分剪模板 | 1684 | 2024-07-29 | 2024-07-30 | 3 | 2024-07-30 19:02:33 | 2024-07-30 19:03:35 | 江苏东方九天新能源材料有限公司 |  | 尹斌斌 |  | 1 | 0.254 | 0 | 80 | 1 | DL002407004323/3 | 1：排刀规格 80*6+102.4海金杜门 SPCC-Ni 镍层：A面1.9um / B面 0.38um，注：1.成品表面不允许有擦划伤 顶压伤 刀印 油污 2.成品按顺时针摆放，每一片用3*3MM的木条隔开，厚度公差+/-0.01mm，宽度公差+/-0.13mm | 1 |  | 是 | 是 | 2147 | 1
分剪 | DL002407004323/1 | DL002407004323 | 东方分剪6# | 合格 | 合格品 | 乙 | 尹斌斌 | 0 | 216 |  | 0 | 0.254 | 80 | 1：排刀规格 80*6+102.4海金杜门 SPCC-Ni 镍层：A面1.9um / B面 0.38um，注：1.成品表面不允许有擦划伤 顶压伤 刀印 油污 2.成品按顺时针摆放，每一片用3*3MM的木条隔开，厚度公差+/-0.01mm，宽度公差+/-0.13mm |  | 31310013 | 镍钝化卷 | 0.254-SPCC | 31320013 | 镍钝化分切带 | 0.254-SPCC |  | 10 | MO002198 | MO002198-001-01 | FJ001 | 分剪模板 | 1684 | 2024-07-29 | 2024-07-30 | 3 | 2024-07-30 19:02:33 | 2024-07-30 19:03:35 | 江苏东方九天新能源材料有限公司 |  | 尹斌斌 |  | 1 | 0.254 | 0 | 80 | 1 | DL002407004323/1 | 1：排刀规格 80*6+102.4海金杜门 SPCC-Ni 镍层：A面1.9um / B面 0.38um，注：1.成品表面不允许有擦划伤 顶压伤 刀印 油污 2.成品按顺时针摆放，每一片用3*3MM的木条隔开，厚度公差+/-0.01mm，宽度公差+/-0.13mm | 1 |  | 是 | 是 | 2147 | 1
铬钝化 | JG122407034522 | JG12240703452 | 东方铬钝化950 | 合格 | 让步接收 | 甲 | 韩康 | 2780 | 2780 | 1 | 4870 | 0.1 | 760 | / | 亮斑，碱液斑，白斑 | 30210015 | 光亮卷 | 0.1-SPCC | 30110014 | 铬钝化卷 | 0.1-SPCC |  | 10 | MO002194 | MO002194-011-02 | GDH001 | 铬钝化模板 | 5640 | 2024-07-29 | 2024-07-29 | 5 | 2024-07-30 18:02:44 | 2024-07-30 18:56:12 | 江苏东方九天新能源材料有限公司 |  | 韩康 |  | 1 | 0.1 | 4870 | 760 | 1 | JG122407034522 |  | 1 | 亮斑碱液斑白斑 | 是 | 是 | 81 | 11
铬钝化 | JG122407034521 | JG12240703452 | 东方铬钝化950 | 合格 | 让步接收 | 甲 | 韩康 | 2831 | 2831 | 1 | 4930 | 0.1 | 760 | / | 碱液斑，白斑，亮斑 | 30210015 | 光亮卷 | 0.1-SPCC | 30110014 | 铬钝化卷 | 0.1-SPCC |  | 10 | MO002194 | MO002194-011-01 | GDH001 | 铬钝化模板 | 5640 | 2024-07-29 | 2024-07-29 | 5 | 2024-07-30 18:02:44 | 2024-07-30 18:56:12 | 江苏东方九天新能源材料有限公司 |  | 韩康 |  | 1 | 0.1 | 4930 | 760 | 1 | JG122407034521 |  | 1 | 碱液斑白斑亮斑 | 是 | 是 | 81 | 11
铬钝化 | JG122407010722 | JG12240701072 | 东方铬钝化950 | 合格 | 让步接收 | 甲 | 韩康 | 2833 | 2833 | 1 | 4840 | 0.1 | 760 | / | 亮斑,碱液斑,白斑,2300米横向589MM孔洞8.9平方毫米 | 30210015 | 光亮卷 | 0.1-SPCC | 30110014 | 铬钝化卷 | 0.1-SPCC |  | 10 | MO002194 | MO002194-010-02 | GDH001 | 铬钝化模板 | 5710 | 2024-07-29 | 2024-07-29 | 5 | 2024-07-30 17:20:45 | 2024-07-30 18:02:21 | 江苏东方九天新能源材料有限公司 |  | 韩康 |  | 1 | 0.1 | 4840 | 760 | 1 | JG122407010722 |  | 1 | 亮斑碱液斑白斑2300米横向589大小8.9 | 是 | 是 | 63 | 10
铬钝化 | JG122407010721 | JG12240701072 | 东方铬钝化950 | 合格 | 让步接收 | 甲 | 韩康 | 2860 | 2860 | 1 | 4870 | 0.1 | 760 | / | 碱液斑，白斑，亮斑 | 30210015 | 光亮卷 | 0.1-SPCC | 30110014 | 铬钝化卷 | 0.1-SPCC |  | 10 | MO002194 | MO002194-010-01 | GDH001 | 铬钝化模板 | 5710 | 2024-07-29 | 2024-07-29 | 5 | 2024-07-30 17:20:45 | 2024-07-30 18:02:21 | 江苏东方九天新能源材料有限公司 |  | 韩康 |  | 1 | 0.1 | 4870 | 760 | 1 | JG122407010721 |  | 1 | 碱液斑白斑亮斑 | 是 | 是 | 63 | 10
最终平整 | DL002407003222 | DL0024070032 | 东方750平整 | 合格 | 合格品 | 乙 | 龚政 | 2940 | 2940 | 1 | 4480 | 0.14 | 610 | 昆山富裕炜：750平整用超光棍Ra<0.1μm平整、厚度公差：0.135-0.145mm、硬度100-120HV,延伸＞30%，粗糙度Ra≤0.15μm |  | 20100082 | 轧硬 | 0.6*610-SPCC | 31010009 | 小品种钢卷 | 0.14-SPCC |  | 60 | MO001625 | MO001625-001-02-02 | XPZG001 | 小品种钢前处理模板 | 12220 | 2024-07-15 | 2024-07-15 | 3 | 2024-07-30 17:33:53 | 2024-07-30 17:34:49 | 江苏东方九天新能源材料有限公司 |  | 龚政 |  | 1 | 0.14 | 4480 | 610 | 1 | DL002407003222 | 昆山富裕炜0.14：厚度±0.005MM,HV100-120,C粗糙度≤0.15μ，卷重2-3吨 | 1 |  | 是 | 是 | 4197 | 1
最终平整 | DL002407003221 | DL0024070032 | 东方750平整 | 合格 | 合格品 | 乙 | 龚政 | 2960 | 2960 | 1 | 4500 | 0.14 | 610 | 昆山富裕炜：750平整用超光棍Ra<0.1μm平整、厚度公差：0.135-0.145mm、硬度100-120HV,延伸＞30%，粗糙度Ra≤0.15μm |  | 20100082 | 轧硬 | 0.6*610-SPCC | 31010009 | 小品种钢卷 | 0.14-SPCC |  | 60 | MO001625 | MO001625-001-02-01 | XPZG001 | 小品种钢前处理模板 | 12220 | 2024-07-15 | 2024-07-15 | 3 | 2024-07-30 17:33:53 | 2024-07-30 17:34:49 | 江苏东方九天新能源材料有限公司 |  | 龚政 |  | 1 | 0.14 | 4500 | 610 | 1 | DL002407003221 | 昆山富裕炜0.14：厚度±0.005MM,HV100-120,C粗糙度≤0.15μ，卷重2-3吨 | 1 |  | 是 | 是 | 4197 | 1
分剪 | DL002407001411/7 | DL002407001411 | 东方分剪6# | 合格 | 合格品 | 乙 | 尹斌斌 | 0 | 229 |  | 0 | 0.254 | 80 | 1：排刀规格 80*6+102.4海金杜门 SPCC-Ni 镍层：A面1.9um / B面 0.38um，注：1.成品表面不允许有擦划伤 顶压伤 刀印 油污 2.成品按顺时针摆放，每一片用3*3MM的木条隔开，厚度公差+/-0.01mm，宽度公差+/-0.13mm |  | 31310013 | 镍钝化卷 | 0.254-SPCC | 31320013 | 镍钝化分切带 | 0.254-SPCC |  | 10 | MO002198 | MO002198-002-07 | FJ001 | 分剪模板 | 1752 | 2024-07-29 | 2024-07-30 | 5 | 2024-07-30 17:08:18 | 2024-07-30 17:09:21 | 江苏东方九天新能源材料有限公司 |  | 尹斌斌 |  | 1 | 0.254 | 0 | 80 | 1 | DL002407001411/7 | 1：排刀规格 80*6+102.4海金杜门 SPCC-Ni 镍层：A面1.9um / B面 0.38um，注：1.成品表面不允许有擦划伤 顶压伤 刀印 油污 2.成品按顺时针摆放，每一片用3*3MM的木条隔开，厚度公差+/-0.01mm，宽度公差+/-0.13mm | 1 |  | 是 | 是 | 1 | 2
分剪 | DL002407001411/6 | DL002407001411 | 东方分剪6# | 合格 | 合格品 | 乙 | 尹斌斌 | 0 | 229 |  | 0 | 0.254 | 80 | 1：排刀规格 80*6+102.4海金杜门 SPCC-Ni 镍层：A面1.9um / B面 0.38um，注：1.成品表面不允许有擦划伤 顶压伤 刀印 油污 2.成品按顺时针摆放，每一片用3*3MM的木条隔开，厚度公差+/-0.01mm，宽度公差+/-0.13mm |  | 31310013 | 镍钝化卷 | 0.254-SPCC | 31320013 | 镍钝化分切带 | 0.254-SPCC |  | 10 | MO002198 | MO002198-002-06 | FJ001 | 分剪模板 | 1752 | 2024-07-29 | 2024-07-30 | 5 | 2024-07-30 17:08:18 | 2024-07-30 17:09:21 | 江苏东方九天新能源材料有限公司 |  | 尹斌斌 |  | 1 | 0.254 | 0 | 80 | 1 | DL002407001411/6 | 1：排刀规格 80*6+102.4海金杜门 SPCC-Ni 镍层：A面1.9um / B面 0.38um，注：1.成品表面不允许有擦划伤 顶压伤 刀印 油污 2.成品按顺时针摆放，每一片用3*3MM的木条隔开，厚度公差+/-0.01mm，宽度公差+/-0.13mm | 1 |  | 是 | 是 | 1 | 2
分剪 | DL002407001411/5 | DL002407001411 | 东方分剪6# | 合格 | 合格品 | 乙 | 尹斌斌 | 0 | 293 |  | 0 | 0.254 | 102.4 | 1：排刀规格 80*6+102.4海金杜门 SPCC-Ni 镍层：A面1.9um / B面 0.38um，注：1.成品表面不允许有擦划伤 顶压伤 刀印 油污 2.成品按顺时针摆放，每一片用3*3MM的木条隔开，厚度公差+/-0.01mm，宽度公差+/-0.13mm |  | 31310013 | 镍钝化卷 | 0.254-SPCC | 31320013 | 镍钝化分切带 | 0.254-SPCC |  | 10 | MO002198 | MO002198-002-05 | FJ001 | 分剪模板 | 1752 | 2024-07-29 | 2024-07-30 | 5 | 2024-07-30 17:08:18 | 2024-07-30 17:09:21 | 江苏东方九天新能源材料有限公司 |  | 尹斌斌 |  | 1 | 0.254 | 0 | 102.4 | 1 | DL002407001411/5 | 1：排刀规格 80*6+102.4海金杜门 SPCC-Ni 镍层：A面1.9um / B面 0.38um，注：1.成品表面不允许有擦划伤 顶压伤 刀印 油污 2.成品按顺时针摆放，每一片用3*3MM的木条隔开，厚度公差+/-0.01mm，宽度公差+/-0.13mm | 1 |  | 是 | 是 | 1 | 2
分剪 | DL002407001411/4 | DL002407001411 | 东方分剪6# | 合格 | 合格品 | 乙 | 尹斌斌 | 0 | 226 |  | 0 | 0.254 | 80 | 1：排刀规格 80*6+102.4海金杜门 SPCC-Ni 镍层：A面1.9um / B面 0.38um，注：1.成品表面不允许有擦划伤 顶压伤 刀印 油污 2.成品按顺时针摆放，每一片用3*3MM的木条隔开，厚度公差+/-0.01mm，宽度公差+/-0.13mm |  | 31310013 | 镍钝化卷 | 0.254-SPCC | 31320013 | 镍钝化分切带 | 0.254-SPCC |  | 10 | MO002198 | MO002198-002-04 | FJ001 | 分剪模板 | 1752 | 2024-07-29 | 2024-07-30 | 5 | 2024-07-30 17:08:18 | 2024-07-30 17:09:21 | 江苏东方九天新能源材料有限公司 |  | 尹斌斌 |  | 1 | 0.254 | 0 | 80 | 1 | DL002407001411/4 | 1：排刀规格 80*6+102.4海金杜门 SPCC-Ni 镍层：A面1.9um / B面 0.38um，注：1.成品表面不允许有擦划伤 顶压伤 刀印 油污 2.成品按顺时针摆放，每一片用3*3MM的木条隔开，厚度公差+/-0.01mm，宽度公差+/-0.13mm | 1 |  | 是 | 是 | 1 | 2
分剪 | DL002407001411/3 | DL002407001411 | 东方分剪6# | 合格 | 合格品 | 乙 | 尹斌斌 | 0 | 226 |  | 0 | 0.254 | 80 | 1：排刀规格 80*6+102.4海金杜门 SPCC-Ni 镍层：A面1.9um / B面 0.38um，注：1.成品表面不允许有擦划伤 顶压伤 刀印 油污 2.成品按顺时针摆放，每一片用3*3MM的木条隔开，厚度公差+/-0.01mm，宽度公差+/-0.13mm |  | 31310013 | 镍钝化卷 | 0.254-SPCC | 31320013 | 镍钝化分切带 | 0.254-SPCC |  | 10 | MO002198 | MO002198-002-03 | FJ001 | 分剪模板 | 1752 | 2024-07-29 | 2024-07-30 | 5 | 2024-07-30 17:08:18 | 2024-07-30 17:09:21 | 江苏东方九天新能源材料有限公司 |  | 尹斌斌 |  | 1 | 0.254 | 0 | 80 | 1 | DL002407001411/3 | 1：排刀规格 80*6+102.4海金杜门 SPCC-Ni 镍层：A面1.9um / B面 0.38um，注：1.成品表面不允许有擦划伤 顶压伤 刀印 油污 2.成品按顺时针摆放，每一片用3*3MM的木条隔开，厚度公差+/-0.01mm，宽度公差+/-0.13mm | 1 |  | 是 | 是 | 1 | 2
分剪 | DL002407001411/2 | DL002407001411 | 东方分剪6# | 合格 | 合格品 | 乙 | 尹斌斌 | 0 | 226 |  | 0 | 0.254 | 80 | 1：排刀规格 80*6+102.4海金杜门 SPCC-Ni 镍层：A面1.9um / B面 0.38um，注：1.成品表面不允许有擦划伤 顶压伤 刀印 油污 2.成品按顺时针摆放，每一片用3*3MM的木条隔开，厚度公差+/-0.01mm，宽度公差+/-0.13mm |  | 31310013 | 镍钝化卷 | 0.254-SPCC | 31320013 | 镍钝化分切带 | 0.254-SPCC |  | 10 | MO002198 | MO002198-002-02 | FJ001 | 分剪模板 | 1752 | 2024-07-29 | 2024-07-30 | 5 | 2024-07-30 17:08:18 | 2024-07-30 17:09:21 | 江苏东方九天新能源材料有限公司 |  | 尹斌斌 |  | 1 | 0.254 | 0 | 80 | 1 | DL002407001411/2 | 1：排刀规格 80*6+102.4海金杜门 SPCC-Ni 镍层：A面1.9um / B面 0.38um，注：1.成品表面不允许有擦划伤 顶压伤 刀印 油污 2.成品按顺时针摆放，每一片用3*3MM的木条隔开，厚度公差+/-0.01mm，宽度公差+/-0.13mm | 1 |  | 是 | 是 | 1 | 2
分剪 | DL002407001411/1 | DL002407001411 | 东方分剪6# | 合格 | 合格品 | 乙 | 尹斌斌 | 0 | 224 |  | 0 | 0.254 | 80 | 1：排刀规格 80*6+102.4海金杜门 SPCC-Ni 镍层：A面1.9um / B面 0.38um，注：1.成品表面不允许有擦划伤 顶压伤 刀印 油污 2.成品按顺时针摆放，每一片用3*3MM的木条隔开，厚度公差+/-0.01mm，宽度公差+/-0.13mm |  | 31310013 | 镍钝化卷 | 0.254-SPCC | 31320013 | 镍钝化分切带 | 0.254-SPCC |  | 10 | MO002198 | MO002198-002-01 | FJ001 | 分剪模板 | 1752 | 2024-07-29 | 2024-07-30 | 5 | 2024-07-30 17:08:18 | 2024-07-30 17:09:21 | 江苏东方九天新能源材料有限公司 |  | 尹斌斌 |  | 1 | 0.254 | 0 | 80 | 1 | DL002407001411/1 | 1：排刀规格 80*6+102.4海金杜门 SPCC-Ni 镍层：A面1.9um / B面 0.38um，注：1.成品表面不允许有擦划伤 顶压伤 刀印 油污 2.成品按顺时针摆放，每一片用3*3MM的木条隔开，厚度公差+/-0.01mm，宽度公差+/-0.13mm | 1 |  | 是 | 是 | 1 | 2
铬钝化 | JG12240701021 | JG12240701021 | 东方铬钝化950 | 合格 | 让步接收 | 甲 | 韩康 | 4850 | 4831 | 0.9961 | 6900 | 0.125 | 760 | / | 白斑,碱液斑,亮斑,色差,小黄点,锈点 | 30210004 | 光亮卷 | 0.125-SPCC | 30110004 | 铬钝化卷 | 0.125-SPCC |  | 10 | MO002195 | MO002195-001 | GDH001 | 铬钝化模板 | 4850 | 2024-07-29 | 2024-07-29 | 5 | 2024-07-30 16:10:45 | 2024-07-30 16:53:28 | 江苏东方九天新能源材料有限公司 | 268030 | 韩康 |  |  | 0.125 | 0 | 760 | 1 | JG12240701021 |  | 1 | 白斑碱液斑亮斑色差小黄点锈点 | 是 | 是 | 43 | 1
最终冷轧 | DL00240700222 | DL0024070022 | 东方650轧机 | 合格 | 让步接收 | 乙 | 顾峰 | 6070 | 6020 | 0.9918 | 5100 | 0.25 | 610 | 昆山泰德通：650轧机中间道次用普光辊(Ra0.2-0.3um)轧制,最后一道建议用Ra0.8-1.0μm毛化辊轧制0.25mm（0.6-0.42-0.29-0.25）厚度公差：0.245-0.250mm、转脱脂 | X细划伤(细划伤),A暗线印(暗线印),Z振纹(轻振纹),H横辊印(横辊印强光下明显),C挫伤(挫伤),B白斑(白斑),S色差(色差) | 20100082 | 轧硬 | 0.6*610-SPCC | 20600019 | 镍钝化卷半成品 | 0.25-SPCC |  | 20 | MO002093 | MO002093-001-02 | XPZG001 | 小品种钢前处理模板 | 12165 | 2024-07-26 | 2024-08-12 | 3 | 2024-07-30 16:47:10 | 2024-07-30 16:49:07 | 江苏东方九天新能源材料有限公司 | 261926 | 顾峰 |  |  | 0.6 | 2130 | 610 | 1 | DL00240700222 | 昆山泰德通:（0.25*610）厚度±0.005，HV90-110,粗糙度0.5-0.7 |  | X细划伤(细划伤),A暗线印(暗线印),Z振纹(轻振纹),H横辊印(横辊印强光下明显),C挫伤(挫伤),B白斑(白斑),S色差(色差) |  |  | 1912 | 1
最终脱脂 | JL1224030180 | JL1224030180 | 东方950脱脂1# | 合格 | 合格品 | 乙 | 何晓健,张东兵 | 5430 | 5310 | 0.9779 | 3500 | 0.3 | 650 | 摩丁普信：脱脂（单位张力6.7）、转退火 |  | 20100026 | 轧硬 | 0.4*650-SPCC | 31010041 | 小品种钢卷 | 0.3-SPCC |  | 30 | MO001363 | MO001363-005 | XPZG001 | 小品种钢前处理模板 | 5470 | 2024-07-08 | 2024-07-23 | 5 | 2024-07-30 16:11:56 | 2024-07-30 16:12:22 | 江苏东方九天新能源材料有限公司 | 227541 | 何晓健 |  |  | 0.3 | 3500 | 650 | 1 | JL1224030180 | 摩丁普信：（0.3*650）厚度+0.003/-0.007，HV90-110,粗度0.5-0.8 |  |  | 否 | 否 | 2730 | 5
铬钝化 | JG122407010623 | JG12240701062 | 东方铬钝化950 | 合格 | 合格品 | 甲 | 韩康 | 2700 | 2700 | 1 | 4720 | 0.1 | 760 | / |  | 30210015 | 光亮卷 | 0.1-SPCC | 30110014 | 铬钝化卷 | 0.1-SPCC |  | 10 | MO002194 | MO002194-004-03 | GDH001 | 铬钝化模板 | 8240 | 2024-07-29 | 2024-07-29 | 5 | 2024-07-30 14:38:48 | 2024-07-30 16:10:31 | 江苏东方九天新能源材料有限公司 |  | 韩康 |  | 1 | 0.1 | 4720 | 760 | 1 | JG122407010623 |  | 1 | 白斑碱液斑亮斑 | 是 | 是 | 122 | 4
铬钝化 | JG122407010622 | JG12240701062 | 东方铬钝化950 | 合格 | 合格品 | 甲 | 韩康 | 2755 | 2755 | 1 | 4800 | 0.1 | 760 | / |  | 30210015 | 光亮卷 | 0.1-SPCC | 30110014 | 铬钝化卷 | 0.1-SPCC |  | 10 | MO002194 | MO002194-004-02 | GDH001 | 铬钝化模板 | 8240 | 2024-07-29 | 2024-07-29 | 5 | 2024-07-30 14:38:48 | 2024-07-30 16:10:31 | 江苏东方九天新能源材料有限公司 |  | 韩康 |  | 1 | 0.1 | 4800 | 760 | 1 | JG122407010622 |  | 1 | 亮斑碱液斑白斑 | 是 | 是 | 122 | 4
铬钝化 | JG122407010621 | JG12240701062 | 东方铬钝化950 | 合格 | 合格品 | 甲 | 韩康 | 2755 | 2755 | 1 | 4800 | 0.1 | 760 | / |  | 30210015 | 光亮卷 | 0.1-SPCC | 30110014 | 铬钝化卷 | 0.1-SPCC |  | 10 | MO002194 | MO002194-004-01 | GDH001 | 铬钝化模板 | 8240 | 2024-07-29 | 2024-07-29 | 5 | 2024-07-30 14:38:48 | 2024-07-30 16:10:31 | 江苏东方九天新能源材料有限公司 |  | 韩康 |  | 1 | 0.1 | 4800 | 760 | 1 | JG122407010621 |  | 1 | 碱液斑白斑亮斑 | 是 | 是 | 122 | 4
最终平整 | DL1224070039 | DL1224070039 | 东方850平整 | 合格 | 让步接收 | 乙 | 鞠承 | 4330 | 4320 | 0.9977 | 8150 | 0.13 | 533 | 浙江银轮：850平整建议用Ra1.0-1.2μm毛化辊，厚度公差：0.12-0.14mm，HV90-110，粗糙度0.5-0.7μm. | 板面振纹，表面乳化斑，亮斑表面偶有亮斑，尾部600米操10-25CM缩芯粘钢印重，下表面操20CM处细划伤平后淡 | 20200003 | 小品种钢半成品 | 0.13-SPCC | 31010007 | 小品种钢卷 | 0.13-SPCC |  | 60 | MO002080 | MO002080-010 | XPZG001 | 小品种钢前处理模板 | 4330 | 2024-07-26 | 2024-08-05 | 5 | 2024-07-30 16:06:28 | 2024-07-30 16:09:16 | 江苏东方九天新能源材料有限公司 | 261540 | 鞠承 |  |  | 0.13 | 8160 | 533 | 1 | DL1224070039 | 浙江银轮0.13*533：退火，平整两道工序。 | 1 | Z振纹(板面),R乳化斑(来料表面),L亮斑(来料表面偶有亮斑),Y氧化边(两边),N粘钢折印(尾600米操10-25CM缩芯粘钢印重),X细划伤(来料下表面操20CM处细划伤平后淡) | 是 | 是 | 2529 | 10
最终冷轧 | JG1224070413 | JG1224070413 | 东方850轧机 | 合格 | 合格品 | 乙 | 肖勋民 | 13605 | 13570 | 0.9974 | 24901 | 0.1 | 710 | 850轧机普光辊(Ra0.4-0.6μm)轧制0.1mm(0.4-0.25-0.15-0.115-0.1) |  | 20100028 | 轧硬 | 0.4*710-SPCC | 30210015 | 光亮卷 | 0.1-SPCC |  | 30 | MO001989 | MO001989-009 | GLJ002 | 东方光亮卷前处理（0.4轧0.1mm) | 13625 | 2024-07-24 | 2024-08-08 | 5 | 2024-07-30 16:03:40 | 2024-07-30 16:08:36 | 江苏东方九天新能源材料有限公司 | 256315 | 肖勋民 |  |  | 0.4 | 6170 | 710 | 1 | JG1224070413 | 轧0.1，米数控制在24900-25000米，脱脂平均分包 |  |  | 否 | 否 | 5830 | 9
分剪 | DL002407001023/7 | DL002407001023 | 东方分剪6# | 合格 | 合格品 | 乙 | 尹斌斌 | 0 | 226 |  | 0 | 0.254 | 80 | 1：排刀规格 80*6+102.4海金杜门 SPCC-Ni 镍层：A面1.9um / B面 0.38um，注：1.成品表面不允许有擦划伤 顶压伤 刀印 油污 2.成品按顺时针摆放，每一片用3*3MM的木条隔开，厚度公差+/-0.01mm，宽度公差+/-0.13mm |  | 31310013 | 镍钝化卷 | 0.254-SPCC | 31320013 | 镍钝化分切带 | 0.254-SPCC |  | 10 | MO002198 | MO002198-006-07 | FJ001 | 分剪模板 | 1746 | 2024-07-29 | 2024-07-30 | 3 | 2024-07-30 15:49:30 | 2024-07-30 15:51:08 | 江苏东方九天新能源材料有限公司 |  | 尹斌斌 |  | 1 | 0.254 | 0 | 80 | 1 | DL002407001023/7 | 1：排刀规格 80*6+102.4海金杜门 SPCC-Ni 镍层：A面1.9um / B面 0.38um，注：1.成品表面不允许有擦划伤 顶压伤 刀印 油污 2.成品按顺时针摆放，每一片用3*3MM的木条隔开，厚度公差+/-0.01mm，宽度公差+/-0.13mm | 1 |  | 是 | 是 | 3125 | 6
分剪 | DL002407001023/6 | DL002407001023 | 东方分剪6# | 合格 | 合格品 | 乙 | 尹斌斌 | 0 | 229 |  | 0 | 0.254 | 80 | 1：排刀规格 80*6+102.4海金杜门 SPCC-Ni 镍层：A面1.9um / B面 0.38um，注：1.成品表面不允许有擦划伤 顶压伤 刀印 油污 2.成品按顺时针摆放，每一片用3*3MM的木条隔开，厚度公差+/-0.01mm，宽度公差+/-0.13mm |  | 31310013 | 镍钝化卷 | 0.254-SPCC | 31320013 | 镍钝化分切带 | 0.254-SPCC |  | 10 | MO002198 | MO002198-006-06 | FJ001 | 分剪模板 | 1746 | 2024-07-29 | 2024-07-30 | 3 | 2024-07-30 15:49:30 | 2024-07-30 15:51:08 | 江苏东方九天新能源材料有限公司 |  | 尹斌斌 |  | 1 | 0.254 | 0 | 80 | 1 | DL002407001023/6 | 1：排刀规格 80*6+102.4海金杜门 SPCC-Ni 镍层：A面1.9um / B面 0.38um，注：1.成品表面不允许有擦划伤 顶压伤 刀印 油污 2.成品按顺时针摆放，每一片用3*3MM的木条隔开，厚度公差+/-0.01mm，宽度公差+/-0.13mm | 1 |  | 是 | 是 | 3125 | 6
分剪 | DL002407001023/5 | DL002407001023 | 东方分剪6# | 合格 | 合格品 | 乙 | 尹斌斌 | 0 | 294 |  | 0 | 0.254 | 102.4 | 1：排刀规格 80*6+102.4海金杜门 SPCC-Ni 镍层：A面1.9um / B面 0.38um，注：1.成品表面不允许有擦划伤 顶压伤 刀印 油污 2.成品按顺时针摆放，每一片用3*3MM的木条隔开，厚度公差+/-0.01mm，宽度公差+/-0.13mm |  | 31310013 | 镍钝化卷 | 0.254-SPCC | 31320013 | 镍钝化分切带 | 0.254-SPCC |  | 10 | MO002198 | MO002198-006-05 | FJ001 | 分剪模板 | 1746 | 2024-07-29 | 2024-07-30 | 3 | 2024-07-30 15:49:30 | 2024-07-30 15:51:08 | 江苏东方九天新能源材料有限公司 |  | 尹斌斌 |  | 1 | 0.254 | 0 | 102.4 | 1 | DL002407001023/5 | 1：排刀规格 80*6+102.4海金杜门 SPCC-Ni 镍层：A面1.9um / B面 0.38um，注：1.成品表面不允许有擦划伤 顶压伤 刀印 油污 2.成品按顺时针摆放，每一片用3*3MM的木条隔开，厚度公差+/-0.01mm，宽度公差+/-0.13mm | 1 |  | 是 | 是 | 3125 | 6
分剪 | DL002407001023/4 | DL002407001023 | 东方分剪6# | 合格 | 合格品 | 乙 | 尹斌斌 | 0 | 230 |  | 0 | 0.254 | 80 | 1：排刀规格 80*6+102.4海金杜门 SPCC-Ni 镍层：A面1.9um / B面 0.38um，注：1.成品表面不允许有擦划伤 顶压伤 刀印 油污 2.成品按顺时针摆放，每一片用3*3MM的木条隔开，厚度公差+/-0.01mm，宽度公差+/-0.13mm |  | 31310013 | 镍钝化卷 | 0.254-SPCC | 31320013 | 镍钝化分切带 | 0.254-SPCC |  | 10 | MO002198 | MO002198-006-04 | FJ001 | 分剪模板 | 1746 | 2024-07-29 | 2024-07-30 | 3 | 2024-07-30 15:49:30 | 2024-07-30 15:51:08 | 江苏东方九天新能源材料有限公司 |  | 尹斌斌 |  | 1 | 0.254 | 0 | 80 | 1 | DL002407001023/4 | 1：排刀规格 80*6+102.4海金杜门 SPCC-Ni 镍层：A面1.9um / B面 0.38um，注：1.成品表面不允许有擦划伤 顶压伤 刀印 油污 2.成品按顺时针摆放，每一片用3*3MM的木条隔开，厚度公差+/-0.01mm，宽度公差+/-0.13mm | 1 |  | 是 | 是 | 3125 | 6
分剪 | DL002407001023/3 | DL002407001023 | 东方分剪6# | 合格 | 合格品 | 乙 | 尹斌斌 | 0 | 231 |  | 0 | 0.254 | 80 | 1：排刀规格 80*6+102.4海金杜门 SPCC-Ni 镍层：A面1.9um / B面 0.38um，注：1.成品表面不允许有擦划伤 顶压伤 刀印 油污 2.成品按顺时针摆放，每一片用3*3MM的木条隔开，厚度公差+/-0.01mm，宽度公差+/-0.13mm |  | 31310013 | 镍钝化卷 | 0.254-SPCC | 31320013 | 镍钝化分切带 | 0.254-SPCC |  | 10 | MO002198 | MO002198-006-03 | FJ001 | 分剪模板 | 1746 | 2024-07-29 | 2024-07-30 | 3 | 2024-07-30 15:49:30 | 2024-07-30 15:51:08 | 江苏东方九天新能源材料有限公司 |  | 尹斌斌 |  | 1 | 0.254 | 0 | 80 | 1 | DL002407001023/3 | 1：排刀规格 80*6+102.4海金杜门 SPCC-Ni 镍层：A面1.9um / B面 0.38um，注：1.成品表面不允许有擦划伤 顶压伤 刀印 油污 2.成品按顺时针摆放，每一片用3*3MM的木条隔开，厚度公差+/-0.01mm，宽度公差+/-0.13mm | 1 |  | 是 | 是 | 3125 | 6
分剪 | DL002407001023/2 | DL002407001023 | 东方分剪6# | 合格 | 合格品 | 乙 | 尹斌斌 | 0 | 231 |  | 0 | 0.254 | 80 | 1：排刀规格 80*6+102.4海金杜门 SPCC-Ni 镍层：A面1.9um / B面 0.38um，注：1.成品表面不允许有擦划伤 顶压伤 刀印 油污 2.成品按顺时针摆放，每一片用3*3MM的木条隔开，厚度公差+/-0.01mm，宽度公差+/-0.13mm |  | 31310013 | 镍钝化卷 | 0.254-SPCC | 31320013 | 镍钝化分切带 | 0.254-SPCC |  | 10 | MO002198 | MO002198-006-02 | FJ001 | 分剪模板 | 1746 | 2024-07-29 | 2024-07-30 | 3 | 2024-07-30 15:49:30 | 2024-07-30 15:51:08 | 江苏东方九天新能源材料有限公司 |  | 尹斌斌 |  | 1 | 0.254 | 0 | 80 | 1 | DL002407001023/2 | 1：排刀规格 80*6+102.4海金杜门 SPCC-Ni 镍层：A面1.9um / B面 0.38um，注：1.成品表面不允许有擦划伤 顶压伤 刀印 油污 2.成品按顺时针摆放，每一片用3*3MM的木条隔开，厚度公差+/-0.01mm，宽度公差+/-0.13mm | 1 |  | 是 | 是 | 3125 | 6
最终平整 | DL1224070042 | DL1224070042 | 东方850平整 | 合格 | 让步接收 | 乙 | 鞠承 | 4400 | 4390 | 0.9977 | 8320 | 0.13 | 533 | 浙江银轮：850平整建议用Ra1.0-1.2μm毛化辊，厚度公差：0.12-0.14mm，HV90-110，粗糙度0.5-0.7μm. | 来料表面振纹，来料表面乳化斑，板面白斑，来料表面油斑印 | 20200003 | 小品种钢半成品 | 0.13-SPCC | 31010007 | 小品种钢卷 | 0.13-SPCC |  | 60 | MO002080 | MO002080-008 | XPZG001 | 小品种钢前处理模板 | 4400 | 2024-07-26 | 2024-08-05 | 5 | 2024-07-30 15:08:27 | 2024-07-30 15:10:23 | 江苏东方九天新能源材料有限公司 | 261542 | 鞠承 |  |  | 0.13 | 8260 | 533 | 1 | DL1224070042 | 浙江银轮0.13*533：退火，平整两道工序。 | 1 | Z振纹(来料表面),R乳化斑(来料表面),Y氧化边(两边),B白斑(板面),Y油斑(来料表面油斑印) | 是 | 是 | 2859 | 8
铬钝化 | JG1224070101213 | JG122407010121 | 东方铬钝化950 | 合格 | 合格品 | 甲 | 韩康 | 2475 | 2475 | 1 | 4310 | 0.1 | 760 | / |  | 30210015 | 光亮卷 | 0.1-SPCC | 30110014 | 铬钝化卷 | 0.1-SPCC |  | 10 | MO002194 | MO002194-005-03 | GDH001 | 铬钝化模板 | 7560 | 2024-07-29 | 2024-07-29 | 5 | 2024-07-30 12:58:30 | 2024-07-30 14:38:29 | 江苏东方九天新能源材料有限公司 |  | 韩康 |  | 1 | 0.1 | 4310 | 760 | 1 | JG1224070101213 |  | 1 | 碱液斑白斑亮斑 | 是 | 是 | 133 | 5
铬钝化 | JG1224070101212 | JG122407010121 | 东方铬钝化950 | 合格 | 合格品 | 甲 | 韩康 | 2515 | 2515 | 1 | 4360 | 0.1 | 760 | / |  | 30210015 | 光亮卷 | 0.1-SPCC | 30110014 | 铬钝化卷 | 0.1-SPCC |  | 10 | MO002194 | MO002194-005-02 | GDH001 | 铬钝化模板 | 7560 | 2024-07-29 | 2024-07-29 | 5 | 2024-07-30 12:58:30 | 2024-07-30 14:38:29 | 江苏东方九天新能源材料有限公司 |  | 韩康 |  | 1 | 0.1 | 4360 | 760 | 1 | JG1224070101212 |  | 1 | 碱液斑亮斑白斑 | 是 | 是 | 133 | 5
铬钝化 | JG1224070101211 | JG122407010121 | 东方铬钝化950 | 合格 | 合格品 | 甲 | 韩康 | 2533 | 2533 | 1 | 4360 | 0.1 | 760 | / |  | 30210015 | 光亮卷 | 0.1-SPCC | 30110014 | 铬钝化卷 | 0.1-SPCC |  | 10 | MO002194 | MO002194-005-01 | GDH001 | 铬钝化模板 | 7560 | 2024-07-29 | 2024-07-29 | 5 | 2024-07-30 12:58:30 | 2024-07-30 14:38:29 | 江苏东方九天新能源材料有限公司 |  | 韩康 |  | 1 | 0.1 | 4360 | 760 | 1 | JG1224070101211 |  | 1 | 碱液斑白斑亮斑 | 是 | 是 | 133 | 5
最终冷轧 | JL1224030180 | JL1224030180 | 东方650轧机 | 合格 | 合格品 | 乙 | 朱明 | 5465 | 5430 | 0.9936 | 3500 | 0.3 | 650 | 摩丁普信：650轧机中间道次普光辊（Ra0.2-0.3μm)轧制，最后一道用Ra0.8-1.0μm毛化辊轧至0.303mm（0.4-0.34-0.303）厚度公差：0.298-0.303mm，板面粗糙度控制在Ra0.45-0.65μm,转脱脂 |  | 20100026 | 轧硬 | 0.4*650-SPCC | 31010041 | 小品种钢卷 | 0.3-SPCC |  | 20 | MO001363 | MO001363-005 | XPZG001 | 小品种钢前处理模板 | 5470 | 2024-07-08 | 2024-07-23 | 5 | 2024-07-30 10:30:54 | 2024-07-30 14:28:03 | 江苏东方九天新能源材料有限公司 | 227541 | 朱明 |  |  | 0.4 | 2700 | 650 | 1 | JL1224030180 | 摩丁普信：（0.3*650）厚度+0.003/-0.007，HV90-110,粗度0.5-0.8 |  |  | 否 | 否 | 2730 | 5
最终平整 | DL002407003112 | DL0024070031 | 东方750平整 | 其他入库 | 成品退库 | 乙 | 龚政 | 3000 | 3000 | 1 | 4400 | 0.15 | 610 | 东莞鸿力：750平整用超光棍Ra<0.1μm平整、厚度公差：0.14-0.15mm、硬度90-110HV,粗糙度Ra≤0.15μm。 | 2800米后多处不规律顶伤粘钢印，下表面传侧10cm线印明显发白，4100带中处长脱皮，3800米后线边3cm粘钢折印，来料色差线印 | 20100082 | 轧硬 | 0.6*610-SPCC | 31010010 | 小品种钢卷 | 0.15-SPCC |  | 60 | MO001608 | MO001608-003-01-02 | XPZG001 | 小品种钢前处理模板 | 12210 | 2024-07-15 | 2024-07-15 | 3 | 2024-07-30 14:18:21 | 2024-07-30 14:21:25 | 江苏东方九天新能源材料有限公司 |  | 龚政 |  | 1 | 0.15 | 4400 | 610 | 1 | DL002407003112 | 东莞鸿力：厚度-0.01，HV90-110粗糙度≤0.15，卷重在2-3.5吨 | 1 |  | 是 | 是 | 5316 | 3
最终平整 | DL002407003111 | DL0024070031 | 东方750平整 | 其他入库 | 成品退库 | 乙 | 龚政 | 2890 | 2890 | 1 | 4250 | 0.15 | 610 | 东莞鸿力：750平整用超光棍Ra<0.1μm平整、厚度公差：0.14-0.15mm、硬度90-110HV,粗糙度Ra≤0.15μm。 | 下表面偶有细划伤，不明显，色差 条印，轻振纹，横辊印，680-720米操边10cm左右内针尖印短划伤，操边轻起筋，白斑，上表面带中处白条印，3000米后跑卷，偶有明显挫伤 | 20100082 | 轧硬 | 0.6*610-SPCC | 31010010 | 小品种钢卷 | 0.15-SPCC |  | 60 | MO001608 | MO001608-003-01-01 | XPZG001 | 小品种钢前处理模板 | 12210 | 2024-07-15 | 2024-07-15 | 3 | 2024-07-30 14:18:21 | 2024-07-30 14:21:25 | 江苏东方九天新能源材料有限公司 |  | 龚政 |  | 1 | 0.15 | 4250 | 610 | 1 | DL002407003111 | 东莞鸿力：厚度-0.01，HV90-110粗糙度≤0.15，卷重在2-3.5吨 | 1 | X细划伤(来料下表面偶有细划伤，不明显),S色差条印(),Z振纹(来料轻振纹，横辊印),Z针尖印(680-720米操边10cm左右内针尖印短划伤),Q起筋(操边轻起筋),B白斑(),S色差(),B白条纹(来料上表面带中处白条印),C挫伤(3000米后来料跑卷，偶有搓伤明显) | 是 | 是 | 5316 | 3
最终脱脂 | JL1224030194 | JL1224030194 | 东方950脱脂1# | 其他入库 | 半成品退库 | 乙 | 何晓健,张东兵 | 5600 | 5500 | 0.9821 | 3680 | 0.3 | 650 | 摩丁普信：脱脂（单位张力6.7）、转退火 | X细划伤(反面中间和传动侧2条持续划伤),X线条印(反面多条线印明显) | 20100026 | 轧硬 | 0.4*650-SPCC | 20200040 | 小品种钢半成品 | 0.3-SPCC |  | 30 | MO001363 | MO001363-015 | XPZG001 | 小品种钢前处理模板 | 5650 | 2024-07-08 | 2024-07-23 | 5 | 2024-07-30 13:57:25 | 2024-07-30 14:18:01 | 江苏东方九天新能源材料有限公司 | 227555 | 何晓健 |  |  | 0.3 | 3700 | 650 | 1 | JL1224030194 | 摩丁普信：（0.3*650）厚度+0.003/-0.007，HV90-110,粗度0.5-0.8 | 1 | X细划伤(反面中间和传动侧2条持续划伤),X线条印(反面多条线印明显) | 是 | 是 | 24 | 15
分剪 | DL0024070011111/7 | DL0024070011111 | 东方分剪6# | 合格 | 合格品 | 乙 | 尹斌斌 | 0 | 251 |  | 0 | 0.254 | 80 | 1：排刀规格 80*6+102.4海金杜门 SPCC-Ni 镍层：A面1.9um / B面 0.38um，注：1.成品表面不允许有擦划伤 顶压伤 刀印 油污 2.成品按顺时针摆放，每一片用3*3MM的木条隔开，厚度公差+/-0.01mm，宽度公差+/-0.13mm |  | 31310013 | 镍钝化卷 | 0.254-SPCC | 31320013 | 镍钝化分切带 | 0.254-SPCC |  | 10 | MO002165 | MO002165-006-07 | FJ001 | 分剪模板 | 1936 | 2024-07-29 | 2024-07-29 | 3 | 2024-07-30 14:14:46 | 2024-07-30 14:16:02 | 江苏东方九天新能源材料有限公司 |  | 尹斌斌 |  | 1 | 0.254 | 0 | 80 | 1 | DL0024070011111/7 | 1：排刀规格 80*6+102.4海金杜门 SPCC-Ni 镍层：A面1.9um / B面 0.38um，注：1.成品表面不允许有擦划伤 顶压伤 刀印 油污 2.成品按顺时针摆放，每一片用3*3MM的木条隔开，厚度公差+/-0.01mm，宽度公差+/-0.13mm | 1 |  | 是 | 是 | 3170 | 6
分剪 | DL0024070011111/6 | DL0024070011111 | 东方分剪6# | 合格 | 合格品 | 乙 | 尹斌斌 | 0 | 253 |  | 0 | 0.254 | 80 | 1：排刀规格 80*6+102.4海金杜门 SPCC-Ni 镍层：A面1.9um / B面 0.38um，注：1.成品表面不允许有擦划伤 顶压伤 刀印 油污 2.成品按顺时针摆放，每一片用3*3MM的木条隔开，厚度公差+/-0.01mm，宽度公差+/-0.13mm |  | 31310013 | 镍钝化卷 | 0.254-SPCC | 31320013 | 镍钝化分切带 | 0.254-SPCC |  | 10 | MO002165 | MO002165-006-06 | FJ001 | 分剪模板 | 1936 | 2024-07-29 | 2024-07-29 | 3 | 2024-07-30 14:14:46 | 2024-07-30 14:16:02 | 江苏东方九天新能源材料有限公司 |  | 尹斌斌 |  | 1 | 0.254 | 0 | 80 | 1 | DL0024070011111/6 | 1：排刀规格 80*6+102.4海金杜门 SPCC-Ni 镍层：A面1.9um / B面 0.38um，注：1.成品表面不允许有擦划伤 顶压伤 刀印 油污 2.成品按顺时针摆放，每一片用3*3MM的木条隔开，厚度公差+/-0.01mm，宽度公差+/-0.13mm | 1 |  | 是 | 是 | 3170 | 6
分剪 | DL0024070011111/5 | DL0024070011111 | 东方分剪6# | 合格 | 合格品 | 乙 | 尹斌斌 | 0 | 326 |  | 0 | 0.254 | 102.4 | 1：排刀规格 80*6+102.4海金杜门 SPCC-Ni 镍层：A面1.9um / B面 0.38um，注：1.成品表面不允许有擦划伤 顶压伤 刀印 油污 2.成品按顺时针摆放，每一片用3*3MM的木条隔开，厚度公差+/-0.01mm，宽度公差+/-0.13mm |  | 31310013 | 镍钝化卷 | 0.254-SPCC | 31320013 | 镍钝化分切带 | 0.254-SPCC |  | 10 | MO002165 | MO002165-006-05 | FJ001 | 分剪模板 | 1936 | 2024-07-29 | 2024-07-29 | 3 | 2024-07-30 14:14:46 | 2024-07-30 14:16:02 | 江苏东方九天新能源材料有限公司 |  | 尹斌斌 |  | 1 | 0.254 | 0 | 102.4 | 1 | DL0024070011111/5 | 1：排刀规格 80*6+102.4海金杜门 SPCC-Ni 镍层：A面1.9um / B面 0.38um，注：1.成品表面不允许有擦划伤 顶压伤 刀印 油污 2.成品按顺时针摆放，每一片用3*3MM的木条隔开，厚度公差+/-0.01mm，宽度公差+/-0.13mm | 1 |  | 是 | 是 | 3170 | 6
分剪 | DL0024070011111/4 | DL0024070011111 | 东方分剪6# | 合格 | 合格品 | 乙 | 尹斌斌 | 0 | 256 |  | 0 | 0.254 | 80 | 1：排刀规格 80*6+102.4海金杜门 SPCC-Ni 镍层：A面1.9um / B面 0.38um，注：1.成品表面不允许有擦划伤 顶压伤 刀印 油污 2.成品按顺时针摆放，每一片用3*3MM的木条隔开，厚度公差+/-0.01mm，宽度公差+/-0.13mm |  | 31310013 | 镍钝化卷 | 0.254-SPCC | 31320013 | 镍钝化分切带 | 0.254-SPCC |  | 10 | MO002165 | MO002165-006-04 | FJ001 | 分剪模板 | 1936 | 2024-07-29 | 2024-07-29 | 3 | 2024-07-30 14:14:46 | 2024-07-30 14:16:02 | 江苏东方九天新能源材料有限公司 |  | 尹斌斌 |  | 1 | 0.254 | 0 | 80 | 1 | DL0024070011111/4 | 1：排刀规格 80*6+102.4海金杜门 SPCC-Ni 镍层：A面1.9um / B面 0.38um，注：1.成品表面不允许有擦划伤 顶压伤 刀印 油污 2.成品按顺时针摆放，每一片用3*3MM的木条隔开，厚度公差+/-0.01mm，宽度公差+/-0.13mm | 1 |  | 是 | 是 | 3170 | 6
分剪 | DL0024070011111/3 | DL0024070011111 | 东方分剪6# | 合格 | 合格品 | 乙 | 尹斌斌 | 0 | 255 |  | 0 | 0.254 | 80 | 1：排刀规格 80*6+102.4海金杜门 SPCC-Ni 镍层：A面1.9um / B面 0.38um，注：1.成品表面不允许有擦划伤 顶压伤 刀印 油污 2.成品按顺时针摆放，每一片用3*3MM的木条隔开，厚度公差+/-0.01mm，宽度公差+/-0.13mm |  | 31310013 | 镍钝化卷 | 0.254-SPCC | 31320013 | 镍钝化分切带 | 0.254-SPCC |  | 10 | MO002165 | MO002165-006-03 | FJ001 | 分剪模板 | 1936 | 2024-07-29 | 2024-07-29 | 3 | 2024-07-30 14:14:46 | 2024-07-30 14:16:02 | 江苏东方九天新能源材料有限公司 |  | 尹斌斌 |  | 1 | 0.254 | 0 | 80 | 1 | DL0024070011111/3 | 1：排刀规格 80*6+102.4海金杜门 SPCC-Ni 镍层：A面1.9um / B面 0.38um，注：1.成品表面不允许有擦划伤 顶压伤 刀印 油污 2.成品按顺时针摆放，每一片用3*3MM的木条隔开，厚度公差+/-0.01mm，宽度公差+/-0.13mm | 1 |  | 是 | 是 | 3170 | 6
分剪 | DL0024070011111/2 | DL0024070011111 | 东方分剪6# | 合格 | 合格品 | 乙 | 尹斌斌 | 0 | 256 |  | 0 | 0.254 | 80 | 1：排刀规格 80*6+102.4海金杜门 SPCC-Ni 镍层：A面1.9um / B面 0.38um，注：1.成品表面不允许有擦划伤 顶压伤 刀印 油污 2.成品按顺时针摆放，每一片用3*3MM的木条隔开，厚度公差+/-0.01mm，宽度公差+/-0.13mm |  | 31310013 | 镍钝化卷 | 0.254-SPCC | 31320013 | 镍钝化分切带 | 0.254-SPCC |  | 10 | MO002165 | MO002165-006-02 | FJ001 | 分剪模板 | 1936 | 2024-07-29 | 2024-07-29 | 3 | 2024-07-30 14:14:46 | 2024-07-30 14:16:02 | 江苏东方九天新能源材料有限公司 |  | 尹斌斌 |  | 1 | 0.254 | 0 | 80 | 1 | DL0024070011111/2 | 1：排刀规格 80*6+102.4海金杜门 SPCC-Ni 镍层：A面1.9um / B面 0.38um，注：1.成品表面不允许有擦划伤 顶压伤 刀印 油污 2.成品按顺时针摆放，每一片用3*3MM的木条隔开，厚度公差+/-0.01mm，宽度公差+/-0.13mm | 1 |  | 是 | 是 | 3170 | 6
最终冷轧 | DL00240700211 | DL0024070021 | 东方650轧机 | 合格 | 让步接收 | 乙 | 朱明 | 6155 | 6100 | 0.9911 | 5150 | 0.25 | 610 | 昆山泰德通：650轧机最后一道建议用Ra0.8-1.0μm毛化辊轧制0.25mm（0.6-0.41-0.28-0.25）厚度公差：0.245-0.250mm、转脱脂 | X细划伤(细划伤),A暗线印(下表面两三条暗线印),Z振纹(轻振纹),H横辊印(横辊印强光下明显),B白斑(白斑),S色差(色差，条印) | 20100082 | 轧硬 | 0.6*610-SPCC | 20600019 | 镍钝化卷半成品 | 0.25-SPCC |  | 20 | MO001789 | MO001789-002-01 | XPZG001 | 小品种钢前处理模板 | 12155 | 2024-07-19 | 2024-07-31 | 3 | 2024-07-30 14:12:14 | 2024-07-30 14:15:15 | 江苏东方九天新能源材料有限公司 | 249098 | 朱明 |  |  | 0.6 | 2150 | 610 | 1 | DL00240700211 | 昆山泰德通（0.25*610）备货；厚度±0.005，HV90-110,粗糙度0.5-0.7 |  | X细划伤(细划伤),A暗线印(下表面两三条暗线印),Z振纹(轻振纹),H横辊印(横辊印强光下明显),B白斑(白斑),S色差(色差，条印) |  |  | 1886 | 2
最终平整 | 112447583-022 | 112447583-022 | 东方1150平整 | 合格 | 让步接收 | 甲 | 宋红飞,刘飞 | 4273 | 4140 | 0.9689 | 2340 | 0.25 | 903 | 凌力电池:东方1150平整1.6μm粗糙度的电火花+电镀辊湿平整，建议0.8%恒延伸 （起带头确认性能）、HV0.2硬度 130-150，粗糙度Ra0.7-1.1um,抗拉＞340MPa,屈服＞190MPa,延伸＞36%,厚度公差0.24-0.26mm，静电涂镀镍钢带专用防锈油（100mg/m2），镍层测试保留小数点3位数，转分切 | 上表面内100米，210米处虫斑，340米处来料顶伤印平后淡，内500米来料横辊印平后不太明显 | 11060007 | 预镀镍基带 | 0.25*903-BDCK | 31310014 | 镍钝化卷 | 0.25-BDCK |  | 30 | MO001983 | MO001983-001 | NDH001 | 镍钝化模板 | 4315 | 2024-07-24 | 2024-07-30 | 3 | 2024-07-30 13:59:50 | 2024-07-30 14:04:02 | 江苏东方九天新能源材料有限公司 | 256235 | 宋红飞 |  |  | 0.25 | 2410 | 903 | 1 | 112447583-022 | 凌力电池（0.25*903）厚度公差0.24-0.26mm，表面里外半光，粗糙度0.7-1.1um，T3(HV0.2 130-150),镍层大于等于1.9mm/0.64um | 0 | 上表面内100米，210米处虫斑，340米处来料顶伤印平后淡，内500米来料横辊印平后不太明显 | 处理中 | 否 | 1503 | 1
分剪 | DL002407001412/6 | DL002407001412 | 东方分剪6# | 合格 | 合格品 | 甲 | 樊小兵 | 0 | 231 |  | 0 | 0.254 | 80 | 1：排刀规格 80*6+102.4海金杜门 SPCC-Ni 镍层：A面1.9um / B面 0.38um，注：1.成品表面不允许有擦划伤 顶压伤 刀印 油污 2.成品按顺时针摆放，每一片用3*3MM的木条隔开，厚度公差+/-0.01mm，宽度公差+/-0.13mm |  | 31310013 | 镍钝化卷 | 0.254-SPCC | 31320013 | 镍钝化分切带 | 0.254-SPCC |  | 10 | MO002198 | MO002198-003-06 | FJ001 | 分剪模板 | 1756 | 2024-07-29 | 2024-07-30 | 3 | 2024-07-30 13:40:26 | 2024-07-30 13:48:48 | 江苏东方九天新能源材料有限公司 |  | 樊小兵 |  | 1 | 0.254 | 0 | 80 | 1 | DL002407001412/6 | 1：排刀规格 80*6+102.4海金杜门 SPCC-Ni 镍层：A面1.9um / B面 0.38um，注：1.成品表面不允许有擦划伤 顶压伤 刀印 油污 2.成品按顺时针摆放，每一片用3*3MM的木条隔开，厚度公差+/-0.01mm，宽度公差+/-0.13mm | 1 |  | 是 | 是 | 5090 | 3
分剪 | DL002407001412/5 | DL002407001412 | 东方分剪6# | 合格 | 合格品 | 甲 | 樊小兵 | 0 | 295 |  | 0 | 0.254 | 102.4 | 1：排刀规格 80*6+102.4海金杜门 SPCC-Ni 镍层：A面1.9um / B面 0.38um，注：1.成品表面不允许有擦划伤 顶压伤 刀印 油污 2.成品按顺时针摆放，每一片用3*3MM的木条隔开，厚度公差+/-0.01mm，宽度公差+/-0.13mm |  | 31310013 | 镍钝化卷 | 0.254-SPCC | 31320013 | 镍钝化分切带 | 0.254-SPCC |  | 10 | MO002198 | MO002198-003-05 | FJ001 | 分剪模板 | 1756 | 2024-07-29 | 2024-07-30 | 3 | 2024-07-30 13:40:26 | 2024-07-30 13:48:48 | 江苏东方九天新能源材料有限公司 |  | 樊小兵 |  | 1 | 0.254 | 0 | 102.4 | 1 | DL002407001412/5 | 1：排刀规格 80*6+102.4海金杜门 SPCC-Ni 镍层：A面1.9um / B面 0.38um，注：1.成品表面不允许有擦划伤 顶压伤 刀印 油污 2.成品按顺时针摆放，每一片用3*3MM的木条隔开，厚度公差+/-0.01mm，宽度公差+/-0.13mm | 1 |  | 是 | 是 | 5090 | 3
分剪 | DL002407001412/3 | DL002407001412 | 东方分剪6# | 合格 | 合格品 | 甲 | 樊小兵 | 0 | 228 |  | 0 | 0.254 | 80 | 1：排刀规格 80*6+102.4海金杜门 SPCC-Ni 镍层：A面1.9um / B面 0.38um，注：1.成品表面不允许有擦划伤 顶压伤 刀印 油污 2.成品按顺时针摆放，每一片用3*3MM的木条隔开，厚度公差+/-0.01mm，宽度公差+/-0.13mm |  | 31310013 | 镍钝化卷 | 0.254-SPCC | 31320013 | 镍钝化分切带 | 0.254-SPCC |  | 10 | MO002198 | MO002198-003-03 | FJ001 | 分剪模板 | 1756 | 2024-07-29 | 2024-07-30 | 3 | 2024-07-30 13:40:26 | 2024-07-30 13:48:48 | 江苏东方九天新能源材料有限公司 |  | 樊小兵 |  | 1 | 0.254 | 0 | 80 | 1 | DL002407001412/3 | 1：排刀规格 80*6+102.4海金杜门 SPCC-Ni 镍层：A面1.9um / B面 0.38um，注：1.成品表面不允许有擦划伤 顶压伤 刀印 油污 2.成品按顺时针摆放，每一片用3*3MM的木条隔开，厚度公差+/-0.01mm，宽度公差+/-0.13mm | 1 |  | 是 | 是 | 5090 | 3
分剪 | DL002407001412/2 | DL002407001412 | 东方分剪6# | 合格 | 合格品 | 甲 | 樊小兵 | 0 | 227 |  | 0 | 0.254 | 80 | 1：排刀规格 80*6+102.4海金杜门 SPCC-Ni 镍层：A面1.9um / B面 0.38um，注：1.成品表面不允许有擦划伤 顶压伤 刀印 油污 2.成品按顺时针摆放，每一片用3*3MM的木条隔开，厚度公差+/-0.01mm，宽度公差+/-0.13mm |  | 31310013 | 镍钝化卷 | 0.254-SPCC | 31320013 | 镍钝化分切带 | 0.254-SPCC |  | 10 | MO002198 | MO002198-003-02 | FJ001 | 分剪模板 | 1756 | 2024-07-29 | 2024-07-30 | 3 | 2024-07-30 13:40:26 | 2024-07-30 13:48:48 | 江苏东方九天新能源材料有限公司 |  | 樊小兵 |  | 1 | 0.254 | 0 | 80 | 1 | DL002407001412/2 | 1：排刀规格 80*6+102.4海金杜门 SPCC-Ni 镍层：A面1.9um / B面 0.38um，注：1.成品表面不允许有擦划伤 顶压伤 刀印 油污 2.成品按顺时针摆放，每一片用3*3MM的木条隔开，厚度公差+/-0.01mm，宽度公差+/-0.13mm | 1 |  | 是 | 是 | 5090 | 3
分剪 | DL002407001412/1 | DL002407001412 | 东方分剪6# | 合格 | 合格品 | 甲 | 樊小兵 | 0 | 227 |  | 0 | 0.254 | 80 | 1：排刀规格 80*6+102.4海金杜门 SPCC-Ni 镍层：A面1.9um / B面 0.38um，注：1.成品表面不允许有擦划伤 顶压伤 刀印 油污 2.成品按顺时针摆放，每一片用3*3MM的木条隔开，厚度公差+/-0.01mm，宽度公差+/-0.13mm |  | 31310013 | 镍钝化卷 | 0.254-SPCC | 31320013 | 镍钝化分切带 | 0.254-SPCC |  | 10 | MO002198 | MO002198-003-01 | FJ001 | 分剪模板 | 1756 | 2024-07-29 | 2024-07-30 | 3 | 2024-07-30 13:40:26 | 2024-07-30 13:48:48 | 江苏东方九天新能源材料有限公司 |  | 樊小兵 |  | 1 | 0.254 | 0 | 80 | 1 | DL002407001412/1 | 1：排刀规格 80*6+102.4海金杜门 SPCC-Ni 镍层：A面1.9um / B面 0.38um，注：1.成品表面不允许有擦划伤 顶压伤 刀印 油污 2.成品按顺时针摆放，每一片用3*3MM的木条隔开，厚度公差+/-0.01mm，宽度公差+/-0.13mm | 1 |  | 是 | 是 | 5090 | 3
一次退火 | JG12240703941 | JG1224070394 | 东方8# | 合格 |  | 乙 | 陈国,李楷文,袁亚东 | 6820 | 6820 | 1 | 3100 | 0.4 | 710 | 退火 装炉量20T-45T(620℃),装炉量>45T (630℃） |  | 20100028 | 轧硬 | 0.4*710-SPCC | 30210015 | 光亮卷 | 0.1-SPCC |  | 20 | MO001832 | MO001832-011-01 | GLJ002 | 东方光亮卷前处理（0.4轧0.1mm) | 13680 | 2024-07-19 | 2024-07-19 | 3 | 2024-07-28 15:03:11 | 2024-07-30 13:16:24 | 江苏东方九天新能源材料有限公司 | 250544 | 刘忠于 | 刘忠于 |  | 0.4 | 3100 | 710 | 1 | JG12240703941 | 轧0.1；米数控制在24800-24900米，脱脂平均分包 | [5 empty] | 11
一次退火 | JG12240703412 | JG1224070341 | 东方8# | 合格 | 让步接收 | 乙 | 陈国,李楷文,袁亚东 | 8585 | 8585 | 1 | 3640 | 0.4 | 760 | 退火 装炉量20T-45T(620℃), 装炉量>45T (630℃） |  | 20100142 | 轧硬 | 0.4*760-SPCC | 30210004 | 光亮卷 | 0.125-SPCC |  | 20 | MO001672 | MO001672-003-02 | GLJ001 | 东方光亮卷前处理(0.4轧0.125mm) | 13515 | 2024-07-16 | 2024-07-31 | 5 | 2024-07-28 15:03:11 | 2024-07-30 13:16:24 | 江苏东方九天新能源材料有限公司 | 244654 | 刘忠于 | 刘忠于 |  | 0.4 | 3640 | 760 | 1 | JG12240703412 | 脱脂分一包4.9t，2050米，合格报工，轧0.125，米数控制在6800-6900米，厚度公差0.115-0.125，轧机按照0.12的中值设定轧制。剩余一包8.6t脱脂结束后报工，报工报待处理。特别注意按照此要求操作。 | 1 |  | 是 | 是 | 1959 | 3
一次退火 | JG12240703631 | JG1224070363 | 东方8# | 合格 |  | 乙 | 陈国,李楷文,袁亚东 | 4955 | 4955 | 1 | 2090 | 0.4 | 760 | 退火 装炉量20T-45T(620℃), 装炉量>45T (630℃） |  | 20100142 | 轧硬 | 0.4*760-SPCC | 30210004 | 光亮卷 | 0.125-SPCC |  | 20 | MO001606 | MO001606-005-01 | GLJ001 | 东方光亮卷前处理(0.4轧0.125mm) | 13455 | 2024-07-15 | 2024-07-15 | 3 | 2024-07-28 15:03:11 | 2024-07-30 13:16:24 | 江苏东方九天新能源材料有限公司 | 242247 | 刘忠于 | 刘忠于 |  | 0.4 | 2090 | 760 | 1 | JG12240703631 | 脱脂分一包4.9t，2050米，合格报工，轧0.125，米数控制在6800-6900米，厚度公差0.115-0.125，轧机按照0.12的中值设定轧制。剩余一包8.6t脱脂结束后报工，报工报待处理。特别注意按照此要求操作。 |  |  |  |  | 9886 | 5
一次退火 | JG12240703622 | JG1224070362 | 东方8# | 其他入库 | 半成品退库 | 乙 | 陈国,李楷文,袁亚东 | 8520 | 8520 | 1 | 3620 | 0.4 | 760 | 退火 装炉量20T-45T(620℃), 装炉量>45T (630℃） |  | 20100142 | 轧硬 | 0.4*760-SPCC | 20500021 | 光亮卷半成品 | 0.4-SPCC |  | 20 | MO001606 | MO001606-004-02 | GLJ001 | 东方光亮卷前处理(0.4轧0.125mm) | 13475 | 2024-07-15 | 2024-07-15 | 5 | 2024-07-28 15:03:11 | 2024-07-30 13:16:24 | 江苏东方九天新能源材料有限公司 | 242244 | 刘忠于 | 刘忠于 |  | 0.4 | 3620 | 760 | 1 | JG12240703622 | 脱脂分一包4.9t，2050米，合格报工，轧0.125，米数控制在6800-6900米，厚度公差0.115-0.125，轧机按照0.12的中值设定轧制。剩余一包8.6t脱脂结束后报工，报工报待处理。特别注意按照此要求操作。 | 1 |  | 是 | 是 | 5773 | 4
最终平整 | DL1224070051 | DL1224070051 | 东方850平整 | 合格 | 让步接收 | 乙 | 鞠承 | 4270 | 4260 | 0.9977 | 8080 | 0.13 | 533 | 浙江银轮：850平整建议用Ra1.0-1.2μm毛化辊，厚度公差：0.12-0.14mm，HV90-110，粗糙度0.5-0.7μm. | 尾部400米操缩芯折印10-15CM缩芯折印，表面偶有细划伤，板面振纹，表面偶有油斑，表面白斑 | 20200003 | 小品种钢半成品 | 0.13-SPCC | 31010007 | 小品种钢卷 | 0.13-SPCC |  | 60 | MO002080 | MO002080-002 | XPZG001 | 小品种钢前处理模板 | 4270 | 2024-07-26 | 2024-08-05 | 5 | 2024-07-30 13:11:50 | 2024-07-30 13:14:05 | 江苏东方九天新能源材料有限公司 | 261556 | 鞠承 |  |  | 0.13 | 8030 | 533 | 1 | DL1224070051 | 浙江银轮0.13*533：退火，平整两道工序。 | 1 | 缩芯折印(尾400米操来料缩芯折印10-15CM),X细划伤(来料表面偶有细划伤),Z振纹(板面),Y油斑(来料表面偶有油斑),Y氧化边(两边),B白斑(来料表面白斑) | 是 | 是 | 2860 | 2
铬钝化 | JG122407010523 | JG12240701052 | 东方铬钝化950 | 合格 | 合格品 | 甲 | 韩康 | 2675 | 2675 | 1 | 4610 | 0.1 | 760 | / |  | 30210015 | 光亮卷 | 0.1-SPCC | 30110014 | 铬钝化卷 | 0.1-SPCC |  | 10 | MO002194 | MO002194-013-03 | GDH001 | 铬钝化模板 | 8100 | 2024-07-29 | 2024-07-29 | 5 | 2024-07-30 11:01:23 | 2024-07-30 12:58:16 | 江苏东方九天新能源材料有限公司 |  | 韩康 |  | 1 | 0.1 | 4610 | 760 | 1 | JG122407010523 |  | 1 | 亮斑碱液斑白斑 | 是 | 是 | 156 | 13
铬钝化 | JG122407010522 | JG12240701052 | 东方铬钝化950 | 合格 | 合格品 | 甲 | 韩康 | 2691 | 2691 | 1 | 4620 | 0.1 | 760 | / |  | 30210015 | 光亮卷 | 0.1-SPCC | 30110014 | 铬钝化卷 | 0.1-SPCC |  | 10 | MO002194 | MO002194-013-02 | GDH001 | 铬钝化模板 | 8100 | 2024-07-29 | 2024-07-29 | 5 | 2024-07-30 11:01:23 | 2024-07-30 12:58:16 | 江苏东方九天新能源材料有限公司 |  | 韩康 |  | 1 | 0.1 | 4620 | 760 | 1 | JG122407010522 |  | 1 | 碱液斑白斑亮斑 | 是 | 是 | 156 | 13
铬钝化 | JG122407010521 | JG12240701052 | 东方铬钝化950 | 合格 | 合格品 | 甲 | 韩康 | 2699 | 2699 | 1 | 4630 | 0.1 | 760 | / |  | 30210015 | 光亮卷 | 0.1-SPCC | 30110014 | 铬钝化卷 | 0.1-SPCC |  | 10 | MO002194 | MO002194-013-01 | GDH001 | 铬钝化模板 | 8100 | 2024-07-29 | 2024-07-29 | 5 | 2024-07-30 11:01:23 | 2024-07-30 12:58:16 | 江苏东方九天新能源材料有限公司 |  | 韩康 |  | 1 | 0.1 | 4630 | 760 | 1 | JG122407010521 |  | 1 | 亮斑白斑碱液斑 | 是 | 是 | 156 | 13
最终脱脂 | JL1224030178 | JL1224030178 | 东方950脱脂1# | 合格 | 合格品 | 乙 | 何晓健,张东兵 | 5600 | 5540 | 0.9893 | 3700 | 0.3 | 650 | 摩丁普信：脱脂（单位张力6.7）、转退火 |  | 20100026 | 轧硬 | 0.4*650-SPCC | 31010041 | 小品种钢卷 | 0.3-SPCC |  | 30 | MO001363 | MO001363-003 | XPZG001 | 小品种钢前处理模板 | 5670 | 2024-07-08 | 2024-07-23 | 5 | 2024-07-30 12:56:17 | 2024-07-30 12:56:39 | 江苏东方九天新能源材料有限公司 | 227524 | 何晓健 |  |  | 0.3 | 3700 | 650 | 1 | JL1224030178 | 摩丁普信：（0.3*650）厚度+0.003/-0.007，HV90-110,粗度0.5-0.8 |  |  | 否 | 否 | 2650 | 3
一次退火 | JG12240703421 | JG1224070342 | 东方8# | 合格 |  | 甲 | 程新华,李龙礼 | 4925 | 4925 | 1 | 2090 | 0.4 | 760 | 退火 装炉量20T-45T(620℃), 装炉量>45T (630℃） |  | 20100142 | 轧硬 | 0.4*760-SPCC | 30210004 | 光亮卷 | 0.125-SPCC |  | 20 | MO001672 | MO001672-004-01 | GLJ001 | 东方光亮卷前处理(0.4轧0.125mm) | 13515 | 2024-07-16 | 2024-07-31 | 3 | 2024-07-27 14:23:49 | 2024-07-30 12:44:08 | 江苏东方九天新能源材料有限公司 | 244655 | 刘忠于 | 刘忠于 |  | 0.4 | 2090 | 760 | 1 | JG12240703421 | 脱脂分一包4.9t，2050米，合格报工，轧0.125，米数控制在6800-6900米，厚度公差0.115-0.125，轧机按照0.12的中值设定轧制。剩余一包8.6t脱脂结束后报工，报工报待处理。特别注意按照此要求操作。 |  |  |  |  | 5080 | 4
一次退火 | JG12240703632 | JG1224070363 | 东方8# | 其他入库 | 半成品退库 | 甲 | 程新华,李龙礼 | 8500 | 8500 | 1 | 3620 | 0.4 | 760 | 退火 装炉量20T-45T(620℃), 装炉量>45T (630℃） |  | 20100142 | 轧硬 | 0.4*760-SPCC | 20500021 | 光亮卷半成品 | 0.4-SPCC |  | 20 | MO001606 | MO001606-005-02 | GLJ001 | 东方光亮卷前处理(0.4轧0.125mm) | 13455 | 2024-07-15 | 2024-07-15 | 3 | 2024-07-27 14:23:49 | 2024-07-30 12:44:08 | 江苏东方九天新能源材料有限公司 | 242247 | 刘忠于 | 刘忠于 |  | 0.4 | 3620 | 760 | 1 | JG12240703632 | 脱脂分一包4.9t，2050米，合格报工，轧0.125，米数控制在6800-6900米，厚度公差0.115-0.125，轧机按照0.12的中值设定轧制。剩余一包8.6t脱脂结束后报工，报工报待处理。特别注意按照此要求操作。 | 1 |  | 是 | 是 | 9886 | 5
一次退火 | JG12240703621 | JG1224070362 | 东方8# | 合格 |  | 甲 | 程新华,李龙礼 | 4930 | 4930 | 1 | 2090 | 0.4 | 760 | 退火 装炉量20T-45T(620℃), 装炉量>45T (630℃） |  | 20100142 | 轧硬 | 0.4*760-SPCC | 30210004 | 光亮卷 | 0.125-SPCC |  | 20 | MO001606 | MO001606-004-01 | GLJ001 | 东方光亮卷前处理(0.4轧0.125mm) | 13475 | 2024-07-15 | 2024-07-15 | 5 | 2024-07-27 14:23:49 | 2024-07-30 12:44:08 | 江苏东方九天新能源材料有限公司 | 242244 | 刘忠于 | 刘忠于 |  | 0.4 | 2090 | 760 | 1 | JG12240703621 | 脱脂分一包4.9t，2050米，合格报工，轧0.125，米数控制在6800-6900米，厚度公差0.115-0.125，轧机按照0.12的中值设定轧制。剩余一包8.6t脱脂结束后报工，报工报待处理。特别注意按照此要求操作。 |  |  |  |  | 5773 | 4
一次退火 | JG12240703611 | JG1224070361 | 东方8# | 合格 |  | 甲 | 程新华,李龙礼 | 4900 | 4900 | 1 | 2080 | 0.4 | 760 | 退火 装炉量20T-45T(620℃), 装炉量>45T (630℃） |  | 20100142 | 轧硬 | 0.4*760-SPCC | 30210004 | 光亮卷 | 0.125-SPCC |  | 20 | MO001606 | MO001606-003-01 | GLJ001 | 东方光亮卷前处理(0.4轧0.125mm) | 13455 | 2024-07-15 | 2024-07-15 | 3 | 2024-07-27 14:23:49 | 2024-07-30 12:44:08 | 江苏东方九天新能源材料有限公司 | 242243 | 刘忠于 | 刘忠于 |  | 0.4 | 2080 | 760 | 1 | JG12240703611 | 脱脂分一包4.9t，2050米，合格报工，轧0.125，米数控制在6800-6900米，厚度公差0.115-0.125，轧机按照0.12的中值设定轧制。剩余一包8.6t脱脂结束后报工，报工报待处理。特别注意按照此要求操作。 |  |  |  |  | 10692 | 3
一次退火 | JG1224070370 | JG1224070370 | 东方3# | 合格 |  | 甲 | 程新华,李龙礼 | 13705 | 13705 | 1 | 6210 | 0.4 | 710 | 退火 装炉量20T-45T(620℃),装炉量>45T (630℃） |  | 20100028 | 轧硬 | 0.4*710-SPCC | 30210015 | 光亮卷 | 0.1-SPCC |  | 20 | MO001989 | MO001989-016 | GLJ002 | 东方光亮卷前处理（0.4轧0.1mm) | 13730 | 2024-07-24 | 2024-08-08 | 3 | 2024-07-28 03:43:18 | 2024-07-30 12:43:45 | 江苏东方九天新能源材料有限公司 | 256337 | 刘忠于 | 刘忠于 |  | 0.4 | 6210 | 710 | 1 | JG1224070370 | 轧0.1，米数控制在24900-25000米，脱脂平均分包 |  |  | 否 | 否 |  | 16
一次退火 | JG1224070369 | JG1224070369 | 东方3# | 合格 |  | 甲 | 程新华,李龙礼 | 13690 | 13690 | 1 | 6200 | 0.4 | 710 | 退火 装炉量20T-45T(620℃),装炉量>45T (630℃） |  | 20100028 | 轧硬 | 0.4*710-SPCC | 30210015 | 光亮卷 | 0.1-SPCC |  | 20 | MO001989 | MO001989-015 | GLJ002 | 东方光亮卷前处理（0.4轧0.1mm) | 13715 | 2024-07-24 | 2024-08-08 | 3 | 2024-07-28 03:43:18 | 2024-07-30 12:43:45 | 江苏东方九天新能源材料有限公司 | 256335 | 刘忠于 | 刘忠于 |  | 0.4 | 6200 | 710 | 1 | JG1224070369 | 轧0.1，米数控制在24900-25000米，脱脂平均分包 |  |  | 否 | 否 |  | 15
一次退火 | JG1224070414 | JG1224070414 | 东方3# | 合格 |  | 甲 | 程新华,李龙礼 | 13630 | 13630 | 1 | 6160 | 0.4 | 710 | 退火 装炉量20T-45T(620℃),装炉量>45T (630℃） |  | 20100028 | 轧硬 | 0.4*710-SPCC | 30210015 | 光亮卷 | 0.1-SPCC |  | 20 | MO001989 | MO001989-010 | GLJ002 | 东方光亮卷前处理（0.4轧0.1mm) | 13640 | 2024-07-24 | 2024-08-08 | 3 | 2024-07-28 03:43:18 | 2024-07-30 12:43:45 | 江苏东方九天新能源材料有限公司 | 256316 | 刘忠于 | 刘忠于 |  | 0.4 | 6160 | 710 | 1 | JG1224070414 | 轧0.1，米数控制在24900-25000米，脱脂平均分包 |  |  | 否 | 否 |  | 10
一次退火 | JG1224070375 | JG1224070375 | 东方3# | 合格 |  | 甲 | 程新华,李龙礼 | 13675 | 13675 | 1 | 6210 | 0.4 | 710 | 退火 装炉量20T-45T(620℃),装炉量>45T (630℃） |  | 20100028 | 轧硬 | 0.4*710-SPCC | 30210015 | 光亮卷 | 0.1-SPCC |  | 20 | MO001989 | MO001989-007 | GLJ002 | 东方光亮卷前处理（0.4轧0.1mm) | 13690 | 2024-07-24 | 2024-08-08 | 3 | 2024-07-28 03:43:18 | 2024-07-30 12:43:45 | 江苏东方九天新能源材料有限公司 | 256313 | 刘忠于 | 刘忠于 |  | 0.4 | 6210 | 710 | 1 | JG1224070375 | 轧0.1，米数控制在24900-25000米，脱脂平均分包 |  |  | 否 | 否 |  | 7
最终冷轧 | JG1224070381 | JG1224070381 | 东方850轧机 | 合格 | 合格品 | 甲 | 肖勋民 | 13810 | 13320 | 0.9645 | 24738 | 0.1 | 710 | 850轧机普光辊(Ra0.4-0.6μm)轧制0.1mm(0.4-0.25-0.15-0.115-0.1) |  | 20100028 | 轧硬 | 0.4*710-SPCC | 30210015 | 光亮卷 | 0.1-SPCC |  | 30 | MO001989 | MO001989-011 | GLJ002 | 东方光亮卷前处理（0.4轧0.1mm) | 13820 | 2024-07-24 | 2024-08-08 | 5 | 2024-07-30 12:34:08 | 2024-07-30 12:34:55 | 江苏东方九天新能源材料有限公司 | 256331 | 徐炜 |  |  | 0.4 | 6260 | 710 | 1 | JG1224070381 | 轧0.1，米数控制在24900-25000米，脱脂平均分包 |  |  | 否 | 否 | 2830 | 11
分剪 | DL002407004313/7 | DL002407004313 | 东方分剪6# | 合格 | 合格品 | 乙 | 尹斌斌 | 0 | 245 |  | 0 | 0.254 | 80 | 1：排刀规格 80*6+102.4海金杜门 SPCC-Ni 镍层：A面1.9um / B面 0.38um，注：1.成品表面不允许有擦划伤 顶压伤 刀印 油污 2.成品按顺时针摆放，每一片用3*3MM的木条隔开，厚度公差+/-0.01mm，宽度公差+/-0.13mm |  | 31310013 | 镍钝化卷 | 0.254-SPCC | 31320013 | 镍钝化分切带 | 0.254-SPCC |  | 10 | MO002198 | MO002198-004-07 | FJ001 | 分剪模板 | 1924 | 2024-07-29 | 2024-07-30 | 5 | 2024-07-30 12:28:22 | 2024-07-30 12:29:13 | 江苏东方九天新能源材料有限公司 |  | 尹斌斌 |  | 1 | 0.254 | 0 | 80 | 1 | DL002407004313/7 | 1：排刀规格 80*6+102.4海金杜门 SPCC-Ni 镍层：A面1.9um / B面 0.38um，注：1.成品表面不允许有擦划伤 顶压伤 刀印 油污 2.成品按顺时针摆放，每一片用3*3MM的木条隔开，厚度公差+/-0.01mm，宽度公差+/-0.13mm | 1 |  | 是 | 是 | 922 | 4
分剪 | DL002407004313/6 | DL002407004313 | 东方分剪6# | 合格 | 合格品 | 乙 | 尹斌斌 | 0 | 251 |  | 0 | 0.254 | 80 | 1：排刀规格 80*6+102.4海金杜门 SPCC-Ni 镍层：A面1.9um / B面 0.38um，注：1.成品表面不允许有擦划伤 顶压伤 刀印 油污 2.成品按顺时针摆放，每一片用3*3MM的木条隔开，厚度公差+/-0.01mm，宽度公差+/-0.13mm |  | 31310013 | 镍钝化卷 | 0.254-SPCC | 31320013 | 镍钝化分切带 | 0.254-SPCC |  | 10 | MO002198 | MO002198-004-06 | FJ001 | 分剪模板 | 1924 | 2024-07-29 | 2024-07-30 | 5 | 2024-07-30 12:28:22 | 2024-07-30 12:29:13 | 江苏东方九天新能源材料有限公司 |  | 尹斌斌 |  | 1 | 0.254 | 0 | 80 | 1 | DL002407004313/6 | 1：排刀规格 80*6+102.4海金杜门 SPCC-Ni 镍层：A面1.9um / B面 0.38um，注：1.成品表面不允许有擦划伤 顶压伤 刀印 油污 2.成品按顺时针摆放，每一片用3*3MM的木条隔开，厚度公差+/-0.01mm，宽度公差+/-0.13mm | 1 |  | 是 | 是 | 922 | 4
分剪 | DL002407004313/5 | DL002407004313 | 东方分剪6# | 合格 | 合格品 | 乙 | 尹斌斌 | 0 | 322 |  | 0 | 0.254 | 102.4 | 1：排刀规格 80*6+102.4海金杜门 SPCC-Ni 镍层：A面1.9um / B面 0.38um，注：1.成品表面不允许有擦划伤 顶压伤 刀印 油污 2.成品按顺时针摆放，每一片用3*3MM的木条隔开，厚度公差+/-0.01mm，宽度公差+/-0.13mm |  | 31310013 | 镍钝化卷 | 0.254-SPCC | 31320013 | 镍钝化分切带 | 0.254-SPCC |  | 10 | MO002198 | MO002198-004-05 | FJ001 | 分剪模板 | 1924 | 2024-07-29 | 2024-07-30 | 5 | 2024-07-30 12:28:22 | 2024-07-30 12:29:13 | 江苏东方九天新能源材料有限公司 |  | 尹斌斌 |  | 1 | 0.254 | 0 | 102.4 | 1 | DL002407004313/5 | 1：排刀规格 80*6+102.4海金杜门 SPCC-Ni 镍层：A面1.9um / B面 0.38um，注：1.成品表面不允许有擦划伤 顶压伤 刀印 油污 2.成品按顺时针摆放，每一片用3*3MM的木条隔开，厚度公差+/-0.01mm，宽度公差+/-0.13mm | 1 |  | 是 | 是 | 922 | 4
分剪 | DL002407004313/4 | DL002407004313 | 东方分剪6# | 合格 | 合格品 | 乙 | 尹斌斌 | 0 | 249 |  | 0 | 0.254 | 80 | 1：排刀规格 80*6+102.4海金杜门 SPCC-Ni 镍层：A面1.9um / B面 0.38um，注：1.成品表面不允许有擦划伤 顶压伤 刀印 油污 2.成品按顺时针摆放，每一片用3*3MM的木条隔开，厚度公差+/-0.01mm，宽度公差+/-0.13mm |  | 31310013 | 镍钝化卷 | 0.254-SPCC | 31320013 | 镍钝化分切带 | 0.254-SPCC |  | 10 | MO002198 | MO002198-004-04 | FJ001 | 分剪模板 | 1924 | 2024-07-29 | 2024-07-30 | 5 | 2024-07-30 12:28:22 | 2024-07-30 12:29:13 | 江苏东方九天新能源材料有限公司 |  | 尹斌斌 |  | 1 | 0.254 | 0 | 80 | 1 | DL002407004313/4 | 1：排刀规格 80*6+102.4海金杜门 SPCC-Ni 镍层：A面1.9um / B面 0.38um，注：1.成品表面不允许有擦划伤 顶压伤 刀印 油污 2.成品按顺时针摆放，每一片用3*3MM的木条隔开，厚度公差+/-0.01mm，宽度公差+/-0.13mm | 1 |  | 是 | 是 | 922 | 4
分剪 | DL002407004313/3 | DL002407004313 | 东方分剪6# | 合格 | 合格品 | 乙 | 尹斌斌 | 0 | 248 |  | 0 | 0.254 | 80 | 1：排刀规格 80*6+102.4海金杜门 SPCC-Ni 镍层：A面1.9um / B面 0.38um，注：1.成品表面不允许有擦划伤 顶压伤 刀印 油污 2.成品按顺时针摆放，每一片用3*3MM的木条隔开，厚度公差+/-0.01mm，宽度公差+/-0.13mm |  | 31310013 | 镍钝化卷 | 0.254-SPCC | 31320013 | 镍钝化分切带 | 0.254-SPCC |  | 10 | MO002198 | MO002198-004-03 | FJ001 | 分剪模板 | 1924 | 2024-07-29 | 2024-07-30 | 5 | 2024-07-30 12:28:22 | 2024-07-30 12:29:13 | 江苏东方九天新能源材料有限公司 |  | 尹斌斌 |  | 1 | 0.254 | 0 | 80 | 1 | DL002407004313/3 | 1：排刀规格 80*6+102.4海金杜门 SPCC-Ni 镍层：A面1.9um / B面 0.38um，注：1.成品表面不允许有擦划伤 顶压伤 刀印 油污 2.成品按顺时针摆放，每一片用3*3MM的木条隔开，厚度公差+/-0.01mm，宽度公差+/-0.13mm | 1 |  | 是 | 是 | 922 | 4
分剪 | DL002407004313/1 | DL002407004313 | 东方分剪6# | 合格 | 合格品 | 乙 | 尹斌斌 | 0 | 248 |  | 0 | 0.254 | 80 | 1：排刀规格 80*6+102.4海金杜门 SPCC-Ni 镍层：A面1.9um / B面 0.38um，注：1.成品表面不允许有擦划伤 顶压伤 刀印 油污 2.成品按顺时针摆放，每一片用3*3MM的木条隔开，厚度公差+/-0.01mm，宽度公差+/-0.13mm |  | 31310013 | 镍钝化卷 | 0.254-SPCC | 31320013 | 镍钝化分切带 | 0.254-SPCC |  | 10 | MO002198 | MO002198-004-01 | FJ001 | 分剪模板 | 1924 | 2024-07-29 | 2024-07-30 | 5 | 2024-07-30 12:28:22 | 2024-07-30 12:29:13 | 江苏东方九天新能源材料有限公司 |  | 尹斌斌 |  | 1 | 0.254 | 0 | 80 | 1 | DL002407004313/1 | 1：排刀规格 80*6+102.4海金杜门 SPCC-Ni 镍层：A面1.9um / B面 0.38um，注：1.成品表面不允许有擦划伤 顶压伤 刀印 油污 2.成品按顺时针摆放，每一片用3*3MM的木条隔开，厚度公差+/-0.01mm，宽度公差+/-0.13mm | 1 |  | 是 | 是 | 922 | 4
最终脱脂 | JL1224030179 | JL1224030179 | 东方950脱脂1# | 合格 | 合格品 | 乙 | 何晓健,张东兵 | 5580 | 5500 | 0.9857 | 3650 | 0.3 | 650 | 摩丁普信：脱脂（单位张力6.7）、转退火 |  | 20100026 | 轧硬 | 0.4*650-SPCC | 31010041 | 小品种钢卷 | 0.3-SPCC |  | 30 | MO001363 | MO001363-004 | XPZG001 | 小品种钢前处理模板 | 5620 | 2024-07-08 | 2024-07-23 | 5 | 2024-07-30 12:16:42 | 2024-07-30 12:17:02 | 江苏东方九天新能源材料有限公司 | 227525 | 何晓健 |  |  | 0.3 | 3660 | 650 | 1 | JL1224030179 | 摩丁普信：（0.3*650）厚度+0.003/-0.007，HV90-110,粗度0.5-0.8 |  |  | 否 | 否 | 2450 | 4
最终平整 | DL1224070045 | DL1224070045 | 东方850平整 | 合格 | 让步接收 | 乙 | 鞠承 | 4370 | 4320 | 0.9886 | 8200 | 0.13 | 533 | 浙江银轮：850平整建议用Ra1.0-1.2μm毛化辊，厚度公差：0.12-0.14mm，HV90-110，粗糙度0.5-0.7μm. | 内400米传来10cm缩芯折印，暗线印板面轻微暗线印，表面白斑，表面操15CM内油亮斑， | 20200003 | 小品种钢半成品 | 0.13-SPCC | 31010007 | 小品种钢卷 | 0.13-SPCC |  | 60 | MO002080 | MO002080-006 | XPZG001 | 小品种钢前处理模板 | 4370 | 2024-07-26 | 2024-08-05 | 5 | 2024-07-30 12:14:50 | 2024-07-30 12:17:01 | 江苏东方九天新能源材料有限公司 | 261552 | 鞠承 |  |  | 0.13 | 8220 | 533 | 1 | DL1224070045 | 浙江银轮0.13*533：退火，平整两道工序。 | 1 | 缩芯折印(内400米传来料缩芯折印10CM),A暗线印(板面轻微),R乳化斑(来料表面),B白斑(表面来料),Y油斑(来料表面操15CM内油亮斑) | 是 | 是 | 2860 | 6
最终冷轧 | JL1224030184 | JL1224030184 | 东方650轧机 | 合格 | 让步接收 | 乙 | 顾峰 | 5460 | 5420 | 0.9927 | 5600 | 0.3 | 650 | 摩丁普信：650轧机中间道次普光辊（Ra0.2-0.3μm)轧制，最后一道用Ra0.8-1.0μm毛化辊轧至0.303mm（0.4-0.34-0.303）厚度公差：0.298-0.303mm，板面粗糙度控制在Ra0.45-0.65μm,转脱脂 | 色差，条印，细划伤，偶有挫伤，暗线印，轻振纹，横辊印强光下明显 | 20100026 | 轧硬 | 0.4*650-SPCC | 31010041 | 小品种钢卷 | 0.3-SPCC |  | 20 | MO001363 | MO001363-009 | XPZG001 | 小品种钢前处理模板 | 5460 | 2024-07-08 | 2024-07-23 | 2 | 2024-07-30 11:44:25 | 2024-07-30 11:45:29 | 江苏东方九天新能源材料有限公司 | 227549 | 顾峰 |  |  | 0.4 | 2700 | 650 | 1 | JL1224030184 | 摩丁普信：（0.3*650）厚度+0.003/-0.007，HV90-110,粗度0.5-0.8 |  | 色差，条印，细划伤，偶有挫伤，暗线印，轻振纹，横辊印强光下明显 | 否 | 否 |  | 9
最终脱脂 | JG12240703822 | JG1224070382 | 东方950脱脂1# | 合格 | 合格品 | 乙 | 何晓健,张东兵 | 7000 | 7000 | 1 | 13100 | 0.1 | 710 | 脱脂（950-1） |  | 20100028 | 轧硬 | 0.4*710-SPCC | 30210015 | 光亮卷 | 0.1-SPCC |  | 40 | MO001989 | MO001989-012-02 | GLJ002 | 东方光亮卷前处理（0.4轧0.1mm) | 13830 | 2024-07-24 | 2024-08-08 | 5 | 2024-07-30 11:16:52 | 2024-07-30 11:17:50 | 江苏东方九天新能源材料有限公司 |  | 何晓健 |  | 1 | 0.1 | 13100 | 710 | 1 | JG12240703822 | 轧0.1，米数控制在24900-25000米，脱脂平均分包 |  |  |  |  | 5271 | 12
最终脱脂 | JG12240703821 | JG1224070382 | 东方950脱脂1# | 合格 | 合格品 | 乙 | 何晓健,张东兵 | 6785 | 6785 | 1 | 12650 | 0.1 | 710 | 脱脂（950-1） |  | 20100028 | 轧硬 | 0.4*710-SPCC | 30210015 | 光亮卷 | 0.1-SPCC |  | 40 | MO001989 | MO001989-012-01 | GLJ002 | 东方光亮卷前处理（0.4轧0.1mm) | 13830 | 2024-07-24 | 2024-08-08 | 5 | 2024-07-30 11:16:52 | 2024-07-30 11:17:50 | 江苏东方九天新能源材料有限公司 |  | 何晓健 |  | 1 | 0.1 | 12650 | 710 | 1 | JG12240703821 | 轧0.1，米数控制在24900-25000米，脱脂平均分包 |  |  |  |  | 5271 | 12
铬钝化 | JG122407010223 | JG12240701022 | 东方铬钝化950 | 合格 | 合格品 | 甲 | 韩康 | 2661 | 2661 | 1 | 4710 | 0.1 | 760 | / |  | 30210015 | 光亮卷 | 0.1-SPCC | 30110014 | 铬钝化卷 | 0.1-SPCC |  | 10 | MO002194 | MO002194-007-03 | GDH001 | 铬钝化模板 | 8160 | 2024-07-29 | 2024-07-29 | 5 | 2024-07-30 09:15:25 | 2024-07-30 11:01:04 | 江苏东方九天新能源材料有限公司 |  | 韩康 |  | 1 | 0.1 | 4710 | 760 | 1 | JG122407010223 |  | 1 | 来料黄条印碱液斑白斑亮斑来料板面中间线辊印重 | 是 | 是 | 141 | 7
铬钝化 | JG122407010222 | JG12240701022 | 东方铬钝化950 | 合格 | 合格品 | 甲 | 韩康 | 2735 | 2735 | 1 | 4820 | 0.1 | 760 | / |  | 30210015 | 光亮卷 | 0.1-SPCC | 30110014 | 铬钝化卷 | 0.1-SPCC |  | 10 | MO002194 | MO002194-007-02 | GDH001 | 铬钝化模板 | 8160 | 2024-07-29 | 2024-07-29 | 5 | 2024-07-30 09:15:25 | 2024-07-30 11:01:04 | 江苏东方九天新能源材料有限公司 |  | 韩康 |  | 1 | 0.1 | 4820 | 760 | 1 | JG122407010222 |  | 1 | 来料黄条印碱液斑亮斑白斑来料板面中间线辊印重 | 是 | 是 | 141 | 7
铬钝化 | JG122407010221 | JG12240701022 | 东方铬钝化950 | 合格 | 合格品 | 甲 | 韩康 | 2733 | 2733 | 1 | 4820 | 0.1 | 760 | / |  | 30210015 | 光亮卷 | 0.1-SPCC | 30110014 | 铬钝化卷 | 0.1-SPCC |  | 10 | MO002194 | MO002194-007-01 | GDH001 | 铬钝化模板 | 8160 | 2024-07-29 | 2024-07-29 | 5 | 2024-07-30 09:15:25 | 2024-07-30 11:01:04 | 江苏东方九天新能源材料有限公司 |  | 韩康 |  | 1 | 0.1 | 4820 | 760 | 1 | JG122407010221 |  | 1 | 来料黄条印碱液斑白斑亮斑来料板面中间线辊印重 | 是 | 是 | 141 | 7
分剪 | DL002407001121/6 | DL002407001121 | 东方分剪6# | 合格 | 合格品 | 乙 | 尹斌斌 | 0 | 250 |  | 0 | 0.254 | 80 | 1：排刀规格 80*6+102.4海金杜门 SPCC-Ni 镍层：A面1.9um / B面 0.38um，注：1.成品表面不允许有擦划伤 顶压伤 刀印 油污 2.成品按顺时针摆放，每一片用3*3MM的木条隔开，厚度公差+/-0.01mm，宽度公差+/-0.13mm |  | 31310013 | 镍钝化卷 | 0.254-SPCC | 31320013 | 镍钝化分切带 | 0.254-SPCC |  | 10 | MO002198 | MO002198-005-06 | FJ001 | 分剪模板 | 1870 | 2024-07-29 | 2024-07-30 | 3 | 2024-07-30 10:40:53 | 2024-07-30 10:44:38 | 江苏东方九天新能源材料有限公司 |  | 尹斌斌 |  | 1 | 0.254 | 0 | 80 | 1 | DL002407001121/6 | 1：排刀规格 80*6+102.4海金杜门 SPCC-Ni 镍层：A面1.9um / B面 0.38um，注：1.成品表面不允许有擦划伤 顶压伤 刀印 油污 2.成品按顺时针摆放，每一片用3*3MM的木条隔开，厚度公差+/-0.01mm，宽度公差+/-0.13mm | 1 |  | 是 | 是 | 7497 | 5
分剪 | DL002407001121/5 | DL002407001121 | 东方分剪6# | 合格 | 合格品 | 乙 | 尹斌斌 | 0 | 318 |  | 0 | 0.254 | 102.4 | 1：排刀规格 80*6+102.4海金杜门 SPCC-Ni 镍层：A面1.9um / B面 0.38um，注：1.成品表面不允许有擦划伤 顶压伤 刀印 油污 2.成品按顺时针摆放，每一片用3*3MM的木条隔开，厚度公差+/-0.01mm，宽度公差+/-0.13mm |  | 31310013 | 镍钝化卷 | 0.254-SPCC | 31320013 | 镍钝化分切带 | 0.254-SPCC |  | 10 | MO002198 | MO002198-005-05 | FJ001 | 分剪模板 | 1870 | 2024-07-29 | 2024-07-30 | 3 | 2024-07-30 10:40:53 | 2024-07-30 10:44:38 | 江苏东方九天新能源材料有限公司 |  | 尹斌斌 |  | 1 | 0.254 | 0 | 102.4 | 1 | DL002407001121/5 | 1：排刀规格 80*6+102.4海金杜门 SPCC-Ni 镍层：A面1.9um / B面 0.38um，注：1.成品表面不允许有擦划伤 顶压伤 刀印 油污 2.成品按顺时针摆放，每一片用3*3MM的木条隔开，厚度公差+/-0.01mm，宽度公差+/-0.13mm | 1 |  | 是 | 是 | 7497 | 5
分剪 | DL002407001121/4 | DL002407001121 | 东方分剪6# | 合格 | 合格品 | 乙 | 尹斌斌 | 0 | 248 |  | 0 | 0.254 | 80 | 1：排刀规格 80*6+102.4海金杜门 SPCC-Ni 镍层：A面1.9um / B面 0.38um，注：1.成品表面不允许有擦划伤 顶压伤 刀印 油污 2.成品按顺时针摆放，每一片用3*3MM的木条隔开，厚度公差+/-0.01mm，宽度公差+/-0.13mm |  | 31310013 | 镍钝化卷 | 0.254-SPCC | 31320013 | 镍钝化分切带 | 0.254-SPCC |  | 10 | MO002198 | MO002198-005-04 | FJ001 | 分剪模板 | 1870 | 2024-07-29 | 2024-07-30 | 3 | 2024-07-30 10:40:53 | 2024-07-30 10:44:38 | 江苏东方九天新能源材料有限公司 |  | 尹斌斌 |  | 1 | 0.254 | 0 | 80 | 1 | DL002407001121/4 | 1：排刀规格 80*6+102.4海金杜门 SPCC-Ni 镍层：A面1.9um / B面 0.38um，注：1.成品表面不允许有擦划伤 顶压伤 刀印 油污 2.成品按顺时针摆放，每一片用3*3MM的木条隔开，厚度公差+/-0.01mm，宽度公差+/-0.13mm | 1 |  | 是 | 是 | 7497 | 5
分剪 | DL002407001121/2 | DL002407001121 | 东方分剪6# | 合格 | 合格品 | 乙 | 尹斌斌 | 0 | 246 |  | 0 | 0.254 | 80 | 1：排刀规格 80*6+102.4海金杜门 SPCC-Ni 镍层：A面1.9um / B面 0.38um，注：1.成品表面不允许有擦划伤 顶压伤 刀印 油污 2.成品按顺时针摆放，每一片用3*3MM的木条隔开，厚度公差+/-0.01mm，宽度公差+/-0.13mm |  | 31310013 | 镍钝化卷 | 0.254-SPCC | 31320013 | 镍钝化分切带 | 0.254-SPCC |  | 10 | MO002198 | MO002198-005-02 | FJ001 | 分剪模板 | 1870 | 2024-07-29 | 2024-07-30 | 3 | 2024-07-30 10:40:53 | 2024-07-30 10:44:38 | 江苏东方九天新能源材料有限公司 |  | 尹斌斌 |  | 1 | 0.254 | 0 | 80 | 1 | DL002407001121/2 | 1：排刀规格 80*6+102.4海金杜门 SPCC-Ni 镍层：A面1.9um / B面 0.38um，注：1.成品表面不允许有擦划伤 顶压伤 刀印 油污 2.成品按顺时针摆放，每一片用3*3MM的木条隔开，厚度公差+/-0.01mm，宽度公差+/-0.13mm | 1 |  | 是 | 是 | 7497 | 5
分剪 | DL002407001121/1 | DL002407001121 | 东方分剪6# | 合格 | 合格品 | 乙 | 尹斌斌 | 0 | 246 |  | 0 | 0.254 | 80 | 1：排刀规格 80*6+102.4海金杜门 SPCC-Ni 镍层：A面1.9um / B面 0.38um，注：1.成品表面不允许有擦划伤 顶压伤 刀印 油污 2.成品按顺时针摆放，每一片用3*3MM的木条隔开，厚度公差+/-0.01mm，宽度公差+/-0.13mm |  | 31310013 | 镍钝化卷 | 0.254-SPCC | 31320013 | 镍钝化分切带 | 0.254-SPCC |  | 10 | MO002198 | MO002198-005-01 | FJ001 | 分剪模板 | 1870 | 2024-07-29 | 2024-07-30 | 3 | 2024-07-30 10:40:53 | 2024-07-30 10:44:38 | 江苏东方九天新能源材料有限公司 |  | 尹斌斌 |  | 1 | 0.254 | 0 | 80 | 1 | DL002407001121/1 | 1：排刀规格 80*6+102.4海金杜门 SPCC-Ni 镍层：A面1.9um / B面 0.38um，注：1.成品表面不允许有擦划伤 顶压伤 刀印 油污 2.成品按顺时针摆放，每一片用3*3MM的木条隔开，厚度公差+/-0.01mm，宽度公差+/-0.13mm | 1 |  | 是 | 是 | 7497 | 5
最终脱脂 | JG12240704061 | JG1224070406 | 东方950脱脂1# | 合格 | 合格品 | 乙 | 何晓健,张东兵 | 6695 | 6695 | 1 | 12200 | 0.1 | 710 | 脱脂（950-1） |  | 20100028 | 轧硬 | 0.4*710-SPCC | 30210015 | 光亮卷 | 0.1-SPCC |  | 40 | MO001804 | MO001804-007-01 | GLJ002 | 东方光亮卷前处理（0.4轧0.1mm) | 13825 | 2024-07-19 | 2024-08-03 | 5 | 2024-07-30 10:11:26 | 2024-07-30 10:12:12 | 江苏东方九天新能源材料有限公司 |  | 何晓健 |  | 1 | 0.1 | 12200 | 710 | 1 | JG12240704061 | 轧0.1；米数控制在25100-25200，脱脂平均分包 |  |  |  |  | 5817 | 7
最终脱脂 | JG12240704062 | JG1224070406 | 东方950脱脂1# | 合格 | 合格品 | 乙 | 何晓健,张东兵 | 6675 | 6675 | 1 | 12170 | 0.1 | 710 | 脱脂（950-1） |  | 20100028 | 轧硬 | 0.4*710-SPCC | 30210015 | 光亮卷 | 0.1-SPCC |  | 40 | MO001804 | MO001804-007-02 | GLJ002 | 东方光亮卷前处理（0.4轧0.1mm) | 13825 | 2024-07-19 | 2024-08-03 | 5 | 2024-07-30 10:11:26 | 2024-07-30 10:12:12 | 江苏东方九天新能源材料有限公司 |  | 何晓健 |  | 1 | 0.1 | 12170 | 710 | 1 | JG12240704062 | 轧0.1；米数控制在25100-25200，脱脂平均分包 |  |  |  |  | 5817 | 7
最终脱脂 | JG122407038422 | JG1224070384 | 东方950脱脂1# | 合格 | 合格品 | 乙 | 何晓健,张东兵 | 2220 | 2220 | 1 | 4120 | 0.1 | 710 | 脱脂（950-1） |  | 20100028 | 轧硬 | 0.4*710-SPCC | 30210015 | 光亮卷 | 0.1-SPCC |  | 40 | MO001832 | MO001832-007-02-02 | GLJ002 | 东方光亮卷前处理（0.4轧0.1mm) | 13585 | 2024-07-19 | 2024-07-19 | 3 | 2024-07-30 10:10:01 | 2024-07-30 10:10:57 | 江苏东方九天新能源材料有限公司 |  | 何晓健 |  | 1 | 0.1 | 4120 | 710 | 1 | JG122407038422 | 轧0.1；米数控制在24800-24900米，脱脂平均分包 |  |  |  |  | 5301 | 7
最终脱脂 | JG122407038421 | JG1224070384 | 东方950脱脂1# | 合格 | 合格品 | 乙 | 何晓健,张东兵 | 8135 | 8135 | 1 | 15000 | 0.1 | 710 | 脱脂（950-1） |  | 20100028 | 轧硬 | 0.4*710-SPCC | 30210015 | 光亮卷 | 0.1-SPCC |  | 40 | MO001832 | MO001832-007-02-01 | GLJ002 | 东方光亮卷前处理（0.4轧0.1mm) | 13585 | 2024-07-19 | 2024-07-19 | 3 | 2024-07-30 10:10:01 | 2024-07-30 10:10:57 | 江苏东方九天新能源材料有限公司 |  | 何晓健 |  | 1 | 0.1 | 15000 | 710 | 1 | JG122407038421 | 轧0.1；米数控制在24800-24900米，脱脂平均分包 |  |  |  |  | 5301 | 7
最终冷轧 | JG1224070406 | JG1224070406 | 东方850轧机 | 合格 | 合格品 | 乙 | 杨海鹏 | 13810 | 13400 | 0.9703 | 24470 | 0.1 | 710 | 850轧机普光辊(Ra0.4-0.6μm)轧制0.1mm(0.4-0.25-0.15-0.115-0.1) |  | 20100028 | 轧硬 | 0.4*710-SPCC | 30210015 | 光亮卷 | 0.1-SPCC |  | 30 | MO001804 | MO001804-007 | GLJ002 | 东方光亮卷前处理（0.4轧0.1mm) | 13825 | 2024-07-19 | 2024-08-03 | 5 | 2024-07-29 11:11:58 | 2024-07-30 10:08:11 | 江苏东方九天新能源材料有限公司 | 249262 | 杨海鹏 |  |  | 0.4 | 6260 | 710 | 1 | JG1224070406 | 轧0.1；米数控制在25100-25200，脱脂平均分包 |  |  | 否 | 否 | 5817 | 7
最终冷轧 | JG12240703842 | JG1224070384 | 东方850轧机 | 合格 | 合格品 | 甲 | 吴宏林 | 10190 | 10380 | 1.0186 | 19186 | 0.1 | 710 | 850轧机普光辊(Ra0.4-0.6μm)轧制0.1mm(0.4-0.25-0.15-0.115-0.1) |  | 20100028 | 轧硬 | 0.4*710-SPCC | 30210015 | 光亮卷 | 0.1-SPCC |  | 30 | MO001832 | MO001832-007-02 | GLJ002 | 东方光亮卷前处理（0.4轧0.1mm) | 13585 | 2024-07-19 | 2024-07-19 | 3 | 2024-07-29 09:41:37 | 2024-07-30 10:06:36 | 江苏东方九天新能源材料有限公司 |  | 吴宏林 |  | 1 | 0.1 | 19186 | 710 | 1 | JG12240703842 | 轧0.1；米数控制在24800-24900米，脱脂平均分包 |  |  |  |  | 5301 | 7
最终脱脂 | JG12240703802 | JG1224070380 | 东方950脱脂1# | 合格 | 合格品 | 乙 | 何晓健,张东兵 | 5790 | 5790 | 1 | 10400 | 0.1 | 710 | 脱脂（950-1） |  | 20100028 | 轧硬 | 0.4*710-SPCC | 30210015 | 光亮卷 | 0.1-SPCC |  | 40 | MO001989 | MO001989-002-02 | GLJ002 | 东方光亮卷前处理（0.4轧0.1mm) | 13725 | 2024-07-24 | 2024-08-08 | 3 | 2024-07-30 09:14:40 | 2024-07-30 09:15:42 | 江苏东方九天新能源材料有限公司 |  | 王建军 |  | 1 | 0.1 | 10400 | 710 | 1 | JG12240703802 | 轧0.1，米数控制在24900-25000米，脱脂平均分包 | [5 empty] | 2
最终脱脂 | JG12240703801 | JG1224070380 | 东方950脱脂1# | 合格 | 合格品 | 甲 | 关莫平,王建军 | 7555 | 7555 | 1 | 13600 | 0.1 | 710 | 脱脂（950-1） |  | 20100028 | 轧硬 | 0.4*710-SPCC | 30210015 | 光亮卷 | 0.1-SPCC |  | 40 | MO001989 | MO001989-002-01 | GLJ002 | 东方光亮卷前处理（0.4轧0.1mm) | 13725 | 2024-07-24 | 2024-08-08 | 3 | 2024-07-30 09:14:40 | 2024-07-30 09:15:42 | 江苏东方九天新能源材料有限公司 |  | 王建军 |  | 1 | 0.1 | 13600 | 710 | 1 | JG12240703801 | 轧0.1，米数控制在24900-25000米，脱脂平均分包 | [5 empty] | 2
铬钝化 | JG1224070368213 | JG122407036821 | 东方铬钝化950 | 合格 | 合格品 | 乙 | 李志祥 | 2527 | 2527 | 1 | 4470 | 0.1 | 760 | / |  | 30210015 | 光亮卷 | 0.1-SPCC | 30110014 | 铬钝化卷 | 0.1-SPCC |  | 10 | MO002194 | MO002194-008-03 | GDH001 | 铬钝化模板 | 7810 | 2024-07-29 | 2024-07-29 | 5 | 2024-07-30 08:01:30 | 2024-07-30 09:12:33 | 江苏东方九天新能源材料有限公司 |  | 李志祥 |  | 1 | 0.1 | 4470 | 760 | 1 | JG1224070368213 |  | 1 | 乳化斑 色差 | 是 | 是 | 94 | 8
铬钝化 | JG1224070368212 | JG122407036821 | 东方铬钝化950 | 合格 | 合格品 | 乙 | 李志祥 | 2615 | 2615 | 1 | 4560 | 0.1 | 760 | / |  | 30210015 | 光亮卷 | 0.1-SPCC | 30110014 | 铬钝化卷 | 0.1-SPCC |  | 10 | MO002194 | MO002194-008-02 | GDH001 | 铬钝化模板 | 7810 | 2024-07-29 | 2024-07-29 | 5 | 2024-07-30 08:01:30 | 2024-07-30 09:12:33 | 江苏东方九天新能源材料有限公司 |  | 李志祥 |  | 1 | 0.1 | 4560 | 760 | 1 | JG1224070368212 |  | 1 | 乳化斑 色差 | 是 | 是 | 94 | 8
铬钝化 | JG1224070368211 | JG122407036821 | 东方铬钝化950 | 合格 | 合格品 | 乙 | 李志祥 | 2615 | 2615 | 1 | 4560 | 0.1 | 760 | / |  | 30210015 | 光亮卷 | 0.1-SPCC | 30110014 | 铬钝化卷 | 0.1-SPCC |  | 10 | MO002194 | MO002194-008-01 | GDH001 | 铬钝化模板 | 7810 | 2024-07-29 | 2024-07-29 | 5 | 2024-07-30 08:01:30 | 2024-07-30 09:12:33 | 江苏东方九天新能源材料有限公司 |  | 李志祥 |  | 1 | 0.1 | 4560 | 760 | 1 | JG1224070368211 |  | 1 | 乳化斑 色差 | 是 | 是 | 94 | 8
最终冷轧 | JL1224030179 | JL1224030179 | 东方650轧机 | 合格 | 让步接收 | 甲 | 关颜伟,徐炜 | 5320 | 5580 | 1.0489 | 3660 | 0.3 | 650 | 摩丁普信：650轧机中间道次普光辊（Ra0.2-0.3μm)轧制，最后一道用Ra0.8-1.0μm毛化辊轧至0.303mm（0.4-0.34-0.303）厚度公差：0.298-0.303mm，板面粗糙度控制在Ra0.45-0.65μm,转脱脂 | S色差条印(),B白斑(),C挫伤(),H横辊印(轻横辊印),M麻点线印(下表面操作侧1公分麻点),X细划伤() | 20100026 | 轧硬 | 0.4*650-SPCC | 31010041 | 小品种钢卷 | 0.3-SPCC |  | 20 | MO001363 | MO001363-004 | XPZG001 | 小品种钢前处理模板 | 5620 | 2024-07-08 | 2024-07-23 | 5 | 2024-07-30 08:09:50 | 2024-07-30 08:27:55 | 江苏东方九天新能源材料有限公司 | 227525 | 徐炜 |  |  | 0.4 | 2770 | 650 | 1 | JL1224030179 | 摩丁普信：（0.3*650）厚度+0.003/-0.007，HV90-110,粗度0.5-0.8 |  | S色差条印(),B白斑(),C挫伤(),H横辊印(轻横辊印),M麻点线印(下表面操作侧1公分麻点),X细划伤() | 否 | 否 | 2450 | 4
最终冷轧 | JL1224030194 | JL1224030194 | 东方650轧机 | 合格 | 让步接收 | 甲 | 关颜伟,徐炜 | 5645 | 5600 | 0.992 | 3700 | 0.3 | 650 | 摩丁普信：650轧机中间道次普光辊（Ra0.2-0.3μm)轧制，最后一道用Ra0.8-1.0μm毛化辊轧至0.303mm（0.4-0.34-0.303）厚度公差：0.298-0.303mm，板面粗糙度控制在Ra0.45-0.65μm,转脱脂 | X细划伤(下表面中间一条明显细划伤),S色差条印(),C挫伤(),A暗线印(),B白斑() | 20100026 | 轧硬 | 0.4*650-SPCC | 31010041 | 小品种钢卷 | 0.3-SPCC |  | 20 | MO001363 | MO001363-015 | XPZG001 | 小品种钢前处理模板 | 5650 | 2024-07-08 | 2024-07-23 | 5 | 2024-07-30 08:14:52 | 2024-07-30 08:17:45 | 江苏东方九天新能源材料有限公司 | 227555 | 关颜伟 |  |  | 0.4 | 2780 | 650 | 1 | JL1224030194 | 摩丁普信：（0.3*650）厚度+0.003/-0.007，HV90-110,粗度0.5-0.8 |  | X细划伤(下表面中间一条明显细划伤),S色差条印(),C挫伤(),A暗线印(),B白斑() | 否 | 否 | 24 | 15
最终冷轧 | JL1224030178 | JL1224030178 | 东方650轧机 | 合格 | 让步接收 | 甲 | 关颜伟,徐炜 | 5650 | 5600 | 0.9912 | 3700 | 0.3 | 650 | 摩丁普信：650轧机中间道次普光辊（Ra0.2-0.3μm)轧制，最后一道用Ra0.8-1.0μm毛化辊轧至0.303mm（0.4-0.34-0.303）厚度公差：0.298-0.303mm，板面粗糙度控制在Ra0.45-0.65μm,转脱脂 | S色差条印(),Z振纹(),B白斑(),C挫伤(),A暗线印(),X细划伤() | 20100026 | 轧硬 | 0.4*650-SPCC | 31010041 | 小品种钢卷 | 0.3-SPCC |  | 20 | MO001363 | MO001363-003 | XPZG001 | 小品种钢前处理模板 | 5670 | 2024-07-08 | 2024-07-23 | 5 | 2024-07-30 05:08:40 | 2024-07-30 08:13:29 | 江苏东方九天新能源材料有限公司 | 227524 | 徐炜 |  |  | 0.4 | 2790 | 650 | 1 | JL1224030178 | 摩丁普信：（0.3*650）厚度+0.003/-0.007，HV90-110,粗度0.5-0.8 |  | S色差条印(),Z振纹(),B白斑(),C挫伤(),A暗线印(),X细划伤() | 否 | 否 | 2650 | 3
最终冷轧 | JG1224070382 | JG1224070382 | 东方850轧机 | 合格 | 合格品 | 甲 | 吴宏林 | 13830 | 13800 | 0.9978 | 25732 | 0.1 | 710 | 850轧机普光辊(Ra0.4-0.6μm)轧制0.1mm(0.4-0.25-0.15-0.115-0.1) |  | 20100028 | 轧硬 | 0.4*710-SPCC | 30210015 | 光亮卷 | 0.1-SPCC |  | 30 | MO001989 | MO001989-012 | GLJ002 | 东方光亮卷前处理（0.4轧0.1mm) | 13830 | 2024-07-24 | 2024-08-08 | 5 | 2024-07-30 07:53:39 | 2024-07-30 07:54:08 | 江苏东方九天新能源材料有限公司 | 256332 | 吴宏林 |  |  | 0.4 | 6260 | 710 | 1 | JG1224070382 | 轧0.1，米数控制在24900-25000米，脱脂平均分包 |  |  | 否 | 否 | 5271 | 12
最终脱脂 | JG122407037612 | JG1224070376 | 东方950脱脂1# | 合格 | 合格品 | 甲 | 关莫平,王建军 | 5460 | 5460 | 1 | 10230 | 0.1 | 710 | 脱脂（950-1） |  | 20100028 | 轧硬 | 0.4*710-SPCC | 30210015 | 光亮卷 | 0.1-SPCC |  | 40 | MO001989 | MO001989-008-01-02 | GLJ002 | 东方光亮卷前处理（0.4轧0.1mm) | 13710 | 2024-07-24 | 2024-08-08 | 3 | 2024-07-30 07:30:52 | 2024-07-30 07:49:02 | 江苏东方九天新能源材料有限公司 |  | 王建军 |  | 1 | 0.1 | 10230 | 710 | 1 | JG122407037612 | 轧0.1，米数控制在24900-25000米，脱脂平均分包 | [5 empty] | 8
最终脱脂 | JG122407037611 | JG1224070376 | 东方950脱脂1# | 合格 | 合格品 | 甲 | 关莫平,王建军 | 4915 | 4915 | 1 | 9200 | 0.1 | 710 | 脱脂（950-1） |  | 20100028 | 轧硬 | 0.4*710-SPCC | 30210015 | 光亮卷 | 0.1-SPCC |  | 40 | MO001989 | MO001989-008-01-01 | GLJ002 | 东方光亮卷前处理（0.4轧0.1mm) | 13710 | 2024-07-24 | 2024-08-08 | 3 | 2024-07-30 07:30:52 | 2024-07-30 07:49:02 | 江苏东方九天新能源材料有限公司 |  | 王建军 |  | 1 | 0.1 | 9200 | 710 | 1 | JG122407037611 | 轧0.1，米数控制在24900-25000米，脱脂平均分包 | [5 empty] | 8
一次脱脂 | JG1224070313 | JG1224070313 | 东方950脱脂2# | 合格 | 合格品 | 甲 | 韩成飞,周志平 | 13455 | 13450 | 0.9996 | 5700 | 0.4 | 760 | 脱脂（950-2） |  | 20100142 | 轧硬 | 0.4*760-SPCC | 30210015 | 光亮卷 | 0.1-SPCC |  | 10 | MO001991 | MO001991-026 | GLJ002 | 东方光亮卷前处理（0.4轧0.1mm) | 13455 | 2024-07-24 | 2024-08-15 | 3 | 2024-07-30 07:19:19 | 2024-07-30 07:41:26 | 江苏东方九天新能源材料有限公司 | 256413 | 周志平 |  |  | 0.4 | 5780 | 760 | 1 | JG1224070313 | 轧0.1，米数控制在22800-22900米，脱脂分一包9200米。 |  |  | 否 | 否 | 10354 | 26
铬钝化 | JG1224070351222 | JG122407035122 | 东方铬钝化950 | 合格 | 合格品 | 乙 | 李志祥 | 4203 | 4203 | 1 | 7410 | 0.1 | 760 | / |  | 30210015 | 光亮卷 | 0.1-SPCC | 30110014 | 铬钝化卷 | 0.1-SPCC |  | 10 | MO002194 | MO002194-003-02 | GDH001 | 铬钝化模板 | 6680 | 2024-07-29 | 2024-07-29 | 5 | 2024-07-30 07:40:34 | 2024-07-30 07:41:15 | 江苏东方九天新能源材料有限公司 |  | 李志祥 |  | 1 | 0.1 | 7410 | 760 | 1 | JG1224070351222 |  | 1 | 色差 乳化斑 | 是 | 是 | 1 | 3
铬钝化 | JG1224070351221 | JG122407035122 | 东方铬钝化950 | 合格 | 合格品 | 乙 | 李志祥 | 2451 | 2451 | 1 | 4290 | 0.1 | 760 | / |  | 30210015 | 光亮卷 | 0.1-SPCC | 30110014 | 铬钝化卷 | 0.1-SPCC |  | 10 | MO002194 | MO002194-003-01 | GDH001 | 铬钝化模板 | 6680 | 2024-07-29 | 2024-07-29 | 5 | 2024-07-30 07:40:34 | 2024-07-30 07:41:14 | 江苏东方九天新能源材料有限公司 |  | 李志祥 |  | 1 | 0.1 | 4290 | 760 | 1 | JG1224070351221 |  | 1 | 色差 乳化斑 | 是 | 是 | 1 | 3
最终冷轧 | JG12240703761 | JG1224070376 | 东方850轧机 | 合格 | 合格品 | 甲 | 何建 | 10410 | 10410 | 1 | 19430 | 0.1 | 710 | 850轧机普光辊(Ra0.4-0.6μm)轧制0.1mm(0.4-0.25-0.15-0.115-0.1) |  | 20100028 | 轧硬 | 0.4*710-SPCC | 30210015 | 光亮卷 | 0.1-SPCC |  | 30 | MO001989 | MO001989-008-01 | GLJ002 | 东方光亮卷前处理（0.4轧0.1mm) | 13710 | 2024-07-24 | 2024-08-08 | 3 | 2024-07-30 07:25:53 | 2024-07-30 07:29:23 | 江苏东方九天新能源材料有限公司 |  | 何建 |  | 1 | 0.1 | 19430 | 710 | 1 | JG12240703761 | 轧0.1，米数控制在24900-25000米，脱脂平均分包 | [5 empty] | 8
最终冷轧 | JL1224030195 | JL1224030195 | 东方650轧机 | 合格 | 让步接收 | 甲 | 关颜伟,徐炜 | 5615 | 5570 | 0.992 | 3650 | 0.3 | 650 | 摩丁普信：650轧机中间道次普光辊（Ra0.2-0.3μm)轧制，最后一道用Ra0.8-1.0μm毛化辊轧至0.303mm（0.4-0.34-0.303）厚度公差：0.298-0.303mm，板面粗糙度控制在Ra0.45-0.65μm,转脱脂 | X细划伤(),S色差条印(),A暗线印(),Z振纹(),H横辊印() | 20100026 | 轧硬 | 0.4*650-SPCC | 31010041 | 小品种钢卷 | 0.3-SPCC |  | 20 | MO001363 | MO001363-016 | XPZG001 | 小品种钢前处理模板 | 5620 | 2024-07-08 | 2024-07-23 | 5 | 2024-07-30 07:11:55 | 2024-07-30 07:14:33 | 江苏东方九天新能源材料有限公司 | 227556 | 关颜伟 |  |  | 0.4 | 2770 | 650 | 1 | JL1224030195 | 摩丁普信：（0.3*650）厚度+0.003/-0.007，HV90-110,粗度0.5-0.8 |  | X细划伤(),S色差条印(),A暗线印(),Z振纹(),H横辊印() | 否 | 否 | 2779 | 16
一次脱脂 | JG1224070325 | JG1224070325 | 东方950脱脂2# | 合格 | 合格品 | 甲 | 韩成飞,周志平 | 13540 | 13540 | 1 | 5750 | 0.4 | 760 | 脱脂（950-2） |  | 20100142 | 轧硬 | 0.4*760-SPCC | 30210015 | 光亮卷 | 0.1-SPCC |  | 10 | MO001991 | MO001991-012 | GLJ002 | 东方光亮卷前处理（0.4轧0.1mm) | 13540 | 2024-07-24 | 2024-08-15 | 3 | 2024-07-30 07:03:50 | 2024-07-30 07:04:16 | 江苏东方九天新能源材料有限公司 | 256391 | 周志平 |  |  | 0.4 | 5820 | 760 | 1 | JG1224070325 | 轧0.1，米数控制在22800-22900米，脱脂分一包9200米。 |  |  | 否 | 否 |  | 12
一次脱脂 | JG1224070320 | JG1224070320 | 东方950脱脂2# | 合格 | 合格品 | 甲 | 韩成飞,周志平 | 13500 | 13480 | 0.9985 | 5720 | 0.4 | 760 | 脱脂（950-2） |  | 20100142 | 轧硬 | 0.4*760-SPCC | 30210015 | 光亮卷 | 0.1-SPCC |  | 10 | MO001991 | MO001991-019 | GLJ002 | 东方光亮卷前处理（0.4轧0.1mm) | 13500 | 2024-07-24 | 2024-08-15 | 3 | 2024-07-30 07:02:18 | 2024-07-30 07:03:06 | 江苏东方九天新能源材料有限公司 | 256398 | 周志平 |  |  | 0.4 | 5790 | 760 | 1 | JG1224070320 | 轧0.1，米数控制在22800-22900米，脱脂分一包9200米。 |  |  | 否 | 否 |  | 19
分剪 | DL002407004711/7 | DL002407004711 | 东方分剪6# | 合格 | 合格品 | 甲 | 樊小兵 | 0 | 241 |  | 0 | 0.254 | 80 | 1：排刀规格 80*6+102.4海金杜门 SPCC-Ni 镍层：A面1.9um / B面 0.38um，注：1.成品表面不允许有擦划伤 顶压伤 刀印 油污 2.成品按顺时针摆放，每一片用3*3MM的木条隔开，厚度公差+/-0.01mm，宽度公差+/-0.13mm |  | 31310013 | 镍钝化卷 | 0.254-SPCC | 31320013 | 镍钝化分切带 | 0.254-SPCC |  | 10 | MO002165 | MO002165-002-07 | FJ001 | 分剪模板 | 1884 | 2024-07-29 | 2024-07-29 | 3 | 2024-07-30 05:01:59 | 2024-07-30 06:55:39 | 江苏东方九天新能源材料有限公司 |  | 秦海波 |  | 1 | 0.254 | 0 | 80 | 1 | DL002407004711/7 | 1：排刀规格 80*6+102.4海金杜门 SPCC-Ni 镍层：A面1.9um / B面 0.38um，注：1.成品表面不允许有擦划伤 顶压伤 刀印 油污 2.成品按顺时针摆放，每一片用3*3MM的木条隔开，厚度公差+/-0.01mm，宽度公差+/-0.13mm | 1 |  | 是 | 是 | 152 | 2
分剪 | DL002407004711/6 | DL002407004711 | 东方分剪6# | 合格 | 合格品 | 甲 | 樊小兵 | 0 | 245 |  | 0 | 0.254 | 80 | 1：排刀规格 80*6+102.4海金杜门 SPCC-Ni 镍层：A面1.9um / B面 0.38um，注：1.成品表面不允许有擦划伤 顶压伤 刀印 油污 2.成品按顺时针摆放，每一片用3*3MM的木条隔开，厚度公差+/-0.01mm，宽度公差+/-0.13mm |  | 31310013 | 镍钝化卷 | 0.254-SPCC | 31320013 | 镍钝化分切带 | 0.254-SPCC |  | 10 | MO002165 | MO002165-002-06 | FJ001 | 分剪模板 | 1884 | 2024-07-29 | 2024-07-29 | 3 | 2024-07-30 05:01:59 | 2024-07-30 06:55:39 | 江苏东方九天新能源材料有限公司 |  | 秦海波 |  | 1 | 0.254 | 0 | 80 | 1 | DL002407004711/6 | 1：排刀规格 80*6+102.4海金杜门 SPCC-Ni 镍层：A面1.9um / B面 0.38um，注：1.成品表面不允许有擦划伤 顶压伤 刀印 油污 2.成品按顺时针摆放，每一片用3*3MM的木条隔开，厚度公差+/-0.01mm，宽度公差+/-0.13mm | 1 |  | 是 | 是 | 152 | 2
分剪 | DL002407004711/5 | DL002407004711 | 东方分剪6# | 合格 | 合格品 | 甲 | 樊小兵 | 0 | 315 |  | 0 | 0.254 | 102.4 | 1：排刀规格 80*6+102.4海金杜门 SPCC-Ni 镍层：A面1.9um / B面 0.38um，注：1.成品表面不允许有擦划伤 顶压伤 刀印 油污 2.成品按顺时针摆放，每一片用3*3MM的木条隔开，厚度公差+/-0.01mm，宽度公差+/-0.13mm |  | 31310013 | 镍钝化卷 | 0.254-SPCC | 31320013 | 镍钝化分切带 | 0.254-SPCC |  | 10 | MO002165 | MO002165-002-05 | FJ001 | 分剪模板 | 1884 | 2024-07-29 | 2024-07-29 | 3 | 2024-07-30 05:01:59 | 2024-07-30 06:55:39 | 江苏东方九天新能源材料有限公司 |  | 秦海波 |  | 1 | 0.254 | 0 | 102.4 | 1 | DL002407004711/5 | 1：排刀规格 80*6+102.4海金杜门 SPCC-Ni 镍层：A面1.9um / B面 0.38um，注：1.成品表面不允许有擦划伤 顶压伤 刀印 油污 2.成品按顺时针摆放，每一片用3*3MM的木条隔开，厚度公差+/-0.01mm，宽度公差+/-0.13mm | 1 |  | 是 | 是 | 152 | 2
分剪 | DL002407004711/4 | DL002407004711 | 东方分剪6# | 合格 | 合格品 | 甲 | 樊小兵 | 0 | 247 |  | 0 | 0.254 | 80 | 1：排刀规格 80*6+102.4海金杜门 SPCC-Ni 镍层：A面1.9um / B面 0.38um，注：1.成品表面不允许有擦划伤 顶压伤 刀印 油污 2.成品按顺时针摆放，每一片用3*3MM的木条隔开，厚度公差+/-0.01mm，宽度公差+/-0.13mm |  | 31310013 | 镍钝化卷 | 0.254-SPCC | 31320013 | 镍钝化分切带 | 0.254-SPCC |  | 10 | MO002165 | MO002165-002-04 | FJ001 | 分剪模板 | 1884 | 2024-07-29 | 2024-07-29 | 3 | 2024-07-30 05:01:59 | 2024-07-30 06:55:39 | 江苏东方九天新能源材料有限公司 |  | 秦海波 |  | 1 | 0.254 | 0 | 80 | 1 | DL002407004711/4 | 1：排刀规格 80*6+102.4海金杜门 SPCC-Ni 镍层：A面1.9um / B面 0.38um，注：1.成品表面不允许有擦划伤 顶压伤 刀印 油污 2.成品按顺时针摆放，每一片用3*3MM的木条隔开，厚度公差+/-0.01mm，宽度公差+/-0.13mm | 1 |  | 是 | 是 | 152 | 2
分剪 | DL002407004711/3 | DL002407004711 | 东方分剪6# | 合格 | 合格品 | 甲 | 樊小兵 | 0 | 247 |  | 0 | 0.254 | 80 | 1：排刀规格 80*6+102.4海金杜门 SPCC-Ni 镍层：A面1.9um / B面 0.38um，注：1.成品表面不允许有擦划伤 顶压伤 刀印 油污 2.成品按顺时针摆放，每一片用3*3MM的木条隔开，厚度公差+/-0.01mm，宽度公差+/-0.13mm |  | 31310013 | 镍钝化卷 | 0.254-SPCC | 31320013 | 镍钝化分切带 | 0.254-SPCC |  | 10 | MO002165 | MO002165-002-03 | FJ001 | 分剪模板 | 1884 | 2024-07-29 | 2024-07-29 | 3 | 2024-07-30 05:01:59 | 2024-07-30 06:55:39 | 江苏东方九天新能源材料有限公司 |  | 秦海波 |  | 1 | 0.254 | 0 | 80 | 1 | DL002407004711/3 | 1：排刀规格 80*6+102.4海金杜门 SPCC-Ni 镍层：A面1.9um / B面 0.38um，注：1.成品表面不允许有擦划伤 顶压伤 刀印 油污 2.成品按顺时针摆放，每一片用3*3MM的木条隔开，厚度公差+/-0.01mm，宽度公差+/-0.13mm | 1 |  | 是 | 是 | 152 | 2
分剪 | DL002407004711/2 | DL002407004711 | 东方分剪6# | 合格 | 合格品 | 甲 | 樊小兵 | 0 | 247 |  | 0 | 0.254 | 80 | 1：排刀规格 80*6+102.4海金杜门 SPCC-Ni 镍层：A面1.9um / B面 0.38um，注：1.成品表面不允许有擦划伤 顶压伤 刀印 油污 2.成品按顺时针摆放，每一片用3*3MM的木条隔开，厚度公差+/-0.01mm，宽度公差+/-0.13mm |  | 31310013 | 镍钝化卷 | 0.254-SPCC | 31320013 | 镍钝化分切带 | 0.254-SPCC |  | 10 | MO002165 | MO002165-002-02 | FJ001 | 分剪模板 | 1884 | 2024-07-29 | 2024-07-29 | 3 | 2024-07-30 05:01:59 | 2024-07-30 06:55:39 | 江苏东方九天新能源材料有限公司 |  | 秦海波 |  | 1 | 0.254 | 0 | 80 | 1 | DL002407004711/2 | 1：排刀规格 80*6+102.4海金杜门 SPCC-Ni 镍层：A面1.9um / B面 0.38um，注：1.成品表面不允许有擦划伤 顶压伤 刀印 油污 2.成品按顺时针摆放，每一片用3*3MM的木条隔开，厚度公差+/-0.01mm，宽度公差+/-0.13mm | 1 |  | 是 | 是 | 152 | 2
最终平整 | DL1224070040 | DL1224070040 | 东方850平整 | 合格 | 让步接收 | 甲 | 陈俊华,钱琨 | 4390 | 4370 | 0.9954 | 8280 | 0.13 | 533 | 浙江银轮：850平整建议用Ra1.0-1.2μm毛化辊，厚度公差：0.12-0.14mm，HV90-110，粗糙度0.5-0.7μm. | 上下板面细划伤平后强光下能见，振纹,偶有亮斑，尾100米左右板面大亮斑，下板面中间色差线印平后淡，7280米处操5cm平整记录有问题（分剪留意） | 20200003 | 小品种钢半成品 | 0.13-SPCC | 31010007 | 小品种钢卷 | 0.13-SPCC |  | 60 | MO002080 | MO002080-009 | XPZG001 | 小品种钢前处理模板 | 4390 | 2024-07-26 | 2024-08-05 | 5 | 2024-07-30 06:39:58 | 2024-07-30 06:43:31 | 江苏东方九天新能源材料有限公司 | 261541 | 陈俊华 |  |  | 0.13 | 8260 | 533 | 1 | DL1224070040 | 浙江银轮0.13*533：退火，平整两道工序。 | 1 | X细划伤(上下板面，平后强光下能见),Z振纹(轻微),Y氧化边(重),L亮斑(偶有，7280米处，尾100米左右板面大亮斑),S色差(下板面中间，平后淡),S水锈斑(边部，轻微) | 是 | 是 | 2347 | 9
铬钝化 | JG1224070344122 | JG122407034412 | 东方铬钝化950 | 合格 | 合格品 | 乙 | 李志祥 | 4151 | 4151 | 1 | 7300 | 0.1 | 760 | / |  | 30210015 | 光亮卷 | 0.1-SPCC | 30110014 | 铬钝化卷 | 0.1-SPCC |  | 10 | MO002194 | MO002194-002-02 | GDH001 | 铬钝化模板 | 6570 | 2024-07-29 | 2024-07-29 | 5 | 2024-07-30 05:17:59 | 2024-07-30 06:18:51 | 江苏东方九天新能源材料有限公司 |  | 李志祥 |  | 1 | 0.1 | 7300 | 760 | 1 | JG1224070344122 |  | 1 | 乳化斑重 白斑 | 是 | 是 | 91 | 2
铬钝化 | JG1224070344121 | JG122407034412 | 东方铬钝化950 | 合格 | 合格品 | 乙 | 李志祥 | 2383 | 2383 | 1 | 4180 | 0.1 | 760 | / |  | 30210015 | 光亮卷 | 0.1-SPCC | 30110014 | 铬钝化卷 | 0.1-SPCC |  | 10 | MO002194 | MO002194-002-01 | GDH001 | 铬钝化模板 | 6570 | 2024-07-29 | 2024-07-29 | 5 | 2024-07-30 05:17:59 | 2024-07-30 06:18:51 | 江苏东方九天新能源材料有限公司 |  | 李志祥 |  | 1 | 0.1 | 4180 | 760 | 1 | JG1224070344121 |  | 1 | 乳化斑重 白斑 | 是 | 是 | 91 | 2
分剪 | DL0024070011112/7 | DL0024070011112 | 东方分剪6# | 合格 | 合格品 | 甲 | 樊小兵 | 0 | 251 |  | 0 | 0.254 | 80 | 1：排刀规格 80*6+102.4海金杜门 SPCC-Ni 镍层：A面1.9um / B面 0.38um，注：1.成品表面不允许有擦划伤 顶压伤 刀印 油污 2.成品按顺时针摆放，每一片用3*3MM的木条隔开，厚度公差+/-0.01mm，宽度公差+/-0.13mm |  | 31310013 | 镍钝化卷 | 0.254-SPCC | 31320013 | 镍钝化分切带 | 0.254-SPCC |  | 10 | MO002165 | MO002165-011-07 | FJ001 | 分剪模板 | 1948 | 2024-07-29 | 2024-07-29 | 5 | 2024-07-30 01:15:43 | 2024-07-30 06:15:33 | 江苏东方九天新能源材料有限公司 |  | 秦海波 |  | 1 | 0.254 | 0 | 80 | 1 | DL0024070011112/7 | 1：排刀规格 80*6+102.4海金杜门 SPCC-Ni 镍层：A面1.9um / B面 0.38um，注：1.成品表面不允许有擦划伤 顶压伤 刀印 油污 2.成品按顺时针摆放，每一片用3*3MM的木条隔开，厚度公差+/-0.01mm，宽度公差+/-0.13mm | 1 |  | 是 | 是 | 342 | 11
分剪 | DL0024070011112/6 | DL0024070011112 | 东方分剪6# | 合格 | 合格品 | 甲 | 樊小兵 | 0 | 254 |  | 0 | 0.254 | 80 | 1：排刀规格 80*6+102.4海金杜门 SPCC-Ni 镍层：A面1.9um / B面 0.38um，注：1.成品表面不允许有擦划伤 顶压伤 刀印 油污 2.成品按顺时针摆放，每一片用3*3MM的木条隔开，厚度公差+/-0.01mm，宽度公差+/-0.13mm |  | 31310013 | 镍钝化卷 | 0.254-SPCC | 31320013 | 镍钝化分切带 | 0.254-SPCC |  | 10 | MO002165 | MO002165-011-06 | FJ001 | 分剪模板 | 1948 | 2024-07-29 | 2024-07-29 | 5 | 2024-07-30 01:15:43 | 2024-07-30 06:15:33 | 江苏东方九天新能源材料有限公司 |  | 秦海波 |  | 1 | 0.254 | 0 | 80 | 1 | DL0024070011112/6 | 1：排刀规格 80*6+102.4海金杜门 SPCC-Ni 镍层：A面1.9um / B面 0.38um，注：1.成品表面不允许有擦划伤 顶压伤 刀印 油污 2.成品按顺时针摆放，每一片用3*3MM的木条隔开，厚度公差+/-0.01mm，宽度公差+/-0.13mm | 1 |  | 是 | 是 | 342 | 11
分剪 | DL0024070011112/5 | DL0024070011112 | 东方分剪6# | 合格 | 合格品 | 甲 | 樊小兵 | 0 | 325 |  | 0 | 0.254 | 102.4 | 1：排刀规格 80*6+102.4海金杜门 SPCC-Ni 镍层：A面1.9um / B面 0.38um，注：1.成品表面不允许有擦划伤 顶压伤 刀印 油污 2.成品按顺时针摆放，每一片用3*3MM的木条隔开，厚度公差+/-0.01mm，宽度公差+/-0.13mm |  | 31310013 | 镍钝化卷 | 0.254-SPCC | 31320013 | 镍钝化分切带 | 0.254-SPCC |  | 10 | MO002165 | MO002165-011-05 | FJ001 | 分剪模板 | 1948 | 2024-07-29 | 2024-07-29 | 5 | 2024-07-30 01:15:43 | 2024-07-30 06:15:33 | 江苏东方九天新能源材料有限公司 |  | 秦海波 |  | 1 | 0.254 | 0 | 102.4 | 1 | DL0024070011112/5 | 1：排刀规格 80*6+102.4海金杜门 SPCC-Ni 镍层：A面1.9um / B面 0.38um，注：1.成品表面不允许有擦划伤 顶压伤 刀印 油污 2.成品按顺时针摆放，每一片用3*3MM的木条隔开，厚度公差+/-0.01mm，宽度公差+/-0.13mm | 1 |  | 是 | 是 | 342 | 11
分剪 | DL0024070011112/4 | DL0024070011112 | 东方分剪6# | 合格 | 合格品 | 甲 | 樊小兵 | 0 | 254 |  | 0 | 0.254 | 80 | 1：排刀规格 80*6+102.4海金杜门 SPCC-Ni 镍层：A面1.9um / B面 0.38um，注：1.成品表面不允许有擦划伤 顶压伤 刀印 油污 2.成品按顺时针摆放，每一片用3*3MM的木条隔开，厚度公差+/-0.01mm，宽度公差+/-0.13mm |  | 31310013 | 镍钝化卷 | 0.254-SPCC | 31320013 | 镍钝化分切带 | 0.254-SPCC |  | 10 | MO002165 | MO002165-011-04 | FJ001 | 分剪模板 | 1948 | 2024-07-29 | 2024-07-29 | 5 | 2024-07-30 01:15:43 | 2024-07-30 06:15:33 | 江苏东方九天新能源材料有限公司 |  | 秦海波 |  | 1 | 0.254 | 0 | 80 | 1 | DL0024070011112/4 | 1：排刀规格 80*6+102.4海金杜门 SPCC-Ni 镍层：A面1.9um / B面 0.38um，注：1.成品表面不允许有擦划伤 顶压伤 刀印 油污 2.成品按顺时针摆放，每一片用3*3MM的木条隔开，厚度公差+/-0.01mm，宽度公差+/-0.13mm | 1 |  | 是 | 是 | 342 | 11
分剪 | DL0024070011112/3 | DL0024070011112 | 东方分剪6# | 合格 | 合格品 | 甲 | 樊小兵 | 0 | 255 |  | 0 | 0.254 | 80 | 1：排刀规格 80*6+102.4海金杜门 SPCC-Ni 镍层：A面1.9um / B面 0.38um，注：1.成品表面不允许有擦划伤 顶压伤 刀印 油污 2.成品按顺时针摆放，每一片用3*3MM的木条隔开，厚度公差+/-0.01mm，宽度公差+/-0.13mm |  | 31310013 | 镍钝化卷 | 0.254-SPCC | 31320013 | 镍钝化分切带 | 0.254-SPCC |  | 10 | MO002165 | MO002165-011-03 | FJ001 | 分剪模板 | 1948 | 2024-07-29 | 2024-07-29 | 5 | 2024-07-30 01:15:43 | 2024-07-30 06:15:33 | 江苏东方九天新能源材料有限公司 |  | 秦海波 |  | 1 | 0.254 | 0 | 80 | 1 | DL0024070011112/3 | 1：排刀规格 80*6+102.4海金杜门 SPCC-Ni 镍层：A面1.9um / B面 0.38um，注：1.成品表面不允许有擦划伤 顶压伤 刀印 油污 2.成品按顺时针摆放，每一片用3*3MM的木条隔开，厚度公差+/-0.01mm，宽度公差+/-0.13mm | 1 |  | 是 | 是 | 342 | 11
分剪 | DL0024070011112/2 | DL0024070011112 | 东方分剪6# | 合格 | 合格品 | 甲 | 樊小兵 | 0 | 254 |  | 0 | 0.254 | 80 | 1：排刀规格 80*6+102.4海金杜门 SPCC-Ni 镍层：A面1.9um / B面 0.38um，注：1.成品表面不允许有擦划伤 顶压伤 刀印 油污 2.成品按顺时针摆放，每一片用3*3MM的木条隔开，厚度公差+/-0.01mm，宽度公差+/-0.13mm |  | 31310013 | 镍钝化卷 | 0.254-SPCC | 31320013 | 镍钝化分切带 | 0.254-SPCC |  | 10 | MO002165 | MO002165-011-02 | FJ001 | 分剪模板 | 1948 | 2024-07-29 | 2024-07-29 | 5 | 2024-07-30 01:15:43 | 2024-07-30 06:15:33 | 江苏东方九天新能源材料有限公司 |  | 秦海波 |  | 1 | 0.254 | 0 | 80 | 1 | DL0024070011112/2 | 1：排刀规格 80*6+102.4海金杜门 SPCC-Ni 镍层：A面1.9um / B面 0.38um，注：1.成品表面不允许有擦划伤 顶压伤 刀印 油污 2.成品按顺时针摆放，每一片用3*3MM的木条隔开，厚度公差+/-0.01mm，宽度公差+/-0.13mm | 1 |  | 是 | 是 | 342 | 11
分剪 | DL0024070011112/1 | DL0024070011112 | 东方分剪6# | 合格 | 合格品 | 甲 | 樊小兵 | 0 | 257 |  | 0 | 0.254 | 80 | 1：排刀规格 80*6+102.4海金杜门 SPCC-Ni 镍层：A面1.9um / B面 0.38um，注：1.成品表面不允许有擦划伤 顶压伤 刀印 油污 2.成品按顺时针摆放，每一片用3*3MM的木条隔开，厚度公差+/-0.01mm，宽度公差+/-0.13mm |  | 31310013 | 镍钝化卷 | 0.254-SPCC | 31320013 | 镍钝化分切带 | 0.254-SPCC |  | 10 | MO002165 | MO002165-011-01 | FJ001 | 分剪模板 | 1948 | 2024-07-29 | 2024-07-29 | 5 | 2024-07-30 01:15:43 | 2024-07-30 06:15:33 | 江苏东方九天新能源材料有限公司 |  | 秦海波 |  | 1 | 0.254 | 0 | 80 | 1 | DL0024070011112/1 | 1：排刀规格 80*6+102.4海金杜门 SPCC-Ni 镍层：A面1.9um / B面 0.38um，注：1.成品表面不允许有擦划伤 顶压伤 刀印 油污 2.成品按顺时针摆放，每一片用3*3MM的木条隔开，厚度公差+/-0.01mm，宽度公差+/-0.13mm | 1 |  | 是 | 是 | 342 | 11
最终平整 | DL002407003011 | DL0024070030 | 东方750平整 | 合格 | 让步接收 | 甲 | 丁振 | 2900 | 2900 | 1 | 4250 | 0.15 | 610 | 东莞鸿力：750平整用超光棍Ra<0.1μm平整、厚度公差：0.14-0.15mm、硬度90-110HV,粗糙度Ra≤0.15μm。 | 来料多条暗线印，来料振纹，横条印，白斑，操边1.5cm折印，操边起筋 | 20100082 | 轧硬 | 0.6*610-SPCC | 31010010 | 小品种钢卷 | 0.15-SPCC |  | 60 | MO001608 | MO001608-001-01-01 | XPZG001 | 小品种钢前处理模板 | 12255 | 2024-07-15 | 2024-07-15 | 3 | 2024-07-30 06:09:27 | 2024-07-30 06:12:32 | 江苏东方九天新能源材料有限公司 |  | 丁振 |  | 1 | 0.15 | 4250 | 610 | 1 | DL002407003011 | 东莞鸿力：厚度-0.01，HV90-110粗糙度≤0.15，卷重在2-3.5吨 | 1 | A暗线印(来料多条暗线印),Z振纹(来料振纹，横条印，白斑),Z折印(操边折印1.5CM),Q起筋(操边起筋) | 是 | 是 | 7971 | 1
一次脱脂 | JG1224070323 | JG1224070323 | 东方950脱脂2# | 合格 | 合格品 | 甲 | 韩成飞,周志平 | 13425 | 13435 | 1.0007 | 5700 | 0.4 | 760 | 脱脂（950-2） |  | 20100142 | 轧硬 | 0.4*760-SPCC | 30210015 | 光亮卷 | 0.1-SPCC |  | 10 | MO001991 | MO001991-010 | GLJ002 | 东方光亮卷前处理（0.4轧0.1mm) | 13425 | 2024-07-24 | 2024-08-15 | 3 | 2024-07-30 05:32:10 | 2024-07-30 06:05:54 | 江苏东方九天新能源材料有限公司 | 256389 | 周志平 |  |  | 0.4 | 5785 | 760 | 1 | JG1224070323 | 轧0.1，米数控制在22800-22900米，脱脂分一包9200米。 |  |  | 否 | 否 | 4947 | 10
最终平整 | DL1224070049 | DL1224070049 | 东方850平整 | 合格 | 让步接收 | 甲 | 陈俊华,钱琨 | 4300 | 4280 | 0.9953 | 8160 | 0.13 | 533 | 浙江银轮：850平整建议用Ra1.0-1.2μm毛化辊，厚度公差：0.12-0.14mm，HV90-110，粗糙度0.5-0.7μm. | 偶有细划伤，尾部300米传5-15CM缩芯折印，振纹重 | 20200003 | 小品种钢半成品 | 0.13-SPCC | 31010007 | 小品种钢卷 | 0.13-SPCC |  | 60 | MO002080 | MO002080-003 | XPZG001 | 小品种钢前处理模板 | 4300 | 2024-07-26 | 2024-08-05 | 5 | 2024-07-30 04:33:38 | 2024-07-30 05:16:41 | 江苏东方九天新能源材料有限公司 | 261555 | 陈俊华 |  |  | 0.13 | 8100 | 533 | 1 | DL1224070049 | 浙江银轮0.13*533：退火，平整两道工序。 | 1 | X细划伤(偶有),缩芯折印(尾300米传5-15CM),Z振纹(重),Y氧化边(两边) | 是 | 是 | 2569 | 3
一次脱脂 | DL00240700262 | DL0024070026 | 东方950脱脂2# | 合格 | 让步接收 | 甲 | 韩成飞,周志平 | 6090 | 6090 | 1 | 2130 | 0.6 | 610 | 昆山泰德通：脱脂(单位张力6.0）、转650轧机 |  | 20100082 | 轧硬 | 0.6*610-SPCC | 20600019 | 镍钝化卷半成品 | 0.25-SPCC |  | 10 | MO001789 | MO001789-001-02 | XPZG001 | 小品种钢前处理模板 | 12175 | 2024-07-19 | 2024-07-31 | 5 | 2024-07-30 04:56:16 | 2024-07-30 05:04:36 | 江苏东方九天新能源材料有限公司 |  | 周志平 |  | 1 | 0.6 | 2130 | 610 | 1 | DL00240700262 | 昆山泰德通（0.25*610）备货；厚度±0.005，HV90-110,粗糙度0.5-0.7 |  | 条印色差 |  |  | 2736 | 1
一次脱脂 | DL00240700261 | DL0024070026 | 东方950脱脂2# | 合格 | 让步接收 | 甲 | 韩成飞,周志平 | 6070 | 6070 | 1 | 2120 | 0.6 | 610 | 昆山泰德通：脱脂(单位张力6.0）、转650轧机 |  | 20100082 | 轧硬 | 0.6*610-SPCC | 20600019 | 镍钝化卷半成品 | 0.25-SPCC |  | 10 | MO001789 | MO001789-001-01 | XPZG001 | 小品种钢前处理模板 | 12175 | 2024-07-19 | 2024-07-31 | 5 | 2024-07-30 04:56:16 | 2024-07-30 05:04:36 | 江苏东方九天新能源材料有限公司 |  | 周志平 |  | 1 | 0.6 | 2120 | 610 | 1 | DL00240700261 | 昆山泰德通（0.25*610）备货；厚度±0.005，HV90-110,粗糙度0.5-0.7 |  | 卷芯150内边部锈斑胲 |  |  | 2736 | 1
铬钝化 | JG122407034723 | JG12240703472 | 东方铬钝化950 | 合格 | 让步接收 | 乙 | 李志祥 | 2763 | 2763 | 1 | 4890 | 0.1 | 760 | / | 来料黄条印 ,840米板面大块白斑 ,乳化斑 | 30210015 | 光亮卷 | 0.1-SPCC | 30110014 | 铬钝化卷 | 0.1-SPCC |  | 10 | MO002194 | MO002194-006-03 | GDH001 | 铬钝化模板 | 8430 | 2024-07-29 | 2024-07-29 | 5 | 2024-07-30 02:55:59 | 2024-07-30 04:45:18 | 江苏东方九天新能源材料有限公司 |  | 李志祥 |  | 1 | 0.1 | 4890 | 760 | 1 | JG122407034723 |  | 1 | 来料黄条印 840米板面大块白斑 乳化斑 | 是 | 是 | 146 | 6
铬钝化 | JG122407034722 | JG12240703472 | 东方铬钝化950 | 合格 | 让步接收 | 乙 | 李志祥 | 2815 | 2815 | 1 | 4960 | 0.1 | 760 | / | 来料黄条印 乳化斑 | 30210015 | 光亮卷 | 0.1-SPCC | 30110014 | 铬钝化卷 | 0.1-SPCC |  | 10 | MO002194 | MO002194-006-02 | GDH001 | 铬钝化模板 | 8430 | 2024-07-29 | 2024-07-29 | 5 | 2024-07-30 02:55:59 | 2024-07-30 04:45:17 | 江苏东方九天新能源材料有限公司 |  | 李志祥 |  | 1 | 0.1 | 4960 | 760 | 1 | JG122407034722 |  | 1 | 来料黄条印 乳化斑 | 是 | 是 | 146 | 6
铬钝化 | JG122407034721 | JG12240703472 | 东方铬钝化950 | 合格 | 让步接收 | 乙 | 李志祥 | 2815 | 2815 | 1 | 4960 | 0.1 | 760 | / | 来料黄条印 乳化斑 | 30210015 | 光亮卷 | 0.1-SPCC | 30110014 | 铬钝化卷 | 0.1-SPCC |  | 10 | MO002194 | MO002194-006-01 | GDH001 | 铬钝化模板 | 8430 | 2024-07-29 | 2024-07-29 | 5 | 2024-07-30 02:55:59 | 2024-07-30 04:45:17 | 江苏东方九天新能源材料有限公司 |  | 李志祥 |  | 1 | 0.1 | 4960 | 760 | 1 | JG122407034721 |  | 1 | 来料黄条印 乳化斑 | 是 | 是 | 146 | 6
最终平整 | DL1224070046 | DL1224070046 | 东方850平整 | 合格 | 让步接收 | 甲 | 陈俊华,钱琨 | 4370 | 4360 | 0.9977 | 8300 | 0.13 | 533 | 浙江银轮：850平整建议用Ra1.0-1.2μm毛化辊，厚度公差：0.12-0.14mm，HV90-110，粗糙度0.5-0.7μm. | 390-400米操10CM处划伤重，偶有细划伤，尾150米板面小挫伤多，尾150米小白点多，传2CM处色差 | 20200003 | 小品种钢半成品 | 0.13-SPCC | 31010007 | 小品种钢卷 | 0.13-SPCC |  | 60 | MO002080 | MO002080-005 | XPZG001 | 小品种钢前处理模板 | 4370 | 2024-07-26 | 2024-08-05 | 5 | 2024-07-30 04:15:37 | 2024-07-30 04:18:09 | 江苏东方九天新能源材料有限公司 | 261553 | 陈俊华 |  |  | 0.13 | 8230 | 533 | 1 | DL1224070046 | 浙江银轮0.13*533：退火，平整两道工序。 | 1 | Z重划伤(390-400米操10CM处，划伤重),X细划伤(偶有),C挫伤(尾150米板面小挫伤多),B白斑(尾150米小白点多),S色差(传2CM处) | 是 | 是 | 2529 | 5
分剪 | DL002407001122/6 | DL002407001122 | 东方分剪6# | 合格 | 合格品 | 甲 | 樊小兵 | 0 | 246 |  | 0 | 0.254 | 80 | 1：排刀规格 80*6+102.4海金杜门 SPCC-Ni 镍层：A面1.9um / B面 0.38um，注：1.成品表面不允许有擦划伤 顶压伤 刀印 油污 2.成品按顺时针摆放，每一片用3*3MM的木条隔开，厚度公差+/-0.01mm，宽度公差+/-0.13mm |  | 31310013 | 镍钝化卷 | 0.254-SPCC | 31320013 | 镍钝化分切带 | 0.254-SPCC |  | 10 | MO002165 | MO002165-010-06 | FJ001 | 分剪模板 | 1872 | 2024-07-29 | 2024-07-29 | 3 | 2024-07-30 00:15:27 | 2024-07-30 04:17:42 | 江苏东方九天新能源材料有限公司 |  | 秦海波 |  | 1 | 0.254 | 0 | 80 | 1 | DL002407001122/6 | 1：排刀规格 80*6+102.4海金杜门 SPCC-Ni 镍层：A面1.9um / B面 0.38um，注：1.成品表面不允许有擦划伤 顶压伤 刀印 油污 2.成品按顺时针摆放，每一片用3*3MM的木条隔开，厚度公差+/-0.01mm，宽度公差+/-0.13mm | 1 |  | 是 | 是 | 323 | 10
分剪 | DL002407001122/5 | DL002407001122 | 东方分剪6# | 合格 | 合格品 | 甲 | 樊小兵 | 0 | 315 |  | 0 | 0.254 | 102.4 | 1：排刀规格 80*6+102.4海金杜门 SPCC-Ni 镍层：A面1.9um / B面 0.38um，注：1.成品表面不允许有擦划伤 顶压伤 刀印 油污 2.成品按顺时针摆放，每一片用3*3MM的木条隔开，厚度公差+/-0.01mm，宽度公差+/-0.13mm |  | 31310013 | 镍钝化卷 | 0.254-SPCC | 31320013 | 镍钝化分切带 | 0.254-SPCC |  | 10 | MO002165 | MO002165-010-05 | FJ001 | 分剪模板 | 1872 | 2024-07-29 | 2024-07-29 | 3 | 2024-07-30 00:15:27 | 2024-07-30 04:17:42 | 江苏东方九天新能源材料有限公司 |  | 秦海波 |  | 1 | 0.254 | 0 | 102.4 | 1 | DL002407001122/5 | 1：排刀规格 80*6+102.4海金杜门 SPCC-Ni 镍层：A面1.9um / B面 0.38um，注：1.成品表面不允许有擦划伤 顶压伤 刀印 油污 2.成品按顺时针摆放，每一片用3*3MM的木条隔开，厚度公差+/-0.01mm，宽度公差+/-0.13mm | 1 |  | 是 | 是 | 323 | 10
分剪 | DL002407001122/4 | DL002407001122 | 东方分剪6# | 合格 | 合格品 | 甲 | 樊小兵 | 0 | 245 |  | 0 | 0.254 | 80 | 1：排刀规格 80*6+102.4海金杜门 SPCC-Ni 镍层：A面1.9um / B面 0.38um，注：1.成品表面不允许有擦划伤 顶压伤 刀印 油污 2.成品按顺时针摆放，每一片用3*3MM的木条隔开，厚度公差+/-0.01mm，宽度公差+/-0.13mm |  | 31310013 | 镍钝化卷 | 0.254-SPCC | 31320013 | 镍钝化分切带 | 0.254-SPCC |  | 10 | MO002165 | MO002165-010-04 | FJ001 | 分剪模板 | 1872 | 2024-07-29 | 2024-07-29 | 3 | 2024-07-30 00:15:27 | 2024-07-30 04:17:42 | 江苏东方九天新能源材料有限公司 |  | 秦海波 |  | 1 | 0.254 | 0 | 80 | 1 | DL002407001122/4 | 1：排刀规格 80*6+102.4海金杜门 SPCC-Ni 镍层：A面1.9um / B面 0.38um，注：1.成品表面不允许有擦划伤 顶压伤 刀印 油污 2.成品按顺时针摆放，每一片用3*3MM的木条隔开，厚度公差+/-0.01mm，宽度公差+/-0.13mm | 1 |  | 是 | 是 | 323 | 10
分剪 | DL002407001122/3 | DL002407001122 | 东方分剪6# | 合格 | 合格品 | 甲 | 樊小兵 | 0 | 245 |  | 0 | 0.254 | 80 | 1：排刀规格 80*6+102.4海金杜门 SPCC-Ni 镍层：A面1.9um / B面 0.38um，注：1.成品表面不允许有擦划伤 顶压伤 刀印 油污 2.成品按顺时针摆放，每一片用3*3MM的木条隔开，厚度公差+/-0.01mm，宽度公差+/-0.13mm |  | 31310013 | 镍钝化卷 | 0.254-SPCC | 31320013 | 镍钝化分切带 | 0.254-SPCC |  | 10 | MO002165 | MO002165-010-03 | FJ001 | 分剪模板 | 1872 | 2024-07-29 | 2024-07-29 | 3 | 2024-07-30 00:15:27 | 2024-07-30 04:17:42 | 江苏东方九天新能源材料有限公司 |  | 秦海波 |  | 1 | 0.254 | 0 | 80 | 1 | DL002407001122/3 | 1：排刀规格 80*6+102.4海金杜门 SPCC-Ni 镍层：A面1.9um / B面 0.38um，注：1.成品表面不允许有擦划伤 顶压伤 刀印 油污 2.成品按顺时针摆放，每一片用3*3MM的木条隔开，厚度公差+/-0.01mm，宽度公差+/-0.13mm | 1 |  | 是 | 是 | 323 | 10
分剪 | DL002407001122/2 | DL002407001122 | 东方分剪6# | 合格 | 合格品 | 甲 | 樊小兵 | 0 | 244 |  | 0 | 0.254 | 80 | 1：排刀规格 80*6+102.4海金杜门 SPCC-Ni 镍层：A面1.9um / B面 0.38um，注：1.成品表面不允许有擦划伤 顶压伤 刀印 油污 2.成品按顺时针摆放，每一片用3*3MM的木条隔开，厚度公差+/-0.01mm，宽度公差+/-0.13mm |  | 31310013 | 镍钝化卷 | 0.254-SPCC | 31320013 | 镍钝化分切带 | 0.254-SPCC |  | 10 | MO002165 | MO002165-010-02 | FJ001 | 分剪模板 | 1872 | 2024-07-29 | 2024-07-29 | 3 | 2024-07-30 00:15:27 | 2024-07-30 04:17:42 | 江苏东方九天新能源材料有限公司 |  | 秦海波 |  | 1 | 0.254 | 0 | 80 | 1 | DL002407001122/2 | 1：排刀规格 80*6+102.4海金杜门 SPCC-Ni 镍层：A面1.9um / B面 0.38um，注：1.成品表面不允许有擦划伤 顶压伤 刀印 油污 2.成品按顺时针摆放，每一片用3*3MM的木条隔开，厚度公差+/-0.01mm，宽度公差+/-0.13mm | 1 |  | 是 | 是 | 323 | 10
分剪 | DL002407001122/1 | DL002407001122 | 东方分剪6# | 合格 | 合格品 | 甲 | 樊小兵 | 0 | 242 |  | 0 | 0.254 | 80 | 1：排刀规格 80*6+102.4海金杜门 SPCC-Ni 镍层：A面1.9um / B面 0.38um，注：1.成品表面不允许有擦划伤 顶压伤 刀印 油污 2.成品按顺时针摆放，每一片用3*3MM的木条隔开，厚度公差+/-0.01mm，宽度公差+/-0.13mm |  | 31310013 | 镍钝化卷 | 0.254-SPCC | 31320013 | 镍钝化分切带 | 0.254-SPCC |  | 10 | MO002165 | MO002165-010-01 | FJ001 | 分剪模板 | 1872 | 2024-07-29 | 2024-07-29 | 3 | 2024-07-30 00:15:27 | 2024-07-30 04:17:42 | 江苏东方九天新能源材料有限公司 |  | 秦海波 |  | 1 | 0.254 | 0 | 80 | 1 | DL002407001122/1 | 1：排刀规格 80*6+102.4海金杜门 SPCC-Ni 镍层：A面1.9um / B面 0.38um，注：1.成品表面不允许有擦划伤 顶压伤 刀印 油污 2.成品按顺时针摆放，每一片用3*3MM的木条隔开，厚度公差+/-0.01mm，宽度公差+/-0.13mm | 1 |  | 是 | 是 | 323 | 10
一次脱脂 | DL00240700221 | DL0024070022 | 东方950脱脂2# | 合格 | 让步接收 | 甲 | 韩成飞,周志平 | 6075 | 6075 | 1 | 2120 | 0.6 | 610 | 昆山泰德通：脱脂(单位张力6.0）、转650轧机 |  | 20100082 | 轧硬 | 0.6*610-SPCC | 20600019 | 镍钝化卷半成品 | 0.25-SPCC |  | 10 | MO002093 | MO002093-001-01 | XPZG001 | 小品种钢前处理模板 | 12165 | 2024-07-26 | 2024-08-12 | 3 | 2024-07-30 03:19:29 | 2024-07-30 04:16:34 | 江苏东方九天新能源材料有限公司 |  | 周志平 |  | 1 | 0.6 | 2120 | 610 | 1 | DL00240700221 | 昆山泰德通:（0.25*610）厚度±0.005，HV90-110,粗糙度0.5-0.7 |  | 卷芯150米内边部脱落皮 |  |  | 1912 | 1
一次脱脂 | DL00240700222 | DL0024070022 | 东方950脱脂2# | 合格 | 让步接收 | 甲 | 韩成飞,周志平 | 6070 | 6070 | 1 | 2130 | 0.6 | 610 | 昆山泰德通：脱脂(单位张力6.0）、转650轧机 |  | 20100082 | 轧硬 | 0.6*610-SPCC | 20600019 | 镍钝化卷半成品 | 0.25-SPCC |  | 10 | MO002093 | MO002093-001-02 | XPZG001 | 小品种钢前处理模板 | 12165 | 2024-07-26 | 2024-08-12 | 3 | 2024-07-30 03:19:29 | 2024-07-30 04:16:34 | 江苏东方九天新能源材料有限公司 |  | 周志平 |  | 1 | 0.6 | 2130 | 610 | 1 | DL00240700222 | 昆山泰德通:（0.25*610）厚度±0.005，HV90-110,粗糙度0.5-0.7 |  | 条印色差 |  |  | 1912 | 1
最终冷轧 | JL1224030185 | JL1224030185 | 东方650轧机 | 合格 | 让步接收 | 甲 | 关颜伟,徐炜 | 7280 | 7230 | 0.9931 | 4780 | 0.3 | 650 | 摩丁普信：650轧机中间道次普光辊（Ra0.2-0.3μm)轧制，最后一道用Ra0.8-1.0μm毛化辊轧至0.303mm（0.4-0.34-0.303）厚度公差：0.298-0.303mm，板面粗糙度控制在Ra0.45-0.65μm,转脱脂 | S色差条印(),X锈斑(头尾50米有锈斑),B白斑(),A暗线印(),C挫伤(),T停机斑() | 20100026 | 轧硬 | 0.4*650-SPCC | 31010041 | 小品种钢卷 | 0.3-SPCC |  | 20 | MO001363 | MO001363-010 | XPZG001 | 小品种钢前处理模板 | 7290 | 2024-07-08 | 2024-07-23 | 5 | 2024-07-30 04:11:39 | 2024-07-30 04:13:58 | 江苏东方九天新能源材料有限公司 | 227550 | 徐炜 |  |  | 0.4 | 3600 | 650 | 1 | JL1224030185 | 摩丁普信：（0.3*650）厚度+0.003/-0.007，HV90-110,粗度0.5-0.8 |  | S色差条印(),X锈斑(头尾50米有锈斑),B白斑(),A暗线印(),C挫伤(),T停机斑() | 否 | 否 | 2748 | 10
最终平整 | DL002406001711 | DL0024060017 | 东方750平整 | 合格 | 让步接收 | 甲 | 丁振 | 2830 | 2830 | 1 | 3150 | 0.19 | 610 | 昆山富裕炜：750平整用超光棍(Ra＜0.1μm)平整、厚度公差：0.185-0.195mm、硬度HV100-120,延伸＞30，粗糙度Ra≤0.15μm | Z振纹(来料振纹，横条印，白斑),A暗线印(来料锁头暗线印),H厚薄公差(公差极限，0.19-0.195同板差0.005)H横辊印(来来来横条印明显) | 20100082 | 轧硬 | 0.6*610-SPCC | 31010016 | 小品种钢卷 | 0.19-SPCC |  | 60 | MO001465 | MO001465-001-01-01 | XPZG001 | 小品种钢前处理模板 | 12285 | 2024-07-10 | 2024-07-20 | 3 | 2024-07-30 03:39:20 | 2024-07-30 03:43:06 | 江苏东方九天新能源材料有限公司 |  | 丁振 |  | 1 | 0.19 | 3150 | 610 | 1 | DL002406001711 | 昆山富裕炜：（0.19*610）厚度±0.005MM,HV100-120,C粗糙度≤0.15μ | 1 | Z振纹(来料振纹，横条印，白斑),A暗线印(来料锁头暗线印),H厚薄公差(公差极限，0.19-0.195同板差0.005)H横辊印(来来来横条印明显) | 是 | 是 | 9141 | 1
一次脱脂 | JG1224070317 | JG1224070317 | 东方950脱脂2# | 合格 | 合格品 | 甲 | 关莫平,王建军 | 13440 | 13440 | 1 | 5760 | 0.4 | 760 | 脱脂（950-2） |  | 20100142 | 轧硬 | 0.4*760-SPCC | 30210015 | 光亮卷 | 0.1-SPCC |  | 10 | MO001991 | MO001991-018 | GLJ002 | 东方光亮卷前处理（0.4轧0.1mm) | 13440 | 2024-07-24 | 2024-08-15 | 3 | 2024-07-30 03:36:34 | 2024-07-30 03:37:00 | 江苏东方九天新能源材料有限公司 | 256397 | 王建军 |  |  | 0.4 | 5790 | 760 | 1 | JG1224070317 | 轧0.1，米数控制在22800-22900米，脱脂分一包9200米。 |  |  | 否 | 否 |  | 18
最终冷轧 | JL1224030181 | JL1224030181 | 东方650轧机 | 合格 | 让步接收 | 乙 | 关颜伟,徐炜 | 7100 | 7050 | 0.993 | 4680 | 0.3 | 650 | 摩丁普信：650轧机中间道次普光辊（Ra0.2-0.3μm)轧制，最后一道用Ra0.8-1.0μm毛化辊轧至0.303mm（0.4-0.34-0.303）厚度公差：0.298-0.303mm，板面粗糙度控制在Ra0.45-0.65μm,转脱脂 | X细划伤(),S色差条印(),C挫伤(),B爆辊印() | 20100026 | 轧硬 | 0.4*650-SPCC | 31010041 | 小品种钢卷 | 0.3-SPCC |  | 20 | MO001363 | MO001363-006 | XPZG001 | 小品种钢前处理模板 | 7115 | 2024-07-08 | 2024-07-23 | 5 | 2024-07-30 03:32:33 | 2024-07-30 03:34:17 | 江苏东方九天新能源材料有限公司 | 227542 | 杨海鹏 |  |  | 0.4 | 3500 | 650 | 1 | JL1224030181 | 摩丁普信：（0.3*650）厚度+0.003/-0.007，HV90-110,粗度0.5-0.8 |  | X细划伤(),S色差条印(),C挫伤(),B爆辊印() | 否 | 否 | 2922 | 6
最终平整 | DL1224070043 | DL1224070043 | 东方850平整 | 合格 | 让步接收 | 甲 | 陈俊华,钱琨 | 4364 | 4340 | 0.9945 | 8220 | 0.13 | 533 | 浙江银轮：850平整建议用Ra1.0-1.2μm毛化辊，厚度公差：0.12-0.14mm，HV90-110，粗糙度0.5-0.7μm. | 缩芯折印(尾500米传5-15CM),X细划伤(上下板面，偶有),L亮点(偶有),X线条印(上下板面，平后淡) | 20200003 | 小品种钢半成品 | 0.13-SPCC | 31010007 | 小品种钢卷 | 0.13-SPCC |  | 60 | MO002080 | MO002080-007 | XPZG001 | 小品种钢前处理模板 | 4364 | 2024-07-26 | 2024-08-05 | 5 | 2024-07-30 03:20:52 | 2024-07-30 03:22:19 | 江苏东方九天新能源材料有限公司 | 261549 | 陈俊华 |  |  | 0.13 | 8220 | 533 | 1 | DL1224070043 | 浙江银轮0.13*533：退火，平整两道工序。 | 1 | 缩芯折印(尾500米传5-15CM),X细划伤(上下板面，偶有),L亮点(偶有),X线条印(上下板面，平后淡) | 是 | 是 | 2528 | 7
一次脱脂 | DL00240700232 | DL0024070023 | 东方950脱脂2# | 其他入库 | 半成品退库 | 甲 | 韩成飞,周志平 | 6050 | 6050 | 1 | 2140 | 0.6 | 610 | 昆山泰德通：脱脂(单位张力6.0）、转650轧机 |  | 20100082 | 轧硬 | 0.6*610-SPCC | 20200067 | 小品种钢半成品 | 0.6-SPCC |  | 10 | MO002093 | MO002093-002-02 | XPZG001 | 小品种钢前处理模板 | 12135 | 2024-07-26 | 2024-08-12 | 5 | 2024-07-30 01:57:32 | 2024-07-30 03:03:26 | 江苏东方九天新能源材料有限公司 |  | 周志平 |  | 1 | 0.6 | 2140 | 610 | 1 | DL00240700232 | 昆山泰德通:（0.25*610）厚度±0.005，HV90-110,粗糙度0.5-0.7 | 1 | 板面偶有锈斑点 | 是 | 是 | 99 | 2
一次脱脂 | DL00240700231 | DL0024070023 | 东方950脱脂2# | 其他入库 | 半成品退库 | 甲 | 韩成飞,周志平 | 6005 | 6005 | 1 | 2100 | 0.6 | 610 | 昆山泰德通：脱脂(单位张力6.0）、转650轧机 |  | 20100082 | 轧硬 | 0.6*610-SPCC | 20200067 | 小品种钢半成品 | 0.6-SPCC |  | 10 | MO002093 | MO002093-002-01 | XPZG001 | 小品种钢前处理模板 | 12135 | 2024-07-26 | 2024-08-12 | 5 | 2024-07-30 01:57:32 | 2024-07-30 03:03:26 | 江苏东方九天新能源材料有限公司 |  | 周志平 |  | 1 | 0.6 | 2100 | 610 | 1 | DL00240700231 | 昆山泰德通:（0.25*610）厚度±0.005，HV90-110,粗糙度0.5-0.7 | 1 | 板面偶有锈斑点 | 是 | 是 | 99 | 2
分剪 | DL002407001413/6 | DL002407001413 | 东方分剪6# | 合格 | 合格品 | 甲 | 樊小兵 | 0 | 231 |  | 0 | 0.254 | 80 | 1：排刀规格 80*6+102.4海金杜门 SPCC-Ni 镍层：A面1.9um / B面 0.38um，注：1.成品表面不允许有擦划伤 顶压伤 刀印 油污 2.成品按顺时针摆放，每一片用3*3MM的木条隔开，厚度公差+/-0.01mm，宽度公差+/-0.13mm |  | 31310013 | 镍钝化卷 | 0.254-SPCC | 31320013 | 镍钝化分切带 | 0.254-SPCC |  | 10 | MO002165 | MO002165-001-06 | FJ001 | 分剪模板 | 1774 | 2024-07-29 | 2024-07-29 | 3 | 2024-07-30 02:59:40 | 2024-07-30 03:01:24 | 江苏东方九天新能源材料有限公司 |  | 秦海波 |  | 1 | 0.254 | 0 | 80 | 1 | DL002407001413/6 | 1：排刀规格 80*6+102.4海金杜门 SPCC-Ni 镍层：A面1.9um / B面 0.38um，注：1.成品表面不允许有擦划伤 顶压伤 刀印 油污 2.成品按顺时针摆放，每一片用3*3MM的木条隔开，厚度公差+/-0.01mm，宽度公差+/-0.13mm | 1 |  | 是 | 是 | 3 | 1
分剪 | DL002407001413/5 | DL002407001413 | 东方分剪6# | 合格 | 合格品 | 甲 | 樊小兵 | 0 | 295 |  | 0 | 0.254 | 102.4 | 1：排刀规格 80*6+102.4海金杜门 SPCC-Ni 镍层：A面1.9um / B面 0.38um，注：1.成品表面不允许有擦划伤 顶压伤 刀印 油污 2.成品按顺时针摆放，每一片用3*3MM的木条隔开，厚度公差+/-0.01mm，宽度公差+/-0.13mm |  | 31310013 | 镍钝化卷 | 0.254-SPCC | 31320013 | 镍钝化分切带 | 0.254-SPCC |  | 10 | MO002165 | MO002165-001-05 | FJ001 | 分剪模板 | 1774 | 2024-07-29 | 2024-07-29 | 3 | 2024-07-30 02:59:40 | 2024-07-30 03:01:24 | 江苏东方九天新能源材料有限公司 |  | 秦海波 |  | 1 | 0.254 | 0 | 102.4 | 1 | DL002407001413/5 | 1：排刀规格 80*6+102.4海金杜门 SPCC-Ni 镍层：A面1.9um / B面 0.38um，注：1.成品表面不允许有擦划伤 顶压伤 刀印 油污 2.成品按顺时针摆放，每一片用3*3MM的木条隔开，厚度公差+/-0.01mm，宽度公差+/-0.13mm | 1 |  | 是 | 是 | 3 | 1
分剪 | DL002407001413/4 | DL002407001413 | 东方分剪6# | 合格 | 合格品 | 甲 | 樊小兵 | 0 | 228 |  | 0 | 0.254 | 80 | 1：排刀规格 80*6+102.4海金杜门 SPCC-Ni 镍层：A面1.9um / B面 0.38um，注：1.成品表面不允许有擦划伤 顶压伤 刀印 油污 2.成品按顺时针摆放，每一片用3*3MM的木条隔开，厚度公差+/-0.01mm，宽度公差+/-0.13mm |  | 31310013 | 镍钝化卷 | 0.254-SPCC | 31320013 | 镍钝化分切带 | 0.254-SPCC |  | 10 | MO002165 | MO002165-001-04 | FJ001 | 分剪模板 | 1774 | 2024-07-29 | 2024-07-29 | 3 | 2024-07-30 02:59:40 | 2024-07-30 03:01:24 | 江苏东方九天新能源材料有限公司 |  | 秦海波 |  | 1 | 0.254 | 0 | 80 | 1 | DL002407001413/4 | 1：排刀规格 80*6+102.4海金杜门 SPCC-Ni 镍层：A面1.9um / B面 0.38um，注：1.成品表面不允许有擦划伤 顶压伤 刀印 油污 2.成品按顺时针摆放，每一片用3*3MM的木条隔开，厚度公差+/-0.01mm，宽度公差+/-0.13mm | 1 |  | 是 | 是 | 3 | 1
分剪 | DL002407001413/3 | DL002407001413 | 东方分剪6# | 合格 | 合格品 | 甲 | 樊小兵 | 0 | 225 |  | 0 | 0.254 | 80 | 1：排刀规格 80*6+102.4海金杜门 SPCC-Ni 镍层：A面1.9um / B面 0.38um，注：1.成品表面不允许有擦划伤 顶压伤 刀印 油污 2.成品按顺时针摆放，每一片用3*3MM的木条隔开，厚度公差+/-0.01mm，宽度公差+/-0.13mm |  | 31310013 | 镍钝化卷 | 0.254-SPCC | 31320013 | 镍钝化分切带 | 0.254-SPCC |  | 10 | MO002165 | MO002165-001-03 | FJ001 | 分剪模板 | 1774 | 2024-07-29 | 2024-07-29 | 3 | 2024-07-30 02:59:40 | 2024-07-30 03:01:24 | 江苏东方九天新能源材料有限公司 |  | 秦海波 |  | 1 | 0.254 | 0 | 80 | 1 | DL002407001413/3 | 1：排刀规格 80*6+102.4海金杜门 SPCC-Ni 镍层：A面1.9um / B面 0.38um，注：1.成品表面不允许有擦划伤 顶压伤 刀印 油污 2.成品按顺时针摆放，每一片用3*3MM的木条隔开，厚度公差+/-0.01mm，宽度公差+/-0.13mm | 1 |  | 是 | 是 | 3 | 1
分剪 | DL002407001413/2 | DL002407001413 | 东方分剪6# | 其他入库 | 协议品 | 甲 | 樊小兵 | 0 | 220 |  | 0 | 0.254 | 80 | 1：排刀规格 80*6+102.4海金杜门 SPCC-Ni 镍层：A面1.9um / B面 0.38um，注：1.成品表面不允许有擦划伤 顶压伤 刀印 油污 2.成品按顺时针摆放，每一片用3*3MM的木条隔开，厚度公差+/-0.01mm，宽度公差+/-0.13mm |  | 31310013 | 镍钝化卷 | 0.254-SPCC | 31320013 | 镍钝化分切带 | 0.254-SPCC |  | 10 | MO002165 | MO002165-001-02 | FJ001 | 分剪模板 | 1774 | 2024-07-29 | 2024-07-29 | 3 | 2024-07-30 02:59:40 | 2024-07-30 03:01:24 | 江苏东方九天新能源材料有限公司 |  | 秦海波 |  | 1 | 0.254 | 0 | 80 | 1 | DL002407001413/2 | 1：排刀规格 80*6+102.4海金杜门 SPCC-Ni 镍层：A面1.9um / B面 0.38um，注：1.成品表面不允许有擦划伤 顶压伤 刀印 油污 2.成品按顺时针摆放，每一片用3*3MM的木条隔开，厚度公差+/-0.01mm，宽度公差+/-0.13mm | 1 | 规律性大块挫伤重，二级品 | 是 | 是 | 3 | 1
分剪 | DL002407001413/1 | DL002407001413 | 东方分剪6# | 其他入库 | 协议品 | 甲 | 樊小兵 | 0 | 218 |  | 0 | 0.254 | 80 | 1：排刀规格 80*6+102.4海金杜门 SPCC-Ni 镍层：A面1.9um / B面 0.38um，注：1.成品表面不允许有擦划伤 顶压伤 刀印 油污 2.成品按顺时针摆放，每一片用3*3MM的木条隔开，厚度公差+/-0.01mm，宽度公差+/-0.13mm |  | 31310013 | 镍钝化卷 | 0.254-SPCC | 31320013 | 镍钝化分切带 | 0.254-SPCC |  | 10 | MO002165 | MO002165-001-01 | FJ001 | 分剪模板 | 1774 | 2024-07-29 | 2024-07-29 | 3 | 2024-07-30 02:59:40 | 2024-07-30 03:01:24 | 江苏东方九天新能源材料有限公司 |  | 秦海波 |  | 1 | 0.254 | 0 | 80 | 1 | DL002407001413/1 | 1：排刀规格 80*6+102.4海金杜门 SPCC-Ni 镍层：A面1.9um / B面 0.38um，注：1.成品表面不允许有擦划伤 顶压伤 刀印 油污 2.成品按顺时针摆放，每一片用3*3MM的木条隔开，厚度公差+/-0.01mm，宽度公差+/-0.13mm | 1 | 规律性大块挫伤重，二级品 | 是 | 是 | 3 | 1
分剪 | DU6524070003/56 | DU6524070003 | 东方分剪5# | 其他入库 | 协议品 | 甲 | 张建勇 | 0 | 105 |  | 0 | 0.825 | 42 | 1：排刀规格 42MM*14C 南通光阳（优钢 SK85） 2：成品内孔φ500MM，成品外径≤850MM 单托重量≤2吨;注：包装前先用塑料打包带横向打一道再包包装纸 ， 每一托成品上放一块300MM长的样品；厚度公差：+0.005mm/-0.01mm；宽度公差：+0/-0.1mm |  | 31110018 | 优钢卷 | 0.825-SK85 | 31120018 | 优钢分切带 | 0.825-SK85 |  | 10 | MO002169 | MO002169-005-56 | FJ001 | 分剪模板 | 6460 | 2024-07-29 | 2024-07-31 | 5 | 2024-07-29 21:54:56 | 2024-07-30 02:57:53 | 江苏东方九天新能源材料有限公司 |  | 秦海波 |  | 1 | 0.825 | 0 | 42 | 1 | DU6524070003/56 | 1：排刀规格 42MM*14C 南通光阳（优钢 SK85） 2：成品内孔φ500MM，成品外径≤850MM 单托重量≤2吨;注：包装前先用塑料打包带横向打一道再包包装纸 ， 每一托成品上放一块300MM长的样品；厚度公差：+0.005mm/-0.01mm；宽度公差：+0/-0.1mm | 1 | 来料公差低0.813-0.811 | 是 | 是 | 308 | 5
分剪 | DU6524070003/55 | DU6524070003 | 东方分剪5# | 其他入库 | 协议品 | 甲 | 张建勇 | 0 | 105 |  | 0 | 0.825 | 42 | 1：排刀规格 42MM*14C 南通光阳（优钢 SK85） 2：成品内孔φ500MM，成品外径≤850MM 单托重量≤2吨;注：包装前先用塑料打包带横向打一道再包包装纸 ， 每一托成品上放一块300MM长的样品；厚度公差：+0.005mm/-0.01mm；宽度公差：+0/-0.1mm |  | 31110018 | 优钢卷 | 0.825-SK85 | 31120018 | 优钢分切带 | 0.825-SK85 |  | 10 | MO002169 | MO002169-005-55 | FJ001 | 分剪模板 | 6460 | 2024-07-29 | 2024-07-31 | 5 | 2024-07-29 21:54:56 | 2024-07-30 02:57:53 | 江苏东方九天新能源材料有限公司 |  | 秦海波 |  | 1 | 0.825 | 0 | 42 | 1 | DU6524070003/55 | 1：排刀规格 42MM*14C 南通光阳（优钢 SK85） 2：成品内孔φ500MM，成品外径≤850MM 单托重量≤2吨;注：包装前先用塑料打包带横向打一道再包包装纸 ， 每一托成品上放一块300MM长的样品；厚度公差：+0.005mm/-0.01mm；宽度公差：+0/-0.1mm | 1 | 来料公差低0.813-0.811 | 是 | 是 | 308 | 5
分剪 | DU6524070003/54 | DU6524070003 | 东方分剪5# | 合格 | 合格品 | 甲 | 张建勇 | 0 | 106 |  | 0 | 0.825 | 42 | 1：排刀规格 42MM*14C 南通光阳（优钢 SK85） 2：成品内孔φ500MM，成品外径≤850MM 单托重量≤2吨;注：包装前先用塑料打包带横向打一道再包包装纸 ， 每一托成品上放一块300MM长的样品；厚度公差：+0.005mm/-0.01mm；宽度公差：+0/-0.1mm |  | 31110018 | 优钢卷 | 0.825-SK85 | 31120018 | 优钢分切带 | 0.825-SK85 |  | 10 | MO002169 | MO002169-005-54 | FJ001 | 分剪模板 | 6460 | 2024-07-29 | 2024-07-31 | 5 | 2024-07-29 21:54:56 | 2024-07-30 02:57:53 | 江苏东方九天新能源材料有限公司 |  | 秦海波 |  | 1 | 0.825 | 0 | 42 | 1 | DU6524070003/54 | 1：排刀规格 42MM*14C 南通光阳（优钢 SK85） 2：成品内孔φ500MM，成品外径≤850MM 单托重量≤2吨;注：包装前先用塑料打包带横向打一道再包包装纸 ， 每一托成品上放一块300MM长的样品；厚度公差：+0.005mm/-0.01mm；宽度公差：+0/-0.1mm | 1 |  | 是 | 是 | 308 | 5
分剪 | DU6524070003/53 | DU6524070003 | 东方分剪5# | 合格 | 合格品 | 甲 | 张建勇 | 0 | 106 |  | 0 | 0.825 | 42 | 1：排刀规格 42MM*14C 南通光阳（优钢 SK85） 2：成品内孔φ500MM，成品外径≤850MM 单托重量≤2吨;注：包装前先用塑料打包带横向打一道再包包装纸 ， 每一托成品上放一块300MM长的样品；厚度公差：+0.005mm/-0.01mm；宽度公差：+0/-0.1mm |  | 31110018 | 优钢卷 | 0.825-SK85 | 31120018 | 优钢分切带 | 0.825-SK85 |  | 10 | MO002169 | MO002169-005-53 | FJ001 | 分剪模板 | 6460 | 2024-07-29 | 2024-07-31 | 5 | 2024-07-29 21:54:56 | 2024-07-30 02:57:53 | 江苏东方九天新能源材料有限公司 |  | 秦海波 |  | 1 | 0.825 | 0 | 42 | 1 | DU6524070003/53 | 1：排刀规格 42MM*14C 南通光阳（优钢 SK85） 2：成品内孔φ500MM，成品外径≤850MM 单托重量≤2吨;注：包装前先用塑料打包带横向打一道再包包装纸 ， 每一托成品上放一块300MM长的样品；厚度公差：+0.005mm/-0.01mm；宽度公差：+0/-0.1mm | 1 |  | 是 | 是 | 308 | 5
分剪 | DU6524070003/52 | DU6524070003 | 东方分剪5# | 合格 | 合格品 | 甲 | 张建勇 | 0 | 106 |  | 0 | 0.825 | 42 | 1：排刀规格 42MM*14C 南通光阳（优钢 SK85） 2：成品内孔φ500MM，成品外径≤850MM 单托重量≤2吨;注：包装前先用塑料打包带横向打一道再包包装纸 ， 每一托成品上放一块300MM长的样品；厚度公差：+0.005mm/-0.01mm；宽度公差：+0/-0.1mm |  | 31110018 | 优钢卷 | 0.825-SK85 | 31120018 | 优钢分切带 | 0.825-SK85 |  | 10 | MO002169 | MO002169-005-52 | FJ001 | 分剪模板 | 6460 | 2024-07-29 | 2024-07-31 | 5 | 2024-07-29 21:54:56 | 2024-07-30 02:57:53 | 江苏东方九天新能源材料有限公司 |  | 秦海波 |  | 1 | 0.825 | 0 | 42 | 1 | DU6524070003/52 | 1：排刀规格 42MM*14C 南通光阳（优钢 SK85） 2：成品内孔φ500MM，成品外径≤850MM 单托重量≤2吨;注：包装前先用塑料打包带横向打一道再包包装纸 ， 每一托成品上放一块300MM长的样品；厚度公差：+0.005mm/-0.01mm；宽度公差：+0/-0.1mm | 1 |  | 是 | 是 | 308 | 5
分剪 | DU6524070003/51 | DU6524070003 | 东方分剪5# | 合格 | 合格品 | 甲 | 张建勇 | 0 | 106 |  | 0 | 0.825 | 42 | 1：排刀规格 42MM*14C 南通光阳（优钢 SK85） 2：成品内孔φ500MM，成品外径≤850MM 单托重量≤2吨;注：包装前先用塑料打包带横向打一道再包包装纸 ， 每一托成品上放一块300MM长的样品；厚度公差：+0.005mm/-0.01mm；宽度公差：+0/-0.1mm |  | 31110018 | 优钢卷 | 0.825-SK85 | 31120018 | 优钢分切带 | 0.825-SK85 |  | 10 | MO002169 | MO002169-005-51 | FJ001 | 分剪模板 | 6460 | 2024-07-29 | 2024-07-31 | 5 | 2024-07-29 21:54:56 | 2024-07-30 02:57:53 | 江苏东方九天新能源材料有限公司 |  | 秦海波 |  | 1 | 0.825 | 0 | 42 | 1 | DU6524070003/51 | 1：排刀规格 42MM*14C 南通光阳（优钢 SK85） 2：成品内孔φ500MM，成品外径≤850MM 单托重量≤2吨;注：包装前先用塑料打包带横向打一道再包包装纸 ， 每一托成品上放一块300MM长的样品；厚度公差：+0.005mm/-0.01mm；宽度公差：+0/-0.1mm | 1 |  | 是 | 是 | 308 | 5
分剪 | DU6524070003/50 | DU6524070003 | 东方分剪5# | 合格 | 合格品 | 甲 | 张建勇 | 0 | 107 |  | 0 | 0.825 | 42 | 1：排刀规格 42MM*14C 南通光阳（优钢 SK85） 2：成品内孔φ500MM，成品外径≤850MM 单托重量≤2吨;注：包装前先用塑料打包带横向打一道再包包装纸 ， 每一托成品上放一块300MM长的样品；厚度公差：+0.005mm/-0.01mm；宽度公差：+0/-0.1mm |  | 31110018 | 优钢卷 | 0.825-SK85 | 31120018 | 优钢分切带 | 0.825-SK85 |  | 10 | MO002169 | MO002169-005-50 | FJ001 | 分剪模板 | 6460 | 2024-07-29 | 2024-07-31 | 5 | 2024-07-29 21:54:56 | 2024-07-30 02:57:53 | 江苏东方九天新能源材料有限公司 |  | 秦海波 |  | 1 | 0.825 | 0 | 42 | 1 | DU6524070003/50 | 1：排刀规格 42MM*14C 南通光阳（优钢 SK85） 2：成品内孔φ500MM，成品外径≤850MM 单托重量≤2吨;注：包装前先用塑料打包带横向打一道再包包装纸 ， 每一托成品上放一块300MM长的样品；厚度公差：+0.005mm/-0.01mm；宽度公差：+0/-0.1mm | 1 |  | 是 | 是 | 308 | 5
分剪 | DU6524070003/49 | DU6524070003 | 东方分剪5# | 合格 | 合格品 | 甲 | 张建勇 | 0 | 107 |  | 0 | 0.825 | 42 | 1：排刀规格 42MM*14C 南通光阳（优钢 SK85） 2：成品内孔φ500MM，成品外径≤850MM 单托重量≤2吨;注：包装前先用塑料打包带横向打一道再包包装纸 ， 每一托成品上放一块300MM长的样品；厚度公差：+0.005mm/-0.01mm；宽度公差：+0/-0.1mm |  | 31110018 | 优钢卷 | 0.825-SK85 | 31120018 | 优钢分切带 | 0.825-SK85 |  | 10 | MO002169 | MO002169-005-49 | FJ001 | 分剪模板 | 6460 | 2024-07-29 | 2024-07-31 | 5 | 2024-07-29 21:54:56 | 2024-07-30 02:57:53 | 江苏东方九天新能源材料有限公司 |  | 秦海波 |  | 1 | 0.825 | 0 | 42 | 1 | DU6524070003/49 | 1：排刀规格 42MM*14C 南通光阳（优钢 SK85） 2：成品内孔φ500MM，成品外径≤850MM 单托重量≤2吨;注：包装前先用塑料打包带横向打一道再包包装纸 ， 每一托成品上放一块300MM长的样品；厚度公差：+0.005mm/-0.01mm；宽度公差：+0/-0.1mm | 1 |  | 是 | 是 | 308 | 5
分剪 | DU6524070003/48 | DU6524070003 | 东方分剪5# | 合格 | 合格品 | 甲 | 张建勇 | 0 | 107 |  | 0 | 0.825 | 42 | 1：排刀规格 42MM*14C 南通光阳（优钢 SK85） 2：成品内孔φ500MM，成品外径≤850MM 单托重量≤2吨;注：包装前先用塑料打包带横向打一道再包包装纸 ， 每一托成品上放一块300MM长的样品；厚度公差：+0.005mm/-0.01mm；宽度公差：+0/-0.1mm |  | 31110018 | 优钢卷 | 0.825-SK85 | 31120018 | 优钢分切带 | 0.825-SK85 |  | 10 | MO002169 | MO002169-005-48 | FJ001 | 分剪模板 | 6460 | 2024-07-29 | 2024-07-31 | 5 | 2024-07-29 21:54:56 | 2024-07-30 02:57:53 | 江苏东方九天新能源材料有限公司 |  | 秦海波 |  | 1 | 0.825 | 0 | 42 | 1 | DU6524070003/48 | 1：排刀规格 42MM*14C 南通光阳（优钢 SK85） 2：成品内孔φ500MM，成品外径≤850MM 单托重量≤2吨;注：包装前先用塑料打包带横向打一道再包包装纸 ， 每一托成品上放一块300MM长的样品；厚度公差：+0.005mm/-0.01mm；宽度公差：+0/-0.1mm | 1 |  | 是 | 是 | 308 | 5
分剪 | DU6524070003/47 | DU6524070003 | 东方分剪5# | 其他入库 | 协议品 | 甲 | 张建勇 | 0 | 107 |  | 0 | 0.825 | 42 | 1：排刀规格 42MM*14C 南通光阳（优钢 SK85） 2：成品内孔φ500MM，成品外径≤850MM 单托重量≤2吨;注：包装前先用塑料打包带横向打一道再包包装纸 ， 每一托成品上放一块300MM长的样品；厚度公差：+0.005mm/-0.01mm；宽度公差：+0/-0.1mm |  | 31110018 | 优钢卷 | 0.825-SK85 | 31120018 | 优钢分切带 | 0.825-SK85 |  | 10 | MO002169 | MO002169-005-47 | FJ001 | 分剪模板 | 6460 | 2024-07-29 | 2024-07-31 | 5 | 2024-07-29 21:54:56 | 2024-07-30 02:57:53 | 江苏东方九天新能源材料有限公司 |  | 秦海波 |  | 1 | 0.825 | 0 | 42 | 1 | DU6524070003/47 | 1：排刀规格 42MM*14C 南通光阳（优钢 SK85） 2：成品内孔φ500MM，成品外径≤850MM 单托重量≤2吨;注：包装前先用塑料打包带横向打一道再包包装纸 ， 每一托成品上放一块300MM长的样品；厚度公差：+0.005mm/-0.01mm；宽度公差：+0/-0.1mm | 1 | 麻点线印 | 是 | 是 | 308 | 5
分剪 | DU6524070003/46 | DU6524070003 | 东方分剪5# | 合格 | 合格品 | 甲 | 张建勇 | 0 | 107 |  | 0 | 0.825 | 42 | 1：排刀规格 42MM*14C 南通光阳（优钢 SK85） 2：成品内孔φ500MM，成品外径≤850MM 单托重量≤2吨;注：包装前先用塑料打包带横向打一道再包包装纸 ， 每一托成品上放一块300MM长的样品；厚度公差：+0.005mm/-0.01mm；宽度公差：+0/-0.1mm |  | 31110018 | 优钢卷 | 0.825-SK85 | 31120018 | 优钢分切带 | 0.825-SK85 |  | 10 | MO002169 | MO002169-005-46 | FJ001 | 分剪模板 | 6460 | 2024-07-29 | 2024-07-31 | 5 | 2024-07-29 21:54:56 | 2024-07-30 02:57:53 | 江苏东方九天新能源材料有限公司 |  | 秦海波 |  | 1 | 0.825 | 0 | 42 | 1 | DU6524070003/46 | 1：排刀规格 42MM*14C 南通光阳（优钢 SK85） 2：成品内孔φ500MM，成品外径≤850MM 单托重量≤2吨;注：包装前先用塑料打包带横向打一道再包包装纸 ， 每一托成品上放一块300MM长的样品；厚度公差：+0.005mm/-0.01mm；宽度公差：+0/-0.1mm | 1 |  | 是 | 是 | 308 | 5
分剪 | DU6524070003/45 | DU6524070003 | 东方分剪5# | 合格 | 合格品 | 甲 | 张建勇 | 0 | 107 |  | 0 | 0.825 | 42 | 1：排刀规格 42MM*14C 南通光阳（优钢 SK85） 2：成品内孔φ500MM，成品外径≤850MM 单托重量≤2吨;注：包装前先用塑料打包带横向打一道再包包装纸 ， 每一托成品上放一块300MM长的样品；厚度公差：+0.005mm/-0.01mm；宽度公差：+0/-0.1mm |  | 31110018 | 优钢卷 | 0.825-SK85 | 31120018 | 优钢分切带 | 0.825-SK85 |  | 10 | MO002169 | MO002169-005-45 | FJ001 | 分剪模板 | 6460 | 2024-07-29 | 2024-07-31 | 5 | 2024-07-29 21:54:56 | 2024-07-30 02:57:53 | 江苏东方九天新能源材料有限公司 |  | 秦海波 |  | 1 | 0.825 | 0 | 42 | 1 | DU6524070003/45 | 1：排刀规格 42MM*14C 南通光阳（优钢 SK85） 2：成品内孔φ500MM，成品外径≤850MM 单托重量≤2吨;注：包装前先用塑料打包带横向打一道再包包装纸 ， 每一托成品上放一块300MM长的样品；厚度公差：+0.005mm/-0.01mm；宽度公差：+0/-0.1mm | 1 |  | 是 | 是 | 308 | 5
分剪 | DU6524070003/44 | DU6524070003 | 东方分剪5# | 合格 | 合格品 | 甲 | 张建勇 | 0 | 107 |  | 0 | 0.825 | 42 | 1：排刀规格 42MM*14C 南通光阳（优钢 SK85） 2：成品内孔φ500MM，成品外径≤850MM 单托重量≤2吨;注：包装前先用塑料打包带横向打一道再包包装纸 ， 每一托成品上放一块300MM长的样品；厚度公差：+0.005mm/-0.01mm；宽度公差：+0/-0.1mm |  | 31110018 | 优钢卷 | 0.825-SK85 | 31120018 | 优钢分切带 | 0.825-SK85 |  | 10 | MO002169 | MO002169-005-44 | FJ001 | 分剪模板 | 6460 | 2024-07-29 | 2024-07-31 | 5 | 2024-07-29 21:54:56 | 2024-07-30 02:57:53 | 江苏东方九天新能源材料有限公司 |  | 秦海波 |  | 1 | 0.825 | 0 | 42 | 1 | DU6524070003/44 | 1：排刀规格 42MM*14C 南通光阳（优钢 SK85） 2：成品内孔φ500MM，成品外径≤850MM 单托重量≤2吨;注：包装前先用塑料打包带横向打一道再包包装纸 ， 每一托成品上放一块300MM长的样品；厚度公差：+0.005mm/-0.01mm；宽度公差：+0/-0.1mm | 1 |  | 是 | 是 | 308 | 5
分剪 | DU6524070003/43 | DU6524070003 | 东方分剪5# | 合格 | 合格品 | 甲 | 张建勇 | 0 | 107 |  | 0 | 0.825 | 42 | 1：排刀规格 42MM*14C 南通光阳（优钢 SK85） 2：成品内孔φ500MM，成品外径≤850MM 单托重量≤2吨;注：包装前先用塑料打包带横向打一道再包包装纸 ， 每一托成品上放一块300MM长的样品；厚度公差：+0.005mm/-0.01mm；宽度公差：+0/-0.1mm |  | 31110018 | 优钢卷 | 0.825-SK85 | 31120018 | 优钢分切带 | 0.825-SK85 |  | 10 | MO002169 | MO002169-005-43 | FJ001 | 分剪模板 | 6460 | 2024-07-29 | 2024-07-31 | 5 | 2024-07-29 21:54:56 | 2024-07-30 02:57:53 | 江苏东方九天新能源材料有限公司 |  | 秦海波 |  | 1 | 0.825 | 0 | 42 | 1 | DU6524070003/43 | 1：排刀规格 42MM*14C 南通光阳（优钢 SK85） 2：成品内孔φ500MM，成品外径≤850MM 单托重量≤2吨;注：包装前先用塑料打包带横向打一道再包包装纸 ， 每一托成品上放一块300MM长的样品；厚度公差：+0.005mm/-0.01mm；宽度公差：+0/-0.1mm | 1 |  | 是 | 是 | 308 | 5
分剪 | DU6524070003/42 | DU6524070003 | 东方分剪5# | 其他入库 | 协议品 | 甲 | 张建勇 | 0 | 102 |  | 0 | 0.825 | 42 | 1：排刀规格 42MM*14C 南通光阳（优钢 SK85） 2：成品内孔φ500MM，成品外径≤850MM 单托重量≤2吨;注：包装前先用塑料打包带横向打一道再包包装纸 ， 每一托成品上放一块300MM长的样品；厚度公差：+0.005mm/-0.01mm；宽度公差：+0/-0.1mm |  | 31110018 | 优钢卷 | 0.825-SK85 | 31120018 | 优钢分切带 | 0.825-SK85 |  | 10 | MO002169 | MO002169-005-42 | FJ001 | 分剪模板 | 6460 | 2024-07-29 | 2024-07-31 | 5 | 2024-07-29 21:54:56 | 2024-07-30 02:57:53 | 江苏东方九天新能源材料有限公司 |  | 秦海波 |  | 1 | 0.825 | 0 | 42 | 1 | DU6524070003/42 | 1：排刀规格 42MM*14C 南通光阳（优钢 SK85） 2：成品内孔φ500MM，成品外径≤850MM 单托重量≤2吨;注：包装前先用塑料打包带横向打一道再包包装纸 ， 每一托成品上放一块300MM长的样品；厚度公差：+0.005mm/-0.01mm；宽度公差：+0/-0.1mm | 1 | 来料公差低0.813-0.811 | 是 | 是 | 308 | 5
分剪 | DU6524070003/41 | DU6524070003 | 东方分剪5# | 其他入库 | 协议品 | 甲 | 张建勇 | 0 | 102 |  | 0 | 0.825 | 42 | 1：排刀规格 42MM*14C 南通光阳（优钢 SK85） 2：成品内孔φ500MM，成品外径≤850MM 单托重量≤2吨;注：包装前先用塑料打包带横向打一道再包包装纸 ， 每一托成品上放一块300MM长的样品；厚度公差：+0.005mm/-0.01mm；宽度公差：+0/-0.1mm |  | 31110018 | 优钢卷 | 0.825-SK85 | 31120018 | 优钢分切带 | 0.825-SK85 |  | 10 | MO002169 | MO002169-005-41 | FJ001 | 分剪模板 | 6460 | 2024-07-29 | 2024-07-31 | 5 | 2024-07-29 21:54:56 | 2024-07-30 02:57:53 | 江苏东方九天新能源材料有限公司 |  | 秦海波 |  | 1 | 0.825 | 0 | 42 | 1 | DU6524070003/41 | 1：排刀规格 42MM*14C 南通光阳（优钢 SK85） 2：成品内孔φ500MM，成品外径≤850MM 单托重量≤2吨;注：包装前先用塑料打包带横向打一道再包包装纸 ， 每一托成品上放一块300MM长的样品；厚度公差：+0.005mm/-0.01mm；宽度公差：+0/-0.1mm | 1 | 来料公差低0.813-0.811 | 是 | 是 | 308 | 5
分剪 | DU6524070003/40 | DU6524070003 | 东方分剪5# | 合格 | 合格品 | 甲 | 张建勇 | 0 | 103 |  | 0 | 0.825 | 42 | 1：排刀规格 42MM*14C 南通光阳（优钢 SK85） 2：成品内孔φ500MM，成品外径≤850MM 单托重量≤2吨;注：包装前先用塑料打包带横向打一道再包包装纸 ， 每一托成品上放一块300MM长的样品；厚度公差：+0.005mm/-0.01mm；宽度公差：+0/-0.1mm |  | 31110018 | 优钢卷 | 0.825-SK85 | 31120018 | 优钢分切带 | 0.825-SK85 |  | 10 | MO002169 | MO002169-005-40 | FJ001 | 分剪模板 | 6460 | 2024-07-29 | 2024-07-31 | 5 | 2024-07-29 21:54:56 | 2024-07-30 02:57:53 | 江苏东方九天新能源材料有限公司 |  | 秦海波 |  | 1 | 0.825 | 0 | 42 | 1 | DU6524070003/40 | 1：排刀规格 42MM*14C 南通光阳（优钢 SK85） 2：成品内孔φ500MM，成品外径≤850MM 单托重量≤2吨;注：包装前先用塑料打包带横向打一道再包包装纸 ， 每一托成品上放一块300MM长的样品；厚度公差：+0.005mm/-0.01mm；宽度公差：+0/-0.1mm | 1 |  | 是 | 是 | 308 | 5
分剪 | DU6524070003/39 | DU6524070003 | 东方分剪5# | 合格 | 合格品 | 甲 | 张建勇 | 0 | 103 |  | 0 | 0.825 | 42 | 1：排刀规格 42MM*14C 南通光阳（优钢 SK85） 2：成品内孔φ500MM，成品外径≤850MM 单托重量≤2吨;注：包装前先用塑料打包带横向打一道再包包装纸 ， 每一托成品上放一块300MM长的样品；厚度公差：+0.005mm/-0.01mm；宽度公差：+0/-0.1mm |  | 31110018 | 优钢卷 | 0.825-SK85 | 31120018 | 优钢分切带 | 0.825-SK85 |  | 10 | MO002169 | MO002169-005-39 | FJ001 | 分剪模板 | 6460 | 2024-07-29 | 2024-07-31 | 5 | 2024-07-29 21:54:56 | 2024-07-30 02:57:53 | 江苏东方九天新能源材料有限公司 |  | 秦海波 |  | 1 | 0.825 | 0 | 42 | 1 | DU6524070003/39 | 1：排刀规格 42MM*14C 南通光阳（优钢 SK85） 2：成品内孔φ500MM，成品外径≤850MM 单托重量≤2吨;注：包装前先用塑料打包带横向打一道再包包装纸 ， 每一托成品上放一块300MM长的样品；厚度公差：+0.005mm/-0.01mm；宽度公差：+0/-0.1mm | 1 |  | 是 | 是 | 308 | 5
分剪 | DU6524070003/38 | DU6524070003 | 东方分剪5# | 合格 | 合格品 | 甲 | 张建勇 | 0 | 103 |  | 0 | 0.825 | 42 | 1：排刀规格 42MM*14C 南通光阳（优钢 SK85） 2：成品内孔φ500MM，成品外径≤850MM 单托重量≤2吨;注：包装前先用塑料打包带横向打一道再包包装纸 ， 每一托成品上放一块300MM长的样品；厚度公差：+0.005mm/-0.01mm；宽度公差：+0/-0.1mm |  | 31110018 | 优钢卷 | 0.825-SK85 | 31120018 | 优钢分切带 | 0.825-SK85 |  | 10 | MO002169 | MO002169-005-38 | FJ001 | 分剪模板 | 6460 | 2024-07-29 | 2024-07-31 | 5 | 2024-07-29 21:54:56 | 2024-07-30 02:57:53 | 江苏东方九天新能源材料有限公司 |  | 秦海波 |  | 1 | 0.825 | 0 | 42 | 1 | DU6524070003/38 | 1：排刀规格 42MM*14C 南通光阳（优钢 SK85） 2：成品内孔φ500MM，成品外径≤850MM 单托重量≤2吨;注：包装前先用塑料打包带横向打一道再包包装纸 ， 每一托成品上放一块300MM长的样品；厚度公差：+0.005mm/-0.01mm；宽度公差：+0/-0.1mm | 1 |  | 是 | 是 | 308 | 5
分剪 | DU6524070003/37 | DU6524070003 | 东方分剪5# | 合格 | 合格品 | 甲 | 张建勇 | 0 | 103 |  | 0 | 0.825 | 42 | 1：排刀规格 42MM*14C 南通光阳（优钢 SK85） 2：成品内孔φ500MM，成品外径≤850MM 单托重量≤2吨;注：包装前先用塑料打包带横向打一道再包包装纸 ， 每一托成品上放一块300MM长的样品；厚度公差：+0.005mm/-0.01mm；宽度公差：+0/-0.1mm |  | 31110018 | 优钢卷 | 0.825-SK85 | 31120018 | 优钢分切带 | 0.825-SK85 |  | 10 | MO002169 | MO002169-005-37 | FJ001 | 分剪模板 | 6460 | 2024-07-29 | 2024-07-31 | 5 | 2024-07-29 21:54:56 | 2024-07-30 02:57:53 | 江苏东方九天新能源材料有限公司 |  | 秦海波 |  | 1 | 0.825 | 0 | 42 | 1 | DU6524070003/37 | 1：排刀规格 42MM*14C 南通光阳（优钢 SK85） 2：成品内孔φ500MM，成品外径≤850MM 单托重量≤2吨;注：包装前先用塑料打包带横向打一道再包包装纸 ， 每一托成品上放一块300MM长的样品；厚度公差：+0.005mm/-0.01mm；宽度公差：+0/-0.1mm | 1 |  | 是 | 是 | 308 | 5
分剪 | DU6524070003/36 | DU6524070003 | 东方分剪5# | 合格 | 合格品 | 甲 | 张建勇 | 0 | 103 |  | 0 | 0.825 | 42 | 1：排刀规格 42MM*14C 南通光阳（优钢 SK85） 2：成品内孔φ500MM，成品外径≤850MM 单托重量≤2吨;注：包装前先用塑料打包带横向打一道再包包装纸 ， 每一托成品上放一块300MM长的样品；厚度公差：+0.005mm/-0.01mm；宽度公差：+0/-0.1mm |  | 31110018 | 优钢卷 | 0.825-SK85 | 31120018 | 优钢分切带 | 0.825-SK85 |  | 10 | MO002169 | MO002169-005-36 | FJ001 | 分剪模板 | 6460 | 2024-07-29 | 2024-07-31 | 5 | 2024-07-29 21:54:56 | 2024-07-30 02:57:52 | 江苏东方九天新能源材料有限公司 |  | 秦海波 |  | 1 | 0.825 | 0 | 42 | 1 | DU6524070003/36 | 1：排刀规格 42MM*14C 南通光阳（优钢 SK85） 2：成品内孔φ500MM，成品外径≤850MM 单托重量≤2吨;注：包装前先用塑料打包带横向打一道再包包装纸 ， 每一托成品上放一块300MM长的样品；厚度公差：+0.005mm/-0.01mm；宽度公差：+0/-0.1mm | 1 |  | 是 | 是 | 308 | 5
分剪 | DU6524070003/35 | DU6524070003 | 东方分剪5# | 合格 | 合格品 | 甲 | 张建勇 | 0 | 103 |  | 0 | 0.825 | 42 | 1：排刀规格 42MM*14C 南通光阳（优钢 SK85） 2：成品内孔φ500MM，成品外径≤850MM 单托重量≤2吨;注：包装前先用塑料打包带横向打一道再包包装纸 ， 每一托成品上放一块300MM长的样品；厚度公差：+0.005mm/-0.01mm；宽度公差：+0/-0.1mm |  | 31110018 | 优钢卷 | 0.825-SK85 | 31120018 | 优钢分切带 | 0.825-SK85 |  | 10 | MO002169 | MO002169-005-35 | FJ001 | 分剪模板 | 6460 | 2024-07-29 | 2024-07-31 | 5 | 2024-07-29 21:54:56 | 2024-07-30 02:57:52 | 江苏东方九天新能源材料有限公司 |  | 秦海波 |  | 1 | 0.825 | 0 | 42 | 1 | DU6524070003/35 | 1：排刀规格 42MM*14C 南通光阳（优钢 SK85） 2：成品内孔φ500MM，成品外径≤850MM 单托重量≤2吨;注：包装前先用塑料打包带横向打一道再包包装纸 ， 每一托成品上放一块300MM长的样品；厚度公差：+0.005mm/-0.01mm；宽度公差：+0/-0.1mm | 1 |  | 是 | 是 | 308 | 5
分剪 | DU6524070003/34 | DU6524070003 | 东方分剪5# | 合格 | 合格品 | 甲 | 张建勇 | 0 | 103 |  | 0 | 0.825 | 42 | 1：排刀规格 42MM*14C 南通光阳（优钢 SK85） 2：成品内孔φ500MM，成品外径≤850MM 单托重量≤2吨;注：包装前先用塑料打包带横向打一道再包包装纸 ， 每一托成品上放一块300MM长的样品；厚度公差：+0.005mm/-0.01mm；宽度公差：+0/-0.1mm |  | 31110018 | 优钢卷 | 0.825-SK85 | 31120018 | 优钢分切带 | 0.825-SK85 |  | 10 | MO002169 | MO002169-005-34 | FJ001 | 分剪模板 | 6460 | 2024-07-29 | 2024-07-31 | 5 | 2024-07-29 21:54:56 | 2024-07-30 02:57:52 | 江苏东方九天新能源材料有限公司 |  | 秦海波 |  | 1 | 0.825 | 0 | 42 | 1 | DU6524070003/34 | 1：排刀规格 42MM*14C 南通光阳（优钢 SK85） 2：成品内孔φ500MM，成品外径≤850MM 单托重量≤2吨;注：包装前先用塑料打包带横向打一道再包包装纸 ， 每一托成品上放一块300MM长的样品；厚度公差：+0.005mm/-0.01mm；宽度公差：+0/-0.1mm | 1 |  | 是 | 是 | 308 | 5
分剪 | DU6524070003/33 | DU6524070003 | 东方分剪5# | 其他入库 | 协议品 | 甲 | 张建勇 | 0 | 103 |  | 0 | 0.825 | 42 | 1：排刀规格 42MM*14C 南通光阳（优钢 SK85） 2：成品内孔φ500MM，成品外径≤850MM 单托重量≤2吨;注：包装前先用塑料打包带横向打一道再包包装纸 ， 每一托成品上放一块300MM长的样品；厚度公差：+0.005mm/-0.01mm；宽度公差：+0/-0.1mm |  | 31110018 | 优钢卷 | 0.825-SK85 | 31120018 | 优钢分切带 | 0.825-SK85 |  | 10 | MO002169 | MO002169-005-33 | FJ001 | 分剪模板 | 6460 | 2024-07-29 | 2024-07-31 | 5 | 2024-07-29 21:54:56 | 2024-07-30 02:57:52 | 江苏东方九天新能源材料有限公司 |  | 秦海波 |  | 1 | 0.825 | 0 | 42 | 1 | DU6524070003/33 | 1：排刀规格 42MM*14C 南通光阳（优钢 SK85） 2：成品内孔φ500MM，成品外径≤850MM 单托重量≤2吨;注：包装前先用塑料打包带横向打一道再包包装纸 ， 每一托成品上放一块300MM长的样品；厚度公差：+0.005mm/-0.01mm；宽度公差：+0/-0.1mm | 1 | 麻点线印 | 是 | 是 | 308 | 5
分剪 | DU6524070003/32 | DU6524070003 | 东方分剪5# | 合格 | 合格品 | 甲 | 张建勇 | 0 | 104 |  | 0 | 0.825 | 42 | 1：排刀规格 42MM*14C 南通光阳（优钢 SK85） 2：成品内孔φ500MM，成品外径≤850MM 单托重量≤2吨;注：包装前先用塑料打包带横向打一道再包包装纸 ， 每一托成品上放一块300MM长的样品；厚度公差：+0.005mm/-0.01mm；宽度公差：+0/-0.1mm |  | 31110018 | 优钢卷 | 0.825-SK85 | 31120018 | 优钢分切带 | 0.825-SK85 |  | 10 | MO002169 | MO002169-005-32 | FJ001 | 分剪模板 | 6460 | 2024-07-29 | 2024-07-31 | 5 | 2024-07-29 21:54:56 | 2024-07-30 02:57:52 | 江苏东方九天新能源材料有限公司 |  | 秦海波 |  | 1 | 0.825 | 0 | 42 | 1 | DU6524070003/32 | 1：排刀规格 42MM*14C 南通光阳（优钢 SK85） 2：成品内孔φ500MM，成品外径≤850MM 单托重量≤2吨;注：包装前先用塑料打包带横向打一道再包包装纸 ， 每一托成品上放一块300MM长的样品；厚度公差：+0.005mm/-0.01mm；宽度公差：+0/-0.1mm | 1 |  | 是 | 是 | 308 | 5
分剪 | DU6524070003/31 | DU6524070003 | 东方分剪5# | 合格 | 合格品 | 甲 | 张建勇 | 0 | 104 |  | 0 | 0.825 | 42 | 1：排刀规格 42MM*14C 南通光阳（优钢 SK85） 2：成品内孔φ500MM，成品外径≤850MM 单托重量≤2吨;注：包装前先用塑料打包带横向打一道再包包装纸 ， 每一托成品上放一块300MM长的样品；厚度公差：+0.005mm/-0.01mm；宽度公差：+0/-0.1mm |  | 31110018 | 优钢卷 | 0.825-SK85 | 31120018 | 优钢分切带 | 0.825-SK85 |  | 10 | MO002169 | MO002169-005-31 | FJ001 | 分剪模板 | 6460 | 2024-07-29 | 2024-07-31 | 5 | 2024-07-29 21:54:56 | 2024-07-30 02:57:52 | 江苏东方九天新能源材料有限公司 |  | 秦海波 |  | 1 | 0.825 | 0 | 42 | 1 | DU6524070003/31 | 1：排刀规格 42MM*14C 南通光阳（优钢 SK85） 2：成品内孔φ500MM，成品外径≤850MM 单托重量≤2吨;注：包装前先用塑料打包带横向打一道再包包装纸 ， 每一托成品上放一块300MM长的样品；厚度公差：+0.005mm/-0.01mm；宽度公差：+0/-0.1mm | 1 |  | 是 | 是 | 308 | 5
分剪 | DU6524070003/30 | DU6524070003 | 东方分剪5# | 合格 | 合格品 | 甲 | 张建勇 | 0 | 104 |  | 0 | 0.825 | 42 | 1：排刀规格 42MM*14C 南通光阳（优钢 SK85） 2：成品内孔φ500MM，成品外径≤850MM 单托重量≤2吨;注：包装前先用塑料打包带横向打一道再包包装纸 ， 每一托成品上放一块300MM长的样品；厚度公差：+0.005mm/-0.01mm；宽度公差：+0/-0.1mm |  | 31110018 | 优钢卷 | 0.825-SK85 | 31120018 | 优钢分切带 | 0.825-SK85 |  | 10 | MO002169 | MO002169-005-30 | FJ001 | 分剪模板 | 6460 | 2024-07-29 | 2024-07-31 | 5 | 2024-07-29 21:54:56 | 2024-07-30 02:57:52 | 江苏东方九天新能源材料有限公司 |  | 秦海波 |  | 1 | 0.825 | 0 | 42 | 1 | DU6524070003/30 | 1：排刀规格 42MM*14C 南通光阳（优钢 SK85） 2：成品内孔φ500MM，成品外径≤850MM 单托重量≤2吨;注：包装前先用塑料打包带横向打一道再包包装纸 ， 每一托成品上放一块300MM长的样品；厚度公差：+0.005mm/-0.01mm；宽度公差：+0/-0.1mm | 1 |  | 是 | 是 | 308 | 5
分剪 | DU6524070003/29 | DU6524070003 | 东方分剪5# | 合格 | 合格品 | 甲 | 张建勇 | 0 | 104 |  | 0 | 0.825 | 42 | 1：排刀规格 42MM*14C 南通光阳（优钢 SK85） 2：成品内孔φ500MM，成品外径≤850MM 单托重量≤2吨;注：包装前先用塑料打包带横向打一道再包包装纸 ， 每一托成品上放一块300MM长的样品；厚度公差：+0.005mm/-0.01mm；宽度公差：+0/-0.1mm |  | 31110018 | 优钢卷 | 0.825-SK85 | 31120018 | 优钢分切带 | 0.825-SK85 |  | 10 | MO002169 | MO002169-005-29 | FJ001 | 分剪模板 | 6460 | 2024-07-29 | 2024-07-31 | 5 | 2024-07-29 21:54:56 | 2024-07-30 02:57:52 | 江苏东方九天新能源材料有限公司 |  | 秦海波 |  | 1 | 0.825 | 0 | 42 | 1 | DU6524070003/29 | 1：排刀规格 42MM*14C 南通光阳（优钢 SK85） 2：成品内孔φ500MM，成品外径≤850MM 单托重量≤2吨;注：包装前先用塑料打包带横向打一道再包包装纸 ， 每一托成品上放一块300MM长的样品；厚度公差：+0.005mm/-0.01mm；宽度公差：+0/-0.1mm | 1 |  | 是 | 是 | 308 | 5
分剪 | DU6524070003/28 | DU6524070003 | 东方分剪5# | 其他入库 | 协议品 | 甲 | 张建勇 | 0 | 104 |  | 0 | 0.825 | 42 | 1：排刀规格 42MM*14C 南通光阳（优钢 SK85） 2：成品内孔φ500MM，成品外径≤850MM 单托重量≤2吨;注：包装前先用塑料打包带横向打一道再包包装纸 ， 每一托成品上放一块300MM长的样品；厚度公差：+0.005mm/-0.01mm；宽度公差：+0/-0.1mm |  | 31110018 | 优钢卷 | 0.825-SK85 | 31120018 | 优钢分切带 | 0.825-SK85 |  | 10 | MO002169 | MO002169-005-28 | FJ001 | 分剪模板 | 6460 | 2024-07-29 | 2024-07-31 | 5 | 2024-07-29 21:54:56 | 2024-07-30 02:57:52 | 江苏东方九天新能源材料有限公司 |  | 秦海波 |  | 1 | 0.825 | 0 | 42 | 1 | DU6524070003/28 | 1：排刀规格 42MM*14C 南通光阳（优钢 SK85） 2：成品内孔φ500MM，成品外径≤850MM 单托重量≤2吨;注：包装前先用塑料打包带横向打一道再包包装纸 ， 每一托成品上放一块300MM长的样品；厚度公差：+0.005mm/-0.01mm；宽度公差：+0/-0.1mm | 1 | 来料公差低0.813-0.811 | 是 | 是 | 308 | 5
分剪 | DU6524070003/27 | DU6524070003 | 东方分剪5# | 其他入库 | 协议品 | 甲 | 张建勇 | 0 | 104 |  | 0 | 0.825 | 42 | 1：排刀规格 42MM*14C 南通光阳（优钢 SK85） 2：成品内孔φ500MM，成品外径≤850MM 单托重量≤2吨;注：包装前先用塑料打包带横向打一道再包包装纸 ， 每一托成品上放一块300MM长的样品；厚度公差：+0.005mm/-0.01mm；宽度公差：+0/-0.1mm |  | 31110018 | 优钢卷 | 0.825-SK85 | 31120018 | 优钢分切带 | 0.825-SK85 |  | 10 | MO002169 | MO002169-005-27 | FJ001 | 分剪模板 | 6460 | 2024-07-29 | 2024-07-31 | 5 | 2024-07-29 21:54:56 | 2024-07-30 02:57:52 | 江苏东方九天新能源材料有限公司 |  | 秦海波 |  | 1 | 0.825 | 0 | 42 | 1 | DU6524070003/27 | 1：排刀规格 42MM*14C 南通光阳（优钢 SK85） 2：成品内孔φ500MM，成品外径≤850MM 单托重量≤2吨;注：包装前先用塑料打包带横向打一道再包包装纸 ， 每一托成品上放一块300MM长的样品；厚度公差：+0.005mm/-0.01mm；宽度公差：+0/-0.1mm | 1 | 来料公差低0.813-0.811 | 是 | 是 | 308 | 5
分剪 | DU6524070003/26 | DU6524070003 | 东方分剪5# | 合格 | 合格品 | 甲 | 张建勇 | 0 | 104 |  | 0 | 0.825 | 42 | 1：排刀规格 42MM*14C 南通光阳（优钢 SK85） 2：成品内孔φ500MM，成品外径≤850MM 单托重量≤2吨;注：包装前先用塑料打包带横向打一道再包包装纸 ， 每一托成品上放一块300MM长的样品；厚度公差：+0.005mm/-0.01mm；宽度公差：+0/-0.1mm |  | 31110018 | 优钢卷 | 0.825-SK85 | 31120018 | 优钢分切带 | 0.825-SK85 |  | 10 | MO002169 | MO002169-005-26 | FJ001 | 分剪模板 | 6460 | 2024-07-29 | 2024-07-31 | 5 | 2024-07-29 21:54:56 | 2024-07-30 02:57:52 | 江苏东方九天新能源材料有限公司 |  | 秦海波 |  | 1 | 0.825 | 0 | 42 | 1 | DU6524070003/26 | 1：排刀规格 42MM*14C 南通光阳（优钢 SK85） 2：成品内孔φ500MM，成品外径≤850MM 单托重量≤2吨;注：包装前先用塑料打包带横向打一道再包包装纸 ， 每一托成品上放一块300MM长的样品；厚度公差：+0.005mm/-0.01mm；宽度公差：+0/-0.1mm | 1 |  | 是 | 是 | 308 | 5
分剪 | DU6524070003/25 | DU6524070003 | 东方分剪5# | 合格 | 合格品 | 甲 | 张建勇 | 0 | 104 |  | 0 | 0.825 | 42 | 1：排刀规格 42MM*14C 南通光阳（优钢 SK85） 2：成品内孔φ500MM，成品外径≤850MM 单托重量≤2吨;注：包装前先用塑料打包带横向打一道再包包装纸 ， 每一托成品上放一块300MM长的样品；厚度公差：+0.005mm/-0.01mm；宽度公差：+0/-0.1mm |  | 31110018 | 优钢卷 | 0.825-SK85 | 31120018 | 优钢分切带 | 0.825-SK85 |  | 10 | MO002169 | MO002169-005-25 | FJ001 | 分剪模板 | 6460 | 2024-07-29 | 2024-07-31 | 5 | 2024-07-29 21:54:56 | 2024-07-30 02:57:52 | 江苏东方九天新能源材料有限公司 |  | 秦海波 |  | 1 | 0.825 | 0 | 42 | 1 | DU6524070003/25 | 1：排刀规格 42MM*14C 南通光阳（优钢 SK85） 2：成品内孔φ500MM，成品外径≤850MM 单托重量≤2吨;注：包装前先用塑料打包带横向打一道再包包装纸 ， 每一托成品上放一块300MM长的样品；厚度公差：+0.005mm/-0.01mm；宽度公差：+0/-0.1mm | 1 |  | 是 | 是 | 308 | 5
分剪 | DU6524070003/24 | DU6524070003 | 东方分剪5# | 合格 | 合格品 | 甲 | 张建勇 | 0 | 104 |  | 0 | 0.825 | 42 | 1：排刀规格 42MM*14C 南通光阳（优钢 SK85） 2：成品内孔φ500MM，成品外径≤850MM 单托重量≤2吨;注：包装前先用塑料打包带横向打一道再包包装纸 ， 每一托成品上放一块300MM长的样品；厚度公差：+0.005mm/-0.01mm；宽度公差：+0/-0.1mm |  | 31110018 | 优钢卷 | 0.825-SK85 | 31120018 | 优钢分切带 | 0.825-SK85 |  | 10 | MO002169 | MO002169-005-24 | FJ001 | 分剪模板 | 6460 | 2024-07-29 | 2024-07-31 | 5 | 2024-07-29 21:54:56 | 2024-07-30 02:57:52 | 江苏东方九天新能源材料有限公司 |  | 秦海波 |  | 1 | 0.825 | 0 | 42 | 1 | DU6524070003/24 | 1：排刀规格 42MM*14C 南通光阳（优钢 SK85） 2：成品内孔φ500MM，成品外径≤850MM 单托重量≤2吨;注：包装前先用塑料打包带横向打一道再包包装纸 ， 每一托成品上放一块300MM长的样品；厚度公差：+0.005mm/-0.01mm；宽度公差：+0/-0.1mm | 1 |  | 是 | 是 | 308 | 5
分剪 | DU6524070003/23 | DU6524070003 | 东方分剪5# | 合格 | 合格品 | 甲 | 张建勇 | 0 | 104 |  | 0 | 0.825 | 42 | 1：排刀规格 42MM*14C 南通光阳（优钢 SK85） 2：成品内孔φ500MM，成品外径≤850MM 单托重量≤2吨;注：包装前先用塑料打包带横向打一道再包包装纸 ， 每一托成品上放一块300MM长的样品；厚度公差：+0.005mm/-0.01mm；宽度公差：+0/-0.1mm |  | 31110018 | 优钢卷 | 0.825-SK85 | 31120018 | 优钢分切带 | 0.825-SK85 |  | 10 | MO002169 | MO002169-005-23 | FJ001 | 分剪模板 | 6460 | 2024-07-29 | 2024-07-31 | 5 | 2024-07-29 21:54:56 | 2024-07-30 02:57:52 | 江苏东方九天新能源材料有限公司 |  | 秦海波 |  | 1 | 0.825 | 0 | 42 | 1 | DU6524070003/23 | 1：排刀规格 42MM*14C 南通光阳（优钢 SK85） 2：成品内孔φ500MM，成品外径≤850MM 单托重量≤2吨;注：包装前先用塑料打包带横向打一道再包包装纸 ， 每一托成品上放一块300MM长的样品；厚度公差：+0.005mm/-0.01mm；宽度公差：+0/-0.1mm | 1 |  | 是 | 是 | 308 | 5
分剪 | DU6524070003/22 | DU6524070003 | 东方分剪5# | 合格 | 合格品 | 甲 | 张建勇 | 0 | 104 |  | 0 | 0.825 | 42 | 1：排刀规格 42MM*14C 南通光阳（优钢 SK85） 2：成品内孔φ500MM，成品外径≤850MM 单托重量≤2吨;注：包装前先用塑料打包带横向打一道再包包装纸 ， 每一托成品上放一块300MM长的样品；厚度公差：+0.005mm/-0.01mm；宽度公差：+0/-0.1mm |  | 31110018 | 优钢卷 | 0.825-SK85 | 31120018 | 优钢分切带 | 0.825-SK85 |  | 10 | MO002169 | MO002169-005-22 | FJ001 | 分剪模板 | 6460 | 2024-07-29 | 2024-07-31 | 5 | 2024-07-29 21:54:56 | 2024-07-30 02:57:52 | 江苏东方九天新能源材料有限公司 |  | 秦海波 |  | 1 | 0.825 | 0 | 42 | 1 | DU6524070003/22 | 1：排刀规格 42MM*14C 南通光阳（优钢 SK85） 2：成品内孔φ500MM，成品外径≤850MM 单托重量≤2吨;注：包装前先用塑料打包带横向打一道再包包装纸 ， 每一托成品上放一块300MM长的样品；厚度公差：+0.005mm/-0.01mm；宽度公差：+0/-0.1mm | 1 |  | 是 | 是 | 308 | 5
分剪 | DU6524070003/21 | DU6524070003 | 东方分剪5# | 合格 | 合格品 | 甲 | 张建勇 | 0 | 104 |  | 0 | 0.825 | 42 | 1：排刀规格 42MM*14C 南通光阳（优钢 SK85） 2：成品内孔φ500MM，成品外径≤850MM 单托重量≤2吨;注：包装前先用塑料打包带横向打一道再包包装纸 ， 每一托成品上放一块300MM长的样品；厚度公差：+0.005mm/-0.01mm；宽度公差：+0/-0.1mm |  | 31110018 | 优钢卷 | 0.825-SK85 | 31120018 | 优钢分切带 | 0.825-SK85 |  | 10 | MO002169 | MO002169-005-21 | FJ001 | 分剪模板 | 6460 | 2024-07-29 | 2024-07-31 | 5 | 2024-07-29 21:54:56 | 2024-07-30 02:57:52 | 江苏东方九天新能源材料有限公司 |  | 秦海波 |  | 1 | 0.825 | 0 | 42 | 1 | DU6524070003/21 | 1：排刀规格 42MM*14C 南通光阳（优钢 SK85） 2：成品内孔φ500MM，成品外径≤850MM 单托重量≤2吨;注：包装前先用塑料打包带横向打一道再包包装纸 ， 每一托成品上放一块300MM长的样品；厚度公差：+0.005mm/-0.01mm；宽度公差：+0/-0.1mm | 1 |  | 是 | 是 | 308 | 5
分剪 | DU6524070003/20 | DU6524070003 | 东方分剪5# | 合格 | 合格品 | 甲 | 张建勇 | 0 | 104 |  | 0 | 0.825 | 42 | 1：排刀规格 42MM*14C 南通光阳（优钢 SK85） 2：成品内孔φ500MM，成品外径≤850MM 单托重量≤2吨;注：包装前先用塑料打包带横向打一道再包包装纸 ， 每一托成品上放一块300MM长的样品；厚度公差：+0.005mm/-0.01mm；宽度公差：+0/-0.1mm |  | 31110018 | 优钢卷 | 0.825-SK85 | 31120018 | 优钢分切带 | 0.825-SK85 |  | 10 | MO002169 | MO002169-005-20 | FJ001 | 分剪模板 | 6460 | 2024-07-29 | 2024-07-31 | 5 | 2024-07-29 21:54:56 | 2024-07-30 02:57:52 | 江苏东方九天新能源材料有限公司 |  | 秦海波 |  | 1 | 0.825 | 0 | 42 | 1 | DU6524070003/20 | 1：排刀规格 42MM*14C 南通光阳（优钢 SK85） 2：成品内孔φ500MM，成品外径≤850MM 单托重量≤2吨;注：包装前先用塑料打包带横向打一道再包包装纸 ， 每一托成品上放一块300MM长的样品；厚度公差：+0.005mm/-0.01mm；宽度公差：+0/-0.1mm | 1 |  | 是 | 是 | 308 | 5
分剪 | DU6524070003/19 | DU6524070003 | 东方分剪5# | 其他入库 | 协议品 | 甲 | 张建勇 | 0 | 104 |  | 0 | 0.825 | 42 | 1：排刀规格 42MM*14C 南通光阳（优钢 SK85） 2：成品内孔φ500MM，成品外径≤850MM 单托重量≤2吨;注：包装前先用塑料打包带横向打一道再包包装纸 ， 每一托成品上放一块300MM长的样品；厚度公差：+0.005mm/-0.01mm；宽度公差：+0/-0.1mm |  | 31110018 | 优钢卷 | 0.825-SK85 | 31120018 | 优钢分切带 | 0.825-SK85 |  | 10 | MO002169 | MO002169-005-19 | FJ001 | 分剪模板 | 6460 | 2024-07-29 | 2024-07-31 | 5 | 2024-07-29 21:54:56 | 2024-07-30 02:57:52 | 江苏东方九天新能源材料有限公司 |  | 秦海波 |  | 1 | 0.825 | 0 | 42 | 1 | DU6524070003/19 | 1：排刀规格 42MM*14C 南通光阳（优钢 SK85） 2：成品内孔φ500MM，成品外径≤850MM 单托重量≤2吨;注：包装前先用塑料打包带横向打一道再包包装纸 ， 每一托成品上放一块300MM长的样品；厚度公差：+0.005mm/-0.01mm；宽度公差：+0/-0.1mm | 1 | 麻点线印 | 是 | 是 | 308 | 5
分剪 | DU6524070003/18 | DU6524070003 | 东方分剪5# | 合格 | 合格品 | 甲 | 张建勇 | 0 | 104 |  | 0 | 0.825 | 42 | 1：排刀规格 42MM*14C 南通光阳（优钢 SK85） 2：成品内孔φ500MM，成品外径≤850MM 单托重量≤2吨;注：包装前先用塑料打包带横向打一道再包包装纸 ， 每一托成品上放一块300MM长的样品；厚度公差：+0.005mm/-0.01mm；宽度公差：+0/-0.1mm |  | 31110018 | 优钢卷 | 0.825-SK85 | 31120018 | 优钢分切带 | 0.825-SK85 |  | 10 | MO002169 | MO002169-005-18 | FJ001 | 分剪模板 | 6460 | 2024-07-29 | 2024-07-31 | 5 | 2024-07-29 21:54:56 | 2024-07-30 02:57:52 | 江苏东方九天新能源材料有限公司 |  | 秦海波 |  | 1 | 0.825 | 0 | 42 | 1 | DU6524070003/18 | 1：排刀规格 42MM*14C 南通光阳（优钢 SK85） 2：成品内孔φ500MM，成品外径≤850MM 单托重量≤2吨;注：包装前先用塑料打包带横向打一道再包包装纸 ， 每一托成品上放一块300MM长的样品；厚度公差：+0.005mm/-0.01mm；宽度公差：+0/-0.1mm | 1 |  | 是 | 是 | 308 | 5
分剪 | DU6524070003/17 | DU6524070003 | 东方分剪5# | 合格 | 合格品 | 甲 | 张建勇 | 0 | 104 |  | 0 | 0.825 | 42 | 1：排刀规格 42MM*14C 南通光阳（优钢 SK85） 2：成品内孔φ500MM，成品外径≤850MM 单托重量≤2吨;注：包装前先用塑料打包带横向打一道再包包装纸 ， 每一托成品上放一块300MM长的样品；厚度公差：+0.005mm/-0.01mm；宽度公差：+0/-0.1mm |  | 31110018 | 优钢卷 | 0.825-SK85 | 31120018 | 优钢分切带 | 0.825-SK85 |  | 10 | MO002169 | MO002169-005-17 | FJ001 | 分剪模板 | 6460 | 2024-07-29 | 2024-07-31 | 5 | 2024-07-29 21:54:56 | 2024-07-30 02:57:52 | 江苏东方九天新能源材料有限公司 |  | 秦海波 |  | 1 | 0.825 | 0 | 42 | 1 | DU6524070003/17 | 1：排刀规格 42MM*14C 南通光阳（优钢 SK85） 2：成品内孔φ500MM，成品外径≤850MM 单托重量≤2吨;注：包装前先用塑料打包带横向打一道再包包装纸 ， 每一托成品上放一块300MM长的样品；厚度公差：+0.005mm/-0.01mm；宽度公差：+0/-0.1mm | 1 |  | 是 | 是 | 308 | 5
分剪 | DU6524070003/16 | DU6524070003 | 东方分剪5# | 合格 | 合格品 | 甲 | 张建勇 | 0 | 104 |  | 0 | 0.825 | 42 | 1：排刀规格 42MM*14C 南通光阳（优钢 SK85） 2：成品内孔φ500MM，成品外径≤850MM 单托重量≤2吨;注：包装前先用塑料打包带横向打一道再包包装纸 ， 每一托成品上放一块300MM长的样品；厚度公差：+0.005mm/-0.01mm；宽度公差：+0/-0.1mm |  | 31110018 | 优钢卷 | 0.825-SK85 | 31120018 | 优钢分切带 | 0.825-SK85 |  | 10 | MO002169 | MO002169-005-16 | FJ001 | 分剪模板 | 6460 | 2024-07-29 | 2024-07-31 | 5 | 2024-07-29 21:54:56 | 2024-07-30 02:57:52 | 江苏东方九天新能源材料有限公司 |  | 秦海波 |  | 1 | 0.825 | 0 | 42 | 1 | DU6524070003/16 | 1：排刀规格 42MM*14C 南通光阳（优钢 SK85） 2：成品内孔φ500MM，成品外径≤850MM 单托重量≤2吨;注：包装前先用塑料打包带横向打一道再包包装纸 ， 每一托成品上放一块300MM长的样品；厚度公差：+0.005mm/-0.01mm；宽度公差：+0/-0.1mm | 1 |  | 是 | 是 | 308 | 5
分剪 | DU6524070003/15 | DU6524070003 | 东方分剪5# | 合格 | 合格品 | 甲 | 张建勇 | 0 | 104 |  | 0 | 0.825 | 42 | 1：排刀规格 42MM*14C 南通光阳（优钢 SK85） 2：成品内孔φ500MM，成品外径≤850MM 单托重量≤2吨;注：包装前先用塑料打包带横向打一道再包包装纸 ， 每一托成品上放一块300MM长的样品；厚度公差：+0.005mm/-0.01mm；宽度公差：+0/-0.1mm |  | 31110018 | 优钢卷 | 0.825-SK85 | 31120018 | 优钢分切带 | 0.825-SK85 |  | 10 | MO002169 | MO002169-005-15 | FJ001 | 分剪模板 | 6460 | 2024-07-29 | 2024-07-31 | 5 | 2024-07-29 21:54:56 | 2024-07-30 02:57:52 | 江苏东方九天新能源材料有限公司 |  | 秦海波 |  | 1 | 0.825 | 0 | 42 | 1 | DU6524070003/15 | 1：排刀规格 42MM*14C 南通光阳（优钢 SK85） 2：成品内孔φ500MM，成品外径≤850MM 单托重量≤2吨;注：包装前先用塑料打包带横向打一道再包包装纸 ， 每一托成品上放一块300MM长的样品；厚度公差：+0.005mm/-0.01mm；宽度公差：+0/-0.1mm | 1 |  | 是 | 是 | 308 | 5
分剪 | DU6524070003/14 | DU6524070003 | 东方分剪5# | 其他入库 | 协议品 | 甲 | 张建勇 | 0 | 102 |  | 0 | 0.825 | 42 | 1：排刀规格 42MM*14C 南通光阳（优钢 SK85） 2：成品内孔φ500MM，成品外径≤850MM 单托重量≤2吨;注：包装前先用塑料打包带横向打一道再包包装纸 ， 每一托成品上放一块300MM长的样品；厚度公差：+0.005mm/-0.01mm；宽度公差：+0/-0.1mm |  | 31110018 | 优钢卷 | 0.825-SK85 | 31120018 | 优钢分切带 | 0.825-SK85 |  | 10 | MO002169 | MO002169-005-14 | FJ001 | 分剪模板 | 6460 | 2024-07-29 | 2024-07-31 | 5 | 2024-07-29 21:54:56 | 2024-07-30 02:57:52 | 江苏东方九天新能源材料有限公司 |  | 秦海波 |  | 1 | 0.825 | 0 | 42 | 1 | DU6524070003/14 | 1：排刀规格 42MM*14C 南通光阳（优钢 SK85） 2：成品内孔φ500MM，成品外径≤850MM 单托重量≤2吨;注：包装前先用塑料打包带横向打一道再包包装纸 ， 每一托成品上放一块300MM长的样品；厚度公差：+0.005mm/-0.01mm；宽度公差：+0/-0.1mm | 1 | 来料公差低0.813-0.811 | 是 | 是 | 308 | 5
分剪 | DU6524070003/13 | DU6524070003 | 东方分剪5# | 其他入库 | 协议品 | 甲 | 张建勇 | 0 | 102 |  | 0 | 0.825 | 42 | 1：排刀规格 42MM*14C 南通光阳（优钢 SK85） 2：成品内孔φ500MM，成品外径≤850MM 单托重量≤2吨;注：包装前先用塑料打包带横向打一道再包包装纸 ， 每一托成品上放一块300MM长的样品；厚度公差：+0.005mm/-0.01mm；宽度公差：+0/-0.1mm |  | 31110018 | 优钢卷 | 0.825-SK85 | 31120018 | 优钢分切带 | 0.825-SK85 |  | 10 | MO002169 | MO002169-005-13 | FJ001 | 分剪模板 | 6460 | 2024-07-29 | 2024-07-31 | 5 | 2024-07-29 21:54:56 | 2024-07-30 02:57:52 | 江苏东方九天新能源材料有限公司 |  | 秦海波 |  | 1 | 0.825 | 0 | 42 | 1 | DU6524070003/13 | 1：排刀规格 42MM*14C 南通光阳（优钢 SK85） 2：成品内孔φ500MM，成品外径≤850MM 单托重量≤2吨;注：包装前先用塑料打包带横向打一道再包包装纸 ， 每一托成品上放一块300MM长的样品；厚度公差：+0.005mm/-0.01mm；宽度公差：+0/-0.1mm | 1 | 来料公差低0.813-0.811 | 是 | 是 | 308 | 5
分剪 | DU6524070003/12 | DU6524070003 | 东方分剪5# | 合格 | 合格品 | 甲 | 张建勇 | 0 | 103 |  | 0 | 0.825 | 42 | 1：排刀规格 42MM*14C 南通光阳（优钢 SK85） 2：成品内孔φ500MM，成品外径≤850MM 单托重量≤2吨;注：包装前先用塑料打包带横向打一道再包包装纸 ， 每一托成品上放一块300MM长的样品；厚度公差：+0.005mm/-0.01mm；宽度公差：+0/-0.1mm |  | 31110018 | 优钢卷 | 0.825-SK85 | 31120018 | 优钢分切带 | 0.825-SK85 |  | 10 | MO002169 | MO002169-005-12 | FJ001 | 分剪模板 | 6460 | 2024-07-29 | 2024-07-31 | 5 | 2024-07-29 21:54:56 | 2024-07-30 02:57:52 | 江苏东方九天新能源材料有限公司 |  | 秦海波 |  | 1 | 0.825 | 0 | 42 | 1 | DU6524070003/12 | 1：排刀规格 42MM*14C 南通光阳（优钢 SK85） 2：成品内孔φ500MM，成品外径≤850MM 单托重量≤2吨;注：包装前先用塑料打包带横向打一道再包包装纸 ， 每一托成品上放一块300MM长的样品；厚度公差：+0.005mm/-0.01mm；宽度公差：+0/-0.1mm | 1 |  | 是 | 是 | 308 | 5
分剪 | DU6524070003/11 | DU6524070003 | 东方分剪5# | 合格 | 合格品 | 甲 | 张建勇 | 0 | 103 |  | 0 | 0.825 | 42 | 1：排刀规格 42MM*14C 南通光阳（优钢 SK85） 2：成品内孔φ500MM，成品外径≤850MM 单托重量≤2吨;注：包装前先用塑料打包带横向打一道再包包装纸 ， 每一托成品上放一块300MM长的样品；厚度公差：+0.005mm/-0.01mm；宽度公差：+0/-0.1mm |  | 31110018 | 优钢卷 | 0.825-SK85 | 31120018 | 优钢分切带 | 0.825-SK85 |  | 10 | MO002169 | MO002169-005-11 | FJ001 | 分剪模板 | 6460 | 2024-07-29 | 2024-07-31 | 5 | 2024-07-29 21:54:56 | 2024-07-30 02:57:52 | 江苏东方九天新能源材料有限公司 |  | 秦海波 |  | 1 | 0.825 | 0 | 42 | 1 | DU6524070003/11 | 1：排刀规格 42MM*14C 南通光阳（优钢 SK85） 2：成品内孔φ500MM，成品外径≤850MM 单托重量≤2吨;注：包装前先用塑料打包带横向打一道再包包装纸 ， 每一托成品上放一块300MM长的样品；厚度公差：+0.005mm/-0.01mm；宽度公差：+0/-0.1mm | 1 |  | 是 | 是 | 308 | 5
分剪 | DU6524070003/10 | DU6524070003 | 东方分剪5# | 合格 | 合格品 | 甲 | 张建勇 | 0 | 103 |  | 0 | 0.825 | 42 | 1：排刀规格 42MM*14C 南通光阳（优钢 SK85） 2：成品内孔φ500MM，成品外径≤850MM 单托重量≤2吨;注：包装前先用塑料打包带横向打一道再包包装纸 ， 每一托成品上放一块300MM长的样品；厚度公差：+0.005mm/-0.01mm；宽度公差：+0/-0.1mm |  | 31110018 | 优钢卷 | 0.825-SK85 | 31120018 | 优钢分切带 | 0.825-SK85 |  | 10 | MO002169 | MO002169-005-10 | FJ001 | 分剪模板 | 6460 | 2024-07-29 | 2024-07-31 | 5 | 2024-07-29 21:54:56 | 2024-07-30 02:57:52 | 江苏东方九天新能源材料有限公司 |  | 秦海波 |  | 1 | 0.825 | 0 | 42 | 1 | DU6524070003/10 | 1：排刀规格 42MM*14C 南通光阳（优钢 SK85） 2：成品内孔φ500MM，成品外径≤850MM 单托重量≤2吨;注：包装前先用塑料打包带横向打一道再包包装纸 ， 每一托成品上放一块300MM长的样品；厚度公差：+0.005mm/-0.01mm；宽度公差：+0/-0.1mm | 1 |  | 是 | 是 | 308 | 5
分剪 | DU6524070003/9 | DU6524070003 | 东方分剪5# | 合格 | 合格品 | 甲 | 张建勇 | 0 | 103 |  | 0 | 0.825 | 42 | 1：排刀规格 42MM*14C 南通光阳（优钢 SK85） 2：成品内孔φ500MM，成品外径≤850MM 单托重量≤2吨;注：包装前先用塑料打包带横向打一道再包包装纸 ， 每一托成品上放一块300MM长的样品；厚度公差：+0.005mm/-0.01mm；宽度公差：+0/-0.1mm |  | 31110018 | 优钢卷 | 0.825-SK85 | 31120018 | 优钢分切带 | 0.825-SK85 |  | 10 | MO002169 | MO002169-005-09 | FJ001 | 分剪模板 | 6460 | 2024-07-29 | 2024-07-31 | 5 | 2024-07-29 21:54:56 | 2024-07-30 02:57:52 | 江苏东方九天新能源材料有限公司 |  | 秦海波 |  | 1 | 0.825 | 0 | 42 | 1 | DU6524070003/9 | 1：排刀规格 42MM*14C 南通光阳（优钢 SK85） 2：成品内孔φ500MM，成品外径≤850MM 单托重量≤2吨;注：包装前先用塑料打包带横向打一道再包包装纸 ， 每一托成品上放一块300MM长的样品；厚度公差：+0.005mm/-0.01mm；宽度公差：+0/-0.1mm | 1 |  | 是 | 是 | 308 | 5
分剪 | DU6524070003/8 | DU6524070003 | 东方分剪5# | 合格 | 合格品 | 甲 | 张建勇 | 0 | 103 |  | 0 | 0.825 | 42 | 1：排刀规格 42MM*14C 南通光阳（优钢 SK85） 2：成品内孔φ500MM，成品外径≤850MM 单托重量≤2吨;注：包装前先用塑料打包带横向打一道再包包装纸 ， 每一托成品上放一块300MM长的样品；厚度公差：+0.005mm/-0.01mm；宽度公差：+0/-0.1mm |  | 31110018 | 优钢卷 | 0.825-SK85 | 31120018 | 优钢分切带 | 0.825-SK85 |  | 10 | MO002169 | MO002169-005-08 | FJ001 | 分剪模板 | 6460 | 2024-07-29 | 2024-07-31 | 5 | 2024-07-29 21:54:56 | 2024-07-30 02:57:52 | 江苏东方九天新能源材料有限公司 |  | 秦海波 |  | 1 | 0.825 | 0 | 42 | 1 | DU6524070003/8 | 1：排刀规格 42MM*14C 南通光阳（优钢 SK85） 2：成品内孔φ500MM，成品外径≤850MM 单托重量≤2吨;注：包装前先用塑料打包带横向打一道再包包装纸 ， 每一托成品上放一块300MM长的样品；厚度公差：+0.005mm/-0.01mm；宽度公差：+0/-0.1mm | 1 |  | 是 | 是 | 308 | 5
分剪 | DU6524070003/7 | DU6524070003 | 东方分剪5# | 合格 | 合格品 | 甲 | 张建勇 | 0 | 103 |  | 0 | 0.825 | 42 | 1：排刀规格 42MM*14C 南通光阳（优钢 SK85） 2：成品内孔φ500MM，成品外径≤850MM 单托重量≤2吨;注：包装前先用塑料打包带横向打一道再包包装纸 ， 每一托成品上放一块300MM长的样品；厚度公差：+0.005mm/-0.01mm；宽度公差：+0/-0.1mm |  | 31110018 | 优钢卷 | 0.825-SK85 | 31120018 | 优钢分切带 | 0.825-SK85 |  | 10 | MO002169 | MO002169-005-07 | FJ001 | 分剪模板 | 6460 | 2024-07-29 | 2024-07-31 | 5 | 2024-07-29 21:54:56 | 2024-07-30 02:57:52 | 江苏东方九天新能源材料有限公司 |  | 秦海波 |  | 1 | 0.825 | 0 | 42 | 1 | DU6524070003/7 | 1：排刀规格 42MM*14C 南通光阳（优钢 SK85） 2：成品内孔φ500MM，成品外径≤850MM 单托重量≤2吨;注：包装前先用塑料打包带横向打一道再包包装纸 ， 每一托成品上放一块300MM长的样品；厚度公差：+0.005mm/-0.01mm；宽度公差：+0/-0.1mm | 1 |  | 是 | 是 | 308 | 5
分剪 | DU6524070003/6 | DU6524070003 | 东方分剪5# | 合格 | 合格品 | 甲 | 张建勇 | 0 | 103 |  | 0 | 0.825 | 42 | 1：排刀规格 42MM*14C 南通光阳（优钢 SK85） 2：成品内孔φ500MM，成品外径≤850MM 单托重量≤2吨;注：包装前先用塑料打包带横向打一道再包包装纸 ， 每一托成品上放一块300MM长的样品；厚度公差：+0.005mm/-0.01mm；宽度公差：+0/-0.1mm |  | 31110018 | 优钢卷 | 0.825-SK85 | 31120018 | 优钢分切带 | 0.825-SK85 |  | 10 | MO002169 | MO002169-005-06 | FJ001 | 分剪模板 | 6460 | 2024-07-29 | 2024-07-31 | 5 | 2024-07-29 21:54:56 | 2024-07-30 02:57:52 | 江苏东方九天新能源材料有限公司 |  | 秦海波 |  | 1 | 0.825 | 0 | 42 | 1 | DU6524070003/6 | 1：排刀规格 42MM*14C 南通光阳（优钢 SK85） 2：成品内孔φ500MM，成品外径≤850MM 单托重量≤2吨;注：包装前先用塑料打包带横向打一道再包包装纸 ， 每一托成品上放一块300MM长的样品；厚度公差：+0.005mm/-0.01mm；宽度公差：+0/-0.1mm | 1 |  | 是 | 是 | 308 | 5
分剪 | DU6524070003/5 | DU6524070003 | 东方分剪5# | 其他入库 | 协议品 | 甲 | 张建勇 | 0 | 103 |  | 0 | 0.825 | 42 | 1：排刀规格 42MM*14C 南通光阳（优钢 SK85） 2：成品内孔φ500MM，成品外径≤850MM 单托重量≤2吨;注：包装前先用塑料打包带横向打一道再包包装纸 ， 每一托成品上放一块300MM长的样品；厚度公差：+0.005mm/-0.01mm；宽度公差：+0/-0.1mm |  | 31110018 | 优钢卷 | 0.825-SK85 | 31120018 | 优钢分切带 | 0.825-SK85 |  | 10 | MO002169 | MO002169-005-05 | FJ001 | 分剪模板 | 6460 | 2024-07-29 | 2024-07-31 | 5 | 2024-07-29 21:54:56 | 2024-07-30 02:57:52 | 江苏东方九天新能源材料有限公司 |  | 秦海波 |  | 1 | 0.825 | 0 | 42 | 1 | DU6524070003/5 | 1：排刀规格 42MM*14C 南通光阳（优钢 SK85） 2：成品内孔φ500MM，成品外径≤850MM 单托重量≤2吨;注：包装前先用塑料打包带横向打一道再包包装纸 ， 每一托成品上放一块300MM长的样品；厚度公差：+0.005mm/-0.01mm；宽度公差：+0/-0.1mm | 1 | 麻点线印 | 是 | 是 | 308 | 5
分剪 | DU6524070003/4 | DU6524070003 | 东方分剪5# | 合格 | 合格品 | 甲 | 张建勇 | 0 | 104 |  | 0 | 0.825 | 42 | 1：排刀规格 42MM*14C 南通光阳（优钢 SK85） 2：成品内孔φ500MM，成品外径≤850MM 单托重量≤2吨;注：包装前先用塑料打包带横向打一道再包包装纸 ， 每一托成品上放一块300MM长的样品；厚度公差：+0.005mm/-0.01mm；宽度公差：+0/-0.1mm |  | 31110018 | 优钢卷 | 0.825-SK85 | 31120018 | 优钢分切带 | 0.825-SK85 |  | 10 | MO002169 | MO002169-005-04 | FJ001 | 分剪模板 | 6460 | 2024-07-29 | 2024-07-31 | 5 | 2024-07-29 21:54:56 | 2024-07-30 02:57:52 | 江苏东方九天新能源材料有限公司 |  | 秦海波 |  | 1 | 0.825 | 0 | 42 | 1 | DU6524070003/4 | 1：排刀规格 42MM*14C 南通光阳（优钢 SK85） 2：成品内孔φ500MM，成品外径≤850MM 单托重量≤2吨;注：包装前先用塑料打包带横向打一道再包包装纸 ， 每一托成品上放一块300MM长的样品；厚度公差：+0.005mm/-0.01mm；宽度公差：+0/-0.1mm | 1 |  | 是 | 是 | 308 | 5
分剪 | DU6524070003/3 | DU6524070003 | 东方分剪5# | 合格 | 合格品 | 甲 | 张建勇 | 0 | 104 |  | 0 | 0.825 | 42 | 1：排刀规格 42MM*14C 南通光阳（优钢 SK85） 2：成品内孔φ500MM，成品外径≤850MM 单托重量≤2吨;注：包装前先用塑料打包带横向打一道再包包装纸 ， 每一托成品上放一块300MM长的样品；厚度公差：+0.005mm/-0.01mm；宽度公差：+0/-0.1mm |  | 31110018 | 优钢卷 | 0.825-SK85 | 31120018 | 优钢分切带 | 0.825-SK85 |  | 10 | MO002169 | MO002169-005-03 | FJ001 | 分剪模板 | 6460 | 2024-07-29 | 2024-07-31 | 5 | 2024-07-29 21:54:56 | 2024-07-30 02:57:52 | 江苏东方九天新能源材料有限公司 |  | 秦海波 |  | 1 | 0.825 | 0 | 42 | 1 | DU6524070003/3 | 1：排刀规格 42MM*14C 南通光阳（优钢 SK85） 2：成品内孔φ500MM，成品外径≤850MM 单托重量≤2吨;注：包装前先用塑料打包带横向打一道再包包装纸 ， 每一托成品上放一块300MM长的样品；厚度公差：+0.005mm/-0.01mm；宽度公差：+0/-0.1mm | 1 |  | 是 | 是 | 308 | 5
分剪 | DU6524070003/2 | DU6524070003 | 东方分剪5# | 合格 | 合格品 | 甲 | 张建勇 | 0 | 104 |  | 0 | 0.825 | 42 | 1：排刀规格 42MM*14C 南通光阳（优钢 SK85） 2：成品内孔φ500MM，成品外径≤850MM 单托重量≤2吨;注：包装前先用塑料打包带横向打一道再包包装纸 ， 每一托成品上放一块300MM长的样品；厚度公差：+0.005mm/-0.01mm；宽度公差：+0/-0.1mm |  | 31110018 | 优钢卷 | 0.825-SK85 | 31120018 | 优钢分切带 | 0.825-SK85 |  | 10 | MO002169 | MO002169-005-02 | FJ001 | 分剪模板 | 6460 | 2024-07-29 | 2024-07-31 | 5 | 2024-07-29 21:54:56 | 2024-07-30 02:57:52 | 江苏东方九天新能源材料有限公司 |  | 秦海波 |  | 1 | 0.825 | 0 | 42 | 1 | DU6524070003/2 | 1：排刀规格 42MM*14C 南通光阳（优钢 SK85） 2：成品内孔φ500MM，成品外径≤850MM 单托重量≤2吨;注：包装前先用塑料打包带横向打一道再包包装纸 ， 每一托成品上放一块300MM长的样品；厚度公差：+0.005mm/-0.01mm；宽度公差：+0/-0.1mm | 1 |  | 是 | 是 | 308 | 5
分剪 | DU6524070003/1 | DU6524070003 | 东方分剪5# | 合格 | 合格品 | 甲 | 张建勇 | 0 | 104 |  | 0 | 0.825 | 42 | 1：排刀规格 42MM*14C 南通光阳（优钢 SK85） 2：成品内孔φ500MM，成品外径≤850MM 单托重量≤2吨;注：包装前先用塑料打包带横向打一道再包包装纸 ， 每一托成品上放一块300MM长的样品；厚度公差：+0.005mm/-0.01mm；宽度公差：+0/-0.1mm |  | 31110018 | 优钢卷 | 0.825-SK85 | 31120018 | 优钢分切带 | 0.825-SK85 |  | 10 | MO002169 | MO002169-005-01 | FJ001 | 分剪模板 | 6460 | 2024-07-29 | 2024-07-31 | 5 | 2024-07-29 21:54:56 | 2024-07-30 02:57:52 | 江苏东方九天新能源材料有限公司 |  | 秦海波 |  | 1 | 0.825 | 0 | 42 | 1 | DU6524070003/1 | 1：排刀规格 42MM*14C 南通光阳（优钢 SK85） 2：成品内孔φ500MM，成品外径≤850MM 单托重量≤2吨;注：包装前先用塑料打包带横向打一道再包包装纸 ， 每一托成品上放一块300MM长的样品；厚度公差：+0.005mm/-0.01mm；宽度公差：+0/-0.1mm | 1 |  | 是 | 是 | 308 | 5
铬钝化 | JG122407035022 | JG12240703502 | 东方铬钝化950 | 合格 | 让步接收 | 乙 | 李志祥 | 2821 | 2821 | 1 | 4920 | 0.1 | 760 | / | 花辊印 | 30210015 | 光亮卷 | 0.1-SPCC | 30110014 | 铬钝化卷 | 0.1-SPCC |  | 10 | MO002194 | MO002194-012-02 | GDH001 | 铬钝化模板 | 8480 | 2024-07-29 | 2024-07-29 | 3 | 2024-07-30 01:28:32 | 2024-07-30 02:55:32 | 江苏东方九天新能源材料有限公司 |  | 李志祥 |  | 1 | 0.1 | 4920 | 760 | 1 | JG122407035022 |  | 1 | 花辊印 | 是 | 是 | 174 | 12
铬钝化 | JG122407035021 | JG12240703502 | 东方铬钝化950 | 合格 | 让步接收 | 乙 | 李志祥 | 2821 | 2821 | 1 | 4920 | 0.1 | 760 | / | 花辊印 | 30210015 | 光亮卷 | 0.1-SPCC | 30110014 | 铬钝化卷 | 0.1-SPCC |  | 10 | MO002194 | MO002194-012-01 | GDH001 | 铬钝化模板 | 8480 | 2024-07-29 | 2024-07-29 | 3 | 2024-07-30 01:28:32 | 2024-07-30 02:55:32 | 江苏东方九天新能源材料有限公司 |  | 李志祥 |  | 1 | 0.1 | 4920 | 760 | 1 | JG122407035021 |  | 1 | 花辊印 | 是 | 是 | 174 | 12
一次脱脂 | JG1224070328 | JG1224070328 | 东方950脱脂2# | 合格 | 合格品 | 乙 | 关莫平,王建军 | 13575 | 13560 | 0.9989 | 5790 | 0.4 | 760 | 脱脂（950-2） |  | 20100142 | 轧硬 | 0.4*760-SPCC | 30210015 | 光亮卷 | 0.1-SPCC |  | 10 | MO001991 | MO001991-013 | GLJ002 | 东方光亮卷前处理（0.4轧0.1mm) | 13575 | 2024-07-24 | 2024-08-15 | 5 | 2024-07-30 02:42:02 | 2024-07-30 02:42:41 | 江苏东方九天新能源材料有限公司 | 256392 | 何晓健 |  |  | 0.4 | 5830 | 760 | 1 | JG1224070328 | 轧0.1，米数控制在22800-22900米，脱脂分一包9200米。 |  |  | 否 | 否 | 4541 | 13
最终退火 | DL00240700301 | DL0024070030 | 东方20# | 合格 |  | 乙 | 陈国,李楷文,袁亚东,张天圣 | 5940 | 5940 | 1 | 8200 | 0.15 | 610 | 东莞鸿力：退火(590℃)、转750平整 |  | 20100082 | 轧硬 | 0.6*610-SPCC | 31010010 | 小品种钢卷 | 0.15-SPCC |  | 50 | MO001608 | MO001608-001-01 | XPZG001 | 小品种钢前处理模板 | 12255 | 2024-07-15 | 2024-07-15 | 3 | 2024-07-27 23:29:21 | 2024-07-30 02:08:53 | 江苏东方九天新能源材料有限公司 | 242250 | 刘忠于 | 刘忠于 |  | 0.15 | 8200 | 610 | 1 | DL00240700301 | 东莞鸿力：厚度-0.01，HV90-110粗糙度≤0.15，卷重在2-3.5吨 |  |  |  |  | 7971 | 1
最终退火 | DL00240700292 | DL0024070029 | 东方20# | 合格 |  | 乙 | 陈国,李楷文,袁亚东,张天圣 | 5925 | 5925 | 1 | 8300 | 0.14 | 610 | 苏州中意：退火(590℃)、转750平整 |  | 20100082 | 轧硬 | 0.6*610-SPCC | 31010009 | 小品种钢卷 | 0.14-SPCC |  | 50 | MO001607 | MO001607-001-02 | XPZG001 | 小品种钢前处理模板 | 12245 | 2024-07-15 | 2024-07-15 | 3 | 2024-07-27 23:29:21 | 2024-07-30 02:08:53 | 江苏东方九天新能源材料有限公司 | 242249 | 刘忠于 | 刘忠于 |  | 0.14 | 8300 | 610 | 1 | DL00240700292 | 苏州中意：厚度±0.005MM,HV100-110,C粗糙度≤0.2μ，平整后转分剪 |  |  |  |  | 14950 | 1
最终退火 | DL00240700291 | DL0024070029 | 东方20# | 合格 |  | 乙 | 陈国,李楷文,袁亚东,张天圣 | 6000 | 6000 | 1 | 8550 | 0.14 | 610 | 苏州中意：退火(590℃)、转750平整 |  | 20100082 | 轧硬 | 0.6*610-SPCC | 31010009 | 小品种钢卷 | 0.14-SPCC |  | 50 | MO001607 | MO001607-001-01 | XPZG001 | 小品种钢前处理模板 | 12245 | 2024-07-15 | 2024-07-15 | 3 | 2024-07-27 23:29:21 | 2024-07-30 02:08:53 | 江苏东方九天新能源材料有限公司 | 242249 | 刘忠于 | 刘忠于 |  | 0.14 | 8550 | 610 | 1 | DL00240700291 | 苏州中意：厚度±0.005MM,HV100-110,C粗糙度≤0.2μ，平整后转分剪 |  |  |  |  | 14950 | 1
最终退火 | JG12240701081 | JG1224070108 | 东方20# | 合格 |  | 乙 | 陈国,李楷文,袁亚东,张天圣 | 7100 | 7100 | 1 | 12300 | 0.1 | 760 | 退火（590℃） |  | 20100142 | 轧硬 | 0.4*760-SPCC | 30210015 | 光亮卷 | 0.1-SPCC |  | 50 | MO001250 | MO001250-008-01 | GLJ003 | 光亮卷前处理 模板 | 13380 | 2024-07-05 | 2024-07-15 | 5 | 2024-07-27 23:29:21 | 2024-07-30 02:08:53 | 江苏东方九天新能源材料有限公司 | 207329 | 刘忠于 | 刘忠于 |  | 0.1 | 12300 | 760 | 1 | JG12240701081 | 轧0.1，米数控制在22700-22800米，脱脂分一包10300米。 |  |  |  |  | 2198 | 8
最终退火 | JG12240703912 | JG1224070391 | 东方20# | 合格 |  | 甲 | 程新华,李龙礼 | 6740 | 6740 | 1 | 12540 | 0.1 | 710 | 退火（590℃） |  | 20100028 | 轧硬 | 0.4*710-SPCC | 30210015 | 光亮卷 | 0.1-SPCC |  | 50 | MO001832 | MO001832-015-02 | GLJ002 | 东方光亮卷前处理（0.4轧0.1mm) | 13775 | 2024-07-19 | 2024-07-19 | 5 | 2024-07-28 02:46:18 | 2024-07-30 02:08:17 | 江苏东方九天新能源材料有限公司 | 250546 | 刘忠于 | 刘忠于 |  | 0.1 | 12540 | 710 | 1 | JG12240703912 | 轧0.1；米数控制在24800-24900米，脱脂平均分包 |  |  |  |  | 4709 | 15
最终退火 | DL00240700361 | DL0024070036 | 东方20# | 合格 |  | 甲 | 程新华,李龙礼 | 5975 | 5975 | 1 | 7920 | 0.15 | 610 | 昆山富裕炜：退火(590℃)、转750平整 |  | 20100082 | 轧硬 | 0.6*610-SPCC | 31010010 | 小品种钢卷 | 0.15-SPCC |  | 50 | MO001706 | MO001706-001-01 | XPZG001 | 小品种钢前处理模板 | 12285 | 2024-07-17 | 2024-07-27 | 5 | 2024-07-28 02:46:18 | 2024-07-30 02:08:17 | 江苏东方九天新能源材料有限公司 | 245807 | 刘忠于 | 刘忠于 |  | 0.15 | 7920 | 610 | 1 | DL00240700361 | 昆山富裕炜:（0.15*610）厚度±0.005MM,硬度HV100-120,粗糙度≤0.15μm，卷重2-3吨 |  |  |  |  | 5956 | 1
最终退火 | DL00240700322 | DL0024070032 | 东方20# | 合格 |  | 甲 | 程新华,李龙礼 | 5965 | 5965 | 1 | 8500 | 0.14 | 610 | 昆山富裕炜：退火(590℃)、转750平整 |  | 20100082 | 轧硬 | 0.6*610-SPCC | 31010009 | 小品种钢卷 | 0.14-SPCC |  | 50 | MO001625 | MO001625-001-02 | XPZG001 | 小品种钢前处理模板 | 12220 | 2024-07-15 | 2024-07-15 | 3 | 2024-07-28 02:46:18 | 2024-07-30 02:08:17 | 江苏东方九天新能源材料有限公司 | 243246 | 刘忠于 | 刘忠于 |  | 0.14 | 8500 | 610 | 1 | DL00240700322 | 昆山富裕炜0.14：厚度±0.005MM,HV100-120,C粗糙度≤0.15μ，卷重2-3吨 |  |  |  |  | 4197 | 1
最终退火 | DL00240700311 | DL0024070031 | 东方20# | 合格 |  | 甲 | 程新华,李龙礼 | 6035 | 6035 | 1 | 8350 | 0.15 | 610 | 东莞鸿力：退火(590℃)、转750平整 |  | 20100082 | 轧硬 | 0.6*610-SPCC | 31010010 | 小品种钢卷 | 0.15-SPCC |  | 50 | MO001608 | MO001608-003-01 | XPZG001 | 小品种钢前处理模板 | 12210 | 2024-07-15 | 2024-07-15 | 3 | 2024-07-28 02:46:18 | 2024-07-30 02:08:17 | 江苏东方九天新能源材料有限公司 | 242252 | 刘忠于 | 刘忠于 |  | 0.15 | 8350 | 610 | 1 | DL00240700311 | 东莞鸿力：厚度-0.01，HV90-110粗糙度≤0.15，卷重在2-3.5吨 |  |  |  |  | 5316 | 3
最终平整 | DL002406001721 | DL0024060017 | 东方750平整 | 合格 | 让步接收 | 甲 | 丁振 | 2910 | 2910 | 1 | 3250 | 0.19 | 610 | 昆山富裕炜：750平整用超光棍(Ra＜0.1μm)平整、厚度公差：0.185-0.195mm、硬度HV100-120,延伸＞30，粗糙度Ra≤0.15μm | X细划伤(来料细划伤，操边21CM传边3CM内多条划伤线印),A暗线印(来料多条暗线印),Z振纹(来料振纹),B白斑(830米操边10CM大块白斑),Z折印(2000米后操边折印1CM) | 20100082 | 轧硬 | 0.6*610-SPCC | 31010016 | 小品种钢卷 | 0.19-SPCC |  | 60 | MO001465 | MO001465-001-02-01 | XPZG001 | 小品种钢前处理模板 | 12285 | 2024-07-10 | 2024-07-20 | 3 | 2024-07-30 02:00:30 | 2024-07-30 02:06:35 | 江苏东方九天新能源材料有限公司 |  | 丁振 |  | 1 | 0.19 | 3250 | 610 | 1 | DL002406001721 | 昆山富裕炜：（0.19*610）厚度±0.005MM,HV100-120,C粗糙度≤0.15μ | 1 | X细划伤(来料细划伤，操边21CM传边3CM内多条划伤线印),A暗线印(来料多条暗线印),Z振纹(来料振纹),B白斑(830米操边10CM大块白斑),Z折印(2000米后操边折印1CM) | 是 | 是 | 9141 | 1
最终平整 | DL1224070037 | DL1224070037 | 东方850平整 | 合格 | 让步接收 | 甲 | 陈俊华,钱琨 | 4240 | 4220 | 0.9953 | 8000 | 0.13 | 533 | 浙江银轮：850平整建议用Ra1.0-1.2μm毛化辊，厚度公差：0.12-0.14mm，HV90-110，粗糙度0.5-0.7μm. | 上下板面细划伤(平后淡)，双边氧化边，下板面中间色差印(平后淡)，偶有亮斑，尾400米传10-40CM缩芯折印 | 20200003 | 小品种钢半成品 | 0.13-SPCC | 31010007 | 小品种钢卷 | 0.13-SPCC |  | 60 | MO002080 | MO002080-011 | XPZG001 | 小品种钢前处理模板 | 4240 | 2024-07-26 | 2024-08-05 | 3 | 2024-07-30 02:01:35 | 2024-07-30 02:04:14 | 江苏东方九天新能源材料有限公司 | 261539 | 陈俊华 |  |  | 0.13 | 7970 | 533 | 1 | DL1224070037 | 浙江银轮0.13*533：退火，平整两道工序。 | 1 | X细划伤(上下板面，平后淡),Y氧化边(两边；下板面中间色差印，平后淡),L亮斑(偶有),缩芯折印(尾400米传10-40CM) | 是 | 是 | 2346 | 11
一次脱脂 | JG1224070324 | JG1224070324 | 东方950脱脂2# | 合格 | 合格品 | 甲 | 韩成飞,周志平 | 13440 | 13425 | 0.9989 | 5700 | 0.4 | 760 | 脱脂（950-2） |  | 20100142 | 轧硬 | 0.4*760-SPCC | 30210015 | 光亮卷 | 0.1-SPCC |  | 10 | MO001991 | MO001991-015 | GLJ002 | 东方光亮卷前处理（0.4轧0.1mm) | 13440 | 2024-07-24 | 2024-08-15 | 5 | 2024-07-30 01:07:28 | 2024-07-30 01:57:08 | 江苏东方九天新能源材料有限公司 | 256394 | 周志平 |  |  | 0.4 | 5785 | 760 | 1 | JG1224070324 | 轧0.1，米数控制在22800-22900米，脱脂分一包9200米。 |  |  | 否 | 否 | 5150 | 15
一次脱脂 | JG1224070326 | JG1224070326 | 东方950脱脂2# | 合格 | 合格品 | 乙 | 关莫平,王建军 | 13560 | 13550 | 0.9993 | 5800 | 0.4 | 760 | 脱脂（950-2） |  | 20100142 | 轧硬 | 0.4*760-SPCC | 30210015 | 光亮卷 | 0.1-SPCC |  | 10 | MO001991 | MO001991-014 | GLJ002 | 东方光亮卷前处理（0.4轧0.1mm) | 13560 | 2024-07-24 | 2024-08-15 | 3 | 2024-07-30 01:53:57 | 2024-07-30 01:54:35 | 江苏东方九天新能源材料有限公司 | 256393 | 何晓健 |  |  | 0.4 | 5820 | 760 | 1 | JG1224070326 | 轧0.1，米数控制在22800-22900米，脱脂分一包9200米。 |  |  | 否 | 否 |  | 14
分剪翻包 | DL0024055098121/7 | DL0024055098121 | 东方分剪6# | 合格 | 合格品 | 甲 | 秦海波 | 156 | 134 | 0.859 | 0 | 0.203 | 79.5 | / |  | 31310012 | 镍钝化卷 | 0.203-SPCC | 31320012 | 镍钝化分切带 | 0.203-SPCC |  | 20 | MO002041 | MO002041-002-07 | FJ001 | 分剪模板 | 1792 | 2024-07-25 | 2024-07-25 | 3 | 2024-07-29 08:41:33 | 2024-07-30 01:26:20 | 江苏东方九天新能源材料有限公司 |  | 秦海波 |  | 1 | 0.203 | 0 | 79.5 | 1 | DL0024055098121/7 | 1：排刀规格 79.5MM*7C 海金杜门 SPCC-Ni 镍层：外1.9um /内 1.27um 2:成品内孔φ400MM 成品外径φ750-1000MM，注：1.成品表面不允许有擦划伤 顶压伤 刀印 油污 用气象包装纸包装 2.成品按顺时针摆放，每一片用3*3MM的木条隔开 、单托上下两片内外圈加纸护角。厚度公差+/-0.01mm，宽度公差+/-0.13mm | 1 |  | 是 | 是 | 428 | 2
分剪翻包 | DL0024055098121/1 | DL0024055098121 | 东方分剪6# | 合格 | 合格品 | 甲 | 秦海波 | 158 | 134 | 0.8481 | 0 | 0.203 | 79.5 | / |  | 31310012 | 镍钝化卷 | 0.203-SPCC | 31320012 | 镍钝化分切带 | 0.203-SPCC |  | 20 | MO002041 | MO002041-002-01 | FJ001 | 分剪模板 | 1792 | 2024-07-25 | 2024-07-25 | 3 | 2024-07-29 08:32:02 | 2024-07-30 01:26:03 | 江苏东方九天新能源材料有限公司 |  | 秦海波 |  | 1 | 0.203 | 0 | 79.5 | 1 | DL0024055098121/1 | 1：排刀规格 79.5MM*7C 海金杜门 SPCC-Ni 镍层：外1.9um /内 1.27um 2:成品内孔φ400MM 成品外径φ750-1000MM，注：1.成品表面不允许有擦划伤 顶压伤 刀印 油污 用气象包装纸包装 2.成品按顺时针摆放，每一片用3*3MM的木条隔开 、单托上下两片内外圈加纸护角。厚度公差+/-0.01mm，宽度公差+/-0.13mm | 1 |  | 是 | 是 | 428 | 2
分剪翻包 | DL0024055098121/31 | DL0024055098121 | 东方分剪6# | 合格 | 合格品 | 甲 | 秦海波 | 0 | 90 |  | 0 | 0.203 | 79.5 | / |  | 31310012 | 镍钝化卷 | 0.203-SPCC | 31320012 | 镍钝化分切带 | 0.203-SPCC |  | 20 | MO002041 | MO002041-002-03-01 | FJ001 | 分剪模板 | 1792 | 2024-07-25 | 2024-07-25 | 3 | 2024-07-29 07:21:23 | 2024-07-30 01:25:44 | 江苏东方九天新能源材料有限公司 |  | 秦海波 |  | 1 | 0.203 | 0 | 79.5 | 1 | DL0024055098121/31 | 1：排刀规格 79.5MM*7C 海金杜门 SPCC-Ni 镍层：外1.9um /内 1.27um 2:成品内孔φ400MM 成品外径φ750-1000MM，注：1.成品表面不允许有擦划伤 顶压伤 刀印 油污 用气象包装纸包装 2.成品按顺时针摆放，每一片用3*3MM的木条隔开 、单托上下两片内外圈加纸护角。厚度公差+/-0.01mm，宽度公差+/-0.13mm | 1 |  | 是 | 是 | 428 | 2
分剪翻包 | DL0024055098121/32 | DL0024055098121 | 东方分剪6# | 合格 | 合格品 | 甲 | 秦海波 | 0 | 63 |  | 0 | 0.203 | 79.5 | / |  | 31310012 | 镍钝化卷 | 0.203-SPCC | 31320012 | 镍钝化分切带 | 0.203-SPCC |  | 20 | MO002041 | MO002041-002-03-02 | FJ001 | 分剪模板 | 1792 | 2024-07-25 | 2024-07-25 | 3 | 2024-07-29 07:21:23 | 2024-07-30 01:25:26 | 江苏东方九天新能源材料有限公司 |  | 秦海波 |  | 1 | 0.203 | 0 | 79.5 | 1 | DL0024055098121/32 | 1：排刀规格 79.5MM*7C 海金杜门 SPCC-Ni 镍层：外1.9um /内 1.27um 2:成品内孔φ400MM 成品外径φ750-1000MM，注：1.成品表面不允许有擦划伤 顶压伤 刀印 油污 用气象包装纸包装 2.成品按顺时针摆放，每一片用3*3MM的木条隔开 、单托上下两片内外圈加纸护角。厚度公差+/-0.01mm，宽度公差+/-0.13mm | 1 |  | 是 | 是 | 428 | 2
一次脱脂 | JG1224070318 | JG1224070318 | 东方950脱脂2# | 合格 | 合格品 | 乙 | 关莫平,王建军 | 13450 | 13450 | 1 | 5755 | 0.4 | 760 | 脱脂（950-2） |  | 20100142 | 轧硬 | 0.4*760-SPCC | 30210015 | 光亮卷 | 0.1-SPCC |  | 10 | MO001991 | MO001991-021 | GLJ002 | 东方光亮卷前处理（0.4轧0.1mm) | 13450 | 2024-07-24 | 2024-08-15 | 3 | 2024-07-30 00:18:17 | 2024-07-30 01:06:22 | 江苏东方九天新能源材料有限公司 | 256408 | 何晓健 |  |  | 0.4 | 5790 | 760 | 1 | JG1224070318 | 轧0.1，米数控制在22800-22900米，脱脂分一包9200米。 |  |  | 否 | 否 |  | 21
一次脱脂 | JG1224070329 | JG1224070329 | 东方950脱脂2# | 合格 | 合格品 | 甲 | 韩成飞,周志平 | 13330 | 13320 | 0.9992 | 5650 | 0.4 | 760 | 脱脂（950-2） |  | 20100142 | 轧硬 | 0.4*760-SPCC | 30210015 | 光亮卷 | 0.1-SPCC |  | 10 | MO001991 | MO001991-007 | GLJ002 | 东方光亮卷前处理（0.4轧0.1mm) | 13330 | 2024-07-24 | 2024-08-15 | 3 | 2024-07-30 00:25:02 | 2024-07-30 01:05:27 | 江苏东方九天新能源材料有限公司 | 256386 | 周志平 |  |  | 0.4 | 5720 | 760 | 1 | JG1224070329 | 轧0.1，米数控制在22800-22900米，脱脂分一包9200米。 |  |  | 否 | 否 |  | 7
铬钝化 | JG122407036023 | JG12240703602 | 东方铬钝化950 | 合格 | 让步接收 | 乙 | 李志祥 | 2679 | 2679 | 1 | 4710 | 0.1 | 760 | / | 花辊印 亮条印 3741米操169mm孔洞0.44平方毫米 | 30210015 | 光亮卷 | 0.1-SPCC | 30110014 | 铬钝化卷 | 0.1-SPCC |  | 10 | MO002194 | MO002194-001-03 | GDH001 | 铬钝化模板 | 8190 | 2024-07-29 | 2024-07-29 | 5 | 2024-07-29 22:59:11 | 2024-07-30 00:56:30 | 江苏东方九天新能源材料有限公司 |  | 李志祥 |  | 1 | 0.1 | 4710 | 760 | 1 | JG122407036023 |  | 1 | 花辊印 亮条印 3741米孔洞大小0.44操169 | 是 | 是 | 156 | 1
铬钝化 | JG122407036022 | JG12240703602 | 东方铬钝化950 | 合格 | 让步接收 | 乙 | 李志祥 | 2743 | 2743 | 1 | 4800 | 0.1 | 760 | / | 花辊印 亮条印 | 30210015 | 光亮卷 | 0.1-SPCC | 30110014 | 铬钝化卷 | 0.1-SPCC |  | 10 | MO002194 | MO002194-001-02 | GDH001 | 铬钝化模板 | 8190 | 2024-07-29 | 2024-07-29 | 5 | 2024-07-29 22:59:11 | 2024-07-30 00:56:30 | 江苏东方九天新能源材料有限公司 |  | 李志祥 |  | 1 | 0.1 | 4800 | 760 | 1 | JG122407036022 |  | 1 | 花辊印 亮条印 | 是 | 是 | 156 | 1
铬钝化 | JG122407036021 | JG12240703602 | 东方铬钝化950 | 合格 | 让步接收 | 乙 | 李志祥 | 2745 | 2745 | 1 | 4800 | 0.1 | 760 | / | 花辊印 亮条印 | 30210015 | 光亮卷 | 0.1-SPCC | 30110014 | 铬钝化卷 | 0.1-SPCC |  | 10 | MO002194 | MO002194-001-01 | GDH001 | 铬钝化模板 | 8190 | 2024-07-29 | 2024-07-29 | 5 | 2024-07-29 22:59:11 | 2024-07-30 00:56:30 | 江苏东方九天新能源材料有限公司 |  | 李志祥 |  | 1 | 0.1 | 4800 | 760 | 1 | JG122407036021 |  | 1 | 花辊印 亮条印 | 是 | 是 | 156 | 1
一次脱脂 | JG1224070315 | JG1224070315 | 东方950脱脂2# | 合格 | 合格品 | 甲 | 韩成飞,周志平 | 13490 | 13475 | 0.9989 | 5720 | 0.4 | 760 | 脱脂（950-2） |  | 20100142 | 轧硬 | 0.4*760-SPCC | 30210015 | 光亮卷 | 0.1-SPCC |  | 10 | MO001991 | MO001991-022 | GLJ002 | 东方光亮卷前处理（0.4轧0.1mm) | 13490 | 2024-07-24 | 2024-08-15 | 3 | 2024-07-29 23:34:14 | 2024-07-30 00:23:45 | 江苏东方九天新能源材料有限公司 | 256409 | 周志平 |  |  | 0.4 | 5800 | 760 | 1 | JG1224070315 | 轧0.1，米数控制在22800-22900米，脱脂分一包9200米。 |  |  | 否 | 否 |  | 22
一次脱脂 | JG1224070314 | JG1224070314 | 东方950脱脂2# | 合格 | 合格品 | 乙 | 关莫平,王建军 | 13470 | 13450 | 0.9985 | 5740 | 0.4 | 760 | 脱脂（950-2） |  | 20100142 | 轧硬 | 0.4*760-SPCC | 30210015 | 光亮卷 | 0.1-SPCC |  | 10 | MO001991 | MO001991-025 | GLJ002 | 东方光亮卷前处理（0.4轧0.1mm) | 13470 | 2024-07-24 | 2024-08-15 | 3 | 2024-07-30 00:17:14 | 2024-07-30 00:17:51 | 江苏东方九天新能源材料有限公司 | 256412 | 何晓健 |  |  | 0.4 | 5780 | 760 | 1 | JG1224070314 | 轧0.1，米数控制在22800-22900米，脱脂分一包9200米。 |  |  | 否 | 否 |  | 25
一次脱脂 | JG1224070330 | JG1224070330 | 东方950脱脂2# | 合格 | 合格品 | 甲 | 韩成飞,周志平 | 13340 | 13320 | 0.9985 | 5750 | 0.4 | 760 | 脱脂（950-2） |  | 20100142 | 轧硬 | 0.4*760-SPCC | 30210015 | 光亮卷 | 0.1-SPCC |  | 10 | MO001991 | MO001991-008 | GLJ002 | 东方光亮卷前处理（0.4轧0.1mm) | 13340 | 2024-07-24 | 2024-08-15 | 3 | 2024-07-29 22:52:59 | 2024-07-29 23:31:15 | 江苏东方九天新能源材料有限公司 | 256387 | 周志平 |  |  | 0.4 | 5720 | 760 | 1 | JG1224070330 | 轧0.1，米数控制在22800-22900米，脱脂分一包9200米。 |  |  | 否 | 否 |  | 8
铬钝化 | JG122407010413 | JG12240701041 | 东方铬钝化950 | 合格 | 让步接收 | 乙 | 李志祥 | 2319 | 2319 | 1 | 4060 | 0.1 | 760 | / | 乳化斑 | 30210015 | 光亮卷 | 0.1-SPCC | 30110014 | 铬钝化卷 | 0.1-SPCC |  | 10 | MO002194 | MO002194-009-03 | GDH001 | 铬钝化模板 | 7330 | 2024-07-29 | 2024-07-29 | 5 | 2024-07-29 22:57:51 | 2024-07-29 22:58:59 | 江苏东方九天新能源材料有限公司 |  | 李志祥 |  | 1 | 0.1 | 4060 | 760 | 1 | JG122407010413 |  | 1 | 乳化斑 | 是 | 是 | 1 | 9
铬钝化 | JG122407010412 | JG12240701041 | 东方铬钝化950 | 合格 | 让步接收 | 乙 | 李志祥 | 2407 | 2407 | 1 | 4200 | 0.1 | 760 | / | 乳化斑 | 30210015 | 光亮卷 | 0.1-SPCC | 30110014 | 铬钝化卷 | 0.1-SPCC |  | 10 | MO002194 | MO002194-009-02 | GDH001 | 铬钝化模板 | 7330 | 2024-07-29 | 2024-07-29 | 5 | 2024-07-29 22:57:51 | 2024-07-29 22:58:59 | 江苏东方九天新能源材料有限公司 |  | 李志祥 |  | 1 | 0.1 | 4200 | 760 | 1 | JG122407010412 |  | 1 | 乳化斑 | 是 | 是 | 1 | 9
铬钝化 | JG122407010411 | JG12240701041 | 东方铬钝化950 | 合格 | 让步接收 | 乙 | 李志祥 | 2401 | 2401 | 1 | 4200 | 0.1 | 760 | / | 乳化斑 | 30210015 | 光亮卷 | 0.1-SPCC | 30110014 | 铬钝化卷 | 0.1-SPCC |  | 10 | MO002194 | MO002194-009-01 | GDH001 | 铬钝化模板 | 7330 | 2024-07-29 | 2024-07-29 | 5 | 2024-07-29 22:57:51 | 2024-07-29 22:58:59 | 江苏东方九天新能源材料有限公司 |  | 李志祥 |  | 1 | 0.1 | 4200 | 760 | 1 | JG122407010411 |  | 1 | 乳化斑 | 是 | 是 | 1 | 9
分剪 | DL002407004311/6 | DL002407004311 | 东方分剪6# | 合格 | 合格品 | 甲 | 樊小兵 | 0 | 245 |  | 0 | 0.254 | 80 | 1：排刀规格 80*6+102.4海金杜门 SPCC-Ni 镍层：A面1.9um / B面 0.38um，注：1.成品表面不允许有擦划伤 顶压伤 刀印 油污 2.成品按顺时针摆放，每一片用3*3MM的木条隔开，厚度公差+/-0.01mm，宽度公差+/-0.13mm |  | 31310013 | 镍钝化卷 | 0.254-SPCC | 31320013 | 镍钝化分切带 | 0.254-SPCC |  | 10 | MO002165 | MO002165-008-06 | FJ001 | 分剪模板 | 1904 | 2024-07-29 | 2024-07-29 | 3 | 2024-07-29 22:56:58 | 2024-07-29 22:58:25 | 江苏东方九天新能源材料有限公司 |  | 秦海波 |  | 1 | 0.254 | 0 | 80 | 1 | DL002407004311/6 | 1：排刀规格 80*6+102.4海金杜门 SPCC-Ni 镍层：A面1.9um / B面 0.38um，注：1.成品表面不允许有擦划伤 顶压伤 刀印 油污 2.成品按顺时针摆放，每一片用3*3MM的木条隔开，厚度公差+/-0.01mm，宽度公差+/-0.13mm | 1 |  | 是 | 是 | 3 | 8
分剪 | DL002407004311/5 | DL002407004311 | 东方分剪6# | 合格 | 合格品 | 甲 | 樊小兵 | 0 | 319 |  | 0 | 0.254 | 102.4 | 1：排刀规格 80*6+102.4海金杜门 SPCC-Ni 镍层：A面1.9um / B面 0.38um，注：1.成品表面不允许有擦划伤 顶压伤 刀印 油污 2.成品按顺时针摆放，每一片用3*3MM的木条隔开，厚度公差+/-0.01mm，宽度公差+/-0.13mm |  | 31310013 | 镍钝化卷 | 0.254-SPCC | 31320013 | 镍钝化分切带 | 0.254-SPCC |  | 10 | MO002165 | MO002165-008-05 | FJ001 | 分剪模板 | 1904 | 2024-07-29 | 2024-07-29 | 3 | 2024-07-29 22:56:58 | 2024-07-29 22:58:25 | 江苏东方九天新能源材料有限公司 |  | 秦海波 |  | 1 | 0.254 | 0 | 102.4 | 1 | DL002407004311/5 | 1：排刀规格 80*6+102.4海金杜门 SPCC-Ni 镍层：A面1.9um / B面 0.38um，注：1.成品表面不允许有擦划伤 顶压伤 刀印 油污 2.成品按顺时针摆放，每一片用3*3MM的木条隔开，厚度公差+/-0.01mm，宽度公差+/-0.13mm | 1 |  | 是 | 是 | 3 | 8
分剪 | DL002407004311/4 | DL002407004311 | 东方分剪6# | 合格 | 合格品 | 甲 | 樊小兵 | 0 | 248 |  | 0 | 0.254 | 80 | 1：排刀规格 80*6+102.4海金杜门 SPCC-Ni 镍层：A面1.9um / B面 0.38um，注：1.成品表面不允许有擦划伤 顶压伤 刀印 油污 2.成品按顺时针摆放，每一片用3*3MM的木条隔开，厚度公差+/-0.01mm，宽度公差+/-0.13mm |  | 31310013 | 镍钝化卷 | 0.254-SPCC | 31320013 | 镍钝化分切带 | 0.254-SPCC |  | 10 | MO002165 | MO002165-008-04 | FJ001 | 分剪模板 | 1904 | 2024-07-29 | 2024-07-29 | 3 | 2024-07-29 22:56:58 | 2024-07-29 22:58:25 | 江苏东方九天新能源材料有限公司 |  | 秦海波 |  | 1 | 0.254 | 0 | 80 | 1 | DL002407004311/4 | 1：排刀规格 80*6+102.4海金杜门 SPCC-Ni 镍层：A面1.9um / B面 0.38um，注：1.成品表面不允许有擦划伤 顶压伤 刀印 油污 2.成品按顺时针摆放，每一片用3*3MM的木条隔开，厚度公差+/-0.01mm，宽度公差+/-0.13mm | 1 |  | 是 | 是 | 3 | 8
分剪 | DL002407004311/3 | DL002407004311 | 东方分剪6# | 合格 | 合格品 | 甲 | 樊小兵 | 0 | 248 |  | 0 | 0.254 | 80 | 1：排刀规格 80*6+102.4海金杜门 SPCC-Ni 镍层：A面1.9um / B面 0.38um，注：1.成品表面不允许有擦划伤 顶压伤 刀印 油污 2.成品按顺时针摆放，每一片用3*3MM的木条隔开，厚度公差+/-0.01mm，宽度公差+/-0.13mm |  | 31310013 | 镍钝化卷 | 0.254-SPCC | 31320013 | 镍钝化分切带 | 0.254-SPCC |  | 10 | MO002165 | MO002165-008-03 | FJ001 | 分剪模板 | 1904 | 2024-07-29 | 2024-07-29 | 3 | 2024-07-29 22:56:58 | 2024-07-29 22:58:25 | 江苏东方九天新能源材料有限公司 |  | 秦海波 |  | 1 | 0.254 | 0 | 80 | 1 | DL002407004311/3 | 1：排刀规格 80*6+102.4海金杜门 SPCC-Ni 镍层：A面1.9um / B面 0.38um，注：1.成品表面不允许有擦划伤 顶压伤 刀印 油污 2.成品按顺时针摆放，每一片用3*3MM的木条隔开，厚度公差+/-0.01mm，宽度公差+/-0.13mm | 1 |  | 是 | 是 | 3 | 8
分剪 | DL002407004311/2 | DL002407004311 | 东方分剪6# | 合格 | 合格品 | 甲 | 樊小兵 | 0 | 246 |  | 0 | 0.254 | 80 | 1：排刀规格 80*6+102.4海金杜门 SPCC-Ni 镍层：A面1.9um / B面 0.38um，注：1.成品表面不允许有擦划伤 顶压伤 刀印 油污 2.成品按顺时针摆放，每一片用3*3MM的木条隔开，厚度公差+/-0.01mm，宽度公差+/-0.13mm |  | 31310013 | 镍钝化卷 | 0.254-SPCC | 31320013 | 镍钝化分切带 | 0.254-SPCC |  | 10 | MO002165 | MO002165-008-02 | FJ001 | 分剪模板 | 1904 | 2024-07-29 | 2024-07-29 | 3 | 2024-07-29 22:56:58 | 2024-07-29 22:58:25 | 江苏东方九天新能源材料有限公司 |  | 秦海波 |  | 1 | 0.254 | 0 | 80 | 1 | DL002407004311/2 | 1：排刀规格 80*6+102.4海金杜门 SPCC-Ni 镍层：A面1.9um / B面 0.38um，注：1.成品表面不允许有擦划伤 顶压伤 刀印 油污 2.成品按顺时针摆放，每一片用3*3MM的木条隔开，厚度公差+/-0.01mm，宽度公差+/-0.13mm | 1 |  | 是 | 是 | 3 | 8
分剪 | DL002407004311/1 | DL002407004311 | 东方分剪6# | 合格 | 合格品 | 甲 | 樊小兵 | 0 | 246 |  | 0 | 0.254 | 80 | 1：排刀规格 80*6+102.4海金杜门 SPCC-Ni 镍层：A面1.9um / B面 0.38um，注：1.成品表面不允许有擦划伤 顶压伤 刀印 油污 2.成品按顺时针摆放，每一片用3*3MM的木条隔开，厚度公差+/-0.01mm，宽度公差+/-0.13mm |  | 31310013 | 镍钝化卷 | 0.254-SPCC | 31320013 | 镍钝化分切带 | 0.254-SPCC |  | 10 | MO002165 | MO002165-008-01 | FJ001 | 分剪模板 | 1904 | 2024-07-29 | 2024-07-29 | 3 | 2024-07-29 22:56:58 | 2024-07-29 22:58:25 | 江苏东方九天新能源材料有限公司 |  | 秦海波 |  | 1 | 0.254 | 0 | 80 | 1 | DL002407004311/1 | 1：排刀规格 80*6+102.4海金杜门 SPCC-Ni 镍层：A面1.9um / B面 0.38um，注：1.成品表面不允许有擦划伤 顶压伤 刀印 油污 2.成品按顺时针摆放，每一片用3*3MM的木条隔开，厚度公差+/-0.01mm，宽度公差+/-0.13mm | 1 |  | 是 | 是 | 3 | 8
分剪 | DL002407001021/7 | DL002407001021 | 东方分剪6# | 合格 | 合格品 | 乙 | 尹斌斌 | 0 | 219 |  | 0 | 0.254 | 80 | 1：排刀规格 80*6+102.4海金杜门 SPCC-Ni 镍层：A面1.9um / B面 0.38um，注：1.成品表面不允许有擦划伤 顶压伤 刀印 油污 2.成品按顺时针摆放，每一片用3*3MM的木条隔开，厚度公差+/-0.01mm，宽度公差+/-0.13mm |  | 31310013 | 镍钝化卷 | 0.254-SPCC | 31320013 | 镍钝化分切带 | 0.254-SPCC |  | 10 | MO002165 | MO002165-004-07 | FJ001 | 分剪模板 | 1676 | 2024-07-29 | 2024-07-29 | 5 | 2024-07-29 19:32:23 | 2024-07-29 19:33:57 | 江苏东方九天新能源材料有限公司 |  | 尹斌斌 |  | 1 | 0.254 | 0 | 80 | 1 | DL002407001021/7 | 1：排刀规格 80*6+102.4海金杜门 SPCC-Ni 镍层：A面1.9um / B面 0.38um，注：1.成品表面不允许有擦划伤 顶压伤 刀印 油污 2.成品按顺时针摆放，每一片用3*3MM的木条隔开，厚度公差+/-0.01mm，宽度公差+/-0.13mm | 1 |  | 是 | 是 | 1 | 4
分剪 | DL002407001021/6 | DL002407001021 | 东方分剪6# | 合格 | 合格品 | 乙 | 尹斌斌 | 0 | 218 |  | 0 | 0.254 | 80 | 1：排刀规格 80*6+102.4海金杜门 SPCC-Ni 镍层：A面1.9um / B面 0.38um，注：1.成品表面不允许有擦划伤 顶压伤 刀印 油污 2.成品按顺时针摆放，每一片用3*3MM的木条隔开，厚度公差+/-0.01mm，宽度公差+/-0.13mm |  | 31310013 | 镍钝化卷 | 0.254-SPCC | 31320013 | 镍钝化分切带 | 0.254-SPCC |  | 10 | MO002165 | MO002165-004-06 | FJ001 | 分剪模板 | 1676 | 2024-07-29 | 2024-07-29 | 5 | 2024-07-29 19:32:23 | 2024-07-29 19:33:57 | 江苏东方九天新能源材料有限公司 |  | 尹斌斌 |  | 1 | 0.254 | 0 | 80 | 1 | DL002407001021/6 | 1：排刀规格 80*6+102.4海金杜门 SPCC-Ni 镍层：A面1.9um / B面 0.38um，注：1.成品表面不允许有擦划伤 顶压伤 刀印 油污 2.成品按顺时针摆放，每一片用3*3MM的木条隔开，厚度公差+/-0.01mm，宽度公差+/-0.13mm | 1 |  | 是 | 是 | 1 | 4
分剪 | DL002407001021/5 | DL002407001021 | 东方分剪6# | 合格 | 合格品 | 乙 | 尹斌斌 | 0 | 285 |  | 0 | 0.254 | 102.4 | 1：排刀规格 80*6+102.4海金杜门 SPCC-Ni 镍层：A面1.9um / B面 0.38um，注：1.成品表面不允许有擦划伤 顶压伤 刀印 油污 2.成品按顺时针摆放，每一片用3*3MM的木条隔开，厚度公差+/-0.01mm，宽度公差+/-0.13mm |  | 31310013 | 镍钝化卷 | 0.254-SPCC | 31320013 | 镍钝化分切带 | 0.254-SPCC |  | 10 | MO002165 | MO002165-004-05 | FJ001 | 分剪模板 | 1676 | 2024-07-29 | 2024-07-29 | 5 | 2024-07-29 19:32:23 | 2024-07-29 19:33:57 | 江苏东方九天新能源材料有限公司 |  | 尹斌斌 |  | 1 | 0.254 | 0 | 102.4 | 1 | DL002407001021/5 | 1：排刀规格 80*6+102.4海金杜门 SPCC-Ni 镍层：A面1.9um / B面 0.38um，注：1.成品表面不允许有擦划伤 顶压伤 刀印 油污 2.成品按顺时针摆放，每一片用3*3MM的木条隔开，厚度公差+/-0.01mm，宽度公差+/-0.13mm | 1 |  | 是 | 是 | 1 | 4
分剪 | DL002407001021/4 | DL002407001021 | 东方分剪6# | 合格 | 合格品 | 乙 | 尹斌斌 | 0 | 219 |  | 0 | 0.254 | 80 | 1：排刀规格 80*6+102.4海金杜门 SPCC-Ni 镍层：A面1.9um / B面 0.38um，注：1.成品表面不允许有擦划伤 顶压伤 刀印 油污 2.成品按顺时针摆放，每一片用3*3MM的木条隔开，厚度公差+/-0.01mm，宽度公差+/-0.13mm |  | 31310013 | 镍钝化卷 | 0.254-SPCC | 31320013 | 镍钝化分切带 | 0.254-SPCC |  | 10 | MO002165 | MO002165-004-04 | FJ001 | 分剪模板 | 1676 | 2024-07-29 | 2024-07-29 | 5 | 2024-07-29 19:32:23 | 2024-07-29 19:33:57 | 江苏东方九天新能源材料有限公司 |  | 尹斌斌 |  | 1 | 0.254 | 0 | 80 | 1 | DL002407001021/4 | 1：排刀规格 80*6+102.4海金杜门 SPCC-Ni 镍层：A面1.9um / B面 0.38um，注：1.成品表面不允许有擦划伤 顶压伤 刀印 油污 2.成品按顺时针摆放，每一片用3*3MM的木条隔开，厚度公差+/-0.01mm，宽度公差+/-0.13mm | 1 |  | 是 | 是 | 1 | 4
分剪 | DL002407001021/3 | DL002407001021 | 东方分剪6# | 合格 | 合格品 | 乙 | 尹斌斌 | 0 | 222 |  | 0 | 0.254 | 80 | 1：排刀规格 80*6+102.4海金杜门 SPCC-Ni 镍层：A面1.9um / B面 0.38um，注：1.成品表面不允许有擦划伤 顶压伤 刀印 油污 2.成品按顺时针摆放，每一片用3*3MM的木条隔开，厚度公差+/-0.01mm，宽度公差+/-0.13mm |  | 31310013 | 镍钝化卷 | 0.254-SPCC | 31320013 | 镍钝化分切带 | 0.254-SPCC |  | 10 | MO002165 | MO002165-004-03 | FJ001 | 分剪模板 | 1676 | 2024-07-29 | 2024-07-29 | 5 | 2024-07-29 19:32:23 | 2024-07-29 19:33:57 | 江苏东方九天新能源材料有限公司 |  | 尹斌斌 |  | 1 | 0.254 | 0 | 80 | 1 | DL002407001021/3 | 1：排刀规格 80*6+102.4海金杜门 SPCC-Ni 镍层：A面1.9um / B面 0.38um，注：1.成品表面不允许有擦划伤 顶压伤 刀印 油污 2.成品按顺时针摆放，每一片用3*3MM的木条隔开，厚度公差+/-0.01mm，宽度公差+/-0.13mm | 1 |  | 是 | 是 | 1 | 4
分剪 | DL002407001021/2 | DL002407001021 | 东方分剪6# | 合格 | 合格品 | 乙 | 尹斌斌 | 0 | 218 |  | 0 | 0.254 | 80 | 1：排刀规格 80*6+102.4海金杜门 SPCC-Ni 镍层：A面1.9um / B面 0.38um，注：1.成品表面不允许有擦划伤 顶压伤 刀印 油污 2.成品按顺时针摆放，每一片用3*3MM的木条隔开，厚度公差+/-0.01mm，宽度公差+/-0.13mm |  | 31310013 | 镍钝化卷 | 0.254-SPCC | 31320013 | 镍钝化分切带 | 0.254-SPCC |  | 10 | MO002165 | MO002165-004-02 | FJ001 | 分剪模板 | 1676 | 2024-07-29 | 2024-07-29 | 5 | 2024-07-29 19:32:23 | 2024-07-29 19:33:57 | 江苏东方九天新能源材料有限公司 |  | 尹斌斌 |  | 1 | 0.254 | 0 | 80 | 1 | DL002407001021/2 | 1：排刀规格 80*6+102.4海金杜门 SPCC-Ni 镍层：A面1.9um / B面 0.38um，注：1.成品表面不允许有擦划伤 顶压伤 刀印 油污 2.成品按顺时针摆放，每一片用3*3MM的木条隔开，厚度公差+/-0.01mm，宽度公差+/-0.13mm | 1 |  | 是 | 是 | 1 | 4
分剪 | DL002407001021/1 | DL002407001021 | 东方分剪6# | 合格 | 合格品 | 乙 | 尹斌斌 | 0 | 205 |  | 0 | 0.254 | 80 | 1：排刀规格 80*6+102.4海金杜门 SPCC-Ni 镍层：A面1.9um / B面 0.38um，注：1.成品表面不允许有擦划伤 顶压伤 刀印 油污 2.成品按顺时针摆放，每一片用3*3MM的木条隔开，厚度公差+/-0.01mm，宽度公差+/-0.13mm |  | 31310013 | 镍钝化卷 | 0.254-SPCC | 31320013 | 镍钝化分切带 | 0.254-SPCC |  | 10 | MO002165 | MO002165-004-01 | FJ001 | 分剪模板 | 1676 | 2024-07-29 | 2024-07-29 | 5 | 2024-07-29 19:32:23 | 2024-07-29 19:33:57 | 江苏东方九天新能源材料有限公司 |  | 尹斌斌 |  | 1 | 0.254 | 0 | 80 | 1 | DL002407001021/1 | 1：排刀规格 80*6+102.4海金杜门 SPCC-Ni 镍层：A面1.9um / B面 0.38um，注：1.成品表面不允许有擦划伤 顶压伤 刀印 油污 2.成品按顺时针摆放，每一片用3*3MM的木条隔开，厚度公差+/-0.01mm，宽度公差+/-0.13mm | 1 |  | 是 | 是 | 1 | 4
最终冷轧 | JG1224070380 | JG1224070380 | 东方850轧机 | 合格 | 合格品 | 乙 | 杨海鹏 | 13715 | 13670 | 0.9967 | 24243 | 0.1 | 710 | 850轧机普光辊(Ra0.4-0.6μm)轧制0.1mm(0.4-0.25-0.15-0.115-0.1) |  | 20100028 | 轧硬 | 0.4*710-SPCC | 30210015 | 光亮卷 | 0.1-SPCC |  | 30 | MO001989 | MO001989-002 | GLJ002 | 东方光亮卷前处理（0.4轧0.1mm) | 13725 | 2024-07-24 | 2024-08-08 | 3 | 2024-07-29 19:19:25 | 2024-07-29 19:20:19 | 江苏东方九天新能源材料有限公司 | 256307 | 杨海鹏 |  |  | 0.4 | 6220 | 710 | 1 | JG1224070380 | 轧0.1，米数控制在24900-25000米，脱脂平均分包 |  |  | 否 | 否 |  | 2
分剪 | DL002407004723/7 | DL002407004723 | 东方分剪6# | 合格 | 合格品 | 乙 | 尹斌斌 | 0 | 244 |  | 0 | 0.254 | 80 | 1：排刀规格 80*6+102.4海金杜门 SPCC-Ni 镍层：A面1.9um / B面 0.38um，注：1.成品表面不允许有擦划伤 顶压伤 刀印 油污 2.成品按顺时针摆放，每一片用3*3MM的木条隔开，厚度公差+/-0.01mm，宽度公差+/-0.13mm |  | 31310013 | 镍钝化卷 | 0.254-SPCC | 31320013 | 镍钝化分切带 | 0.254-SPCC |  | 10 | MO002165 | MO002165-007-07 | FJ001 | 分剪模板 | 1870 | 2024-07-29 | 2024-07-29 | 5 | 2024-07-29 18:50:19 | 2024-07-29 19:04:33 | 江苏东方九天新能源材料有限公司 |  | 尹斌斌 |  | 1 | 0.254 | 0 | 80 | 1 | DL002407004723/7 | 1：排刀规格 80*6+102.4海金杜门 SPCC-Ni 镍层：A面1.9um / B面 0.38um，注：1.成品表面不允许有擦划伤 顶压伤 刀印 油污 2.成品按顺时针摆放，每一片用3*3MM的木条隔开，厚度公差+/-0.01mm，宽度公差+/-0.13mm | 1 |  | 是 | 是 | 16 | 7
分剪 | DL002407004723/6 | DL002407004723 | 东方分剪6# | 合格 | 合格品 | 乙 | 尹斌斌 | 0 | 246 |  | 0 | 0.254 | 80 | 1：排刀规格 80*6+102.4海金杜门 SPCC-Ni 镍层：A面1.9um / B面 0.38um，注：1.成品表面不允许有擦划伤 顶压伤 刀印 油污 2.成品按顺时针摆放，每一片用3*3MM的木条隔开，厚度公差+/-0.01mm，宽度公差+/-0.13mm |  | 31310013 | 镍钝化卷 | 0.254-SPCC | 31320013 | 镍钝化分切带 | 0.254-SPCC |  | 10 | MO002165 | MO002165-007-06 | FJ001 | 分剪模板 | 1870 | 2024-07-29 | 2024-07-29 | 5 | 2024-07-29 18:50:19 | 2024-07-29 19:04:33 | 江苏东方九天新能源材料有限公司 |  | 尹斌斌 |  | 1 | 0.254 | 0 | 80 | 1 | DL002407004723/6 | 1：排刀规格 80*6+102.4海金杜门 SPCC-Ni 镍层：A面1.9um / B面 0.38um，注：1.成品表面不允许有擦划伤 顶压伤 刀印 油污 2.成品按顺时针摆放，每一片用3*3MM的木条隔开，厚度公差+/-0.01mm，宽度公差+/-0.13mm | 1 |  | 是 | 是 | 16 | 7
分剪 | DL002407004723/5 | DL002407004723 | 东方分剪6# | 合格 | 合格品 | 乙 | 尹斌斌 | 0 | 316 |  | 0 | 0.254 | 102.4 | 1：排刀规格 80*6+102.4海金杜门 SPCC-Ni 镍层：A面1.9um / B面 0.38um，注：1.成品表面不允许有擦划伤 顶压伤 刀印 油污 2.成品按顺时针摆放，每一片用3*3MM的木条隔开，厚度公差+/-0.01mm，宽度公差+/-0.13mm |  | 31310013 | 镍钝化卷 | 0.254-SPCC | 31320013 | 镍钝化分切带 | 0.254-SPCC |  | 10 | MO002165 | MO002165-007-05 | FJ001 | 分剪模板 | 1870 | 2024-07-29 | 2024-07-29 | 5 | 2024-07-29 18:50:19 | 2024-07-29 19:04:33 | 江苏东方九天新能源材料有限公司 |  | 尹斌斌 |  | 1 | 0.254 | 0 | 102.4 | 1 | DL002407004723/5 | 1：排刀规格 80*6+102.4海金杜门 SPCC-Ni 镍层：A面1.9um / B面 0.38um，注：1.成品表面不允许有擦划伤 顶压伤 刀印 油污 2.成品按顺时针摆放，每一片用3*3MM的木条隔开，厚度公差+/-0.01mm，宽度公差+/-0.13mm | 1 |  | 是 | 是 | 16 | 7
分剪 | DL002407004723/4 | DL002407004723 | 东方分剪6# | 合格 | 合格品 | 乙 | 尹斌斌 | 0 | 246 |  | 0 | 0.254 | 80 | 1：排刀规格 80*6+102.4海金杜门 SPCC-Ni 镍层：A面1.9um / B面 0.38um，注：1.成品表面不允许有擦划伤 顶压伤 刀印 油污 2.成品按顺时针摆放，每一片用3*3MM的木条隔开，厚度公差+/-0.01mm，宽度公差+/-0.13mm |  | 31310013 | 镍钝化卷 | 0.254-SPCC | 31320013 | 镍钝化分切带 | 0.254-SPCC |  | 10 | MO002165 | MO002165-007-04 | FJ001 | 分剪模板 | 1870 | 2024-07-29 | 2024-07-29 | 5 | 2024-07-29 18:50:19 | 2024-07-29 19:04:33 | 江苏东方九天新能源材料有限公司 |  | 尹斌斌 |  | 1 | 0.254 | 0 | 80 | 1 | DL002407004723/4 | 1：排刀规格 80*6+102.4海金杜门 SPCC-Ni 镍层：A面1.9um / B面 0.38um，注：1.成品表面不允许有擦划伤 顶压伤 刀印 油污 2.成品按顺时针摆放，每一片用3*3MM的木条隔开，厚度公差+/-0.01mm，宽度公差+/-0.13mm | 1 |  | 是 | 是 | 16 | 7
分剪 | DL002407004723/3 | DL002407004723 | 东方分剪6# | 合格 | 合格品 | 乙 | 尹斌斌 | 0 | 247 |  | 0 | 0.254 | 80 | 1：排刀规格 80*6+102.4海金杜门 SPCC-Ni 镍层：A面1.9um / B面 0.38um，注：1.成品表面不允许有擦划伤 顶压伤 刀印 油污 2.成品按顺时针摆放，每一片用3*3MM的木条隔开，厚度公差+/-0.01mm，宽度公差+/-0.13mm |  | 31310013 | 镍钝化卷 | 0.254-SPCC | 31320013 | 镍钝化分切带 | 0.254-SPCC |  | 10 | MO002165 | MO002165-007-03 | FJ001 | 分剪模板 | 1870 | 2024-07-29 | 2024-07-29 | 5 | 2024-07-29 18:50:19 | 2024-07-29 19:04:33 | 江苏东方九天新能源材料有限公司 |  | 尹斌斌 |  | 1 | 0.254 | 0 | 80 | 1 | DL002407004723/3 | 1：排刀规格 80*6+102.4海金杜门 SPCC-Ni 镍层：A面1.9um / B面 0.38um，注：1.成品表面不允许有擦划伤 顶压伤 刀印 油污 2.成品按顺时针摆放，每一片用3*3MM的木条隔开，厚度公差+/-0.01mm，宽度公差+/-0.13mm | 1 |  | 是 | 是 | 16 | 7
分剪 | DL002407004723/2 | DL002407004723 | 东方分剪6# | 合格 | 合格品 | 乙 | 尹斌斌 | 0 | 247 |  | 0 | 0.254 | 80 | 1：排刀规格 80*6+102.4海金杜门 SPCC-Ni 镍层：A面1.9um / B面 0.38um，注：1.成品表面不允许有擦划伤 顶压伤 刀印 油污 2.成品按顺时针摆放，每一片用3*3MM的木条隔开，厚度公差+/-0.01mm，宽度公差+/-0.13mm |  | 31310013 | 镍钝化卷 | 0.254-SPCC | 31320013 | 镍钝化分切带 | 0.254-SPCC |  | 10 | MO002165 | MO002165-007-02 | FJ001 | 分剪模板 | 1870 | 2024-07-29 | 2024-07-29 | 5 | 2024-07-29 18:50:19 | 2024-07-29 19:04:33 | 江苏东方九天新能源材料有限公司 |  | 尹斌斌 |  | 1 | 0.254 | 0 | 80 | 1 | DL002407004723/2 | 1：排刀规格 80*6+102.4海金杜门 SPCC-Ni 镍层：A面1.9um / B面 0.38um，注：1.成品表面不允许有擦划伤 顶压伤 刀印 油污 2.成品按顺时针摆放，每一片用3*3MM的木条隔开，厚度公差+/-0.01mm，宽度公差+/-0.13mm | 1 |  | 是 | 是 | 16 | 7
分剪 | DL002407004723/1 | DL002407004723 | 东方分剪6# | 合格 | 合格品 | 乙 | 尹斌斌 | 0 | 249 |  | 0 | 0.254 | 80 | 1：排刀规格 80*6+102.4海金杜门 SPCC-Ni 镍层：A面1.9um / B面 0.38um，注：1.成品表面不允许有擦划伤 顶压伤 刀印 油污 2.成品按顺时针摆放，每一片用3*3MM的木条隔开，厚度公差+/-0.01mm，宽度公差+/-0.13mm |  | 31310013 | 镍钝化卷 | 0.254-SPCC | 31320013 | 镍钝化分切带 | 0.254-SPCC |  | 10 | MO002165 | MO002165-007-01 | FJ001 | 分剪模板 | 1870 | 2024-07-29 | 2024-07-29 | 5 | 2024-07-29 18:50:19 | 2024-07-29 19:04:33 | 江苏东方九天新能源材料有限公司 |  | 尹斌斌 |  | 1 | 0.254 | 0 | 80 | 1 | DL002407004723/1 | 1：排刀规格 80*6+102.4海金杜门 SPCC-Ni 镍层：A面1.9um / B面 0.38um，注：1.成品表面不允许有擦划伤 顶压伤 刀印 油污 2.成品按顺时针摆放，每一片用3*3MM的木条隔开，厚度公差+/-0.01mm，宽度公差+/-0.13mm | 1 |  | 是 | 是 | 16 | 7
分剪 | DU6524070002/56 | DU6524070002 | 东方分剪5# | 合格 | 合格品 | 乙 | 张建勇 | 0 | 129 |  | 0 | 0.825 | 42 | 1：排刀规格 42MM*14C 南通光阳（优钢 SK85） 2：成品内孔φ500MM，成品外径≤850MM 单托重量≤2吨;注：包装前先用塑料打包带横向打一道再包包装纸 ， 每一托成品上放一块300MM长的样品；厚度公差：+0.005mm/-0.01mm；宽度公差：+0/-0.1mm |  | 31110018 | 优钢卷 | 0.825-SK85 | 31120018 | 优钢分切带 | 0.825-SK85 |  | 10 | MO002169 | MO002169-003-56 | FJ001 | 分剪模板 | 8090 | 2024-07-29 | 2024-07-31 | 5 | 2024-07-29 17:31:35 | 2024-07-29 17:33:35 | 江苏东方九天新能源材料有限公司 |  | 张建勇 |  | 1 | 0.825 | 0 | 42 | 1 | DU6524070002/56 | 1：排刀规格 42MM*14C 南通光阳（优钢 SK85） 2：成品内孔φ500MM，成品外径≤850MM 单托重量≤2吨;注：包装前先用塑料打包带横向打一道再包包装纸 ， 每一托成品上放一块300MM长的样品；厚度公差：+0.005mm/-0.01mm；宽度公差：+0/-0.1mm | 1 |  | 是 | 是 | 2 | 3
分剪 | DU6524070002/55 | DU6524070002 | 东方分剪5# | 合格 | 合格品 | 乙 | 张建勇 | 0 | 129 |  | 0 | 0.825 | 42 | 1：排刀规格 42MM*14C 南通光阳（优钢 SK85） 2：成品内孔φ500MM，成品外径≤850MM 单托重量≤2吨;注：包装前先用塑料打包带横向打一道再包包装纸 ， 每一托成品上放一块300MM长的样品；厚度公差：+0.005mm/-0.01mm；宽度公差：+0/-0.1mm |  | 31110018 | 优钢卷 | 0.825-SK85 | 31120018 | 优钢分切带 | 0.825-SK85 |  | 10 | MO002169 | MO002169-003-55 | FJ001 | 分剪模板 | 8090 | 2024-07-29 | 2024-07-31 | 5 | 2024-07-29 17:31:35 | 2024-07-29 17:33:35 | 江苏东方九天新能源材料有限公司 |  | 张建勇 |  | 1 | 0.825 | 0 | 42 | 1 | DU6524070002/55 | 1：排刀规格 42MM*14C 南通光阳（优钢 SK85） 2：成品内孔φ500MM，成品外径≤850MM 单托重量≤2吨;注：包装前先用塑料打包带横向打一道再包包装纸 ， 每一托成品上放一块300MM长的样品；厚度公差：+0.005mm/-0.01mm；宽度公差：+0/-0.1mm | 1 |  | 是 | 是 | 2 | 3
分剪 | DU6524070002/54 | DU6524070002 | 东方分剪5# | 合格 | 合格品 | 乙 | 张建勇 | 0 | 130 |  | 0 | 0.825 | 42 | 1：排刀规格 42MM*14C 南通光阳（优钢 SK85） 2：成品内孔φ500MM，成品外径≤850MM 单托重量≤2吨;注：包装前先用塑料打包带横向打一道再包包装纸 ， 每一托成品上放一块300MM长的样品；厚度公差：+0.005mm/-0.01mm；宽度公差：+0/-0.1mm |  | 31110018 | 优钢卷 | 0.825-SK85 | 31120018 | 优钢分切带 | 0.825-SK85 |  | 10 | MO002169 | MO002169-003-54 | FJ001 | 分剪模板 | 8090 | 2024-07-29 | 2024-07-31 | 5 | 2024-07-29 17:31:35 | 2024-07-29 17:33:35 | 江苏东方九天新能源材料有限公司 |  | 张建勇 |  | 1 | 0.825 | 0 | 42 | 1 | DU6524070002/54 | 1：排刀规格 42MM*14C 南通光阳（优钢 SK85） 2：成品内孔φ500MM，成品外径≤850MM 单托重量≤2吨;注：包装前先用塑料打包带横向打一道再包包装纸 ， 每一托成品上放一块300MM长的样品；厚度公差：+0.005mm/-0.01mm；宽度公差：+0/-0.1mm | 1 |  | 是 | 是 | 2 | 3
分剪 | DU6524070002/53 | DU6524070002 | 东方分剪5# | 合格 | 合格品 | 乙 | 张建勇 | 0 | 130 |  | 0 | 0.825 | 42 | 1：排刀规格 42MM*14C 南通光阳（优钢 SK85） 2：成品内孔φ500MM，成品外径≤850MM 单托重量≤2吨;注：包装前先用塑料打包带横向打一道再包包装纸 ， 每一托成品上放一块300MM长的样品；厚度公差：+0.005mm/-0.01mm；宽度公差：+0/-0.1mm |  | 31110018 | 优钢卷 | 0.825-SK85 | 31120018 | 优钢分切带 | 0.825-SK85 |  | 10 | MO002169 | MO002169-003-53 | FJ001 | 分剪模板 | 8090 | 2024-07-29 | 2024-07-31 | 5 | 2024-07-29 17:31:35 | 2024-07-29 17:33:35 | 江苏东方九天新能源材料有限公司 |  | 张建勇 |  | 1 | 0.825 | 0 | 42 | 1 | DU6524070002/53 | 1：排刀规格 42MM*14C 南通光阳（优钢 SK85） 2：成品内孔φ500MM，成品外径≤850MM 单托重量≤2吨;注：包装前先用塑料打包带横向打一道再包包装纸 ， 每一托成品上放一块300MM长的样品；厚度公差：+0.005mm/-0.01mm；宽度公差：+0/-0.1mm | 1 |  | 是 | 是 | 2 | 3
分剪 | DU6524070002/52 | DU6524070002 | 东方分剪5# | 合格 | 合格品 | 乙 | 张建勇 | 0 | 130 |  | 0 | 0.825 | 42 | 1：排刀规格 42MM*14C 南通光阳（优钢 SK85） 2：成品内孔φ500MM，成品外径≤850MM 单托重量≤2吨;注：包装前先用塑料打包带横向打一道再包包装纸 ， 每一托成品上放一块300MM长的样品；厚度公差：+0.005mm/-0.01mm；宽度公差：+0/-0.1mm |  | 31110018 | 优钢卷 | 0.825-SK85 | 31120018 | 优钢分切带 | 0.825-SK85 |  | 10 | MO002169 | MO002169-003-52 | FJ001 | 分剪模板 | 8090 | 2024-07-29 | 2024-07-31 | 5 | 2024-07-29 17:31:35 | 2024-07-29 17:33:35 | 江苏东方九天新能源材料有限公司 |  | 张建勇 |  | 1 | 0.825 | 0 | 42 | 1 | DU6524070002/52 | 1：排刀规格 42MM*14C 南通光阳（优钢 SK85） 2：成品内孔φ500MM，成品外径≤850MM 单托重量≤2吨;注：包装前先用塑料打包带横向打一道再包包装纸 ， 每一托成品上放一块300MM长的样品；厚度公差：+0.005mm/-0.01mm；宽度公差：+0/-0.1mm | 1 |  | 是 | 是 | 2 | 3
分剪 | DU6524070002/51 | DU6524070002 | 东方分剪5# | 合格 | 合格品 | 乙 | 张建勇 | 0 | 130 |  | 0 | 0.825 | 42 | 1：排刀规格 42MM*14C 南通光阳（优钢 SK85） 2：成品内孔φ500MM，成品外径≤850MM 单托重量≤2吨;注：包装前先用塑料打包带横向打一道再包包装纸 ， 每一托成品上放一块300MM长的样品；厚度公差：+0.005mm/-0.01mm；宽度公差：+0/-0.1mm |  | 31110018 | 优钢卷 | 0.825-SK85 | 31120018 | 优钢分切带 | 0.825-SK85 |  | 10 | MO002169 | MO002169-003-51 | FJ001 | 分剪模板 | 8090 | 2024-07-29 | 2024-07-31 | 5 | 2024-07-29 17:31:35 | 2024-07-29 17:33:35 | 江苏东方九天新能源材料有限公司 |  | 张建勇 |  | 1 | 0.825 | 0 | 42 | 1 | DU6524070002/51 | 1：排刀规格 42MM*14C 南通光阳（优钢 SK85） 2：成品内孔φ500MM，成品外径≤850MM 单托重量≤2吨;注：包装前先用塑料打包带横向打一道再包包装纸 ， 每一托成品上放一块300MM长的样品；厚度公差：+0.005mm/-0.01mm；宽度公差：+0/-0.1mm | 1 |  | 是 | 是 | 2 | 3
分剪 | DU6524070002/50 | DU6524070002 | 东方分剪5# | 合格 | 合格品 | 乙 | 张建勇 | 0 | 130 |  | 0 | 0.825 | 42 | 1：排刀规格 42MM*14C 南通光阳（优钢 SK85） 2：成品内孔φ500MM，成品外径≤850MM 单托重量≤2吨;注：包装前先用塑料打包带横向打一道再包包装纸 ， 每一托成品上放一块300MM长的样品；厚度公差：+0.005mm/-0.01mm；宽度公差：+0/-0.1mm |  | 31110018 | 优钢卷 | 0.825-SK85 | 31120018 | 优钢分切带 | 0.825-SK85 |  | 10 | MO002169 | MO002169-003-50 | FJ001 | 分剪模板 | 8090 | 2024-07-29 | 2024-07-31 | 5 | 2024-07-29 17:31:35 | 2024-07-29 17:33:35 | 江苏东方九天新能源材料有限公司 |  | 张建勇 |  | 1 | 0.825 | 0 | 42 | 1 | DU6524070002/50 | 1：排刀规格 42MM*14C 南通光阳（优钢 SK85） 2：成品内孔φ500MM，成品外径≤850MM 单托重量≤2吨;注：包装前先用塑料打包带横向打一道再包包装纸 ， 每一托成品上放一块300MM长的样品；厚度公差：+0.005mm/-0.01mm；宽度公差：+0/-0.1mm | 1 |  | 是 | 是 | 2 | 3
分剪 | DU6524070002/49 | DU6524070002 | 东方分剪5# | 合格 | 合格品 | 乙 | 张建勇 | 0 | 130 |  | 0 | 0.825 | 42 | 1：排刀规格 42MM*14C 南通光阳（优钢 SK85） 2：成品内孔φ500MM，成品外径≤850MM 单托重量≤2吨;注：包装前先用塑料打包带横向打一道再包包装纸 ， 每一托成品上放一块300MM长的样品；厚度公差：+0.005mm/-0.01mm；宽度公差：+0/-0.1mm |  | 31110018 | 优钢卷 | 0.825-SK85 | 31120018 | 优钢分切带 | 0.825-SK85 |  | 10 | MO002169 | MO002169-003-49 | FJ001 | 分剪模板 | 8090 | 2024-07-29 | 2024-07-31 | 5 | 2024-07-29 17:31:35 | 2024-07-29 17:33:35 | 江苏东方九天新能源材料有限公司 |  | 张建勇 |  | 1 | 0.825 | 0 | 42 | 1 | DU6524070002/49 | 1：排刀规格 42MM*14C 南通光阳（优钢 SK85） 2：成品内孔φ500MM，成品外径≤850MM 单托重量≤2吨;注：包装前先用塑料打包带横向打一道再包包装纸 ， 每一托成品上放一块300MM长的样品；厚度公差：+0.005mm/-0.01mm；宽度公差：+0/-0.1mm | 1 |  | 是 | 是 | 2 | 3
分剪 | DU6524070002/48 | DU6524070002 | 东方分剪5# | 合格 | 合格品 | 乙 | 张建勇 | 0 | 130 |  | 0 | 0.825 | 42 | 1：排刀规格 42MM*14C 南通光阳（优钢 SK85） 2：成品内孔φ500MM，成品外径≤850MM 单托重量≤2吨;注：包装前先用塑料打包带横向打一道再包包装纸 ， 每一托成品上放一块300MM长的样品；厚度公差：+0.005mm/-0.01mm；宽度公差：+0/-0.1mm |  | 31110018 | 优钢卷 | 0.825-SK85 | 31120018 | 优钢分切带 | 0.825-SK85 |  | 10 | MO002169 | MO002169-003-48 | FJ001 | 分剪模板 | 8090 | 2024-07-29 | 2024-07-31 | 5 | 2024-07-29 17:31:35 | 2024-07-29 17:33:35 | 江苏东方九天新能源材料有限公司 |  | 张建勇 |  | 1 | 0.825 | 0 | 42 | 1 | DU6524070002/48 | 1：排刀规格 42MM*14C 南通光阳（优钢 SK85） 2：成品内孔φ500MM，成品外径≤850MM 单托重量≤2吨;注：包装前先用塑料打包带横向打一道再包包装纸 ， 每一托成品上放一块300MM长的样品；厚度公差：+0.005mm/-0.01mm；宽度公差：+0/-0.1mm | 1 |  | 是 | 是 | 2 | 3
分剪 | DU6524070002/47 | DU6524070002 | 东方分剪5# | 合格 | 合格品 | 乙 | 张建勇 | 0 | 130 |  | 0 | 0.825 | 42 | 1：排刀规格 42MM*14C 南通光阳（优钢 SK85） 2：成品内孔φ500MM，成品外径≤850MM 单托重量≤2吨;注：包装前先用塑料打包带横向打一道再包包装纸 ， 每一托成品上放一块300MM长的样品；厚度公差：+0.005mm/-0.01mm；宽度公差：+0/-0.1mm |  | 31110018 | 优钢卷 | 0.825-SK85 | 31120018 | 优钢分切带 | 0.825-SK85 |  | 10 | MO002169 | MO002169-003-47 | FJ001 | 分剪模板 | 8090 | 2024-07-29 | 2024-07-31 | 5 | 2024-07-29 17:31:35 | 2024-07-29 17:33:35 | 江苏东方九天新能源材料有限公司 |  | 张建勇 |  | 1 | 0.825 | 0 | 42 | 1 | DU6524070002/47 | 1：排刀规格 42MM*14C 南通光阳（优钢 SK85） 2：成品内孔φ500MM，成品外径≤850MM 单托重量≤2吨;注：包装前先用塑料打包带横向打一道再包包装纸 ， 每一托成品上放一块300MM长的样品；厚度公差：+0.005mm/-0.01mm；宽度公差：+0/-0.1mm | 1 |  | 是 | 是 | 2 | 3
分剪 | DU6524070002/46 | DU6524070002 | 东方分剪5# | 合格 | 合格品 | 乙 | 张建勇 | 0 | 130 |  | 0 | 0.825 | 42 | 1：排刀规格 42MM*14C 南通光阳（优钢 SK85） 2：成品内孔φ500MM，成品外径≤850MM 单托重量≤2吨;注：包装前先用塑料打包带横向打一道再包包装纸 ， 每一托成品上放一块300MM长的样品；厚度公差：+0.005mm/-0.01mm；宽度公差：+0/-0.1mm |  | 31110018 | 优钢卷 | 0.825-SK85 | 31120018 | 优钢分切带 | 0.825-SK85 |  | 10 | MO002169 | MO002169-003-46 | FJ001 | 分剪模板 | 8090 | 2024-07-29 | 2024-07-31 | 5 | 2024-07-29 17:31:35 | 2024-07-29 17:33:35 | 江苏东方九天新能源材料有限公司 |  | 张建勇 |  | 1 | 0.825 | 0 | 42 | 1 | DU6524070002/46 | 1：排刀规格 42MM*14C 南通光阳（优钢 SK85） 2：成品内孔φ500MM，成品外径≤850MM 单托重量≤2吨;注：包装前先用塑料打包带横向打一道再包包装纸 ， 每一托成品上放一块300MM长的样品；厚度公差：+0.005mm/-0.01mm；宽度公差：+0/-0.1mm | 1 |  | 是 | 是 | 2 | 3
分剪 | DU6524070002/45 | DU6524070002 | 东方分剪5# | 合格 | 合格品 | 乙 | 张建勇 | 0 | 130 |  | 0 | 0.825 | 42 | 1：排刀规格 42MM*14C 南通光阳（优钢 SK85） 2：成品内孔φ500MM，成品外径≤850MM 单托重量≤2吨;注：包装前先用塑料打包带横向打一道再包包装纸 ， 每一托成品上放一块300MM长的样品；厚度公差：+0.005mm/-0.01mm；宽度公差：+0/-0.1mm |  | 31110018 | 优钢卷 | 0.825-SK85 | 31120018 | 优钢分切带 | 0.825-SK85 |  | 10 | MO002169 | MO002169-003-45 | FJ001 | 分剪模板 | 8090 | 2024-07-29 | 2024-07-31 | 5 | 2024-07-29 17:31:35 | 2024-07-29 17:33:35 | 江苏东方九天新能源材料有限公司 |  | 张建勇 |  | 1 | 0.825 | 0 | 42 | 1 | DU6524070002/45 | 1：排刀规格 42MM*14C 南通光阳（优钢 SK85） 2：成品内孔φ500MM，成品外径≤850MM 单托重量≤2吨;注：包装前先用塑料打包带横向打一道再包包装纸 ， 每一托成品上放一块300MM长的样品；厚度公差：+0.005mm/-0.01mm；宽度公差：+0/-0.1mm | 1 |  | 是 | 是 | 2 | 3
分剪 | DU6524070002/44 | DU6524070002 | 东方分剪5# | 合格 | 合格品 | 乙 | 张建勇 | 0 | 131 |  | 0 | 0.825 | 42 | 1：排刀规格 42MM*14C 南通光阳（优钢 SK85） 2：成品内孔φ500MM，成品外径≤850MM 单托重量≤2吨;注：包装前先用塑料打包带横向打一道再包包装纸 ， 每一托成品上放一块300MM长的样品；厚度公差：+0.005mm/-0.01mm；宽度公差：+0/-0.1mm |  | 31110018 | 优钢卷 | 0.825-SK85 | 31120018 | 优钢分切带 | 0.825-SK85 |  | 10 | MO002169 | MO002169-003-44 | FJ001 | 分剪模板 | 8090 | 2024-07-29 | 2024-07-31 | 5 | 2024-07-29 17:31:35 | 2024-07-29 17:33:35 | 江苏东方九天新能源材料有限公司 |  | 张建勇 |  | 1 | 0.825 | 0 | 42 | 1 | DU6524070002/44 | 1：排刀规格 42MM*14C 南通光阳（优钢 SK85） 2：成品内孔φ500MM，成品外径≤850MM 单托重量≤2吨;注：包装前先用塑料打包带横向打一道再包包装纸 ， 每一托成品上放一块300MM长的样品；厚度公差：+0.005mm/-0.01mm；宽度公差：+0/-0.1mm | 1 |  | 是 | 是 | 2 | 3
分剪 | DU6524070002/43 | DU6524070002 | 东方分剪5# | 其他入库 | 协议品 | 乙 | 张建勇 | 0 | 131 |  | 0 | 0.825 | 42 | 1：排刀规格 42MM*14C 南通光阳（优钢 SK85） 2：成品内孔φ500MM，成品外径≤850MM 单托重量≤2吨;注：包装前先用塑料打包带横向打一道再包包装纸 ， 每一托成品上放一块300MM长的样品；厚度公差：+0.005mm/-0.01mm；宽度公差：+0/-0.1mm |  | 31110018 | 优钢卷 | 0.825-SK85 | 31120018 | 优钢分切带 | 0.825-SK85 |  | 10 | MO002169 | MO002169-003-43 | FJ001 | 分剪模板 | 8090 | 2024-07-29 | 2024-07-31 | 5 | 2024-07-29 17:31:35 | 2024-07-29 17:33:35 | 江苏东方九天新能源材料有限公司 |  | 张建勇 |  | 1 | 0.825 | 0 | 42 | 1 | DU6524070002/43 | 1：排刀规格 42MM*14C 南通光阳（优钢 SK85） 2：成品内孔φ500MM，成品外径≤850MM 单托重量≤2吨;注：包装前先用塑料打包带横向打一道再包包装纸 ， 每一托成品上放一块300MM长的样品；厚度公差：+0.005mm/-0.01mm；宽度公差：+0/-0.1mm | 1 | 板面挫伤重 | 是 | 是 | 2 | 3
分剪 | DU6524070002/42 | DU6524070002 | 东方分剪5# | 合格 | 合格品 | 乙 | 张建勇 | 0 | 130 |  | 0 | 0.825 | 42 | 1：排刀规格 42MM*14C 南通光阳（优钢 SK85） 2：成品内孔φ500MM，成品外径≤850MM 单托重量≤2吨;注：包装前先用塑料打包带横向打一道再包包装纸 ， 每一托成品上放一块300MM长的样品；厚度公差：+0.005mm/-0.01mm；宽度公差：+0/-0.1mm |  | 31110018 | 优钢卷 | 0.825-SK85 | 31120018 | 优钢分切带 | 0.825-SK85 |  | 10 | MO002169 | MO002169-003-42 | FJ001 | 分剪模板 | 8090 | 2024-07-29 | 2024-07-31 | 5 | 2024-07-29 17:31:35 | 2024-07-29 17:33:35 | 江苏东方九天新能源材料有限公司 |  | 张建勇 |  | 1 | 0.825 | 0 | 42 | 1 | DU6524070002/42 | 1：排刀规格 42MM*14C 南通光阳（优钢 SK85） 2：成品内孔φ500MM，成品外径≤850MM 单托重量≤2吨;注：包装前先用塑料打包带横向打一道再包包装纸 ， 每一托成品上放一块300MM长的样品；厚度公差：+0.005mm/-0.01mm；宽度公差：+0/-0.1mm | 1 |  | 是 | 是 | 2 | 3
分剪 | DU6524070002/41 | DU6524070002 | 东方分剪5# | 合格 | 合格品 | 乙 | 张建勇 | 0 | 130 |  | 0 | 0.825 | 42 | 1：排刀规格 42MM*14C 南通光阳（优钢 SK85） 2：成品内孔φ500MM，成品外径≤850MM 单托重量≤2吨;注：包装前先用塑料打包带横向打一道再包包装纸 ， 每一托成品上放一块300MM长的样品；厚度公差：+0.005mm/-0.01mm；宽度公差：+0/-0.1mm |  | 31110018 | 优钢卷 | 0.825-SK85 | 31120018 | 优钢分切带 | 0.825-SK85 |  | 10 | MO002169 | MO002169-003-41 | FJ001 | 分剪模板 | 8090 | 2024-07-29 | 2024-07-31 | 5 | 2024-07-29 17:31:35 | 2024-07-29 17:33:35 | 江苏东方九天新能源材料有限公司 |  | 张建勇 |  | 1 | 0.825 | 0 | 42 | 1 | DU6524070002/41 | 1：排刀规格 42MM*14C 南通光阳（优钢 SK85） 2：成品内孔φ500MM，成品外径≤850MM 单托重量≤2吨;注：包装前先用塑料打包带横向打一道再包包装纸 ， 每一托成品上放一块300MM长的样品；厚度公差：+0.005mm/-0.01mm；宽度公差：+0/-0.1mm | 1 |  | 是 | 是 | 2 | 3
分剪 | DU6524070002/40 | DU6524070002 | 东方分剪5# | 合格 | 合格品 | 乙 | 张建勇 | 0 | 130 |  | 0 | 0.825 | 42 | 1：排刀规格 42MM*14C 南通光阳（优钢 SK85） 2：成品内孔φ500MM，成品外径≤850MM 单托重量≤2吨;注：包装前先用塑料打包带横向打一道再包包装纸 ， 每一托成品上放一块300MM长的样品；厚度公差：+0.005mm/-0.01mm；宽度公差：+0/-0.1mm |  | 31110018 | 优钢卷 | 0.825-SK85 | 31120018 | 优钢分切带 | 0.825-SK85 |  | 10 | MO002169 | MO002169-003-40 | FJ001 | 分剪模板 | 8090 | 2024-07-29 | 2024-07-31 | 5 | 2024-07-29 17:31:35 | 2024-07-29 17:33:35 | 江苏东方九天新能源材料有限公司 |  | 张建勇 |  | 1 | 0.825 | 0 | 42 | 1 | DU6524070002/40 | 1：排刀规格 42MM*14C 南通光阳（优钢 SK85） 2：成品内孔φ500MM，成品外径≤850MM 单托重量≤2吨;注：包装前先用塑料打包带横向打一道再包包装纸 ， 每一托成品上放一块300MM长的样品；厚度公差：+0.005mm/-0.01mm；宽度公差：+0/-0.1mm | 1 |  | 是 | 是 | 2 | 3
分剪 | DU6524070002/39 | DU6524070002 | 东方分剪5# | 合格 | 合格品 | 乙 | 张建勇 | 0 | 130 |  | 0 | 0.825 | 42 | 1：排刀规格 42MM*14C 南通光阳（优钢 SK85） 2：成品内孔φ500MM，成品外径≤850MM 单托重量≤2吨;注：包装前先用塑料打包带横向打一道再包包装纸 ， 每一托成品上放一块300MM长的样品；厚度公差：+0.005mm/-0.01mm；宽度公差：+0/-0.1mm |  | 31110018 | 优钢卷 | 0.825-SK85 | 31120018 | 优钢分切带 | 0.825-SK85 |  | 10 | MO002169 | MO002169-003-39 | FJ001 | 分剪模板 | 8090 | 2024-07-29 | 2024-07-31 | 5 | 2024-07-29 17:31:35 | 2024-07-29 17:33:35 | 江苏东方九天新能源材料有限公司 |  | 张建勇 |  | 1 | 0.825 | 0 | 42 | 1 | DU6524070002/39 | 1：排刀规格 42MM*14C 南通光阳（优钢 SK85） 2：成品内孔φ500MM，成品外径≤850MM 单托重量≤2吨;注：包装前先用塑料打包带横向打一道再包包装纸 ， 每一托成品上放一块300MM长的样品；厚度公差：+0.005mm/-0.01mm；宽度公差：+0/-0.1mm | 1 |  | 是 | 是 | 2 | 3
分剪 | DU6524070002/38 | DU6524070002 | 东方分剪5# | 合格 | 合格品 | 乙 | 张建勇 | 0 | 130 |  | 0 | 0.825 | 42 | 1：排刀规格 42MM*14C 南通光阳（优钢 SK85） 2：成品内孔φ500MM，成品外径≤850MM 单托重量≤2吨;注：包装前先用塑料打包带横向打一道再包包装纸 ， 每一托成品上放一块300MM长的样品；厚度公差：+0.005mm/-0.01mm；宽度公差：+0/-0.1mm |  | 31110018 | 优钢卷 | 0.825-SK85 | 31120018 | 优钢分切带 | 0.825-SK85 |  | 10 | MO002169 | MO002169-003-38 | FJ001 | 分剪模板 | 8090 | 2024-07-29 | 2024-07-31 | 5 | 2024-07-29 17:31:35 | 2024-07-29 17:33:35 | 江苏东方九天新能源材料有限公司 |  | 张建勇 |  | 1 | 0.825 | 0 | 42 | 1 | DU6524070002/38 | 1：排刀规格 42MM*14C 南通光阳（优钢 SK85） 2：成品内孔φ500MM，成品外径≤850MM 单托重量≤2吨;注：包装前先用塑料打包带横向打一道再包包装纸 ， 每一托成品上放一块300MM长的样品；厚度公差：+0.005mm/-0.01mm；宽度公差：+0/-0.1mm | 1 |  | 是 | 是 | 2 | 3
分剪 | DU6524070002/37 | DU6524070002 | 东方分剪5# | 合格 | 合格品 | 乙 | 张建勇 | 0 | 130 |  | 0 | 0.825 | 42 | 1：排刀规格 42MM*14C 南通光阳（优钢 SK85） 2：成品内孔φ500MM，成品外径≤850MM 单托重量≤2吨;注：包装前先用塑料打包带横向打一道再包包装纸 ， 每一托成品上放一块300MM长的样品；厚度公差：+0.005mm/-0.01mm；宽度公差：+0/-0.1mm |  | 31110018 | 优钢卷 | 0.825-SK85 | 31120018 | 优钢分切带 | 0.825-SK85 |  | 10 | MO002169 | MO002169-003-37 | FJ001 | 分剪模板 | 8090 | 2024-07-29 | 2024-07-31 | 5 | 2024-07-29 17:31:35 | 2024-07-29 17:33:35 | 江苏东方九天新能源材料有限公司 |  | 张建勇 |  | 1 | 0.825 | 0 | 42 | 1 | DU6524070002/37 | 1：排刀规格 42MM*14C 南通光阳（优钢 SK85） 2：成品内孔φ500MM，成品外径≤850MM 单托重量≤2吨;注：包装前先用塑料打包带横向打一道再包包装纸 ， 每一托成品上放一块300MM长的样品；厚度公差：+0.005mm/-0.01mm；宽度公差：+0/-0.1mm | 1 |  | 是 | 是 | 2 | 3
分剪 | DU6524070002/36 | DU6524070002 | 东方分剪5# | 合格 | 合格品 | 乙 | 张建勇 | 0 | 130 |  | 0 | 0.825 | 42 | 1：排刀规格 42MM*14C 南通光阳（优钢 SK85） 2：成品内孔φ500MM，成品外径≤850MM 单托重量≤2吨;注：包装前先用塑料打包带横向打一道再包包装纸 ， 每一托成品上放一块300MM长的样品；厚度公差：+0.005mm/-0.01mm；宽度公差：+0/-0.1mm |  | 31110018 | 优钢卷 | 0.825-SK85 | 31120018 | 优钢分切带 | 0.825-SK85 |  | 10 | MO002169 | MO002169-003-36 | FJ001 | 分剪模板 | 8090 | 2024-07-29 | 2024-07-31 | 5 | 2024-07-29 17:31:35 | 2024-07-29 17:33:35 | 江苏东方九天新能源材料有限公司 |  | 张建勇 |  | 1 | 0.825 | 0 | 42 | 1 | DU6524070002/36 | 1：排刀规格 42MM*14C 南通光阳（优钢 SK85） 2：成品内孔φ500MM，成品外径≤850MM 单托重量≤2吨;注：包装前先用塑料打包带横向打一道再包包装纸 ， 每一托成品上放一块300MM长的样品；厚度公差：+0.005mm/-0.01mm；宽度公差：+0/-0.1mm | 1 |  | 是 | 是 | 2 | 3
分剪 | DU6524070002/35 | DU6524070002 | 东方分剪5# | 合格 | 合格品 | 乙 | 张建勇 | 0 | 130 |  | 0 | 0.825 | 42 | 1：排刀规格 42MM*14C 南通光阳（优钢 SK85） 2：成品内孔φ500MM，成品外径≤850MM 单托重量≤2吨;注：包装前先用塑料打包带横向打一道再包包装纸 ， 每一托成品上放一块300MM长的样品；厚度公差：+0.005mm/-0.01mm；宽度公差：+0/-0.1mm |  | 31110018 | 优钢卷 | 0.825-SK85 | 31120018 | 优钢分切带 | 0.825-SK85 |  | 10 | MO002169 | MO002169-003-35 | FJ001 | 分剪模板 | 8090 | 2024-07-29 | 2024-07-31 | 5 | 2024-07-29 17:31:35 | 2024-07-29 17:33:35 | 江苏东方九天新能源材料有限公司 |  | 张建勇 |  | 1 | 0.825 | 0 | 42 | 1 | DU6524070002/35 | 1：排刀规格 42MM*14C 南通光阳（优钢 SK85） 2：成品内孔φ500MM，成品外径≤850MM 单托重量≤2吨;注：包装前先用塑料打包带横向打一道再包包装纸 ， 每一托成品上放一块300MM长的样品；厚度公差：+0.005mm/-0.01mm；宽度公差：+0/-0.1mm | 1 |  | 是 | 是 | 2 | 3
分剪 | DU6524070002/34 | DU6524070002 | 东方分剪5# | 合格 | 合格品 | 乙 | 张建勇 | 0 | 131 |  | 0 | 0.825 | 42 | 1：排刀规格 42MM*14C 南通光阳（优钢 SK85） 2：成品内孔φ500MM，成品外径≤850MM 单托重量≤2吨;注：包装前先用塑料打包带横向打一道再包包装纸 ， 每一托成品上放一块300MM长的样品；厚度公差：+0.005mm/-0.01mm；宽度公差：+0/-0.1mm |  | 31110018 | 优钢卷 | 0.825-SK85 | 31120018 | 优钢分切带 | 0.825-SK85 |  | 10 | MO002169 | MO002169-003-34 | FJ001 | 分剪模板 | 8090 | 2024-07-29 | 2024-07-31 | 5 | 2024-07-29 17:31:35 | 2024-07-29 17:33:35 | 江苏东方九天新能源材料有限公司 |  | 张建勇 |  | 1 | 0.825 | 0 | 42 | 1 | DU6524070002/34 | 1：排刀规格 42MM*14C 南通光阳（优钢 SK85） 2：成品内孔φ500MM，成品外径≤850MM 单托重量≤2吨;注：包装前先用塑料打包带横向打一道再包包装纸 ， 每一托成品上放一块300MM长的样品；厚度公差：+0.005mm/-0.01mm；宽度公差：+0/-0.1mm | 1 |  | 是 | 是 | 2 | 3
分剪 | DU6524070002/33 | DU6524070002 | 东方分剪5# | 合格 | 合格品 | 乙 | 张建勇 | 0 | 131 |  | 0 | 0.825 | 42 | 1：排刀规格 42MM*14C 南通光阳（优钢 SK85） 2：成品内孔φ500MM，成品外径≤850MM 单托重量≤2吨;注：包装前先用塑料打包带横向打一道再包包装纸 ， 每一托成品上放一块300MM长的样品；厚度公差：+0.005mm/-0.01mm；宽度公差：+0/-0.1mm |  | 31110018 | 优钢卷 | 0.825-SK85 | 31120018 | 优钢分切带 | 0.825-SK85 |  | 10 | MO002169 | MO002169-003-33 | FJ001 | 分剪模板 | 8090 | 2024-07-29 | 2024-07-31 | 5 | 2024-07-29 17:31:35 | 2024-07-29 17:33:35 | 江苏东方九天新能源材料有限公司 |  | 张建勇 |  | 1 | 0.825 | 0 | 42 | 1 | DU6524070002/33 | 1：排刀规格 42MM*14C 南通光阳（优钢 SK85） 2：成品内孔φ500MM，成品外径≤850MM 单托重量≤2吨;注：包装前先用塑料打包带横向打一道再包包装纸 ， 每一托成品上放一块300MM长的样品；厚度公差：+0.005mm/-0.01mm；宽度公差：+0/-0.1mm | 1 |  | 是 | 是 | 2 | 3
分剪 | DU6524070002/32 | DU6524070002 | 东方分剪5# | 合格 | 合格品 | 乙 | 张建勇 | 0 | 131 |  | 0 | 0.825 | 42 | 1：排刀规格 42MM*14C 南通光阳（优钢 SK85） 2：成品内孔φ500MM，成品外径≤850MM 单托重量≤2吨;注：包装前先用塑料打包带横向打一道再包包装纸 ， 每一托成品上放一块300MM长的样品；厚度公差：+0.005mm/-0.01mm；宽度公差：+0/-0.1mm |  | 31110018 | 优钢卷 | 0.825-SK85 | 31120018 | 优钢分切带 | 0.825-SK85 |  | 10 | MO002169 | MO002169-003-32 | FJ001 | 分剪模板 | 8090 | 2024-07-29 | 2024-07-31 | 5 | 2024-07-29 17:31:35 | 2024-07-29 17:33:35 | 江苏东方九天新能源材料有限公司 |  | 张建勇 |  | 1 | 0.825 | 0 | 42 | 1 | DU6524070002/32 | 1：排刀规格 42MM*14C 南通光阳（优钢 SK85） 2：成品内孔φ500MM，成品外径≤850MM 单托重量≤2吨;注：包装前先用塑料打包带横向打一道再包包装纸 ， 每一托成品上放一块300MM长的样品；厚度公差：+0.005mm/-0.01mm；宽度公差：+0/-0.1mm | 1 |  | 是 | 是 | 2 | 3
分剪 | DU6524070002/31 | DU6524070002 | 东方分剪5# | 合格 | 合格品 | 乙 | 张建勇 | 0 | 131 |  | 0 | 0.825 | 42 | 1：排刀规格 42MM*14C 南通光阳（优钢 SK85） 2：成品内孔φ500MM，成品外径≤850MM 单托重量≤2吨;注：包装前先用塑料打包带横向打一道再包包装纸 ， 每一托成品上放一块300MM长的样品；厚度公差：+0.005mm/-0.01mm；宽度公差：+0/-0.1mm |  | 31110018 | 优钢卷 | 0.825-SK85 | 31120018 | 优钢分切带 | 0.825-SK85 |  | 10 | MO002169 | MO002169-003-31 | FJ001 | 分剪模板 | 8090 | 2024-07-29 | 2024-07-31 | 5 | 2024-07-29 17:31:35 | 2024-07-29 17:33:35 | 江苏东方九天新能源材料有限公司 |  | 张建勇 |  | 1 | 0.825 | 0 | 42 | 1 | DU6524070002/31 | 1：排刀规格 42MM*14C 南通光阳（优钢 SK85） 2：成品内孔φ500MM，成品外径≤850MM 单托重量≤2吨;注：包装前先用塑料打包带横向打一道再包包装纸 ， 每一托成品上放一块300MM长的样品；厚度公差：+0.005mm/-0.01mm；宽度公差：+0/-0.1mm | 1 |  | 是 | 是 | 2 | 3
分剪 | DU6524070002/30 | DU6524070002 | 东方分剪5# | 合格 | 合格品 | 乙 | 张建勇 | 0 | 131 |  | 0 | 0.825 | 42 | 1：排刀规格 42MM*14C 南通光阳（优钢 SK85） 2：成品内孔φ500MM，成品外径≤850MM 单托重量≤2吨;注：包装前先用塑料打包带横向打一道再包包装纸 ， 每一托成品上放一块300MM长的样品；厚度公差：+0.005mm/-0.01mm；宽度公差：+0/-0.1mm |  | 31110018 | 优钢卷 | 0.825-SK85 | 31120018 | 优钢分切带 | 0.825-SK85 |  | 10 | MO002169 | MO002169-003-30 | FJ001 | 分剪模板 | 8090 | 2024-07-29 | 2024-07-31 | 5 | 2024-07-29 17:31:35 | 2024-07-29 17:33:35 | 江苏东方九天新能源材料有限公司 |  | 张建勇 |  | 1 | 0.825 | 0 | 42 | 1 | DU6524070002/30 | 1：排刀规格 42MM*14C 南通光阳（优钢 SK85） 2：成品内孔φ500MM，成品外径≤850MM 单托重量≤2吨;注：包装前先用塑料打包带横向打一道再包包装纸 ， 每一托成品上放一块300MM长的样品；厚度公差：+0.005mm/-0.01mm；宽度公差：+0/-0.1mm | 1 |  | 是 | 是 | 2 | 3
分剪 | DU6524070002/29 | DU6524070002 | 东方分剪5# | 合格 | 合格品 | 乙 | 张建勇 | 0 | 131 |  | 0 | 0.825 | 42 | 1：排刀规格 42MM*14C 南通光阳（优钢 SK85） 2：成品内孔φ500MM，成品外径≤850MM 单托重量≤2吨;注：包装前先用塑料打包带横向打一道再包包装纸 ， 每一托成品上放一块300MM长的样品；厚度公差：+0.005mm/-0.01mm；宽度公差：+0/-0.1mm |  | 31110018 | 优钢卷 | 0.825-SK85 | 31120018 | 优钢分切带 | 0.825-SK85 |  | 10 | MO002169 | MO002169-003-29 | FJ001 | 分剪模板 | 8090 | 2024-07-29 | 2024-07-31 | 5 | 2024-07-29 17:31:35 | 2024-07-29 17:33:35 | 江苏东方九天新能源材料有限公司 |  | 张建勇 |  | 1 | 0.825 | 0 | 42 | 1 | DU6524070002/29 | 1：排刀规格 42MM*14C 南通光阳（优钢 SK85） 2：成品内孔φ500MM，成品外径≤850MM 单托重量≤2吨;注：包装前先用塑料打包带横向打一道再包包装纸 ， 每一托成品上放一块300MM长的样品；厚度公差：+0.005mm/-0.01mm；宽度公差：+0/-0.1mm | 1 |  | 是 | 是 | 2 | 3
分剪 | DU6524070002/28 | DU6524070002 | 东方分剪5# | 合格 | 合格品 | 乙 | 张建勇 | 0 | 131 |  | 0 | 0.825 | 42 | 1：排刀规格 42MM*14C 南通光阳（优钢 SK85） 2：成品内孔φ500MM，成品外径≤850MM 单托重量≤2吨;注：包装前先用塑料打包带横向打一道再包包装纸 ， 每一托成品上放一块300MM长的样品；厚度公差：+0.005mm/-0.01mm；宽度公差：+0/-0.1mm |  | 31110018 | 优钢卷 | 0.825-SK85 | 31120018 | 优钢分切带 | 0.825-SK85 |  | 10 | MO002169 | MO002169-003-28 | FJ001 | 分剪模板 | 8090 | 2024-07-29 | 2024-07-31 | 5 | 2024-07-29 17:31:35 | 2024-07-29 17:33:35 | 江苏东方九天新能源材料有限公司 |  | 张建勇 |  | 1 | 0.825 | 0 | 42 | 1 | DU6524070002/28 | 1：排刀规格 42MM*14C 南通光阳（优钢 SK85） 2：成品内孔φ500MM，成品外径≤850MM 单托重量≤2吨;注：包装前先用塑料打包带横向打一道再包包装纸 ， 每一托成品上放一块300MM长的样品；厚度公差：+0.005mm/-0.01mm；宽度公差：+0/-0.1mm | 1 |  | 是 | 是 | 2 | 3
分剪 | DU6524070002/27 | DU6524070002 | 东方分剪5# | 合格 | 合格品 | 乙 | 张建勇 | 0 | 132 |  | 0 | 0.825 | 42 | 1：排刀规格 42MM*14C 南通光阳（优钢 SK85） 2：成品内孔φ500MM，成品外径≤850MM 单托重量≤2吨;注：包装前先用塑料打包带横向打一道再包包装纸 ， 每一托成品上放一块300MM长的样品；厚度公差：+0.005mm/-0.01mm；宽度公差：+0/-0.1mm |  | 31110018 | 优钢卷 | 0.825-SK85 | 31120018 | 优钢分切带 | 0.825-SK85 |  | 10 | MO002169 | MO002169-003-27 | FJ001 | 分剪模板 | 8090 | 2024-07-29 | 2024-07-31 | 5 | 2024-07-29 17:31:35 | 2024-07-29 17:33:35 | 江苏东方九天新能源材料有限公司 |  | 张建勇 |  | 1 | 0.825 | 0 | 42 | 1 | DU6524070002/27 | 1：排刀规格 42MM*14C 南通光阳（优钢 SK85） 2：成品内孔φ500MM，成品外径≤850MM 单托重量≤2吨;注：包装前先用塑料打包带横向打一道再包包装纸 ， 每一托成品上放一块300MM长的样品；厚度公差：+0.005mm/-0.01mm；宽度公差：+0/-0.1mm | 1 |  | 是 | 是 | 2 | 3
分剪 | DU6524070002/26 | DU6524070002 | 东方分剪5# | 合格 | 合格品 | 乙 | 张建勇 | 0 | 132 |  | 0 | 0.825 | 42 | 1：排刀规格 42MM*14C 南通光阳（优钢 SK85） 2：成品内孔φ500MM，成品外径≤850MM 单托重量≤2吨;注：包装前先用塑料打包带横向打一道再包包装纸 ， 每一托成品上放一块300MM长的样品；厚度公差：+0.005mm/-0.01mm；宽度公差：+0/-0.1mm |  | 31110018 | 优钢卷 | 0.825-SK85 | 31120018 | 优钢分切带 | 0.825-SK85 |  | 10 | MO002169 | MO002169-003-26 | FJ001 | 分剪模板 | 8090 | 2024-07-29 | 2024-07-31 | 5 | 2024-07-29 17:31:35 | 2024-07-29 17:33:35 | 江苏东方九天新能源材料有限公司 |  | 张建勇 |  | 1 | 0.825 | 0 | 42 | 1 | DU6524070002/26 | 1：排刀规格 42MM*14C 南通光阳（优钢 SK85） 2：成品内孔φ500MM，成品外径≤850MM 单托重量≤2吨;注：包装前先用塑料打包带横向打一道再包包装纸 ， 每一托成品上放一块300MM长的样品；厚度公差：+0.005mm/-0.01mm；宽度公差：+0/-0.1mm | 1 |  | 是 | 是 | 2 | 3
分剪 | DU6524070002/25 | DU6524070002 | 东方分剪5# | 合格 | 合格品 | 乙 | 张建勇 | 0 | 132 |  | 0 | 0.825 | 42 | 1：排刀规格 42MM*14C 南通光阳（优钢 SK85） 2：成品内孔φ500MM，成品外径≤850MM 单托重量≤2吨;注：包装前先用塑料打包带横向打一道再包包装纸 ， 每一托成品上放一块300MM长的样品；厚度公差：+0.005mm/-0.01mm；宽度公差：+0/-0.1mm |  | 31110018 | 优钢卷 | 0.825-SK85 | 31120018 | 优钢分切带 | 0.825-SK85 |  | 10 | MO002169 | MO002169-003-25 | FJ001 | 分剪模板 | 8090 | 2024-07-29 | 2024-07-31 | 5 | 2024-07-29 17:31:35 | 2024-07-29 17:33:35 | 江苏东方九天新能源材料有限公司 |  | 张建勇 |  | 1 | 0.825 | 0 | 42 | 1 | DU6524070002/25 | 1：排刀规格 42MM*14C 南通光阳（优钢 SK85） 2：成品内孔φ500MM，成品外径≤850MM 单托重量≤2吨;注：包装前先用塑料打包带横向打一道再包包装纸 ， 每一托成品上放一块300MM长的样品；厚度公差：+0.005mm/-0.01mm；宽度公差：+0/-0.1mm | 1 |  | 是 | 是 | 2 | 3
分剪 | DU6524070002/24 | DU6524070002 | 东方分剪5# | 合格 | 合格品 | 乙 | 张建勇 | 0 | 132 |  | 0 | 0.825 | 42 | 1：排刀规格 42MM*14C 南通光阳（优钢 SK85） 2：成品内孔φ500MM，成品外径≤850MM 单托重量≤2吨;注：包装前先用塑料打包带横向打一道再包包装纸 ， 每一托成品上放一块300MM长的样品；厚度公差：+0.005mm/-0.01mm；宽度公差：+0/-0.1mm |  | 31110018 | 优钢卷 | 0.825-SK85 | 31120018 | 优钢分切带 | 0.825-SK85 |  | 10 | MO002169 | MO002169-003-24 | FJ001 | 分剪模板 | 8090 | 2024-07-29 | 2024-07-31 | 5 | 2024-07-29 17:31:35 | 2024-07-29 17:33:35 | 江苏东方九天新能源材料有限公司 |  | 张建勇 |  | 1 | 0.825 | 0 | 42 | 1 | DU6524070002/24 | 1：排刀规格 42MM*14C 南通光阳（优钢 SK85） 2：成品内孔φ500MM，成品外径≤850MM 单托重量≤2吨;注：包装前先用塑料打包带横向打一道再包包装纸 ， 每一托成品上放一块300MM长的样品；厚度公差：+0.005mm/-0.01mm；宽度公差：+0/-0.1mm | 1 |  | 是 | 是 | 2 | 3
分剪 | DU6524070002/23 | DU6524070002 | 东方分剪5# | 合格 | 合格品 | 乙 | 张建勇 | 0 | 131 |  | 0 | 0.825 | 42 | 1：排刀规格 42MM*14C 南通光阳（优钢 SK85） 2：成品内孔φ500MM，成品外径≤850MM 单托重量≤2吨;注：包装前先用塑料打包带横向打一道再包包装纸 ， 每一托成品上放一块300MM长的样品；厚度公差：+0.005mm/-0.01mm；宽度公差：+0/-0.1mm |  | 31110018 | 优钢卷 | 0.825-SK85 | 31120018 | 优钢分切带 | 0.825-SK85 |  | 10 | MO002169 | MO002169-003-23 | FJ001 | 分剪模板 | 8090 | 2024-07-29 | 2024-07-31 | 5 | 2024-07-29 17:31:35 | 2024-07-29 17:33:35 | 江苏东方九天新能源材料有限公司 |  | 张建勇 |  | 1 | 0.825 | 0 | 42 | 1 | DU6524070002/23 | 1：排刀规格 42MM*14C 南通光阳（优钢 SK85） 2：成品内孔φ500MM，成品外径≤850MM 单托重量≤2吨;注：包装前先用塑料打包带横向打一道再包包装纸 ， 每一托成品上放一块300MM长的样品；厚度公差：+0.005mm/-0.01mm；宽度公差：+0/-0.1mm | 1 |  | 是 | 是 | 2 | 3
分剪 | DU6524070002/22 | DU6524070002 | 东方分剪5# | 合格 | 合格品 | 乙 | 张建勇 | 0 | 131 |  | 0 | 0.825 | 42 | 1：排刀规格 42MM*14C 南通光阳（优钢 SK85） 2：成品内孔φ500MM，成品外径≤850MM 单托重量≤2吨;注：包装前先用塑料打包带横向打一道再包包装纸 ， 每一托成品上放一块300MM长的样品；厚度公差：+0.005mm/-0.01mm；宽度公差：+0/-0.1mm |  | 31110018 | 优钢卷 | 0.825-SK85 | 31120018 | 优钢分切带 | 0.825-SK85 |  | 10 | MO002169 | MO002169-003-22 | FJ001 | 分剪模板 | 8090 | 2024-07-29 | 2024-07-31 | 5 | 2024-07-29 17:31:35 | 2024-07-29 17:33:35 | 江苏东方九天新能源材料有限公司 |  | 张建勇 |  | 1 | 0.825 | 0 | 42 | 1 | DU6524070002/22 | 1：排刀规格 42MM*14C 南通光阳（优钢 SK85） 2：成品内孔φ500MM，成品外径≤850MM 单托重量≤2吨;注：包装前先用塑料打包带横向打一道再包包装纸 ， 每一托成品上放一块300MM长的样品；厚度公差：+0.005mm/-0.01mm；宽度公差：+0/-0.1mm | 1 |  | 是 | 是 | 2 | 3
分剪 | DU6524070002/21 | DU6524070002 | 东方分剪5# | 合格 | 合格品 | 乙 | 张建勇 | 0 | 131 |  | 0 | 0.825 | 42 | 1：排刀规格 42MM*14C 南通光阳（优钢 SK85） 2：成品内孔φ500MM，成品外径≤850MM 单托重量≤2吨;注：包装前先用塑料打包带横向打一道再包包装纸 ， 每一托成品上放一块300MM长的样品；厚度公差：+0.005mm/-0.01mm；宽度公差：+0/-0.1mm |  | 31110018 | 优钢卷 | 0.825-SK85 | 31120018 | 优钢分切带 | 0.825-SK85 |  | 10 | MO002169 | MO002169-003-21 | FJ001 | 分剪模板 | 8090 | 2024-07-29 | 2024-07-31 | 5 | 2024-07-29 17:31:35 | 2024-07-29 17:33:35 | 江苏东方九天新能源材料有限公司 |  | 张建勇 |  | 1 | 0.825 | 0 | 42 | 1 | DU6524070002/21 | 1：排刀规格 42MM*14C 南通光阳（优钢 SK85） 2：成品内孔φ500MM，成品外径≤850MM 单托重量≤2吨;注：包装前先用塑料打包带横向打一道再包包装纸 ， 每一托成品上放一块300MM长的样品；厚度公差：+0.005mm/-0.01mm；宽度公差：+0/-0.1mm | 1 |  | 是 | 是 | 2 | 3
分剪 | DU6524070002/20 | DU6524070002 | 东方分剪5# | 合格 | 合格品 | 乙 | 张建勇 | 0 | 131 |  | 0 | 0.825 | 42 | 1：排刀规格 42MM*14C 南通光阳（优钢 SK85） 2：成品内孔φ500MM，成品外径≤850MM 单托重量≤2吨;注：包装前先用塑料打包带横向打一道再包包装纸 ， 每一托成品上放一块300MM长的样品；厚度公差：+0.005mm/-0.01mm；宽度公差：+0/-0.1mm |  | 31110018 | 优钢卷 | 0.825-SK85 | 31120018 | 优钢分切带 | 0.825-SK85 |  | 10 | MO002169 | MO002169-003-20 | FJ001 | 分剪模板 | 8090 | 2024-07-29 | 2024-07-31 | 5 | 2024-07-29 17:31:35 | 2024-07-29 17:33:35 | 江苏东方九天新能源材料有限公司 |  | 张建勇 |  | 1 | 0.825 | 0 | 42 | 1 | DU6524070002/20 | 1：排刀规格 42MM*14C 南通光阳（优钢 SK85） 2：成品内孔φ500MM，成品外径≤850MM 单托重量≤2吨;注：包装前先用塑料打包带横向打一道再包包装纸 ， 每一托成品上放一块300MM长的样品；厚度公差：+0.005mm/-0.01mm；宽度公差：+0/-0.1mm | 1 |  | 是 | 是 | 2 | 3
分剪 | DU6524070002/19 | DU6524070002 | 东方分剪5# | 合格 | 合格品 | 乙 | 张建勇 | 0 | 131 |  | 0 | 0.825 | 42 | 1：排刀规格 42MM*14C 南通光阳（优钢 SK85） 2：成品内孔φ500MM，成品外径≤850MM 单托重量≤2吨;注：包装前先用塑料打包带横向打一道再包包装纸 ， 每一托成品上放一块300MM长的样品；厚度公差：+0.005mm/-0.01mm；宽度公差：+0/-0.1mm |  | 31110018 | 优钢卷 | 0.825-SK85 | 31120018 | 优钢分切带 | 0.825-SK85 |  | 10 | MO002169 | MO002169-003-19 | FJ001 | 分剪模板 | 8090 | 2024-07-29 | 2024-07-31 | 5 | 2024-07-29 17:31:35 | 2024-07-29 17:33:35 | 江苏东方九天新能源材料有限公司 |  | 张建勇 |  | 1 | 0.825 | 0 | 42 | 1 | DU6524070002/19 | 1：排刀规格 42MM*14C 南通光阳（优钢 SK85） 2：成品内孔φ500MM，成品外径≤850MM 单托重量≤2吨;注：包装前先用塑料打包带横向打一道再包包装纸 ， 每一托成品上放一块300MM长的样品；厚度公差：+0.005mm/-0.01mm；宽度公差：+0/-0.1mm | 1 |  | 是 | 是 | 2 | 3
分剪 | DU6524070002/18 | DU6524070002 | 东方分剪5# | 合格 | 合格品 | 乙 | 张建勇 | 0 | 131 |  | 0 | 0.825 | 42 | 1：排刀规格 42MM*14C 南通光阳（优钢 SK85） 2：成品内孔φ500MM，成品外径≤850MM 单托重量≤2吨;注：包装前先用塑料打包带横向打一道再包包装纸 ， 每一托成品上放一块300MM长的样品；厚度公差：+0.005mm/-0.01mm；宽度公差：+0/-0.1mm |  | 31110018 | 优钢卷 | 0.825-SK85 | 31120018 | 优钢分切带 | 0.825-SK85 |  | 10 | MO002169 | MO002169-003-18 | FJ001 | 分剪模板 | 8090 | 2024-07-29 | 2024-07-31 | 5 | 2024-07-29 17:31:35 | 2024-07-29 17:33:35 | 江苏东方九天新能源材料有限公司 |  | 张建勇 |  | 1 | 0.825 | 0 | 42 | 1 | DU6524070002/18 | 1：排刀规格 42MM*14C 南通光阳（优钢 SK85） 2：成品内孔φ500MM，成品外径≤850MM 单托重量≤2吨;注：包装前先用塑料打包带横向打一道再包包装纸 ， 每一托成品上放一块300MM长的样品；厚度公差：+0.005mm/-0.01mm；宽度公差：+0/-0.1mm | 1 |  | 是 | 是 | 2 | 3
分剪 | DU6524070002/17 | DU6524070002 | 东方分剪5# | 合格 | 合格品 | 乙 | 张建勇 | 0 | 132 |  | 0 | 0.825 | 42 | 1：排刀规格 42MM*14C 南通光阳（优钢 SK85） 2：成品内孔φ500MM，成品外径≤850MM 单托重量≤2吨;注：包装前先用塑料打包带横向打一道再包包装纸 ， 每一托成品上放一块300MM长的样品；厚度公差：+0.005mm/-0.01mm；宽度公差：+0/-0.1mm |  | 31110018 | 优钢卷 | 0.825-SK85 | 31120018 | 优钢分切带 | 0.825-SK85 |  | 10 | MO002169 | MO002169-003-17 | FJ001 | 分剪模板 | 8090 | 2024-07-29 | 2024-07-31 | 5 | 2024-07-29 17:31:35 | 2024-07-29 17:33:35 | 江苏东方九天新能源材料有限公司 |  | 张建勇 |  | 1 | 0.825 | 0 | 42 | 1 | DU6524070002/17 | 1：排刀规格 42MM*14C 南通光阳（优钢 SK85） 2：成品内孔φ500MM，成品外径≤850MM 单托重量≤2吨;注：包装前先用塑料打包带横向打一道再包包装纸 ， 每一托成品上放一块300MM长的样品；厚度公差：+0.005mm/-0.01mm；宽度公差：+0/-0.1mm | 1 |  | 是 | 是 | 2 | 3
分剪 | DU6524070002/16 | DU6524070002 | 东方分剪5# | 合格 | 合格品 | 乙 | 张建勇 | 0 | 132 |  | 0 | 0.825 | 42 | 1：排刀规格 42MM*14C 南通光阳（优钢 SK85） 2：成品内孔φ500MM，成品外径≤850MM 单托重量≤2吨;注：包装前先用塑料打包带横向打一道再包包装纸 ， 每一托成品上放一块300MM长的样品；厚度公差：+0.005mm/-0.01mm；宽度公差：+0/-0.1mm |  | 31110018 | 优钢卷 | 0.825-SK85 | 31120018 | 优钢分切带 | 0.825-SK85 |  | 10 | MO002169 | MO002169-003-16 | FJ001 | 分剪模板 | 8090 | 2024-07-29 | 2024-07-31 | 5 | 2024-07-29 17:31:35 | 2024-07-29 17:33:35 | 江苏东方九天新能源材料有限公司 |  | 张建勇 |  | 1 | 0.825 | 0 | 42 | 1 | DU6524070002/16 | 1：排刀规格 42MM*14C 南通光阳（优钢 SK85） 2：成品内孔φ500MM，成品外径≤850MM 单托重量≤2吨;注：包装前先用塑料打包带横向打一道再包包装纸 ， 每一托成品上放一块300MM长的样品；厚度公差：+0.005mm/-0.01mm；宽度公差：+0/-0.1mm | 1 |  | 是 | 是 | 2 | 3
分剪 | DU6524070002/15 | DU6524070002 | 东方分剪5# | 合格 | 合格品 | 乙 | 张建勇 | 0 | 131 |  | 0 | 0.825 | 42 | 1：排刀规格 42MM*14C 南通光阳（优钢 SK85） 2：成品内孔φ500MM，成品外径≤850MM 单托重量≤2吨;注：包装前先用塑料打包带横向打一道再包包装纸 ， 每一托成品上放一块300MM长的样品；厚度公差：+0.005mm/-0.01mm；宽度公差：+0/-0.1mm |  | 31110018 | 优钢卷 | 0.825-SK85 | 31120018 | 优钢分切带 | 0.825-SK85 |  | 10 | MO002169 | MO002169-003-15 | FJ001 | 分剪模板 | 8090 | 2024-07-29 | 2024-07-31 | 5 | 2024-07-29 17:31:35 | 2024-07-29 17:33:35 | 江苏东方九天新能源材料有限公司 |  | 张建勇 |  | 1 | 0.825 | 0 | 42 | 1 | DU6524070002/15 | 1：排刀规格 42MM*14C 南通光阳（优钢 SK85） 2：成品内孔φ500MM，成品外径≤850MM 单托重量≤2吨;注：包装前先用塑料打包带横向打一道再包包装纸 ， 每一托成品上放一块300MM长的样品；厚度公差：+0.005mm/-0.01mm；宽度公差：+0/-0.1mm | 1 |  | 是 | 是 | 2 | 3
分剪 | DU6524070002/14 | DU6524070002 | 东方分剪5# | 合格 | 合格品 | 乙 | 张建勇 | 0 | 128 |  | 0 | 0.825 | 42 | 1：排刀规格 42MM*14C 南通光阳（优钢 SK85） 2：成品内孔φ500MM，成品外径≤850MM 单托重量≤2吨;注：包装前先用塑料打包带横向打一道再包包装纸 ， 每一托成品上放一块300MM长的样品；厚度公差：+0.005mm/-0.01mm；宽度公差：+0/-0.1mm |  | 31110018 | 优钢卷 | 0.825-SK85 | 31120018 | 优钢分切带 | 0.825-SK85 |  | 10 | MO002169 | MO002169-003-14 | FJ001 | 分剪模板 | 8090 | 2024-07-29 | 2024-07-31 | 5 | 2024-07-29 17:31:35 | 2024-07-29 17:33:35 | 江苏东方九天新能源材料有限公司 |  | 张建勇 |  | 1 | 0.825 | 0 | 42 | 1 | DU6524070002/14 | 1：排刀规格 42MM*14C 南通光阳（优钢 SK85） 2：成品内孔φ500MM，成品外径≤850MM 单托重量≤2吨;注：包装前先用塑料打包带横向打一道再包包装纸 ， 每一托成品上放一块300MM长的样品；厚度公差：+0.005mm/-0.01mm；宽度公差：+0/-0.1mm | 1 |  | 是 | 是 | 2 | 3
分剪 | DU6524070002/13 | DU6524070002 | 东方分剪5# | 合格 | 合格品 | 乙 | 张建勇 | 0 | 130 |  | 0 | 0.825 | 42 | 1：排刀规格 42MM*14C 南通光阳（优钢 SK85） 2：成品内孔φ500MM，成品外径≤850MM 单托重量≤2吨;注：包装前先用塑料打包带横向打一道再包包装纸 ， 每一托成品上放一块300MM长的样品；厚度公差：+0.005mm/-0.01mm；宽度公差：+0/-0.1mm |  | 31110018 | 优钢卷 | 0.825-SK85 | 31120018 | 优钢分切带 | 0.825-SK85 |  | 10 | MO002169 | MO002169-003-13 | FJ001 | 分剪模板 | 8090 | 2024-07-29 | 2024-07-31 | 5 | 2024-07-29 17:31:35 | 2024-07-29 17:33:35 | 江苏东方九天新能源材料有限公司 |  | 张建勇 |  | 1 | 0.825 | 0 | 42 | 1 | DU6524070002/13 | 1：排刀规格 42MM*14C 南通光阳（优钢 SK85） 2：成品内孔φ500MM，成品外径≤850MM 单托重量≤2吨;注：包装前先用塑料打包带横向打一道再包包装纸 ， 每一托成品上放一块300MM长的样品；厚度公差：+0.005mm/-0.01mm；宽度公差：+0/-0.1mm | 1 |  | 是 | 是 | 2 | 3
分剪 | DU6524070002/12 | DU6524070002 | 东方分剪5# | 合格 | 合格品 | 乙 | 张建勇 | 0 | 130 |  | 0 | 0.825 | 42 | 1：排刀规格 42MM*14C 南通光阳（优钢 SK85） 2：成品内孔φ500MM，成品外径≤850MM 单托重量≤2吨;注：包装前先用塑料打包带横向打一道再包包装纸 ， 每一托成品上放一块300MM长的样品；厚度公差：+0.005mm/-0.01mm；宽度公差：+0/-0.1mm |  | 31110018 | 优钢卷 | 0.825-SK85 | 31120018 | 优钢分切带 | 0.825-SK85 |  | 10 | MO002169 | MO002169-003-12 | FJ001 | 分剪模板 | 8090 | 2024-07-29 | 2024-07-31 | 5 | 2024-07-29 17:31:35 | 2024-07-29 17:33:35 | 江苏东方九天新能源材料有限公司 |  | 张建勇 |  | 1 | 0.825 | 0 | 42 | 1 | DU6524070002/12 | 1：排刀规格 42MM*14C 南通光阳（优钢 SK85） 2：成品内孔φ500MM，成品外径≤850MM 单托重量≤2吨;注：包装前先用塑料打包带横向打一道再包包装纸 ， 每一托成品上放一块300MM长的样品；厚度公差：+0.005mm/-0.01mm；宽度公差：+0/-0.1mm | 1 |  | 是 | 是 | 2 | 3
分剪 | DU6524070002/11 | DU6524070002 | 东方分剪5# | 合格 | 合格品 | 乙 | 张建勇 | 0 | 130 |  | 0 | 0.825 | 42 | 1：排刀规格 42MM*14C 南通光阳（优钢 SK85） 2：成品内孔φ500MM，成品外径≤850MM 单托重量≤2吨;注：包装前先用塑料打包带横向打一道再包包装纸 ， 每一托成品上放一块300MM长的样品；厚度公差：+0.005mm/-0.01mm；宽度公差：+0/-0.1mm |  | 31110018 | 优钢卷 | 0.825-SK85 | 31120018 | 优钢分切带 | 0.825-SK85 |  | 10 | MO002169 | MO002169-003-11 | FJ001 | 分剪模板 | 8090 | 2024-07-29 | 2024-07-31 | 5 | 2024-07-29 17:31:35 | 2024-07-29 17:33:35 | 江苏东方九天新能源材料有限公司 |  | 张建勇 |  | 1 | 0.825 | 0 | 42 | 1 | DU6524070002/11 | 1：排刀规格 42MM*14C 南通光阳（优钢 SK85） 2：成品内孔φ500MM，成品外径≤850MM 单托重量≤2吨;注：包装前先用塑料打包带横向打一道再包包装纸 ， 每一托成品上放一块300MM长的样品；厚度公差：+0.005mm/-0.01mm；宽度公差：+0/-0.1mm | 1 |  | 是 | 是 | 2 | 3
分剪 | DU6524070002/10 | DU6524070002 | 东方分剪5# | 合格 | 合格品 | 乙 | 张建勇 | 0 | 130 |  | 0 | 0.825 | 42 | 1：排刀规格 42MM*14C 南通光阳（优钢 SK85） 2：成品内孔φ500MM，成品外径≤850MM 单托重量≤2吨;注：包装前先用塑料打包带横向打一道再包包装纸 ， 每一托成品上放一块300MM长的样品；厚度公差：+0.005mm/-0.01mm；宽度公差：+0/-0.1mm |  | 31110018 | 优钢卷 | 0.825-SK85 | 31120018 | 优钢分切带 | 0.825-SK85 |  | 10 | MO002169 | MO002169-003-10 | FJ001 | 分剪模板 | 8090 | 2024-07-29 | 2024-07-31 | 5 | 2024-07-29 17:31:35 | 2024-07-29 17:33:35 | 江苏东方九天新能源材料有限公司 |  | 张建勇 |  | 1 | 0.825 | 0 | 42 | 1 | DU6524070002/10 | 1：排刀规格 42MM*14C 南通光阳（优钢 SK85） 2：成品内孔φ500MM，成品外径≤850MM 单托重量≤2吨;注：包装前先用塑料打包带横向打一道再包包装纸 ， 每一托成品上放一块300MM长的样品；厚度公差：+0.005mm/-0.01mm；宽度公差：+0/-0.1mm | 1 |  | 是 | 是 | 2 | 3
分剪 | DU6524070002/9 | DU6524070002 | 东方分剪5# | 合格 | 合格品 | 乙 | 张建勇 | 0 | 130 |  | 0 | 0.825 | 42 | 1：排刀规格 42MM*14C 南通光阳（优钢 SK85） 2：成品内孔φ500MM，成品外径≤850MM 单托重量≤2吨;注：包装前先用塑料打包带横向打一道再包包装纸 ， 每一托成品上放一块300MM长的样品；厚度公差：+0.005mm/-0.01mm；宽度公差：+0/-0.1mm |  | 31110018 | 优钢卷 | 0.825-SK85 | 31120018 | 优钢分切带 | 0.825-SK85 |  | 10 | MO002169 | MO002169-003-09 | FJ001 | 分剪模板 | 8090 | 2024-07-29 | 2024-07-31 | 5 | 2024-07-29 17:31:35 | 2024-07-29 17:33:35 | 江苏东方九天新能源材料有限公司 |  | 张建勇 |  | 1 | 0.825 | 0 | 42 | 1 | DU6524070002/9 | 1：排刀规格 42MM*14C 南通光阳（优钢 SK85） 2：成品内孔φ500MM，成品外径≤850MM 单托重量≤2吨;注：包装前先用塑料打包带横向打一道再包包装纸 ， 每一托成品上放一块300MM长的样品；厚度公差：+0.005mm/-0.01mm；宽度公差：+0/-0.1mm | 1 |  | 是 | 是 | 2 | 3
分剪 | DU6524070002/8 | DU6524070002 | 东方分剪5# | 合格 | 合格品 | 乙 | 张建勇 | 0 | 131 |  | 0 | 0.825 | 42 | 1：排刀规格 42MM*14C 南通光阳（优钢 SK85） 2：成品内孔φ500MM，成品外径≤850MM 单托重量≤2吨;注：包装前先用塑料打包带横向打一道再包包装纸 ， 每一托成品上放一块300MM长的样品；厚度公差：+0.005mm/-0.01mm；宽度公差：+0/-0.1mm |  | 31110018 | 优钢卷 | 0.825-SK85 | 31120018 | 优钢分切带 | 0.825-SK85 |  | 10 | MO002169 | MO002169-003-08 | FJ001 | 分剪模板 | 8090 | 2024-07-29 | 2024-07-31 | 5 | 2024-07-29 17:31:35 | 2024-07-29 17:33:35 | 江苏东方九天新能源材料有限公司 |  | 张建勇 |  | 1 | 0.825 | 0 | 42 | 1 | DU6524070002/8 | 1：排刀规格 42MM*14C 南通光阳（优钢 SK85） 2：成品内孔φ500MM，成品外径≤850MM 单托重量≤2吨;注：包装前先用塑料打包带横向打一道再包包装纸 ， 每一托成品上放一块300MM长的样品；厚度公差：+0.005mm/-0.01mm；宽度公差：+0/-0.1mm | 1 |  | 是 | 是 | 2 | 3
分剪 | DU6524070002/7 | DU6524070002 | 东方分剪5# | 合格 | 合格品 | 乙 | 张建勇 | 0 | 130 |  | 0 | 0.825 | 42 | 1：排刀规格 42MM*14C 南通光阳（优钢 SK85） 2：成品内孔φ500MM，成品外径≤850MM 单托重量≤2吨;注：包装前先用塑料打包带横向打一道再包包装纸 ， 每一托成品上放一块300MM长的样品；厚度公差：+0.005mm/-0.01mm；宽度公差：+0/-0.1mm |  | 31110018 | 优钢卷 | 0.825-SK85 | 31120018 | 优钢分切带 | 0.825-SK85 |  | 10 | MO002169 | MO002169-003-07 | FJ001 | 分剪模板 | 8090 | 2024-07-29 | 2024-07-31 | 5 | 2024-07-29 17:31:35 | 2024-07-29 17:33:35 | 江苏东方九天新能源材料有限公司 |  | 张建勇 |  | 1 | 0.825 | 0 | 42 | 1 | DU6524070002/7 | 1：排刀规格 42MM*14C 南通光阳（优钢 SK85） 2：成品内孔φ500MM，成品外径≤850MM 单托重量≤2吨;注：包装前先用塑料打包带横向打一道再包包装纸 ， 每一托成品上放一块300MM长的样品；厚度公差：+0.005mm/-0.01mm；宽度公差：+0/-0.1mm | 1 |  | 是 | 是 | 2 | 3
分剪 | DU6524070002/6 | DU6524070002 | 东方分剪5# | 合格 | 合格品 | 乙 | 张建勇 | 0 | 131 |  | 0 | 0.825 | 42 | 1：排刀规格 42MM*14C 南通光阳（优钢 SK85） 2：成品内孔φ500MM，成品外径≤850MM 单托重量≤2吨;注：包装前先用塑料打包带横向打一道再包包装纸 ， 每一托成品上放一块300MM长的样品；厚度公差：+0.005mm/-0.01mm；宽度公差：+0/-0.1mm |  | 31110018 | 优钢卷 | 0.825-SK85 | 31120018 | 优钢分切带 | 0.825-SK85 |  | 10 | MO002169 | MO002169-003-06 | FJ001 | 分剪模板 | 8090 | 2024-07-29 | 2024-07-31 | 5 | 2024-07-29 17:31:35 | 2024-07-29 17:33:35 | 江苏东方九天新能源材料有限公司 |  | 张建勇 |  | 1 | 0.825 | 0 | 42 | 1 | DU6524070002/6 | 1：排刀规格 42MM*14C 南通光阳（优钢 SK85） 2：成品内孔φ500MM，成品外径≤850MM 单托重量≤2吨;注：包装前先用塑料打包带横向打一道再包包装纸 ， 每一托成品上放一块300MM长的样品；厚度公差：+0.005mm/-0.01mm；宽度公差：+0/-0.1mm | 1 |  | 是 | 是 | 2 | 3
分剪 | DU6524070002/5 | DU6524070002 | 东方分剪5# | 合格 | 合格品 | 乙 | 张建勇 | 0 | 131 |  | 0 | 0.825 | 42 | 1：排刀规格 42MM*14C 南通光阳（优钢 SK85） 2：成品内孔φ500MM，成品外径≤850MM 单托重量≤2吨;注：包装前先用塑料打包带横向打一道再包包装纸 ， 每一托成品上放一块300MM长的样品；厚度公差：+0.005mm/-0.01mm；宽度公差：+0/-0.1mm |  | 31110018 | 优钢卷 | 0.825-SK85 | 31120018 | 优钢分切带 | 0.825-SK85 |  | 10 | MO002169 | MO002169-003-05 | FJ001 | 分剪模板 | 8090 | 2024-07-29 | 2024-07-31 | 5 | 2024-07-29 17:31:35 | 2024-07-29 17:33:35 | 江苏东方九天新能源材料有限公司 |  | 张建勇 |  | 1 | 0.825 | 0 | 42 | 1 | DU6524070002/5 | 1：排刀规格 42MM*14C 南通光阳（优钢 SK85） 2：成品内孔φ500MM，成品外径≤850MM 单托重量≤2吨;注：包装前先用塑料打包带横向打一道再包包装纸 ， 每一托成品上放一块300MM长的样品；厚度公差：+0.005mm/-0.01mm；宽度公差：+0/-0.1mm | 1 |  | 是 | 是 | 2 | 3
分剪 | DU6524070002/4 | DU6524070002 | 东方分剪5# | 合格 | 合格品 | 乙 | 张建勇 | 0 | 131 |  | 0 | 0.825 | 42 | 1：排刀规格 42MM*14C 南通光阳（优钢 SK85） 2：成品内孔φ500MM，成品外径≤850MM 单托重量≤2吨;注：包装前先用塑料打包带横向打一道再包包装纸 ， 每一托成品上放一块300MM长的样品；厚度公差：+0.005mm/-0.01mm；宽度公差：+0/-0.1mm |  | 31110018 | 优钢卷 | 0.825-SK85 | 31120018 | 优钢分切带 | 0.825-SK85 |  | 10 | MO002169 | MO002169-003-04 | FJ001 | 分剪模板 | 8090 | 2024-07-29 | 2024-07-31 | 5 | 2024-07-29 17:31:35 | 2024-07-29 17:33:35 | 江苏东方九天新能源材料有限公司 |  | 张建勇 |  | 1 | 0.825 | 0 | 42 | 1 | DU6524070002/4 | 1：排刀规格 42MM*14C 南通光阳（优钢 SK85） 2：成品内孔φ500MM，成品外径≤850MM 单托重量≤2吨;注：包装前先用塑料打包带横向打一道再包包装纸 ， 每一托成品上放一块300MM长的样品；厚度公差：+0.005mm/-0.01mm；宽度公差：+0/-0.1mm | 1 |  | 是 | 是 | 2 | 3
分剪 | DU6524070002/3 | DU6524070002 | 东方分剪5# | 合格 | 合格品 | 乙 | 张建勇 | 0 | 131 |  | 0 | 0.825 | 42 | 1：排刀规格 42MM*14C 南通光阳（优钢 SK85） 2：成品内孔φ500MM，成品外径≤850MM 单托重量≤2吨;注：包装前先用塑料打包带横向打一道再包包装纸 ， 每一托成品上放一块300MM长的样品；厚度公差：+0.005mm/-0.01mm；宽度公差：+0/-0.1mm |  | 31110018 | 优钢卷 | 0.825-SK85 | 31120018 | 优钢分切带 | 0.825-SK85 |  | 10 | MO002169 | MO002169-003-03 | FJ001 | 分剪模板 | 8090 | 2024-07-29 | 2024-07-31 | 5 | 2024-07-29 17:31:35 | 2024-07-29 17:33:35 | 江苏东方九天新能源材料有限公司 |  | 张建勇 |  | 1 | 0.825 | 0 | 42 | 1 | DU6524070002/3 | 1：排刀规格 42MM*14C 南通光阳（优钢 SK85） 2：成品内孔φ500MM，成品外径≤850MM 单托重量≤2吨;注：包装前先用塑料打包带横向打一道再包包装纸 ， 每一托成品上放一块300MM长的样品；厚度公差：+0.005mm/-0.01mm；宽度公差：+0/-0.1mm | 1 |  | 是 | 是 | 2 | 3
分剪 | DU6524070002/2 | DU6524070002 | 东方分剪5# | 合格 | 合格品 | 乙 | 张建勇 | 0 | 131 |  | 0 | 0.825 | 42 | 1：排刀规格 42MM*14C 南通光阳（优钢 SK85） 2：成品内孔φ500MM，成品外径≤850MM 单托重量≤2吨;注：包装前先用塑料打包带横向打一道再包包装纸 ， 每一托成品上放一块300MM长的样品；厚度公差：+0.005mm/-0.01mm；宽度公差：+0/-0.1mm |  | 31110018 | 优钢卷 | 0.825-SK85 | 31120018 | 优钢分切带 | 0.825-SK85 |  | 10 | MO002169 | MO002169-003-02 | FJ001 | 分剪模板 | 8090 | 2024-07-29 | 2024-07-31 | 5 | 2024-07-29 17:31:35 | 2024-07-29 17:33:35 | 江苏东方九天新能源材料有限公司 |  | 张建勇 |  | 1 | 0.825 | 0 | 42 | 1 | DU6524070002/2 | 1：排刀规格 42MM*14C 南通光阳（优钢 SK85） 2：成品内孔φ500MM，成品外径≤850MM 单托重量≤2吨;注：包装前先用塑料打包带横向打一道再包包装纸 ， 每一托成品上放一块300MM长的样品；厚度公差：+0.005mm/-0.01mm；宽度公差：+0/-0.1mm | 1 |  | 是 | 是 | 2 | 3
分剪 | DU6524070002/1 | DU6524070002 | 东方分剪5# | 合格 | 合格品 | 乙 | 张建勇 | 0 | 132 |  | 0 | 0.825 | 42 | 1：排刀规格 42MM*14C 南通光阳（优钢 SK85） 2：成品内孔φ500MM，成品外径≤850MM 单托重量≤2吨;注：包装前先用塑料打包带横向打一道再包包装纸 ， 每一托成品上放一块300MM长的样品；厚度公差：+0.005mm/-0.01mm；宽度公差：+0/-0.1mm |  | 31110018 | 优钢卷 | 0.825-SK85 | 31120018 | 优钢分切带 | 0.825-SK85 |  | 10 | MO002169 | MO002169-003-01 | FJ001 | 分剪模板 | 8090 | 2024-07-29 | 2024-07-31 | 5 | 2024-07-29 17:31:35 | 2024-07-29 17:33:35 | 江苏东方九天新能源材料有限公司 |  | 张建勇 |  | 1 | 0.825 | 0 | 42 | 1 | DU6524070002/1 | 1：排刀规格 42MM*14C 南通光阳（优钢 SK85） 2：成品内孔φ500MM，成品外径≤850MM 单托重量≤2吨;注：包装前先用塑料打包带横向打一道再包包装纸 ， 每一托成品上放一块300MM长的样品；厚度公差：+0.005mm/-0.01mm；宽度公差：+0/-0.1mm | 1 |  | 是 | 是 | 2 | 3
最终平整 | DL002407003213 | DL0024070032 | 东方750平整 | 其他入库 | 成品退库 | 乙 | 龚政,刘飞 | 1450 | 1450 | 1 | 2180 | 0.14 | 610 | 昆山富裕炜：750平整用超光棍Ra<0.1μm平整、厚度公差：0.135-0.145mm、硬度100-120HV,延伸＞30%，粗糙度Ra≤0.15μm | 板面漆状白斑，来料上表面操边10cm左右、下表面传边10cm左右处亮线印，轻振纹，横辊印，细划伤多，传边粘钢折印4-15cm左右，1900米后不规律长折印 | 20100082 | 轧硬 | 0.6*610-SPCC | 31010009 | 小品种钢卷 | 0.14-SPCC |  | 60 | MO001625 | MO001625-001-01-03 | XPZG001 | 小品种钢前处理模板 | 12220 | 2024-07-15 | 2024-07-15 | 3 | 2024-07-29 17:13:10 | 2024-07-29 17:32:27 | 江苏东方九天新能源材料有限公司 |  | 龚政 |  | 1 | 0.14 | 2180 | 610 | 1 | DL002407003213 | 昆山富裕炜0.14：厚度±0.005MM,HV100-120,C粗糙度≤0.15μ，卷重2-3吨 | 1 |  | 是 | 是 | 4197 | 1
最终平整 | DL002407003212 | DL0024070032 | 东方750平整 | 合格 | 让步接收 | 乙 | 龚政,刘飞 | 2990 | 2990 | 1 | 4500 | 0.14 | 610 | 昆山富裕炜：750平整用超光棍Ra<0.1μm平整、厚度公差：0.135-0.145mm、硬度100-120HV,延伸＞30%，粗糙度Ra≤0.15μm | B白斑(板面漆状白斑),S色差条印(来料上表面操边10cm左右，下表面传边10cm左右处亮线印),Z振纹(来料轻振纹，横辊印),S色差() | 20100082 | 轧硬 | 0.6*610-SPCC | 31010009 | 小品种钢卷 | 0.14-SPCC |  | 60 | MO001625 | MO001625-001-01-02 | XPZG001 | 小品种钢前处理模板 | 12220 | 2024-07-15 | 2024-07-15 | 3 | 2024-07-29 17:13:10 | 2024-07-29 17:32:27 | 江苏东方九天新能源材料有限公司 |  | 龚政 |  | 1 | 0.14 | 4500 | 610 | 1 | DL002407003212 | 昆山富裕炜0.14：厚度±0.005MM,HV100-120,C粗糙度≤0.15μ，卷重2-3吨 | 1 | B白斑(板面漆状白斑),S色差条印(来料上表面操边10cm左右，下表面传边10cm左右处亮线印),Z振纹(来料轻振纹，横辊印),S色差() | 是 | 是 | 4197 | 1
最终平整 | DL002407003211 | DL0024070032 | 东方750平整 | 其他入库 | 成品退库 | 乙 | 龚政,刘飞 | 1485 | 1485 | 1 | 2250 | 0.14 | 610 | 昆山富裕炜：750平整用超光棍Ra<0.1μm平整、厚度公差：0.135-0.145mm、硬度100-120HV,延伸＞30%，粗糙度Ra≤0.15μm | 收卷不齐,操边偶有2cm左右拉伸折印,板面漆状白斑多,内1000米操侧20cm内偶有大片挫伤，上表面操侧5cm左右亮线印，硬度偏高127 （要求100-120） | 20100082 | 轧硬 | 0.6*610-SPCC | 31010009 | 小品种钢卷 | 0.14-SPCC |  | 60 | MO001625 | MO001625-001-01-01 | XPZG001 | 小品种钢前处理模板 | 12220 | 2024-07-15 | 2024-07-15 | 3 | 2024-07-29 17:13:10 | 2024-07-29 17:32:27 | 江苏东方九天新能源材料有限公司 |  | 龚政 |  | 1 | 0.14 | 2250 | 610 | 1 | DL002407003211 | 昆山富裕炜0.14：厚度±0.005MM,HV100-120,C粗糙度≤0.15μ，卷重2-3吨 | 1 | S收卷不齐(),L拉伸折印(操边偶有2cm左右拉伸折印),B白斑(板面漆状白斑多) | 是 | 是 | 4197 | 1
分剪 | DL0024070014211/7 | DL0024070014211 | 东方分剪6# | 合格 | 合格品 | 乙 | 尹斌斌 | 0 | 282 |  | 0 | 0.254 | 80 | 1：排刀规格 80*6+102.4海金杜门 SPCC-Ni 镍层：A面1.9um / B面 0.38um，注：1.成品表面不允许有擦划伤 顶压伤 刀印 油污 2.成品按顺时针摆放，每一片用3*3MM的木条隔开，厚度公差+/-0.01mm，宽度公差+/-0.13mm |  | 31310013 | 镍钝化卷 | 0.254-SPCC | 31320013 | 镍钝化分切带 | 0.254-SPCC |  | 10 | MO002165 | MO002165-003-07 | FJ001 | 分剪模板 | 2164 | 2024-07-29 | 2024-07-29 | 5 | 2024-07-29 17:21:04 | 2024-07-29 17:31:10 | 江苏东方九天新能源材料有限公司 |  | 尹斌斌 |  | 1 | 0.254 | 0 | 80 | 1 | DL0024070014211/7 | 1：排刀规格 80*6+102.4海金杜门 SPCC-Ni 镍层：A面1.9um / B面 0.38um，注：1.成品表面不允许有擦划伤 顶压伤 刀印 油污 2.成品按顺时针摆放，每一片用3*3MM的木条隔开，厚度公差+/-0.01mm，宽度公差+/-0.13mm | 1 |  | 是 | 是 | 11 | 3
分剪 | DL0024070014211/6 | DL0024070014211 | 东方分剪6# | 合格 | 合格品 | 乙 | 尹斌斌 | 0 | 283 |  | 0 | 0.254 | 80 | 1：排刀规格 80*6+102.4海金杜门 SPCC-Ni 镍层：A面1.9um / B面 0.38um，注：1.成品表面不允许有擦划伤 顶压伤 刀印 油污 2.成品按顺时针摆放，每一片用3*3MM的木条隔开，厚度公差+/-0.01mm，宽度公差+/-0.13mm |  | 31310013 | 镍钝化卷 | 0.254-SPCC | 31320013 | 镍钝化分切带 | 0.254-SPCC |  | 10 | MO002165 | MO002165-003-06 | FJ001 | 分剪模板 | 2164 | 2024-07-29 | 2024-07-29 | 5 | 2024-07-29 17:21:04 | 2024-07-29 17:31:10 | 江苏东方九天新能源材料有限公司 |  | 尹斌斌 |  | 1 | 0.254 | 0 | 80 | 1 | DL0024070014211/6 | 1：排刀规格 80*6+102.4海金杜门 SPCC-Ni 镍层：A面1.9um / B面 0.38um，注：1.成品表面不允许有擦划伤 顶压伤 刀印 油污 2.成品按顺时针摆放，每一片用3*3MM的木条隔开，厚度公差+/-0.01mm，宽度公差+/-0.13mm | 1 |  | 是 | 是 | 11 | 3
分剪 | DL0024070014211/5 | DL0024070014211 | 东方分剪6# | 合格 | 合格品 | 乙 | 尹斌斌 | 0 | 363 |  | 0 | 0.254 | 102.4 | 1：排刀规格 80*6+102.4海金杜门 SPCC-Ni 镍层：A面1.9um / B面 0.38um，注：1.成品表面不允许有擦划伤 顶压伤 刀印 油污 2.成品按顺时针摆放，每一片用3*3MM的木条隔开，厚度公差+/-0.01mm，宽度公差+/-0.13mm |  | 31310013 | 镍钝化卷 | 0.254-SPCC | 31320013 | 镍钝化分切带 | 0.254-SPCC |  | 10 | MO002165 | MO002165-003-05 | FJ001 | 分剪模板 | 2164 | 2024-07-29 | 2024-07-29 | 5 | 2024-07-29 17:21:04 | 2024-07-29 17:31:10 | 江苏东方九天新能源材料有限公司 |  | 尹斌斌 |  | 1 | 0.254 | 0 | 102.4 | 1 | DL0024070014211/5 | 1：排刀规格 80*6+102.4海金杜门 SPCC-Ni 镍层：A面1.9um / B面 0.38um，注：1.成品表面不允许有擦划伤 顶压伤 刀印 油污 2.成品按顺时针摆放，每一片用3*3MM的木条隔开，厚度公差+/-0.01mm，宽度公差+/-0.13mm | 1 |  | 是 | 是 | 11 | 3
分剪 | DL0024070014211/4 | DL0024070014211 | 东方分剪6# | 合格 | 合格品 | 乙 | 尹斌斌 | 0 | 281 |  | 0 | 0.254 | 80 | 1：排刀规格 80*6+102.4海金杜门 SPCC-Ni 镍层：A面1.9um / B面 0.38um，注：1.成品表面不允许有擦划伤 顶压伤 刀印 油污 2.成品按顺时针摆放，每一片用3*3MM的木条隔开，厚度公差+/-0.01mm，宽度公差+/-0.13mm |  | 31310013 | 镍钝化卷 | 0.254-SPCC | 31320013 | 镍钝化分切带 | 0.254-SPCC |  | 10 | MO002165 | MO002165-003-04 | FJ001 | 分剪模板 | 2164 | 2024-07-29 | 2024-07-29 | 5 | 2024-07-29 17:21:04 | 2024-07-29 17:31:10 | 江苏东方九天新能源材料有限公司 |  | 尹斌斌 |  | 1 | 0.254 | 0 | 80 | 1 | DL0024070014211/4 | 1：排刀规格 80*6+102.4海金杜门 SPCC-Ni 镍层：A面1.9um / B面 0.38um，注：1.成品表面不允许有擦划伤 顶压伤 刀印 油污 2.成品按顺时针摆放，每一片用3*3MM的木条隔开，厚度公差+/-0.01mm，宽度公差+/-0.13mm | 1 |  | 是 | 是 | 11 | 3
分剪 | DL0024070014211/3 | DL0024070014211 | 东方分剪6# | 合格 | 合格品 | 乙 | 尹斌斌 | 0 | 281 |  | 0 | 0.254 | 80 | 1：排刀规格 80*6+102.4海金杜门 SPCC-Ni 镍层：A面1.9um / B面 0.38um，注：1.成品表面不允许有擦划伤 顶压伤 刀印 油污 2.成品按顺时针摆放，每一片用3*3MM的木条隔开，厚度公差+/-0.01mm，宽度公差+/-0.13mm |  | 31310013 | 镍钝化卷 | 0.254-SPCC | 31320013 | 镍钝化分切带 | 0.254-SPCC |  | 10 | MO002165 | MO002165-003-03 | FJ001 | 分剪模板 | 2164 | 2024-07-29 | 2024-07-29 | 5 | 2024-07-29 17:21:04 | 2024-07-29 17:31:10 | 江苏东方九天新能源材料有限公司 |  | 尹斌斌 |  | 1 | 0.254 | 0 | 80 | 1 | DL0024070014211/3 | 1：排刀规格 80*6+102.4海金杜门 SPCC-Ni 镍层：A面1.9um / B面 0.38um，注：1.成品表面不允许有擦划伤 顶压伤 刀印 油污 2.成品按顺时针摆放，每一片用3*3MM的木条隔开，厚度公差+/-0.01mm，宽度公差+/-0.13mm | 1 |  | 是 | 是 | 11 | 3
分剪 | DL0024070014211/2 | DL0024070014211 | 东方分剪6# | 合格 | 合格品 | 乙 | 尹斌斌 | 0 | 279 |  | 0 | 0.254 | 80 | 1：排刀规格 80*6+102.4海金杜门 SPCC-Ni 镍层：A面1.9um / B面 0.38um，注：1.成品表面不允许有擦划伤 顶压伤 刀印 油污 2.成品按顺时针摆放，每一片用3*3MM的木条隔开，厚度公差+/-0.01mm，宽度公差+/-0.13mm |  | 31310013 | 镍钝化卷 | 0.254-SPCC | 31320013 | 镍钝化分切带 | 0.254-SPCC |  | 10 | MO002165 | MO002165-003-02 | FJ001 | 分剪模板 | 2164 | 2024-07-29 | 2024-07-29 | 5 | 2024-07-29 17:21:04 | 2024-07-29 17:31:10 | 江苏东方九天新能源材料有限公司 |  | 尹斌斌 |  | 1 | 0.254 | 0 | 80 | 1 | DL0024070014211/2 | 1：排刀规格 80*6+102.4海金杜门 SPCC-Ni 镍层：A面1.9um / B面 0.38um，注：1.成品表面不允许有擦划伤 顶压伤 刀印 油污 2.成品按顺时针摆放，每一片用3*3MM的木条隔开，厚度公差+/-0.01mm，宽度公差+/-0.13mm | 1 |  | 是 | 是 | 11 | 3
分剪 | DL0024070014211/1 | DL0024070014211 | 东方分剪6# | 合格 | 合格品 | 乙 | 尹斌斌 | 0 | 278 |  | 0 | 0.254 | 80 | 1：排刀规格 80*6+102.4海金杜门 SPCC-Ni 镍层：A面1.9um / B面 0.38um，注：1.成品表面不允许有擦划伤 顶压伤 刀印 油污 2.成品按顺时针摆放，每一片用3*3MM的木条隔开，厚度公差+/-0.01mm，宽度公差+/-0.13mm |  | 31310013 | 镍钝化卷 | 0.254-SPCC | 31320013 | 镍钝化分切带 | 0.254-SPCC |  | 10 | MO002165 | MO002165-003-01 | FJ001 | 分剪模板 | 2164 | 2024-07-29 | 2024-07-29 | 5 | 2024-07-29 17:21:04 | 2024-07-29 17:31:10 | 江苏东方九天新能源材料有限公司 |  | 尹斌斌 |  | 1 | 0.254 | 0 | 80 | 1 | DL0024070014211/1 | 1：排刀规格 80*6+102.4海金杜门 SPCC-Ni 镍层：A面1.9um / B面 0.38um，注：1.成品表面不允许有擦划伤 顶压伤 刀印 油污 2.成品按顺时针摆放，每一片用3*3MM的木条隔开，厚度公差+/-0.01mm，宽度公差+/-0.13mm | 1 |  | 是 | 是 | 11 | 3
最终平整 | DL1224070048 | DL1224070048 | 东方850平整 | 合格 | 让步接收 | 乙 | 鞠承 | 4350 | 4340 | 0.9977 | 8230 | 0.13 | 533 | 浙江银轮：850平整建议用Ra1.0-1.2μm毛化辊，厚度公差：0.12-0.14mm，HV90-110，粗糙度0.5-0.7μm. | 来料操6CM内偶有擦划伤，振纹，双边氧化边，6740米来料松包挫伤重，白斑 | 20200003 | 小品种钢半成品 | 0.13-SPCC | 31010007 | 小品种钢卷 | 0.13-SPCC |  | 60 | MO002080 | MO002080-004 | XPZG001 | 小品种钢前处理模板 | 4350 | 2024-07-26 | 2024-08-05 | 5 | 2024-07-29 17:24:45 | 2024-07-29 17:26:49 | 江苏东方九天新能源材料有限公司 | 261554 | 鞠承 |  |  | 0.13 | 8190 | 533 | 1 | DL1224070048 | 浙江银轮0.13*533：退火，平整两道工序。 | 1 | Z重划伤(来料操6CM内偶有擦划伤),Z振纹(板面),Y氧化边(看两边),C挫伤(6740米来料松包挫伤重),B白斑(来料表面) | 是 | 是 | 2345 | 4
最终平整 | DL1224070054 | DL1224070054 | 东方850平整 | 合格 | 让步接收 | 乙 | 鞠承 | 4340 | 4300 | 0.9908 | 8150 | 0.13 | 533 | 浙江银轮：850平整建议用Ra1.0-1.2μm毛化辊，厚度公差：0.12-0.14mm，HV90-110，粗糙度0.5-0.7μm. | 来料操15CM内偶有亮斑，双边氧化边，白斑，振纹，尾50米操10CM粘钢折印 | 20200003 | 小品种钢半成品 | 0.13-SPCC | 31010007 | 小品种钢卷 | 0.13-SPCC |  | 60 | MO002080 | MO002080-001 | XPZG001 | 小品种钢前处理模板 | 4340 | 2024-07-26 | 2024-08-05 | 5 | 2024-07-29 16:43:43 | 2024-07-29 16:45:23 | 江苏东方九天新能源材料有限公司 | 261557 | 鞠承 |  |  | 0.13 | 8160 | 533 | 1 | DL1224070054 | 浙江银轮0.13*533：退火，平整两道工序。 | 1 | L亮斑(来料操15CM内偶有亮斑),Y氧化边(两边),B白斑(板面),Z振纹(来料表面),N粘钢折印(尾50米操10CM) | 是 | 是 | 2345 | 1
铬钝化 | JG12240502382 | JG12240502382 | 东方铬钝化750 | 合格 | 让步接收 | 甲 | 孙锋 | 1510 | 1510 | 1 | 3710 | 0.1 | 533 | 、 | 3450米横向13.68mm孔洞（大小0.28mm2），3670米来料板面停机斑，并包外 | 30210015 | 光亮卷 | 0.1-SPCC | 30110014 | 铬钝化卷 | 0.1-SPCC |  | 10 | MO002129 | MO002129-001 | GDH001 | 铬钝化模板 | 1510 | 2024-07-28 | 2024-07-28 | 5 | 2024-07-29 16:17:10 | 2024-07-29 16:19:04 | 江苏东方九天新能源材料有限公司 | 263891 | 倪兵 |  |  | 0.1 | 3730 | 533 | 1 | JG12240502382 |  | 1 | 3450米横向13.68，大小0.28，并包外，色差 辊印 木耳边，黑斑，3670米来料板面停机斑 | 是 | 是 | 2 | 1
铬钝化 | 4505080042 | 4505080042 | 东方铬钝化750 | 合格 | 让步接收 | 甲 | 孙锋 | 3964 | 3975 | 1.0028 | 10730 | 0.1 | 490 | / | 辊印，白斑 | 30210015 | 光亮卷 | 0.1-SPCC | 30110014 | 铬钝化卷 | 0.1-SPCC |  | 10 | MO002175 | MO002175-003 | GDH001 | 铬钝化模板 | 3964 | 2024-07-29 | 2024-07-29 | 5 | 2024-07-29 16:12:48 | 2024-07-29 16:16:19 | 江苏东方九天新能源材料有限公司 | 267400 | 倪兵 |  |  | 0.1 | 0 | 490 | 1 | 4505080042 |  | 1 | 色差 辊印 白斑 | 是 | 是 | 4 | 3
铬钝化 | JG1224060275112 | JG1224060275112 | 东方铬钝化750 | 合格 | 让步接收 | 甲 | 周建锋 | 3890 | 1940 | 0.4987 | 5340 | 0.1 | 475 | / | 锈斑点 并包外 | 30210015 | 光亮卷 | 0.1-SPCC | 30110014 | 铬钝化卷 | 0.1-SPCC |  | 10 | MO002175 | MO002175-002 | GDH001 | 铬钝化模板 | 3890 | 2024-07-29 | 2024-07-29 | 5 | 2024-07-29 16:10:20 | 2024-07-29 16:11:45 | 江苏东方九天新能源材料有限公司 | 267399 | 倪兵 |  |  | 0.1 | 0 | 475 | 1 | JG1224060275112 |  | 1 | 色差 辊印 白斑 ，锈斑点 并包外 | 是 | 是 | 1 | 2
铬钝化 | JG1224060275111 | JG1224060275111 | 东方铬钝化750 | 合格 | 让步接收 | 甲 | 孙锋 | 3890 | 1940 | 0.4987 | 5330 | 0.1 | 475 | / | 锈斑 并包内（未取样） | 30210015 | 光亮卷 | 0.1-SPCC | 30110014 | 铬钝化卷 | 0.1-SPCC |  | 10 | MO002175 | MO002175-001 | GDH001 | 铬钝化模板 | 3890 | 2024-07-29 | 2024-07-29 | 5 | 2024-07-29 16:07:29 | 2024-07-29 16:10:03 | 江苏东方九天新能源材料有限公司 | 267398 | 倪兵 |  |  | 0.1 | 0 | 475 | 1 | JG1224060275111 |  | 1 | 色差 辊印 白斑 锈斑 并包内 | 是 | 是 | 3 | 1
铬钝化 | 4505080041 | 4505080041 | 东方铬钝化750 | 合格 | 让步接收 | 甲 | 孙锋 | 3320 | 3308 | 0.9964 | 10710 | 0.1 | 406 | / | 亮斑，锈斑点 | 30210015 | 光亮卷 | 0.1-SPCC | 30110014 | 铬钝化卷 | 0.1-SPCC |  | 10 | MO002176 | MO002176-001 | GDH001 | 铬钝化模板 | 3320 | 2024-07-29 | 2024-07-29 | 5 | 2024-07-29 16:04:42 | 2024-07-29 16:05:52 | 江苏东方九天新能源材料有限公司 | 267404 | 倪兵 |  |  | 0.1 | 0 | 406 | 1 | 4505080041 |  | 1 | 色差，辊印，白斑，亮斑，锈斑点 | 是 | 是 | 1 | 1
分剪 | DU6524070008/56 | DU6524070008 | 东方分剪5# | 其他入库 | 协议品 | 乙 | 张建勇 | 0 | 104 |  | 0 | 0.825 | 42 | 1：排刀规格 42MM*14C 南通光阳（优钢 SK85） 2：成品内孔φ500MM，成品外径≤850MM 单托重量≤2吨;注：包装前先用塑料打包带横向打一道再包包装纸 ， 每一托成品上放一块300MM长的样品；厚度公差：+0.005mm/-0.01mm；宽度公差：+0/-0.1mm |  | 31110018 | 优钢卷 | 0.825-SK85 | 31120018 | 优钢分切带 | 0.825-SK85 |  | 10 | MO002169 | MO002169-009-56 | FJ001 | 分剪模板 | 6560 | 2024-07-29 | 2024-07-31 | 5 | 2024-07-29 15:42:34 | 2024-07-29 15:46:33 | 江苏东方九天新能源材料有限公司 |  | 张建勇 |  | 1 | 0.825 | 0 | 42 | 1 | DU6524070008/56 | 1：排刀规格 42MM*14C 南通光阳（优钢 SK85） 2：成品内孔φ500MM，成品外径≤850MM 单托重量≤2吨;注：包装前先用塑料打包带横向打一道再包包装纸 ， 每一托成品上放一块300MM长的样品；厚度公差：+0.005mm/-0.01mm；宽度公差：+0/-0.1mm | 1 | 厚度公差0.833mm | 是 | 是 | 4 | 9
分剪 | DU6524070008/55 | DU6524070008 | 东方分剪5# | 合格 | 合格品 | 乙 | 张建勇 | 0 | 104 |  | 0 | 0.825 | 42 | 1：排刀规格 42MM*14C 南通光阳（优钢 SK85） 2：成品内孔φ500MM，成品外径≤850MM 单托重量≤2吨;注：包装前先用塑料打包带横向打一道再包包装纸 ， 每一托成品上放一块300MM长的样品；厚度公差：+0.005mm/-0.01mm；宽度公差：+0/-0.1mm |  | 31110018 | 优钢卷 | 0.825-SK85 | 31120018 | 优钢分切带 | 0.825-SK85 |  | 10 | MO002169 | MO002169-009-55 | FJ001 | 分剪模板 | 6560 | 2024-07-29 | 2024-07-31 | 5 | 2024-07-29 15:42:34 | 2024-07-29 15:46:33 | 江苏东方九天新能源材料有限公司 |  | 张建勇 |  | 1 | 0.825 | 0 | 42 | 1 | DU6524070008/55 | 1：排刀规格 42MM*14C 南通光阳（优钢 SK85） 2：成品内孔φ500MM，成品外径≤850MM 单托重量≤2吨;注：包装前先用塑料打包带横向打一道再包包装纸 ， 每一托成品上放一块300MM长的样品；厚度公差：+0.005mm/-0.01mm；宽度公差：+0/-0.1mm | 1 |  | 是 | 是 | 4 | 9
分剪 | DU6524070008/54 | DU6524070008 | 东方分剪5# | 合格 | 合格品 | 乙 | 张建勇 | 0 | 104 |  | 0 | 0.825 | 42 | 1：排刀规格 42MM*14C 南通光阳（优钢 SK85） 2：成品内孔φ500MM，成品外径≤850MM 单托重量≤2吨;注：包装前先用塑料打包带横向打一道再包包装纸 ， 每一托成品上放一块300MM长的样品；厚度公差：+0.005mm/-0.01mm；宽度公差：+0/-0.1mm |  | 31110018 | 优钢卷 | 0.825-SK85 | 31120018 | 优钢分切带 | 0.825-SK85 |  | 10 | MO002169 | MO002169-009-54 | FJ001 | 分剪模板 | 6560 | 2024-07-29 | 2024-07-31 | 5 | 2024-07-29 15:42:34 | 2024-07-29 15:46:33 | 江苏东方九天新能源材料有限公司 |  | 张建勇 |  | 1 | 0.825 | 0 | 42 | 1 | DU6524070008/54 | 1：排刀规格 42MM*14C 南通光阳（优钢 SK85） 2：成品内孔φ500MM，成品外径≤850MM 单托重量≤2吨;注：包装前先用塑料打包带横向打一道再包包装纸 ， 每一托成品上放一块300MM长的样品；厚度公差：+0.005mm/-0.01mm；宽度公差：+0/-0.1mm | 1 |  | 是 | 是 | 4 | 9
分剪 | DU6524070008/53 | DU6524070008 | 东方分剪5# | 合格 | 合格品 | 乙 | 张建勇 | 0 | 104 |  | 0 | 0.825 | 42 | 1：排刀规格 42MM*14C 南通光阳（优钢 SK85） 2：成品内孔φ500MM，成品外径≤850MM 单托重量≤2吨;注：包装前先用塑料打包带横向打一道再包包装纸 ， 每一托成品上放一块300MM长的样品；厚度公差：+0.005mm/-0.01mm；宽度公差：+0/-0.1mm |  | 31110018 | 优钢卷 | 0.825-SK85 | 31120018 | 优钢分切带 | 0.825-SK85 |  | 10 | MO002169 | MO002169-009-53 | FJ001 | 分剪模板 | 6560 | 2024-07-29 | 2024-07-31 | 5 | 2024-07-29 15:42:34 | 2024-07-29 15:46:33 | 江苏东方九天新能源材料有限公司 |  | 张建勇 |  | 1 | 0.825 | 0 | 42 | 1 | DU6524070008/53 | 1：排刀规格 42MM*14C 南通光阳（优钢 SK85） 2：成品内孔φ500MM，成品外径≤850MM 单托重量≤2吨;注：包装前先用塑料打包带横向打一道再包包装纸 ， 每一托成品上放一块300MM长的样品；厚度公差：+0.005mm/-0.01mm；宽度公差：+0/-0.1mm | 1 |  | 是 | 是 | 4 | 9
分剪 | DU6524070008/52 | DU6524070008 | 东方分剪5# | 合格 | 合格品 | 乙 | 张建勇 | 0 | 104 |  | 0 | 0.825 | 42 | 1：排刀规格 42MM*14C 南通光阳（优钢 SK85） 2：成品内孔φ500MM，成品外径≤850MM 单托重量≤2吨;注：包装前先用塑料打包带横向打一道再包包装纸 ， 每一托成品上放一块300MM长的样品；厚度公差：+0.005mm/-0.01mm；宽度公差：+0/-0.1mm |  | 31110018 | 优钢卷 | 0.825-SK85 | 31120018 | 优钢分切带 | 0.825-SK85 |  | 10 | MO002169 | MO002169-009-52 | FJ001 | 分剪模板 | 6560 | 2024-07-29 | 2024-07-31 | 5 | 2024-07-29 15:42:34 | 2024-07-29 15:46:33 | 江苏东方九天新能源材料有限公司 |  | 张建勇 |  | 1 | 0.825 | 0 | 42 | 1 | DU6524070008/52 | 1：排刀规格 42MM*14C 南通光阳（优钢 SK85） 2：成品内孔φ500MM，成品外径≤850MM 单托重量≤2吨;注：包装前先用塑料打包带横向打一道再包包装纸 ， 每一托成品上放一块300MM长的样品；厚度公差：+0.005mm/-0.01mm；宽度公差：+0/-0.1mm | 1 |  | 是 | 是 | 4 | 9
分剪 | DU6524070008/51 | DU6524070008 | 东方分剪5# | 合格 | 合格品 | 乙 | 张建勇 | 0 | 104 |  | 0 | 0.825 | 42 | 1：排刀规格 42MM*14C 南通光阳（优钢 SK85） 2：成品内孔φ500MM，成品外径≤850MM 单托重量≤2吨;注：包装前先用塑料打包带横向打一道再包包装纸 ， 每一托成品上放一块300MM长的样品；厚度公差：+0.005mm/-0.01mm；宽度公差：+0/-0.1mm |  | 31110018 | 优钢卷 | 0.825-SK85 | 31120018 | 优钢分切带 | 0.825-SK85 |  | 10 | MO002169 | MO002169-009-51 | FJ001 | 分剪模板 | 6560 | 2024-07-29 | 2024-07-31 | 5 | 2024-07-29 15:42:34 | 2024-07-29 15:46:33 | 江苏东方九天新能源材料有限公司 |  | 张建勇 |  | 1 | 0.825 | 0 | 42 | 1 | DU6524070008/51 | 1：排刀规格 42MM*14C 南通光阳（优钢 SK85） 2：成品内孔φ500MM，成品外径≤850MM 单托重量≤2吨;注：包装前先用塑料打包带横向打一道再包包装纸 ， 每一托成品上放一块300MM长的样品；厚度公差：+0.005mm/-0.01mm；宽度公差：+0/-0.1mm | 1 |  | 是 | 是 | 4 | 9
分剪 | DU6524070008/50 | DU6524070008 | 东方分剪5# | 合格 | 合格品 | 乙 | 张建勇 | 0 | 104 |  | 0 | 0.825 | 42 | 1：排刀规格 42MM*14C 南通光阳（优钢 SK85） 2：成品内孔φ500MM，成品外径≤850MM 单托重量≤2吨;注：包装前先用塑料打包带横向打一道再包包装纸 ， 每一托成品上放一块300MM长的样品；厚度公差：+0.005mm/-0.01mm；宽度公差：+0/-0.1mm |  | 31110018 | 优钢卷 | 0.825-SK85 | 31120018 | 优钢分切带 | 0.825-SK85 |  | 10 | MO002169 | MO002169-009-50 | FJ001 | 分剪模板 | 6560 | 2024-07-29 | 2024-07-31 | 5 | 2024-07-29 15:42:34 | 2024-07-29 15:46:33 | 江苏东方九天新能源材料有限公司 |  | 张建勇 |  | 1 | 0.825 | 0 | 42 | 1 | DU6524070008/50 | 1：排刀规格 42MM*14C 南通光阳（优钢 SK85） 2：成品内孔φ500MM，成品外径≤850MM 单托重量≤2吨;注：包装前先用塑料打包带横向打一道再包包装纸 ， 每一托成品上放一块300MM长的样品；厚度公差：+0.005mm/-0.01mm；宽度公差：+0/-0.1mm | 1 |  | 是 | 是 | 4 | 9
分剪 | DU6524070008/49 | DU6524070008 | 东方分剪5# | 合格 | 合格品 | 乙 | 张建勇 | 0 | 104 |  | 0 | 0.825 | 42 | 1：排刀规格 42MM*14C 南通光阳（优钢 SK85） 2：成品内孔φ500MM，成品外径≤850MM 单托重量≤2吨;注：包装前先用塑料打包带横向打一道再包包装纸 ， 每一托成品上放一块300MM长的样品；厚度公差：+0.005mm/-0.01mm；宽度公差：+0/-0.1mm |  | 31110018 | 优钢卷 | 0.825-SK85 | 31120018 | 优钢分切带 | 0.825-SK85 |  | 10 | MO002169 | MO002169-009-49 | FJ001 | 分剪模板 | 6560 | 2024-07-29 | 2024-07-31 | 5 | 2024-07-29 15:42:34 | 2024-07-29 15:46:33 | 江苏东方九天新能源材料有限公司 |  | 张建勇 |  | 1 | 0.825 | 0 | 42 | 1 | DU6524070008/49 | 1：排刀规格 42MM*14C 南通光阳（优钢 SK85） 2：成品内孔φ500MM，成品外径≤850MM 单托重量≤2吨;注：包装前先用塑料打包带横向打一道再包包装纸 ， 每一托成品上放一块300MM长的样品；厚度公差：+0.005mm/-0.01mm；宽度公差：+0/-0.1mm | 1 |  | 是 | 是 | 4 | 9
分剪 | DU6524070008/48 | DU6524070008 | 东方分剪5# | 合格 | 合格品 | 乙 | 张建勇 | 0 | 104 |  | 0 | 0.825 | 42 | 1：排刀规格 42MM*14C 南通光阳（优钢 SK85） 2：成品内孔φ500MM，成品外径≤850MM 单托重量≤2吨;注：包装前先用塑料打包带横向打一道再包包装纸 ， 每一托成品上放一块300MM长的样品；厚度公差：+0.005mm/-0.01mm；宽度公差：+0/-0.1mm |  | 31110018 | 优钢卷 | 0.825-SK85 | 31120018 | 优钢分切带 | 0.825-SK85 |  | 10 | MO002169 | MO002169-009-48 | FJ001 | 分剪模板 | 6560 | 2024-07-29 | 2024-07-31 | 5 | 2024-07-29 15:42:34 | 2024-07-29 15:46:32 | 江苏东方九天新能源材料有限公司 |  | 张建勇 |  | 1 | 0.825 | 0 | 42 | 1 | DU6524070008/48 | 1：排刀规格 42MM*14C 南通光阳（优钢 SK85） 2：成品内孔φ500MM，成品外径≤850MM 单托重量≤2吨;注：包装前先用塑料打包带横向打一道再包包装纸 ， 每一托成品上放一块300MM长的样品；厚度公差：+0.005mm/-0.01mm；宽度公差：+0/-0.1mm | 1 |  | 是 | 是 | 4 | 9
分剪 | DU6524070008/47 | DU6524070008 | 东方分剪5# | 其他入库 | 协议品 | 乙 | 张建勇 | 0 | 104 |  | 0 | 0.825 | 42 | 1：排刀规格 42MM*14C 南通光阳（优钢 SK85） 2：成品内孔φ500MM，成品外径≤850MM 单托重量≤2吨;注：包装前先用塑料打包带横向打一道再包包装纸 ， 每一托成品上放一块300MM长的样品；厚度公差：+0.005mm/-0.01mm；宽度公差：+0/-0.1mm |  | 31110018 | 优钢卷 | 0.825-SK85 | 31120018 | 优钢分切带 | 0.825-SK85 |  | 10 | MO002169 | MO002169-009-47 | FJ001 | 分剪模板 | 6560 | 2024-07-29 | 2024-07-31 | 5 | 2024-07-29 15:42:34 | 2024-07-29 15:46:32 | 江苏东方九天新能源材料有限公司 |  | 张建勇 |  | 1 | 0.825 | 0 | 42 | 1 | DU6524070008/47 | 1：排刀规格 42MM*14C 南通光阳（优钢 SK85） 2：成品内孔φ500MM，成品外径≤850MM 单托重量≤2吨;注：包装前先用塑料打包带横向打一道再包包装纸 ， 每一托成品上放一块300MM长的样品；厚度公差：+0.005mm/-0.01mm；宽度公差：+0/-0.1mm | 1 | 麻点线印 | 是 | 是 | 4 | 9
分剪 | DU6524070008/46 | DU6524070008 | 东方分剪5# | 合格 | 合格品 | 乙 | 张建勇 | 0 | 104 |  | 0 | 0.825 | 42 | 1：排刀规格 42MM*14C 南通光阳（优钢 SK85） 2：成品内孔φ500MM，成品外径≤850MM 单托重量≤2吨;注：包装前先用塑料打包带横向打一道再包包装纸 ， 每一托成品上放一块300MM长的样品；厚度公差：+0.005mm/-0.01mm；宽度公差：+0/-0.1mm |  | 31110018 | 优钢卷 | 0.825-SK85 | 31120018 | 优钢分切带 | 0.825-SK85 |  | 10 | MO002169 | MO002169-009-46 | FJ001 | 分剪模板 | 6560 | 2024-07-29 | 2024-07-31 | 5 | 2024-07-29 15:42:34 | 2024-07-29 15:46:32 | 江苏东方九天新能源材料有限公司 |  | 张建勇 |  | 1 | 0.825 | 0 | 42 | 1 | DU6524070008/46 | 1：排刀规格 42MM*14C 南通光阳（优钢 SK85） 2：成品内孔φ500MM，成品外径≤850MM 单托重量≤2吨;注：包装前先用塑料打包带横向打一道再包包装纸 ， 每一托成品上放一块300MM长的样品；厚度公差：+0.005mm/-0.01mm；宽度公差：+0/-0.1mm | 1 |  | 是 | 是 | 4 | 9
分剪 | DU6524070008/45 | DU6524070008 | 东方分剪5# | 合格 | 合格品 | 乙 | 张建勇 | 0 | 104 |  | 0 | 0.825 | 42 | 1：排刀规格 42MM*14C 南通光阳（优钢 SK85） 2：成品内孔φ500MM，成品外径≤850MM 单托重量≤2吨;注：包装前先用塑料打包带横向打一道再包包装纸 ， 每一托成品上放一块300MM长的样品；厚度公差：+0.005mm/-0.01mm；宽度公差：+0/-0.1mm |  | 31110018 | 优钢卷 | 0.825-SK85 | 31120018 | 优钢分切带 | 0.825-SK85 |  | 10 | MO002169 | MO002169-009-45 | FJ001 | 分剪模板 | 6560 | 2024-07-29 | 2024-07-31 | 5 | 2024-07-29 15:42:34 | 2024-07-29 15:46:32 | 江苏东方九天新能源材料有限公司 |  | 张建勇 |  | 1 | 0.825 | 0 | 42 | 1 | DU6524070008/45 | 1：排刀规格 42MM*14C 南通光阳（优钢 SK85） 2：成品内孔φ500MM，成品外径≤850MM 单托重量≤2吨;注：包装前先用塑料打包带横向打一道再包包装纸 ， 每一托成品上放一块300MM长的样品；厚度公差：+0.005mm/-0.01mm；宽度公差：+0/-0.1mm | 1 |  | 是 | 是 | 4 | 9
分剪 | DU6524070008/44 | DU6524070008 | 东方分剪5# | 合格 | 合格品 | 乙 | 张建勇 | 0 | 103 |  | 0 | 0.825 | 42 | 1：排刀规格 42MM*14C 南通光阳（优钢 SK85） 2：成品内孔φ500MM，成品外径≤850MM 单托重量≤2吨;注：包装前先用塑料打包带横向打一道再包包装纸 ， 每一托成品上放一块300MM长的样品；厚度公差：+0.005mm/-0.01mm；宽度公差：+0/-0.1mm |  | 31110018 | 优钢卷 | 0.825-SK85 | 31120018 | 优钢分切带 | 0.825-SK85 |  | 10 | MO002169 | MO002169-009-44 | FJ001 | 分剪模板 | 6560 | 2024-07-29 | 2024-07-31 | 5 | 2024-07-29 15:42:34 | 2024-07-29 15:46:32 | 江苏东方九天新能源材料有限公司 |  | 张建勇 |  | 1 | 0.825 | 0 | 42 | 1 | DU6524070008/44 | 1：排刀规格 42MM*14C 南通光阳（优钢 SK85） 2：成品内孔φ500MM，成品外径≤850MM 单托重量≤2吨;注：包装前先用塑料打包带横向打一道再包包装纸 ， 每一托成品上放一块300MM长的样品；厚度公差：+0.005mm/-0.01mm；宽度公差：+0/-0.1mm | 1 |  | 是 | 是 | 4 | 9
分剪 | DU6524070008/43 | DU6524070008 | 东方分剪5# | 合格 | 合格品 | 乙 | 张建勇 | 0 | 103 |  | 0 | 0.825 | 42 | 1：排刀规格 42MM*14C 南通光阳（优钢 SK85） 2：成品内孔φ500MM，成品外径≤850MM 单托重量≤2吨;注：包装前先用塑料打包带横向打一道再包包装纸 ， 每一托成品上放一块300MM长的样品；厚度公差：+0.005mm/-0.01mm；宽度公差：+0/-0.1mm |  | 31110018 | 优钢卷 | 0.825-SK85 | 31120018 | 优钢分切带 | 0.825-SK85 |  | 10 | MO002169 | MO002169-009-43 | FJ001 | 分剪模板 | 6560 | 2024-07-29 | 2024-07-31 | 5 | 2024-07-29 15:42:34 | 2024-07-29 15:46:32 | 江苏东方九天新能源材料有限公司 |  | 张建勇 |  | 1 | 0.825 | 0 | 42 | 1 | DU6524070008/43 | 1：排刀规格 42MM*14C 南通光阳（优钢 SK85） 2：成品内孔φ500MM，成品外径≤850MM 单托重量≤2吨;注：包装前先用塑料打包带横向打一道再包包装纸 ， 每一托成品上放一块300MM长的样品；厚度公差：+0.005mm/-0.01mm；宽度公差：+0/-0.1mm | 1 |  | 是 | 是 | 4 | 9
分剪 | DU6524070008/42 | DU6524070008 | 东方分剪5# | 其他入库 | 协议品 | 乙 | 张建勇 | 0 | 108 |  | 0 | 0.825 | 42 | 1：排刀规格 42MM*14C 南通光阳（优钢 SK85） 2：成品内孔φ500MM，成品外径≤850MM 单托重量≤2吨;注：包装前先用塑料打包带横向打一道再包包装纸 ， 每一托成品上放一块300MM长的样品；厚度公差：+0.005mm/-0.01mm；宽度公差：+0/-0.1mm |  | 31110018 | 优钢卷 | 0.825-SK85 | 31120018 | 优钢分切带 | 0.825-SK85 |  | 10 | MO002169 | MO002169-009-42 | FJ001 | 分剪模板 | 6560 | 2024-07-29 | 2024-07-31 | 5 | 2024-07-29 15:42:34 | 2024-07-29 15:46:32 | 江苏东方九天新能源材料有限公司 |  | 张建勇 |  | 1 | 0.825 | 0 | 42 | 1 | DU6524070008/42 | 1：排刀规格 42MM*14C 南通光阳（优钢 SK85） 2：成品内孔φ500MM，成品外径≤850MM 单托重量≤2吨;注：包装前先用塑料打包带横向打一道再包包装纸 ， 每一托成品上放一块300MM长的样品；厚度公差：+0.005mm/-0.01mm；宽度公差：+0/-0.1mm | 1 | 厚度公差0.833mm | 是 | 是 | 4 | 9
分剪 | DU6524070008/41 | DU6524070008 | 东方分剪5# | 合格 | 合格品 | 乙 | 张建勇 | 0 | 108 |  | 0 | 0.825 | 42 | 1：排刀规格 42MM*14C 南通光阳（优钢 SK85） 2：成品内孔φ500MM，成品外径≤850MM 单托重量≤2吨;注：包装前先用塑料打包带横向打一道再包包装纸 ， 每一托成品上放一块300MM长的样品；厚度公差：+0.005mm/-0.01mm；宽度公差：+0/-0.1mm |  | 31110018 | 优钢卷 | 0.825-SK85 | 31120018 | 优钢分切带 | 0.825-SK85 |  | 10 | MO002169 | MO002169-009-41 | FJ001 | 分剪模板 | 6560 | 2024-07-29 | 2024-07-31 | 5 | 2024-07-29 15:42:34 | 2024-07-29 15:46:32 | 江苏东方九天新能源材料有限公司 |  | 张建勇 |  | 1 | 0.825 | 0 | 42 | 1 | DU6524070008/41 | 1：排刀规格 42MM*14C 南通光阳（优钢 SK85） 2：成品内孔φ500MM，成品外径≤850MM 单托重量≤2吨;注：包装前先用塑料打包带横向打一道再包包装纸 ， 每一托成品上放一块300MM长的样品；厚度公差：+0.005mm/-0.01mm；宽度公差：+0/-0.1mm | 1 |  | 是 | 是 | 4 | 9
分剪 | DU6524070008/40 | DU6524070008 | 东方分剪5# | 合格 | 合格品 | 乙 | 张建勇 | 0 | 108 |  | 0 | 0.825 | 42 | 1：排刀规格 42MM*14C 南通光阳（优钢 SK85） 2：成品内孔φ500MM，成品外径≤850MM 单托重量≤2吨;注：包装前先用塑料打包带横向打一道再包包装纸 ， 每一托成品上放一块300MM长的样品；厚度公差：+0.005mm/-0.01mm；宽度公差：+0/-0.1mm |  | 31110018 | 优钢卷 | 0.825-SK85 | 31120018 | 优钢分切带 | 0.825-SK85 |  | 10 | MO002169 | MO002169-009-40 | FJ001 | 分剪模板 | 6560 | 2024-07-29 | 2024-07-31 | 5 | 2024-07-29 15:42:34 | 2024-07-29 15:46:32 | 江苏东方九天新能源材料有限公司 |  | 张建勇 |  | 1 | 0.825 | 0 | 42 | 1 | DU6524070008/40 | 1：排刀规格 42MM*14C 南通光阳（优钢 SK85） 2：成品内孔φ500MM，成品外径≤850MM 单托重量≤2吨;注：包装前先用塑料打包带横向打一道再包包装纸 ， 每一托成品上放一块300MM长的样品；厚度公差：+0.005mm/-0.01mm；宽度公差：+0/-0.1mm | 1 |  | 是 | 是 | 4 | 9
分剪 | DU6524070008/39 | DU6524070008 | 东方分剪5# | 合格 | 合格品 | 乙 | 张建勇 | 0 | 109 |  | 0 | 0.825 | 42 | 1：排刀规格 42MM*14C 南通光阳（优钢 SK85） 2：成品内孔φ500MM，成品外径≤850MM 单托重量≤2吨;注：包装前先用塑料打包带横向打一道再包包装纸 ， 每一托成品上放一块300MM长的样品；厚度公差：+0.005mm/-0.01mm；宽度公差：+0/-0.1mm |  | 31110018 | 优钢卷 | 0.825-SK85 | 31120018 | 优钢分切带 | 0.825-SK85 |  | 10 | MO002169 | MO002169-009-39 | FJ001 | 分剪模板 | 6560 | 2024-07-29 | 2024-07-31 | 5 | 2024-07-29 15:42:34 | 2024-07-29 15:46:32 | 江苏东方九天新能源材料有限公司 |  | 张建勇 |  | 1 | 0.825 | 0 | 42 | 1 | DU6524070008/39 | 1：排刀规格 42MM*14C 南通光阳（优钢 SK85） 2：成品内孔φ500MM，成品外径≤850MM 单托重量≤2吨;注：包装前先用塑料打包带横向打一道再包包装纸 ， 每一托成品上放一块300MM长的样品；厚度公差：+0.005mm/-0.01mm；宽度公差：+0/-0.1mm | 1 |  | 是 | 是 | 4 | 9
分剪 | DU6524070008/38 | DU6524070008 | 东方分剪5# | 合格 | 合格品 | 乙 | 张建勇 | 0 | 109 |  | 0 | 0.825 | 42 | 1：排刀规格 42MM*14C 南通光阳（优钢 SK85） 2：成品内孔φ500MM，成品外径≤850MM 单托重量≤2吨;注：包装前先用塑料打包带横向打一道再包包装纸 ， 每一托成品上放一块300MM长的样品；厚度公差：+0.005mm/-0.01mm；宽度公差：+0/-0.1mm |  | 31110018 | 优钢卷 | 0.825-SK85 | 31120018 | 优钢分切带 | 0.825-SK85 |  | 10 | MO002169 | MO002169-009-38 | FJ001 | 分剪模板 | 6560 | 2024-07-29 | 2024-07-31 | 5 | 2024-07-29 15:42:34 | 2024-07-29 15:46:32 | 江苏东方九天新能源材料有限公司 |  | 张建勇 |  | 1 | 0.825 | 0 | 42 | 1 | DU6524070008/38 | 1：排刀规格 42MM*14C 南通光阳（优钢 SK85） 2：成品内孔φ500MM，成品外径≤850MM 单托重量≤2吨;注：包装前先用塑料打包带横向打一道再包包装纸 ， 每一托成品上放一块300MM长的样品；厚度公差：+0.005mm/-0.01mm；宽度公差：+0/-0.1mm | 1 |  | 是 | 是 | 4 | 9
分剪 | DU6524070008/37 | DU6524070008 | 东方分剪5# | 合格 | 合格品 | 乙 | 张建勇 | 0 | 109 |  | 0 | 0.825 | 42 | 1：排刀规格 42MM*14C 南通光阳（优钢 SK85） 2：成品内孔φ500MM，成品外径≤850MM 单托重量≤2吨;注：包装前先用塑料打包带横向打一道再包包装纸 ， 每一托成品上放一块300MM长的样品；厚度公差：+0.005mm/-0.01mm；宽度公差：+0/-0.1mm |  | 31110018 | 优钢卷 | 0.825-SK85 | 31120018 | 优钢分切带 | 0.825-SK85 |  | 10 | MO002169 | MO002169-009-37 | FJ001 | 分剪模板 | 6560 | 2024-07-29 | 2024-07-31 | 5 | 2024-07-29 15:42:34 | 2024-07-29 15:46:32 | 江苏东方九天新能源材料有限公司 |  | 张建勇 |  | 1 | 0.825 | 0 | 42 | 1 | DU6524070008/37 | 1：排刀规格 42MM*14C 南通光阳（优钢 SK85） 2：成品内孔φ500MM，成品外径≤850MM 单托重量≤2吨;注：包装前先用塑料打包带横向打一道再包包装纸 ， 每一托成品上放一块300MM长的样品；厚度公差：+0.005mm/-0.01mm；宽度公差：+0/-0.1mm | 1 |  | 是 | 是 | 4 | 9
分剪 | DU6524070008/36 | DU6524070008 | 东方分剪5# | 合格 | 合格品 | 乙 | 张建勇 | 0 | 108 |  | 0 | 0.825 | 42 | 1：排刀规格 42MM*14C 南通光阳（优钢 SK85） 2：成品内孔φ500MM，成品外径≤850MM 单托重量≤2吨;注：包装前先用塑料打包带横向打一道再包包装纸 ， 每一托成品上放一块300MM长的样品；厚度公差：+0.005mm/-0.01mm；宽度公差：+0/-0.1mm |  | 31110018 | 优钢卷 | 0.825-SK85 | 31120018 | 优钢分切带 | 0.825-SK85 |  | 10 | MO002169 | MO002169-009-36 | FJ001 | 分剪模板 | 6560 | 2024-07-29 | 2024-07-31 | 5 | 2024-07-29 15:42:34 | 2024-07-29 15:46:32 | 江苏东方九天新能源材料有限公司 |  | 张建勇 |  | 1 | 0.825 | 0 | 42 | 1 | DU6524070008/36 | 1：排刀规格 42MM*14C 南通光阳（优钢 SK85） 2：成品内孔φ500MM，成品外径≤850MM 单托重量≤2吨;注：包装前先用塑料打包带横向打一道再包包装纸 ， 每一托成品上放一块300MM长的样品；厚度公差：+0.005mm/-0.01mm；宽度公差：+0/-0.1mm | 1 |  | 是 | 是 | 4 | 9
分剪 | DU6524070008/35 | DU6524070008 | 东方分剪5# | 合格 | 合格品 | 乙 | 张建勇 | 0 | 108 |  | 0 | 0.825 | 42 | 1：排刀规格 42MM*14C 南通光阳（优钢 SK85） 2：成品内孔φ500MM，成品外径≤850MM 单托重量≤2吨;注：包装前先用塑料打包带横向打一道再包包装纸 ， 每一托成品上放一块300MM长的样品；厚度公差：+0.005mm/-0.01mm；宽度公差：+0/-0.1mm |  | 31110018 | 优钢卷 | 0.825-SK85 | 31120018 | 优钢分切带 | 0.825-SK85 |  | 10 | MO002169 | MO002169-009-35 | FJ001 | 分剪模板 | 6560 | 2024-07-29 | 2024-07-31 | 5 | 2024-07-29 15:42:34 | 2024-07-29 15:46:32 | 江苏东方九天新能源材料有限公司 |  | 张建勇 |  | 1 | 0.825 | 0 | 42 | 1 | DU6524070008/35 | 1：排刀规格 42MM*14C 南通光阳（优钢 SK85） 2：成品内孔φ500MM，成品外径≤850MM 单托重量≤2吨;注：包装前先用塑料打包带横向打一道再包包装纸 ， 每一托成品上放一块300MM长的样品；厚度公差：+0.005mm/-0.01mm；宽度公差：+0/-0.1mm | 1 |  | 是 | 是 | 4 | 9
分剪 | DU6524070008/34 | DU6524070008 | 东方分剪5# | 合格 | 合格品 | 乙 | 张建勇 | 0 | 108 |  | 0 | 0.825 | 42 | 1：排刀规格 42MM*14C 南通光阳（优钢 SK85） 2：成品内孔φ500MM，成品外径≤850MM 单托重量≤2吨;注：包装前先用塑料打包带横向打一道再包包装纸 ， 每一托成品上放一块300MM长的样品；厚度公差：+0.005mm/-0.01mm；宽度公差：+0/-0.1mm |  | 31110018 | 优钢卷 | 0.825-SK85 | 31120018 | 优钢分切带 | 0.825-SK85 |  | 10 | MO002169 | MO002169-009-34 | FJ001 | 分剪模板 | 6560 | 2024-07-29 | 2024-07-31 | 5 | 2024-07-29 15:42:34 | 2024-07-29 15:46:32 | 江苏东方九天新能源材料有限公司 |  | 张建勇 |  | 1 | 0.825 | 0 | 42 | 1 | DU6524070008/34 | 1：排刀规格 42MM*14C 南通光阳（优钢 SK85） 2：成品内孔φ500MM，成品外径≤850MM 单托重量≤2吨;注：包装前先用塑料打包带横向打一道再包包装纸 ， 每一托成品上放一块300MM长的样品；厚度公差：+0.005mm/-0.01mm；宽度公差：+0/-0.1mm | 1 |  | 是 | 是 | 4 | 9
分剪 | DU6524070008/33 | DU6524070008 | 东方分剪5# | 其他入库 | 协议品 | 乙 | 张建勇 | 0 | 108 |  | 0 | 0.825 | 42 | 1：排刀规格 42MM*14C 南通光阳（优钢 SK85） 2：成品内孔φ500MM，成品外径≤850MM 单托重量≤2吨;注：包装前先用塑料打包带横向打一道再包包装纸 ， 每一托成品上放一块300MM长的样品；厚度公差：+0.005mm/-0.01mm；宽度公差：+0/-0.1mm |  | 31110018 | 优钢卷 | 0.825-SK85 | 31120018 | 优钢分切带 | 0.825-SK85 |  | 10 | MO002169 | MO002169-009-33 | FJ001 | 分剪模板 | 6560 | 2024-07-29 | 2024-07-31 | 5 | 2024-07-29 15:42:34 | 2024-07-29 15:46:32 | 江苏东方九天新能源材料有限公司 |  | 张建勇 |  | 1 | 0.825 | 0 | 42 | 1 | DU6524070008/33 | 1：排刀规格 42MM*14C 南通光阳（优钢 SK85） 2：成品内孔φ500MM，成品外径≤850MM 单托重量≤2吨;注：包装前先用塑料打包带横向打一道再包包装纸 ， 每一托成品上放一块300MM长的样品；厚度公差：+0.005mm/-0.01mm；宽度公差：+0/-0.1mm | 1 | 麻点线印 | 是 | 是 | 4 | 9
分剪 | DU6524070008/32 | DU6524070008 | 东方分剪5# | 合格 | 合格品 | 乙 | 张建勇 | 0 | 108 |  | 0 | 0.825 | 42 | 1：排刀规格 42MM*14C 南通光阳（优钢 SK85） 2：成品内孔φ500MM，成品外径≤850MM 单托重量≤2吨;注：包装前先用塑料打包带横向打一道再包包装纸 ， 每一托成品上放一块300MM长的样品；厚度公差：+0.005mm/-0.01mm；宽度公差：+0/-0.1mm |  | 31110018 | 优钢卷 | 0.825-SK85 | 31120018 | 优钢分切带 | 0.825-SK85 |  | 10 | MO002169 | MO002169-009-32 | FJ001 | 分剪模板 | 6560 | 2024-07-29 | 2024-07-31 | 5 | 2024-07-29 15:42:34 | 2024-07-29 15:46:32 | 江苏东方九天新能源材料有限公司 |  | 张建勇 |  | 1 | 0.825 | 0 | 42 | 1 | DU6524070008/32 | 1：排刀规格 42MM*14C 南通光阳（优钢 SK85） 2：成品内孔φ500MM，成品外径≤850MM 单托重量≤2吨;注：包装前先用塑料打包带横向打一道再包包装纸 ， 每一托成品上放一块300MM长的样品；厚度公差：+0.005mm/-0.01mm；宽度公差：+0/-0.1mm | 1 |  | 是 | 是 | 4 | 9
分剪 | DU6524070008/31 | DU6524070008 | 东方分剪5# | 合格 | 合格品 | 乙 | 张建勇 | 0 | 108 |  | 0 | 0.825 | 42 | 1：排刀规格 42MM*14C 南通光阳（优钢 SK85） 2：成品内孔φ500MM，成品外径≤850MM 单托重量≤2吨;注：包装前先用塑料打包带横向打一道再包包装纸 ， 每一托成品上放一块300MM长的样品；厚度公差：+0.005mm/-0.01mm；宽度公差：+0/-0.1mm |  | 31110018 | 优钢卷 | 0.825-SK85 | 31120018 | 优钢分切带 | 0.825-SK85 |  | 10 | MO002169 | MO002169-009-31 | FJ001 | 分剪模板 | 6560 | 2024-07-29 | 2024-07-31 | 5 | 2024-07-29 15:42:34 | 2024-07-29 15:46:32 | 江苏东方九天新能源材料有限公司 |  | 张建勇 |  | 1 | 0.825 | 0 | 42 | 1 | DU6524070008/31 | 1：排刀规格 42MM*14C 南通光阳（优钢 SK85） 2：成品内孔φ500MM，成品外径≤850MM 单托重量≤2吨;注：包装前先用塑料打包带横向打一道再包包装纸 ， 每一托成品上放一块300MM长的样品；厚度公差：+0.005mm/-0.01mm；宽度公差：+0/-0.1mm | 1 |  | 是 | 是 | 4 | 9
分剪 | DU6524070008/30 | DU6524070008 | 东方分剪5# | 合格 | 合格品 | 乙 | 张建勇 | 0 | 108 |  | 0 | 0.825 | 42 | 1：排刀规格 42MM*14C 南通光阳（优钢 SK85） 2：成品内孔φ500MM，成品外径≤850MM 单托重量≤2吨;注：包装前先用塑料打包带横向打一道再包包装纸 ， 每一托成品上放一块300MM长的样品；厚度公差：+0.005mm/-0.01mm；宽度公差：+0/-0.1mm |  | 31110018 | 优钢卷 | 0.825-SK85 | 31120018 | 优钢分切带 | 0.825-SK85 |  | 10 | MO002169 | MO002169-009-30 | FJ001 | 分剪模板 | 6560 | 2024-07-29 | 2024-07-31 | 5 | 2024-07-29 15:42:34 | 2024-07-29 15:46:32 | 江苏东方九天新能源材料有限公司 |  | 张建勇 |  | 1 | 0.825 | 0 | 42 | 1 | DU6524070008/30 | 1：排刀规格 42MM*14C 南通光阳（优钢 SK85） 2：成品内孔φ500MM，成品外径≤850MM 单托重量≤2吨;注：包装前先用塑料打包带横向打一道再包包装纸 ， 每一托成品上放一块300MM长的样品；厚度公差：+0.005mm/-0.01mm；宽度公差：+0/-0.1mm | 1 |  | 是 | 是 | 4 | 9
分剪 | DU6524070008/29 | DU6524070008 | 东方分剪5# | 合格 | 合格品 | 乙 | 张建勇 | 0 | 108 |  | 0 | 0.825 | 42 | 1：排刀规格 42MM*14C 南通光阳（优钢 SK85） 2：成品内孔φ500MM，成品外径≤850MM 单托重量≤2吨;注：包装前先用塑料打包带横向打一道再包包装纸 ， 每一托成品上放一块300MM长的样品；厚度公差：+0.005mm/-0.01mm；宽度公差：+0/-0.1mm |  | 31110018 | 优钢卷 | 0.825-SK85 | 31120018 | 优钢分切带 | 0.825-SK85 |  | 10 | MO002169 | MO002169-009-29 | FJ001 | 分剪模板 | 6560 | 2024-07-29 | 2024-07-31 | 5 | 2024-07-29 15:42:34 | 2024-07-29 15:46:32 | 江苏东方九天新能源材料有限公司 |  | 张建勇 |  | 1 | 0.825 | 0 | 42 | 1 | DU6524070008/29 | 1：排刀规格 42MM*14C 南通光阳（优钢 SK85） 2：成品内孔φ500MM，成品外径≤850MM 单托重量≤2吨;注：包装前先用塑料打包带横向打一道再包包装纸 ， 每一托成品上放一块300MM长的样品；厚度公差：+0.005mm/-0.01mm；宽度公差：+0/-0.1mm | 1 |  | 是 | 是 | 4 | 9
分剪 | DU6524070008/28 | DU6524070008 | 东方分剪5# | 合格 | 合格品 | 乙 | 张建勇 | 0 | 110 |  | 0 | 0.825 | 42 | 1：排刀规格 42MM*14C 南通光阳（优钢 SK85） 2：成品内孔φ500MM，成品外径≤850MM 单托重量≤2吨;注：包装前先用塑料打包带横向打一道再包包装纸 ， 每一托成品上放一块300MM长的样品；厚度公差：+0.005mm/-0.01mm；宽度公差：+0/-0.1mm |  | 31110018 | 优钢卷 | 0.825-SK85 | 31120018 | 优钢分切带 | 0.825-SK85 |  | 10 | MO002169 | MO002169-009-28 | FJ001 | 分剪模板 | 6560 | 2024-07-29 | 2024-07-31 | 5 | 2024-07-29 15:42:34 | 2024-07-29 15:46:32 | 江苏东方九天新能源材料有限公司 |  | 张建勇 |  | 1 | 0.825 | 0 | 42 | 1 | DU6524070008/28 | 1：排刀规格 42MM*14C 南通光阳（优钢 SK85） 2：成品内孔φ500MM，成品外径≤850MM 单托重量≤2吨;注：包装前先用塑料打包带横向打一道再包包装纸 ， 每一托成品上放一块300MM长的样品；厚度公差：+0.005mm/-0.01mm；宽度公差：+0/-0.1mm | 1 |  | 是 | 是 | 4 | 9
分剪 | DU6524070008/27 | DU6524070008 | 东方分剪5# | 合格 | 合格品 | 乙 | 张建勇 | 0 | 110 |  | 0 | 0.825 | 42 | 1：排刀规格 42MM*14C 南通光阳（优钢 SK85） 2：成品内孔φ500MM，成品外径≤850MM 单托重量≤2吨;注：包装前先用塑料打包带横向打一道再包包装纸 ， 每一托成品上放一块300MM长的样品；厚度公差：+0.005mm/-0.01mm；宽度公差：+0/-0.1mm |  | 31110018 | 优钢卷 | 0.825-SK85 | 31120018 | 优钢分切带 | 0.825-SK85 |  | 10 | MO002169 | MO002169-009-27 | FJ001 | 分剪模板 | 6560 | 2024-07-29 | 2024-07-31 | 5 | 2024-07-29 15:42:34 | 2024-07-29 15:46:32 | 江苏东方九天新能源材料有限公司 |  | 张建勇 |  | 1 | 0.825 | 0 | 42 | 1 | DU6524070008/27 | 1：排刀规格 42MM*14C 南通光阳（优钢 SK85） 2：成品内孔φ500MM，成品外径≤850MM 单托重量≤2吨;注：包装前先用塑料打包带横向打一道再包包装纸 ， 每一托成品上放一块300MM长的样品；厚度公差：+0.005mm/-0.01mm；宽度公差：+0/-0.1mm | 1 |  | 是 | 是 | 4 | 9
分剪 | DU6524070008/26 | DU6524070008 | 东方分剪5# | 合格 | 合格品 | 乙 | 张建勇 | 0 | 110 |  | 0 | 0.825 | 42 | 1：排刀规格 42MM*14C 南通光阳（优钢 SK85） 2：成品内孔φ500MM，成品外径≤850MM 单托重量≤2吨;注：包装前先用塑料打包带横向打一道再包包装纸 ， 每一托成品上放一块300MM长的样品；厚度公差：+0.005mm/-0.01mm；宽度公差：+0/-0.1mm |  | 31110018 | 优钢卷 | 0.825-SK85 | 31120018 | 优钢分切带 | 0.825-SK85 |  | 10 | MO002169 | MO002169-009-26 | FJ001 | 分剪模板 | 6560 | 2024-07-29 | 2024-07-31 | 5 | 2024-07-29 15:42:34 | 2024-07-29 15:46:32 | 江苏东方九天新能源材料有限公司 |  | 张建勇 |  | 1 | 0.825 | 0 | 42 | 1 | DU6524070008/26 | 1：排刀规格 42MM*14C 南通光阳（优钢 SK85） 2：成品内孔φ500MM，成品外径≤850MM 单托重量≤2吨;注：包装前先用塑料打包带横向打一道再包包装纸 ， 每一托成品上放一块300MM长的样品；厚度公差：+0.005mm/-0.01mm；宽度公差：+0/-0.1mm | 1 |  | 是 | 是 | 4 | 9
分剪 | DU6524070008/25 | DU6524070008 | 东方分剪5# | 合格 | 合格品 | 乙 | 张建勇 | 0 | 109 |  | 0 | 0.825 | 42 | 1：排刀规格 42MM*14C 南通光阳（优钢 SK85） 2：成品内孔φ500MM，成品外径≤850MM 单托重量≤2吨;注：包装前先用塑料打包带横向打一道再包包装纸 ， 每一托成品上放一块300MM长的样品；厚度公差：+0.005mm/-0.01mm；宽度公差：+0/-0.1mm |  | 31110018 | 优钢卷 | 0.825-SK85 | 31120018 | 优钢分切带 | 0.825-SK85 |  | 10 | MO002169 | MO002169-009-25 | FJ001 | 分剪模板 | 6560 | 2024-07-29 | 2024-07-31 | 5 | 2024-07-29 15:42:34 | 2024-07-29 15:46:32 | 江苏东方九天新能源材料有限公司 |  | 张建勇 |  | 1 | 0.825 | 0 | 42 | 1 | DU6524070008/25 | 1：排刀规格 42MM*14C 南通光阳（优钢 SK85） 2：成品内孔φ500MM，成品外径≤850MM 单托重量≤2吨;注：包装前先用塑料打包带横向打一道再包包装纸 ， 每一托成品上放一块300MM长的样品；厚度公差：+0.005mm/-0.01mm；宽度公差：+0/-0.1mm | 1 |  | 是 | 是 | 4 | 9
分剪 | DU6524070008/24 | DU6524070008 | 东方分剪5# | 合格 | 合格品 | 乙 | 张建勇 | 0 | 109 |  | 0 | 0.825 | 42 | 1：排刀规格 42MM*14C 南通光阳（优钢 SK85） 2：成品内孔φ500MM，成品外径≤850MM 单托重量≤2吨;注：包装前先用塑料打包带横向打一道再包包装纸 ， 每一托成品上放一块300MM长的样品；厚度公差：+0.005mm/-0.01mm；宽度公差：+0/-0.1mm |  | 31110018 | 优钢卷 | 0.825-SK85 | 31120018 | 优钢分切带 | 0.825-SK85 |  | 10 | MO002169 | MO002169-009-24 | FJ001 | 分剪模板 | 6560 | 2024-07-29 | 2024-07-31 | 5 | 2024-07-29 15:42:34 | 2024-07-29 15:46:32 | 江苏东方九天新能源材料有限公司 |  | 张建勇 |  | 1 | 0.825 | 0 | 42 | 1 | DU6524070008/24 | 1：排刀规格 42MM*14C 南通光阳（优钢 SK85） 2：成品内孔φ500MM，成品外径≤850MM 单托重量≤2吨;注：包装前先用塑料打包带横向打一道再包包装纸 ， 每一托成品上放一块300MM长的样品；厚度公差：+0.005mm/-0.01mm；宽度公差：+0/-0.1mm | 1 |  | 是 | 是 | 4 | 9
分剪 | DU6524070008/23 | DU6524070008 | 东方分剪5# | 合格 | 合格品 | 乙 | 张建勇 | 0 | 109 |  | 0 | 0.825 | 42 | 1：排刀规格 42MM*14C 南通光阳（优钢 SK85） 2：成品内孔φ500MM，成品外径≤850MM 单托重量≤2吨;注：包装前先用塑料打包带横向打一道再包包装纸 ， 每一托成品上放一块300MM长的样品；厚度公差：+0.005mm/-0.01mm；宽度公差：+0/-0.1mm |  | 31110018 | 优钢卷 | 0.825-SK85 | 31120018 | 优钢分切带 | 0.825-SK85 |  | 10 | MO002169 | MO002169-009-23 | FJ001 | 分剪模板 | 6560 | 2024-07-29 | 2024-07-31 | 5 | 2024-07-29 15:42:34 | 2024-07-29 15:46:32 | 江苏东方九天新能源材料有限公司 |  | 张建勇 |  | 1 | 0.825 | 0 | 42 | 1 | DU6524070008/23 | 1：排刀规格 42MM*14C 南通光阳（优钢 SK85） 2：成品内孔φ500MM，成品外径≤850MM 单托重量≤2吨;注：包装前先用塑料打包带横向打一道再包包装纸 ， 每一托成品上放一块300MM长的样品；厚度公差：+0.005mm/-0.01mm；宽度公差：+0/-0.1mm | 1 |  | 是 | 是 | 4 | 9
分剪 | DU6524070008/22 | DU6524070008 | 东方分剪5# | 合格 | 合格品 | 乙 | 张建勇 | 0 | 109 |  | 0 | 0.825 | 42 | 1：排刀规格 42MM*14C 南通光阳（优钢 SK85） 2：成品内孔φ500MM，成品外径≤850MM 单托重量≤2吨;注：包装前先用塑料打包带横向打一道再包包装纸 ， 每一托成品上放一块300MM长的样品；厚度公差：+0.005mm/-0.01mm；宽度公差：+0/-0.1mm |  | 31110018 | 优钢卷 | 0.825-SK85 | 31120018 | 优钢分切带 | 0.825-SK85 |  | 10 | MO002169 | MO002169-009-22 | FJ001 | 分剪模板 | 6560 | 2024-07-29 | 2024-07-31 | 5 | 2024-07-29 15:42:34 | 2024-07-29 15:46:32 | 江苏东方九天新能源材料有限公司 |  | 张建勇 |  | 1 | 0.825 | 0 | 42 | 1 | DU6524070008/22 | 1：排刀规格 42MM*14C 南通光阳（优钢 SK85） 2：成品内孔φ500MM，成品外径≤850MM 单托重量≤2吨;注：包装前先用塑料打包带横向打一道再包包装纸 ， 每一托成品上放一块300MM长的样品；厚度公差：+0.005mm/-0.01mm；宽度公差：+0/-0.1mm | 1 |  | 是 | 是 | 4 | 9
分剪 | DU6524070008/21 | DU6524070008 | 东方分剪5# | 合格 | 合格品 | 乙 | 张建勇 | 0 | 109 |  | 0 | 0.825 | 42 | 1：排刀规格 42MM*14C 南通光阳（优钢 SK85） 2：成品内孔φ500MM，成品外径≤850MM 单托重量≤2吨;注：包装前先用塑料打包带横向打一道再包包装纸 ， 每一托成品上放一块300MM长的样品；厚度公差：+0.005mm/-0.01mm；宽度公差：+0/-0.1mm |  | 31110018 | 优钢卷 | 0.825-SK85 | 31120018 | 优钢分切带 | 0.825-SK85 |  | 10 | MO002169 | MO002169-009-21 | FJ001 | 分剪模板 | 6560 | 2024-07-29 | 2024-07-31 | 5 | 2024-07-29 15:42:34 | 2024-07-29 15:46:32 | 江苏东方九天新能源材料有限公司 |  | 张建勇 |  | 1 | 0.825 | 0 | 42 | 1 | DU6524070008/21 | 1：排刀规格 42MM*14C 南通光阳（优钢 SK85） 2：成品内孔φ500MM，成品外径≤850MM 单托重量≤2吨;注：包装前先用塑料打包带横向打一道再包包装纸 ， 每一托成品上放一块300MM长的样品；厚度公差：+0.005mm/-0.01mm；宽度公差：+0/-0.1mm | 1 |  | 是 | 是 | 4 | 9
分剪 | DU6524070008/20 | DU6524070008 | 东方分剪5# | 合格 | 合格品 | 乙 | 张建勇 | 0 | 109 |  | 0 | 0.825 | 42 | 1：排刀规格 42MM*14C 南通光阳（优钢 SK85） 2：成品内孔φ500MM，成品外径≤850MM 单托重量≤2吨;注：包装前先用塑料打包带横向打一道再包包装纸 ， 每一托成品上放一块300MM长的样品；厚度公差：+0.005mm/-0.01mm；宽度公差：+0/-0.1mm |  | 31110018 | 优钢卷 | 0.825-SK85 | 31120018 | 优钢分切带 | 0.825-SK85 |  | 10 | MO002169 | MO002169-009-20 | FJ001 | 分剪模板 | 6560 | 2024-07-29 | 2024-07-31 | 5 | 2024-07-29 15:42:34 | 2024-07-29 15:46:32 | 江苏东方九天新能源材料有限公司 |  | 张建勇 |  | 1 | 0.825 | 0 | 42 | 1 | DU6524070008/20 | 1：排刀规格 42MM*14C 南通光阳（优钢 SK85） 2：成品内孔φ500MM，成品外径≤850MM 单托重量≤2吨;注：包装前先用塑料打包带横向打一道再包包装纸 ， 每一托成品上放一块300MM长的样品；厚度公差：+0.005mm/-0.01mm；宽度公差：+0/-0.1mm | 1 |  | 是 | 是 | 4 | 9
分剪 | DU6524070008/19 | DU6524070008 | 东方分剪5# | 其他入库 | 协议品 | 乙 | 张建勇 | 0 | 109 |  | 0 | 0.825 | 42 | 1：排刀规格 42MM*14C 南通光阳（优钢 SK85） 2：成品内孔φ500MM，成品外径≤850MM 单托重量≤2吨;注：包装前先用塑料打包带横向打一道再包包装纸 ， 每一托成品上放一块300MM长的样品；厚度公差：+0.005mm/-0.01mm；宽度公差：+0/-0.1mm |  | 31110018 | 优钢卷 | 0.825-SK85 | 31120018 | 优钢分切带 | 0.825-SK85 |  | 10 | MO002169 | MO002169-009-19 | FJ001 | 分剪模板 | 6560 | 2024-07-29 | 2024-07-31 | 5 | 2024-07-29 15:42:34 | 2024-07-29 15:46:32 | 江苏东方九天新能源材料有限公司 |  | 张建勇 |  | 1 | 0.825 | 0 | 42 | 1 | DU6524070008/19 | 1：排刀规格 42MM*14C 南通光阳（优钢 SK85） 2：成品内孔φ500MM，成品外径≤850MM 单托重量≤2吨;注：包装前先用塑料打包带横向打一道再包包装纸 ， 每一托成品上放一块300MM长的样品；厚度公差：+0.005mm/-0.01mm；宽度公差：+0/-0.1mm | 1 | 麻点线印 | 是 | 是 | 4 | 9
分剪 | DU6524070008/18 | DU6524070008 | 东方分剪5# | 合格 | 合格品 | 乙 | 张建勇 | 0 | 109 |  | 0 | 0.825 | 42 | 1：排刀规格 42MM*14C 南通光阳（优钢 SK85） 2：成品内孔φ500MM，成品外径≤850MM 单托重量≤2吨;注：包装前先用塑料打包带横向打一道再包包装纸 ， 每一托成品上放一块300MM长的样品；厚度公差：+0.005mm/-0.01mm；宽度公差：+0/-0.1mm |  | 31110018 | 优钢卷 | 0.825-SK85 | 31120018 | 优钢分切带 | 0.825-SK85 |  | 10 | MO002169 | MO002169-009-18 | FJ001 | 分剪模板 | 6560 | 2024-07-29 | 2024-07-31 | 5 | 2024-07-29 15:42:34 | 2024-07-29 15:46:32 | 江苏东方九天新能源材料有限公司 |  | 张建勇 |  | 1 | 0.825 | 0 | 42 | 1 | DU6524070008/18 | 1：排刀规格 42MM*14C 南通光阳（优钢 SK85） 2：成品内孔φ500MM，成品外径≤850MM 单托重量≤2吨;注：包装前先用塑料打包带横向打一道再包包装纸 ， 每一托成品上放一块300MM长的样品；厚度公差：+0.005mm/-0.01mm；宽度公差：+0/-0.1mm | 1 |  | 是 | 是 | 4 | 9
分剪 | DU6524070008/17 | DU6524070008 | 东方分剪5# | 合格 | 合格品 | 乙 | 张建勇 | 0 | 109 |  | 0 | 0.825 | 42 | 1：排刀规格 42MM*14C 南通光阳（优钢 SK85） 2：成品内孔φ500MM，成品外径≤850MM 单托重量≤2吨;注：包装前先用塑料打包带横向打一道再包包装纸 ， 每一托成品上放一块300MM长的样品；厚度公差：+0.005mm/-0.01mm；宽度公差：+0/-0.1mm |  | 31110018 | 优钢卷 | 0.825-SK85 | 31120018 | 优钢分切带 | 0.825-SK85 |  | 10 | MO002169 | MO002169-009-17 | FJ001 | 分剪模板 | 6560 | 2024-07-29 | 2024-07-31 | 5 | 2024-07-29 15:42:34 | 2024-07-29 15:46:32 | 江苏东方九天新能源材料有限公司 |  | 张建勇 |  | 1 | 0.825 | 0 | 42 | 1 | DU6524070008/17 | 1：排刀规格 42MM*14C 南通光阳（优钢 SK85） 2：成品内孔φ500MM，成品外径≤850MM 单托重量≤2吨;注：包装前先用塑料打包带横向打一道再包包装纸 ， 每一托成品上放一块300MM长的样品；厚度公差：+0.005mm/-0.01mm；宽度公差：+0/-0.1mm | 1 |  | 是 | 是 | 4 | 9
分剪 | DU6524070008/16 | DU6524070008 | 东方分剪5# | 合格 | 合格品 | 乙 | 张建勇 | 0 | 109 |  | 0 | 0.825 | 42 | 1：排刀规格 42MM*14C 南通光阳（优钢 SK85） 2：成品内孔φ500MM，成品外径≤850MM 单托重量≤2吨;注：包装前先用塑料打包带横向打一道再包包装纸 ， 每一托成品上放一块300MM长的样品；厚度公差：+0.005mm/-0.01mm；宽度公差：+0/-0.1mm |  | 31110018 | 优钢卷 | 0.825-SK85 | 31120018 | 优钢分切带 | 0.825-SK85 |  | 10 | MO002169 | MO002169-009-16 | FJ001 | 分剪模板 | 6560 | 2024-07-29 | 2024-07-31 | 5 | 2024-07-29 15:42:34 | 2024-07-29 15:46:32 | 江苏东方九天新能源材料有限公司 |  | 张建勇 |  | 1 | 0.825 | 0 | 42 | 1 | DU6524070008/16 | 1：排刀规格 42MM*14C 南通光阳（优钢 SK85） 2：成品内孔φ500MM，成品外径≤850MM 单托重量≤2吨;注：包装前先用塑料打包带横向打一道再包包装纸 ， 每一托成品上放一块300MM长的样品；厚度公差：+0.005mm/-0.01mm；宽度公差：+0/-0.1mm | 1 |  | 是 | 是 | 4 | 9
分剪 | DU6524070008/15 | DU6524070008 | 东方分剪5# | 合格 | 合格品 | 乙 | 张建勇 | 0 | 109 |  | 0 | 0.825 | 42 | 1：排刀规格 42MM*14C 南通光阳（优钢 SK85） 2：成品内孔φ500MM，成品外径≤850MM 单托重量≤2吨;注：包装前先用塑料打包带横向打一道再包包装纸 ， 每一托成品上放一块300MM长的样品；厚度公差：+0.005mm/-0.01mm；宽度公差：+0/-0.1mm |  | 31110018 | 优钢卷 | 0.825-SK85 | 31120018 | 优钢分切带 | 0.825-SK85 |  | 10 | MO002169 | MO002169-009-15 | FJ001 | 分剪模板 | 6560 | 2024-07-29 | 2024-07-31 | 5 | 2024-07-29 15:42:34 | 2024-07-29 15:46:32 | 江苏东方九天新能源材料有限公司 |  | 张建勇 |  | 1 | 0.825 | 0 | 42 | 1 | DU6524070008/15 | 1：排刀规格 42MM*14C 南通光阳（优钢 SK85） 2：成品内孔φ500MM，成品外径≤850MM 单托重量≤2吨;注：包装前先用塑料打包带横向打一道再包包装纸 ， 每一托成品上放一块300MM长的样品；厚度公差：+0.005mm/-0.01mm；宽度公差：+0/-0.1mm | 1 |  | 是 | 是 | 4 | 9
分剪 | DU6524070008/14 | DU6524070008 | 东方分剪5# | 合格 | 合格品 | 乙 | 张建勇 | 0 | 110 |  | 0 | 0.825 | 42 | 1：排刀规格 42MM*14C 南通光阳（优钢 SK85） 2：成品内孔φ500MM，成品外径≤850MM 单托重量≤2吨;注：包装前先用塑料打包带横向打一道再包包装纸 ， 每一托成品上放一块300MM长的样品；厚度公差：+0.005mm/-0.01mm；宽度公差：+0/-0.1mm |  | 31110018 | 优钢卷 | 0.825-SK85 | 31120018 | 优钢分切带 | 0.825-SK85 |  | 10 | MO002169 | MO002169-009-14 | FJ001 | 分剪模板 | 6560 | 2024-07-29 | 2024-07-31 | 5 | 2024-07-29 15:42:34 | 2024-07-29 15:46:32 | 江苏东方九天新能源材料有限公司 |  | 张建勇 |  | 1 | 0.825 | 0 | 42 | 1 | DU6524070008/14 | 1：排刀规格 42MM*14C 南通光阳（优钢 SK85） 2：成品内孔φ500MM，成品外径≤850MM 单托重量≤2吨;注：包装前先用塑料打包带横向打一道再包包装纸 ， 每一托成品上放一块300MM长的样品；厚度公差：+0.005mm/-0.01mm；宽度公差：+0/-0.1mm | 1 |  | 是 | 是 | 4 | 9
分剪 | DU6524070008/13 | DU6524070008 | 东方分剪5# | 合格 | 合格品 | 乙 | 张建勇 | 0 | 110 |  | 0 | 0.825 | 42 | 1：排刀规格 42MM*14C 南通光阳（优钢 SK85） 2：成品内孔φ500MM，成品外径≤850MM 单托重量≤2吨;注：包装前先用塑料打包带横向打一道再包包装纸 ， 每一托成品上放一块300MM长的样品；厚度公差：+0.005mm/-0.01mm；宽度公差：+0/-0.1mm |  | 31110018 | 优钢卷 | 0.825-SK85 | 31120018 | 优钢分切带 | 0.825-SK85 |  | 10 | MO002169 | MO002169-009-13 | FJ001 | 分剪模板 | 6560 | 2024-07-29 | 2024-07-31 | 5 | 2024-07-29 15:42:34 | 2024-07-29 15:46:32 | 江苏东方九天新能源材料有限公司 |  | 张建勇 |  | 1 | 0.825 | 0 | 42 | 1 | DU6524070008/13 | 1：排刀规格 42MM*14C 南通光阳（优钢 SK85） 2：成品内孔φ500MM，成品外径≤850MM 单托重量≤2吨;注：包装前先用塑料打包带横向打一道再包包装纸 ， 每一托成品上放一块300MM长的样品；厚度公差：+0.005mm/-0.01mm；宽度公差：+0/-0.1mm | 1 |  | 是 | 是 | 4 | 9
分剪 | DU6524070008/12 | DU6524070008 | 东方分剪5# | 合格 | 合格品 | 乙 | 张建勇 | 0 | 110 |  | 0 | 0.825 | 42 | 1：排刀规格 42MM*14C 南通光阳（优钢 SK85） 2：成品内孔φ500MM，成品外径≤850MM 单托重量≤2吨;注：包装前先用塑料打包带横向打一道再包包装纸 ， 每一托成品上放一块300MM长的样品；厚度公差：+0.005mm/-0.01mm；宽度公差：+0/-0.1mm |  | 31110018 | 优钢卷 | 0.825-SK85 | 31120018 | 优钢分切带 | 0.825-SK85 |  | 10 | MO002169 | MO002169-009-12 | FJ001 | 分剪模板 | 6560 | 2024-07-29 | 2024-07-31 | 5 | 2024-07-29 15:42:34 | 2024-07-29 15:46:32 | 江苏东方九天新能源材料有限公司 |  | 张建勇 |  | 1 | 0.825 | 0 | 42 | 1 | DU6524070008/12 | 1：排刀规格 42MM*14C 南通光阳（优钢 SK85） 2：成品内孔φ500MM，成品外径≤850MM 单托重量≤2吨;注：包装前先用塑料打包带横向打一道再包包装纸 ， 每一托成品上放一块300MM长的样品；厚度公差：+0.005mm/-0.01mm；宽度公差：+0/-0.1mm | 1 |  | 是 | 是 | 4 | 9
分剪 | DU6524070008/11 | DU6524070008 | 东方分剪5# | 合格 | 合格品 | 乙 | 张建勇 | 0 | 110 |  | 0 | 0.825 | 42 | 1：排刀规格 42MM*14C 南通光阳（优钢 SK85） 2：成品内孔φ500MM，成品外径≤850MM 单托重量≤2吨;注：包装前先用塑料打包带横向打一道再包包装纸 ， 每一托成品上放一块300MM长的样品；厚度公差：+0.005mm/-0.01mm；宽度公差：+0/-0.1mm |  | 31110018 | 优钢卷 | 0.825-SK85 | 31120018 | 优钢分切带 | 0.825-SK85 |  | 10 | MO002169 | MO002169-009-11 | FJ001 | 分剪模板 | 6560 | 2024-07-29 | 2024-07-31 | 5 | 2024-07-29 15:42:34 | 2024-07-29 15:46:32 | 江苏东方九天新能源材料有限公司 |  | 张建勇 |  | 1 | 0.825 | 0 | 42 | 1 | DU6524070008/11 | 1：排刀规格 42MM*14C 南通光阳（优钢 SK85） 2：成品内孔φ500MM，成品外径≤850MM 单托重量≤2吨;注：包装前先用塑料打包带横向打一道再包包装纸 ， 每一托成品上放一块300MM长的样品；厚度公差：+0.005mm/-0.01mm；宽度公差：+0/-0.1mm | 1 |  | 是 | 是 | 4 | 9
分剪 | DU6524070008/10 | DU6524070008 | 东方分剪5# | 合格 | 合格品 | 乙 | 张建勇 | 0 | 110 |  | 0 | 0.825 | 42 | 1：排刀规格 42MM*14C 南通光阳（优钢 SK85） 2：成品内孔φ500MM，成品外径≤850MM 单托重量≤2吨;注：包装前先用塑料打包带横向打一道再包包装纸 ， 每一托成品上放一块300MM长的样品；厚度公差：+0.005mm/-0.01mm；宽度公差：+0/-0.1mm |  | 31110018 | 优钢卷 | 0.825-SK85 | 31120018 | 优钢分切带 | 0.825-SK85 |  | 10 | MO002169 | MO002169-009-10 | FJ001 | 分剪模板 | 6560 | 2024-07-29 | 2024-07-31 | 5 | 2024-07-29 15:42:34 | 2024-07-29 15:46:32 | 江苏东方九天新能源材料有限公司 |  | 张建勇 |  | 1 | 0.825 | 0 | 42 | 1 | DU6524070008/10 | 1：排刀规格 42MM*14C 南通光阳（优钢 SK85） 2：成品内孔φ500MM，成品外径≤850MM 单托重量≤2吨;注：包装前先用塑料打包带横向打一道再包包装纸 ， 每一托成品上放一块300MM长的样品；厚度公差：+0.005mm/-0.01mm；宽度公差：+0/-0.1mm | 1 |  | 是 | 是 | 4 | 9
分剪 | DU6524070008/9 | DU6524070008 | 东方分剪5# | 合格 | 合格品 | 乙 | 张建勇 | 0 | 110 |  | 0 | 0.825 | 42 | 1：排刀规格 42MM*14C 南通光阳（优钢 SK85） 2：成品内孔φ500MM，成品外径≤850MM 单托重量≤2吨;注：包装前先用塑料打包带横向打一道再包包装纸 ， 每一托成品上放一块300MM长的样品；厚度公差：+0.005mm/-0.01mm；宽度公差：+0/-0.1mm |  | 31110018 | 优钢卷 | 0.825-SK85 | 31120018 | 优钢分切带 | 0.825-SK85 |  | 10 | MO002169 | MO002169-009-09 | FJ001 | 分剪模板 | 6560 | 2024-07-29 | 2024-07-31 | 5 | 2024-07-29 15:42:34 | 2024-07-29 15:46:32 | 江苏东方九天新能源材料有限公司 |  | 张建勇 |  | 1 | 0.825 | 0 | 42 | 1 | DU6524070008/9 | 1：排刀规格 42MM*14C 南通光阳（优钢 SK85） 2：成品内孔φ500MM，成品外径≤850MM 单托重量≤2吨;注：包装前先用塑料打包带横向打一道再包包装纸 ， 每一托成品上放一块300MM长的样品；厚度公差：+0.005mm/-0.01mm；宽度公差：+0/-0.1mm | 1 |  | 是 | 是 | 4 | 9
分剪 | DU6524070008/8 | DU6524070008 | 东方分剪5# | 合格 | 合格品 | 乙 | 张建勇 | 0 | 110 |  | 0 | 0.825 | 42 | 1：排刀规格 42MM*14C 南通光阳（优钢 SK85） 2：成品内孔φ500MM，成品外径≤850MM 单托重量≤2吨;注：包装前先用塑料打包带横向打一道再包包装纸 ， 每一托成品上放一块300MM长的样品；厚度公差：+0.005mm/-0.01mm；宽度公差：+0/-0.1mm |  | 31110018 | 优钢卷 | 0.825-SK85 | 31120018 | 优钢分切带 | 0.825-SK85 |  | 10 | MO002169 | MO002169-009-08 | FJ001 | 分剪模板 | 6560 | 2024-07-29 | 2024-07-31 | 5 | 2024-07-29 15:42:34 | 2024-07-29 15:46:32 | 江苏东方九天新能源材料有限公司 |  | 张建勇 |  | 1 | 0.825 | 0 | 42 | 1 | DU6524070008/8 | 1：排刀规格 42MM*14C 南通光阳（优钢 SK85） 2：成品内孔φ500MM，成品外径≤850MM 单托重量≤2吨;注：包装前先用塑料打包带横向打一道再包包装纸 ， 每一托成品上放一块300MM长的样品；厚度公差：+0.005mm/-0.01mm；宽度公差：+0/-0.1mm | 1 |  | 是 | 是 | 4 | 9
分剪 | DU6524070008/7 | DU6524070008 | 东方分剪5# | 合格 | 合格品 | 乙 | 张建勇 | 0 | 110 |  | 0 | 0.825 | 42 | 1：排刀规格 42MM*14C 南通光阳（优钢 SK85） 2：成品内孔φ500MM，成品外径≤850MM 单托重量≤2吨;注：包装前先用塑料打包带横向打一道再包包装纸 ， 每一托成品上放一块300MM长的样品；厚度公差：+0.005mm/-0.01mm；宽度公差：+0/-0.1mm |  | 31110018 | 优钢卷 | 0.825-SK85 | 31120018 | 优钢分切带 | 0.825-SK85 |  | 10 | MO002169 | MO002169-009-07 | FJ001 | 分剪模板 | 6560 | 2024-07-29 | 2024-07-31 | 5 | 2024-07-29 15:42:34 | 2024-07-29 15:46:32 | 江苏东方九天新能源材料有限公司 |  | 张建勇 |  | 1 | 0.825 | 0 | 42 | 1 | DU6524070008/7 | 1：排刀规格 42MM*14C 南通光阳（优钢 SK85） 2：成品内孔φ500MM，成品外径≤850MM 单托重量≤2吨;注：包装前先用塑料打包带横向打一道再包包装纸 ， 每一托成品上放一块300MM长的样品；厚度公差：+0.005mm/-0.01mm；宽度公差：+0/-0.1mm | 1 |  | 是 | 是 | 4 | 9
分剪 | DU6524070008/6 | DU6524070008 | 东方分剪5# | 合格 | 合格品 | 乙 | 张建勇 | 0 | 110 |  | 0 | 0.825 | 42 | 1：排刀规格 42MM*14C 南通光阳（优钢 SK85） 2：成品内孔φ500MM，成品外径≤850MM 单托重量≤2吨;注：包装前先用塑料打包带横向打一道再包包装纸 ， 每一托成品上放一块300MM长的样品；厚度公差：+0.005mm/-0.01mm；宽度公差：+0/-0.1mm |  | 31110018 | 优钢卷 | 0.825-SK85 | 31120018 | 优钢分切带 | 0.825-SK85 |  | 10 | MO002169 | MO002169-009-06 | FJ001 | 分剪模板 | 6560 | 2024-07-29 | 2024-07-31 | 5 | 2024-07-29 15:42:34 | 2024-07-29 15:46:32 | 江苏东方九天新能源材料有限公司 |  | 张建勇 |  | 1 | 0.825 | 0 | 42 | 1 | DU6524070008/6 | 1：排刀规格 42MM*14C 南通光阳（优钢 SK85） 2：成品内孔φ500MM，成品外径≤850MM 单托重量≤2吨;注：包装前先用塑料打包带横向打一道再包包装纸 ， 每一托成品上放一块300MM长的样品；厚度公差：+0.005mm/-0.01mm；宽度公差：+0/-0.1mm | 1 |  | 是 | 是 | 4 | 9
分剪 | DU6524070008/5 | DU6524070008 | 东方分剪5# | 其他入库 | 协议品 | 乙 | 张建勇 | 0 | 110 |  | 0 | 0.825 | 42 | 1：排刀规格 42MM*14C 南通光阳（优钢 SK85） 2：成品内孔φ500MM，成品外径≤850MM 单托重量≤2吨;注：包装前先用塑料打包带横向打一道再包包装纸 ， 每一托成品上放一块300MM长的样品；厚度公差：+0.005mm/-0.01mm；宽度公差：+0/-0.1mm |  | 31110018 | 优钢卷 | 0.825-SK85 | 31120018 | 优钢分切带 | 0.825-SK85 |  | 10 | MO002169 | MO002169-009-05 | FJ001 | 分剪模板 | 6560 | 2024-07-29 | 2024-07-31 | 5 | 2024-07-29 15:42:34 | 2024-07-29 15:46:32 | 江苏东方九天新能源材料有限公司 |  | 张建勇 |  | 1 | 0.825 | 0 | 42 | 1 | DU6524070008/5 | 1：排刀规格 42MM*14C 南通光阳（优钢 SK85） 2：成品内孔φ500MM，成品外径≤850MM 单托重量≤2吨;注：包装前先用塑料打包带横向打一道再包包装纸 ， 每一托成品上放一块300MM长的样品；厚度公差：+0.005mm/-0.01mm；宽度公差：+0/-0.1mm | 1 | 麻点线印 | 是 | 是 | 4 | 9
分剪 | DU6524070008/4 | DU6524070008 | 东方分剪5# | 合格 | 合格品 | 乙 | 张建勇 | 0 | 110 |  | 0 | 0.825 | 42 | 1：排刀规格 42MM*14C 南通光阳（优钢 SK85） 2：成品内孔φ500MM，成品外径≤850MM 单托重量≤2吨;注：包装前先用塑料打包带横向打一道再包包装纸 ， 每一托成品上放一块300MM长的样品；厚度公差：+0.005mm/-0.01mm；宽度公差：+0/-0.1mm |  | 31110018 | 优钢卷 | 0.825-SK85 | 31120018 | 优钢分切带 | 0.825-SK85 |  | 10 | MO002169 | MO002169-009-04 | FJ001 | 分剪模板 | 6560 | 2024-07-29 | 2024-07-31 | 5 | 2024-07-29 15:42:34 | 2024-07-29 15:46:32 | 江苏东方九天新能源材料有限公司 |  | 张建勇 |  | 1 | 0.825 | 0 | 42 | 1 | DU6524070008/4 | 1：排刀规格 42MM*14C 南通光阳（优钢 SK85） 2：成品内孔φ500MM，成品外径≤850MM 单托重量≤2吨;注：包装前先用塑料打包带横向打一道再包包装纸 ， 每一托成品上放一块300MM长的样品；厚度公差：+0.005mm/-0.01mm；宽度公差：+0/-0.1mm | 1 |  | 是 | 是 | 4 | 9
分剪 | DU6524070008/3 | DU6524070008 | 东方分剪5# | 合格 | 合格品 | 乙 | 张建勇 | 0 | 110 |  | 0 | 0.825 | 42 | 1：排刀规格 42MM*14C 南通光阳（优钢 SK85） 2：成品内孔φ500MM，成品外径≤850MM 单托重量≤2吨;注：包装前先用塑料打包带横向打一道再包包装纸 ， 每一托成品上放一块300MM长的样品；厚度公差：+0.005mm/-0.01mm；宽度公差：+0/-0.1mm |  | 31110018 | 优钢卷 | 0.825-SK85 | 31120018 | 优钢分切带 | 0.825-SK85 |  | 10 | MO002169 | MO002169-009-03 | FJ001 | 分剪模板 | 6560 | 2024-07-29 | 2024-07-31 | 5 | 2024-07-29 15:42:34 | 2024-07-29 15:46:32 | 江苏东方九天新能源材料有限公司 |  | 张建勇 |  | 1 | 0.825 | 0 | 42 | 1 | DU6524070008/3 | 1：排刀规格 42MM*14C 南通光阳（优钢 SK85） 2：成品内孔φ500MM，成品外径≤850MM 单托重量≤2吨;注：包装前先用塑料打包带横向打一道再包包装纸 ， 每一托成品上放一块300MM长的样品；厚度公差：+0.005mm/-0.01mm；宽度公差：+0/-0.1mm | 1 |  | 是 | 是 | 4 | 9
分剪 | DU6524070008/2 | DU6524070008 | 东方分剪5# | 合格 | 合格品 | 乙 | 张建勇 | 0 | 110 |  | 0 | 0.825 | 42 | 1：排刀规格 42MM*14C 南通光阳（优钢 SK85） 2：成品内孔φ500MM，成品外径≤850MM 单托重量≤2吨;注：包装前先用塑料打包带横向打一道再包包装纸 ， 每一托成品上放一块300MM长的样品；厚度公差：+0.005mm/-0.01mm；宽度公差：+0/-0.1mm |  | 31110018 | 优钢卷 | 0.825-SK85 | 31120018 | 优钢分切带 | 0.825-SK85 |  | 10 | MO002169 | MO002169-009-02 | FJ001 | 分剪模板 | 6560 | 2024-07-29 | 2024-07-31 | 5 | 2024-07-29 15:42:34 | 2024-07-29 15:46:32 | 江苏东方九天新能源材料有限公司 |  | 张建勇 |  | 1 | 0.825 | 0 | 42 | 1 | DU6524070008/2 | 1：排刀规格 42MM*14C 南通光阳（优钢 SK85） 2：成品内孔φ500MM，成品外径≤850MM 单托重量≤2吨;注：包装前先用塑料打包带横向打一道再包包装纸 ， 每一托成品上放一块300MM长的样品；厚度公差：+0.005mm/-0.01mm；宽度公差：+0/-0.1mm | 1 |  | 是 | 是 | 4 | 9
分剪 | DU6524070008/1 | DU6524070008 | 东方分剪5# | 合格 | 合格品 | 乙 | 张建勇 | 0 | 109 |  | 0 | 0.825 | 42 | 1：排刀规格 42MM*14C 南通光阳（优钢 SK85） 2：成品内孔φ500MM，成品外径≤850MM 单托重量≤2吨;注：包装前先用塑料打包带横向打一道再包包装纸 ， 每一托成品上放一块300MM长的样品；厚度公差：+0.005mm/-0.01mm；宽度公差：+0/-0.1mm |  | 31110018 | 优钢卷 | 0.825-SK85 | 31120018 | 优钢分切带 | 0.825-SK85 |  | 10 | MO002169 | MO002169-009-01 | FJ001 | 分剪模板 | 6560 | 2024-07-29 | 2024-07-31 | 5 | 2024-07-29 15:42:34 | 2024-07-29 15:46:32 | 江苏东方九天新能源材料有限公司 |  | 张建勇 |  | 1 | 0.825 | 0 | 42 | 1 | DU6524070008/1 | 1：排刀规格 42MM*14C 南通光阳（优钢 SK85） 2：成品内孔φ500MM，成品外径≤850MM 单托重量≤2吨;注：包装前先用塑料打包带横向打一道再包包装纸 ， 每一托成品上放一块300MM长的样品；厚度公差：+0.005mm/-0.01mm；宽度公差：+0/-0.1mm | 1 |  | 是 | 是 | 4 | 9
最终脱脂 | JG12240703841 | JG1224070384 | 东方950脱脂1# | 合格 | 合格品 | 甲 | 何晓健,张东兵 | 2800 | 2770 | 0.9893 | 5140 | 0.1 | 710 | 脱脂（950-1） |  | 20100028 | 轧硬 | 0.4*710-SPCC | 30210015 | 光亮卷 | 0.1-SPCC |  | 40 | MO001832 | MO001832-007-01 | GLJ002 | 东方光亮卷前处理（0.4轧0.1mm) | 13585 | 2024-07-19 | 2024-07-19 | 3 | 2024-07-29 15:30:03 | 2024-07-29 15:30:21 | 江苏东方九天新能源材料有限公司 | 250542 | 王建军 |  |  | 0.1 | 5150 | 710 | 1 | JG12240703841 | 轧0.1；米数控制在24800-24900米，脱脂平均分包 |  |  |  |  | 5301 | 7
最终平整 | JG122406012112 | JG1224060121 | 东方850平整 | 合格 | 合格品 | 乙 | 鞠承 | 4740 | 4740 | 1 | 8860 | 0.1 | 710 | 平整 |  | 20100028 | 轧硬 | 0.4*710-SPCC | 30210015 | 光亮卷 | 0.1-SPCC |  | 60 | MO001176 | MO001176-003-01-02 | GLJ003 | 光亮卷前处理 模板 | 9835 | 2024-07-04 | 2024-07-14 | 5 | 2024-07-29 15:18:57 | 2024-07-29 15:19:59 | 江苏东方九天新能源材料有限公司 |  | 鞠承 |  | 1 | 0.1 | 8860 | 710 | 1 | JG122406012112 | 轧0.1，米数控制在18200-18300米，脱脂平均分包。 | 1 |  | 是 | 是 | 6231 | 3
最终平整 | JG122406012111 | JG1224060121 | 东方850平整 | 合格 | 合格品 | 乙 | 鞠承 | 1860 | 1860 | 1 | 3500 | 0.1 | 710 | 平整 |  | 20100028 | 轧硬 | 0.4*710-SPCC | 30210015 | 光亮卷 | 0.1-SPCC |  | 60 | MO001176 | MO001176-003-01-01 | GLJ003 | 光亮卷前处理 模板 | 9835 | 2024-07-04 | 2024-07-14 | 5 | 2024-07-29 15:18:57 | 2024-07-29 15:19:59 | 江苏东方九天新能源材料有限公司 |  | 鞠承 |  | 1 | 0.1 | 3500 | 710 | 1 | JG122406012111 | 轧0.1，米数控制在18200-18300米，脱脂平均分包。 | 1 |  | 是 | 是 | 6231 | 3
最终平整 | JG12240703462 | JG1224070346 | 东方850平整 | 合格 | 让步接收 | 乙 | 鞠承 | 6405 | 6350 | 0.9914 | 11200 | 0.1 | 760 | 平整 | 2885-2929米传26CM8个孔洞0.578-0.722mm2 | 20100142 | 轧硬 | 0.4*760-SPCC | 30210015 | 光亮卷 | 0.1-SPCC |  | 60 | MO001675 | MO001675-002-02 | GLJ002 | 东方光亮卷前处理（0.4轧0.1mm) | 13515 | 2024-07-16 | 2024-07-31 | 5 | 2024-07-29 15:17:16 | 2024-07-29 15:18:47 | 江苏东方九天新能源材料有限公司 | 244659 | 鞠承 |  |  | 0.1 | 11250 | 760 | 1 | JG12240703462 | 轧0.1，米数控制在23200-23300米，脱脂分一包10500米 | 1 | K孔洞(2885-2929米传26CM8个0.578-0.722) | 是 | 是 | 6472 | 2
最终脱脂 | JG12240704022 | JG1224070402 | 东方950脱脂1# | 合格 | 合格品 | 甲 | 何晓健,张东兵 | 1730 | 1575 | 0.9104 | 3000 | 0.1 | 710 | 脱脂（950-1） |  | 20100028 | 轧硬 | 0.4*710-SPCC | 30210015 | 光亮卷 | 0.1-SPCC |  | 40 | MO001831 | MO001831-015-02 | GLJ002 | 东方光亮卷前处理（0.4轧0.1mm) | 13715 | 2024-07-19 | 2024-07-19 | 3 | 2024-07-29 15:01:53 | 2024-07-29 15:02:12 | 江苏东方九天新能源材料有限公司 | 250538 | 王建军 |  |  | 0.1 | 3000 | 710 | 1 | JG12240704022 | 轧0.1；米数控制在25100-25200，脱脂平均分包 | [5 empty] | 15
分剪 | DL0024070014212/6 | DL0024070014212 | 东方分剪6# | 合格 | 合格品 | 乙 | 尹斌斌 | 0 | 282 |  | 0 | 0.254 | 80 | 1：排刀规格 80*6+102.4海金杜门 SPCC-Ni 镍层：A面1.9um / B面 0.38um，注：1.成品表面不允许有擦划伤 顶压伤 刀印 油污 2.成品按顺时针摆放，每一片用3*3MM的木条隔开，厚度公差+/-0.01mm，宽度公差+/-0.13mm |  | 31310013 | 镍钝化卷 | 0.254-SPCC | 31320013 | 镍钝化分切带 | 0.254-SPCC |  | 10 | MO002165 | MO002165-009-06 | FJ001 | 分剪模板 | 2144 | 2024-07-29 | 2024-07-29 | 3 | 2024-07-29 14:39:30 | 2024-07-29 14:41:36 | 江苏东方九天新能源材料有限公司 |  | 尹斌斌 |  | 1 | 0.254 | 0 | 80 | 1 | DL0024070014212/6 | 1：排刀规格 80*6+102.4海金杜门 SPCC-Ni 镍层：A面1.9um / B面 0.38um，注：1.成品表面不允许有擦划伤 顶压伤 刀印 油污 2.成品按顺时针摆放，每一片用3*3MM的木条隔开，厚度公差+/-0.01mm，宽度公差+/-0.13mm | 1 |  | 是 | 是 | 5 | 9
分剪 | DL0024070014212/5 | DL0024070014212 | 东方分剪6# | 合格 | 合格品 | 乙 | 尹斌斌 | 0 | 362 |  | 0 | 0.254 | 102.4 | 1：排刀规格 80*6+102.4海金杜门 SPCC-Ni 镍层：A面1.9um / B面 0.38um，注：1.成品表面不允许有擦划伤 顶压伤 刀印 油污 2.成品按顺时针摆放，每一片用3*3MM的木条隔开，厚度公差+/-0.01mm，宽度公差+/-0.13mm |  | 31310013 | 镍钝化卷 | 0.254-SPCC | 31320013 | 镍钝化分切带 | 0.254-SPCC |  | 10 | MO002165 | MO002165-009-05 | FJ001 | 分剪模板 | 2144 | 2024-07-29 | 2024-07-29 | 3 | 2024-07-29 14:39:30 | 2024-07-29 14:41:36 | 江苏东方九天新能源材料有限公司 |  | 尹斌斌 |  | 1 | 0.254 | 0 | 102.4 | 1 | DL0024070014212/5 | 1：排刀规格 80*6+102.4海金杜门 SPCC-Ni 镍层：A面1.9um / B面 0.38um，注：1.成品表面不允许有擦划伤 顶压伤 刀印 油污 2.成品按顺时针摆放，每一片用3*3MM的木条隔开，厚度公差+/-0.01mm，宽度公差+/-0.13mm | 1 |  | 是 | 是 | 5 | 9
分剪 | DL0024070014212/4 | DL0024070014212 | 东方分剪6# | 合格 | 合格品 | 乙 | 尹斌斌 | 0 | 281 |  | 0 | 0.254 | 80 | 1：排刀规格 80*6+102.4海金杜门 SPCC-Ni 镍层：A面1.9um / B面 0.38um，注：1.成品表面不允许有擦划伤 顶压伤 刀印 油污 2.成品按顺时针摆放，每一片用3*3MM的木条隔开，厚度公差+/-0.01mm，宽度公差+/-0.13mm |  | 31310013 | 镍钝化卷 | 0.254-SPCC | 31320013 | 镍钝化分切带 | 0.254-SPCC |  | 10 | MO002165 | MO002165-009-04 | FJ001 | 分剪模板 | 2144 | 2024-07-29 | 2024-07-29 | 3 | 2024-07-29 14:39:30 | 2024-07-29 14:41:36 | 江苏东方九天新能源材料有限公司 |  | 尹斌斌 |  | 1 | 0.254 | 0 | 80 | 1 | DL0024070014212/4 | 1：排刀规格 80*6+102.4海金杜门 SPCC-Ni 镍层：A面1.9um / B面 0.38um，注：1.成品表面不允许有擦划伤 顶压伤 刀印 油污 2.成品按顺时针摆放，每一片用3*3MM的木条隔开，厚度公差+/-0.01mm，宽度公差+/-0.13mm | 1 |  | 是 | 是 | 5 | 9
分剪 | DL0024070014212/3 | DL0024070014212 | 东方分剪6# | 合格 | 合格品 | 乙 | 尹斌斌 | 0 | 282 |  | 0 | 0.254 | 80 | 1：排刀规格 80*6+102.4海金杜门 SPCC-Ni 镍层：A面1.9um / B面 0.38um，注：1.成品表面不允许有擦划伤 顶压伤 刀印 油污 2.成品按顺时针摆放，每一片用3*3MM的木条隔开，厚度公差+/-0.01mm，宽度公差+/-0.13mm |  | 31310013 | 镍钝化卷 | 0.254-SPCC | 31320013 | 镍钝化分切带 | 0.254-SPCC |  | 10 | MO002165 | MO002165-009-03 | FJ001 | 分剪模板 | 2144 | 2024-07-29 | 2024-07-29 | 3 | 2024-07-29 14:39:30 | 2024-07-29 14:41:36 | 江苏东方九天新能源材料有限公司 |  | 尹斌斌 |  | 1 | 0.254 | 0 | 80 | 1 | DL0024070014212/3 | 1：排刀规格 80*6+102.4海金杜门 SPCC-Ni 镍层：A面1.9um / B面 0.38um，注：1.成品表面不允许有擦划伤 顶压伤 刀印 油污 2.成品按顺时针摆放，每一片用3*3MM的木条隔开，厚度公差+/-0.01mm，宽度公差+/-0.13mm | 1 |  | 是 | 是 | 5 | 9
分剪 | DL0024070014212/2 | DL0024070014212 | 东方分剪6# | 合格 | 合格品 | 乙 | 尹斌斌 | 0 | 280 |  | 0 | 0.254 | 80 | 1：排刀规格 80*6+102.4海金杜门 SPCC-Ni 镍层：A面1.9um / B面 0.38um，注：1.成品表面不允许有擦划伤 顶压伤 刀印 油污 2.成品按顺时针摆放，每一片用3*3MM的木条隔开，厚度公差+/-0.01mm，宽度公差+/-0.13mm |  | 31310013 | 镍钝化卷 | 0.254-SPCC | 31320013 | 镍钝化分切带 | 0.254-SPCC |  | 10 | MO002165 | MO002165-009-02 | FJ001 | 分剪模板 | 2144 | 2024-07-29 | 2024-07-29 | 3 | 2024-07-29 14:39:30 | 2024-07-29 14:41:36 | 江苏东方九天新能源材料有限公司 |  | 尹斌斌 |  | 1 | 0.254 | 0 | 80 | 1 | DL0024070014212/2 | 1：排刀规格 80*6+102.4海金杜门 SPCC-Ni 镍层：A面1.9um / B面 0.38um，注：1.成品表面不允许有擦划伤 顶压伤 刀印 油污 2.成品按顺时针摆放，每一片用3*3MM的木条隔开，厚度公差+/-0.01mm，宽度公差+/-0.13mm | 1 |  | 是 | 是 | 5 | 9
最终退火 | JG12240703971 | JG1224070397 | 东方20# | 合格 |  | 甲 | 吴双勇,李龙礼,程新华 | 7850 | 7850 | 1 | 14600 | 0.1 | 710 | 退火（590℃） |  | 20100028 | 轧硬 | 0.4*710-SPCC | 30210015 | 光亮卷 | 0.1-SPCC |  | 50 | MO001831 | MO001831-005-01 | GLJ002 | 东方光亮卷前处理（0.4轧0.1mm) | 13810 | 2024-07-19 | 2024-07-19 | 5 | 2024-07-25 13:53:55 | 2024-07-29 14:32:54 | 江苏东方九天新能源材料有限公司 | 250533 | 刘忠于 | 刘忠于 |  | 0.1 | 14600 | 710 | 1 | JG12240703971 | 轧0.1；米数控制在25100-25200，脱脂平均分包 |  |  |  |  | 6386 | 5
最终退火 | DL00240700352 | DL0024070035 | 东方20# | 合格 |  | 甲 | 吴双勇,李龙礼,程新华 | 5940 | 5940 | 1 | 8500 | 0.14 | 610 | 苏州中意：退火(590℃)、转750平整 |  | 20100082 | 轧硬 | 0.6*610-SPCC | 31010009 | 小品种钢卷 | 0.14-SPCC |  | 50 | MO001704 | MO001704-001-02 | XPZG001 | 小品种钢前处理模板 | 12275 | 2024-07-17 | 2024-07-27 | 5 | 2024-07-25 13:53:55 | 2024-07-29 14:32:54 | 江苏东方九天新能源材料有限公司 | 245805 | 刘忠于 | 刘忠于 |  | 0.14 | 8500 | 610 | 1 | DL00240700352 | 苏州中意：（0.14*610）厚度±0.005MM,硬度HV100-110,粗糙度≤0.2μm，转分剪 |  |  |  |  | 13459 | 1
最终退火 | DL00240700351 | DL0024070035 | 东方20# | 合格 |  | 甲 | 吴双勇,李龙礼,程新华 | 6010 | 6010 | 1 | 8600 | 0.14 | 610 | 苏州中意：退火(590℃)、转750平整 |  | 20100082 | 轧硬 | 0.6*610-SPCC | 31010009 | 小品种钢卷 | 0.14-SPCC |  | 50 | MO001704 | MO001704-001-01 | XPZG001 | 小品种钢前处理模板 | 12275 | 2024-07-17 | 2024-07-27 | 5 | 2024-07-25 13:53:55 | 2024-07-29 14:32:54 | 江苏东方九天新能源材料有限公司 | 245805 | 刘忠于 | 刘忠于 |  | 0.14 | 8600 | 610 | 1 | DL00240700351 | 苏州中意：（0.14*610）厚度±0.005MM,硬度HV100-110,粗糙度≤0.2μm，转分剪 |  |  |  |  | 13459 | 1
最终退火 | JG12240703462 | JG1224070346 | 东方20# | 合格 |  | 甲 | 吴双勇,李龙礼,程新华 | 6405 | 6405 | 1 | 11250 | 0.1 | 760 | 退火（590℃） |  | 20100142 | 轧硬 | 0.4*760-SPCC | 30210015 | 光亮卷 | 0.1-SPCC |  | 50 | MO001675 | MO001675-002-02 | GLJ002 | 东方光亮卷前处理（0.4轧0.1mm) | 13515 | 2024-07-16 | 2024-07-31 | 5 | 2024-07-25 13:53:55 | 2024-07-29 14:32:54 | 江苏东方九天新能源材料有限公司 | 244659 | 刘忠于 | 刘忠于 |  | 0.1 | 11250 | 760 | 1 | JG12240703462 | 轧0.1，米数控制在23200-23300米，脱脂分一包10500米 |  |  |  |  | 6472 | 2
铬钝化 | JG12240703471 | JG12240703471 | 东方铬钝化950 | 合格 | 合格品 | 乙 | 李志祥 | 4960 | 4839 | 0.9756 | 6880 | 0.125 | 760 | / |  | 30210004 | 光亮卷 | 0.125-SPCC | 30110004 | 铬钝化卷 | 0.125-SPCC |  | 10 | MO002159 | MO002159-001 | GDH001 | 铬钝化模板 | 4960 | 2024-07-29 | 2024-07-29 | 5 | 2024-07-29 14:12:09 | 2024-07-29 14:12:45 | 江苏东方九天新能源材料有限公司 | 266783 | 陈猛 |  |  | 0.125 | 6920 | 760 | 1 | JG12240703471 |  | 1 |  | 是 | 是 | 0 | 1
铬钝化 | JG1224040094-11 | JG1224040094-11 | 东方铬钝化950 | 合格 | 让步接收 | 乙 | 李志祥 | 3874 | 3861 | 0.9966 | 7040 | 0.1 | 710 | / | 两边边浪大 顶伤印 | 30210015 | 光亮卷 | 0.1-SPCC | 30110014 | 铬钝化卷 | 0.1-SPCC |  | 10 | MO002160 | MO002160-001 | GDH001 | 铬钝化模板 | 3874 | 2024-07-29 | 2024-07-29 | 5 | 2024-07-29 14:02:00 | 2024-07-29 14:04:04 | 江苏东方九天新能源材料有限公司 | 266785 | 陈猛 |  |  | 0.1 | 0 | 710 | 1 | JG1224040094-11 |  | 1 | S色差(色差 两边边浪大顶伤印) | 是 | 是 | 2 | 1
最终退火 | DL1224070042 | DL1224070042 | 东方20# | 合格 |  | 甲 | 程新华,李龙礼 | 4400 | 4400 | 1 | 8260 | 0.13 | 533 | 浙江银轮：东方退火(590℃)，转850平整 |  | 20200003 | 小品种钢半成品 | 0.13-SPCC | 31010007 | 小品种钢卷 | 0.13-SPCC |  | 50 | MO002080 | MO002080-008 | XPZG001 | 小品种钢前处理模板 | 4400 | 2024-07-26 | 2024-08-05 | 5 | 2024-07-27 14:11:46 | 2024-07-29 13:48:07 | 江苏东方九天新能源材料有限公司 | 261542 | 刘忠于 | 刘忠于 |  | 0.13 | 8260 | 533 | 1 | DL1224070042 | 浙江银轮0.13*533：退火，平整两道工序。 |  |  | 否 | 否 | 2859 | 8
最终退火 | DL1224070045 | DL1224070045 | 东方20# | 合格 |  | 甲 | 程新华,李龙礼 | 4370 | 4370 | 1 | 8220 | 0.13 | 533 | 浙江银轮：东方退火(590℃)，转850平整 |  | 20200003 | 小品种钢半成品 | 0.13-SPCC | 31010007 | 小品种钢卷 | 0.13-SPCC |  | 50 | MO002080 | MO002080-006 | XPZG001 | 小品种钢前处理模板 | 4370 | 2024-07-26 | 2024-08-05 | 5 | 2024-07-27 14:11:46 | 2024-07-29 13:48:07 | 江苏东方九天新能源材料有限公司 | 261552 | 刘忠于 | 刘忠于 |  | 0.13 | 8220 | 533 | 1 | DL1224070045 | 浙江银轮0.13*533：退火，平整两道工序。 |  |  | 否 | 否 | 2860 | 6
最终退火 | DL1224070051 | DL1224070051 | 东方20# | 合格 |  | 甲 | 程新华,李龙礼 | 4270 | 4270 | 1 | 8030 | 0.13 | 533 | 浙江银轮：东方退火(590℃)，转850平整 |  | 20200003 | 小品种钢半成品 | 0.13-SPCC | 31010007 | 小品种钢卷 | 0.13-SPCC |  | 50 | MO002080 | MO002080-002 | XPZG001 | 小品种钢前处理模板 | 4270 | 2024-07-26 | 2024-08-05 | 5 | 2024-07-27 14:11:46 | 2024-07-29 13:48:07 | 江苏东方九天新能源材料有限公司 | 261556 | 刘忠于 | 刘忠于 |  | 0.13 | 8030 | 533 | 1 | DL1224070051 | 浙江银轮0.13*533：退火，平整两道工序。 |  |  | 否 | 否 | 2860 | 2
最终退火 | JG12240703461 | JG1224070346 | 东方20# | 合格 |  | 甲 | 程新华,李龙礼 | 6465 | 6465 | 1 | 11350 | 0.1 | 760 | 退火（590℃） |  | 20100142 | 轧硬 | 0.4*760-SPCC | 30210015 | 光亮卷 | 0.1-SPCC |  | 50 | MO001675 | MO001675-002-01 | GLJ002 | 东方光亮卷前处理（0.4轧0.1mm) | 13515 | 2024-07-16 | 2024-07-31 | 5 | 2024-07-27 14:11:46 | 2024-07-29 13:48:07 | 江苏东方九天新能源材料有限公司 | 244659 | 刘忠于 | 刘忠于 |  | 0.1 | 11350 | 760 | 1 | JG12240703461 | 轧0.1，米数控制在23200-23300米，脱脂分一包10500米 |  |  |  |  | 6472 | 2
最终退火 | JG12240703451 | JG1224070345 | 东方20# | 合格 |  | 乙 | 陈国,袁亚东,张天圣 | 7515 | 7515 | 1 | 13000 | 0.1 | 760 | 退火（590℃） |  | 20100142 | 轧硬 | 0.4*760-SPCC | 30210015 | 光亮卷 | 0.1-SPCC |  | 50 | MO001675 | MO001675-001-01 | GLJ002 | 东方光亮卷前处理（0.4轧0.1mm) | 13500 | 2024-07-16 | 2024-07-31 | 3 | 2024-07-25 03:30:40 | 2024-07-29 13:47:25 | 江苏东方九天新能源材料有限公司 | 244658 | 刘忠于 | 刘忠于 |  | 0.1 | 13000 | 760 | 1 | JG12240703451 | 轧0.1，米数控制在23200-23300米，脱脂分一包10500米 |  |  |  |  | 6978 | 1
最终退火 | DL00240700321 | DL0024070032 | 东方20# | 合格 |  | 乙 | 陈国,袁亚东,张天圣 | 6000 | 6000 | 1 | 8500 | 0.14 | 610 | 昆山富裕炜：退火(590℃)、转750平整 |  | 20100082 | 轧硬 | 0.6*610-SPCC | 31010009 | 小品种钢卷 | 0.14-SPCC |  | 50 | MO001625 | MO001625-001-01 | XPZG001 | 小品种钢前处理模板 | 12220 | 2024-07-15 | 2024-07-15 | 3 | 2024-07-25 03:30:40 | 2024-07-29 13:47:25 | 江苏东方九天新能源材料有限公司 | 243246 | 刘忠于 | 刘忠于 |  | 0.14 | 8500 | 610 | 1 | DL00240700321 | 昆山富裕炜0.14：厚度±0.005MM,HV100-120,C粗糙度≤0.15μ，卷重2-3吨 |  |  |  |  | 4197 | 1
最终退火 | DL00240600172 | DL0024060017 | 东方20# | 合格 |  | 乙 | 陈国,袁亚东,张天圣 | 5950 | 5950 | 1 | 6230 | 0.19 | 610 | 昆山富裕炜：退火(590℃)、转750平整 |  | 20100082 | 轧硬 | 0.6*610-SPCC | 31010016 | 小品种钢卷 | 0.19-SPCC |  | 50 | MO001465 | MO001465-001-02 | XPZG001 | 小品种钢前处理模板 | 12285 | 2024-07-10 | 2024-07-20 | 3 | 2024-07-25 03:30:40 | 2024-07-29 13:47:25 | 江苏东方九天新能源材料有限公司 | 235628 | 刘忠于 | 刘忠于 |  | 0.19 | 6230 | 610 | 1 | DL00240600172 | 昆山富裕炜：（0.19*610）厚度±0.005MM,HV100-120,C粗糙度≤0.15μ |  |  |  |  | 9141 | 1
最终退火 | DL00240600171 | DL0024060017 | 东方20# | 合格 |  | 乙 | 陈国,袁亚东,张天圣 | 5720 | 5720 | 1 | 6000 | 0.19 | 610 | 昆山富裕炜：退火(590℃)、转750平整 |  | 20100082 | 轧硬 | 0.6*610-SPCC | 31010016 | 小品种钢卷 | 0.19-SPCC |  | 50 | MO001465 | MO001465-001-01 | XPZG001 | 小品种钢前处理模板 | 12285 | 2024-07-10 | 2024-07-20 | 3 | 2024-07-25 03:30:40 | 2024-07-29 13:47:25 | 江苏东方九天新能源材料有限公司 | 235628 | 刘忠于 | 刘忠于 |  | 0.19 | 6000 | 610 | 1 | DL00240600171 | 昆山富裕炜：（0.19*610）厚度±0.005MM,HV100-120,C粗糙度≤0.15μ |  |  |  |  | 9141 | 1
最终平整 | JG12240704052 | JG1224070405 | 东方850平整 | 合格 | 让步接收 | 乙 | 鞠承 | 6905 | 6880 | 0.9964 | 12860 | 0.1 | 710 | 平整 | 夹纸内80米表面12个孔洞【剪掉退平整】5797米传40CM0.94mm2，10270米传68CM0.07,mm2 | 20100028 | 轧硬 | 0.4*710-SPCC | 30210015 | 光亮卷 | 0.1-SPCC |  | 60 | MO001804 | MO001804-005-02 | GLJ002 | 东方光亮卷前处理（0.4轧0.1mm) | 13815 | 2024-07-19 | 2024-08-03 | 5 | 2024-07-29 13:41:52 | 2024-07-29 13:43:37 | 江苏东方九天新能源材料有限公司 | 249261 | 鞠承 |  |  | 0.1 | 12800 | 710 | 1 | JG12240704052 | 轧0.1；米数控制在25100-25200，脱脂平均分包 | 1 | K孔洞(夹纸内80米表面12个孔洞【退平整】/5797米传40CM0.94/10270米传68CM0.07) | 是 | 是 | 5648 | 5
铬钝化 | JG1224060141122 | JG122406014112 | 东方铬钝化950 | 合格 | 合格品 | 甲 | 韩康 | 2573 | 2573 | 1 | 4520 | 0.1 | 760 | / |  | 30210015 | 光亮卷 | 0.1-SPCC | 30110014 | 铬钝化卷 | 0.1-SPCC |  | 10 | MO001947 | MO001947-001-02 | GDH001 | 铬钝化模板 | 10460 | 2024-07-23 | 2024-07-23 | 5 | 2024-07-29 13:38:53 | 2024-07-29 13:39:50 | 江苏东方九天新能源材料有限公司 |  | 孙槐兵 |  | 1 | 0.1 | 4520 | 760 | 1 | JG1224060141122 |  | 1 |  | 是 | 是 | 1 | 1
铬钝化 | JG1224060141121 | JG122406014112 | 东方铬钝化950 | 合格 | 合格品 | 甲 | 韩康 | 2631 | 2631 | 1 | 4600 | 0.1 | 760 | / |  | 30210015 | 光亮卷 | 0.1-SPCC | 30110014 | 铬钝化卷 | 0.1-SPCC |  | 10 | MO001947 | MO001947-001-01 | GDH001 | 铬钝化模板 | 10460 | 2024-07-23 | 2024-07-23 | 5 | 2024-07-29 13:38:53 | 2024-07-29 13:39:50 | 江苏东方九天新能源材料有限公司 |  | 孙槐兵 |  | 1 | 0.1 | 4600 | 760 | 1 | JG1224060141121 |  | 1 |  | 是 | 是 | 1 | 1
最终平整 | JG12240704041 | JG1224070404 | 东方850平整 | 合格 | 合格品 | 乙 | 鞠承 | 6640 | 6270 | 0.9443 | 11660 | 0.1 | 710 | 平整 |  | 20100028 | 轧硬 | 0.4*710-SPCC | 30210015 | 光亮卷 | 0.1-SPCC |  | 60 | MO001804 | MO001804-003-01 | GLJ002 | 东方光亮卷前处理（0.4轧0.1mm) | 13685 | 2024-07-19 | 2024-08-03 | 5 | 2024-07-29 13:12:25 | 2024-07-29 13:12:46 | 江苏东方九天新能源材料有限公司 | 249260 | 鞠承 |  |  | 0.1 | 12300 | 710 | 1 | JG12240704041 | 轧0.1；米数控制在25100-25200，脱脂平均分包 | 1 |  | 是 | 是 | 6645 | 3
最终平整 | DU65240700052 | DU65240700052 | 东方750平整 | 合格 | 让步接收 | 乙 | 龚政,刘飞 | 1930 | 1245 | 0.6451 | 260 | 1.06 | 625 | 南通光阳SK85：750平整用超光辊Ra<0.1μm平整，厚度公差：1.05-1.065mm，HV230-250，粗糙度Ra≤0.1，转分切 | 操侧碎边缺口0.5-1cm左右，板面偶有明显擦伤，操侧10cm内偶有锈斑，180米处脱皮重，操侧厚度偏高，划伤，挫伤 | 20300032 | 优钢半成品 | 1.54-SK85 | 31110032 | 优钢卷 | 1.06-SK85 |  | 40 | MO001712 | MO001712-001 | YG001 | 优钢前处理模板 | 2035 | 2024-07-17 | 2024-07-27 | 5 | 2024-07-29 12:29:26 | 2024-07-29 12:30:57 | 江苏东方九天新能源材料有限公司 | 244628 | 龚政 |  |  | 1.06 | 280 | 625 | 1 | DU65240700052 | 南通光阳：（1.06*625）厚度+0.005--0.01MM，HV230-250,粗糙度小于0.1μM | 1 | Z重划伤(),Z振纹(),X锈斑(),Q缺口(),H横辊印(),B白条纹(),C挫伤(),S色差() | 是 | 是 | 1 | 1
最终平整 | JG12240701021 | JG1224070102 | 东方850平整 | 合格 | 合格品 | 乙 | 鞠承 | 4900 | 4850 | 0.9898 | 6900 | 0.125 | 760 | 平整 |  | 20100142 | 轧硬 | 0.4*760-SPCC | 30210004 | 光亮卷 | 0.125-SPCC |  | 60 | MO001427 | MO001427-002-01 | GLJ001 | 东方光亮卷前处理(0.4轧0.125mm) | 13320 | 2024-07-09 | 2024-07-16 | 5 | 2024-07-29 12:22:32 | 2024-07-29 12:23:07 | 江苏东方九天新能源材料有限公司 | 207323 | 鞠承 |  |  | 0.125 | 6970 | 760 | 1 | JG12240701021 | 脱脂分一包4.9t，2050米，合格报工，轧0.125，米数控制在6800-6900米，厚度公差0.115-0.125，轧机按照0.12的中值设定轧制。剩余一包8.4t脱脂结束后报工，报工报待处理。特别注意按照此要求操作。 | 1 |  | 是 | 是 | 5320 | 2
最终脱脂 | JG12240703722 | JG1224070372 | 东方950脱脂1# | 合格 | 合格品 | 甲 | 何晓健,张东兵 | 7000 | 7000 | 1 | 13050 | 0.1 | 710 | 脱脂（950-1） |  | 20100028 | 轧硬 | 0.4*710-SPCC | 30210015 | 光亮卷 | 0.1-SPCC |  | 40 | MO001989 | MO001989-014-02 | GLJ002 | 东方光亮卷前处理（0.4轧0.1mm) | 13795 | 2024-07-24 | 2024-08-08 | 5 | 2024-07-29 10:59:04 | 2024-07-29 12:05:46 | 江苏东方九天新能源材料有限公司 |  | 王建军 |  | 1 | 0.1 | 13050 | 710 | 1 | JG12240703722 | 轧0.1，米数控制在24900-25000米，脱脂平均分包 |  |  |  |  | 3456 | 14
最终脱脂 | JG12240703721 | JG1224070372 | 东方950脱脂1# | 合格 | 合格品 | 甲 | 关莫平,王建军 | 6480 | 6480 | 1 | 12100 | 0.1 | 710 | 脱脂（950-1） |  | 20100028 | 轧硬 | 0.4*710-SPCC | 30210015 | 光亮卷 | 0.1-SPCC |  | 40 | MO001989 | MO001989-014-01 | GLJ002 | 东方光亮卷前处理（0.4轧0.1mm) | 13795 | 2024-07-24 | 2024-08-08 | 5 | 2024-07-29 10:59:04 | 2024-07-29 12:05:46 | 江苏东方九天新能源材料有限公司 |  | 王建军 |  | 1 | 0.1 | 12100 | 710 | 1 | JG12240703721 | 轧0.1，米数控制在24900-25000米，脱脂平均分包 |  |  |  |  | 3456 | 14
铬钝化 | JG0023120024-1 | JG0023120024-1 | 东方铬钝化750 | 合格 | 合格品 | 甲 | 李澍 | 5675 | 5584 | 0.984 | 11890 | 0.1 | 610 | / |  | 30210015 | 光亮卷 | 0.1-SPCC | 30110014 | 铬钝化卷 | 0.1-SPCC |  | 10 | MO002063 | MO002063-001 | GDH001 | 铬钝化模板 | 5675 | 2024-07-25 | 2024-07-25 | 5 | 2024-07-29 10:58:59 | 2024-07-29 11:00:09 | 江苏东方九天新能源材料有限公司 | 259718 | 邓勇刚 |  |  | 0.1 | 0 | 610 | 1 | JG0023120024-1 |  | 1 |  | 是 | 是 | 2 | 1
最终脱脂 | JG12240704152 | JG1224070415 | 东方950脱脂1# | 合格 | 合格品 | 甲 | 关莫平,王建军 | 5670 | 5670 | 1 | 10630 | 0.1 | 710 | 脱脂（950-1） |  | 20100028 | 轧硬 | 0.4*710-SPCC | 30210015 | 光亮卷 | 0.1-SPCC |  | 40 | MO001801 | MO001801-001-02 | GLJ002 | 东方光亮卷前处理（0.4轧0.1mm) | 13020 | 2024-07-19 | 2024-08-03 | 3 | 2024-07-29 10:57:49 | 2024-07-29 10:58:42 | 江苏东方九天新能源材料有限公司 |  | 王建军 |  | 1 | 0.1 | 10630 | 710 | 1 | JG12240704152 | 轧0.1；米数控制在23700-23800，脱脂分一包10500米 |  |  |  |  | 10631 | 1
最终脱脂 | JG12240704151 | JG1224070415 | 东方950脱脂1# | 合格 | 合格品 | 甲 | 关莫平,王建军 | 7040 | 7040 | 1 | 13200 | 0.1 | 710 | 脱脂（950-1） |  | 20100028 | 轧硬 | 0.4*710-SPCC | 30210015 | 光亮卷 | 0.1-SPCC |  | 40 | MO001801 | MO001801-001-01 | GLJ002 | 东方光亮卷前处理（0.4轧0.1mm) | 13020 | 2024-07-19 | 2024-08-03 | 3 | 2024-07-29 10:57:49 | 2024-07-29 10:58:42 | 江苏东方九天新能源材料有限公司 |  | 王建军 |  | 1 | 0.1 | 13200 | 710 | 1 | JG12240704151 | 轧0.1；米数控制在23700-23800，脱脂分一包10500米 |  |  |  |  | 10631 | 1
铬钝化 | JG1224055048121 | JG1224055048121 | 东方铬钝化950 | 合格 | 让步接收 | 乙 | 李志祥 | 2489 | 2489 | 1 | 4360 | 0.1 | 760 | / | S色差(色差 花辊印) | 30210015 | 光亮卷 | 0.1-SPCC | 30110014 | 铬钝化卷 | 0.1-SPCC |  | 10 | MO002062 | MO002062-001 | GDH001 | 铬钝化模板 | 2489 | 2024-07-25 | 2024-07-25 | 5 | 2024-07-29 10:56:31 | 2024-07-29 10:57:58 | 江苏东方九天新能源材料有限公司 | 259676 | 李志祥 |  |  | 0.1 | 0 | 760 | 1 | JG1224055048121 |  | 1 | S色差(色差 花辊印) | 是 | 是 | 1 | 1
最终冷轧 | JG1224070415 | JG1224070415 | 东方850轧机 | 合格 | 合格品 | 甲 | 吴宏林 | 13010 | 12740 | 0.9792 | 23828 | 0.1 | 710 | 850轧机普光辊(Ra0.4-0.6μm)轧制0.1mm(0.4-0.25-0.15-0.115-0.1) |  | 20100028 | 轧硬 | 0.4*710-SPCC | 30210015 | 光亮卷 | 0.1-SPCC |  | 30 | MO001801 | MO001801-001 | GLJ002 | 东方光亮卷前处理（0.4轧0.1mm) | 13020 | 2024-07-19 | 2024-08-03 | 3 | 2024-07-29 00:49:41 | 2024-07-29 10:57:25 | 江苏东方九天新能源材料有限公司 | 249223 | 吴宏林 |  |  | 0.4 | 5900 | 710 | 1 | JG1224070415 | 轧0.1；米数控制在23700-23800，脱脂分一包10500米 |  |  | 否 | 否 | 10631 | 1
铬钝化 | JG122405025122 | JG122405025122 | 东方铬钝化750 | 合格 | 合格品 | 乙 | 李澍 | 1260 | 1260 | 1 | 3090 | 0.1 | 533 | / | 并包内 | 30210015 | 光亮卷 | 0.1-SPCC | 30110014 | 铬钝化卷 | 0.1-SPCC/ |  | 10 | MO002049 | MO002049-001 | GDH001 | 铬钝化模板 | 1260 | 2024-07-25 | 2024-07-25 | 5 | 2024-07-29 10:52:26 | 2024-07-29 10:53:06 | 江苏东方九天新能源材料有限公司 | 205708 | 李澍 |  |  | 0.1 | 3100 | 533 | 1 | JG122405025122 |  | 1 | 并包内 | 是 | 是 | 1 | 1
最终冷轧 | JG12240703841 | JG1224070384 | 东方850轧机 | 合格 | 合格品 | 甲 | 吴宏林 | 2800 | 2800 | 1 | 5150 | 0.1 | 710 | 850轧机普光辊(Ra0.4-0.6μm)轧制0.1mm(0.4-0.25-0.15-0.115-0.1) |  | 20100028 | 轧硬 | 0.4*710-SPCC | 30210015 | 光亮卷 | 0.1-SPCC |  | 30 | MO001832 | MO001832-007-01 | GLJ002 | 东方光亮卷前处理（0.4轧0.1mm) | 13585 | 2024-07-19 | 2024-07-19 | 3 | 2024-07-29 09:41:37 | 2024-07-29 09:43:20 | 江苏东方九天新能源材料有限公司 |  | 吴宏林 |  | 1 | 0.1 | 5150 | 710 | 1 | JG12240703841 | 轧0.1；米数控制在24800-24900米，脱脂平均分包 |  |  |  |  | 5301 | 7
分剪 | DL002405511321/21 | DL002405511321 | 东方分剪5# | 其他入库 | 协议品 | 乙 | 张建勇 | 0 | 0 |  | 0 | 0.203 | 79.5 | 1：排刀规格 79.5MM*7C 海金杜门 SPCC-Ni 镍层：外1.9um /内 1.27um 2:成品内孔φ400MM 成品外径φ750-1000MM，注：1.成品表面不允许有擦划伤 顶压伤 刀印 油污 用气象包装纸包装 2.成品按顺时针摆放，每一片用3*3MM的木条隔开 、单托上下两片内外圈加纸护角。厚度公差+/-0.01mm，宽度公差+/-0.13mm |  | 31310012 | 镍钝化卷 | 0.203-SPCC | 31320012 | 镍钝化分切带 | 0.203-SPCC |  | 10 | MO002092 | MO002092-003-21 | FJ001 | 分剪模板 | 1936 | 2024-07-26 | 2024-07-26 | 5 | 2024-07-28 20:36:49 | 2024-07-29 08:47:19 | 江苏东方九天新能源材料有限公司 |  | 张建勇 |  | 1 | 0.203 | 0 | 79.5 | 1 | DL002405511321/21 | 1：排刀规格 79.5MM*7C 海金杜门 SPCC-Ni 镍层：外1.9um /内 1.27um 2:成品内孔φ400MM 成品外径φ750-1000MM，注：1.成品表面不允许有擦划伤 顶压伤 刀印 油污 用气象包装纸包装 2.成品按顺时针摆放，每一片用3*3MM的木条隔开 、单托上下两片内外圈加纸护角。厚度公差+/-0.01mm，宽度公差+/-0.13mm | 1 | 短带 | 是 | 是 | 1797 | 3
分剪 | DL002405511321/20 | DL002405511321 | 东方分剪5# | 其他入库 | 协议品 | 乙 | 张建勇 | 0 | 0 |  | 0 | 0.203 | 79.5 | 1：排刀规格 79.5MM*7C 海金杜门 SPCC-Ni 镍层：外1.9um /内 1.27um 2:成品内孔φ400MM 成品外径φ750-1000MM，注：1.成品表面不允许有擦划伤 顶压伤 刀印 油污 用气象包装纸包装 2.成品按顺时针摆放，每一片用3*3MM的木条隔开 、单托上下两片内外圈加纸护角。厚度公差+/-0.01mm，宽度公差+/-0.13mm |  | 31310012 | 镍钝化卷 | 0.203-SPCC | 31320012 | 镍钝化分切带 | 0.203-SPCC |  | 10 | MO002092 | MO002092-003-20 | FJ001 | 分剪模板 | 1936 | 2024-07-26 | 2024-07-26 | 5 | 2024-07-28 20:36:49 | 2024-07-29 08:47:19 | 江苏东方九天新能源材料有限公司 |  | 张建勇 |  | 1 | 0.203 | 0 | 79.5 | 1 | DL002405511321/20 | 1：排刀规格 79.5MM*7C 海金杜门 SPCC-Ni 镍层：外1.9um /内 1.27um 2:成品内孔φ400MM 成品外径φ750-1000MM，注：1.成品表面不允许有擦划伤 顶压伤 刀印 油污 用气象包装纸包装 2.成品按顺时针摆放，每一片用3*3MM的木条隔开 、单托上下两片内外圈加纸护角。厚度公差+/-0.01mm，宽度公差+/-0.13mm | 1 | 短带 | 是 | 是 | 1797 | 3
分剪 | DL002405511321/19 | DL002405511321 | 东方分剪5# | 其他入库 | 协议品 | 乙 | 张建勇 | 0 | 0 |  | 0 | 0.203 | 79.5 | 1：排刀规格 79.5MM*7C 海金杜门 SPCC-Ni 镍层：外1.9um /内 1.27um 2:成品内孔φ400MM 成品外径φ750-1000MM，注：1.成品表面不允许有擦划伤 顶压伤 刀印 油污 用气象包装纸包装 2.成品按顺时针摆放，每一片用3*3MM的木条隔开 、单托上下两片内外圈加纸护角。厚度公差+/-0.01mm，宽度公差+/-0.13mm |  | 31310012 | 镍钝化卷 | 0.203-SPCC | 31320012 | 镍钝化分切带 | 0.203-SPCC |  | 10 | MO002092 | MO002092-003-19 | FJ001 | 分剪模板 | 1936 | 2024-07-26 | 2024-07-26 | 5 | 2024-07-28 20:36:49 | 2024-07-29 08:47:19 | 江苏东方九天新能源材料有限公司 |  | 张建勇 |  | 1 | 0.203 | 0 | 79.5 | 1 | DL002405511321/19 | 1：排刀规格 79.5MM*7C 海金杜门 SPCC-Ni 镍层：外1.9um /内 1.27um 2:成品内孔φ400MM 成品外径φ750-1000MM，注：1.成品表面不允许有擦划伤 顶压伤 刀印 油污 用气象包装纸包装 2.成品按顺时针摆放，每一片用3*3MM的木条隔开 、单托上下两片内外圈加纸护角。厚度公差+/-0.01mm，宽度公差+/-0.13mm | 1 | 短带 | 是 | 是 | 1797 | 3
分剪 | DL002405511321/18 | DL002405511321 | 东方分剪5# | 其他入库 | 协议品 | 乙 | 张建勇 | 0 | 0 |  | 0 | 0.203 | 79.5 | 1：排刀规格 79.5MM*7C 海金杜门 SPCC-Ni 镍层：外1.9um /内 1.27um 2:成品内孔φ400MM 成品外径φ750-1000MM，注：1.成品表面不允许有擦划伤 顶压伤 刀印 油污 用气象包装纸包装 2.成品按顺时针摆放，每一片用3*3MM的木条隔开 、单托上下两片内外圈加纸护角。厚度公差+/-0.01mm，宽度公差+/-0.13mm |  | 31310012 | 镍钝化卷 | 0.203-SPCC | 31320012 | 镍钝化分切带 | 0.203-SPCC |  | 10 | MO002092 | MO002092-003-18 | FJ001 | 分剪模板 | 1936 | 2024-07-26 | 2024-07-26 | 5 | 2024-07-28 20:36:49 | 2024-07-29 08:47:19 | 江苏东方九天新能源材料有限公司 |  | 张建勇 |  | 1 | 0.203 | 0 | 79.5 | 1 | DL002405511321/18 | 1：排刀规格 79.5MM*7C 海金杜门 SPCC-Ni 镍层：外1.9um /内 1.27um 2:成品内孔φ400MM 成品外径φ750-1000MM，注：1.成品表面不允许有擦划伤 顶压伤 刀印 油污 用气象包装纸包装 2.成品按顺时针摆放，每一片用3*3MM的木条隔开 、单托上下两片内外圈加纸护角。厚度公差+/-0.01mm，宽度公差+/-0.13mm | 1 | 短带 | 是 | 是 | 1797 | 3
分剪 | DL002405511321/17 | DL002405511321 | 东方分剪5# | 其他入库 | 协议品 | 乙 | 张建勇 | 0 | 0 |  | 0 | 0.203 | 79.5 | 1：排刀规格 79.5MM*7C 海金杜门 SPCC-Ni 镍层：外1.9um /内 1.27um 2:成品内孔φ400MM 成品外径φ750-1000MM，注：1.成品表面不允许有擦划伤 顶压伤 刀印 油污 用气象包装纸包装 2.成品按顺时针摆放，每一片用3*3MM的木条隔开 、单托上下两片内外圈加纸护角。厚度公差+/-0.01mm，宽度公差+/-0.13mm |  | 31310012 | 镍钝化卷 | 0.203-SPCC | 31320012 | 镍钝化分切带 | 0.203-SPCC |  | 10 | MO002092 | MO002092-003-17 | FJ001 | 分剪模板 | 1936 | 2024-07-26 | 2024-07-26 | 5 | 2024-07-28 20:36:49 | 2024-07-29 08:47:19 | 江苏东方九天新能源材料有限公司 |  | 张建勇 |  | 1 | 0.203 | 0 | 79.5 | 1 | DL002405511321/17 | 1：排刀规格 79.5MM*7C 海金杜门 SPCC-Ni 镍层：外1.9um /内 1.27um 2:成品内孔φ400MM 成品外径φ750-1000MM，注：1.成品表面不允许有擦划伤 顶压伤 刀印 油污 用气象包装纸包装 2.成品按顺时针摆放，每一片用3*3MM的木条隔开 、单托上下两片内外圈加纸护角。厚度公差+/-0.01mm，宽度公差+/-0.13mm | 1 | 短带 | 是 | 是 | 1797 | 3
分剪 | DL002405511321/16 | DL002405511321 | 东方分剪5# | 其他入库 | 协议品 | 乙 | 张建勇 | 0 | 0 |  | 0 | 0.203 | 79.5 | 1：排刀规格 79.5MM*7C 海金杜门 SPCC-Ni 镍层：外1.9um /内 1.27um 2:成品内孔φ400MM 成品外径φ750-1000MM，注：1.成品表面不允许有擦划伤 顶压伤 刀印 油污 用气象包装纸包装 2.成品按顺时针摆放，每一片用3*3MM的木条隔开 、单托上下两片内外圈加纸护角。厚度公差+/-0.01mm，宽度公差+/-0.13mm |  | 31310012 | 镍钝化卷 | 0.203-SPCC | 31320012 | 镍钝化分切带 | 0.203-SPCC |  | 10 | MO002092 | MO002092-003-16 | FJ001 | 分剪模板 | 1936 | 2024-07-26 | 2024-07-26 | 5 | 2024-07-28 20:36:49 | 2024-07-29 08:47:19 | 江苏东方九天新能源材料有限公司 |  | 张建勇 |  | 1 | 0.203 | 0 | 79.5 | 1 | DL002405511321/16 | 1：排刀规格 79.5MM*7C 海金杜门 SPCC-Ni 镍层：外1.9um /内 1.27um 2:成品内孔φ400MM 成品外径φ750-1000MM，注：1.成品表面不允许有擦划伤 顶压伤 刀印 油污 用气象包装纸包装 2.成品按顺时针摆放，每一片用3*3MM的木条隔开 、单托上下两片内外圈加纸护角。厚度公差+/-0.01mm，宽度公差+/-0.13mm | 1 | 短带 | 是 | 是 | 1797 | 3
分剪 | DL002405511321/15 | DL002405511321 | 东方分剪5# | 其他入库 | 协议品 | 乙 | 张建勇 | 0 | 0 |  | 0 | 0.203 | 79.5 | 1：排刀规格 79.5MM*7C 海金杜门 SPCC-Ni 镍层：外1.9um /内 1.27um 2:成品内孔φ400MM 成品外径φ750-1000MM，注：1.成品表面不允许有擦划伤 顶压伤 刀印 油污 用气象包装纸包装 2.成品按顺时针摆放，每一片用3*3MM的木条隔开 、单托上下两片内外圈加纸护角。厚度公差+/-0.01mm，宽度公差+/-0.13mm |  | 31310012 | 镍钝化卷 | 0.203-SPCC | 31320012 | 镍钝化分切带 | 0.203-SPCC |  | 10 | MO002092 | MO002092-003-15 | FJ001 | 分剪模板 | 1936 | 2024-07-26 | 2024-07-26 | 5 | 2024-07-28 20:36:49 | 2024-07-29 08:47:19 | 江苏东方九天新能源材料有限公司 |  | 张建勇 |  | 1 | 0.203 | 0 | 79.5 | 1 | DL002405511321/15 | 1：排刀规格 79.5MM*7C 海金杜门 SPCC-Ni 镍层：外1.9um /内 1.27um 2:成品内孔φ400MM 成品外径φ750-1000MM，注：1.成品表面不允许有擦划伤 顶压伤 刀印 油污 用气象包装纸包装 2.成品按顺时针摆放，每一片用3*3MM的木条隔开 、单托上下两片内外圈加纸护角。厚度公差+/-0.01mm，宽度公差+/-0.13mm | 1 | 短带 | 是 | 是 | 1797 | 3
分剪 | DL002405511321/14 | DL002405511321 | 东方分剪5# | 合格 | 合格品 | 乙 | 张建勇 | 0 | 80 |  | 0 | 0.203 | 79.5 | 1：排刀规格 79.5MM*7C 海金杜门 SPCC-Ni 镍层：外1.9um /内 1.27um 2:成品内孔φ400MM 成品外径φ750-1000MM，注：1.成品表面不允许有擦划伤 顶压伤 刀印 油污 用气象包装纸包装 2.成品按顺时针摆放，每一片用3*3MM的木条隔开 、单托上下两片内外圈加纸护角。厚度公差+/-0.01mm，宽度公差+/-0.13mm |  | 31310012 | 镍钝化卷 | 0.203-SPCC | 31320012 | 镍钝化分切带 | 0.203-SPCC |  | 10 | MO002092 | MO002092-003-14 | FJ001 | 分剪模板 | 1936 | 2024-07-26 | 2024-07-26 | 5 | 2024-07-27 18:49:50 | 2024-07-29 08:47:19 | 江苏东方九天新能源材料有限公司 |  | 张建勇 |  | 1 | 0.203 | 0 | 79.5 | 1 | DL002405511321/14 | 1：排刀规格 79.5MM*7C 海金杜门 SPCC-Ni 镍层：外1.9um /内 1.27um 2:成品内孔φ400MM 成品外径φ750-1000MM，注：1.成品表面不允许有擦划伤 顶压伤 刀印 油污 用气象包装纸包装 2.成品按顺时针摆放，每一片用3*3MM的木条隔开 、单托上下两片内外圈加纸护角。厚度公差+/-0.01mm，宽度公差+/-0.13mm | 1 |  | 是 | 是 | 1797 | 3
分剪 | DL002405511321/13 | DL002405511321 | 东方分剪5# | 合格 | 合格品 | 乙 | 张建勇 | 0 | 79 |  | 0 | 0.203 | 79.5 | 1：排刀规格 79.5MM*7C 海金杜门 SPCC-Ni 镍层：外1.9um /内 1.27um 2:成品内孔φ400MM 成品外径φ750-1000MM，注：1.成品表面不允许有擦划伤 顶压伤 刀印 油污 用气象包装纸包装 2.成品按顺时针摆放，每一片用3*3MM的木条隔开 、单托上下两片内外圈加纸护角。厚度公差+/-0.01mm，宽度公差+/-0.13mm |  | 31310012 | 镍钝化卷 | 0.203-SPCC | 31320012 | 镍钝化分切带 | 0.203-SPCC |  | 10 | MO002092 | MO002092-003-13 | FJ001 | 分剪模板 | 1936 | 2024-07-26 | 2024-07-26 | 5 | 2024-07-27 18:49:50 | 2024-07-29 08:47:19 | 江苏东方九天新能源材料有限公司 |  | 张建勇 |  | 1 | 0.203 | 0 | 79.5 | 1 | DL002405511321/13 | 1：排刀规格 79.5MM*7C 海金杜门 SPCC-Ni 镍层：外1.9um /内 1.27um 2:成品内孔φ400MM 成品外径φ750-1000MM，注：1.成品表面不允许有擦划伤 顶压伤 刀印 油污 用气象包装纸包装 2.成品按顺时针摆放，每一片用3*3MM的木条隔开 、单托上下两片内外圈加纸护角。厚度公差+/-0.01mm，宽度公差+/-0.13mm | 1 |  | 是 | 是 | 1797 | 3
分剪 | DL002405511321/12 | DL002405511321 | 东方分剪5# | 合格 | 合格品 | 乙 | 张建勇 | 0 | 80 |  | 0 | 0.203 | 79.5 | 1：排刀规格 79.5MM*7C 海金杜门 SPCC-Ni 镍层：外1.9um /内 1.27um 2:成品内孔φ400MM 成品外径φ750-1000MM，注：1.成品表面不允许有擦划伤 顶压伤 刀印 油污 用气象包装纸包装 2.成品按顺时针摆放，每一片用3*3MM的木条隔开 、单托上下两片内外圈加纸护角。厚度公差+/-0.01mm，宽度公差+/-0.13mm |  | 31310012 | 镍钝化卷 | 0.203-SPCC | 31320012 | 镍钝化分切带 | 0.203-SPCC |  | 10 | MO002092 | MO002092-003-12 | FJ001 | 分剪模板 | 1936 | 2024-07-26 | 2024-07-26 | 5 | 2024-07-27 18:49:50 | 2024-07-29 08:47:19 | 江苏东方九天新能源材料有限公司 |  | 张建勇 |  | 1 | 0.203 | 0 | 79.5 | 1 | DL002405511321/12 | 1：排刀规格 79.5MM*7C 海金杜门 SPCC-Ni 镍层：外1.9um /内 1.27um 2:成品内孔φ400MM 成品外径φ750-1000MM，注：1.成品表面不允许有擦划伤 顶压伤 刀印 油污 用气象包装纸包装 2.成品按顺时针摆放，每一片用3*3MM的木条隔开 、单托上下两片内外圈加纸护角。厚度公差+/-0.01mm，宽度公差+/-0.13mm | 1 |  | 是 | 是 | 1797 | 3
分剪 | DL002405511321/11 | DL002405511321 | 东方分剪5# | 合格 | 合格品 | 乙 | 张建勇 | 0 | 80 |  | 0 | 0.203 | 79.5 | 1：排刀规格 79.5MM*7C 海金杜门 SPCC-Ni 镍层：外1.9um /内 1.27um 2:成品内孔φ400MM 成品外径φ750-1000MM，注：1.成品表面不允许有擦划伤 顶压伤 刀印 油污 用气象包装纸包装 2.成品按顺时针摆放，每一片用3*3MM的木条隔开 、单托上下两片内外圈加纸护角。厚度公差+/-0.01mm，宽度公差+/-0.13mm |  | 31310012 | 镍钝化卷 | 0.203-SPCC | 31320012 | 镍钝化分切带 | 0.203-SPCC |  | 10 | MO002092 | MO002092-003-11 | FJ001 | 分剪模板 | 1936 | 2024-07-26 | 2024-07-26 | 5 | 2024-07-27 18:49:50 | 2024-07-29 08:47:19 | 江苏东方九天新能源材料有限公司 |  | 张建勇 |  | 1 | 0.203 | 0 | 79.5 | 1 | DL002405511321/11 | 1：排刀规格 79.5MM*7C 海金杜门 SPCC-Ni 镍层：外1.9um /内 1.27um 2:成品内孔φ400MM 成品外径φ750-1000MM，注：1.成品表面不允许有擦划伤 顶压伤 刀印 油污 用气象包装纸包装 2.成品按顺时针摆放，每一片用3*3MM的木条隔开 、单托上下两片内外圈加纸护角。厚度公差+/-0.01mm，宽度公差+/-0.13mm | 1 |  | 是 | 是 | 1797 | 3
分剪 | DL002405511321/10 | DL002405511321 | 东方分剪5# | 合格 | 合格品 | 乙 | 张建勇 | 0 | 77 |  | 0 | 0.203 | 79.5 | 1：排刀规格 79.5MM*7C 海金杜门 SPCC-Ni 镍层：外1.9um /内 1.27um 2:成品内孔φ400MM 成品外径φ750-1000MM，注：1.成品表面不允许有擦划伤 顶压伤 刀印 油污 用气象包装纸包装 2.成品按顺时针摆放，每一片用3*3MM的木条隔开 、单托上下两片内外圈加纸护角。厚度公差+/-0.01mm，宽度公差+/-0.13mm |  | 31310012 | 镍钝化卷 | 0.203-SPCC | 31320012 | 镍钝化分切带 | 0.203-SPCC |  | 10 | MO002092 | MO002092-003-10 | FJ001 | 分剪模板 | 1936 | 2024-07-26 | 2024-07-26 | 5 | 2024-07-27 18:49:50 | 2024-07-29 08:47:19 | 江苏东方九天新能源材料有限公司 |  | 张建勇 |  | 1 | 0.203 | 0 | 79.5 | 1 | DL002405511321/10 | 1：排刀规格 79.5MM*7C 海金杜门 SPCC-Ni 镍层：外1.9um /内 1.27um 2:成品内孔φ400MM 成品外径φ750-1000MM，注：1.成品表面不允许有擦划伤 顶压伤 刀印 油污 用气象包装纸包装 2.成品按顺时针摆放，每一片用3*3MM的木条隔开 、单托上下两片内外圈加纸护角。厚度公差+/-0.01mm，宽度公差+/-0.13mm | 1 |  | 是 | 是 | 1797 | 3
分剪 | DL002405511321/9 | DL002405511321 | 东方分剪5# | 合格 | 合格品 | 乙 | 张建勇 | 0 | 78 |  | 0 | 0.203 | 79.5 | 1：排刀规格 79.5MM*7C 海金杜门 SPCC-Ni 镍层：外1.9um /内 1.27um 2:成品内孔φ400MM 成品外径φ750-1000MM，注：1.成品表面不允许有擦划伤 顶压伤 刀印 油污 用气象包装纸包装 2.成品按顺时针摆放，每一片用3*3MM的木条隔开 、单托上下两片内外圈加纸护角。厚度公差+/-0.01mm，宽度公差+/-0.13mm |  | 31310012 | 镍钝化卷 | 0.203-SPCC | 31320012 | 镍钝化分切带 | 0.203-SPCC |  | 10 | MO002092 | MO002092-003-09 | FJ001 | 分剪模板 | 1936 | 2024-07-26 | 2024-07-26 | 5 | 2024-07-27 18:49:50 | 2024-07-29 08:47:19 | 江苏东方九天新能源材料有限公司 |  | 张建勇 |  | 1 | 0.203 | 0 | 79.5 | 1 | DL002405511321/9 | 1：排刀规格 79.5MM*7C 海金杜门 SPCC-Ni 镍层：外1.9um /内 1.27um 2:成品内孔φ400MM 成品外径φ750-1000MM，注：1.成品表面不允许有擦划伤 顶压伤 刀印 油污 用气象包装纸包装 2.成品按顺时针摆放，每一片用3*3MM的木条隔开 、单托上下两片内外圈加纸护角。厚度公差+/-0.01mm，宽度公差+/-0.13mm | 1 |  | 是 | 是 | 1797 | 3
分剪 | DL002405511321/8 | DL002405511321 | 东方分剪5# | 合格 | 合格品 | 乙 | 张建勇 | 0 | 78 |  | 0 | 0.203 | 79.5 | 1：排刀规格 79.5MM*7C 海金杜门 SPCC-Ni 镍层：外1.9um /内 1.27um 2:成品内孔φ400MM 成品外径φ750-1000MM，注：1.成品表面不允许有擦划伤 顶压伤 刀印 油污 用气象包装纸包装 2.成品按顺时针摆放，每一片用3*3MM的木条隔开 、单托上下两片内外圈加纸护角。厚度公差+/-0.01mm，宽度公差+/-0.13mm |  | 31310012 | 镍钝化卷 | 0.203-SPCC | 31320012 | 镍钝化分切带 | 0.203-SPCC |  | 10 | MO002092 | MO002092-003-08 | FJ001 | 分剪模板 | 1936 | 2024-07-26 | 2024-07-26 | 5 | 2024-07-27 18:49:50 | 2024-07-29 08:47:19 | 江苏东方九天新能源材料有限公司 |  | 张建勇 |  | 1 | 0.203 | 0 | 79.5 | 1 | DL002405511321/8 | 1：排刀规格 79.5MM*7C 海金杜门 SPCC-Ni 镍层：外1.9um /内 1.27um 2:成品内孔φ400MM 成品外径φ750-1000MM，注：1.成品表面不允许有擦划伤 顶压伤 刀印 油污 用气象包装纸包装 2.成品按顺时针摆放，每一片用3*3MM的木条隔开 、单托上下两片内外圈加纸护角。厚度公差+/-0.01mm，宽度公差+/-0.13mm | 1 |  | 是 | 是 | 1797 | 3
分剪 | DL002405511321/7 | DL002405511321 | 东方分剪5# | 其他入库 | 协议品 | 乙 | 张建勇 | 0 | 0 |  | 0 | 0.203 | 79.5 | 1：排刀规格 79.5MM*7C 海金杜门 SPCC-Ni 镍层：外1.9um /内 1.27um 2:成品内孔φ400MM 成品外径φ750-1000MM，注：1.成品表面不允许有擦划伤 顶压伤 刀印 油污 用气象包装纸包装 2.成品按顺时针摆放，每一片用3*3MM的木条隔开 、单托上下两片内外圈加纸护角。厚度公差+/-0.01mm，宽度公差+/-0.13mm |  | 31310012 | 镍钝化卷 | 0.203-SPCC | 31320012 | 镍钝化分切带 | 0.203-SPCC |  | 10 | MO002092 | MO002092-003-07 | FJ001 | 分剪模板 | 1936 | 2024-07-26 | 2024-07-26 | 5 | 2024-07-27 18:49:50 | 2024-07-29 08:47:19 | 江苏东方九天新能源材料有限公司 |  | 张建勇 |  | 1 | 0.203 | 0 | 79.5 | 1 | DL002405511321/7 | 1：排刀规格 79.5MM*7C 海金杜门 SPCC-Ni 镍层：外1.9um /内 1.27um 2:成品内孔φ400MM 成品外径φ750-1000MM，注：1.成品表面不允许有擦划伤 顶压伤 刀印 油污 用气象包装纸包装 2.成品按顺时针摆放，每一片用3*3MM的木条隔开 、单托上下两片内外圈加纸护角。厚度公差+/-0.01mm，宽度公差+/-0.13mm | 1 | 顶伤，锈斑 | 是 | 是 | 1797 | 3
分剪 | DL002405511321/6 | DL002405511321 | 东方分剪5# | 合格 | 合格品 | 乙 | 张建勇 | 0 | 122 |  | 0 | 0.203 | 79.5 | 1：排刀规格 79.5MM*7C 海金杜门 SPCC-Ni 镍层：外1.9um /内 1.27um 2:成品内孔φ400MM 成品外径φ750-1000MM，注：1.成品表面不允许有擦划伤 顶压伤 刀印 油污 用气象包装纸包装 2.成品按顺时针摆放，每一片用3*3MM的木条隔开 、单托上下两片内外圈加纸护角。厚度公差+/-0.01mm，宽度公差+/-0.13mm |  | 31310012 | 镍钝化卷 | 0.203-SPCC | 31320012 | 镍钝化分切带 | 0.203-SPCC |  | 10 | MO002092 | MO002092-003-06 | FJ001 | 分剪模板 | 1936 | 2024-07-26 | 2024-07-26 | 5 | 2024-07-27 18:49:50 | 2024-07-29 08:47:19 | 江苏东方九天新能源材料有限公司 |  | 张建勇 |  | 1 | 0.203 | 0 | 79.5 | 1 | DL002405511321/6 | 1：排刀规格 79.5MM*7C 海金杜门 SPCC-Ni 镍层：外1.9um /内 1.27um 2:成品内孔φ400MM 成品外径φ750-1000MM，注：1.成品表面不允许有擦划伤 顶压伤 刀印 油污 用气象包装纸包装 2.成品按顺时针摆放，每一片用3*3MM的木条隔开 、单托上下两片内外圈加纸护角。厚度公差+/-0.01mm，宽度公差+/-0.13mm | 1 |  | 是 | 是 | 1797 | 3
分剪 | DL002405511321/5 | DL002405511321 | 东方分剪5# | 合格 | 合格品 | 乙 | 张建勇 | 0 | 123 |  | 0 | 0.203 | 79.5 | 1：排刀规格 79.5MM*7C 海金杜门 SPCC-Ni 镍层：外1.9um /内 1.27um 2:成品内孔φ400MM 成品外径φ750-1000MM，注：1.成品表面不允许有擦划伤 顶压伤 刀印 油污 用气象包装纸包装 2.成品按顺时针摆放，每一片用3*3MM的木条隔开 、单托上下两片内外圈加纸护角。厚度公差+/-0.01mm，宽度公差+/-0.13mm |  | 31310012 | 镍钝化卷 | 0.203-SPCC | 31320012 | 镍钝化分切带 | 0.203-SPCC |  | 10 | MO002092 | MO002092-003-05 | FJ001 | 分剪模板 | 1936 | 2024-07-26 | 2024-07-26 | 5 | 2024-07-27 18:49:50 | 2024-07-29 08:47:19 | 江苏东方九天新能源材料有限公司 |  | 张建勇 |  | 1 | 0.203 | 0 | 79.5 | 1 | DL002405511321/5 | 1：排刀规格 79.5MM*7C 海金杜门 SPCC-Ni 镍层：外1.9um /内 1.27um 2:成品内孔φ400MM 成品外径φ750-1000MM，注：1.成品表面不允许有擦划伤 顶压伤 刀印 油污 用气象包装纸包装 2.成品按顺时针摆放，每一片用3*3MM的木条隔开 、单托上下两片内外圈加纸护角。厚度公差+/-0.01mm，宽度公差+/-0.13mm | 1 |  | 是 | 是 | 1797 | 3
分剪 | DL002405511321/4 | DL002405511321 | 东方分剪5# | 合格 | 合格品 | 乙 | 张建勇 | 0 | 123 |  | 0 | 0.203 | 79.5 | 1：排刀规格 79.5MM*7C 海金杜门 SPCC-Ni 镍层：外1.9um /内 1.27um 2:成品内孔φ400MM 成品外径φ750-1000MM，注：1.成品表面不允许有擦划伤 顶压伤 刀印 油污 用气象包装纸包装 2.成品按顺时针摆放，每一片用3*3MM的木条隔开 、单托上下两片内外圈加纸护角。厚度公差+/-0.01mm，宽度公差+/-0.13mm |  | 31310012 | 镍钝化卷 | 0.203-SPCC | 31320012 | 镍钝化分切带 | 0.203-SPCC |  | 10 | MO002092 | MO002092-003-04 | FJ001 | 分剪模板 | 1936 | 2024-07-26 | 2024-07-26 | 5 | 2024-07-27 18:49:50 | 2024-07-29 08:47:19 | 江苏东方九天新能源材料有限公司 |  | 张建勇 |  | 1 | 0.203 | 0 | 79.5 | 1 | DL002405511321/4 | 1：排刀规格 79.5MM*7C 海金杜门 SPCC-Ni 镍层：外1.9um /内 1.27um 2:成品内孔φ400MM 成品外径φ750-1000MM，注：1.成品表面不允许有擦划伤 顶压伤 刀印 油污 用气象包装纸包装 2.成品按顺时针摆放，每一片用3*3MM的木条隔开 、单托上下两片内外圈加纸护角。厚度公差+/-0.01mm，宽度公差+/-0.13mm | 1 |  | 是 | 是 | 1797 | 3
分剪 | DL002405511321/3 | DL002405511321 | 东方分剪5# | 合格 | 合格品 | 乙 | 张建勇 | 0 | 123 |  | 0 | 0.203 | 79.5 | 1：排刀规格 79.5MM*7C 海金杜门 SPCC-Ni 镍层：外1.9um /内 1.27um 2:成品内孔φ400MM 成品外径φ750-1000MM，注：1.成品表面不允许有擦划伤 顶压伤 刀印 油污 用气象包装纸包装 2.成品按顺时针摆放，每一片用3*3MM的木条隔开 、单托上下两片内外圈加纸护角。厚度公差+/-0.01mm，宽度公差+/-0.13mm |  | 31310012 | 镍钝化卷 | 0.203-SPCC | 31320012 | 镍钝化分切带 | 0.203-SPCC |  | 10 | MO002092 | MO002092-003-03 | FJ001 | 分剪模板 | 1936 | 2024-07-26 | 2024-07-26 | 5 | 2024-07-27 18:49:50 | 2024-07-29 08:47:19 | 江苏东方九天新能源材料有限公司 |  | 张建勇 |  | 1 | 0.203 | 0 | 79.5 | 1 | DL002405511321/3 | 1：排刀规格 79.5MM*7C 海金杜门 SPCC-Ni 镍层：外1.9um /内 1.27um 2:成品内孔φ400MM 成品外径φ750-1000MM，注：1.成品表面不允许有擦划伤 顶压伤 刀印 油污 用气象包装纸包装 2.成品按顺时针摆放，每一片用3*3MM的木条隔开 、单托上下两片内外圈加纸护角。厚度公差+/-0.01mm，宽度公差+/-0.13mm | 1 |  | 是 | 是 | 1797 | 3
分剪 | DL002405511321/2 | DL002405511321 | 东方分剪5# | 合格 | 合格品 | 乙 | 张建勇 | 0 | 123 |  | 0 | 0.203 | 79.5 | 1：排刀规格 79.5MM*7C 海金杜门 SPCC-Ni 镍层：外1.9um /内 1.27um 2:成品内孔φ400MM 成品外径φ750-1000MM，注：1.成品表面不允许有擦划伤 顶压伤 刀印 油污 用气象包装纸包装 2.成品按顺时针摆放，每一片用3*3MM的木条隔开 、单托上下两片内外圈加纸护角。厚度公差+/-0.01mm，宽度公差+/-0.13mm |  | 31310012 | 镍钝化卷 | 0.203-SPCC | 31320012 | 镍钝化分切带 | 0.203-SPCC |  | 10 | MO002092 | MO002092-003-02 | FJ001 | 分剪模板 | 1936 | 2024-07-26 | 2024-07-26 | 5 | 2024-07-27 18:49:50 | 2024-07-29 08:47:19 | 江苏东方九天新能源材料有限公司 |  | 张建勇 |  | 1 | 0.203 | 0 | 79.5 | 1 | DL002405511321/2 | 1：排刀规格 79.5MM*7C 海金杜门 SPCC-Ni 镍层：外1.9um /内 1.27um 2:成品内孔φ400MM 成品外径φ750-1000MM，注：1.成品表面不允许有擦划伤 顶压伤 刀印 油污 用气象包装纸包装 2.成品按顺时针摆放，每一片用3*3MM的木条隔开 、单托上下两片内外圈加纸护角。厚度公差+/-0.01mm，宽度公差+/-0.13mm | 1 |  | 是 | 是 | 1797 | 3
分剪 | DL002405511321/1 | DL002405511321 | 东方分剪5# | 合格 | 合格品 | 乙 | 张建勇 | 0 | 123 |  | 0 | 0.203 | 79.5 | 1：排刀规格 79.5MM*7C 海金杜门 SPCC-Ni 镍层：外1.9um /内 1.27um 2:成品内孔φ400MM 成品外径φ750-1000MM，注：1.成品表面不允许有擦划伤 顶压伤 刀印 油污 用气象包装纸包装 2.成品按顺时针摆放，每一片用3*3MM的木条隔开 、单托上下两片内外圈加纸护角。厚度公差+/-0.01mm，宽度公差+/-0.13mm |  | 31310012 | 镍钝化卷 | 0.203-SPCC | 31320012 | 镍钝化分切带 | 0.203-SPCC |  | 10 | MO002092 | MO002092-003-01 | FJ001 | 分剪模板 | 1936 | 2024-07-26 | 2024-07-26 | 5 | 2024-07-27 18:49:50 | 2024-07-29 08:47:19 | 江苏东方九天新能源材料有限公司 |  | 张建勇 |  | 1 | 0.203 | 0 | 79.5 | 1 | DL002405511321/1 | 1：排刀规格 79.5MM*7C 海金杜门 SPCC-Ni 镍层：外1.9um /内 1.27um 2:成品内孔φ400MM 成品外径φ750-1000MM，注：1.成品表面不允许有擦划伤 顶压伤 刀印 油污 用气象包装纸包装 2.成品按顺时针摆放，每一片用3*3MM的木条隔开 、单托上下两片内外圈加纸护角。厚度公差+/-0.01mm，宽度公差+/-0.13mm | 1 |  | 是 | 是 | 1797 | 3
一次脱脂 | DL00240700211 | DL0024070021 | 东方950脱脂2# | 合格 | 让步接收 | 甲 | 韩成飞,周志平 | 6155 | 6155 | 1 | 2150 | 0.6 | 610 | 昆山泰德通：脱脂(单位张力6.0）、转650轧机 |  | 20100082 | 轧硬 | 0.6*610-SPCC | 20600019 | 镍钝化卷半成品 | 0.25-SPCC |  | 10 | MO001789 | MO001789-002-01 | XPZG001 | 小品种钢前处理模板 | 12155 | 2024-07-19 | 2024-07-31 | 3 | 2024-07-29 07:08:52 | 2024-07-29 08:12:52 | 江苏东方九天新能源材料有限公司 |  | 周志平 |  | 1 | 0.6 | 2150 | 610 | 1 | DL00240700211 | 昆山泰德通（0.25*610）备货；厚度±0.005，HV90-110,粗糙度0.5-0.7 |  | 条印色差 |  |  | 1886 | 2
一次脱脂 | DL00240700212 | DL0024070021 | 东方950脱脂2# | 合格 | 让步接收 | 甲 | 韩成飞,周志平 | 5980 | 5980 | 1 | 2090 | 0.6 | 610 | 昆山泰德通：脱脂(单位张力6.0）、转650轧机 |  | 20100082 | 轧硬 | 0.6*610-SPCC | 20600019 | 镍钝化卷半成品 | 0.25-SPCC |  | 10 | MO001789 | MO001789-002-02 | XPZG001 | 小品种钢前处理模板 | 12155 | 2024-07-19 | 2024-07-31 | 3 | 2024-07-29 07:08:52 | 2024-07-29 08:12:52 | 江苏东方九天新能源材料有限公司 |  | 周志平 |  | 1 | 0.6 | 2090 | 610 | 1 | DL00240700212 | 昆山泰德通（0.25*610）备货；厚度±0.005，HV90-110,粗糙度0.5-0.7 |  | 条印色差 |  |  | 1886 | 2
最终平整 | JL1224040141 | JL1224040141 | 东方850平整 | 合格 | 让步接收 | 甲 | 陈俊华,钱琨 | 5000 | 4970 | 0.994 | 9050 | 0.13 | 550 | 浙江银轮:850平整用Ra1.0-1.2μm毛化辊，厚度公差：0.12-0.14mm，HV90-110，粗糙度0.5-0.7μm. | 细划伤(下板面，平后强光下能见)，亮斑(5200米左右)，8811.1米传388.7MM孔洞0.07MM2，线条印(上下板面，平后淡) | 20100145 | 轧硬 | 0.4*550-SPCC | 31010007 | 小品种钢卷 | 0.13-SPCC |  | 60 | MO001292 | MO001292-001 | XPZG001 | 小品种钢前处理模板 | 5085 | 2024-07-06 | 2024-07-16 | 5 | 2024-07-29 07:17:05 | 2024-07-29 07:19:23 | 江苏东方九天新能源材料有限公司 | 213370 | 陈俊华 |  |  | 0.13 | 9000 | 550 | 1 | JL1224040141 | 浙江银轮（0.13*550）：厚度公差±0.005，HV90-110,粗糙度0.5-0.7 | 1 | X细划伤(下板面，平后强光下能见),L亮斑(5200米左右),K孔洞(8811.1米传388.7MM0.07MM2),X线条印(上下板面，平后淡) | 是 | 是 | 5473 | 1
一次脱脂 | JG1224070337 | JG1224070337 | 东方950脱脂2# | 合格 | 合格品 | 甲 | 关莫平,王建军 | 13510 | 13500 | 0.9993 | 5790 | 0.4 | 760 | 脱脂（950-2） |  | 20100142 | 轧硬 | 0.4*760-SPCC | 30210015 | 光亮卷 | 0.1-SPCC |  | 10 | MO001991 | MO001991-023 | GLJ002 | 东方光亮卷前处理（0.4轧0.1mm) | 13510 | 2024-07-24 | 2024-08-15 | 3 | 2024-07-29 07:14:44 | 2024-07-29 07:15:18 | 江苏东方九天新能源材料有限公司 | 256410 | 王建军 |  |  | 0.4 | 5800 | 760 | 1 | JG1224070337 | 轧0.1，米数控制在22800-22900米，脱脂分一包9200米。 |  |  | 否 | 否 |  | 23
一次脱脂 | JL1224030185 | JL1224030185 | 东方950脱脂2# | 合格 | 让步接收 | 甲 | 韩成飞,周志平 | 7290 | 7280 | 0.9986 | 3600 | 0.4 | 650 | 摩丁普信：脱脂（单位张力6.0）、转650轧机 | 条印色差 | 20100026 | 轧硬 | 0.4*650-SPCC | 31010041 | 小品种钢卷 | 0.3-SPCC |  | 10 | MO001363 | MO001363-010 | XPZG001 | 小品种钢前处理模板 | 7290 | 2024-07-08 | 2024-07-23 | 5 | 2024-07-29 06:43:51 | 2024-07-29 06:59:06 | 江苏东方九天新能源材料有限公司 | 227550 | 周志平 |  |  | 0.4 | 0 | 650 | 1 | JL1224030185 | 摩丁普信：（0.3*650）厚度+0.003/-0.007，HV90-110,粗度0.5-0.8 |  | 条印色差 | 否 | 否 | 2748 | 10
最终平整 | DU6524070008 | DU6524070008 | 东方750平整 | 合格 | 让步接收 | 甲 | 丁振 | 6900 | 6560 | 0.9507 | 1640 | 0.825 | 625 | 南通光阳SK85：750平整用超光辊Ra<0.1μm平整，厚度公差：0.815-0.830mm，HV230-250，粗糙度Ra≤0.1μm，转分切 | 细划伤，搓伤，氧化边，碎边,振纹，白斑,传边20cm麻点线印，厚度公差有高点（0.833mm）、低点( 0.813mm)，横条印，板型差 | 20300021 | 优钢半成品 | 1.8-SK85 | 31110018 | 优钢卷 | 0.825-SK85 |  | 70 | MO001711 | MO001711-001 | YG001 | 优钢前处理模板 | 7400 | 2024-07-17 | 2024-07-27 | 5 | 2024-07-29 06:51:24 | 2024-07-29 06:54:43 | 江苏东方九天新能源材料有限公司 | 245922 | 丁振 |  |  | 0.825 | 1700 | 625 | 1 | DU6524070008 | 南通光阳：（0.825*625）厚度+0.005/-0.01MM，HV230-250,粗糙度小于0.1μM | 1 | X细划伤(来料细划伤，搓伤，氧化边，碎边),Z振纹(来料振纹，白斑),M麻点线印(传边20CM麻点线印),H厚薄公差(0.823-0.833同板差0.01),H横辊印(来料横条印，版型差) | 是 | 是 | 5725 | 1
最终平整 | DU6524070003 | DU6524070003 | 东方750平整 | 合格 | 让步接收 | 甲 | 丁振 | 6900 | 6460 | 0.9362 | 1620 | 0.825 | 625 | 南通光阳SK85：750平整用超光辊Ra<0.1μm平整，厚度公差：0.815-0.830mm，HV230-250，粗糙度Ra≤0.1μm，转分切 | 传边20CM麻点线印,细划伤，搓伤，下表面多条划伤,振纹，雪花纹,厚薄公差(0.821-0.83同板差0.022),横条印 | 11050005 | 优钢原料 | 2.5-SK85 | 31110018 | 优钢卷 | 0.825-SK85 |  | 70 | MO001283 | MO001283-005 | YG001 | 优钢前处理模板 | 9510 | 2024-07-06 | 2024-07-28 | 5 | 2024-07-29 06:29:32 | 2024-07-29 06:31:35 | 江苏东方九天新能源材料有限公司 | 208952 | 丁振 |  |  | 0.825 | 1650 | 625 | 1 | DU6524070003 | 南通光阳：（0.825*625）厚度+0.005/-0.01MM，HV230-250,粗糙度小于0.1μM | 1 | M麻点线印(传边20CM麻点线印),X细划伤(来料细划伤，搓伤，下表面多条划伤),Z振纹(来料振纹，雪花纹),H厚薄公差(0.821-0.83同板差0.022),H横辊印(来料横条印) | 是 | 是 | 18811 | 5
最终平整 | JL1224040142 | JL1224040142 | 东方850平整 | 合格 | 让步接收 | 甲 | 陈俊华,钱琨 | 4970 | 4950 | 0.996 | 9020 | 0.13 | 550 | 浙江银轮:850平整用Ra1.0-1.2μm毛化辊，厚度公差：0.12-0.14mm，HV90-110，粗糙度0.5-0.7μm. | 尾部200米传侧缩芯印10-15cm,尾部30米整板面粘钢印 | 20100145 | 轧硬 | 0.4*550-SPCC | 31010007 | 小品种钢卷 | 0.13-SPCC |  | 60 | MO001292 | MO001292-002 | XPZG001 | 小品种钢前处理模板 | 5065 | 2024-07-06 | 2024-07-16 | 5 | 2024-07-29 06:25:47 | 2024-07-29 06:27:22 | 江苏东方九天新能源材料有限公司 | 213371 | 陈俊华 |  |  | 0.13 | 8950 | 550 | 1 | JL1224040142 | 浙江银轮（0.13*550）：厚度公差±0.005，HV90-110,粗糙度0.5-0.7 | 1 | 缩芯折印(尾200米传10-15CM),N粘钢折印(尾30米整板面),X线条印(上下板面，平后淡) | 是 | 是 | 5514 | 2
一次脱脂 | JG1224070319 | JG1224070319 | 东方950脱脂2# | 合格 | 合格品 | 甲 | 关莫平,王建军 | 13490 | 13485 | 0.9996 | 5770 | 0.4 | 760 | 脱脂（950-2） |  | 20100142 | 轧硬 | 0.4*760-SPCC | 30210015 | 光亮卷 | 0.1-SPCC |  | 10 | MO001991 | MO001991-017 | GLJ002 | 东方光亮卷前处理（0.4轧0.1mm) | 13490 | 2024-07-24 | 2024-08-15 | 3 | 2024-07-29 05:36:55 | 2024-07-29 06:24:06 | 江苏东方九天新能源材料有限公司 | 256396 | 王建军 |  |  | 0.4 | 5790 | 760 | 1 | JG1224070319 | 轧0.1，米数控制在22800-22900米，脱脂分一包9200米。 |  |  | 否 | 否 |  | 17
一次脱脂 | JL1224030180 | JL1224030180 | 东方950脱脂2# | 合格 | 让步接收 | 甲 | 韩成飞,周志平 | 5470 | 5465 | 0.9991 | 2700 | 0.4 | 650 | 摩丁普信：脱脂（单位张力6.0）、转650轧机 | 条印色差 | 20100026 | 轧硬 | 0.4*650-SPCC | 31010041 | 小品种钢卷 | 0.3-SPCC |  | 10 | MO001363 | MO001363-005 | XPZG001 | 小品种钢前处理模板 | 5470 | 2024-07-08 | 2024-07-23 | 5 | 2024-07-29 06:13:45 | 2024-07-29 06:14:43 | 江苏东方九天新能源材料有限公司 | 227541 | 周志平 |  |  | 0.4 | 0 | 650 | 1 | JL1224030180 | 摩丁普信：（0.3*650）厚度+0.003/-0.007，HV90-110,粗度0.5-0.8 |  | 条印色差 | 否 | 否 | 2730 | 5
最终平整 | DU6524070007 | DU6524070007 | 东方750平整 | 合格 | 让步接收 | 甲 | 丁振 | 6750 | 6360 | 0.9422 | 1500 | 0.88 | 625 | 南通光阳SK85：750平整用超光辊Ra<0.1μm平整，厚度公差：0.87-0.885，HV230-250，粗糙度Ra≤0.1，转分切 | 细划伤，雪花纹，搓伤，振纹，氧化边,厚薄公差(0.876-0.885同板差0.019),横条印,内350米传边20CM内黑斑 | 11050005 | 优钢原料 | 2.5-SK85 | 31110021 | 优钢卷 | 0.88-SK85 |  | 70 | MO001288 | MO001288-001 | YG001 | 优钢前处理模板 | 7530 | 2024-07-06 | 2024-07-28 | 5 | 2024-07-29 05:39:37 | 2024-07-29 05:41:42 | 江苏东方九天新能源材料有限公司 | 208971 | 丁振 |  |  | 0.88 | 1500 | 625 | 1 | DU6524070007 | 南通光阳：（0.88*625）厚度+0.005--0.01MM，HV230-250,粗糙度小于0.1μM | 1 | X细划伤(来料细划伤，雪花纹，搓伤),Z振纹(来料振纹，氧化边),H厚薄公差(0.876-0.885同板差0.019),H横辊印(来料横条印),H黑斑(内350米传边20CM内黑斑) | 是 | 是 | 18681 | 1
一次脱脂 | JG1224070316 | JG1224070316 | 东方950脱脂2# | 合格 | 合格品 | 甲 | 关莫平,王建军 | 13500 | 13450 | 0.9963 | 5775 | 0.4 | 760 | 脱脂（950-2） |  | 20100142 | 轧硬 | 0.4*760-SPCC | 30210015 | 光亮卷 | 0.1-SPCC |  | 10 | MO001991 | MO001991-020 | GLJ002 | 东方光亮卷前处理（0.4轧0.1mm) | 13500 | 2024-07-24 | 2024-08-15 | 3 | 2024-07-29 04:46:41 | 2024-07-29 05:34:39 | 江苏东方九天新能源材料有限公司 | 256399 | 王建军 |  |  | 0.4 | 5800 | 760 | 1 | JG1224070316 | 轧0.1，米数控制在22800-22900米，脱脂分一包9200米。 |  |  | 否 | 否 |  | 20
一次脱脂 | JL1224030195 | JL1224030195 | 东方950脱脂2# | 合格 | 让步接收 | 甲 | 韩成飞,周志平 | 5620 | 5615 | 0.9991 | 2770 | 0.4 | 650 | 摩丁普信：脱脂（单位张力6.0）、转650轧机 | 条印色差 | 20100026 | 轧硬 | 0.4*650-SPCC | 31010041 | 小品种钢卷 | 0.3-SPCC |  | 10 | MO001363 | MO001363-016 | XPZG001 | 小品种钢前处理模板 | 5620 | 2024-07-08 | 2024-07-23 | 5 | 2024-07-29 05:26:30 | 2024-07-29 05:33:12 | 江苏东方九天新能源材料有限公司 | 227556 | 周志平 |  |  | 0.4 | 0 | 650 | 1 | JL1224030195 | 摩丁普信：（0.3*650）厚度+0.003/-0.007，HV90-110,粗度0.5-0.8 |  | 条印色差 | 否 | 否 | 2779 | 16
最终冷轧 | DU6524070008 | DU6524070008 | 东方650轧机 | 合格 | 合格品 | 甲 | 顾峰 | 7100 | 6900 | 0.9718 | 1700 | 0.825 | 625 | 南通光阳SK85：650轧机用普光辊Ra0.15-0.25μm轧制最后一道用超光辊Ra<0.1μm轧制0.825mm（1.2-1.05-0.87-0.825）厚度公差：0.825-0.83mm，HV230-250，粗糙度Ra≤0.1μm，成品在南边卸料，合格转750平整 | 色差，条印，细划伤，挫伤重，暗线印，轻振纹，偶有黄斑，黑斑，尾部锈斑 | 20300021 | 优钢半成品 | 1.8-SK85 | 31110018 | 优钢卷 | 0.825-SK85 |  | 60 | MO001711 | MO001711-001 | YG001 | 优钢前处理模板 | 7400 | 2024-07-17 | 2024-07-27 | 5 | 2024-07-29 05:10:34 | 2024-07-29 05:12:08 | 江苏东方九天新能源材料有限公司 | 245922 | 顾峰 |  |  | 1.2 | 1170 | 625 | 1 | DU6524070008 | 南通光阳：（0.825*625）厚度+0.005/-0.01MM，HV230-250,粗糙度小于0.1μM |  | 色差，条印，细划伤，挫伤重，暗线印，轻振纹，偶有黄斑，黑斑，尾部锈斑 | 否 | 否 | 5725 | 1
最终平整 | JG12240703602 | JG12240703602 | 东方850平整 | 合格 | 让步接收 | 甲 | 陈俊华,钱琨 | 8200 | 8190 | 0.9988 | 14390 | 0.1 | 760 | 平整 | 926.4米传204.8MM孔洞0.29平方毫米，板面中间轻微花辊印 | 20500021 | 光亮卷半成品 | 0.4-SPCC | 30210015 | 光亮卷 | 0.1-SPCC |  | 60 | MO002028 | MO002028-001 | GLJ002 | 东方光亮卷前处理（0.4轧0.1mm) | 8535 | 2024-07-25 | 2024-08-02 | 5 | 2024-07-29 05:04:23 | 2024-07-29 05:05:58 | 江苏东方九天新能源材料有限公司 | 258685 | 陈俊华 |  |  | 0.1 | 14280 | 760 | 1 | JG12240703602 | 已退火，轧0.1，米数控制在14400-14500米 | 1 | K孔洞(926.4米传204.8MM0.29MM2),H花辊印(来料版型差，板面中间，轻微花辊印) | 是 | 是 | 2999 | 1
一次脱脂 | JL1224030179 | JL1224030179 | 东方950脱脂2# | 合格 | 让步接收 | 甲 | 韩成飞,周志平 | 5620 | 5320 | 0.9466 | 2770 | 0.4 | 650 | 摩丁普信：脱脂（单位张力6.0）、转650轧机 | 条印色差 | 20100026 | 轧硬 | 0.4*650-SPCC | 31010041 | 小品种钢卷 | 0.3-SPCC |  | 10 | MO001363 | MO001363-004 | XPZG001 | 小品种钢前处理模板 | 5620 | 2024-07-08 | 2024-07-23 | 5 | 2024-07-29 05:01:38 | 2024-07-29 05:02:40 | 江苏东方九天新能源材料有限公司 | 227525 | 周志平 |  |  | 0.4 | 0 | 650 | 1 | JL1224030179 | 摩丁普信：（0.3*650）厚度+0.003/-0.007，HV90-110,粗度0.5-0.8 |  | 条印色差 | 否 | 否 | 2450 | 4
一次脱脂 | JG1224070336 | JG1224070336 | 东方950脱脂2# | 合格 | 合格品 | 甲 | 关莫平,王建军 | 13510 | 13500 | 0.9993 | 5745 | 0.4 | 760 | 脱脂（950-2） |  | 20100142 | 轧硬 | 0.4*760-SPCC | 30210015 | 光亮卷 | 0.1-SPCC |  | 10 | MO001991 | MO001991-024 | GLJ002 | 东方光亮卷前处理（0.4轧0.1mm) | 13510 | 2024-07-24 | 2024-08-15 | 3 | 2024-07-29 04:23:41 | 2024-07-29 04:46:12 | 江苏东方九天新能源材料有限公司 | 256411 | 王建军 |  |  | 0.4 | 5790 | 760 | 1 | JG1224070336 | 轧0.1，米数控制在22800-22900米，脱脂分一包9200米。 |  |  | 否 | 否 |  | 24
最终冷轧 | JG1224070372 | JG1224070372 | 东方850轧机 | 合格 | 合格品 | 甲 | 蔡迎虎 | 13765 | 13600 | 0.988 | 25480 | 0.1 | 710 | 850轧机普光辊(Ra0.4-0.6μm)轧制0.1mm(0.4-0.25-0.15-0.115-0.1) |  | 20100028 | 轧硬 | 0.4*710-SPCC | 30210015 | 光亮卷 | 0.1-SPCC |  | 30 | MO001989 | MO001989-014 | GLJ002 | 东方光亮卷前处理（0.4轧0.1mm) | 13795 | 2024-07-24 | 2024-08-08 | 5 | 2024-07-29 04:35:12 | 2024-07-29 04:35:51 | 江苏东方九天新能源材料有限公司 | 256334 | 蔡迎虎 |  |  | 0.4 | 6240 | 710 | 1 | JG1224070372 | 轧0.1，米数控制在24900-25000米，脱脂平均分包 |  |  | 否 | 否 | 3456 | 14
一次脱脂 | JL1224030184 | JL1224030184 | 东方950脱脂2# | 合格 | 让步接收 | 甲 | 韩成飞,周志平 | 5460 | 5460 | 1 | 2700 | 0.4 | 650 | 摩丁普信：脱脂（单位张力6.0）、转650轧机 | 条印色差 | 20100026 | 轧硬 | 0.4*650-SPCC | 31010041 | 小品种钢卷 | 0.3-SPCC |  | 10 | MO001363 | MO001363-009 | XPZG001 | 小品种钢前处理模板 | 5460 | 2024-07-08 | 2024-07-23 | 2 | 2024-07-29 03:51:38 | 2024-07-29 04:25:21 | 江苏东方九天新能源材料有限公司 | 227549 | 周志平 |  |  | 0.4 | 0 | 650 | 1 | JL1224030184 | 摩丁普信：（0.3*650）厚度+0.003/-0.007，HV90-110,粗度0.5-0.8 |  | 条印色差 | 否 | 否 |  | 9
最终冷轧 | DU6524070003 | DU6524070003 | 东方650轧机 | 合格 | 合格品 | 甲 | 徐炜 | 6990 | 6900 | 0.9871 | 1650 | 0.825 | 625 | 南通光阳SK85：650轧机用普光辊Ra0.15-0.25μm轧制最后一道用超光辊Ra<0.1μm轧制0.825mm（1.2-1.05-0.87-0.825）厚度公差：0.825-0.83mm，HV230-250，粗糙度Ra≤0.1μm，成品在南边卸料，合格转750平整 | 色差。条印，细划伤，挫伤，暗线印，轻振纹 | 11050005 | 优钢原料 | 2.5-SK85 | 31110018 | 优钢卷 | 0.825-SK85 |  | 60 | MO001283 | MO001283-005 | YG001 | 优钢前处理模板 | 9510 | 2024-07-06 | 2024-07-28 | 5 | 2024-07-29 04:01:50 | 2024-07-29 04:02:46 | 江苏东方九天新能源材料有限公司 | 208952 | 徐炜 |  |  | 1.2 | 1170 | 625 | 1 | DU6524070003 | 南通光阳：（0.825*625）厚度+0.005/-0.01MM，HV230-250,粗糙度小于0.1μM |  | 色差。条印，细划伤，挫伤，暗线印，轻振纹 | 否 | 否 | 18811 | 5
一次脱脂 | JL1224030178 | JL1224030178 | 东方950脱脂2# | 合格 | 让步接收 | 甲 | 韩成飞,周志平 | 5670 | 5650 | 0.9965 | 2790 | 0.4 | 650 | 摩丁普信：脱脂（单位张力6.0）、转650轧机 | 条印色差 | 20100026 | 轧硬 | 0.4*650-SPCC | 31010041 | 小品种钢卷 | 0.3-SPCC |  | 10 | MO001363 | MO001363-003 | XPZG001 | 小品种钢前处理模板 | 5670 | 2024-07-08 | 2024-07-23 | 5 | 2024-07-29 03:29:24 | 2024-07-29 03:46:45 | 江苏东方九天新能源材料有限公司 | 227524 | 周志平 |  |  | 0.4 | 0 | 650 | 1 | JL1224030178 | 摩丁普信：（0.3*650）厚度+0.003/-0.007，HV90-110,粗度0.5-0.8 |  | 条印色差 | 否 | 否 | 2650 | 3
一次脱脂 | JL1224030194 | JL1224030194 | 东方950脱脂2# | 合格 | 合格品 | 甲 | 韩成飞,周志平 | 5650 | 5645 | 0.9991 | 2780 | 0.4 | 650 | 摩丁普信：脱脂（单位张力6.0）、转650轧机 |  | 20100026 | 轧硬 | 0.4*650-SPCC | 31010041 | 小品种钢卷 | 0.3-SPCC |  | 10 | MO001363 | MO001363-015 | XPZG001 | 小品种钢前处理模板 | 5650 | 2024-07-08 | 2024-07-23 | 5 | 2024-07-29 03:23:15 | 2024-07-29 03:23:58 | 江苏东方九天新能源材料有限公司 | 227555 | 周志平 |  |  | 0.4 | 0 | 650 | 1 | JL1224030194 | 摩丁普信：（0.3*650）厚度+0.003/-0.007，HV90-110,粗度0.5-0.8 |  |  | 否 | 否 | 24 | 15
分剪 | DL12240700312/14 | DL12240700312 | 东方分剪5# | 合格 | 合格品 | 甲 | 秦海波 | 0 | 375 |  | 0 | 0.762 | 80.5 | 分剪海金杜门：1：排刀规格 80.5MM*7C/8 海金杜门 SPCC 2:成品内孔φ400MM 成品外径φ750-1000MM 单托重量＜2T。厚度公差+/-0.01mm，宽度公差+0.3/-0mm |  | 31010073 | 小品种钢卷 | 0.762-SPCC | 31020098 | 小品种钢分切带 | 0.762-SPCC |  | 10 | MO002147 | MO002147-004-14 | FJ001 | 分剪模板 | 5465 | 2024-07-28 | 2024-07-28 | 5 | 2024-07-29 02:57:37 | 2024-07-29 03:16:41 | 江苏东方九天新能源材料有限公司 |  | 秦海波 |  | 1 | 0.762 | 0 | 80.5 | 1 | DL12240700312/14 | 分剪海金杜门：1：排刀规格 80.5MM*7C/8 海金杜门 SPCC 2:成品内孔φ400MM 成品外径φ750-1000MM 单托重量＜2T。厚度公差+/-0.01mm，宽度公差+0.3/-0mm | 1 |  | 是 | 是 | 20 | 4
分剪 | DL12240700312/13 | DL12240700312 | 东方分剪5# | 合格 | 合格品 | 甲 | 秦海波 | 0 | 375 |  | 0 | 0.762 | 80.5 | 分剪海金杜门：1：排刀规格 80.5MM*7C/8 海金杜门 SPCC 2:成品内孔φ400MM 成品外径φ750-1000MM 单托重量＜2T。厚度公差+/-0.01mm，宽度公差+0.3/-0mm |  | 31010073 | 小品种钢卷 | 0.762-SPCC | 31020098 | 小品种钢分切带 | 0.762-SPCC |  | 10 | MO002147 | MO002147-004-13 | FJ001 | 分剪模板 | 5465 | 2024-07-28 | 2024-07-28 | 5 | 2024-07-29 02:57:37 | 2024-07-29 03:16:41 | 江苏东方九天新能源材料有限公司 |  | 秦海波 |  | 1 | 0.762 | 0 | 80.5 | 1 | DL12240700312/13 | 分剪海金杜门：1：排刀规格 80.5MM*7C/8 海金杜门 SPCC 2:成品内孔φ400MM 成品外径φ750-1000MM 单托重量＜2T。厚度公差+/-0.01mm，宽度公差+0.3/-0mm | 1 |  | 是 | 是 | 20 | 4
分剪 | DL12240700312/12 | DL12240700312 | 东方分剪5# | 合格 | 合格品 | 甲 | 秦海波 | 0 | 375 |  | 0 | 0.762 | 80.5 | 分剪海金杜门：1：排刀规格 80.5MM*7C/8 海金杜门 SPCC 2:成品内孔φ400MM 成品外径φ750-1000MM 单托重量＜2T。厚度公差+/-0.01mm，宽度公差+0.3/-0mm |  | 31010073 | 小品种钢卷 | 0.762-SPCC | 31020098 | 小品种钢分切带 | 0.762-SPCC |  | 10 | MO002147 | MO002147-004-12 | FJ001 | 分剪模板 | 5465 | 2024-07-28 | 2024-07-28 | 5 | 2024-07-29 02:57:37 | 2024-07-29 03:16:41 | 江苏东方九天新能源材料有限公司 |  | 秦海波 |  | 1 | 0.762 | 0 | 80.5 | 1 | DL12240700312/12 | 分剪海金杜门：1：排刀规格 80.5MM*7C/8 海金杜门 SPCC 2:成品内孔φ400MM 成品外径φ750-1000MM 单托重量＜2T。厚度公差+/-0.01mm，宽度公差+0.3/-0mm | 1 |  | 是 | 是 | 20 | 4
分剪 | DL12240700312/11 | DL12240700312 | 东方分剪5# | 合格 | 合格品 | 甲 | 秦海波 | 0 | 374 |  | 0 | 0.762 | 80.5 | 分剪海金杜门：1：排刀规格 80.5MM*7C/8 海金杜门 SPCC 2:成品内孔φ400MM 成品外径φ750-1000MM 单托重量＜2T。厚度公差+/-0.01mm，宽度公差+0.3/-0mm |  | 31010073 | 小品种钢卷 | 0.762-SPCC | 31020098 | 小品种钢分切带 | 0.762-SPCC |  | 10 | MO002147 | MO002147-004-11 | FJ001 | 分剪模板 | 5465 | 2024-07-28 | 2024-07-28 | 5 | 2024-07-29 02:57:37 | 2024-07-29 03:16:41 | 江苏东方九天新能源材料有限公司 |  | 秦海波 |  | 1 | 0.762 | 0 | 80.5 | 1 | DL12240700312/11 | 分剪海金杜门：1：排刀规格 80.5MM*7C/8 海金杜门 SPCC 2:成品内孔φ400MM 成品外径φ750-1000MM 单托重量＜2T。厚度公差+/-0.01mm，宽度公差+0.3/-0mm | 1 |  | 是 | 是 | 20 | 4
分剪 | DL12240700312/10 | DL12240700312 | 东方分剪5# | 合格 | 合格品 | 甲 | 秦海波 | 0 | 373 |  | 0 | 0.762 | 80.5 | 分剪海金杜门：1：排刀规格 80.5MM*7C/8 海金杜门 SPCC 2:成品内孔φ400MM 成品外径φ750-1000MM 单托重量＜2T。厚度公差+/-0.01mm，宽度公差+0.3/-0mm |  | 31010073 | 小品种钢卷 | 0.762-SPCC | 31020098 | 小品种钢分切带 | 0.762-SPCC |  | 10 | MO002147 | MO002147-004-10 | FJ001 | 分剪模板 | 5465 | 2024-07-28 | 2024-07-28 | 5 | 2024-07-29 02:57:37 | 2024-07-29 03:16:41 | 江苏东方九天新能源材料有限公司 |  | 秦海波 |  | 1 | 0.762 | 0 | 80.5 | 1 | DL12240700312/10 | 分剪海金杜门：1：排刀规格 80.5MM*7C/8 海金杜门 SPCC 2:成品内孔φ400MM 成品外径φ750-1000MM 单托重量＜2T。厚度公差+/-0.01mm，宽度公差+0.3/-0mm | 1 |  | 是 | 是 | 20 | 4
分剪 | DL12240700312/9 | DL12240700312 | 东方分剪5# | 合格 | 合格品 | 甲 | 秦海波 | 0 | 372 |  | 0 | 0.762 | 80.5 | 分剪海金杜门：1：排刀规格 80.5MM*7C/8 海金杜门 SPCC 2:成品内孔φ400MM 成品外径φ750-1000MM 单托重量＜2T。厚度公差+/-0.01mm，宽度公差+0.3/-0mm |  | 31010073 | 小品种钢卷 | 0.762-SPCC | 31020098 | 小品种钢分切带 | 0.762-SPCC |  | 10 | MO002147 | MO002147-004-09 | FJ001 | 分剪模板 | 5465 | 2024-07-28 | 2024-07-28 | 5 | 2024-07-29 02:57:37 | 2024-07-29 03:16:41 | 江苏东方九天新能源材料有限公司 |  | 秦海波 |  | 1 | 0.762 | 0 | 80.5 | 1 | DL12240700312/9 | 分剪海金杜门：1：排刀规格 80.5MM*7C/8 海金杜门 SPCC 2:成品内孔φ400MM 成品外径φ750-1000MM 单托重量＜2T。厚度公差+/-0.01mm，宽度公差+0.3/-0mm | 1 |  | 是 | 是 | 20 | 4
分剪 | DL12240700312/8 | DL12240700312 | 东方分剪5# | 合格 | 合格品 | 甲 | 秦海波 | 0 | 370 |  | 0 | 0.762 | 80.5 | 分剪海金杜门：1：排刀规格 80.5MM*7C/8 海金杜门 SPCC 2:成品内孔φ400MM 成品外径φ750-1000MM 单托重量＜2T。厚度公差+/-0.01mm，宽度公差+0.3/-0mm |  | 31010073 | 小品种钢卷 | 0.762-SPCC | 31020098 | 小品种钢分切带 | 0.762-SPCC |  | 10 | MO002147 | MO002147-004-08 | FJ001 | 分剪模板 | 5465 | 2024-07-28 | 2024-07-28 | 5 | 2024-07-29 02:57:37 | 2024-07-29 03:16:41 | 江苏东方九天新能源材料有限公司 |  | 秦海波 |  | 1 | 0.762 | 0 | 80.5 | 1 | DL12240700312/8 | 分剪海金杜门：1：排刀规格 80.5MM*7C/8 海金杜门 SPCC 2:成品内孔φ400MM 成品外径φ750-1000MM 单托重量＜2T。厚度公差+/-0.01mm，宽度公差+0.3/-0mm | 1 |  | 是 | 是 | 20 | 4
分剪 | DL12240700312/7 | DL12240700312 | 东方分剪5# | 合格 | 合格品 | 甲 | 秦海波 | 0 | 384 |  | 0 | 0.762 | 80.5 | 分剪海金杜门：1：排刀规格 80.5MM*7C/8 海金杜门 SPCC 2:成品内孔φ400MM 成品外径φ750-1000MM 单托重量＜2T。厚度公差+/-0.01mm，宽度公差+0.3/-0mm |  | 31010073 | 小品种钢卷 | 0.762-SPCC | 31020098 | 小品种钢分切带 | 0.762-SPCC |  | 10 | MO002147 | MO002147-004-07 | FJ001 | 分剪模板 | 5465 | 2024-07-28 | 2024-07-28 | 5 | 2024-07-29 02:57:37 | 2024-07-29 03:16:41 | 江苏东方九天新能源材料有限公司 |  | 秦海波 |  | 1 | 0.762 | 0 | 80.5 | 1 | DL12240700312/7 | 分剪海金杜门：1：排刀规格 80.5MM*7C/8 海金杜门 SPCC 2:成品内孔φ400MM 成品外径φ750-1000MM 单托重量＜2T。厚度公差+/-0.01mm，宽度公差+0.3/-0mm | 1 |  | 是 | 是 | 20 | 4
分剪 | DL12240700312/6 | DL12240700312 | 东方分剪5# | 合格 | 合格品 | 甲 | 秦海波 | 0 | 383 |  | 0 | 0.762 | 80.5 | 分剪海金杜门：1：排刀规格 80.5MM*7C/8 海金杜门 SPCC 2:成品内孔φ400MM 成品外径φ750-1000MM 单托重量＜2T。厚度公差+/-0.01mm，宽度公差+0.3/-0mm |  | 31010073 | 小品种钢卷 | 0.762-SPCC | 31020098 | 小品种钢分切带 | 0.762-SPCC |  | 10 | MO002147 | MO002147-004-06 | FJ001 | 分剪模板 | 5465 | 2024-07-28 | 2024-07-28 | 5 | 2024-07-29 02:57:37 | 2024-07-29 03:16:41 | 江苏东方九天新能源材料有限公司 |  | 秦海波 |  | 1 | 0.762 | 0 | 80.5 | 1 | DL12240700312/6 | 分剪海金杜门：1：排刀规格 80.5MM*7C/8 海金杜门 SPCC 2:成品内孔φ400MM 成品外径φ750-1000MM 单托重量＜2T。厚度公差+/-0.01mm，宽度公差+0.3/-0mm | 1 |  | 是 | 是 | 20 | 4
分剪 | DL12240700312/5 | DL12240700312 | 东方分剪5# | 合格 | 合格品 | 甲 | 秦海波 | 0 | 384 |  | 0 | 0.762 | 80.5 | 分剪海金杜门：1：排刀规格 80.5MM*7C/8 海金杜门 SPCC 2:成品内孔φ400MM 成品外径φ750-1000MM 单托重量＜2T。厚度公差+/-0.01mm，宽度公差+0.3/-0mm |  | 31010073 | 小品种钢卷 | 0.762-SPCC | 31020098 | 小品种钢分切带 | 0.762-SPCC |  | 10 | MO002147 | MO002147-004-05 | FJ001 | 分剪模板 | 5465 | 2024-07-28 | 2024-07-28 | 5 | 2024-07-29 02:57:37 | 2024-07-29 03:16:41 | 江苏东方九天新能源材料有限公司 |  | 秦海波 |  | 1 | 0.762 | 0 | 80.5 | 1 | DL12240700312/5 | 分剪海金杜门：1：排刀规格 80.5MM*7C/8 海金杜门 SPCC 2:成品内孔φ400MM 成品外径φ750-1000MM 单托重量＜2T。厚度公差+/-0.01mm，宽度公差+0.3/-0mm | 1 |  | 是 | 是 | 20 | 4
分剪 | DL12240700312/4 | DL12240700312 | 东方分剪5# | 合格 | 合格品 | 甲 | 秦海波 | 0 | 384 |  | 0 | 0.762 | 80.5 | 分剪海金杜门：1：排刀规格 80.5MM*7C/8 海金杜门 SPCC 2:成品内孔φ400MM 成品外径φ750-1000MM 单托重量＜2T。厚度公差+/-0.01mm，宽度公差+0.3/-0mm |  | 31010073 | 小品种钢卷 | 0.762-SPCC | 31020098 | 小品种钢分切带 | 0.762-SPCC |  | 10 | MO002147 | MO002147-004-04 | FJ001 | 分剪模板 | 5465 | 2024-07-28 | 2024-07-28 | 5 | 2024-07-29 02:57:37 | 2024-07-29 03:16:41 | 江苏东方九天新能源材料有限公司 |  | 秦海波 |  | 1 | 0.762 | 0 | 80.5 | 1 | DL12240700312/4 | 分剪海金杜门：1：排刀规格 80.5MM*7C/8 海金杜门 SPCC 2:成品内孔φ400MM 成品外径φ750-1000MM 单托重量＜2T。厚度公差+/-0.01mm，宽度公差+0.3/-0mm | 1 |  | 是 | 是 | 20 | 4
分剪 | DL12240700312/3 | DL12240700312 | 东方分剪5# | 合格 | 合格品 | 甲 | 秦海波 | 0 | 382 |  | 0 | 0.762 | 80.5 | 分剪海金杜门：1：排刀规格 80.5MM*7C/8 海金杜门 SPCC 2:成品内孔φ400MM 成品外径φ750-1000MM 单托重量＜2T。厚度公差+/-0.01mm，宽度公差+0.3/-0mm |  | 31010073 | 小品种钢卷 | 0.762-SPCC | 31020098 | 小品种钢分切带 | 0.762-SPCC |  | 10 | MO002147 | MO002147-004-03 | FJ001 | 分剪模板 | 5465 | 2024-07-28 | 2024-07-28 | 5 | 2024-07-29 02:57:37 | 2024-07-29 03:16:41 | 江苏东方九天新能源材料有限公司 |  | 秦海波 |  | 1 | 0.762 | 0 | 80.5 | 1 | DL12240700312/3 | 分剪海金杜门：1：排刀规格 80.5MM*7C/8 海金杜门 SPCC 2:成品内孔φ400MM 成品外径φ750-1000MM 单托重量＜2T。厚度公差+/-0.01mm，宽度公差+0.3/-0mm | 1 |  | 是 | 是 | 20 | 4
分剪 | DL12240700312/2 | DL12240700312 | 东方分剪5# | 合格 | 合格品 | 甲 | 秦海波 | 0 | 382 |  | 0 | 0.762 | 80.5 | 分剪海金杜门：1：排刀规格 80.5MM*7C/8 海金杜门 SPCC 2:成品内孔φ400MM 成品外径φ750-1000MM 单托重量＜2T。厚度公差+/-0.01mm，宽度公差+0.3/-0mm |  | 31010073 | 小品种钢卷 | 0.762-SPCC | 31020098 | 小品种钢分切带 | 0.762-SPCC |  | 10 | MO002147 | MO002147-004-02 | FJ001 | 分剪模板 | 5465 | 2024-07-28 | 2024-07-28 | 5 | 2024-07-29 02:57:37 | 2024-07-29 03:16:41 | 江苏东方九天新能源材料有限公司 |  | 秦海波 |  | 1 | 0.762 | 0 | 80.5 | 1 | DL12240700312/2 | 分剪海金杜门：1：排刀规格 80.5MM*7C/8 海金杜门 SPCC 2:成品内孔φ400MM 成品外径φ750-1000MM 单托重量＜2T。厚度公差+/-0.01mm，宽度公差+0.3/-0mm | 1 |  | 是 | 是 | 20 | 4
分剪 | DL12240700312/1 | DL12240700312 | 东方分剪5# | 合格 | 合格品 | 甲 | 秦海波 | 0 | 381 |  | 0 | 0.762 | 80.5 | 分剪海金杜门：1：排刀规格 80.5MM*7C/8 海金杜门 SPCC 2:成品内孔φ400MM 成品外径φ750-1000MM 单托重量＜2T。厚度公差+/-0.01mm，宽度公差+0.3/-0mm |  | 31010073 | 小品种钢卷 | 0.762-SPCC | 31020098 | 小品种钢分切带 | 0.762-SPCC |  | 10 | MO002147 | MO002147-004-01 | FJ001 | 分剪模板 | 5465 | 2024-07-28 | 2024-07-28 | 5 | 2024-07-29 02:57:37 | 2024-07-29 03:16:41 | 江苏东方九天新能源材料有限公司 |  | 秦海波 |  | 1 | 0.762 | 0 | 80.5 | 1 | DL12240700312/1 | 分剪海金杜门：1：排刀规格 80.5MM*7C/8 海金杜门 SPCC 2:成品内孔φ400MM 成品外径φ750-1000MM 单托重量＜2T。厚度公差+/-0.01mm，宽度公差+0.3/-0mm | 1 |  | 是 | 是 | 20 | 4
最终冷轧 | DU6524070007 | DU6524070007 | 东方650轧机 | 合格 | 合格品 | 甲 | 顾峰 | 6815 | 6750 | 0.9905 | 1500 | 0.88 | 625 | 南通光阳SK85：650轧机用普光辊Ra0.15-0.25μm轧制最后一道用超光辊Ra<0.1μm轧制0.88mm（1.28-1.13-0.93-0.88）厚度公差：0.88-0.885mm，（控制好厚度公差），HV230-250，粗糙度Ra≤0.1，成品在南边卸料，转750平整 | X细划伤(细划伤),A暗线印(暗线印),S色差条印(色差，条印),Z振纹(轻振纹),S碎边(碎边),B白斑(白斑),S色差(色差) | 11050005 | 优钢原料 | 2.5-SK85 | 31110021 | 优钢卷 | 0.88-SK85 |  | 60 | MO001288 | MO001288-001 | YG001 | 优钢前处理模板 | 7530 | 2024-07-06 | 2024-07-28 | 5 | 2024-07-29 03:07:39 | 2024-07-29 03:10:15 | 江苏东方九天新能源材料有限公司 | 208971 | 顾峰 |  |  | 1.2 | 1070 | 625 | 1 | DU6524070007 | 南通光阳：（0.88*625）厚度+0.005--0.01MM，HV230-250,粗糙度小于0.1μM |  | X细划伤(细划伤),A暗线印(暗线印),S色差条印(色差，条印),Z振纹(轻振纹),S碎边(碎边),B白斑(白斑),S色差(色差) | 否 | 否 | 18681 | 1
分剪 | DL12240700311/14 | DL12240700311 | 东方分剪5# | 合格 | 合格品 | 甲 | 秦海波 | 0 | 368 |  | 0 | 0.762 | 80.5 | 分剪海金杜门：1：排刀规格 80.5MM*7C/8 海金杜门 SPCC 2:成品内孔φ400MM 成品外径φ750-1000MM 单托重量＜2T。厚度公差+/-0.01mm，宽度公差+0.3/-0mm |  | 31010073 | 小品种钢卷 | 0.762-SPCC | 31020098 | 小品种钢分切带 | 0.762-SPCC |  | 10 | MO002147 | MO002147-003-14 | FJ001 | 分剪模板 | 5310 | 2024-07-28 | 2024-07-28 | 5 | 2024-07-29 02:56:42 | 2024-07-29 02:57:27 | 江苏东方九天新能源材料有限公司 |  | 秦海波 |  | 1 | 0.762 | 0 | 80.5 | 1 | DL12240700311/14 | 分剪海金杜门：1：排刀规格 80.5MM*7C/8 海金杜门 SPCC 2:成品内孔φ400MM 成品外径φ750-1000MM 单托重量＜2T。厚度公差+/-0.01mm，宽度公差+0.3/-0mm | 1 |  | 是 | 是 | 1 | 3
分剪 | DL12240700311/13 | DL12240700311 | 东方分剪5# | 合格 | 合格品 | 甲 | 秦海波 | 0 | 367 |  | 0 | 0.762 | 80.5 | 分剪海金杜门：1：排刀规格 80.5MM*7C/8 海金杜门 SPCC 2:成品内孔φ400MM 成品外径φ750-1000MM 单托重量＜2T。厚度公差+/-0.01mm，宽度公差+0.3/-0mm |  | 31010073 | 小品种钢卷 | 0.762-SPCC | 31020098 | 小品种钢分切带 | 0.762-SPCC |  | 10 | MO002147 | MO002147-003-13 | FJ001 | 分剪模板 | 5310 | 2024-07-28 | 2024-07-28 | 5 | 2024-07-29 02:56:42 | 2024-07-29 02:57:27 | 江苏东方九天新能源材料有限公司 |  | 秦海波 |  | 1 | 0.762 | 0 | 80.5 | 1 | DL12240700311/13 | 分剪海金杜门：1：排刀规格 80.5MM*7C/8 海金杜门 SPCC 2:成品内孔φ400MM 成品外径φ750-1000MM 单托重量＜2T。厚度公差+/-0.01mm，宽度公差+0.3/-0mm | 1 |  | 是 | 是 | 1 | 3
分剪 | DL12240700311/12 | DL12240700311 | 东方分剪5# | 合格 | 合格品 | 甲 | 秦海波 | 0 | 368 |  | 0 | 0.762 | 80.5 | 分剪海金杜门：1：排刀规格 80.5MM*7C/8 海金杜门 SPCC 2:成品内孔φ400MM 成品外径φ750-1000MM 单托重量＜2T。厚度公差+/-0.01mm，宽度公差+0.3/-0mm |  | 31010073 | 小品种钢卷 | 0.762-SPCC | 31020098 | 小品种钢分切带 | 0.762-SPCC |  | 10 | MO002147 | MO002147-003-12 | FJ001 | 分剪模板 | 5310 | 2024-07-28 | 2024-07-28 | 5 | 2024-07-29 02:56:42 | 2024-07-29 02:57:27 | 江苏东方九天新能源材料有限公司 |  | 秦海波 |  | 1 | 0.762 | 0 | 80.5 | 1 | DL12240700311/12 | 分剪海金杜门：1：排刀规格 80.5MM*7C/8 海金杜门 SPCC 2:成品内孔φ400MM 成品外径φ750-1000MM 单托重量＜2T。厚度公差+/-0.01mm，宽度公差+0.3/-0mm | 1 |  | 是 | 是 | 1 | 3
分剪 | DL12240700311/11 | DL12240700311 | 东方分剪5# | 合格 | 合格品 | 甲 | 秦海波 | 0 | 367 |  | 0 | 0.762 | 80.5 | 分剪海金杜门：1：排刀规格 80.5MM*7C/8 海金杜门 SPCC 2:成品内孔φ400MM 成品外径φ750-1000MM 单托重量＜2T。厚度公差+/-0.01mm，宽度公差+0.3/-0mm |  | 31010073 | 小品种钢卷 | 0.762-SPCC | 31020098 | 小品种钢分切带 | 0.762-SPCC |  | 10 | MO002147 | MO002147-003-11 | FJ001 | 分剪模板 | 5310 | 2024-07-28 | 2024-07-28 | 5 | 2024-07-29 02:56:42 | 2024-07-29 02:57:27 | 江苏东方九天新能源材料有限公司 |  | 秦海波 |  | 1 | 0.762 | 0 | 80.5 | 1 | DL12240700311/11 | 分剪海金杜门：1：排刀规格 80.5MM*7C/8 海金杜门 SPCC 2:成品内孔φ400MM 成品外径φ750-1000MM 单托重量＜2T。厚度公差+/-0.01mm，宽度公差+0.3/-0mm | 1 |  | 是 | 是 | 1 | 3
分剪 | DL12240700311/10 | DL12240700311 | 东方分剪5# | 合格 | 合格品 | 甲 | 秦海波 | 0 | 368 |  | 0 | 0.762 | 80.5 | 分剪海金杜门：1：排刀规格 80.5MM*7C/8 海金杜门 SPCC 2:成品内孔φ400MM 成品外径φ750-1000MM 单托重量＜2T。厚度公差+/-0.01mm，宽度公差+0.3/-0mm |  | 31010073 | 小品种钢卷 | 0.762-SPCC | 31020098 | 小品种钢分切带 | 0.762-SPCC |  | 10 | MO002147 | MO002147-003-10 | FJ001 | 分剪模板 | 5310 | 2024-07-28 | 2024-07-28 | 5 | 2024-07-29 02:56:42 | 2024-07-29 02:57:27 | 江苏东方九天新能源材料有限公司 |  | 秦海波 |  | 1 | 0.762 | 0 | 80.5 | 1 | DL12240700311/10 | 分剪海金杜门：1：排刀规格 80.5MM*7C/8 海金杜门 SPCC 2:成品内孔φ400MM 成品外径φ750-1000MM 单托重量＜2T。厚度公差+/-0.01mm，宽度公差+0.3/-0mm | 1 |  | 是 | 是 | 1 | 3
分剪 | DL12240700311/9 | DL12240700311 | 东方分剪5# | 合格 | 合格品 | 甲 | 秦海波 | 0 | 366 |  | 0 | 0.762 | 80.5 | 分剪海金杜门：1：排刀规格 80.5MM*7C/8 海金杜门 SPCC 2:成品内孔φ400MM 成品外径φ750-1000MM 单托重量＜2T。厚度公差+/-0.01mm，宽度公差+0.3/-0mm |  | 31010073 | 小品种钢卷 | 0.762-SPCC | 31020098 | 小品种钢分切带 | 0.762-SPCC |  | 10 | MO002147 | MO002147-003-09 | FJ001 | 分剪模板 | 5310 | 2024-07-28 | 2024-07-28 | 5 | 2024-07-29 02:56:42 | 2024-07-29 02:57:27 | 江苏东方九天新能源材料有限公司 |  | 秦海波 |  | 1 | 0.762 | 0 | 80.5 | 1 | DL12240700311/9 | 分剪海金杜门：1：排刀规格 80.5MM*7C/8 海金杜门 SPCC 2:成品内孔φ400MM 成品外径φ750-1000MM 单托重量＜2T。厚度公差+/-0.01mm，宽度公差+0.3/-0mm | 1 |  | 是 | 是 | 1 | 3
分剪 | DL12240700311/8 | DL12240700311 | 东方分剪5# | 合格 | 合格品 | 甲 | 秦海波 | 0 | 364 |  | 0 | 0.762 | 80.5 | 分剪海金杜门：1：排刀规格 80.5MM*7C/8 海金杜门 SPCC 2:成品内孔φ400MM 成品外径φ750-1000MM 单托重量＜2T。厚度公差+/-0.01mm，宽度公差+0.3/-0mm |  | 31010073 | 小品种钢卷 | 0.762-SPCC | 31020098 | 小品种钢分切带 | 0.762-SPCC |  | 10 | MO002147 | MO002147-003-08 | FJ001 | 分剪模板 | 5310 | 2024-07-28 | 2024-07-28 | 5 | 2024-07-29 02:56:42 | 2024-07-29 02:57:27 | 江苏东方九天新能源材料有限公司 |  | 秦海波 |  | 1 | 0.762 | 0 | 80.5 | 1 | DL12240700311/8 | 分剪海金杜门：1：排刀规格 80.5MM*7C/8 海金杜门 SPCC 2:成品内孔φ400MM 成品外径φ750-1000MM 单托重量＜2T。厚度公差+/-0.01mm，宽度公差+0.3/-0mm | 1 |  | 是 | 是 | 1 | 3
分剪 | DL12240700311/7 | DL12240700311 | 东方分剪5# | 合格 | 合格品 | 甲 | 秦海波 | 0 | 367 |  | 0 | 0.762 | 80.5 | 分剪海金杜门：1：排刀规格 80.5MM*7C/8 海金杜门 SPCC 2:成品内孔φ400MM 成品外径φ750-1000MM 单托重量＜2T。厚度公差+/-0.01mm，宽度公差+0.3/-0mm |  | 31010073 | 小品种钢卷 | 0.762-SPCC | 31020098 | 小品种钢分切带 | 0.762-SPCC |  | 10 | MO002147 | MO002147-003-07 | FJ001 | 分剪模板 | 5310 | 2024-07-28 | 2024-07-28 | 5 | 2024-07-29 02:56:42 | 2024-07-29 02:57:27 | 江苏东方九天新能源材料有限公司 |  | 秦海波 |  | 1 | 0.762 | 0 | 80.5 | 1 | DL12240700311/7 | 分剪海金杜门：1：排刀规格 80.5MM*7C/8 海金杜门 SPCC 2:成品内孔φ400MM 成品外径φ750-1000MM 单托重量＜2T。厚度公差+/-0.01mm，宽度公差+0.3/-0mm | 1 |  | 是 | 是 | 1 | 3
分剪 | DL12240700311/6 | DL12240700311 | 东方分剪5# | 合格 | 合格品 | 甲 | 秦海波 | 0 | 371 |  | 0 | 0.762 | 80.5 | 分剪海金杜门：1：排刀规格 80.5MM*7C/8 海金杜门 SPCC 2:成品内孔φ400MM 成品外径φ750-1000MM 单托重量＜2T。厚度公差+/-0.01mm，宽度公差+0.3/-0mm |  | 31010073 | 小品种钢卷 | 0.762-SPCC | 31020098 | 小品种钢分切带 | 0.762-SPCC |  | 10 | MO002147 | MO002147-003-06 | FJ001 | 分剪模板 | 5310 | 2024-07-28 | 2024-07-28 | 5 | 2024-07-29 02:56:42 | 2024-07-29 02:57:27 | 江苏东方九天新能源材料有限公司 |  | 秦海波 |  | 1 | 0.762 | 0 | 80.5 | 1 | DL12240700311/6 | 分剪海金杜门：1：排刀规格 80.5MM*7C/8 海金杜门 SPCC 2:成品内孔φ400MM 成品外径φ750-1000MM 单托重量＜2T。厚度公差+/-0.01mm，宽度公差+0.3/-0mm | 1 |  | 是 | 是 | 1 | 3
分剪 | DL12240700311/5 | DL12240700311 | 东方分剪5# | 合格 | 合格品 | 甲 | 秦海波 | 0 | 372 |  | 0 | 0.762 | 80.5 | 分剪海金杜门：1：排刀规格 80.5MM*7C/8 海金杜门 SPCC 2:成品内孔φ400MM 成品外径φ750-1000MM 单托重量＜2T。厚度公差+/-0.01mm，宽度公差+0.3/-0mm |  | 31010073 | 小品种钢卷 | 0.762-SPCC | 31020098 | 小品种钢分切带 | 0.762-SPCC |  | 10 | MO002147 | MO002147-003-05 | FJ001 | 分剪模板 | 5310 | 2024-07-28 | 2024-07-28 | 5 | 2024-07-29 02:56:42 | 2024-07-29 02:57:27 | 江苏东方九天新能源材料有限公司 |  | 秦海波 |  | 1 | 0.762 | 0 | 80.5 | 1 | DL12240700311/5 | 分剪海金杜门：1：排刀规格 80.5MM*7C/8 海金杜门 SPCC 2:成品内孔φ400MM 成品外径φ750-1000MM 单托重量＜2T。厚度公差+/-0.01mm，宽度公差+0.3/-0mm | 1 |  | 是 | 是 | 1 | 3
分剪 | DL12240700311/4 | DL12240700311 | 东方分剪5# | 合格 | 合格品 | 甲 | 秦海波 | 0 | 372 |  | 0 | 0.762 | 80.5 | 分剪海金杜门：1：排刀规格 80.5MM*7C/8 海金杜门 SPCC 2:成品内孔φ400MM 成品外径φ750-1000MM 单托重量＜2T。厚度公差+/-0.01mm，宽度公差+0.3/-0mm |  | 31010073 | 小品种钢卷 | 0.762-SPCC | 31020098 | 小品种钢分切带 | 0.762-SPCC |  | 10 | MO002147 | MO002147-003-04 | FJ001 | 分剪模板 | 5310 | 2024-07-28 | 2024-07-28 | 5 | 2024-07-29 02:56:42 | 2024-07-29 02:57:27 | 江苏东方九天新能源材料有限公司 |  | 秦海波 |  | 1 | 0.762 | 0 | 80.5 | 1 | DL12240700311/4 | 分剪海金杜门：1：排刀规格 80.5MM*7C/8 海金杜门 SPCC 2:成品内孔φ400MM 成品外径φ750-1000MM 单托重量＜2T。厚度公差+/-0.01mm，宽度公差+0.3/-0mm | 1 |  | 是 | 是 | 1 | 3
分剪 | DL12240700311/3 | DL12240700311 | 东方分剪5# | 合格 | 合格品 | 甲 | 秦海波 | 0 | 371 |  | 0 | 0.762 | 80.5 | 分剪海金杜门：1：排刀规格 80.5MM*7C/8 海金杜门 SPCC 2:成品内孔φ400MM 成品外径φ750-1000MM 单托重量＜2T。厚度公差+/-0.01mm，宽度公差+0.3/-0mm |  | 31010073 | 小品种钢卷 | 0.762-SPCC | 31020098 | 小品种钢分切带 | 0.762-SPCC |  | 10 | MO002147 | MO002147-003-03 | FJ001 | 分剪模板 | 5310 | 2024-07-28 | 2024-07-28 | 5 | 2024-07-29 02:56:42 | 2024-07-29 02:57:27 | 江苏东方九天新能源材料有限公司 |  | 秦海波 |  | 1 | 0.762 | 0 | 80.5 | 1 | DL12240700311/3 | 分剪海金杜门：1：排刀规格 80.5MM*7C/8 海金杜门 SPCC 2:成品内孔φ400MM 成品外径φ750-1000MM 单托重量＜2T。厚度公差+/-0.01mm，宽度公差+0.3/-0mm | 1 |  | 是 | 是 | 1 | 3
分剪 | DL12240700311/2 | DL12240700311 | 东方分剪5# | 合格 | 合格品 | 甲 | 秦海波 | 0 | 371 |  | 0 | 0.762 | 80.5 | 分剪海金杜门：1：排刀规格 80.5MM*7C/8 海金杜门 SPCC 2:成品内孔φ400MM 成品外径φ750-1000MM 单托重量＜2T。厚度公差+/-0.01mm，宽度公差+0.3/-0mm |  | 31010073 | 小品种钢卷 | 0.762-SPCC | 31020098 | 小品种钢分切带 | 0.762-SPCC |  | 10 | MO002147 | MO002147-003-02 | FJ001 | 分剪模板 | 5310 | 2024-07-28 | 2024-07-28 | 5 | 2024-07-29 02:56:42 | 2024-07-29 02:57:27 | 江苏东方九天新能源材料有限公司 |  | 秦海波 |  | 1 | 0.762 | 0 | 80.5 | 1 | DL12240700311/2 | 分剪海金杜门：1：排刀规格 80.5MM*7C/8 海金杜门 SPCC 2:成品内孔φ400MM 成品外径φ750-1000MM 单托重量＜2T。厚度公差+/-0.01mm，宽度公差+0.3/-0mm | 1 |  | 是 | 是 | 1 | 3
分剪 | DL12240700311/1 | DL12240700311 | 东方分剪5# | 合格 | 合格品 | 甲 | 秦海波 | 0 | 369 |  | 0 | 0.762 | 80.5 | 分剪海金杜门：1：排刀规格 80.5MM*7C/8 海金杜门 SPCC 2:成品内孔φ400MM 成品外径φ750-1000MM 单托重量＜2T。厚度公差+/-0.01mm，宽度公差+0.3/-0mm |  | 31010073 | 小品种钢卷 | 0.762-SPCC | 31020098 | 小品种钢分切带 | 0.762-SPCC |  | 10 | MO002147 | MO002147-003-01 | FJ001 | 分剪模板 | 5310 | 2024-07-28 | 2024-07-28 | 5 | 2024-07-29 02:56:42 | 2024-07-29 02:57:27 | 江苏东方九天新能源材料有限公司 |  | 秦海波 |  | 1 | 0.762 | 0 | 80.5 | 1 | DL12240700311/1 | 分剪海金杜门：1：排刀规格 80.5MM*7C/8 海金杜门 SPCC 2:成品内孔φ400MM 成品外径φ750-1000MM 单托重量＜2T。厚度公差+/-0.01mm，宽度公差+0.3/-0mm | 1 |  | 是 | 是 | 1 | 3
最终平整 | DU6524070001 | DU6524070001 | 东方750平整 | 合格 | 让步接收 | 甲 | 丁振 | 8490 | 8090 | 0.9529 | 2020 | 0.825 | 625 | 南通光阳SK85：750平整用超光辊Ra<0.1μm平整，厚度公差：0.815-0.830mm，HV230-250，粗糙度Ra≤0.1μm，转分切 | 细划伤，挫伤，碎边，振纹，氧化边，内1000米操边粘钢折印，厚薄公差(0.824-0.83同板差0.018设高点)，横条印，来料整卷操边6CM左右内黑斑、锈斑 | 11050005 | 优钢原料 | 2.5-SK85 | 31110018 | 优钢卷 | 0.825-SK85 |  | 70 | MO001283 | MO001283-001 | YG001 | 优钢前处理模板 | 9355 | 2024-07-06 | 2024-07-28 | 5 | 2024-07-29 02:51:30 | 2024-07-29 02:54:30 | 江苏东方九天新能源材料有限公司 | 208949 | 丁振 |  |  | 0.825 | 2000 | 625 | 1 | DU6524070001 | 南通光阳：（0.825*625）厚度+0.005/-0.01MM，HV230-250,粗糙度小于0.1μM | 1 | X细划伤(来料细划伤，搓伤，碎边),Z振纹(来料振纹，氧化边),Z折印(内1000米操边粘钢折印),H厚薄公差(0.824-0.83同板差0.018),H横辊印(来料横条印),H黑斑(来料整卷操边6CM左右内黑斑，锈斑) | 是 | 是 | 13263 | 1
最终平整 | JG122407034412 | JG1224070344 | 东方850平整 | 合格 | 合格品 | 甲 | 陈俊华,钱琨 | 6855 | 6570 | 0.9584 | 11580 | 0.1 | 760 | 平整 |  | 20100142 | 轧硬 | 0.4*760-SPCC | 30210015 | 光亮卷 | 0.1-SPCC |  | 60 | MO001673 | MO001673-002-01-02 | GLJ002 | 东方光亮卷前处理（0.4轧0.1mm) | 13080 | 2024-07-16 | 2024-07-31 | 5 | 2024-07-29 02:39:13 | 2024-07-29 02:39:49 | 江苏东方九天新能源材料有限公司 | 244662 | 陈俊华 |  |  | 0.1 | 12000 | 760 | 1 | JG122407034412 | 轧0.1，米数控制在22500-22600米，脱脂分一包9200米 | 1 |  | 是 | 是 | 3034 | 2
一次脱脂 | JL1224030181 | JL1224030181 | 东方950脱脂2# | 合格 | 让步接收 | 甲 | 韩成飞,周志平 | 7115 | 7100 | 0.9979 | 3500 | 0.4 | 650 | 摩丁普信：脱脂（单位张力6.0）、转650轧机 | 条印色差 | 20100026 | 轧硬 | 0.4*650-SPCC | 31010041 | 小品种钢卷 | 0.3-SPCC |  | 10 | MO001363 | MO001363-006 | XPZG001 | 小品种钢前处理模板 | 7115 | 2024-07-08 | 2024-07-23 | 5 | 2024-07-29 00:02:43 | 2024-07-29 02:38:31 | 江苏东方九天新能源材料有限公司 | 227542 | 周志平 |  |  | 0.4 | 0 | 650 | 1 | JL1224030181 | 摩丁普信：（0.3*650）厚度+0.003/-0.007，HV90-110,粗度0.5-0.8 |  | 条印色差 | 否 | 否 | 2922 | 6
最终平整 | DU6524070006 | DU6524070006 | 东方750平整 | 合格 | 让步接收 | 甲 | 丁振 | 8000 | 7700 | 0.9625 | 2170 | 0.73 | 625 | 南通光阳SK85：750平整用超光辊Ra<0.1μm平整，厚度公差：0.72-0.735mm，HV230-250，粗糙度Ra≤0.1，转分切 | 传边21CM麻点线印，细划伤，挫伤，振纹，氧化边，碎边，厚薄公差(0.73-0.739同板差0.013设高点)，横条印，版型差，整卷间断性黑斑 | 11050005 | 优钢原料 | 2.5-SK85 | 31110015 | 优钢卷 | 0.73-SK85 |  | 70 | MO001290 | MO001290-003 | YG001 | 优钢前处理模板 | 9275 | 2024-07-06 | 2024-07-28 | 5 | 2024-07-29 02:11:52 | 2024-07-29 02:14:24 | 江苏东方九天新能源材料有限公司 | 209020 | 丁振 |  |  | 0.73 | 2163 | 625 | 1 | DU6524070006 | 南通光阳：（0.73*625）厚度+0.005--0.01MM，HV230-250,粗糙度小于0.1μM | 1 | D点辊印(传边21CM麻点线印),X细划伤(来料细划伤，搓伤),Z振纹(来料振纹，氧化边，碎边),H厚薄公差(0.73-0.739同板差0.013),H横辊印(来料横条印，版型差),H黑斑(整卷间断性黑斑) | 是 | 是 | 20224 | 3
最终脱脂 | JG12240704161 | JG1224070416 | 东方950脱脂1# | 合格 | 合格品 | 甲 | 关莫平,王建军 | 6460 | 6410 | 0.9923 | 11900 | 0.1 | 710 | 脱脂（950-1） |  | 20100028 | 轧硬 | 0.4*710-SPCC | 30210015 | 光亮卷 | 0.1-SPCC |  | 40 | MO001801 | MO001801-003-01 | GLJ002 | 东方光亮卷前处理（0.4轧0.1mm) | 13030 | 2024-07-19 | 2024-08-03 | 5 | 2024-07-29 01:55:11 | 2024-07-29 01:55:44 | 江苏东方九天新能源材料有限公司 | 249238 | 王建军 |  |  | 0.1 | 12160 | 710 | 1 | JG12240704161 | 轧0.1；米数控制在23700-23800，脱脂分一包10500米 |  |  |  |  | 3238 | 3
分剪 | DL12240700322/16 | DL12240700322 | 东方分剪5# | 合格 | 合格品 | 甲 | 秦海波 | 0 | 354 |  | 0 | 0.762 | 80.5 | 分剪海金杜门：1：排刀规格 80.5MM*7C/8 海金杜门 SPCC 2:成品内孔φ400MM 成品外径φ750-1000MM 单托重量＜2T。厚度公差+/-0.01mm，宽度公差+0.3/-0mm |  | 31010073 | 小品种钢卷 | 0.762-SPCC | 31020098 | 小品种钢分切带 | 0.762-SPCC |  | 10 | MO002147 | MO002147-002-16 | FJ001 | 分剪模板 | 5970 | 2024-07-28 | 2024-07-28 | 3 | 2024-07-29 01:33:16 | 2024-07-29 01:34:18 | 江苏东方九天新能源材料有限公司 |  | 秦海波 |  | 1 | 0.762 | 0 | 80.5 | 1 | DL12240700322/16 | 分剪海金杜门：1：排刀规格 80.5MM*7C/8 海金杜门 SPCC 2:成品内孔φ400MM 成品外径φ750-1000MM 单托重量＜2T。厚度公差+/-0.01mm，宽度公差+0.3/-0mm | 1 |  | 是 | 是 | 1 | 2
分剪 | DL12240700322/15 | DL12240700322 | 东方分剪5# | 合格 | 合格品 | 甲 | 秦海波 | 0 | 355 |  | 0 | 0.762 | 80.5 | 分剪海金杜门：1：排刀规格 80.5MM*7C/8 海金杜门 SPCC 2:成品内孔φ400MM 成品外径φ750-1000MM 单托重量＜2T。厚度公差+/-0.01mm，宽度公差+0.3/-0mm |  | 31010073 | 小品种钢卷 | 0.762-SPCC | 31020098 | 小品种钢分切带 | 0.762-SPCC |  | 10 | MO002147 | MO002147-002-15 | FJ001 | 分剪模板 | 5970 | 2024-07-28 | 2024-07-28 | 3 | 2024-07-29 01:33:16 | 2024-07-29 01:34:18 | 江苏东方九天新能源材料有限公司 |  | 秦海波 |  | 1 | 0.762 | 0 | 80.5 | 1 | DL12240700322/15 | 分剪海金杜门：1：排刀规格 80.5MM*7C/8 海金杜门 SPCC 2:成品内孔φ400MM 成品外径φ750-1000MM 单托重量＜2T。厚度公差+/-0.01mm，宽度公差+0.3/-0mm | 1 |  | 是 | 是 | 1 | 2
分剪 | DL12240700322/14 | DL12240700322 | 东方分剪5# | 合格 | 合格品 | 甲 | 秦海波 | 0 | 355 |  | 0 | 0.762 | 80.5 | 分剪海金杜门：1：排刀规格 80.5MM*7C/8 海金杜门 SPCC 2:成品内孔φ400MM 成品外径φ750-1000MM 单托重量＜2T。厚度公差+/-0.01mm，宽度公差+0.3/-0mm |  | 31010073 | 小品种钢卷 | 0.762-SPCC | 31020098 | 小品种钢分切带 | 0.762-SPCC |  | 10 | MO002147 | MO002147-002-14 | FJ001 | 分剪模板 | 5970 | 2024-07-28 | 2024-07-28 | 3 | 2024-07-29 01:33:16 | 2024-07-29 01:34:18 | 江苏东方九天新能源材料有限公司 |  | 秦海波 |  | 1 | 0.762 | 0 | 80.5 | 1 | DL12240700322/14 | 分剪海金杜门：1：排刀规格 80.5MM*7C/8 海金杜门 SPCC 2:成品内孔φ400MM 成品外径φ750-1000MM 单托重量＜2T。厚度公差+/-0.01mm，宽度公差+0.3/-0mm | 1 |  | 是 | 是 | 1 | 2
分剪 | DL12240700322/13 | DL12240700322 | 东方分剪5# | 合格 | 合格品 | 甲 | 秦海波 | 0 | 356 |  | 0 | 0.762 | 80.5 | 分剪海金杜门：1：排刀规格 80.5MM*7C/8 海金杜门 SPCC 2:成品内孔φ400MM 成品外径φ750-1000MM 单托重量＜2T。厚度公差+/-0.01mm，宽度公差+0.3/-0mm |  | 31010073 | 小品种钢卷 | 0.762-SPCC | 31020098 | 小品种钢分切带 | 0.762-SPCC |  | 10 | MO002147 | MO002147-002-13 | FJ001 | 分剪模板 | 5970 | 2024-07-28 | 2024-07-28 | 3 | 2024-07-29 01:33:16 | 2024-07-29 01:34:18 | 江苏东方九天新能源材料有限公司 |  | 秦海波 |  | 1 | 0.762 | 0 | 80.5 | 1 | DL12240700322/13 | 分剪海金杜门：1：排刀规格 80.5MM*7C/8 海金杜门 SPCC 2:成品内孔φ400MM 成品外径φ750-1000MM 单托重量＜2T。厚度公差+/-0.01mm，宽度公差+0.3/-0mm | 1 |  | 是 | 是 | 1 | 2
分剪 | DL12240700322/12 | DL12240700322 | 东方分剪5# | 合格 | 合格品 | 甲 | 秦海波 | 0 | 357 |  | 0 | 0.762 | 80.5 | 分剪海金杜门：1：排刀规格 80.5MM*7C/8 海金杜门 SPCC 2:成品内孔φ400MM 成品外径φ750-1000MM 单托重量＜2T。厚度公差+/-0.01mm，宽度公差+0.3/-0mm |  | 31010073 | 小品种钢卷 | 0.762-SPCC | 31020098 | 小品种钢分切带 | 0.762-SPCC |  | 10 | MO002147 | MO002147-002-12 | FJ001 | 分剪模板 | 5970 | 2024-07-28 | 2024-07-28 | 3 | 2024-07-29 01:33:16 | 2024-07-29 01:34:18 | 江苏东方九天新能源材料有限公司 |  | 秦海波 |  | 1 | 0.762 | 0 | 80.5 | 1 | DL12240700322/12 | 分剪海金杜门：1：排刀规格 80.5MM*7C/8 海金杜门 SPCC 2:成品内孔φ400MM 成品外径φ750-1000MM 单托重量＜2T。厚度公差+/-0.01mm，宽度公差+0.3/-0mm | 1 |  | 是 | 是 | 1 | 2
分剪 | DL12240700322/11 | DL12240700322 | 东方分剪5# | 合格 | 合格品 | 甲 | 秦海波 | 0 | 357 |  | 0 | 0.762 | 80.5 | 分剪海金杜门：1：排刀规格 80.5MM*7C/8 海金杜门 SPCC 2:成品内孔φ400MM 成品外径φ750-1000MM 单托重量＜2T。厚度公差+/-0.01mm，宽度公差+0.3/-0mm |  | 31010073 | 小品种钢卷 | 0.762-SPCC | 31020098 | 小品种钢分切带 | 0.762-SPCC |  | 10 | MO002147 | MO002147-002-11 | FJ001 | 分剪模板 | 5970 | 2024-07-28 | 2024-07-28 | 3 | 2024-07-29 01:33:16 | 2024-07-29 01:34:18 | 江苏东方九天新能源材料有限公司 |  | 秦海波 |  | 1 | 0.762 | 0 | 80.5 | 1 | DL12240700322/11 | 分剪海金杜门：1：排刀规格 80.5MM*7C/8 海金杜门 SPCC 2:成品内孔φ400MM 成品外径φ750-1000MM 单托重量＜2T。厚度公差+/-0.01mm，宽度公差+0.3/-0mm | 1 |  | 是 | 是 | 1 | 2
分剪 | DL12240700322/10 | DL12240700322 | 东方分剪5# | 合格 | 合格品 | 甲 | 秦海波 | 0 | 357 |  | 0 | 0.762 | 80.5 | 分剪海金杜门：1：排刀规格 80.5MM*7C/8 海金杜门 SPCC 2:成品内孔φ400MM 成品外径φ750-1000MM 单托重量＜2T。厚度公差+/-0.01mm，宽度公差+0.3/-0mm |  | 31010073 | 小品种钢卷 | 0.762-SPCC | 31020098 | 小品种钢分切带 | 0.762-SPCC |  | 10 | MO002147 | MO002147-002-10 | FJ001 | 分剪模板 | 5970 | 2024-07-28 | 2024-07-28 | 3 | 2024-07-29 01:33:16 | 2024-07-29 01:34:18 | 江苏东方九天新能源材料有限公司 |  | 秦海波 |  | 1 | 0.762 | 0 | 80.5 | 1 | DL12240700322/10 | 分剪海金杜门：1：排刀规格 80.5MM*7C/8 海金杜门 SPCC 2:成品内孔φ400MM 成品外径φ750-1000MM 单托重量＜2T。厚度公差+/-0.01mm，宽度公差+0.3/-0mm | 1 |  | 是 | 是 | 1 | 2
分剪 | DL12240700322/9 | DL12240700322 | 东方分剪5# | 合格 | 合格品 | 甲 | 秦海波 | 0 | 358 |  | 0 | 0.762 | 80.5 | 分剪海金杜门：1：排刀规格 80.5MM*7C/8 海金杜门 SPCC 2:成品内孔φ400MM 成品外径φ750-1000MM 单托重量＜2T。厚度公差+/-0.01mm，宽度公差+0.3/-0mm |  | 31010073 | 小品种钢卷 | 0.762-SPCC | 31020098 | 小品种钢分切带 | 0.762-SPCC |  | 10 | MO002147 | MO002147-002-09 | FJ001 | 分剪模板 | 5970 | 2024-07-28 | 2024-07-28 | 3 | 2024-07-29 01:33:16 | 2024-07-29 01:34:18 | 江苏东方九天新能源材料有限公司 |  | 秦海波 |  | 1 | 0.762 | 0 | 80.5 | 1 | DL12240700322/9 | 分剪海金杜门：1：排刀规格 80.5MM*7C/8 海金杜门 SPCC 2:成品内孔φ400MM 成品外径φ750-1000MM 单托重量＜2T。厚度公差+/-0.01mm，宽度公差+0.3/-0mm | 1 |  | 是 | 是 | 1 | 2
分剪 | DL12240700322/8 | DL12240700322 | 东方分剪5# | 其他入库 | 协议品 | 甲 | 秦海波 | 0 | 0 |  | 0 | 0.762 | 80.5 | 分剪海金杜门：1：排刀规格 80.5MM*7C/8 海金杜门 SPCC 2:成品内孔φ400MM 成品外径φ750-1000MM 单托重量＜2T。厚度公差+/-0.01mm，宽度公差+0.3/-0mm |  | 31010073 | 小品种钢卷 | 0.762-SPCC | 31020098 | 小品种钢分切带 | 0.762-SPCC |  | 10 | MO002147 | MO002147-002-08 | FJ001 | 分剪模板 | 5970 | 2024-07-28 | 2024-07-28 | 3 | 2024-07-29 01:33:16 | 2024-07-29 01:34:18 | 江苏东方九天新能源材料有限公司 |  | 秦海波 |  | 1 | 0.762 | 0 | 80.5 | 1 | DL12240700322/8 | 分剪海金杜门：1：排刀规格 80.5MM*7C/8 海金杜门 SPCC 2:成品内孔φ400MM 成品外径φ750-1000MM 单托重量＜2T。厚度公差+/-0.01mm，宽度公差+0.3/-0mm | 1 | 边丝断，缺口，二级品 | 处理中 |  | 1 | 2
分剪 | DL12240700322/7 | DL12240700322 | 东方分剪5# | 合格 | 合格品 | 甲 | 秦海波 | 0 | 367 |  | 0 | 0.762 | 80.5 | 分剪海金杜门：1：排刀规格 80.5MM*7C/8 海金杜门 SPCC 2:成品内孔φ400MM 成品外径φ750-1000MM 单托重量＜2T。厚度公差+/-0.01mm，宽度公差+0.3/-0mm |  | 31010073 | 小品种钢卷 | 0.762-SPCC | 31020098 | 小品种钢分切带 | 0.762-SPCC |  | 10 | MO002147 | MO002147-002-07 | FJ001 | 分剪模板 | 5970 | 2024-07-28 | 2024-07-28 | 3 | 2024-07-29 01:33:16 | 2024-07-29 01:34:18 | 江苏东方九天新能源材料有限公司 |  | 秦海波 |  | 1 | 0.762 | 0 | 80.5 | 1 | DL12240700322/7 | 分剪海金杜门：1：排刀规格 80.5MM*7C/8 海金杜门 SPCC 2:成品内孔φ400MM 成品外径φ750-1000MM 单托重量＜2T。厚度公差+/-0.01mm，宽度公差+0.3/-0mm | 1 |  | 是 | 是 | 1 | 2
分剪 | DL12240700322/6 | DL12240700322 | 东方分剪5# | 合格 | 合格品 | 甲 | 秦海波 | 0 | 368 |  | 0 | 0.762 | 80.5 | 分剪海金杜门：1：排刀规格 80.5MM*7C/8 海金杜门 SPCC 2:成品内孔φ400MM 成品外径φ750-1000MM 单托重量＜2T。厚度公差+/-0.01mm，宽度公差+0.3/-0mm |  | 31010073 | 小品种钢卷 | 0.762-SPCC | 31020098 | 小品种钢分切带 | 0.762-SPCC |  | 10 | MO002147 | MO002147-002-06 | FJ001 | 分剪模板 | 5970 | 2024-07-28 | 2024-07-28 | 3 | 2024-07-29 01:33:16 | 2024-07-29 01:34:18 | 江苏东方九天新能源材料有限公司 |  | 秦海波 |  | 1 | 0.762 | 0 | 80.5 | 1 | DL12240700322/6 | 分剪海金杜门：1：排刀规格 80.5MM*7C/8 海金杜门 SPCC 2:成品内孔φ400MM 成品外径φ750-1000MM 单托重量＜2T。厚度公差+/-0.01mm，宽度公差+0.3/-0mm | 1 |  | 是 | 是 | 1 | 2
分剪 | DL12240700322/5 | DL12240700322 | 东方分剪5# | 合格 | 合格品 | 甲 | 秦海波 | 0 | 368 |  | 0 | 0.762 | 80.5 | 分剪海金杜门：1：排刀规格 80.5MM*7C/8 海金杜门 SPCC 2:成品内孔φ400MM 成品外径φ750-1000MM 单托重量＜2T。厚度公差+/-0.01mm，宽度公差+0.3/-0mm |  | 31010073 | 小品种钢卷 | 0.762-SPCC | 31020098 | 小品种钢分切带 | 0.762-SPCC |  | 10 | MO002147 | MO002147-002-05 | FJ001 | 分剪模板 | 5970 | 2024-07-28 | 2024-07-28 | 3 | 2024-07-29 01:33:16 | 2024-07-29 01:34:18 | 江苏东方九天新能源材料有限公司 |  | 秦海波 |  | 1 | 0.762 | 0 | 80.5 | 1 | DL12240700322/5 | 分剪海金杜门：1：排刀规格 80.5MM*7C/8 海金杜门 SPCC 2:成品内孔φ400MM 成品外径φ750-1000MM 单托重量＜2T。厚度公差+/-0.01mm，宽度公差+0.3/-0mm | 1 |  | 是 | 是 | 1 | 2
分剪 | DL12240700322/4 | DL12240700322 | 东方分剪5# | 合格 | 合格品 | 甲 | 秦海波 | 0 | 368 |  | 0 | 0.762 | 80.5 | 分剪海金杜门：1：排刀规格 80.5MM*7C/8 海金杜门 SPCC 2:成品内孔φ400MM 成品外径φ750-1000MM 单托重量＜2T。厚度公差+/-0.01mm，宽度公差+0.3/-0mm |  | 31010073 | 小品种钢卷 | 0.762-SPCC | 31020098 | 小品种钢分切带 | 0.762-SPCC |  | 10 | MO002147 | MO002147-002-04 | FJ001 | 分剪模板 | 5970 | 2024-07-28 | 2024-07-28 | 3 | 2024-07-29 01:33:16 | 2024-07-29 01:34:18 | 江苏东方九天新能源材料有限公司 |  | 秦海波 |  | 1 | 0.762 | 0 | 80.5 | 1 | DL12240700322/4 | 分剪海金杜门：1：排刀规格 80.5MM*7C/8 海金杜门 SPCC 2:成品内孔φ400MM 成品外径φ750-1000MM 单托重量＜2T。厚度公差+/-0.01mm，宽度公差+0.3/-0mm | 1 |  | 是 | 是 | 1 | 2
分剪 | DL12240700322/3 | DL12240700322 | 东方分剪5# | 合格 | 合格品 | 甲 | 秦海波 | 0 | 368 |  | 0 | 0.762 | 80.5 | 分剪海金杜门：1：排刀规格 80.5MM*7C/8 海金杜门 SPCC 2:成品内孔φ400MM 成品外径φ750-1000MM 单托重量＜2T。厚度公差+/-0.01mm，宽度公差+0.3/-0mm |  | 31010073 | 小品种钢卷 | 0.762-SPCC | 31020098 | 小品种钢分切带 | 0.762-SPCC |  | 10 | MO002147 | MO002147-002-03 | FJ001 | 分剪模板 | 5970 | 2024-07-28 | 2024-07-28 | 3 | 2024-07-29 01:33:16 | 2024-07-29 01:34:18 | 江苏东方九天新能源材料有限公司 |  | 秦海波 |  | 1 | 0.762 | 0 | 80.5 | 1 | DL12240700322/3 | 分剪海金杜门：1：排刀规格 80.5MM*7C/8 海金杜门 SPCC 2:成品内孔φ400MM 成品外径φ750-1000MM 单托重量＜2T。厚度公差+/-0.01mm，宽度公差+0.3/-0mm | 1 |  | 是 | 是 | 1 | 2
分剪 | DL12240700322/2 | DL12240700322 | 东方分剪5# | 合格 | 合格品 | 甲 | 秦海波 | 0 | 368 |  | 0 | 0.762 | 80.5 | 分剪海金杜门：1：排刀规格 80.5MM*7C/8 海金杜门 SPCC 2:成品内孔φ400MM 成品外径φ750-1000MM 单托重量＜2T。厚度公差+/-0.01mm，宽度公差+0.3/-0mm |  | 31010073 | 小品种钢卷 | 0.762-SPCC | 31020098 | 小品种钢分切带 | 0.762-SPCC |  | 10 | MO002147 | MO002147-002-02 | FJ001 | 分剪模板 | 5970 | 2024-07-28 | 2024-07-28 | 3 | 2024-07-29 01:33:16 | 2024-07-29 01:34:18 | 江苏东方九天新能源材料有限公司 |  | 秦海波 |  | 1 | 0.762 | 0 | 80.5 | 1 | DL12240700322/2 | 分剪海金杜门：1：排刀规格 80.5MM*7C/8 海金杜门 SPCC 2:成品内孔φ400MM 成品外径φ750-1000MM 单托重量＜2T。厚度公差+/-0.01mm，宽度公差+0.3/-0mm | 1 |  | 是 | 是 | 1 | 2
分剪 | DL12240700322/1 | DL12240700322 | 东方分剪5# | 合格 | 合格品 | 甲 | 秦海波 | 0 | 368 |  | 0 | 0.762 | 80.5 | 分剪海金杜门：1：排刀规格 80.5MM*7C/8 海金杜门 SPCC 2:成品内孔φ400MM 成品外径φ750-1000MM 单托重量＜2T。厚度公差+/-0.01mm，宽度公差+0.3/-0mm |  | 31010073 | 小品种钢卷 | 0.762-SPCC | 31020098 | 小品种钢分切带 | 0.762-SPCC |  | 10 | MO002147 | MO002147-002-01 | FJ001 | 分剪模板 | 5970 | 2024-07-28 | 2024-07-28 | 3 | 2024-07-29 01:33:16 | 2024-07-29 01:34:18 | 江苏东方九天新能源材料有限公司 |  | 秦海波 |  | 1 | 0.762 | 0 | 80.5 | 1 | DL12240700322/1 | 分剪海金杜门：1：排刀规格 80.5MM*7C/8 海金杜门 SPCC 2:成品内孔φ400MM 成品外径φ750-1000MM 单托重量＜2T。厚度公差+/-0.01mm，宽度公差+0.3/-0mm | 1 |  | 是 | 是 | 1 | 2
最终平整 | DU65240700051 | DU6524070005 | 东方750平整 | 合格 | 让步接收 | 甲 | 丁振 | 6100 | 5730 | 0.9393 | 1620 | 0.73 | 625 | 南通光阳SK85：750平整用超光辊Ra<0.1μm平整，厚度公差：0.72-0.735mm，HV230-250，粗糙度Ra≤0.1，转分切 | 细划伤，挫伤，氧化边，振纹，横条印，内200米传边粘钢折印，厚薄公差(纵向跳动0.733-0.742同板差0.02设高点)，双边折印1CM左右，整卷白斑重 | 11050005 | 优钢原料 | 2.5-SK85 | 31110015 | 优钢卷 | 0.73-SK85 |  | 70 | MO001290 | MO001290-001-01 | YG001 | 优钢前处理模板 | 9335 | 2024-07-06 | 2024-07-28 | 5 | 2024-07-29 00:55:42 | 2024-07-29 01:00:22 | 江苏东方九天新能源材料有限公司 | 209019 | 丁振 |  |  | 0.73 | 1650 | 625 | 1 | DU65240700051 | 南通光阳：（0.73*625）厚度+0.005--0.01MM，HV230-250,粗糙度小于0.1μM | 1 | X细划伤(来料洗护师，搓伤，氧化边),Z振纹(来料振纹，横条印),Z折印(内200米传边粘钢折印),H厚薄公差(0.733-0.742同板差0.02),H横辊印(来料横条印，双边折印1CM左右),B白斑(整卷白斑重) | 是 | 是 | 14132 | 1
平整改平 | JG122405024022 | JG1224050240 | 东方850平整 | 合格 | 合格品 | 甲 | 陈俊华,钱琨 | 1300 | 1290 | 0.9923 | 3120 | 0.1 | 533 | / |  | 20100142 | 轧硬 | 0.4*760-SPCC | 30210015 | 光亮卷 | 0.1-SPCC |  | 90 | MO000943 | MO000943-001-02-02 | KSFW001 | 东方小品种钢前处理 0.67（昆山富维 厚度公差：0.660-0.670mm,光泽度大于150GU（横向、纵向），粗糙度：Ra0.2-0.45um.硬度：HV80-110） | 13765 | 2024-06-25 | 2024-07-05 | 5 | 2024-07-29 00:52:45 | 2024-07-29 00:53:14 | 江苏东方九天新能源材料有限公司 |  | 陈俊华 |  | 1 | 0.1 | 3100 | 533 | 1 | JG122405024022 | 轧0.1，米数控制在23700-23800米，脱脂分一包10500米。 | 1 |  | 是 | 是 | 1584 | 1
最终脱脂 | JG12240704162 | JG1224070416 | 东方950脱脂1# | 合格 | 合格品 | 甲 | 关莫平,王建军 | 5570 | 5520 | 0.991 | 10250 | 0.1 | 710 | 脱脂（950-1） |  | 20100028 | 轧硬 | 0.4*710-SPCC | 30210015 | 光亮卷 | 0.1-SPCC |  | 40 | MO001801 | MO001801-003-02 | GLJ002 | 东方光亮卷前处理（0.4轧0.1mm) | 13030 | 2024-07-19 | 2024-08-03 | 5 | 2024-07-29 00:46:34 | 2024-07-29 00:47:02 | 江苏东方九天新能源材料有限公司 | 249238 | 王建军 |  |  | 0.1 | 10280 | 710 | 1 | JG12240704162 | 轧0.1；米数控制在23700-23800，脱脂分一包10500米 |  |  |  |  | 3238 | 3
铬钝化 | JG12240700742 | JG12240700742 | 东方铬钝化750 | 其他入库 | 协议品 | 乙 | 李澍 | 1036 | 1017 | 0.9817 | 2200 | 0.1 | 610 | / | 白斑 辊印 条印 短带【协议品】 | 30210015 | 光亮卷 | 0.1-SPCC | 30910004 | 铬钝化卷协议品 | 0.1-SPCC |  | 10 | MO002142 | MO002142-002 | GDH001 | 铬钝化模板 | 1036 | 2024-07-28 | 2024-07-28 | 3 | 2024-07-29 00:42:18 | 2024-07-29 00:42:45 | 江苏东方九天新能源材料有限公司 | 264120 | 李澍 |  |  | 0.1 | 2220 | 610 | 1 | JG12240700742 |  | 1 | 白斑 辊印 条印 | 处理中 | 否 |  | 2
铬钝化 | JG12240702733 | JG1224070273 | 东方铬钝化750 | 合格 | 合格品 | 乙 | 李澍 | 1788 | 1788 | 1 | 2400 | 0.15 | 610 | 镀铬量80-100 |  | 30210011 | 光亮卷 | 0.15-SPCC | 30110011 | 铬钝化卷 | 0.15-SPCC |  | 10 | MO002141 | MO002141-002-03 | GDH001 | 铬钝化模板 | 5346 | 2024-07-28 | 2024-07-28 | 5 | 2024-07-28 23:31:39 | 2024-07-29 00:42:10 | 江苏东方九天新能源材料有限公司 |  | 李澍 |  | 1 | 0.15 | 2400 | 610 | 1 | JG12240702733 |  | 1 |  | 是 | 是 | 94 | 2
铬钝化 | JG12240702732 | JG1224070273 | 东方铬钝化750 | 合格 | 合格品 | 乙 | 李澍 | 1772 | 1772 | 1 | 2380 | 0.15 | 610 | 镀铬量80-100 |  | 30210011 | 光亮卷 | 0.15-SPCC | 30110011 | 铬钝化卷 | 0.15-SPCC |  | 10 | MO002141 | MO002141-002-02 | GDH001 | 铬钝化模板 | 5346 | 2024-07-28 | 2024-07-28 | 5 | 2024-07-28 23:31:39 | 2024-07-29 00:42:10 | 江苏东方九天新能源材料有限公司 |  | 李澍 |  | 1 | 0.15 | 2380 | 610 | 1 | JG12240702732 |  | 1 |  | 是 | 是 | 94 | 2
铬钝化 | JG12240702731 | JG1224070273 | 东方铬钝化750 | 合格 | 合格品 | 乙 | 李澍 | 1778 | 1778 | 1 | 2380 | 0.15 | 610 | 镀铬量80-100 |  | 30210011 | 光亮卷 | 0.15-SPCC | 30110011 | 铬钝化卷 | 0.15-SPCC |  | 10 | MO002141 | MO002141-002-01 | GDH001 | 铬钝化模板 | 5346 | 2024-07-28 | 2024-07-28 | 5 | 2024-07-28 23:31:39 | 2024-07-29 00:42:10 | 江苏东方九天新能源材料有限公司 |  | 李澍 |  | 1 | 0.15 | 2380 | 610 | 1 | JG12240702731 |  | 1 |  | 是 | 是 | 94 | 2
最终脱脂 | DL00240700101 | DL00240700101 | 东方950脱脂1# | 合格 | 合格品 | 甲 | 关莫平,王建军 | 5710 | 5690 | 0.9965 | 12660 | 0.1 | 590 | 脱脂（950-1） |  | 20200090 | 小品种钢半成品 | 0.254-SPCC | 30210015 | 光亮卷 | 0.1-SPCC |  | 40 | MO001829 | MO001829-001 | GLJ002 | 东方光亮卷前处理（0.4轧0.1mm) | 5745 | 2024-07-19 | 2024-07-31 | 3 | 2024-07-29 00:00:24 | 2024-07-29 00:01:16 | 江苏东方九天新能源材料有限公司 | 250059 | 王建军 |  |  | 0.1 | 12686 | 590 | 1 | DL00240700101 | 退火后改轧0.1光缆带（0.6已经轧到0.254，脱脂结束）（0.254*590），米数控制在12700-12800米 |  |  | 否 | 否 |  | 1
一次脱脂 | JG1224070356 | JG1224070356 | 东方950脱脂2# | 合格 | 合格品 | 甲 | 韩成飞,周志平 | 13550 | 13540 | 0.9993 | 5750 | 0.4 | 760 | 脱脂（950-2） |  | 20100142 | 轧硬 | 0.4*760-SPCC | 30210015 | 光亮卷 | 0.1-SPCC |  | 10 | MO001991 | MO001991-002 | GLJ002 | 东方光亮卷前处理（0.4轧0.1mm) | 13550 | 2024-07-24 | 2024-08-15 | 3 | 2024-07-28 23:58:12 | 2024-07-28 23:58:45 | 江苏东方九天新能源材料有限公司 | 256366 | 周志平 |  |  | 0.4 | 5820 | 760 | 1 | JG1224070356 | 轧0.1，米数控制在22800-22900米，脱脂分一包9200米。 |  |  | 否 | 否 |  | 2
最终脱脂 | JG12240703832 | JG1224070383 | 东方950脱脂1# | 合格 | 合格品 | 甲 | 关莫平,王建军 | 6535 | 6535 | 1 | 12180 | 0.1 | 710 | 脱脂（950-1） |  | 20100028 | 轧硬 | 0.4*710-SPCC | 30210015 | 光亮卷 | 0.1-SPCC |  | 40 | MO001832 | MO001832-013-02 | GLJ002 | 东方光亮卷前处理（0.4轧0.1mm) | 13570 | 2024-07-19 | 2024-07-19 | 3 | 2024-07-28 16:52:37 | 2024-07-28 23:56:25 | 江苏东方九天新能源材料有限公司 |  | 何晓健 |  | 1 | 0.1 | 12180 | 710 | 1 | JG12240703832 | 轧0.1；米数控制在24800-24900米，脱脂平均分包 |  |  |  |  | 13546 | 13
最终脱脂 | JG12240703831 | JG1224070383 | 东方950脱脂1# | 合格 | 合格品 | 乙 | 何晓健,张东兵 | 6800 | 6800 | 1 | 12700 | 0.1 | 710 | 脱脂（950-1） |  | 20100028 | 轧硬 | 0.4*710-SPCC | 30210015 | 光亮卷 | 0.1-SPCC |  | 40 | MO001832 | MO001832-013-01 | GLJ002 | 东方光亮卷前处理（0.4轧0.1mm) | 13570 | 2024-07-19 | 2024-07-19 | 3 | 2024-07-28 16:52:37 | 2024-07-28 23:56:25 | 江苏东方九天新能源材料有限公司 |  | 何晓健 |  | 1 | 0.1 | 12700 | 710 | 1 | JG12240703831 | 轧0.1；米数控制在24800-24900米，脱脂平均分包 |  |  |  |  | 13546 | 13
分剪 | DL1224070017/16 | DL1224070017 | 东方分剪5# | 合格 | 合格品 | 甲 | 秦海波 | 0 | 311 |  | 0 | 0.762 | 80.5 | 分剪海金杜门：1：排刀规格 80.5MM*7C/8 海金杜门 SPCC 2:成品内孔φ400MM 成品外径φ750-1000MM 单托重量＜2T。厚度公差+/-0.01mm，宽度公差+0.3/-0mm |  | 31010073 | 小品种钢卷 | 0.762-SPCC | 31020098 | 小品种钢分切带 | 0.762-SPCC |  | 10 | MO002147 | MO002147-001-16 | FJ001 | 分剪模板 | 6400 | 2024-07-28 | 2024-07-28 | 5 | 2024-07-28 23:44:56 | 2024-07-28 23:45:34 | 江苏东方九天新能源材料有限公司 |  | 秦海波 |  | 1 | 0.762 | 0 | 80.5 | 1 | DL1224070017/16 | 分剪海金杜门：1：排刀规格 80.5MM*7C/8 海金杜门 SPCC 2:成品内孔φ400MM 成品外径φ750-1000MM 单托重量＜2T。厚度公差+/-0.01mm，宽度公差+0.3/-0mm | 1 |  | 是 | 是 | 1 | 1
分剪 | DL1224070017/15 | DL1224070017 | 东方分剪5# | 合格 | 合格品 | 甲 | 秦海波 | 0 | 320 |  | 0 | 0.762 | 80.5 | 分剪海金杜门：1：排刀规格 80.5MM*7C/8 海金杜门 SPCC 2:成品内孔φ400MM 成品外径φ750-1000MM 单托重量＜2T。厚度公差+/-0.01mm，宽度公差+0.3/-0mm |  | 31010073 | 小品种钢卷 | 0.762-SPCC | 31020098 | 小品种钢分切带 | 0.762-SPCC |  | 10 | MO002147 | MO002147-001-15 | FJ001 | 分剪模板 | 6400 | 2024-07-28 | 2024-07-28 | 5 | 2024-07-28 23:44:56 | 2024-07-28 23:45:34 | 江苏东方九天新能源材料有限公司 |  | 秦海波 |  | 1 | 0.762 | 0 | 80.5 | 1 | DL1224070017/15 | 分剪海金杜门：1：排刀规格 80.5MM*7C/8 海金杜门 SPCC 2:成品内孔φ400MM 成品外径φ750-1000MM 单托重量＜2T。厚度公差+/-0.01mm，宽度公差+0.3/-0mm | 1 |  | 是 | 是 | 1 | 1
分剪 | DL1224070017/14 | DL1224070017 | 东方分剪5# | 合格 | 合格品 | 甲 | 秦海波 | 0 | 322 |  | 0 | 0.762 | 80.5 | 分剪海金杜门：1：排刀规格 80.5MM*7C/8 海金杜门 SPCC 2:成品内孔φ400MM 成品外径φ750-1000MM 单托重量＜2T。厚度公差+/-0.01mm，宽度公差+0.3/-0mm |  | 31010073 | 小品种钢卷 | 0.762-SPCC | 31020098 | 小品种钢分切带 | 0.762-SPCC |  | 10 | MO002147 | MO002147-001-14 | FJ001 | 分剪模板 | 6400 | 2024-07-28 | 2024-07-28 | 5 | 2024-07-28 23:44:56 | 2024-07-28 23:45:34 | 江苏东方九天新能源材料有限公司 |  | 秦海波 |  | 1 | 0.762 | 0 | 80.5 | 1 | DL1224070017/14 | 分剪海金杜门：1：排刀规格 80.5MM*7C/8 海金杜门 SPCC 2:成品内孔φ400MM 成品外径φ750-1000MM 单托重量＜2T。厚度公差+/-0.01mm，宽度公差+0.3/-0mm | 1 |  | 是 | 是 | 1 | 1
分剪 | DL1224070017/13 | DL1224070017 | 东方分剪5# | 合格 | 合格品 | 甲 | 秦海波 | 0 | 323 |  | 0 | 0.762 | 80.5 | 分剪海金杜门：1：排刀规格 80.5MM*7C/8 海金杜门 SPCC 2:成品内孔φ400MM 成品外径φ750-1000MM 单托重量＜2T。厚度公差+/-0.01mm，宽度公差+0.3/-0mm |  | 31010073 | 小品种钢卷 | 0.762-SPCC | 31020098 | 小品种钢分切带 | 0.762-SPCC |  | 10 | MO002147 | MO002147-001-13 | FJ001 | 分剪模板 | 6400 | 2024-07-28 | 2024-07-28 | 5 | 2024-07-28 23:44:56 | 2024-07-28 23:45:34 | 江苏东方九天新能源材料有限公司 |  | 秦海波 |  | 1 | 0.762 | 0 | 80.5 | 1 | DL1224070017/13 | 分剪海金杜门：1：排刀规格 80.5MM*7C/8 海金杜门 SPCC 2:成品内孔φ400MM 成品外径φ750-1000MM 单托重量＜2T。厚度公差+/-0.01mm，宽度公差+0.3/-0mm | 1 |  | 是 | 是 | 1 | 1
分剪 | DL1224070017/12 | DL1224070017 | 东方分剪5# | 合格 | 合格品 | 甲 | 秦海波 | 0 | 324 |  | 0 | 0.762 | 80.5 | 分剪海金杜门：1：排刀规格 80.5MM*7C/8 海金杜门 SPCC 2:成品内孔φ400MM 成品外径φ750-1000MM 单托重量＜2T。厚度公差+/-0.01mm，宽度公差+0.3/-0mm |  | 31010073 | 小品种钢卷 | 0.762-SPCC | 31020098 | 小品种钢分切带 | 0.762-SPCC |  | 10 | MO002147 | MO002147-001-12 | FJ001 | 分剪模板 | 6400 | 2024-07-28 | 2024-07-28 | 5 | 2024-07-28 23:44:56 | 2024-07-28 23:45:34 | 江苏东方九天新能源材料有限公司 |  | 秦海波 |  | 1 | 0.762 | 0 | 80.5 | 1 | DL1224070017/12 | 分剪海金杜门：1：排刀规格 80.5MM*7C/8 海金杜门 SPCC 2:成品内孔φ400MM 成品外径φ750-1000MM 单托重量＜2T。厚度公差+/-0.01mm，宽度公差+0.3/-0mm | 1 |  | 是 | 是 | 1 | 1
分剪 | DL1224070017/11 | DL1224070017 | 东方分剪5# | 合格 | 合格品 | 甲 | 秦海波 | 0 | 324 |  | 0 | 0.762 | 80.5 | 分剪海金杜门：1：排刀规格 80.5MM*7C/8 海金杜门 SPCC 2:成品内孔φ400MM 成品外径φ750-1000MM 单托重量＜2T。厚度公差+/-0.01mm，宽度公差+0.3/-0mm |  | 31010073 | 小品种钢卷 | 0.762-SPCC | 31020098 | 小品种钢分切带 | 0.762-SPCC |  | 10 | MO002147 | MO002147-001-11 | FJ001 | 分剪模板 | 6400 | 2024-07-28 | 2024-07-28 | 5 | 2024-07-28 23:44:56 | 2024-07-28 23:45:34 | 江苏东方九天新能源材料有限公司 |  | 秦海波 |  | 1 | 0.762 | 0 | 80.5 | 1 | DL1224070017/11 | 分剪海金杜门：1：排刀规格 80.5MM*7C/8 海金杜门 SPCC 2:成品内孔φ400MM 成品外径φ750-1000MM 单托重量＜2T。厚度公差+/-0.01mm，宽度公差+0.3/-0mm | 1 |  | 是 | 是 | 1 | 1
分剪 | DL1224070017/10 | DL1224070017 | 东方分剪5# | 合格 | 合格品 | 甲 | 秦海波 | 0 | 323 |  | 0 | 0.762 | 80.5 | 分剪海金杜门：1：排刀规格 80.5MM*7C/8 海金杜门 SPCC 2:成品内孔φ400MM 成品外径φ750-1000MM 单托重量＜2T。厚度公差+/-0.01mm，宽度公差+0.3/-0mm |  | 31010073 | 小品种钢卷 | 0.762-SPCC | 31020098 | 小品种钢分切带 | 0.762-SPCC |  | 10 | MO002147 | MO002147-001-10 | FJ001 | 分剪模板 | 6400 | 2024-07-28 | 2024-07-28 | 5 | 2024-07-28 23:44:56 | 2024-07-28 23:45:34 | 江苏东方九天新能源材料有限公司 |  | 秦海波 |  | 1 | 0.762 | 0 | 80.5 | 1 | DL1224070017/10 | 分剪海金杜门：1：排刀规格 80.5MM*7C/8 海金杜门 SPCC 2:成品内孔φ400MM 成品外径φ750-1000MM 单托重量＜2T。厚度公差+/-0.01mm，宽度公差+0.3/-0mm | 1 |  | 是 | 是 | 1 | 1
分剪 | DL1224070017/9 | DL1224070017 | 东方分剪5# | 合格 | 合格品 | 甲 | 秦海波 | 0 | 323 |  | 0 | 0.762 | 80.5 | 分剪海金杜门：1：排刀规格 80.5MM*7C/8 海金杜门 SPCC 2:成品内孔φ400MM 成品外径φ750-1000MM 单托重量＜2T。厚度公差+/-0.01mm，宽度公差+0.3/-0mm |  | 31010073 | 小品种钢卷 | 0.762-SPCC | 31020098 | 小品种钢分切带 | 0.762-SPCC |  | 10 | MO002147 | MO002147-001-09 | FJ001 | 分剪模板 | 6400 | 2024-07-28 | 2024-07-28 | 5 | 2024-07-28 23:44:56 | 2024-07-28 23:45:34 | 江苏东方九天新能源材料有限公司 |  | 秦海波 |  | 1 | 0.762 | 0 | 80.5 | 1 | DL1224070017/9 | 分剪海金杜门：1：排刀规格 80.5MM*7C/8 海金杜门 SPCC 2:成品内孔φ400MM 成品外径φ750-1000MM 单托重量＜2T。厚度公差+/-0.01mm，宽度公差+0.3/-0mm | 1 |  | 是 | 是 | 1 | 1
分剪 | DL1224070017/8 | DL1224070017 | 东方分剪5# | 合格 | 合格品 | 甲 | 秦海波 | 0 | 384 |  | 0 | 0.762 | 80.5 | 分剪海金杜门：1：排刀规格 80.5MM*7C/8 海金杜门 SPCC 2:成品内孔φ400MM 成品外径φ750-1000MM 单托重量＜2T。厚度公差+/-0.01mm，宽度公差+0.3/-0mm |  | 31010073 | 小品种钢卷 | 0.762-SPCC | 31020098 | 小品种钢分切带 | 0.762-SPCC |  | 10 | MO002147 | MO002147-001-08 | FJ001 | 分剪模板 | 6400 | 2024-07-28 | 2024-07-28 | 5 | 2024-07-28 23:44:56 | 2024-07-28 23:45:34 | 江苏东方九天新能源材料有限公司 |  | 秦海波 |  | 1 | 0.762 | 0 | 80.5 | 1 | DL1224070017/8 | 分剪海金杜门：1：排刀规格 80.5MM*7C/8 海金杜门 SPCC 2:成品内孔φ400MM 成品外径φ750-1000MM 单托重量＜2T。厚度公差+/-0.01mm，宽度公差+0.3/-0mm | 1 |  | 是 | 是 | 1 | 1
分剪 | DL1224070017/7 | DL1224070017 | 东方分剪5# | 合格 | 合格品 | 甲 | 秦海波 | 0 | 385 |  | 0 | 0.762 | 80.5 | 分剪海金杜门：1：排刀规格 80.5MM*7C/8 海金杜门 SPCC 2:成品内孔φ400MM 成品外径φ750-1000MM 单托重量＜2T。厚度公差+/-0.01mm，宽度公差+0.3/-0mm |  | 31010073 | 小品种钢卷 | 0.762-SPCC | 31020098 | 小品种钢分切带 | 0.762-SPCC |  | 10 | MO002147 | MO002147-001-07 | FJ001 | 分剪模板 | 6400 | 2024-07-28 | 2024-07-28 | 5 | 2024-07-28 23:44:56 | 2024-07-28 23:45:34 | 江苏东方九天新能源材料有限公司 |  | 秦海波 |  | 1 | 0.762 | 0 | 80.5 | 1 | DL1224070017/7 | 分剪海金杜门：1：排刀规格 80.5MM*7C/8 海金杜门 SPCC 2:成品内孔φ400MM 成品外径φ750-1000MM 单托重量＜2T。厚度公差+/-0.01mm，宽度公差+0.3/-0mm | 1 |  | 是 | 是 | 1 | 1
分剪 | DL1224070017/6 | DL1224070017 | 东方分剪5# | 合格 | 合格品 | 甲 | 秦海波 | 0 | 388 |  | 0 | 0.762 | 80.5 | 分剪海金杜门：1：排刀规格 80.5MM*7C/8 海金杜门 SPCC 2:成品内孔φ400MM 成品外径φ750-1000MM 单托重量＜2T。厚度公差+/-0.01mm，宽度公差+0.3/-0mm |  | 31010073 | 小品种钢卷 | 0.762-SPCC | 31020098 | 小品种钢分切带 | 0.762-SPCC |  | 10 | MO002147 | MO002147-001-06 | FJ001 | 分剪模板 | 6400 | 2024-07-28 | 2024-07-28 | 5 | 2024-07-28 23:44:56 | 2024-07-28 23:45:34 | 江苏东方九天新能源材料有限公司 |  | 秦海波 |  | 1 | 0.762 | 0 | 80.5 | 1 | DL1224070017/6 | 分剪海金杜门：1：排刀规格 80.5MM*7C/8 海金杜门 SPCC 2:成品内孔φ400MM 成品外径φ750-1000MM 单托重量＜2T。厚度公差+/-0.01mm，宽度公差+0.3/-0mm | 1 |  | 是 | 是 | 1 | 1
分剪 | DL1224070017/5 | DL1224070017 | 东方分剪5# | 合格 | 合格品 | 甲 | 秦海波 | 0 | 388 |  | 0 | 0.762 | 80.5 | 分剪海金杜门：1：排刀规格 80.5MM*7C/8 海金杜门 SPCC 2:成品内孔φ400MM 成品外径φ750-1000MM 单托重量＜2T。厚度公差+/-0.01mm，宽度公差+0.3/-0mm |  | 31010073 | 小品种钢卷 | 0.762-SPCC | 31020098 | 小品种钢分切带 | 0.762-SPCC |  | 10 | MO002147 | MO002147-001-05 | FJ001 | 分剪模板 | 6400 | 2024-07-28 | 2024-07-28 | 5 | 2024-07-28 23:44:56 | 2024-07-28 23:45:34 | 江苏东方九天新能源材料有限公司 |  | 秦海波 |  | 1 | 0.762 | 0 | 80.5 | 1 | DL1224070017/5 | 分剪海金杜门：1：排刀规格 80.5MM*7C/8 海金杜门 SPCC 2:成品内孔φ400MM 成品外径φ750-1000MM 单托重量＜2T。厚度公差+/-0.01mm，宽度公差+0.3/-0mm | 1 |  | 是 | 是 | 1 | 1
分剪 | DL1224070017/4 | DL1224070017 | 东方分剪5# | 合格 | 合格品 | 甲 | 秦海波 | 0 | 387 |  | 0 | 0.762 | 80.5 | 分剪海金杜门：1：排刀规格 80.5MM*7C/8 海金杜门 SPCC 2:成品内孔φ400MM 成品外径φ750-1000MM 单托重量＜2T。厚度公差+/-0.01mm，宽度公差+0.3/-0mm |  | 31010073 | 小品种钢卷 | 0.762-SPCC | 31020098 | 小品种钢分切带 | 0.762-SPCC |  | 10 | MO002147 | MO002147-001-04 | FJ001 | 分剪模板 | 6400 | 2024-07-28 | 2024-07-28 | 5 | 2024-07-28 23:44:56 | 2024-07-28 23:45:34 | 江苏东方九天新能源材料有限公司 |  | 秦海波 |  | 1 | 0.762 | 0 | 80.5 | 1 | DL1224070017/4 | 分剪海金杜门：1：排刀规格 80.5MM*7C/8 海金杜门 SPCC 2:成品内孔φ400MM 成品外径φ750-1000MM 单托重量＜2T。厚度公差+/-0.01mm，宽度公差+0.3/-0mm | 1 |  | 是 | 是 | 1 | 1
分剪 | DL1224070017/3 | DL1224070017 | 东方分剪5# | 合格 | 合格品 | 甲 | 秦海波 | 0 | 388 |  | 0 | 0.762 | 80.5 | 分剪海金杜门：1：排刀规格 80.5MM*7C/8 海金杜门 SPCC 2:成品内孔φ400MM 成品外径φ750-1000MM 单托重量＜2T。厚度公差+/-0.01mm，宽度公差+0.3/-0mm |  | 31010073 | 小品种钢卷 | 0.762-SPCC | 31020098 | 小品种钢分切带 | 0.762-SPCC |  | 10 | MO002147 | MO002147-001-03 | FJ001 | 分剪模板 | 6400 | 2024-07-28 | 2024-07-28 | 5 | 2024-07-28 23:44:56 | 2024-07-28 23:45:33 | 江苏东方九天新能源材料有限公司 |  | 秦海波 |  | 1 | 0.762 | 0 | 80.5 | 1 | DL1224070017/3 | 分剪海金杜门：1：排刀规格 80.5MM*7C/8 海金杜门 SPCC 2:成品内孔φ400MM 成品外径φ750-1000MM 单托重量＜2T。厚度公差+/-0.01mm，宽度公差+0.3/-0mm | 1 |  | 是 | 是 | 1 | 1
分剪 | DL1224070017/2 | DL1224070017 | 东方分剪5# | 合格 | 合格品 | 甲 | 秦海波 | 0 | 387 |  | 0 | 0.762 | 80.5 | 分剪海金杜门：1：排刀规格 80.5MM*7C/8 海金杜门 SPCC 2:成品内孔φ400MM 成品外径φ750-1000MM 单托重量＜2T。厚度公差+/-0.01mm，宽度公差+0.3/-0mm |  | 31010073 | 小品种钢卷 | 0.762-SPCC | 31020098 | 小品种钢分切带 | 0.762-SPCC |  | 10 | MO002147 | MO002147-001-02 | FJ001 | 分剪模板 | 6400 | 2024-07-28 | 2024-07-28 | 5 | 2024-07-28 23:44:56 | 2024-07-28 23:45:33 | 江苏东方九天新能源材料有限公司 |  | 秦海波 |  | 1 | 0.762 | 0 | 80.5 | 1 | DL1224070017/2 | 分剪海金杜门：1：排刀规格 80.5MM*7C/8 海金杜门 SPCC 2:成品内孔φ400MM 成品外径φ750-1000MM 单托重量＜2T。厚度公差+/-0.01mm，宽度公差+0.3/-0mm | 1 |  | 是 | 是 | 1 | 1
分剪 | DL1224070017/1 | DL1224070017 | 东方分剪5# | 合格 | 合格品 | 甲 | 秦海波 | 0 | 387 |  | 0 | 0.762 | 80.5 | 分剪海金杜门：1：排刀规格 80.5MM*7C/8 海金杜门 SPCC 2:成品内孔φ400MM 成品外径φ750-1000MM 单托重量＜2T。厚度公差+/-0.01mm，宽度公差+0.3/-0mm |  | 31010073 | 小品种钢卷 | 0.762-SPCC | 31020098 | 小品种钢分切带 | 0.762-SPCC |  | 10 | MO002147 | MO002147-001-01 | FJ001 | 分剪模板 | 6400 | 2024-07-28 | 2024-07-28 | 5 | 2024-07-28 23:44:56 | 2024-07-28 23:45:33 | 江苏东方九天新能源材料有限公司 |  | 秦海波 |  | 1 | 0.762 | 0 | 80.5 | 1 | DL1224070017/1 | 分剪海金杜门：1：排刀规格 80.5MM*7C/8 海金杜门 SPCC 2:成品内孔φ400MM 成品外径φ750-1000MM 单托重量＜2T。厚度公差+/-0.01mm，宽度公差+0.3/-0mm | 1 |  | 是 | 是 | 1 | 1
铬钝化 | JG12240701802 | JG12240701802 | 东方铬钝化950 | 合格 | 合格品 | 乙 | 李志祥 | 2470 | 2465 | 0.998 | 4480 | 0.1 | 710 | / |  | 30210015 | 光亮卷 | 0.1-SPCC | 30110014 | 铬钝化卷 | 0.1-SPCC |  | 10 | MO002139 | MO002139-004 | GDH001 | 铬钝化模板 | 2470 | 2024-07-28 | 2024-07-28 | 5 | 2024-07-28 22:45:28 | 2024-07-28 23:45:07 | 江苏东方九天新能源材料有限公司 | 264095 | 李志祥 |  |  | 0.1 | 4530 | 710 | 1 | JG12240701802 |  | 1 |  | 是 | 是 | 60 | 4
铬钝化 | JG12240702343 | JG1224070234 | 东方铬钝化750 | 合格 | 合格品 | 乙 | 李澍 | 1744 | 1744 | 1 | 2370 | 0.15 | 610 | 镀铬量80-100 |  | 30210011 | 光亮卷 | 0.15-SPCC | 30110011 | 铬钝化卷 | 0.15-SPCC |  | 10 | MO002141 | MO002141-005-03 | GDH001 | 铬钝化模板 | 5272 | 2024-07-28 | 2024-07-28 | 5 | 2024-07-28 22:50:18 | 2024-07-28 23:30:08 | 江苏东方九天新能源材料有限公司 |  | 李澍 |  | 1 | 0.15 | 2370 | 610 | 1 | JG12240702343 |  | 1 |  | 是 | 是 | 53 | 5
铬钝化 | JG12240702342 | JG1224070234 | 东方铬钝化750 | 合格 | 合格品 | 乙 | 李澍 | 1756 | 1756 | 1 | 2370 | 0.15 | 610 | 镀铬量80-100 |  | 30210011 | 光亮卷 | 0.15-SPCC | 30110011 | 铬钝化卷 | 0.15-SPCC |  | 10 | MO002141 | MO002141-005-02 | GDH001 | 铬钝化模板 | 5272 | 2024-07-28 | 2024-07-28 | 5 | 2024-07-28 22:50:18 | 2024-07-28 23:30:08 | 江苏东方九天新能源材料有限公司 |  | 李澍 |  | 1 | 0.15 | 2370 | 610 | 1 | JG12240702342 |  | 1 |  | 是 | 是 | 53 | 5
铬钝化 | JG12240702341 | JG1224070234 | 东方铬钝化750 | 合格 | 合格品 | 乙 | 李澍 | 1756 | 1756 | 1 | 2370 | 0.15 | 610 | 镀铬量80-100 |  | 30210011 | 光亮卷 | 0.15-SPCC | 30110011 | 铬钝化卷 | 0.15-SPCC |  | 10 | MO002141 | MO002141-005-01 | GDH001 | 铬钝化模板 | 5272 | 2024-07-28 | 2024-07-28 | 5 | 2024-07-28 22:50:18 | 2024-07-28 23:30:08 | 江苏东方九天新能源材料有限公司 |  | 李澍 |  | 1 | 0.15 | 2370 | 610 | 1 | JG12240702341 |  | 1 |  | 是 | 是 | 53 | 5
一次脱脂 | JG1224070327 | JG1224070327 | 东方950脱脂2# | 合格 | 合格品 | 甲 | 韩成飞,周志平 | 13560 | 13550 | 0.9993 | 5760 | 0.4 | 760 | 脱脂（950-2） |  | 20100142 | 轧硬 | 0.4*760-SPCC | 30210015 | 光亮卷 | 0.1-SPCC |  | 10 | MO001991 | MO001991-016 | GLJ002 | 东方光亮卷前处理（0.4轧0.1mm) | 13560 | 2024-07-24 | 2024-08-15 | 3 | 2024-07-28 23:13:18 | 2024-07-28 23:15:15 | 江苏东方九天新能源材料有限公司 | 256395 | 周志平 |  |  | 0.4 | 5830 | 760 | 1 | JG1224070327 | 轧0.1，米数控制在22800-22900米，脱脂分一包9200米。 |  |  | 否 | 否 | 8807 | 16
铬钝化 | JG1224070253 | JG1224070253 | 东方铬钝化750 | 合格 | 让步接收 | 乙 | 李澍 | 5282 | 5270 | 0.9977 | 7170 | 0.15 | 610 | 镀铬量80-100 | 白斑 辊印 条印 白条印 折印 | 30210011 | 光亮卷 | 0.15-SPCC | 30110011 | 铬钝化卷 | 0.15-SPCC |  | 10 | MO002141 | MO002141-001 | GDH001 | 铬钝化模板 | 5282 | 2024-07-28 | 2024-07-28 | 5 | 2024-07-28 21:52:05 | 2024-07-28 22:49:54 | 江苏东方九天新能源材料有限公司 | 264115 | 李澍 |  |  | 0.15 | 7150 | 610 | 1 | JG1224070253 |  | 1 | 白斑 辊印 条印 白条印 折印 | 是 | 是 | 57 | 1
铬钝化 | JG12240701641 | JG12240701641 | 东方铬钝化950 | 合格 | 合格品 | 乙 | 李志祥 | 2510 | 2515 | 1.002 | 4570 | 0.1 | 710 | / |  | 30210015 | 光亮卷 | 0.1-SPCC | 30110014 | 铬钝化卷 | 0.1-SPCC |  | 10 | MO002139 | MO002139-005 | GDH001 | 铬钝化模板 | 2510 | 2024-07-28 | 2024-07-28 | 5 | 2024-07-28 21:48:45 | 2024-07-28 22:43:40 | 江苏东方九天新能源材料有限公司 | 264105 | 李志祥 |  |  | 0.1 | 4620 | 710 | 1 | JG12240701641 |  | 1 | 色差 条印 | 是 | 是 | 55 | 5
最终退火 | 112447583-022 | 112447583-022 | 东方20# | 合格 | 让步接收 | 乙 | 陈国,李楷文,袁亚东,张天圣 | 4273 | 4273 | 1 | 2410 | 0.25 | 903 | 凌力电池:东方退火工艺：350℃/1.5h,460℃/1.5h,保1+8h,炉号镍带专用炉（11#、12#、13#、14#、16#），转东方1150平整 |  | 11060007 | 预镀镍基带 | 0.25*903-BDCK | 31310014 | 镍钝化卷 | 0.25-BDCK |  | 20 | MO001983 | MO001983-001 | NDH001 | 镍钝化模板 | 4315 | 2024-07-24 | 2024-07-30 | 3 | 2024-07-27 23:24:15 | 2024-07-28 22:22:04 | 江苏东方九天新能源材料有限公司 | 256235 | 刘忠于 | 刘忠于 |  | 0.25 | 2410 | 903 | 1 | 112447583-022 | 凌力电池（0.25*903）厚度公差0.24-0.26mm，表面里外半光，粗糙度0.7-1.1um，T3(HV0.2 130-150),镍层大于等于1.9mm/0.64um | 0 |  | 是 | 是 | 1503 | 1
最终退火 | DL002407004321 | DL00240700432 | 东方13# | 合格 | 让步接收 | 乙 | 陈国,李楷文,袁亚东,张天圣 | 1870 | 1870 | 1 | 1580 | 0.254 | 590 | 海金杜门：东方退火工艺：350℃/1.5h,460℃/1.5h,保1+8h,炉号镍带专用炉（11#、12#、13#、14#、16#），装炉最下面一包毛料,上面3包镍钝化卷，转光电850平整 |  | 20600002 | 镍钝化卷半成品 | 0.254-SPCC | 31310013 | 镍钝化卷 | 0.254-SPCC |  | 20 | MO001967 | MO001967-006-01 | NDH001 | 镍钝化模板 | 5525 | 2024-07-24 | 2024-07-25 | 5 | 2024-07-27 23:24:15 | 2024-07-28 22:22:04 | 江苏东方九天新能源材料有限公司 | 256016 | 刘忠于 | 刘忠于 |  | 0.254 | 1580 | 590 | 1 | DL002407004321 | 海金杜门(0.254*590)厚度±0.01，HV90-110,粗糙度0.075-0.5，镍层厚度≥1.9μM/0.38μM，东方退火 | 1 |  | 是 | 是 | 1622 | 6
最终退火 | DL002407004312 | DL00240700431 | 东方13# | 合格 | 让步接收 | 乙 | 陈国,李楷文,袁亚东,张天圣 | 1944 | 1944 | 1 | 1630 | 0.254 | 590 | 海金杜门：东方退火工艺：350℃/1.5h,460℃/1.5h,保1+8h,炉号镍带专用炉（11#、12#、13#、14#、16#），装炉最下面一包毛料,上面3包镍钝化卷，转光电850平整 |  | 20600002 | 镍钝化卷半成品 | 0.254-SPCC | 31310013 | 镍钝化卷 | 0.254-SPCC |  | 20 | MO001967 | MO001967-008-02 | NDH001 | 镍钝化模板 | 5760 | 2024-07-24 | 2024-07-25 | 5 | 2024-07-27 18:42:13 | 2024-07-28 22:21:43 | 江苏东方九天新能源材料有限公司 | 256059 | 刘忠于 | 刘忠于 |  | 0.254 | 1630 | 590 | 1 | DL002407004312 | 海金杜门(0.254*590)厚度±0.01，HV90-110,粗糙度0.075-0.5，镍层厚度≥1.9μM/0.38μM，东方退火 | 1 |  | 是 | 是 | 2073 | 8
最终退火 | DL002407001022 | DL00240700102 | 东方13# | 合格 | 让步接收 | 乙 | 陈国,李楷文,袁亚东,张天圣 | 1554 | 1554 | 1 | 1330 | 0.254 | 590 | 海金杜门：东方退火工艺：350℃/1.5h,460℃/1.5h,保1+8h,炉号镍带专用炉（11#、12#、13#、14#、16#），装炉最下面一包毛料,上面3包镍钝化卷，转光电850平整 |  | 20600002 | 镍钝化卷半成品 | 0.254-SPCC | 31310013 | 镍钝化卷 | 0.254-SPCC |  | 20 | MO001967 | MO001967-004-02 | NDH001 | 镍钝化模板 | 5150 | 2024-07-24 | 2024-07-25 | 5 | 2024-07-27 18:42:13 | 2024-07-28 22:21:43 | 江苏东方九天新能源材料有限公司 | 256014 | 刘忠于 | 刘忠于 |  | 0.254 | 1330 | 590 | 1 | DL002407001022 | 海金杜门(0.254*590)厚度±0.01，HV90-110,粗糙度0.075-0.5，镍层厚度≥1.9μM/0.38μM，东方退火 | 1 |  | 是 | 是 | 1878 | 4
最终退火 | DL002407004712 | DL00240700471 | 东方13# | 合格 | 让步接收 | 乙 | 陈国,李楷文,袁亚东,张天圣 | 1920 | 1920 | 1 | 1620 | 0.254 | 590 | 海金杜门：东方退火工艺：350℃/1.5h,460℃/1.5h,保1+8h,炉号镍带专用炉（11#、12#、13#、14#、16#），装炉最下面一包毛料,上面3包镍钝化卷，转光电850平整 |  | 20600002 | 镍钝化卷半成品 | 0.254-SPCC | 31310013 | 镍钝化卷 | 0.254-SPCC |  | 20 | MO001967 | MO001967-002-02 | NDH001 | 镍钝化模板 | 5730 | 2024-07-24 | 2024-07-25 | 5 | 2024-07-27 18:42:13 | 2024-07-28 22:21:43 | 江苏东方九天新能源材料有限公司 | 256011 | 刘忠于 | 刘忠于 |  | 0.254 | 1620 | 590 | 1 | DL002407004712 | 海金杜门(0.254*590)厚度±0.01，HV90-110,粗糙度0.075-0.5，镍层厚度≥1.9μM/0.38μM，东方退火 | 1 |  | 是 | 是 | 2151 | 2
最终退火 | DL1224070037 | DL1224070037 | 东方20# | 合格 |  | 乙 | 李楷文,袁亚东,张天圣 | 4240 | 4240 | 1 | 7970 | 0.13 | 533 | 浙江银轮：东方退火(590℃)，转850平整 |  | 20200003 | 小品种钢半成品 | 0.13-SPCC | 31010007 | 小品种钢卷 | 0.13-SPCC |  | 50 | MO002080 | MO002080-011 | XPZG001 | 小品种钢前处理模板 | 4240 | 2024-07-26 | 2024-08-05 | 3 | 2024-07-27 07:18:46 | 2024-07-28 22:21:17 | 江苏东方九天新能源材料有限公司 | 261539 | 刘忠于 | 刘忠于 |  | 0.13 | 7970 | 533 | 1 | DL1224070037 | 浙江银轮0.13*533：退火，平整两道工序。 |  |  | 否 | 否 | 2346 | 11
最终退火 | DL1224070040 | DL1224070040 | 东方20# | 合格 |  | 乙 | 李楷文,袁亚东,张天圣 | 4390 | 4390 | 1 | 8260 | 0.13 | 533 | 浙江银轮：东方退火(590℃)，转850平整 |  | 20200003 | 小品种钢半成品 | 0.13-SPCC | 31010007 | 小品种钢卷 | 0.13-SPCC |  | 50 | MO002080 | MO002080-009 | XPZG001 | 小品种钢前处理模板 | 4390 | 2024-07-26 | 2024-08-05 | 5 | 2024-07-27 07:18:46 | 2024-07-28 22:21:17 | 江苏东方九天新能源材料有限公司 | 261541 | 刘忠于 | 刘忠于 |  | 0.13 | 8260 | 533 | 1 | DL1224070040 | 浙江银轮0.13*533：退火，平整两道工序。 |  |  | 否 | 否 | 2347 | 9
最终退火 | DL1224070048 | DL1224070048 | 东方20# | 合格 |  | 乙 | 李楷文,袁亚东,张天圣 | 4350 | 4350 | 1 | 8190 | 0.13 | 533 | 浙江银轮：东方退火(590℃)，转850平整 |  | 20200003 | 小品种钢半成品 | 0.13-SPCC | 31010007 | 小品种钢卷 | 0.13-SPCC |  | 50 | MO002080 | MO002080-004 | XPZG001 | 小品种钢前处理模板 | 4350 | 2024-07-26 | 2024-08-05 | 5 | 2024-07-27 07:18:46 | 2024-07-28 22:21:17 | 江苏东方九天新能源材料有限公司 | 261554 | 刘忠于 | 刘忠于 |  | 0.13 | 8190 | 533 | 1 | DL1224070048 | 浙江银轮0.13*533：退火，平整两道工序。 |  |  | 否 | 否 | 2345 | 4
最终退火 | DL1224070054 | DL1224070054 | 东方20# | 合格 |  | 乙 | 李楷文,袁亚东,张天圣 | 4340 | 4340 | 1 | 8160 | 0.13 | 533 | 浙江银轮：东方退火(590℃)，转850平整 |  | 20200003 | 小品种钢半成品 | 0.13-SPCC | 31010007 | 小品种钢卷 | 0.13-SPCC |  | 50 | MO002080 | MO002080-001 | XPZG001 | 小品种钢前处理模板 | 4340 | 2024-07-26 | 2024-08-05 | 5 | 2024-07-27 07:18:46 | 2024-07-28 22:21:17 | 江苏东方九天新能源材料有限公司 | 261557 | 刘忠于 | 刘忠于 |  | 0.13 | 8160 | 533 | 1 | DL1224070054 | 浙江银轮0.13*533：退火，平整两道工序。 |  |  | 否 | 否 | 2345 | 1
最终退火 | JG12240704052 | JG1224070405 | 东方20# | 合格 |  | 乙 | 李楷文,袁亚东,张天圣 | 6905 | 6905 | 1 | 12800 | 0.1 | 710 | 退火（590℃） |  | 20100028 | 轧硬 | 0.4*710-SPCC | 30210015 | 光亮卷 | 0.1-SPCC |  | 50 | MO001804 | MO001804-005-02 | GLJ002 | 东方光亮卷前处理（0.4轧0.1mm) | 13815 | 2024-07-19 | 2024-08-03 | 5 | 2024-07-27 07:18:46 | 2024-07-28 22:21:17 | 江苏东方九天新能源材料有限公司 | 249261 | 刘忠于 | 刘忠于 |  | 0.1 | 12800 | 710 | 1 | JG12240704052 | 轧0.1；米数控制在25100-25200，脱脂平均分包 |  |  |  |  | 5648 | 5
最终退火 | DL1224070039 | DL1224070039 | 东方20# | 合格 |  | 乙 | 李楷文,袁亚东,张天圣 | 4330 | 4330 | 1 | 8160 | 0.13 | 533 | 浙江银轮：东方退火(590℃)，转850平整 |  | 20200003 | 小品种钢半成品 | 0.13-SPCC | 31010007 | 小品种钢卷 | 0.13-SPCC |  | 50 | MO002080 | MO002080-010 | XPZG001 | 小品种钢前处理模板 | 4330 | 2024-07-26 | 2024-08-05 | 5 | 2024-07-27 04:14:13 | 2024-07-28 22:20:55 | 江苏东方九天新能源材料有限公司 | 261540 | 刘忠于 | 刘忠于 |  | 0.13 | 8160 | 533 | 1 | DL1224070039 | 浙江银轮0.13*533：退火，平整两道工序。 |  |  | 否 | 否 | 2529 | 10
最终退火 | DL1224070043 | DL1224070043 | 东方20# | 合格 |  | 乙 | 李楷文,袁亚东,张天圣 | 4364 | 4364 | 1 | 8220 | 0.13 | 533 | 浙江银轮：东方退火(590℃)，转850平整 |  | 20200003 | 小品种钢半成品 | 0.13-SPCC | 31010007 | 小品种钢卷 | 0.13-SPCC |  | 50 | MO002080 | MO002080-007 | XPZG001 | 小品种钢前处理模板 | 4364 | 2024-07-26 | 2024-08-05 | 5 | 2024-07-27 04:14:13 | 2024-07-28 22:20:55 | 江苏东方九天新能源材料有限公司 | 261549 | 刘忠于 | 刘忠于 |  | 0.13 | 8220 | 533 | 1 | DL1224070043 | 浙江银轮0.13*533：退火，平整两道工序。 |  |  | 否 | 否 | 2528 | 7
最终退火 | DL1224070046 | DL1224070046 | 东方20# | 合格 |  | 乙 | 李楷文,袁亚东,张天圣 | 4370 | 4370 | 1 | 8230 | 0.13 | 533 | 浙江银轮：东方退火(590℃)，转850平整 |  | 20200003 | 小品种钢半成品 | 0.13-SPCC | 31010007 | 小品种钢卷 | 0.13-SPCC |  | 50 | MO002080 | MO002080-005 | XPZG001 | 小品种钢前处理模板 | 4370 | 2024-07-26 | 2024-08-05 | 5 | 2024-07-27 04:14:13 | 2024-07-28 22:20:55 | 江苏东方九天新能源材料有限公司 | 261553 | 刘忠于 | 刘忠于 |  | 0.13 | 8230 | 533 | 1 | DL1224070046 | 浙江银轮0.13*533：退火，平整两道工序。 |  |  | 否 | 否 | 2529 | 5
最终退火 | DL1224070049 | DL1224070049 | 东方20# | 合格 |  | 乙 | 李楷文,袁亚东,张天圣 | 4300 | 4300 | 1 | 8100 | 0.13 | 533 | 浙江银轮：东方退火(590℃)，转850平整 |  | 20200003 | 小品种钢半成品 | 0.13-SPCC | 31010007 | 小品种钢卷 | 0.13-SPCC |  | 50 | MO002080 | MO002080-003 | XPZG001 | 小品种钢前处理模板 | 4300 | 2024-07-26 | 2024-08-05 | 5 | 2024-07-27 04:14:13 | 2024-07-28 22:20:55 | 江苏东方九天新能源材料有限公司 | 261555 | 刘忠于 | 刘忠于 |  | 0.13 | 8100 | 533 | 1 | DL1224070049 | 浙江银轮0.13*533：退火，平整两道工序。 |  |  | 否 | 否 | 2569 | 3
最终退火 | JG12240704202 | JG1224070420 | 东方20# | 合格 |  | 乙 | 李楷文,袁亚东,张天圣 | 6740 | 6740 | 1 | 12700 | 0.1 | 710 | 退火（590℃） |  | 20100028 | 轧硬 | 0.4*710-SPCC | 30210015 | 光亮卷 | 0.1-SPCC |  | 50 | MO001803 | MO001803-003-02 | GLJ002 | 东方光亮卷前处理（0.4轧0.1mm) | 13490 | 2024-07-19 | 2024-08-03 | 3 | 2024-07-27 04:14:13 | 2024-07-28 22:20:55 | 江苏东方九天新能源材料有限公司 | 249246 | 刘忠于 | 刘忠于 |  | 0.1 | 12700 | 710 | 1 | JG12240704202 | 轧0.1；米数控制在24700-24800，脱脂平均分包 |  |  |  |  | 11726 | 3
分剪 | DL1224070026/16 | DL1224070026 | 东方分剪5# | 合格 | 合格品 | 乙 | 秦海波 | 0 | 320 |  | 0 | 0.762 | 80.5 | 分剪海金杜门：1：排刀规格 80.5MM*7C/8 海金杜门 SPCC 2:成品内孔φ400MM 成品外径φ750-1000MM 单托重量＜2T。厚度公差+/-0.01mm，宽度公差+0.3/-0mm |  | 31010073 | 小品种钢卷 | 0.762-SPCC | 31020098 | 小品种钢分切带 | 0.762-SPCC |  | 10 | MO002137 | MO002137-003-16 | FJ001 | 分剪模板 | 6130 | 2024-07-28 | 2024-07-28 | 5 | 2024-07-28 22:08:41 | 2024-07-28 22:09:29 | 江苏东方九天新能源材料有限公司 |  | 尹斌斌 |  | 1 | 0.762 | 0 | 80.5 | 1 | DL1224070026/16 | 分剪海金杜门：1：排刀规格 80.5MM*7C/8 海金杜门 SPCC 2:成品内孔φ400MM 成品外径φ750-1000MM 单托重量＜2T。厚度公差+/-0.01mm，宽度公差+0.3/-0mm | 1 |  | 是 | 是 | 1 | 3
分剪 | DL1224070026/15 | DL1224070026 | 东方分剪5# | 合格 | 合格品 | 乙 | 秦海波 | 0 | 362 |  | 0 | 0.762 | 80.5 | 分剪海金杜门：1：排刀规格 80.5MM*7C/8 海金杜门 SPCC 2:成品内孔φ400MM 成品外径φ750-1000MM 单托重量＜2T。厚度公差+/-0.01mm，宽度公差+0.3/-0mm |  | 31010073 | 小品种钢卷 | 0.762-SPCC | 31020098 | 小品种钢分切带 | 0.762-SPCC |  | 10 | MO002137 | MO002137-003-15 | FJ001 | 分剪模板 | 6130 | 2024-07-28 | 2024-07-28 | 5 | 2024-07-28 22:08:41 | 2024-07-28 22:09:29 | 江苏东方九天新能源材料有限公司 |  | 尹斌斌 |  | 1 | 0.762 | 0 | 80.5 | 1 | DL1224070026/15 | 分剪海金杜门：1：排刀规格 80.5MM*7C/8 海金杜门 SPCC 2:成品内孔φ400MM 成品外径φ750-1000MM 单托重量＜2T。厚度公差+/-0.01mm，宽度公差+0.3/-0mm | 1 |  | 是 | 是 | 1 | 3
分剪 | DL1224070026/14 | DL1224070026 | 东方分剪5# | 合格 | 合格品 | 乙 | 秦海波 | 0 | 365 |  | 0 | 0.762 | 80.5 | 分剪海金杜门：1：排刀规格 80.5MM*7C/8 海金杜门 SPCC 2:成品内孔φ400MM 成品外径φ750-1000MM 单托重量＜2T。厚度公差+/-0.01mm，宽度公差+0.3/-0mm |  | 31010073 | 小品种钢卷 | 0.762-SPCC | 31020098 | 小品种钢分切带 | 0.762-SPCC |  | 10 | MO002137 | MO002137-003-14 | FJ001 | 分剪模板 | 6130 | 2024-07-28 | 2024-07-28 | 5 | 2024-07-28 22:08:41 | 2024-07-28 22:09:29 | 江苏东方九天新能源材料有限公司 |  | 尹斌斌 |  | 1 | 0.762 | 0 | 80.5 | 1 | DL1224070026/14 | 分剪海金杜门：1：排刀规格 80.5MM*7C/8 海金杜门 SPCC 2:成品内孔φ400MM 成品外径φ750-1000MM 单托重量＜2T。厚度公差+/-0.01mm，宽度公差+0.3/-0mm | 1 |  | 是 | 是 | 1 | 3
分剪 | DL1224070026/13 | DL1224070026 | 东方分剪5# | 合格 | 合格品 | 乙 | 秦海波 | 0 | 366 |  | 0 | 0.762 | 80.5 | 分剪海金杜门：1：排刀规格 80.5MM*7C/8 海金杜门 SPCC 2:成品内孔φ400MM 成品外径φ750-1000MM 单托重量＜2T。厚度公差+/-0.01mm，宽度公差+0.3/-0mm |  | 31010073 | 小品种钢卷 | 0.762-SPCC | 31020098 | 小品种钢分切带 | 0.762-SPCC |  | 10 | MO002137 | MO002137-003-13 | FJ001 | 分剪模板 | 6130 | 2024-07-28 | 2024-07-28 | 5 | 2024-07-28 22:08:41 | 2024-07-28 22:09:29 | 江苏东方九天新能源材料有限公司 |  | 尹斌斌 |  | 1 | 0.762 | 0 | 80.5 | 1 | DL1224070026/13 | 分剪海金杜门：1：排刀规格 80.5MM*7C/8 海金杜门 SPCC 2:成品内孔φ400MM 成品外径φ750-1000MM 单托重量＜2T。厚度公差+/-0.01mm，宽度公差+0.3/-0mm | 1 |  | 是 | 是 | 1 | 3
分剪 | DL1224070026/12 | DL1224070026 | 东方分剪5# | 合格 | 合格品 | 乙 | 秦海波 | 0 | 367 |  | 0 | 0.762 | 80.5 | 分剪海金杜门：1：排刀规格 80.5MM*7C/8 海金杜门 SPCC 2:成品内孔φ400MM 成品外径φ750-1000MM 单托重量＜2T。厚度公差+/-0.01mm，宽度公差+0.3/-0mm |  | 31010073 | 小品种钢卷 | 0.762-SPCC | 31020098 | 小品种钢分切带 | 0.762-SPCC |  | 10 | MO002137 | MO002137-003-12 | FJ001 | 分剪模板 | 6130 | 2024-07-28 | 2024-07-28 | 5 | 2024-07-28 22:08:41 | 2024-07-28 22:09:29 | 江苏东方九天新能源材料有限公司 |  | 尹斌斌 |  | 1 | 0.762 | 0 | 80.5 | 1 | DL1224070026/12 | 分剪海金杜门：1：排刀规格 80.5MM*7C/8 海金杜门 SPCC 2:成品内孔φ400MM 成品外径φ750-1000MM 单托重量＜2T。厚度公差+/-0.01mm，宽度公差+0.3/-0mm | 1 |  | 是 | 是 | 1 | 3
分剪 | DL1224070026/11 | DL1224070026 | 东方分剪5# | 合格 | 合格品 | 乙 | 秦海波 | 0 | 367 |  | 0 | 0.762 | 80.5 | 分剪海金杜门：1：排刀规格 80.5MM*7C/8 海金杜门 SPCC 2:成品内孔φ400MM 成品外径φ750-1000MM 单托重量＜2T。厚度公差+/-0.01mm，宽度公差+0.3/-0mm |  | 31010073 | 小品种钢卷 | 0.762-SPCC | 31020098 | 小品种钢分切带 | 0.762-SPCC |  | 10 | MO002137 | MO002137-003-11 | FJ001 | 分剪模板 | 6130 | 2024-07-28 | 2024-07-28 | 5 | 2024-07-28 22:08:41 | 2024-07-28 22:09:29 | 江苏东方九天新能源材料有限公司 |  | 尹斌斌 |  | 1 | 0.762 | 0 | 80.5 | 1 | DL1224070026/11 | 分剪海金杜门：1：排刀规格 80.5MM*7C/8 海金杜门 SPCC 2:成品内孔φ400MM 成品外径φ750-1000MM 单托重量＜2T。厚度公差+/-0.01mm，宽度公差+0.3/-0mm | 1 |  | 是 | 是 | 1 | 3
分剪 | DL1224070026/10 | DL1224070026 | 东方分剪5# | 合格 | 合格品 | 乙 | 秦海波 | 0 | 367 |  | 0 | 0.762 | 80.5 | 分剪海金杜门：1：排刀规格 80.5MM*7C/8 海金杜门 SPCC 2:成品内孔φ400MM 成品外径φ750-1000MM 单托重量＜2T。厚度公差+/-0.01mm，宽度公差+0.3/-0mm |  | 31010073 | 小品种钢卷 | 0.762-SPCC | 31020098 | 小品种钢分切带 | 0.762-SPCC |  | 10 | MO002137 | MO002137-003-10 | FJ001 | 分剪模板 | 6130 | 2024-07-28 | 2024-07-28 | 5 | 2024-07-28 22:08:41 | 2024-07-28 22:09:28 | 江苏东方九天新能源材料有限公司 |  | 尹斌斌 |  | 1 | 0.762 | 0 | 80.5 | 1 | DL1224070026/10 | 分剪海金杜门：1：排刀规格 80.5MM*7C/8 海金杜门 SPCC 2:成品内孔φ400MM 成品外径φ750-1000MM 单托重量＜2T。厚度公差+/-0.01mm，宽度公差+0.3/-0mm | 1 |  | 是 | 是 | 1 | 3
分剪 | DL1224070026/9 | DL1224070026 | 东方分剪5# | 合格 | 合格品 | 乙 | 秦海波 | 0 | 367 |  | 0 | 0.762 | 80.5 | 分剪海金杜门：1：排刀规格 80.5MM*7C/8 海金杜门 SPCC 2:成品内孔φ400MM 成品外径φ750-1000MM 单托重量＜2T。厚度公差+/-0.01mm，宽度公差+0.3/-0mm |  | 31010073 | 小品种钢卷 | 0.762-SPCC | 31020098 | 小品种钢分切带 | 0.762-SPCC |  | 10 | MO002137 | MO002137-003-09 | FJ001 | 分剪模板 | 6130 | 2024-07-28 | 2024-07-28 | 5 | 2024-07-28 22:08:41 | 2024-07-28 22:09:28 | 江苏东方九天新能源材料有限公司 |  | 尹斌斌 |  | 1 | 0.762 | 0 | 80.5 | 1 | DL1224070026/9 | 分剪海金杜门：1：排刀规格 80.5MM*7C/8 海金杜门 SPCC 2:成品内孔φ400MM 成品外径φ750-1000MM 单托重量＜2T。厚度公差+/-0.01mm，宽度公差+0.3/-0mm | 1 |  | 是 | 是 | 1 | 3
分剪 | DL1224070026/8 | DL1224070026 | 东方分剪5# | 合格 | 合格品 | 乙 | 秦海波 | 0 | 377 |  | 0 | 0.762 | 80.5 | 分剪海金杜门：1：排刀规格 80.5MM*7C/8 海金杜门 SPCC 2:成品内孔φ400MM 成品外径φ750-1000MM 单托重量＜2T。厚度公差+/-0.01mm，宽度公差+0.3/-0mm |  | 31010073 | 小品种钢卷 | 0.762-SPCC | 31020098 | 小品种钢分切带 | 0.762-SPCC |  | 10 | MO002137 | MO002137-003-08 | FJ001 | 分剪模板 | 6130 | 2024-07-28 | 2024-07-28 | 5 | 2024-07-28 22:08:41 | 2024-07-28 22:09:28 | 江苏东方九天新能源材料有限公司 |  | 尹斌斌 |  | 1 | 0.762 | 0 | 80.5 | 1 | DL1224070026/8 | 分剪海金杜门：1：排刀规格 80.5MM*7C/8 海金杜门 SPCC 2:成品内孔φ400MM 成品外径φ750-1000MM 单托重量＜2T。厚度公差+/-0.01mm，宽度公差+0.3/-0mm | 1 |  | 是 | 是 | 1 | 3
分剪 | DL1224070026/7 | DL1224070026 | 东方分剪5# | 合格 | 合格品 | 乙 | 秦海波 | 0 | 379 |  | 0 | 0.762 | 80.5 | 分剪海金杜门：1：排刀规格 80.5MM*7C/8 海金杜门 SPCC 2:成品内孔φ400MM 成品外径φ750-1000MM 单托重量＜2T。厚度公差+/-0.01mm，宽度公差+0.3/-0mm |  | 31010073 | 小品种钢卷 | 0.762-SPCC | 31020098 | 小品种钢分切带 | 0.762-SPCC |  | 10 | MO002137 | MO002137-003-07 | FJ001 | 分剪模板 | 6130 | 2024-07-28 | 2024-07-28 | 5 | 2024-07-28 22:08:41 | 2024-07-28 22:09:28 | 江苏东方九天新能源材料有限公司 |  | 尹斌斌 |  | 1 | 0.762 | 0 | 80.5 | 1 | DL1224070026/7 | 分剪海金杜门：1：排刀规格 80.5MM*7C/8 海金杜门 SPCC 2:成品内孔φ400MM 成品外径φ750-1000MM 单托重量＜2T。厚度公差+/-0.01mm，宽度公差+0.3/-0mm | 1 |  | 是 | 是 | 1 | 3
分剪 | DL1224070026/6 | DL1224070026 | 东方分剪5# | 合格 | 合格品 | 乙 | 秦海波 | 0 | 382 |  | 0 | 0.762 | 80.5 | 分剪海金杜门：1：排刀规格 80.5MM*7C/8 海金杜门 SPCC 2:成品内孔φ400MM 成品外径φ750-1000MM 单托重量＜2T。厚度公差+/-0.01mm，宽度公差+0.3/-0mm |  | 31010073 | 小品种钢卷 | 0.762-SPCC | 31020098 | 小品种钢分切带 | 0.762-SPCC |  | 10 | MO002137 | MO002137-003-06 | FJ001 | 分剪模板 | 6130 | 2024-07-28 | 2024-07-28 | 5 | 2024-07-28 22:08:41 | 2024-07-28 22:09:28 | 江苏东方九天新能源材料有限公司 |  | 尹斌斌 |  | 1 | 0.762 | 0 | 80.5 | 1 | DL1224070026/6 | 分剪海金杜门：1：排刀规格 80.5MM*7C/8 海金杜门 SPCC 2:成品内孔φ400MM 成品外径φ750-1000MM 单托重量＜2T。厚度公差+/-0.01mm，宽度公差+0.3/-0mm | 1 |  | 是 | 是 | 1 | 3
分剪 | DL1224070026/5 | DL1224070026 | 东方分剪5# | 合格 | 合格品 | 乙 | 秦海波 | 0 | 383 |  | 0 | 0.762 | 80.5 | 分剪海金杜门：1：排刀规格 80.5MM*7C/8 海金杜门 SPCC 2:成品内孔φ400MM 成品外径φ750-1000MM 单托重量＜2T。厚度公差+/-0.01mm，宽度公差+0.3/-0mm |  | 31010073 | 小品种钢卷 | 0.762-SPCC | 31020098 | 小品种钢分切带 | 0.762-SPCC |  | 10 | MO002137 | MO002137-003-05 | FJ001 | 分剪模板 | 6130 | 2024-07-28 | 2024-07-28 | 5 | 2024-07-28 22:08:41 | 2024-07-28 22:09:28 | 江苏东方九天新能源材料有限公司 |  | 尹斌斌 |  | 1 | 0.762 | 0 | 80.5 | 1 | DL1224070026/5 | 分剪海金杜门：1：排刀规格 80.5MM*7C/8 海金杜门 SPCC 2:成品内孔φ400MM 成品外径φ750-1000MM 单托重量＜2T。厚度公差+/-0.01mm，宽度公差+0.3/-0mm | 1 |  | 是 | 是 | 1 | 3
分剪 | DL1224070026/4 | DL1224070026 | 东方分剪5# | 合格 | 合格品 | 乙 | 秦海波 | 0 | 381 |  | 0 | 0.762 | 80.5 | 分剪海金杜门：1：排刀规格 80.5MM*7C/8 海金杜门 SPCC 2:成品内孔φ400MM 成品外径φ750-1000MM 单托重量＜2T。厚度公差+/-0.01mm，宽度公差+0.3/-0mm |  | 31010073 | 小品种钢卷 | 0.762-SPCC | 31020098 | 小品种钢分切带 | 0.762-SPCC |  | 10 | MO002137 | MO002137-003-04 | FJ001 | 分剪模板 | 6130 | 2024-07-28 | 2024-07-28 | 5 | 2024-07-28 22:08:41 | 2024-07-28 22:09:28 | 江苏东方九天新能源材料有限公司 |  | 尹斌斌 |  | 1 | 0.762 | 0 | 80.5 | 1 | DL1224070026/4 | 分剪海金杜门：1：排刀规格 80.5MM*7C/8 海金杜门 SPCC 2:成品内孔φ400MM 成品外径φ750-1000MM 单托重量＜2T。厚度公差+/-0.01mm，宽度公差+0.3/-0mm | 1 |  | 是 | 是 | 1 | 3
分剪 | DL1224070026/3 | DL1224070026 | 东方分剪5# | 合格 | 合格品 | 乙 | 秦海波 | 0 | 381 |  | 0 | 0.762 | 80.5 | 分剪海金杜门：1：排刀规格 80.5MM*7C/8 海金杜门 SPCC 2:成品内孔φ400MM 成品外径φ750-1000MM 单托重量＜2T。厚度公差+/-0.01mm，宽度公差+0.3/-0mm |  | 31010073 | 小品种钢卷 | 0.762-SPCC | 31020098 | 小品种钢分切带 | 0.762-SPCC |  | 10 | MO002137 | MO002137-003-03 | FJ001 | 分剪模板 | 6130 | 2024-07-28 | 2024-07-28 | 5 | 2024-07-28 22:08:41 | 2024-07-28 22:09:28 | 江苏东方九天新能源材料有限公司 |  | 尹斌斌 |  | 1 | 0.762 | 0 | 80.5 | 1 | DL1224070026/3 | 分剪海金杜门：1：排刀规格 80.5MM*7C/8 海金杜门 SPCC 2:成品内孔φ400MM 成品外径φ750-1000MM 单托重量＜2T。厚度公差+/-0.01mm，宽度公差+0.3/-0mm | 1 |  | 是 | 是 | 1 | 3
分剪 | DL1224070026/2 | DL1224070026 | 东方分剪5# | 合格 | 合格品 | 乙 | 秦海波 | 0 | 382 |  | 0 | 0.762 | 80.5 | 分剪海金杜门：1：排刀规格 80.5MM*7C/8 海金杜门 SPCC 2:成品内孔φ400MM 成品外径φ750-1000MM 单托重量＜2T。厚度公差+/-0.01mm，宽度公差+0.3/-0mm |  | 31010073 | 小品种钢卷 | 0.762-SPCC | 31020098 | 小品种钢分切带 | 0.762-SPCC |  | 10 | MO002137 | MO002137-003-02 | FJ001 | 分剪模板 | 6130 | 2024-07-28 | 2024-07-28 | 5 | 2024-07-28 22:08:41 | 2024-07-28 22:09:28 | 江苏东方九天新能源材料有限公司 |  | 尹斌斌 |  | 1 | 0.762 | 0 | 80.5 | 1 | DL1224070026/2 | 分剪海金杜门：1：排刀规格 80.5MM*7C/8 海金杜门 SPCC 2:成品内孔φ400MM 成品外径φ750-1000MM 单托重量＜2T。厚度公差+/-0.01mm，宽度公差+0.3/-0mm | 1 |  | 是 | 是 | 1 | 3
分剪 | DL1224070026/1 | DL1224070026 | 东方分剪5# | 合格 | 合格品 | 乙 | 秦海波 | 0 | 382 |  | 0 | 0.762 | 80.5 | 分剪海金杜门：1：排刀规格 80.5MM*7C/8 海金杜门 SPCC 2:成品内孔φ400MM 成品外径φ750-1000MM 单托重量＜2T。厚度公差+/-0.01mm，宽度公差+0.3/-0mm |  | 31010073 | 小品种钢卷 | 0.762-SPCC | 31020098 | 小品种钢分切带 | 0.762-SPCC |  | 10 | MO002137 | MO002137-003-01 | FJ001 | 分剪模板 | 6130 | 2024-07-28 | 2024-07-28 | 5 | 2024-07-28 22:08:41 | 2024-07-28 22:09:28 | 江苏东方九天新能源材料有限公司 |  | 尹斌斌 |  | 1 | 0.762 | 0 | 80.5 | 1 | DL1224070026/1 | 分剪海金杜门：1：排刀规格 80.5MM*7C/8 海金杜门 SPCC 2:成品内孔φ400MM 成品外径φ750-1000MM 单托重量＜2T。厚度公差+/-0.01mm，宽度公差+0.3/-0mm | 1 |  | 是 | 是 | 1 | 3
铬钝化 | JG12240701863 | JG1224070186 | 东方铬钝化750 | 合格 | 让步接收 | 乙 | 李澍 | 1750 | 1750 | 1 | 2400 | 0.15 | 610 | 镀铬量80-100 | 250米操580mm孔洞0.11平方毫米 | 30210011 | 光亮卷 | 0.15-SPCC | 30110011 | 铬钝化卷 | 0.15-SPCC |  | 10 | MO002141 | MO002141-003-03 | GDH001 | 铬钝化模板 | 5280 | 2024-07-28 | 2024-07-28 | 5 | 2024-07-28 21:32:26 | 2024-07-28 21:51:37 | 江苏东方九天新能源材料有限公司 |  | 李澍 |  | 1 | 0.15 | 2400 | 610 | 1 | JG12240701863 |  | 1 | 250米操580大小0.11 | 是 | 是 | 25 | 3
铬钝化 | JG12240701862 | JG1224070186 | 东方铬钝化750 | 合格 | 合格品 | 乙 | 李澍 | 1758 | 1758 | 1 | 2400 | 0.15 | 610 | 镀铬量80-100 |  | 30210011 | 光亮卷 | 0.15-SPCC | 30110011 | 铬钝化卷 | 0.15-SPCC |  | 10 | MO002141 | MO002141-003-02 | GDH001 | 铬钝化模板 | 5280 | 2024-07-28 | 2024-07-28 | 5 | 2024-07-28 21:32:26 | 2024-07-28 21:51:37 | 江苏东方九天新能源材料有限公司 |  | 李澍 |  | 1 | 0.15 | 2400 | 610 | 1 | JG12240701862 |  | 1 |  | 是 | 是 | 25 | 3
铬钝化 | JG12240701861 | JG1224070186 | 东方铬钝化750 | 合格 | 合格品 | 乙 | 李澍 | 1758 | 1758 | 1 | 2400 | 0.15 | 610 | 镀铬量80-100 |  | 30210011 | 光亮卷 | 0.15-SPCC | 30110011 | 铬钝化卷 | 0.15-SPCC |  | 10 | MO002141 | MO002141-003-01 | GDH001 | 铬钝化模板 | 5280 | 2024-07-28 | 2024-07-28 | 5 | 2024-07-28 21:32:26 | 2024-07-28 21:51:37 | 江苏东方九天新能源材料有限公司 |  | 李澍 |  | 1 | 0.15 | 2400 | 610 | 1 | JG12240701861 |  | 1 |  | 是 | 是 | 25 | 3
铬钝化 | JG12240701311 | JG12240701311 | 东方铬钝化950 | 合格 | 让步接收 | 乙 | 李志祥 | 2462 | 2463 | 1.0004 | 4470 | 0.1 | 710 | / | 1994米操89MM孔洞0.18平方毫米 | 30210015 | 光亮卷 | 0.1-SPCC | 30110014 | 铬钝化卷 | 0.1-SPCC |  | 10 | MO002139 | MO002139-003 | GDH001 | 铬钝化模板 | 2462 | 2024-07-28 | 2024-07-28 | 5 | 2024-07-28 21:47:34 | 2024-07-28 21:48:18 | 江苏东方九天新能源材料有限公司 | 264094 | 李志祥 |  |  | 0.1 | 4490 | 710 | 1 | JG12240701311 |  | 1 | 1994米孔洞大小0.18操89 色差 | 是 | 是 | 1 | 3
铬钝化 | JG1224070242 | JG1224070242 | 东方铬钝化750 | 合格 | 让步接收 | 甲 | 孙锋 | 5136 | 5129 | 0.9986 | 7220 | 0.15 | 610 | 镀铬量80-100 | 来料板面色差，辊印，振纹，白斑，亮斑点 | 30210011 | 光亮卷 | 0.15-SPCC | 30110011 | 铬钝化卷 | 0.15-SPCC |  | 10 | MO002141 | MO002141-004 | GDH001 | 铬钝化模板 | 5136 | 2024-07-28 | 2024-07-28 | 5 | 2024-07-28 20:10:25 | 2024-07-28 21:31:32 | 江苏东方九天新能源材料有限公司 | 264114 | 倪兵 |  |  | 0.15 | 7160 | 610 | 1 | JG1224070242 |  | 1 | 来料板面色差，辊印，振纹，白斑，亮斑点 | 是 | 是 | 81 | 4
最终冷轧 | JG12240704162 | JG1224070416 | 东方850轧机 | 合格 | 合格品 | 乙 | 杨海鹏 | 5570 | 5570 | 1 | 10280 | 0.1 | 710 | 850轧机普光辊(Ra0.4-0.6μm)轧制0.1mm(0.4-0.25-0.15-0.115-0.1) |  | 20100028 | 轧硬 | 0.4*710-SPCC | 30210015 | 光亮卷 | 0.1-SPCC |  | 30 | MO001801 | MO001801-003-02 | GLJ002 | 东方光亮卷前处理（0.4轧0.1mm) | 13030 | 2024-07-19 | 2024-08-03 | 5 | 2024-07-28 21:19:43 | 2024-07-28 21:21:31 | 江苏东方九天新能源材料有限公司 |  | 杨海鹏 |  | 1 | 0.1 | 10280 | 710 | 1 | JG12240704162 | 轧0.1；米数控制在23700-23800，脱脂分一包10500米 |  |  |  |  | 3238 | 3
最终冷轧 | JG12240704161 | JG1224070416 | 东方850轧机 | 合格 | 合格品 | 乙 | 杨海鹏 | 6460 | 6460 | 1 | 12160 | 0.1 | 710 | 850轧机普光辊(Ra0.4-0.6μm)轧制0.1mm(0.4-0.25-0.15-0.115-0.1) |  | 20100028 | 轧硬 | 0.4*710-SPCC | 30210015 | 光亮卷 | 0.1-SPCC |  | 30 | MO001801 | MO001801-003-01 | GLJ002 | 东方光亮卷前处理（0.4轧0.1mm) | 13030 | 2024-07-19 | 2024-08-03 | 5 | 2024-07-28 21:19:43 | 2024-07-28 21:21:31 | 江苏东方九天新能源材料有限公司 |  | 杨海鹏 |  | 1 | 0.1 | 12160 | 710 | 1 | JG12240704161 | 轧0.1；米数控制在23700-23800，脱脂分一包10500米 |  |  |  |  | 3238 | 3
铬钝化 | JG12240701472 | JG1224070147 | 东方铬钝化950 | 合格 | 合格品 | 甲 | 韩康 | 4001 | 4001 | 1 | 4810 | 0.15 | 710 | / |  | 30210011 | 光亮卷 | 0.15-SPCC | 30110011 | 铬钝化卷 | 0.15-SPCC |  | 10 | MO002140 | MO002140-002-02 | GDH001 | 铬钝化模板 | 7980 | 2024-07-28 | 2024-07-28 | 5 | 2024-07-28 20:15:51 | 2024-07-28 21:18:29 | 江苏东方九天新能源材料有限公司 |  | 孙槐兵 |  | 1 | 0.15 | 4810 | 710 | 1 | JG12240701472 |  | 1 |  | 是 | 是 | 94 | 2
铬钝化 | JG12240701471 | JG1224070147 | 东方铬钝化950 | 合格 | 合格品 | 甲 | 韩康 | 3993 | 3993 | 1 | 4800 | 0.15 | 710 | / |  | 30210011 | 光亮卷 | 0.15-SPCC | 30110011 | 铬钝化卷 | 0.15-SPCC |  | 10 | MO002140 | MO002140-002-01 | GDH001 | 铬钝化模板 | 7980 | 2024-07-28 | 2024-07-28 | 5 | 2024-07-28 20:15:51 | 2024-07-28 21:18:29 | 江苏东方九天新能源材料有限公司 |  | 孙槐兵 |  | 1 | 0.15 | 4800 | 710 | 1 | JG12240701471 |  | 1 |  | 是 | 是 | 94 | 2
最终退火 | JG12240703642 | JG12240703642 | 东方20# | 合格 |  | 甲 | 吴双勇 | 7755 | 7755 | 1 | 13660 | 0.1 | 760 | 退火（590℃） |  | 20500021 | 光亮卷半成品 | 0.4-SPCC | 30210015 | 光亮卷 | 0.1-SPCC |  | 50 | MO001873 | MO001873-001 | GLJ002 | 东方光亮卷前处理（0.4轧0.1mm) | 8460 | 2024-07-22 | 2024-08-01 | 5 | 2024-07-26 10:27:13 | 2024-07-28 20:47:22 | 江苏东方九天新能源材料有限公司 | 244128 | 刘忠于 | 刘忠于 |  | 0.1 | 13660 | 760 | 1 | JG12240703642 | 已退火，轧0.1，米数控制在14400-14500米 |  |  | 否 | 否 | 3505 | 1
一次脱脂 | JG1224070335 | JG1224070335 | 东方950脱脂2# | 合格 | 合格品 | 乙 | 何晓健,张东兵 | 13490 | 13490 | 1 | 5790 | 0.4 | 760 | 脱脂（950-2） |  | 20100142 | 轧硬 | 0.4*760-SPCC | 30210015 | 光亮卷 | 0.1-SPCC |  | 10 | MO001991 | MO001991-005 | GLJ002 | 东方光亮卷前处理（0.4轧0.1mm) | 13490 | 2024-07-24 | 2024-08-15 | 3 | 2024-07-28 20:36:56 | 2024-07-28 20:37:33 | 江苏东方九天新能源材料有限公司 | 256369 | 何晓健 |  |  | 0.4 | 5790 | 760 | 1 | JG1224070335 | 轧0.1，米数控制在22800-22900米，脱脂分一包9200米。 |  |  | 否 | 否 | 4008 | 5
最终冷轧 | DU6524070006 | DU6524070006 | 东方650轧机 | 合格 | 合格品 | 乙 | 朱明 | 8100 | 8000 | 0.9877 | 2163 | 0.73 | 625 | 南通光阳SK85：650轧机用普光辊Ra0.15-0.25μm轧制最后一道用超光辊Ra<0.1μm轧制0.73mm（1.06-0.93-0.77-0.73）厚度公差：0.73-0.735mm，HV230-250，粗糙度Ra≤0.1，成品在南边卸料，合格转750平整 |  | 11050005 | 优钢原料 | 2.5-SK85 | 31110015 | 优钢卷 | 0.73-SK85 |  | 60 | MO001290 | MO001290-003 | YG001 | 优钢前处理模板 | 9275 | 2024-07-06 | 2024-07-28 | 5 | 2024-07-28 20:19:56 | 2024-07-28 20:20:50 | 江苏东方九天新能源材料有限公司 | 209020 | 朱明 |  |  | 1.06 | 1540 | 625 | 1 | DU6524070006 | 南通光阳：（0.73*625）厚度+0.005--0.01MM，HV230-250,粗糙度小于0.1μM |  |  | 否 | 否 | 20224 | 3
铬钝化 | JG12240701832 | JG12240701832 | 东方铬钝化950 | 合格 | 合格品 | 甲 | 韩康 | 2486 | 2481 | 0.998 | 4530 | 0.1 | 710 | / |  | 30210015 | 光亮卷 | 0.1-SPCC | 30110014 | 铬钝化卷 | 0.1-SPCC |  | 10 | MO002139 | MO002139-002 | GDH001 | 铬钝化模板 | 2486 | 2024-07-28 | 2024-07-28 | 5 | 2024-07-28 20:03:22 | 2024-07-28 20:13:03 | 江苏东方九天新能源材料有限公司 | 264093 | 孙槐兵 |  |  | 0.1 | 4540 | 710 | 1 | JG12240701832 |  | 1 |  | 是 | 是 | 10 | 2
铬钝化 | JG122407020022 | JG12240702002 | 东方铬钝化750 | 其他入库 |  | 甲 | 孙锋 | 1294 | 1294 | 1 | 2780 | 0.1 | 610 | / | S双边浪(因来料版型差，钝化后打皱，退平整) | 30210015 | 光亮卷 | 0.1-SPCC | 30110014 | 铬钝化卷 | 0.1-SPCC |  | 10 | MO002142 | MO002142-001-02 | GDH001 | 铬钝化模板 | 2090 | 2024-07-28 | 2024-07-28 | 3 | 2024-07-28 19:47:38 | 2024-07-28 20:09:57 | 江苏东方九天新能源材料有限公司 |  | 倪兵 |  | 1 | 0.1 | 2780 | 610 | 1 | JG122407020022 |  | 1 | S双边浪(因来料版型差，钝化后打皱，退平整) | 处理中 |  | 66 | 1
铬钝化 | JG122407020021 | JG12240702002 | 东方铬钝化750 | 其他入库 | 报废品 | 甲 | 孙锋 | 796 | 796 | 1 | 1740 | 0.1 | 610 | / | Z折皱(来料版型差，钝化后打皱，报废约1740米) | 30210015 | 光亮卷 | 0.1-SPCC | 30110014 | 铬钝化卷 | 0.1-SPCC |  | 10 | MO002142 | MO002142-001-01 | GDH001 | 铬钝化模板 | 2090 | 2024-07-28 | 2024-07-28 | 3 | 2024-07-28 19:47:38 | 2024-07-28 20:09:57 | 江苏东方九天新能源材料有限公司 |  | 倪兵 |  | 1 | 0.1 | 1740 | 610 | 1 | JG122407020021 |  | 1 | Z折皱(来料版型差，钝化后打皱，报废约1740米) | 是 | 是 | 66 | 1
铬钝化 | JG12240701192 | JG12240701192 | 东方铬钝化950 | 合格 | 合格品 | 甲 | 韩康 | 2480 | 2475 | 0.998 | 4520 | 0.1 | 710 | / |  | 30210015 | 光亮卷 | 0.1-SPCC | 30110014 | 铬钝化卷 | 0.1-SPCC |  | 10 | MO002139 | MO002139-001 | GDH001 | 铬钝化模板 | 2480 | 2024-07-28 | 2024-07-28 | 5 | 2024-07-28 19:19:03 | 2024-07-28 19:25:49 | 江苏东方九天新能源材料有限公司 | 264090 | 孙槐兵 |  |  | 0.1 | 4570 | 710 | 1 | JG12240701192 |  | 1 |  | 是 | 是 | 6 | 1
最终冷轧 | DU6524070001 | DU6524070001 | 东方650轧机 | 合格 | 合格品 | 乙 | 刘爱民 | 8590 | 8490 | 0.9884 | 2000 | 0.825 | 625 | 南通光阳SK85：650轧机用普光辊Ra0.15-0.25μm轧制最后一道用超光辊Ra<0.1μm轧制0.825mm（1.2-1.05-0.87-0.825）厚度公差：0.825-0.83mm，HV230-250，粗糙度Ra≤0.1μm，成品在南边卸料，合格转750平整 |  | 11050005 | 优钢原料 | 2.5-SK85 | 31110018 | 优钢卷 | 0.825-SK85 |  | 60 | MO001283 | MO001283-001 | YG001 | 优钢前处理模板 | 9355 | 2024-07-06 | 2024-07-28 | 5 | 2024-07-28 19:04:58 | 2024-07-28 19:05:32 | 江苏东方九天新能源材料有限公司 | 208949 | 刘爱民 |  |  | 1.2 | 1430 | 625 | 1 | DU6524070001 | 南通光阳：（0.825*625）厚度+0.005/-0.01MM，HV230-250,粗糙度小于0.1μM |  |  | 否 | 否 | 13263 | 1
铬钝化 | JG12240701581 | JG12240701581 | 东方铬钝化950 | 合格 | 合格品 | 甲 | 韩康 | 4222 | 4225 | 1.0007 | 5200 | 0.145 | 710 | / |  | 30210008 | 光亮卷 | 0.145-SPCC | 30110008 | 铬钝化卷 | 0.145-SPCC |  | 10 | MO002140 | MO002140-001 | GDH001 | 铬钝化模板 | 4222 | 2024-07-28 | 2024-07-28 | 5 | 2024-07-28 18:42:10 | 2024-07-28 18:42:36 | 江苏东方九天新能源材料有限公司 | 264110 | 孙槐兵 |  |  | 0.145 | 5240 | 710 | 1 | JG12240701581 |  | 1 |  | 是 | 是 | 0 | 1
分剪 | DL1224070025/16 | DL1224070025 | 东方分剪5# | 合格 | 合格品 | 乙 | 尹斌斌 | 0 | 357 |  | 0 | 0.762 | 80.5 | 分剪海金杜门：1：排刀规格 80.5MM*7C/8 海金杜门 SPCC 2:成品内孔φ400MM 成品外径φ750-1000MM 单托重量＜2T。厚度公差+/-0.01mm，宽度公差+0.3/-0mm |  | 31010073 | 小品种钢卷 | 0.762-SPCC | 31020098 | 小品种钢分切带 | 0.762-SPCC |  | 10 | MO002119 | MO002119-002-16 | FJ001 | 分剪模板 | 6250 | 2024-07-27 | 2024-07-27 | 5 | 2024-07-28 18:10:33 | 2024-07-28 18:11:15 | 江苏东方九天新能源材料有限公司 |  | 尹斌斌 |  | 1 | 0.762 | 0 | 80.5 | 1 | DL1224070025/16 | 分剪海金杜门：1：排刀规格 80.5MM*7C/8 海金杜门 SPCC 2:成品内孔φ400MM 成品外径φ750-1000MM 单托重量＜2T。厚度公差+/-0.01mm，宽度公差+0.3/-0mm | 1 |  | 是 | 是 | 1 | 2
分剪 | DL1224070025/15 | DL1224070025 | 东方分剪5# | 合格 | 合格品 | 乙 | 尹斌斌 | 0 | 366 |  | 0 | 0.762 | 80.5 | 分剪海金杜门：1：排刀规格 80.5MM*7C/8 海金杜门 SPCC 2:成品内孔φ400MM 成品外径φ750-1000MM 单托重量＜2T。厚度公差+/-0.01mm，宽度公差+0.3/-0mm |  | 31010073 | 小品种钢卷 | 0.762-SPCC | 31020098 | 小品种钢分切带 | 0.762-SPCC |  | 10 | MO002119 | MO002119-002-15 | FJ001 | 分剪模板 | 6250 | 2024-07-27 | 2024-07-27 | 5 | 2024-07-28 18:10:33 | 2024-07-28 18:11:15 | 江苏东方九天新能源材料有限公司 |  | 尹斌斌 |  | 1 | 0.762 | 0 | 80.5 | 1 | DL1224070025/15 | 分剪海金杜门：1：排刀规格 80.5MM*7C/8 海金杜门 SPCC 2:成品内孔φ400MM 成品外径φ750-1000MM 单托重量＜2T。厚度公差+/-0.01mm，宽度公差+0.3/-0mm | 1 |  | 是 | 是 | 1 | 2
分剪 | DL1224070025/14 | DL1224070025 | 东方分剪5# | 合格 | 合格品 | 乙 | 尹斌斌 | 0 | 369 |  | 0 | 0.762 | 80.5 | 分剪海金杜门：1：排刀规格 80.5MM*7C/8 海金杜门 SPCC 2:成品内孔φ400MM 成品外径φ750-1000MM 单托重量＜2T。厚度公差+/-0.01mm，宽度公差+0.3/-0mm |  | 31010073 | 小品种钢卷 | 0.762-SPCC | 31020098 | 小品种钢分切带 | 0.762-SPCC |  | 10 | MO002119 | MO002119-002-14 | FJ001 | 分剪模板 | 6250 | 2024-07-27 | 2024-07-27 | 5 | 2024-07-28 18:10:33 | 2024-07-28 18:11:15 | 江苏东方九天新能源材料有限公司 |  | 尹斌斌 |  | 1 | 0.762 | 0 | 80.5 | 1 | DL1224070025/14 | 分剪海金杜门：1：排刀规格 80.5MM*7C/8 海金杜门 SPCC 2:成品内孔φ400MM 成品外径φ750-1000MM 单托重量＜2T。厚度公差+/-0.01mm，宽度公差+0.3/-0mm | 1 |  | 是 | 是 | 1 | 2
分剪 | DL1224070025/13 | DL1224070025 | 东方分剪5# | 合格 | 合格品 | 乙 | 尹斌斌 | 0 | 371 |  | 0 | 0.762 | 80.5 | 分剪海金杜门：1：排刀规格 80.5MM*7C/8 海金杜门 SPCC 2:成品内孔φ400MM 成品外径φ750-1000MM 单托重量＜2T。厚度公差+/-0.01mm，宽度公差+0.3/-0mm |  | 31010073 | 小品种钢卷 | 0.762-SPCC | 31020098 | 小品种钢分切带 | 0.762-SPCC |  | 10 | MO002119 | MO002119-002-13 | FJ001 | 分剪模板 | 6250 | 2024-07-27 | 2024-07-27 | 5 | 2024-07-28 18:10:33 | 2024-07-28 18:11:15 | 江苏东方九天新能源材料有限公司 |  | 尹斌斌 |  | 1 | 0.762 | 0 | 80.5 | 1 | DL1224070025/13 | 分剪海金杜门：1：排刀规格 80.5MM*7C/8 海金杜门 SPCC 2:成品内孔φ400MM 成品外径φ750-1000MM 单托重量＜2T。厚度公差+/-0.01mm，宽度公差+0.3/-0mm | 1 |  | 是 | 是 | 1 | 2
分剪 | DL1224070025/12 | DL1224070025 | 东方分剪5# | 合格 | 合格品 | 乙 | 尹斌斌 | 0 | 373 |  | 0 | 0.762 | 80.5 | 分剪海金杜门：1：排刀规格 80.5MM*7C/8 海金杜门 SPCC 2:成品内孔φ400MM 成品外径φ750-1000MM 单托重量＜2T。厚度公差+/-0.01mm，宽度公差+0.3/-0mm |  | 31010073 | 小品种钢卷 | 0.762-SPCC | 31020098 | 小品种钢分切带 | 0.762-SPCC |  | 10 | MO002119 | MO002119-002-12 | FJ001 | 分剪模板 | 6250 | 2024-07-27 | 2024-07-27 | 5 | 2024-07-28 18:10:33 | 2024-07-28 18:11:15 | 江苏东方九天新能源材料有限公司 |  | 尹斌斌 |  | 1 | 0.762 | 0 | 80.5 | 1 | DL1224070025/12 | 分剪海金杜门：1：排刀规格 80.5MM*7C/8 海金杜门 SPCC 2:成品内孔φ400MM 成品外径φ750-1000MM 单托重量＜2T。厚度公差+/-0.01mm，宽度公差+0.3/-0mm | 1 |  | 是 | 是 | 1 | 2
分剪 | DL1224070025/11 | DL1224070025 | 东方分剪5# | 合格 | 合格品 | 乙 | 尹斌斌 | 0 | 370 |  | 0 | 0.762 | 80.5 | 分剪海金杜门：1：排刀规格 80.5MM*7C/8 海金杜门 SPCC 2:成品内孔φ400MM 成品外径φ750-1000MM 单托重量＜2T。厚度公差+/-0.01mm，宽度公差+0.3/-0mm |  | 31010073 | 小品种钢卷 | 0.762-SPCC | 31020098 | 小品种钢分切带 | 0.762-SPCC |  | 10 | MO002119 | MO002119-002-11 | FJ001 | 分剪模板 | 6250 | 2024-07-27 | 2024-07-27 | 5 | 2024-07-28 18:10:33 | 2024-07-28 18:11:15 | 江苏东方九天新能源材料有限公司 |  | 尹斌斌 |  | 1 | 0.762 | 0 | 80.5 | 1 | DL1224070025/11 | 分剪海金杜门：1：排刀规格 80.5MM*7C/8 海金杜门 SPCC 2:成品内孔φ400MM 成品外径φ750-1000MM 单托重量＜2T。厚度公差+/-0.01mm，宽度公差+0.3/-0mm | 1 |  | 是 | 是 | 1 | 2
分剪 | DL1224070025/10 | DL1224070025 | 东方分剪5# | 合格 | 合格品 | 乙 | 尹斌斌 | 0 | 371 |  | 0 | 0.762 | 80.5 | 分剪海金杜门：1：排刀规格 80.5MM*7C/8 海金杜门 SPCC 2:成品内孔φ400MM 成品外径φ750-1000MM 单托重量＜2T。厚度公差+/-0.01mm，宽度公差+0.3/-0mm |  | 31010073 | 小品种钢卷 | 0.762-SPCC | 31020098 | 小品种钢分切带 | 0.762-SPCC |  | 10 | MO002119 | MO002119-002-10 | FJ001 | 分剪模板 | 6250 | 2024-07-27 | 2024-07-27 | 5 | 2024-07-28 18:10:33 | 2024-07-28 18:11:15 | 江苏东方九天新能源材料有限公司 |  | 尹斌斌 |  | 1 | 0.762 | 0 | 80.5 | 1 | DL1224070025/10 | 分剪海金杜门：1：排刀规格 80.5MM*7C/8 海金杜门 SPCC 2:成品内孔φ400MM 成品外径φ750-1000MM 单托重量＜2T。厚度公差+/-0.01mm，宽度公差+0.3/-0mm | 1 |  | 是 | 是 | 1 | 2
分剪 | DL1224070025/9 | DL1224070025 | 东方分剪5# | 合格 | 合格品 | 乙 | 尹斌斌 | 0 | 373 |  | 0 | 0.762 | 80.5 | 分剪海金杜门：1：排刀规格 80.5MM*7C/8 海金杜门 SPCC 2:成品内孔φ400MM 成品外径φ750-1000MM 单托重量＜2T。厚度公差+/-0.01mm，宽度公差+0.3/-0mm |  | 31010073 | 小品种钢卷 | 0.762-SPCC | 31020098 | 小品种钢分切带 | 0.762-SPCC |  | 10 | MO002119 | MO002119-002-09 | FJ001 | 分剪模板 | 6250 | 2024-07-27 | 2024-07-27 | 5 | 2024-07-28 18:10:33 | 2024-07-28 18:11:15 | 江苏东方九天新能源材料有限公司 |  | 尹斌斌 |  | 1 | 0.762 | 0 | 80.5 | 1 | DL1224070025/9 | 分剪海金杜门：1：排刀规格 80.5MM*7C/8 海金杜门 SPCC 2:成品内孔φ400MM 成品外径φ750-1000MM 单托重量＜2T。厚度公差+/-0.01mm，宽度公差+0.3/-0mm | 1 |  | 是 | 是 | 1 | 2
分剪 | DL1224070025/8 | DL1224070025 | 东方分剪5# | 合格 | 合格品 | 乙 | 尹斌斌 | 0 | 382 |  | 0 | 0.762 | 80.5 | 分剪海金杜门：1：排刀规格 80.5MM*7C/8 海金杜门 SPCC 2:成品内孔φ400MM 成品外径φ750-1000MM 单托重量＜2T。厚度公差+/-0.01mm，宽度公差+0.3/-0mm |  | 31010073 | 小品种钢卷 | 0.762-SPCC | 31020098 | 小品种钢分切带 | 0.762-SPCC |  | 10 | MO002119 | MO002119-002-08 | FJ001 | 分剪模板 | 6250 | 2024-07-27 | 2024-07-27 | 5 | 2024-07-28 18:10:33 | 2024-07-28 18:11:15 | 江苏东方九天新能源材料有限公司 |  | 尹斌斌 |  | 1 | 0.762 | 0 | 80.5 | 1 | DL1224070025/8 | 分剪海金杜门：1：排刀规格 80.5MM*7C/8 海金杜门 SPCC 2:成品内孔φ400MM 成品外径φ750-1000MM 单托重量＜2T。厚度公差+/-0.01mm，宽度公差+0.3/-0mm | 1 |  | 是 | 是 | 1 | 2
分剪 | DL1224070025/7 | DL1224070025 | 东方分剪5# | 合格 | 合格品 | 乙 | 尹斌斌 | 0 | 386 |  | 0 | 0.762 | 80.5 | 分剪海金杜门：1：排刀规格 80.5MM*7C/8 海金杜门 SPCC 2:成品内孔φ400MM 成品外径φ750-1000MM 单托重量＜2T。厚度公差+/-0.01mm，宽度公差+0.3/-0mm |  | 31010073 | 小品种钢卷 | 0.762-SPCC | 31020098 | 小品种钢分切带 | 0.762-SPCC |  | 10 | MO002119 | MO002119-002-07 | FJ001 | 分剪模板 | 6250 | 2024-07-27 | 2024-07-27 | 5 | 2024-07-28 18:10:33 | 2024-07-28 18:11:15 | 江苏东方九天新能源材料有限公司 |  | 尹斌斌 |  | 1 | 0.762 | 0 | 80.5 | 1 | DL1224070025/7 | 分剪海金杜门：1：排刀规格 80.5MM*7C/8 海金杜门 SPCC 2:成品内孔φ400MM 成品外径φ750-1000MM 单托重量＜2T。厚度公差+/-0.01mm，宽度公差+0.3/-0mm | 1 |  | 是 | 是 | 1 | 2
分剪 | DL1224070025/6 | DL1224070025 | 东方分剪5# | 合格 | 合格品 | 乙 | 尹斌斌 | 0 | 390 |  | 0 | 0.762 | 80.5 | 分剪海金杜门：1：排刀规格 80.5MM*7C/8 海金杜门 SPCC 2:成品内孔φ400MM 成品外径φ750-1000MM 单托重量＜2T。厚度公差+/-0.01mm，宽度公差+0.3/-0mm |  | 31010073 | 小品种钢卷 | 0.762-SPCC | 31020098 | 小品种钢分切带 | 0.762-SPCC |  | 10 | MO002119 | MO002119-002-06 | FJ001 | 分剪模板 | 6250 | 2024-07-27 | 2024-07-27 | 5 | 2024-07-28 18:10:33 | 2024-07-28 18:11:15 | 江苏东方九天新能源材料有限公司 |  | 尹斌斌 |  | 1 | 0.762 | 0 | 80.5 | 1 | DL1224070025/6 | 分剪海金杜门：1：排刀规格 80.5MM*7C/8 海金杜门 SPCC 2:成品内孔φ400MM 成品外径φ750-1000MM 单托重量＜2T。厚度公差+/-0.01mm，宽度公差+0.3/-0mm | 1 |  | 是 | 是 | 1 | 2
分剪 | DL1224070025/5 | DL1224070025 | 东方分剪5# | 合格 | 合格品 | 乙 | 尹斌斌 | 0 | 391 |  | 0 | 0.762 | 80.5 | 分剪海金杜门：1：排刀规格 80.5MM*7C/8 海金杜门 SPCC 2:成品内孔φ400MM 成品外径φ750-1000MM 单托重量＜2T。厚度公差+/-0.01mm，宽度公差+0.3/-0mm |  | 31010073 | 小品种钢卷 | 0.762-SPCC | 31020098 | 小品种钢分切带 | 0.762-SPCC |  | 10 | MO002119 | MO002119-002-05 | FJ001 | 分剪模板 | 6250 | 2024-07-27 | 2024-07-27 | 5 | 2024-07-28 18:10:33 | 2024-07-28 18:11:15 | 江苏东方九天新能源材料有限公司 |  | 尹斌斌 |  | 1 | 0.762 | 0 | 80.5 | 1 | DL1224070025/5 | 分剪海金杜门：1：排刀规格 80.5MM*7C/8 海金杜门 SPCC 2:成品内孔φ400MM 成品外径φ750-1000MM 单托重量＜2T。厚度公差+/-0.01mm，宽度公差+0.3/-0mm | 1 |  | 是 | 是 | 1 | 2
分剪 | DL1224070025/4 | DL1224070025 | 东方分剪5# | 合格 | 合格品 | 乙 | 尹斌斌 | 0 | 392 |  | 0 | 0.762 | 80.5 | 分剪海金杜门：1：排刀规格 80.5MM*7C/8 海金杜门 SPCC 2:成品内孔φ400MM 成品外径φ750-1000MM 单托重量＜2T。厚度公差+/-0.01mm，宽度公差+0.3/-0mm |  | 31010073 | 小品种钢卷 | 0.762-SPCC | 31020098 | 小品种钢分切带 | 0.762-SPCC |  | 10 | MO002119 | MO002119-002-04 | FJ001 | 分剪模板 | 6250 | 2024-07-27 | 2024-07-27 | 5 | 2024-07-28 18:10:33 | 2024-07-28 18:11:15 | 江苏东方九天新能源材料有限公司 |  | 尹斌斌 |  | 1 | 0.762 | 0 | 80.5 | 1 | DL1224070025/4 | 分剪海金杜门：1：排刀规格 80.5MM*7C/8 海金杜门 SPCC 2:成品内孔φ400MM 成品外径φ750-1000MM 单托重量＜2T。厚度公差+/-0.01mm，宽度公差+0.3/-0mm | 1 |  | 是 | 是 | 1 | 2
分剪 | DL1224070025/3 | DL1224070025 | 东方分剪5# | 合格 | 合格品 | 乙 | 尹斌斌 | 0 | 392 |  | 0 | 0.762 | 80.5 | 分剪海金杜门：1：排刀规格 80.5MM*7C/8 海金杜门 SPCC 2:成品内孔φ400MM 成品外径φ750-1000MM 单托重量＜2T。厚度公差+/-0.01mm，宽度公差+0.3/-0mm |  | 31010073 | 小品种钢卷 | 0.762-SPCC | 31020098 | 小品种钢分切带 | 0.762-SPCC |  | 10 | MO002119 | MO002119-002-03 | FJ001 | 分剪模板 | 6250 | 2024-07-27 | 2024-07-27 | 5 | 2024-07-28 18:10:33 | 2024-07-28 18:11:15 | 江苏东方九天新能源材料有限公司 |  | 尹斌斌 |  | 1 | 0.762 | 0 | 80.5 | 1 | DL1224070025/3 | 分剪海金杜门：1：排刀规格 80.5MM*7C/8 海金杜门 SPCC 2:成品内孔φ400MM 成品外径φ750-1000MM 单托重量＜2T。厚度公差+/-0.01mm，宽度公差+0.3/-0mm | 1 |  | 是 | 是 | 1 | 2
分剪 | DL1224070025/2 | DL1224070025 | 东方分剪5# | 合格 | 合格品 | 乙 | 尹斌斌 | 0 | 393 |  | 0 | 0.762 | 80.5 | 分剪海金杜门：1：排刀规格 80.5MM*7C/8 海金杜门 SPCC 2:成品内孔φ400MM 成品外径φ750-1000MM 单托重量＜2T。厚度公差+/-0.01mm，宽度公差+0.3/-0mm |  | 31010073 | 小品种钢卷 | 0.762-SPCC | 31020098 | 小品种钢分切带 | 0.762-SPCC |  | 10 | MO002119 | MO002119-002-02 | FJ001 | 分剪模板 | 6250 | 2024-07-27 | 2024-07-27 | 5 | 2024-07-28 18:10:33 | 2024-07-28 18:11:15 | 江苏东方九天新能源材料有限公司 |  | 尹斌斌 |  | 1 | 0.762 | 0 | 80.5 | 1 | DL1224070025/2 | 分剪海金杜门：1：排刀规格 80.5MM*7C/8 海金杜门 SPCC 2:成品内孔φ400MM 成品外径φ750-1000MM 单托重量＜2T。厚度公差+/-0.01mm，宽度公差+0.3/-0mm | 1 |  | 是 | 是 | 1 | 2
分剪 | DL1224070025/1 | DL1224070025 | 东方分剪5# | 合格 | 合格品 | 乙 | 尹斌斌 | 0 | 394 |  | 0 | 0.762 | 80.5 | 分剪海金杜门：1：排刀规格 80.5MM*7C/8 海金杜门 SPCC 2:成品内孔φ400MM 成品外径φ750-1000MM 单托重量＜2T。厚度公差+/-0.01mm，宽度公差+0.3/-0mm |  | 31010073 | 小品种钢卷 | 0.762-SPCC | 31020098 | 小品种钢分切带 | 0.762-SPCC |  | 10 | MO002119 | MO002119-002-01 | FJ001 | 分剪模板 | 6250 | 2024-07-27 | 2024-07-27 | 5 | 2024-07-28 18:10:33 | 2024-07-28 18:11:15 | 江苏东方九天新能源材料有限公司 |  | 尹斌斌 |  | 1 | 0.762 | 0 | 80.5 | 1 | DL1224070025/1 | 分剪海金杜门：1：排刀规格 80.5MM*7C/8 海金杜门 SPCC 2:成品内孔φ400MM 成品外径φ750-1000MM 单托重量＜2T。厚度公差+/-0.01mm，宽度公差+0.3/-0mm | 1 |  | 是 | 是 | 1 | 2
铬钝化 | JG12240701201 | JG12240701201 | 东方铬钝化950 | 合格 | 合格品 | 甲 | 韩康 | 2474 | 2485 | 1.0044 | 4530 | 0.1 | 710 | / |  | 30210015 | 光亮卷 | 0.1-SPCC | 30110014 | 铬钝化卷 | 0.1-SPCC |  | 10 | MO002139 | MO002139-006 | GDH001 | 铬钝化模板 | 2474 | 2024-07-28 | 2024-07-28 | 5 | 2024-07-28 17:49:39 | 2024-07-28 17:50:07 | 江苏东方九天新能源材料有限公司 | 264106 | 孙槐兵 |  |  | 0.1 | 4580 | 710 | 1 | JG12240701201 |  | 1 |  | 是 | 是 | 1 | 6
最终平整 | DL12240700322 | DL1224070032 | 东方750平整 | 合格 | 让步接收 | 甲 | 丁振 | 6470 | 5970 | 0.9227 | 1540 | 0.762 | 650 | 海金杜门：750平整用普光辊Ra0.2-0.3μm平整，硬度185-235HV，粗糙度0.075-0.5μm，抗拉强度590-760MPa,厚度公差0.747-0.777μm | 下表面操侧30cm麻点线印，振纹，横条印，细划伤，偶有挫伤 | 20100152 | 轧硬 | 1.2*650-SPCC | 31010073 | 小品种钢卷 | 0.762-SPCC |  | 30 | MO001767 | MO001767-008-02 | HJDM001 | 东方小品种钢前处理 0.762（海金杜门：硬度185-235HV，粗糙度0.075-0.5μm，抗拉强度590-760MPa,厚度公差0.747-0.777μm) | 12970 | 2024-07-18 | 2024-07-25 | 3 | 2024-07-28 17:23:21 | 2024-07-28 17:23:54 | 江苏东方九天新能源材料有限公司 | 234694 | 丁振 |  |  | 0.762 | 1650 | 650 | 1 | DL12240700322 | 海金杜门：（0.762*650）厚度公差：±0.015，HV185-235,粗糙度0.075-0.5μM，抗拉590-760MPA | 1 |  | 是 | 是 | 89 | 8
最终平整 | DU6524070002 | DU6524070002 | 东方750平整 | 合格 | 让步接收 | 乙 | 龚政,刘飞 | 8390 | 8090 | 0.9642 | 2020 | 0.825 | 625 | 南通光阳SK85：750平整用超光辊Ra<0.1μm平整，厚度公差：0.815-0.830mm，HV230-250，粗糙度Ra≤0.1μm，转分切 | 细划伤，振纹，氧化边，线辊印，碎边，挫伤，单边浪，色差 | 11050005 | 优钢原料 | 2.5-SK85 | 31110018 | 优钢卷 | 0.825-SK85 |  | 70 | MO001283 | MO001283-003 | YG001 | 优钢前处理模板 | 9325 | 2024-07-06 | 2024-07-28 | 5 | 2024-07-28 17:05:06 | 2024-07-28 17:06:12 | 江苏东方九天新能源材料有限公司 | 208950 | 龚政 |  |  | 0.825 | 2050 | 625 | 1 | DU6524070002 | 南通光阳：（0.825*625）厚度+0.005/-0.01MM，HV230-250,粗糙度小于0.1μM | 1 | X细划伤(),Z振纹(),Y氧化边(),X线辊印(),S碎边(),C挫伤(),D单边浪(),S色差() | 是 | 是 | 18236 | 3
铬钝化 | JG12240701712 | JG12240701712 | 东方铬钝化950 | 合格 | 合格品 | 甲 | 韩康 | 2606 | 2483 | 0.9528 | 4540 | 0.1 | 710 | / |  | 30210015 | 光亮卷 | 0.1-SPCC | 30110014 | 铬钝化卷 | 0.1-SPCC |  | 10 | MO002139 | MO002139-008 | GDH001 | 铬钝化模板 | 2606 | 2024-07-28 | 2024-07-28 | 5 | 2024-07-28 17:04:42 | 2024-07-28 17:05:10 | 江苏东方九天新能源材料有限公司 | 264108 | 孙槐兵 |  |  | 0.1 | 4800 | 710 | 1 | JG12240701712 |  | 1 |  | 是 | 是 | 1 | 8
最终脱脂 | JG122407040211 | JG1224070402 | 东方950脱脂1# | 合格 | 合格品 | 乙 | 何晓健,张东兵 | 6830 | 6830 | 1 | 12750 | 0.1 | 710 | 脱脂（950-1） |  | 20100028 | 轧硬 | 0.4*710-SPCC | 30210015 | 光亮卷 | 0.1-SPCC |  | 40 | MO001831 | MO001831-015-01-01 | GLJ002 | 东方光亮卷前处理（0.4轧0.1mm) | 13715 | 2024-07-19 | 2024-07-19 | 3 | 2024-07-28 16:51:08 | 2024-07-28 16:52:23 | 江苏东方九天新能源材料有限公司 |  | 何晓健 |  | 1 | 0.1 | 12750 | 710 | 1 | JG122407040211 | 轧0.1；米数控制在25100-25200，脱脂平均分包 | [5 empty] | 15
最终脱脂 | JG122407040212 | JG1224070402 | 东方950脱脂1# | 合格 | 合格品 | 乙 | 何晓健,张东兵 | 4740 | 4740 | 1 | 8900 | 0.1 | 710 | 脱脂（950-1） |  | 20100028 | 轧硬 | 0.4*710-SPCC | 30210015 | 光亮卷 | 0.1-SPCC |  | 40 | MO001831 | MO001831-015-01-02 | GLJ002 | 东方光亮卷前处理（0.4轧0.1mm) | 13715 | 2024-07-19 | 2024-07-19 | 3 | 2024-07-28 16:51:08 | 2024-07-28 16:52:23 | 江苏东方九天新能源材料有限公司 |  | 何晓健 |  | 1 | 0.1 | 8900 | 710 | 1 | JG122407040212 | 轧0.1；米数控制在25100-25200，脱脂平均分包 | [5 empty] | 15
最终平整 | JG12240601331 | JG1224060133 | 东方850平整 | 合格 | 让步接收 | 乙 | 鞠承,姚学禹 | 6730 | 6730 | 1 | 11800 | 0.1 | 760 | 平整 | K孔洞(56-94米传8-9CM25个0.22-1.16),C挫伤(9900-9910米来料松包挫伤重) | 20100142 | 轧硬 | 0.4*760-SPCC | 30210015 | 光亮卷 | 0.1-SPCC |  | 60 | MO000938 | MO000938-006-01 | KSFW001 | 东方小品种钢前处理 0.67（昆山富维 厚度公差：0.660-0.670mm,光泽度大于150GU（横向、纵向），粗糙度：Ra0.2-0.45um.硬度：HV80-110） | 13480 | 2024-06-24 | 2024-07-04 | 5 | 2024-07-28 16:50:38 | 2024-07-28 16:52:06 | 江苏东方九天新能源材料有限公司 | 192990 | 鞠承 |  |  | 0.1 | 11750 | 760 | 1 | JG12240601331 | 轧0.1，米数控制在23100-23200米，脱脂分一包10400米。 | 1 | K孔洞(56-94米传8-9CM25个0.22-1.16),C挫伤(9900-9910米来料松包挫伤重) | 是 | 是 | 3987 | 6
最终冷轧 | JG12240704022 | JG1224070402 | 东方850轧机 | 合格 | 合格品 | 甲 | 何建 | 1730 | 1730 | 1 | 3000 | 0.1 | 710 | 850轧机普光辊(Ra0.4-0.6μm)轧制0.1mm(0.4-0.25-0.15-0.115-0.1) |  | 20100028 | 轧硬 | 0.4*710-SPCC | 30210015 | 光亮卷 | 0.1-SPCC |  | 30 | MO001831 | MO001831-015-02 | GLJ002 | 东方光亮卷前处理（0.4轧0.1mm) | 13715 | 2024-07-19 | 2024-07-19 | 3 | 2024-07-28 16:46:01 | 2024-07-28 16:49:50 | 江苏东方九天新能源材料有限公司 |  | 何建 |  | 1 | 0.1 | 3000 | 710 | 1 | JG12240704022 | 轧0.1；米数控制在25100-25200，脱脂平均分包 | [5 empty] | 15
最终冷轧 | JG12240704021 | JG1224070402 | 东方850轧机 | 合格 | 合格品 | 甲 | 何建 | 11800 | 11800 | 1 | 21950 | 0.1 | 710 | 850轧机普光辊(Ra0.4-0.6μm)轧制0.1mm(0.4-0.25-0.15-0.115-0.1) |  | 20100028 | 轧硬 | 0.4*710-SPCC | 30210015 | 光亮卷 | 0.1-SPCC |  | 30 | MO001831 | MO001831-015-01 | GLJ002 | 东方光亮卷前处理（0.4轧0.1mm) | 13715 | 2024-07-19 | 2024-07-19 | 3 | 2024-07-28 16:46:01 | 2024-07-28 16:49:50 | 江苏东方九天新能源材料有限公司 |  | 何建 |  | 1 | 0.1 | 21950 | 710 | 1 | JG12240704021 | 轧0.1；米数控制在25100-25200，脱脂平均分包 | [5 empty] | 15
分剪 | DL1224070020/16 | DL1224070020 | 东方分剪5# | 合格 | 合格品 | 乙 | 尹斌斌 | 0 | 333 |  | 0 | 0.762 | 80.5 | 分剪海金杜门：1：排刀规格 80.5MM*7C/8 海金杜门 SPCC 2:成品内孔φ400MM 成品外径φ750-1000MM 单托重量＜2T。厚度公差+/-0.01mm，宽度公差+0.3/-0mm |  | 31010073 | 小品种钢卷 | 0.762-SPCC | 31020098 | 小品种钢分切带 | 0.762-SPCC |  | 10 | MO002137 | MO002137-002-16 | FJ001 | 分剪模板 | 5770 | 2024-07-28 | 2024-07-28 | 5 | 2024-07-28 16:32:02 | 2024-07-28 16:32:50 | 江苏东方九天新能源材料有限公司 |  | 尹斌斌 |  | 1 | 0.762 | 0 | 80.5 | 1 | DL1224070020/16 | 分剪海金杜门：1：排刀规格 80.5MM*7C/8 海金杜门 SPCC 2:成品内孔φ400MM 成品外径φ750-1000MM 单托重量＜2T。厚度公差+/-0.01mm，宽度公差+0.3/-0mm | 1 |  | 是 | 是 | 0 | 2
分剪 | DL1224070020/15 | DL1224070020 | 东方分剪5# | 合格 | 合格品 | 乙 | 尹斌斌 | 0 | 335 |  | 0 | 0.762 | 80.5 | 分剪海金杜门：1：排刀规格 80.5MM*7C/8 海金杜门 SPCC 2:成品内孔φ400MM 成品外径φ750-1000MM 单托重量＜2T。厚度公差+/-0.01mm，宽度公差+0.3/-0mm |  | 31010073 | 小品种钢卷 | 0.762-SPCC | 31020098 | 小品种钢分切带 | 0.762-SPCC |  | 10 | MO002137 | MO002137-002-15 | FJ001 | 分剪模板 | 5770 | 2024-07-28 | 2024-07-28 | 5 | 2024-07-28 16:32:02 | 2024-07-28 16:32:50 | 江苏东方九天新能源材料有限公司 |  | 尹斌斌 |  | 1 | 0.762 | 0 | 80.5 | 1 | DL1224070020/15 | 分剪海金杜门：1：排刀规格 80.5MM*7C/8 海金杜门 SPCC 2:成品内孔φ400MM 成品外径φ750-1000MM 单托重量＜2T。厚度公差+/-0.01mm，宽度公差+0.3/-0mm | 1 |  | 是 | 是 | 0 | 2
分剪 | DL1224070020/14 | DL1224070020 | 东方分剪5# | 合格 | 合格品 | 乙 | 尹斌斌 | 0 | 338 |  | 0 | 0.762 | 80.5 | 分剪海金杜门：1：排刀规格 80.5MM*7C/8 海金杜门 SPCC 2:成品内孔φ400MM 成品外径φ750-1000MM 单托重量＜2T。厚度公差+/-0.01mm，宽度公差+0.3/-0mm |  | 31010073 | 小品种钢卷 | 0.762-SPCC | 31020098 | 小品种钢分切带 | 0.762-SPCC |  | 10 | MO002137 | MO002137-002-14 | FJ001 | 分剪模板 | 5770 | 2024-07-28 | 2024-07-28 | 5 | 2024-07-28 16:32:02 | 2024-07-28 16:32:50 | 江苏东方九天新能源材料有限公司 |  | 尹斌斌 |  | 1 | 0.762 | 0 | 80.5 | 1 | DL1224070020/14 | 分剪海金杜门：1：排刀规格 80.5MM*7C/8 海金杜门 SPCC 2:成品内孔φ400MM 成品外径φ750-1000MM 单托重量＜2T。厚度公差+/-0.01mm，宽度公差+0.3/-0mm | 1 |  | 是 | 是 | 0 | 2
分剪 | DL1224070020/13 | DL1224070020 | 东方分剪5# | 合格 | 合格品 | 乙 | 尹斌斌 | 0 | 339 |  | 0 | 0.762 | 80.5 | 分剪海金杜门：1：排刀规格 80.5MM*7C/8 海金杜门 SPCC 2:成品内孔φ400MM 成品外径φ750-1000MM 单托重量＜2T。厚度公差+/-0.01mm，宽度公差+0.3/-0mm |  | 31010073 | 小品种钢卷 | 0.762-SPCC | 31020098 | 小品种钢分切带 | 0.762-SPCC |  | 10 | MO002137 | MO002137-002-13 | FJ001 | 分剪模板 | 5770 | 2024-07-28 | 2024-07-28 | 5 | 2024-07-28 16:32:02 | 2024-07-28 16:32:50 | 江苏东方九天新能源材料有限公司 |  | 尹斌斌 |  | 1 | 0.762 | 0 | 80.5 | 1 | DL1224070020/13 | 分剪海金杜门：1：排刀规格 80.5MM*7C/8 海金杜门 SPCC 2:成品内孔φ400MM 成品外径φ750-1000MM 单托重量＜2T。厚度公差+/-0.01mm，宽度公差+0.3/-0mm | 1 |  | 是 | 是 | 0 | 2
分剪 | DL1224070020/12 | DL1224070020 | 东方分剪5# | 合格 | 合格品 | 乙 | 尹斌斌 | 0 | 341 |  | 0 | 0.762 | 80.5 | 分剪海金杜门：1：排刀规格 80.5MM*7C/8 海金杜门 SPCC 2:成品内孔φ400MM 成品外径φ750-1000MM 单托重量＜2T。厚度公差+/-0.01mm，宽度公差+0.3/-0mm |  | 31010073 | 小品种钢卷 | 0.762-SPCC | 31020098 | 小品种钢分切带 | 0.762-SPCC |  | 10 | MO002137 | MO002137-002-12 | FJ001 | 分剪模板 | 5770 | 2024-07-28 | 2024-07-28 | 5 | 2024-07-28 16:32:02 | 2024-07-28 16:32:50 | 江苏东方九天新能源材料有限公司 |  | 尹斌斌 |  | 1 | 0.762 | 0 | 80.5 | 1 | DL1224070020/12 | 分剪海金杜门：1：排刀规格 80.5MM*7C/8 海金杜门 SPCC 2:成品内孔φ400MM 成品外径φ750-1000MM 单托重量＜2T。厚度公差+/-0.01mm，宽度公差+0.3/-0mm | 1 |  | 是 | 是 | 0 | 2
分剪 | DL1224070020/11 | DL1224070020 | 东方分剪5# | 合格 | 合格品 | 乙 | 尹斌斌 | 0 | 341 |  | 0 | 0.762 | 80.5 | 分剪海金杜门：1：排刀规格 80.5MM*7C/8 海金杜门 SPCC 2:成品内孔φ400MM 成品外径φ750-1000MM 单托重量＜2T。厚度公差+/-0.01mm，宽度公差+0.3/-0mm |  | 31010073 | 小品种钢卷 | 0.762-SPCC | 31020098 | 小品种钢分切带 | 0.762-SPCC |  | 10 | MO002137 | MO002137-002-11 | FJ001 | 分剪模板 | 5770 | 2024-07-28 | 2024-07-28 | 5 | 2024-07-28 16:32:02 | 2024-07-28 16:32:50 | 江苏东方九天新能源材料有限公司 |  | 尹斌斌 |  | 1 | 0.762 | 0 | 80.5 | 1 | DL1224070020/11 | 分剪海金杜门：1：排刀规格 80.5MM*7C/8 海金杜门 SPCC 2:成品内孔φ400MM 成品外径φ750-1000MM 单托重量＜2T。厚度公差+/-0.01mm，宽度公差+0.3/-0mm | 1 |  | 是 | 是 | 0 | 2
分剪 | DL1224070020/10 | DL1224070020 | 东方分剪5# | 合格 | 合格品 | 乙 | 尹斌斌 | 0 | 343 |  | 0 | 0.762 | 80.5 | 分剪海金杜门：1：排刀规格 80.5MM*7C/8 海金杜门 SPCC 2:成品内孔φ400MM 成品外径φ750-1000MM 单托重量＜2T。厚度公差+/-0.01mm，宽度公差+0.3/-0mm |  | 31010073 | 小品种钢卷 | 0.762-SPCC | 31020098 | 小品种钢分切带 | 0.762-SPCC |  | 10 | MO002137 | MO002137-002-10 | FJ001 | 分剪模板 | 5770 | 2024-07-28 | 2024-07-28 | 5 | 2024-07-28 16:32:02 | 2024-07-28 16:32:50 | 江苏东方九天新能源材料有限公司 |  | 尹斌斌 |  | 1 | 0.762 | 0 | 80.5 | 1 | DL1224070020/10 | 分剪海金杜门：1：排刀规格 80.5MM*7C/8 海金杜门 SPCC 2:成品内孔φ400MM 成品外径φ750-1000MM 单托重量＜2T。厚度公差+/-0.01mm，宽度公差+0.3/-0mm | 1 |  | 是 | 是 | 0 | 2
分剪 | DL1224070020/9 | DL1224070020 | 东方分剪5# | 合格 | 合格品 | 乙 | 尹斌斌 | 0 | 343 |  | 0 | 0.762 | 80.5 | 分剪海金杜门：1：排刀规格 80.5MM*7C/8 海金杜门 SPCC 2:成品内孔φ400MM 成品外径φ750-1000MM 单托重量＜2T。厚度公差+/-0.01mm，宽度公差+0.3/-0mm |  | 31010073 | 小品种钢卷 | 0.762-SPCC | 31020098 | 小品种钢分切带 | 0.762-SPCC |  | 10 | MO002137 | MO002137-002-09 | FJ001 | 分剪模板 | 5770 | 2024-07-28 | 2024-07-28 | 5 | 2024-07-28 16:32:02 | 2024-07-28 16:32:50 | 江苏东方九天新能源材料有限公司 |  | 尹斌斌 |  | 1 | 0.762 | 0 | 80.5 | 1 | DL1224070020/9 | 分剪海金杜门：1：排刀规格 80.5MM*7C/8 海金杜门 SPCC 2:成品内孔φ400MM 成品外径φ750-1000MM 单托重量＜2T。厚度公差+/-0.01mm，宽度公差+0.3/-0mm | 1 |  | 是 | 是 | 0 | 2
分剪 | DL1224070020/8 | DL1224070020 | 东方分剪5# | 合格 | 合格品 | 乙 | 尹斌斌 | 0 | 359 |  | 0 | 0.762 | 80.5 | 分剪海金杜门：1：排刀规格 80.5MM*7C/8 海金杜门 SPCC 2:成品内孔φ400MM 成品外径φ750-1000MM 单托重量＜2T。厚度公差+/-0.01mm，宽度公差+0.3/-0mm |  | 31010073 | 小品种钢卷 | 0.762-SPCC | 31020098 | 小品种钢分切带 | 0.762-SPCC |  | 10 | MO002137 | MO002137-002-08 | FJ001 | 分剪模板 | 5770 | 2024-07-28 | 2024-07-28 | 5 | 2024-07-28 16:32:02 | 2024-07-28 16:32:50 | 江苏东方九天新能源材料有限公司 |  | 尹斌斌 |  | 1 | 0.762 | 0 | 80.5 | 1 | DL1224070020/8 | 分剪海金杜门：1：排刀规格 80.5MM*7C/8 海金杜门 SPCC 2:成品内孔φ400MM 成品外径φ750-1000MM 单托重量＜2T。厚度公差+/-0.01mm，宽度公差+0.3/-0mm | 1 |  | 是 | 是 | 0 | 2
分剪 | DL1224070020/7 | DL1224070020 | 东方分剪5# | 合格 | 合格品 | 乙 | 尹斌斌 | 0 | 361 |  | 0 | 0.762 | 80.5 | 分剪海金杜门：1：排刀规格 80.5MM*7C/8 海金杜门 SPCC 2:成品内孔φ400MM 成品外径φ750-1000MM 单托重量＜2T。厚度公差+/-0.01mm，宽度公差+0.3/-0mm |  | 31010073 | 小品种钢卷 | 0.762-SPCC | 31020098 | 小品种钢分切带 | 0.762-SPCC |  | 10 | MO002137 | MO002137-002-07 | FJ001 | 分剪模板 | 5770 | 2024-07-28 | 2024-07-28 | 5 | 2024-07-28 16:32:02 | 2024-07-28 16:32:50 | 江苏东方九天新能源材料有限公司 |  | 尹斌斌 |  | 1 | 0.762 | 0 | 80.5 | 1 | DL1224070020/7 | 分剪海金杜门：1：排刀规格 80.5MM*7C/8 海金杜门 SPCC 2:成品内孔φ400MM 成品外径φ750-1000MM 单托重量＜2T。厚度公差+/-0.01mm，宽度公差+0.3/-0mm | 1 |  | 是 | 是 | 0 | 2
分剪 | DL1224070020/6 | DL1224070020 | 东方分剪5# | 合格 | 合格品 | 乙 | 尹斌斌 | 0 | 361 |  | 0 | 0.762 | 80.5 | 分剪海金杜门：1：排刀规格 80.5MM*7C/8 海金杜门 SPCC 2:成品内孔φ400MM 成品外径φ750-1000MM 单托重量＜2T。厚度公差+/-0.01mm，宽度公差+0.3/-0mm |  | 31010073 | 小品种钢卷 | 0.762-SPCC | 31020098 | 小品种钢分切带 | 0.762-SPCC |  | 10 | MO002137 | MO002137-002-06 | FJ001 | 分剪模板 | 5770 | 2024-07-28 | 2024-07-28 | 5 | 2024-07-28 16:32:02 | 2024-07-28 16:32:50 | 江苏东方九天新能源材料有限公司 |  | 尹斌斌 |  | 1 | 0.762 | 0 | 80.5 | 1 | DL1224070020/6 | 分剪海金杜门：1：排刀规格 80.5MM*7C/8 海金杜门 SPCC 2:成品内孔φ400MM 成品外径φ750-1000MM 单托重量＜2T。厚度公差+/-0.01mm，宽度公差+0.3/-0mm | 1 |  | 是 | 是 | 0 | 2
分剪 | DL1224070020/5 | DL1224070020 | 东方分剪5# | 合格 | 合格品 | 乙 | 尹斌斌 | 0 | 361 |  | 0 | 0.762 | 80.5 | 分剪海金杜门：1：排刀规格 80.5MM*7C/8 海金杜门 SPCC 2:成品内孔φ400MM 成品外径φ750-1000MM 单托重量＜2T。厚度公差+/-0.01mm，宽度公差+0.3/-0mm |  | 31010073 | 小品种钢卷 | 0.762-SPCC | 31020098 | 小品种钢分切带 | 0.762-SPCC |  | 10 | MO002137 | MO002137-002-05 | FJ001 | 分剪模板 | 5770 | 2024-07-28 | 2024-07-28 | 5 | 2024-07-28 16:32:02 | 2024-07-28 16:32:50 | 江苏东方九天新能源材料有限公司 |  | 尹斌斌 |  | 1 | 0.762 | 0 | 80.5 | 1 | DL1224070020/5 | 分剪海金杜门：1：排刀规格 80.5MM*7C/8 海金杜门 SPCC 2:成品内孔φ400MM 成品外径φ750-1000MM 单托重量＜2T。厚度公差+/-0.01mm，宽度公差+0.3/-0mm | 1 |  | 是 | 是 | 0 | 2
分剪 | DL1224070020/4 | DL1224070020 | 东方分剪5# | 合格 | 合格品 | 乙 | 尹斌斌 | 0 | 361 |  | 0 | 0.762 | 80.5 | 分剪海金杜门：1：排刀规格 80.5MM*7C/8 海金杜门 SPCC 2:成品内孔φ400MM 成品外径φ750-1000MM 单托重量＜2T。厚度公差+/-0.01mm，宽度公差+0.3/-0mm |  | 31010073 | 小品种钢卷 | 0.762-SPCC | 31020098 | 小品种钢分切带 | 0.762-SPCC |  | 10 | MO002137 | MO002137-002-04 | FJ001 | 分剪模板 | 5770 | 2024-07-28 | 2024-07-28 | 5 | 2024-07-28 16:32:02 | 2024-07-28 16:32:50 | 江苏东方九天新能源材料有限公司 |  | 尹斌斌 |  | 1 | 0.762 | 0 | 80.5 | 1 | DL1224070020/4 | 分剪海金杜门：1：排刀规格 80.5MM*7C/8 海金杜门 SPCC 2:成品内孔φ400MM 成品外径φ750-1000MM 单托重量＜2T。厚度公差+/-0.01mm，宽度公差+0.3/-0mm | 1 |  | 是 | 是 | 0 | 2
分剪 | DL1224070020/3 | DL1224070020 | 东方分剪5# | 合格 | 合格品 | 乙 | 尹斌斌 | 0 | 361 |  | 0 | 0.762 | 80.5 | 分剪海金杜门：1：排刀规格 80.5MM*7C/8 海金杜门 SPCC 2:成品内孔φ400MM 成品外径φ750-1000MM 单托重量＜2T。厚度公差+/-0.01mm，宽度公差+0.3/-0mm |  | 31010073 | 小品种钢卷 | 0.762-SPCC | 31020098 | 小品种钢分切带 | 0.762-SPCC |  | 10 | MO002137 | MO002137-002-03 | FJ001 | 分剪模板 | 5770 | 2024-07-28 | 2024-07-28 | 5 | 2024-07-28 16:32:02 | 2024-07-28 16:32:50 | 江苏东方九天新能源材料有限公司 |  | 尹斌斌 |  | 1 | 0.762 | 0 | 80.5 | 1 | DL1224070020/3 | 分剪海金杜门：1：排刀规格 80.5MM*7C/8 海金杜门 SPCC 2:成品内孔φ400MM 成品外径φ750-1000MM 单托重量＜2T。厚度公差+/-0.01mm，宽度公差+0.3/-0mm | 1 |  | 是 | 是 | 0 | 2
分剪 | DL1224070020/2 | DL1224070020 | 东方分剪5# | 合格 | 合格品 | 乙 | 尹斌斌 | 0 | 361 |  | 0 | 0.762 | 80.5 | 分剪海金杜门：1：排刀规格 80.5MM*7C/8 海金杜门 SPCC 2:成品内孔φ400MM 成品外径φ750-1000MM 单托重量＜2T。厚度公差+/-0.01mm，宽度公差+0.3/-0mm |  | 31010073 | 小品种钢卷 | 0.762-SPCC | 31020098 | 小品种钢分切带 | 0.762-SPCC |  | 10 | MO002137 | MO002137-002-02 | FJ001 | 分剪模板 | 5770 | 2024-07-28 | 2024-07-28 | 5 | 2024-07-28 16:32:02 | 2024-07-28 16:32:50 | 江苏东方九天新能源材料有限公司 |  | 尹斌斌 |  | 1 | 0.762 | 0 | 80.5 | 1 | DL1224070020/2 | 分剪海金杜门：1：排刀规格 80.5MM*7C/8 海金杜门 SPCC 2:成品内孔φ400MM 成品外径φ750-1000MM 单托重量＜2T。厚度公差+/-0.01mm，宽度公差+0.3/-0mm | 1 |  | 是 | 是 | 0 | 2
分剪 | DL1224070020/1 | DL1224070020 | 东方分剪5# | 合格 | 合格品 | 乙 | 尹斌斌 | 0 | 361 |  | 0 | 0.762 | 80.5 | 分剪海金杜门：1：排刀规格 80.5MM*7C/8 海金杜门 SPCC 2:成品内孔φ400MM 成品外径φ750-1000MM 单托重量＜2T。厚度公差+/-0.01mm，宽度公差+0.3/-0mm |  | 31010073 | 小品种钢卷 | 0.762-SPCC | 31020098 | 小品种钢分切带 | 0.762-SPCC |  | 10 | MO002137 | MO002137-002-01 | FJ001 | 分剪模板 | 5770 | 2024-07-28 | 2024-07-28 | 5 | 2024-07-28 16:32:02 | 2024-07-28 16:32:50 | 江苏东方九天新能源材料有限公司 |  | 尹斌斌 |  | 1 | 0.762 | 0 | 80.5 | 1 | DL1224070020/1 | 分剪海金杜门：1：排刀规格 80.5MM*7C/8 海金杜门 SPCC 2:成品内孔φ400MM 成品外径φ750-1000MM 单托重量＜2T。厚度公差+/-0.01mm，宽度公差+0.3/-0mm | 1 |  | 是 | 是 | 0 | 2
分剪 | DL1224070018/16 | DL1224070018 | 东方分剪5# | 合格 | 合格品 | 乙 | 尹斌斌 | 0 | 377 |  | 0 | 0.762 | 80.5 | 分剪海金杜门：1：排刀规格 80.5MM*7C/8 海金杜门 SPCC 2:成品内孔φ400MM 成品外径φ750-1000MM 单托重量＜2T。厚度公差+/-0.01mm，宽度公差+0.3/-0mm |  | 31010073 | 小品种钢卷 | 0.762-SPCC | 31020098 | 小品种钢分切带 | 0.762-SPCC |  | 10 | MO002137 | MO002137-001-16 | FJ001 | 分剪模板 | 6420 | 2024-07-28 | 2024-07-28 | 5 | 2024-07-28 16:30:32 | 2024-07-28 16:31:42 | 江苏东方九天新能源材料有限公司 |  | 尹斌斌 |  | 1 | 0.762 | 0 | 80.5 | 1 | DL1224070018/16 | 分剪海金杜门：1：排刀规格 80.5MM*7C/8 海金杜门 SPCC 2:成品内孔φ400MM 成品外径φ750-1000MM 单托重量＜2T。厚度公差+/-0.01mm，宽度公差+0.3/-0mm | 1 |  | 是 | 是 | 1 | 1
分剪 | DL1224070018/15 | DL1224070018 | 东方分剪5# | 合格 | 合格品 | 乙 | 尹斌斌 | 0 | 381 |  | 0 | 0.762 | 80.5 | 分剪海金杜门：1：排刀规格 80.5MM*7C/8 海金杜门 SPCC 2:成品内孔φ400MM 成品外径φ750-1000MM 单托重量＜2T。厚度公差+/-0.01mm，宽度公差+0.3/-0mm |  | 31010073 | 小品种钢卷 | 0.762-SPCC | 31020098 | 小品种钢分切带 | 0.762-SPCC |  | 10 | MO002137 | MO002137-001-15 | FJ001 | 分剪模板 | 6420 | 2024-07-28 | 2024-07-28 | 5 | 2024-07-28 16:30:32 | 2024-07-28 16:31:42 | 江苏东方九天新能源材料有限公司 |  | 尹斌斌 |  | 1 | 0.762 | 0 | 80.5 | 1 | DL1224070018/15 | 分剪海金杜门：1：排刀规格 80.5MM*7C/8 海金杜门 SPCC 2:成品内孔φ400MM 成品外径φ750-1000MM 单托重量＜2T。厚度公差+/-0.01mm，宽度公差+0.3/-0mm | 1 |  | 是 | 是 | 1 | 1
分剪 | DL1224070018/14 | DL1224070018 | 东方分剪5# | 合格 | 合格品 | 乙 | 尹斌斌 | 0 | 382 |  | 0 | 0.762 | 80.5 | 分剪海金杜门：1：排刀规格 80.5MM*7C/8 海金杜门 SPCC 2:成品内孔φ400MM 成品外径φ750-1000MM 单托重量＜2T。厚度公差+/-0.01mm，宽度公差+0.3/-0mm |  | 31010073 | 小品种钢卷 | 0.762-SPCC | 31020098 | 小品种钢分切带 | 0.762-SPCC |  | 10 | MO002137 | MO002137-001-14 | FJ001 | 分剪模板 | 6420 | 2024-07-28 | 2024-07-28 | 5 | 2024-07-28 16:30:32 | 2024-07-28 16:31:42 | 江苏东方九天新能源材料有限公司 |  | 尹斌斌 |  | 1 | 0.762 | 0 | 80.5 | 1 | DL1224070018/14 | 分剪海金杜门：1：排刀规格 80.5MM*7C/8 海金杜门 SPCC 2:成品内孔φ400MM 成品外径φ750-1000MM 单托重量＜2T。厚度公差+/-0.01mm，宽度公差+0.3/-0mm | 1 |  | 是 | 是 | 1 | 1
分剪 | DL1224070018/13 | DL1224070018 | 东方分剪5# | 合格 | 合格品 | 乙 | 尹斌斌 | 0 | 366 |  | 0 | 0.762 | 80.5 | 分剪海金杜门：1：排刀规格 80.5MM*7C/8 海金杜门 SPCC 2:成品内孔φ400MM 成品外径φ750-1000MM 单托重量＜2T。厚度公差+/-0.01mm，宽度公差+0.3/-0mm |  | 31010073 | 小品种钢卷 | 0.762-SPCC | 31020098 | 小品种钢分切带 | 0.762-SPCC |  | 10 | MO002137 | MO002137-001-13 | FJ001 | 分剪模板 | 6420 | 2024-07-28 | 2024-07-28 | 5 | 2024-07-28 16:30:32 | 2024-07-28 16:31:42 | 江苏东方九天新能源材料有限公司 |  | 尹斌斌 |  | 1 | 0.762 | 0 | 80.5 | 1 | DL1224070018/13 | 分剪海金杜门：1：排刀规格 80.5MM*7C/8 海金杜门 SPCC 2:成品内孔φ400MM 成品外径φ750-1000MM 单托重量＜2T。厚度公差+/-0.01mm，宽度公差+0.3/-0mm | 1 |  | 是 | 是 | 1 | 1
分剪 | DL1224070018/12 | DL1224070018 | 东方分剪5# | 合格 | 合格品 | 乙 | 尹斌斌 | 0 | 383 |  | 0 | 0.762 | 80.5 | 分剪海金杜门：1：排刀规格 80.5MM*7C/8 海金杜门 SPCC 2:成品内孔φ400MM 成品外径φ750-1000MM 单托重量＜2T。厚度公差+/-0.01mm，宽度公差+0.3/-0mm |  | 31010073 | 小品种钢卷 | 0.762-SPCC | 31020098 | 小品种钢分切带 | 0.762-SPCC |  | 10 | MO002137 | MO002137-001-12 | FJ001 | 分剪模板 | 6420 | 2024-07-28 | 2024-07-28 | 5 | 2024-07-28 16:30:32 | 2024-07-28 16:31:42 | 江苏东方九天新能源材料有限公司 |  | 尹斌斌 |  | 1 | 0.762 | 0 | 80.5 | 1 | DL1224070018/12 | 分剪海金杜门：1：排刀规格 80.5MM*7C/8 海金杜门 SPCC 2:成品内孔φ400MM 成品外径φ750-1000MM 单托重量＜2T。厚度公差+/-0.01mm，宽度公差+0.3/-0mm | 1 |  | 是 | 是 | 1 | 1
分剪 | DL1224070018/11 | DL1224070018 | 东方分剪5# | 合格 | 合格品 | 乙 | 尹斌斌 | 0 | 385 |  | 0 | 0.762 | 80.5 | 分剪海金杜门：1：排刀规格 80.5MM*7C/8 海金杜门 SPCC 2:成品内孔φ400MM 成品外径φ750-1000MM 单托重量＜2T。厚度公差+/-0.01mm，宽度公差+0.3/-0mm |  | 31010073 | 小品种钢卷 | 0.762-SPCC | 31020098 | 小品种钢分切带 | 0.762-SPCC |  | 10 | MO002137 | MO002137-001-11 | FJ001 | 分剪模板 | 6420 | 2024-07-28 | 2024-07-28 | 5 | 2024-07-28 16:30:32 | 2024-07-28 16:31:42 | 江苏东方九天新能源材料有限公司 |  | 尹斌斌 |  | 1 | 0.762 | 0 | 80.5 | 1 | DL1224070018/11 | 分剪海金杜门：1：排刀规格 80.5MM*7C/8 海金杜门 SPCC 2:成品内孔φ400MM 成品外径φ750-1000MM 单托重量＜2T。厚度公差+/-0.01mm，宽度公差+0.3/-0mm | 1 |  | 是 | 是 | 1 | 1
分剪 | DL1224070018/10 | DL1224070018 | 东方分剪5# | 合格 | 合格品 | 乙 | 尹斌斌 | 0 | 385 |  | 0 | 0.762 | 80.5 | 分剪海金杜门：1：排刀规格 80.5MM*7C/8 海金杜门 SPCC 2:成品内孔φ400MM 成品外径φ750-1000MM 单托重量＜2T。厚度公差+/-0.01mm，宽度公差+0.3/-0mm |  | 31010073 | 小品种钢卷 | 0.762-SPCC | 31020098 | 小品种钢分切带 | 0.762-SPCC |  | 10 | MO002137 | MO002137-001-10 | FJ001 | 分剪模板 | 6420 | 2024-07-28 | 2024-07-28 | 5 | 2024-07-28 16:30:32 | 2024-07-28 16:31:42 | 江苏东方九天新能源材料有限公司 |  | 尹斌斌 |  | 1 | 0.762 | 0 | 80.5 | 1 | DL1224070018/10 | 分剪海金杜门：1：排刀规格 80.5MM*7C/8 海金杜门 SPCC 2:成品内孔φ400MM 成品外径φ750-1000MM 单托重量＜2T。厚度公差+/-0.01mm，宽度公差+0.3/-0mm | 1 |  | 是 | 是 | 1 | 1
分剪 | DL1224070018/9 | DL1224070018 | 东方分剪5# | 合格 | 合格品 | 乙 | 尹斌斌 | 0 | 384 |  | 0 | 0.762 | 80.5 | 分剪海金杜门：1：排刀规格 80.5MM*7C/8 海金杜门 SPCC 2:成品内孔φ400MM 成品外径φ750-1000MM 单托重量＜2T。厚度公差+/-0.01mm，宽度公差+0.3/-0mm |  | 31010073 | 小品种钢卷 | 0.762-SPCC | 31020098 | 小品种钢分切带 | 0.762-SPCC |  | 10 | MO002137 | MO002137-001-09 | FJ001 | 分剪模板 | 6420 | 2024-07-28 | 2024-07-28 | 5 | 2024-07-28 16:30:32 | 2024-07-28 16:31:42 | 江苏东方九天新能源材料有限公司 |  | 尹斌斌 |  | 1 | 0.762 | 0 | 80.5 | 1 | DL1224070018/9 | 分剪海金杜门：1：排刀规格 80.5MM*7C/8 海金杜门 SPCC 2:成品内孔φ400MM 成品外径φ750-1000MM 单托重量＜2T。厚度公差+/-0.01mm，宽度公差+0.3/-0mm | 1 |  | 是 | 是 | 1 | 1
分剪 | DL1224070018/8 | DL1224070018 | 东方分剪5# | 合格 | 合格品 | 乙 | 尹斌斌 | 0 | 394 |  | 0 | 0.762 | 80.5 | 分剪海金杜门：1：排刀规格 80.5MM*7C/8 海金杜门 SPCC 2:成品内孔φ400MM 成品外径φ750-1000MM 单托重量＜2T。厚度公差+/-0.01mm，宽度公差+0.3/-0mm |  | 31010073 | 小品种钢卷 | 0.762-SPCC | 31020098 | 小品种钢分切带 | 0.762-SPCC |  | 10 | MO002137 | MO002137-001-08 | FJ001 | 分剪模板 | 6420 | 2024-07-28 | 2024-07-28 | 5 | 2024-07-28 16:30:32 | 2024-07-28 16:31:42 | 江苏东方九天新能源材料有限公司 |  | 尹斌斌 |  | 1 | 0.762 | 0 | 80.5 | 1 | DL1224070018/8 | 分剪海金杜门：1：排刀规格 80.5MM*7C/8 海金杜门 SPCC 2:成品内孔φ400MM 成品外径φ750-1000MM 单托重量＜2T。厚度公差+/-0.01mm，宽度公差+0.3/-0mm | 1 |  | 是 | 是 | 1 | 1
分剪 | DL1224070018/7 | DL1224070018 | 东方分剪5# | 合格 | 合格品 | 乙 | 尹斌斌 | 0 | 398 |  | 0 | 0.762 | 80.5 | 分剪海金杜门：1：排刀规格 80.5MM*7C/8 海金杜门 SPCC 2:成品内孔φ400MM 成品外径φ750-1000MM 单托重量＜2T。厚度公差+/-0.01mm，宽度公差+0.3/-0mm |  | 31010073 | 小品种钢卷 | 0.762-SPCC | 31020098 | 小品种钢分切带 | 0.762-SPCC |  | 10 | MO002137 | MO002137-001-07 | FJ001 | 分剪模板 | 6420 | 2024-07-28 | 2024-07-28 | 5 | 2024-07-28 16:30:32 | 2024-07-28 16:31:42 | 江苏东方九天新能源材料有限公司 |  | 尹斌斌 |  | 1 | 0.762 | 0 | 80.5 | 1 | DL1224070018/7 | 分剪海金杜门：1：排刀规格 80.5MM*7C/8 海金杜门 SPCC 2:成品内孔φ400MM 成品外径φ750-1000MM 单托重量＜2T。厚度公差+/-0.01mm，宽度公差+0.3/-0mm | 1 |  | 是 | 是 | 1 | 1
分剪 | DL1224070018/6 | DL1224070018 | 东方分剪5# | 合格 | 合格品 | 乙 | 尹斌斌 | 0 | 401 |  | 0 | 0.762 | 80.5 | 分剪海金杜门：1：排刀规格 80.5MM*7C/8 海金杜门 SPCC 2:成品内孔φ400MM 成品外径φ750-1000MM 单托重量＜2T。厚度公差+/-0.01mm，宽度公差+0.3/-0mm |  | 31010073 | 小品种钢卷 | 0.762-SPCC | 31020098 | 小品种钢分切带 | 0.762-SPCC |  | 10 | MO002137 | MO002137-001-06 | FJ001 | 分剪模板 | 6420 | 2024-07-28 | 2024-07-28 | 5 | 2024-07-28 16:30:32 | 2024-07-28 16:31:42 | 江苏东方九天新能源材料有限公司 |  | 尹斌斌 |  | 1 | 0.762 | 0 | 80.5 | 1 | DL1224070018/6 | 分剪海金杜门：1：排刀规格 80.5MM*7C/8 海金杜门 SPCC 2:成品内孔φ400MM 成品外径φ750-1000MM 单托重量＜2T。厚度公差+/-0.01mm，宽度公差+0.3/-0mm | 1 |  | 是 | 是 | 1 | 1
分剪 | DL1224070018/5 | DL1224070018 | 东方分剪5# | 其他入库 | 协议品 | 乙 | 尹斌斌 | 0 | 0 |  | 0 | 0.762 | 80.5 | 分剪海金杜门：1：排刀规格 80.5MM*7C/8 海金杜门 SPCC 2:成品内孔φ400MM 成品外径φ750-1000MM 单托重量＜2T。厚度公差+/-0.01mm，宽度公差+0.3/-0mm |  | 31010073 | 小品种钢卷 | 0.762-SPCC | 31020098 | 小品种钢分切带 | 0.762-SPCC |  | 10 | MO002137 | MO002137-001-05 | FJ001 | 分剪模板 | 6420 | 2024-07-28 | 2024-07-28 | 5 | 2024-07-28 16:30:32 | 2024-07-28 16:31:42 | 江苏东方九天新能源材料有限公司 |  | 尹斌斌 |  | 1 | 0.762 | 0 | 80.5 | 1 | DL1224070018/5 | 分剪海金杜门：1：排刀规格 80.5MM*7C/8 海金杜门 SPCC 2:成品内孔φ400MM 成品外径φ750-1000MM 单托重量＜2T。厚度公差+/-0.01mm，宽度公差+0.3/-0mm | 1 | 划伤重 | 是 | 是 | 1 | 1
分剪 | DL1224070018/4 | DL1224070018 | 东方分剪5# | 合格 | 合格品 | 乙 | 尹斌斌 | 0 | 405 |  | 0 | 0.762 | 80.5 | 分剪海金杜门：1：排刀规格 80.5MM*7C/8 海金杜门 SPCC 2:成品内孔φ400MM 成品外径φ750-1000MM 单托重量＜2T。厚度公差+/-0.01mm，宽度公差+0.3/-0mm |  | 31010073 | 小品种钢卷 | 0.762-SPCC | 31020098 | 小品种钢分切带 | 0.762-SPCC |  | 10 | MO002137 | MO002137-001-04 | FJ001 | 分剪模板 | 6420 | 2024-07-28 | 2024-07-28 | 5 | 2024-07-28 16:30:32 | 2024-07-28 16:31:42 | 江苏东方九天新能源材料有限公司 |  | 尹斌斌 |  | 1 | 0.762 | 0 | 80.5 | 1 | DL1224070018/4 | 分剪海金杜门：1：排刀规格 80.5MM*7C/8 海金杜门 SPCC 2:成品内孔φ400MM 成品外径φ750-1000MM 单托重量＜2T。厚度公差+/-0.01mm，宽度公差+0.3/-0mm | 1 |  | 是 | 是 | 1 | 1
分剪 | DL1224070018/3 | DL1224070018 | 东方分剪5# | 合格 | 合格品 | 乙 | 尹斌斌 | 0 | 407 |  | 0 | 0.762 | 80.5 | 分剪海金杜门：1：排刀规格 80.5MM*7C/8 海金杜门 SPCC 2:成品内孔φ400MM 成品外径φ750-1000MM 单托重量＜2T。厚度公差+/-0.01mm，宽度公差+0.3/-0mm |  | 31010073 | 小品种钢卷 | 0.762-SPCC | 31020098 | 小品种钢分切带 | 0.762-SPCC |  | 10 | MO002137 | MO002137-001-03 | FJ001 | 分剪模板 | 6420 | 2024-07-28 | 2024-07-28 | 5 | 2024-07-28 16:30:32 | 2024-07-28 16:31:42 | 江苏东方九天新能源材料有限公司 |  | 尹斌斌 |  | 1 | 0.762 | 0 | 80.5 | 1 | DL1224070018/3 | 分剪海金杜门：1：排刀规格 80.5MM*7C/8 海金杜门 SPCC 2:成品内孔φ400MM 成品外径φ750-1000MM 单托重量＜2T。厚度公差+/-0.01mm，宽度公差+0.3/-0mm | 1 |  | 是 | 是 | 1 | 1
分剪 | DL1224070018/2 | DL1224070018 | 东方分剪5# | 合格 | 合格品 | 乙 | 尹斌斌 | 0 | 407 |  | 0 | 0.762 | 80.5 | 分剪海金杜门：1：排刀规格 80.5MM*7C/8 海金杜门 SPCC 2:成品内孔φ400MM 成品外径φ750-1000MM 单托重量＜2T。厚度公差+/-0.01mm，宽度公差+0.3/-0mm |  | 31010073 | 小品种钢卷 | 0.762-SPCC | 31020098 | 小品种钢分切带 | 0.762-SPCC |  | 10 | MO002137 | MO002137-001-02 | FJ001 | 分剪模板 | 6420 | 2024-07-28 | 2024-07-28 | 5 | 2024-07-28 16:30:32 | 2024-07-28 16:31:42 | 江苏东方九天新能源材料有限公司 |  | 尹斌斌 |  | 1 | 0.762 | 0 | 80.5 | 1 | DL1224070018/2 | 分剪海金杜门：1：排刀规格 80.5MM*7C/8 海金杜门 SPCC 2:成品内孔φ400MM 成品外径φ750-1000MM 单托重量＜2T。厚度公差+/-0.01mm，宽度公差+0.3/-0mm | 1 |  | 是 | 是 | 1 | 1
分剪 | DL1224070018/1 | DL1224070018 | 东方分剪5# | 合格 | 合格品 | 乙 | 尹斌斌 | 0 | 407 |  | 0 | 0.762 | 80.5 | 分剪海金杜门：1：排刀规格 80.5MM*7C/8 海金杜门 SPCC 2:成品内孔φ400MM 成品外径φ750-1000MM 单托重量＜2T。厚度公差+/-0.01mm，宽度公差+0.3/-0mm |  | 31010073 | 小品种钢卷 | 0.762-SPCC | 31020098 | 小品种钢分切带 | 0.762-SPCC |  | 10 | MO002137 | MO002137-001-01 | FJ001 | 分剪模板 | 6420 | 2024-07-28 | 2024-07-28 | 5 | 2024-07-28 16:30:32 | 2024-07-28 16:31:42 | 江苏东方九天新能源材料有限公司 |  | 尹斌斌 |  | 1 | 0.762 | 0 | 80.5 | 1 | DL1224070018/1 | 分剪海金杜门：1：排刀规格 80.5MM*7C/8 海金杜门 SPCC 2:成品内孔φ400MM 成品外径φ750-1000MM 单托重量＜2T。厚度公差+/-0.01mm，宽度公差+0.3/-0mm | 1 |  | 是 | 是 | 1 | 1
铬钝化 | JG12240701842 | JG12240701842 | 东方铬钝化950 | 合格 | 合格品 | 甲 | 韩康 | 2326 | 2319 | 0.997 | 4210 | 0.1 | 710 | / |  | 30210015 | 光亮卷 | 0.1-SPCC | 30110014 | 铬钝化卷 | 0.1-SPCC |  | 10 | MO002139 | MO002139-007 | GDH001 | 铬钝化模板 | 2326 | 2024-07-28 | 2024-07-28 | 5 | 2024-07-28 16:10:39 | 2024-07-28 16:11:46 | 江苏东方九天新能源材料有限公司 | 264107 | 孙槐兵 |  |  | 0.1 | 4240 | 710 | 1 | JG12240701842 |  | 1 |  | 是 | 是 | 1 | 7
最终平整 | JG12240701041 | JG1224070104 | 东方850平整 | 合格 | 让步接收 | 乙 | 鞠承,姚学禹 | 7310 | 7330 | 1.0027 | 12640 | 0.1 | 760 | 平整 | 22-26米传侧3cm2个孔洞（0.07、0.59mm2） | 20100142 | 轧硬 | 0.4*760-SPCC | 30210015 | 光亮卷 | 0.1-SPCC |  | 60 | MO001250 | MO001250-004-01 | GLJ003 | 光亮卷前处理 模板 | 13230 | 2024-07-05 | 2024-07-15 | 5 | 2024-07-28 16:07:11 | 2024-07-28 16:09:59 | 江苏东方九天新能源材料有限公司 | 207325 | 鞠承 |  |  | 0.1 | 12600 | 760 | 1 | JG12240701041 | 轧0.1，米数控制在22700-22800米，脱脂分一包10300米。 | 1 | K孔洞(22-26米传3cm2个0.07-0.59) | 是 | 是 | 5547 | 4
最终冷轧 | JG1224070383 | JG1224070383 | 东方850轧机 | 合格 | 合格品 | 乙 | 肖勋民 | 13560 | 13500 | 0.9956 | 24842 | 0.1 | 710 | 850轧机普光辊(Ra0.4-0.6μm)轧制0.1mm(0.4-0.25-0.15-0.115-0.1) |  | 20100028 | 轧硬 | 0.4*710-SPCC | 30210015 | 光亮卷 | 0.1-SPCC |  | 30 | MO001832 | MO001832-013 | GLJ002 | 东方光亮卷前处理（0.4轧0.1mm) | 13570 | 2024-07-19 | 2024-07-19 | 3 | 2024-07-28 15:59:26 | 2024-07-28 16:00:07 | 江苏东方九天新能源材料有限公司 | 250545 | 肖勋民 |  |  | 0.4 | 6150 | 710 | 1 | JG1224070383 | 轧0.1；米数控制在24800-24900米，脱脂平均分包 |  |  | 否 | 否 | 13546 | 13
最终平整 | DU6524070004 | DU6524070004 | 东方750平整 | 合格 | 让步接收 | 乙 | 龚政,刘飞 | 7900 | 7445 | 0.9424 | 1860 | 0.825 | 625 | 南通光阳SK85：750平整用超光辊Ra<0.1μm平整，厚度公差：0.815-0.830mm，HV230-250，粗糙度Ra≤0.1μm，转分切 | 操侧公差低，传侧碎边缺口0.5-1.5mm左右，挫伤重，划伤，轻横辊印，针尖印，尾部油泥斑点 | 11050005 | 优钢原料 | 2.5-SK85 | 31110018 | 优钢卷 | 0.825-SK85 |  | 70 | MO001283 | MO001283-007 | YG001 | 优钢前处理模板 | 9490 | 2024-07-06 | 2024-07-28 | 5 | 2024-07-28 15:57:14 | 2024-07-28 15:59:35 | 江苏东方九天新能源材料有限公司 | 208954 | 龚政 |  |  | 0.825 | 1900 | 625 | 1 | DU6524070004 | 南通光阳：（0.825*625）厚度+0.005/-0.01MM，HV230-250,粗糙度小于0.1μM | 1 | S色差条印(),Z振纹(),Z针尖印(),Y油泥斑(),Q缺口(传边碎边缺口0.5-1.5cm左右),H横辊印(),D单边浪(来料传边大边浪),S色差(),C挫伤(搓伤，搓伤小点多) | 是 | 是 | 18420 | 7
一次脱脂 | JG1224070355 | JG1224070355 | 东方950脱脂1# | 合格 | 合格品 | 乙 | 何晓健,张东兵 | 13535 | 13500 | 0.9974 | 5750 | 0.4 | 760 | 脱脂（950-2） |  | 20100142 | 轧硬 | 0.4*760-SPCC | 30210015 | 光亮卷 | 0.1-SPCC |  | 10 | MO001991 | MO001991-001 | GLJ002 | 东方光亮卷前处理（0.4轧0.1mm) | 13535 | 2024-07-24 | 2024-08-15 | 3 | 2024-07-28 15:40:56 | 2024-07-28 15:41:15 | 江苏东方九天新能源材料有限公司 | 256365 | 何晓健 |  |  | 0.4 | 5820 | 760 | 1 | JG1224070355 | 轧0.1，米数控制在22800-22900米，脱脂分一包9200米。 |  |  | 否 | 否 |  | 1
最终平整 | JG12240701072 | JG1224070107 | 东方850平整 | 合格 | 合格品 | 乙 | 鞠承,姚学禹 | 5700 | 5710 | 1.0018 | 9740 | 0.1 | 760 | 平整 |  | 20100142 | 轧硬 | 0.4*760-SPCC | 30210015 | 光亮卷 | 0.1-SPCC |  | 60 | MO001250 | MO001250-007-02 | GLJ003 | 光亮卷前处理 模板 | 13360 | 2024-07-05 | 2024-07-15 | 5 | 2024-07-28 15:32:23 | 2024-07-28 15:34:12 | 江苏东方九天新能源材料有限公司 | 207328 | 鞠承 |  |  | 0.1 | 9700 | 760 | 1 | JG12240701072 | 轧0.1，米数控制在22700-22800米，脱脂分一包10300米。 | 1 | H厚薄公差(整卷0.104-0.106) | 是 | 是 | 4825 | 7
铬钝化 | JG12240701752 | JG12240701752 | 东方铬钝化950 | 合格 | 合格品 | 甲 | 韩康 | 2476 | 2481 | 1.002 | 4570 | 0.1 | 710 | / |  | 30210015 | 光亮卷 | 0.1-SPCC | 30110014 | 铬钝化卷 | 0.1-SPCC |  | 10 | MO002139 | MO002139-009 | GDH001 | 铬钝化模板 | 2476 | 2024-07-28 | 2024-07-28 | 5 | 2024-07-28 15:29:01 | 2024-07-28 15:29:45 | 江苏东方九天新能源材料有限公司 | 264109 | 孙槐兵 |  |  | 0.1 | 4570 | 710 | 1 | JG12240701752 |  | 1 |  | 是 | 是 | 0 | 9
最终平整 | JG12240703452 | JG1224070345 | 东方850平整 | 合格 | 让步接收 | 乙 | 鞠承,姚学禹 | 5860 | 5640 | 0.9625 | 9850 | 0.1 | 760 | 平整 | 594-602米传侧51cm2个孔洞（0.22、0.14mm2),尾500米操侧5cm粘钢印 | 20100142 | 轧硬 | 0.4*760-SPCC | 30210015 | 光亮卷 | 0.1-SPCC |  | 60 | MO001675 | MO001675-001-02 | GLJ002 | 东方光亮卷前处理（0.4轧0.1mm) | 13500 | 2024-07-16 | 2024-07-31 | 3 | 2024-07-28 15:06:21 | 2024-07-28 15:08:02 | 江苏东方九天新能源材料有限公司 | 244658 | 鞠承 |  |  | 0.1 | 10200 | 760 | 1 | JG12240703452 | 轧0.1，米数控制在23200-23300米，脱脂分一包10500米 | 1 | K孔洞(594-602米传51CM2个0.22-0.14),N粘钢折印(尾500米操5CM) | 是 | 是 | 6978 | 1
一次脱脂 | JG1224070321 | JG1224070321 | 东方950脱脂2# | 合格 | 合格品 | 乙 | 何晓健 | 13520 | 13510 | 0.9993 | 5760 | 0.4 | 760 | 脱脂（950-2） |  | 20100142 | 轧硬 | 0.4*760-SPCC | 30210015 | 光亮卷 | 0.1-SPCC |  | 10 | MO001991 | MO001991-009 | GLJ002 | 东方光亮卷前处理（0.4轧0.1mm) | 13520 | 2024-07-24 | 2024-08-15 | 3 | 2024-07-28 15:03:10 | 2024-07-28 15:03:38 | 江苏东方九天新能源材料有限公司 | 256388 | 何晓健 |  |  | 0.4 | 5810 | 760 | 1 | JG1224070321 | 轧0.1，米数控制在22800-22900米，脱脂分一包9200米。 |  |  | 否 | 否 |  | 9
一次脱脂 | JG1224070338 | JG1224070338 | 东方950脱脂1# | 合格 | 合格品 | 乙 | 何晓健,张东兵 | 13520 | 13505 | 0.9989 | 5750 | 0.4 | 760 | 脱脂（950-2） |  | 20100142 | 轧硬 | 0.4*760-SPCC | 30210015 | 光亮卷 | 0.1-SPCC |  | 10 | MO001991 | MO001991-006 | GLJ002 | 东方光亮卷前处理（0.4轧0.1mm) | 13520 | 2024-07-24 | 2024-08-15 | 3 | 2024-07-28 14:22:12 | 2024-07-28 14:22:32 | 江苏东方九天新能源材料有限公司 | 256385 | 何晓健 |  |  | 0.4 | 5800 | 760 | 1 | JG1224070338 | 轧0.1，米数控制在22800-22900米，脱脂分一包9200米。 |  |  | 否 | 否 |  | 6
最终平整 | JG12240703502 | JG12240703502 | 东方850平整 | 合格 | 让步接收 | 乙 | 鞠承,姚学禹 | 8490 | 8480 | 0.9988 | 14760 | 0.1 | 760 | 平整 | 14657米传侧18.1cm处孔洞（0.07mm2),操边10cm花辊印 | 20500021 | 光亮卷半成品 | 0.4-SPCC | 30210015 | 光亮卷 | 0.1-SPCC |  | 60 | MO001763 | MO001763-003 | GLJ002 | 东方光亮卷前处理（0.4轧0.1mm) | 8595 | 2024-07-18 | 2024-07-18 | 5 | 2024-07-28 13:33:56 | 2024-07-28 13:36:50 | 江苏东方九天新能源材料有限公司 | 244163 | 鞠承 |  |  | 0.1 | 14700 | 760 | 1 | JG12240703502 | 已退火；轧0.1，米数控制在14400-14500米 | 1 | K孔洞(14657m传18.1cm0.07),H花辊印(来料操边10cm花辊印) | 是 | 是 | 3698 | 3
一次脱脂 | JG1224070357 | JG1224070357 | 东方950脱脂1# | 合格 | 合格品 | 乙 | 何晓健,张东兵 | 13495 | 13460 | 0.9974 | 5760 | 0.4 | 760 | 脱脂（950-2） |  | 20100142 | 轧硬 | 0.4*760-SPCC | 30210015 | 光亮卷 | 0.1-SPCC |  | 10 | MO001991 | MO001991-003 | GLJ002 | 东方光亮卷前处理（0.4轧0.1mm) | 13495 | 2024-07-24 | 2024-08-15 | 5 | 2024-07-28 12:56:20 | 2024-07-28 12:56:40 | 江苏东方九天新能源材料有限公司 | 256367 | 何晓健 |  |  | 0.4 | 5800 | 760 | 1 | JG1224070357 | 轧0.1，米数控制在22800-22900米，脱脂分一包9200米。 |  |  | 否 | 否 | 4301 | 3
最终平整 | JG12240701052 | JG12240701052 | 东方850平整 | 合格 | 合格品 | 乙 | 鞠承,姚学禹 | 8100 | 8100 | 1 | 13900 | 0.1 | 760 | 平整 |  | 20500021 | 光亮卷半成品 | 0.4-SPCC | 30210015 | 光亮卷 | 0.1-SPCC |  | 50 | MO001537 | MO001537-003 | GLJ002 | 东方光亮卷前处理（0.4轧0.1mm) | 8340 | 2024-07-12 | 2024-07-20 | 5 | 2024-07-28 12:54:32 | 2024-07-28 12:55:19 | 江苏东方九天新能源材料有限公司 | 239165 | 鞠承 |  |  | 0.1 | 13800 | 760 | 1 | JG12240701052 | 轧0.1，米数控制在14000-14500米。 | 1 |  | 是 | 是 | 3736 | 3
分剪 | DL1224070027/16 | DL1224070027 | 东方分剪5# | 合格 | 合格品 | 乙 | 尹斌斌 | 0 | 369 |  | 0 | 0.762 | 80.5 | 分剪海金杜门：1：排刀规格 80.5MM*7C/8 海金杜门 SPCC 2:成品内孔φ400MM 成品外径φ750-1000MM 单托重量＜2T。厚度公差+/-0.01mm，宽度公差+0.3/-0mm |  | 31010073 | 小品种钢卷 | 0.762-SPCC | 31020098 | 小品种钢分切带 | 0.762-SPCC |  | 10 | MO002119 | MO002119-001-16 | FJ001 | 分剪模板 | 6450 | 2024-07-27 | 2024-07-27 | 5 | 2024-07-28 12:33:55 | 2024-07-28 12:34:31 | 江苏东方九天新能源材料有限公司 |  | 尹斌斌 |  | 1 | 0.762 | 0 | 80.5 | 1 | DL1224070027/16 | 分剪海金杜门：1：排刀规格 80.5MM*7C/8 海金杜门 SPCC 2:成品内孔φ400MM 成品外径φ750-1000MM 单托重量＜2T。厚度公差+/-0.01mm，宽度公差+0.3/-0mm | 1 |  | 是 | 是 | 1 | 1
分剪 | DL1224070027/15 | DL1224070027 | 东方分剪5# | 合格 | 合格品 | 乙 | 尹斌斌 | 0 | 374 |  | 0 | 0.762 | 80.5 | 分剪海金杜门：1：排刀规格 80.5MM*7C/8 海金杜门 SPCC 2:成品内孔φ400MM 成品外径φ750-1000MM 单托重量＜2T。厚度公差+/-0.01mm，宽度公差+0.3/-0mm |  | 31010073 | 小品种钢卷 | 0.762-SPCC | 31020098 | 小品种钢分切带 | 0.762-SPCC |  | 10 | MO002119 | MO002119-001-15 | FJ001 | 分剪模板 | 6450 | 2024-07-27 | 2024-07-27 | 5 | 2024-07-28 12:33:55 | 2024-07-28 12:34:31 | 江苏东方九天新能源材料有限公司 |  | 尹斌斌 |  | 1 | 0.762 | 0 | 80.5 | 1 | DL1224070027/15 | 分剪海金杜门：1：排刀规格 80.5MM*7C/8 海金杜门 SPCC 2:成品内孔φ400MM 成品外径φ750-1000MM 单托重量＜2T。厚度公差+/-0.01mm，宽度公差+0.3/-0mm | 1 |  | 是 | 是 | 1 | 1
分剪 | DL1224070027/14 | DL1224070027 | 东方分剪5# | 合格 | 合格品 | 乙 | 尹斌斌 | 0 | 377 |  | 0 | 0.762 | 80.5 | 分剪海金杜门：1：排刀规格 80.5MM*7C/8 海金杜门 SPCC 2:成品内孔φ400MM 成品外径φ750-1000MM 单托重量＜2T。厚度公差+/-0.01mm，宽度公差+0.3/-0mm |  | 31010073 | 小品种钢卷 | 0.762-SPCC | 31020098 | 小品种钢分切带 | 0.762-SPCC |  | 10 | MO002119 | MO002119-001-14 | FJ001 | 分剪模板 | 6450 | 2024-07-27 | 2024-07-27 | 5 | 2024-07-28 12:33:55 | 2024-07-28 12:34:31 | 江苏东方九天新能源材料有限公司 |  | 尹斌斌 |  | 1 | 0.762 | 0 | 80.5 | 1 | DL1224070027/14 | 分剪海金杜门：1：排刀规格 80.5MM*7C/8 海金杜门 SPCC 2:成品内孔φ400MM 成品外径φ750-1000MM 单托重量＜2T。厚度公差+/-0.01mm，宽度公差+0.3/-0mm | 1 |  | 是 | 是 | 1 | 1
分剪 | DL1224070027/13 | DL1224070027 | 东方分剪5# | 合格 | 合格品 | 乙 | 尹斌斌 | 0 | 380 |  | 0 | 0.762 | 80.5 | 分剪海金杜门：1：排刀规格 80.5MM*7C/8 海金杜门 SPCC 2:成品内孔φ400MM 成品外径φ750-1000MM 单托重量＜2T。厚度公差+/-0.01mm，宽度公差+0.3/-0mm |  | 31010073 | 小品种钢卷 | 0.762-SPCC | 31020098 | 小品种钢分切带 | 0.762-SPCC |  | 10 | MO002119 | MO002119-001-13 | FJ001 | 分剪模板 | 6450 | 2024-07-27 | 2024-07-27 | 5 | 2024-07-28 12:33:55 | 2024-07-28 12:34:31 | 江苏东方九天新能源材料有限公司 |  | 尹斌斌 |  | 1 | 0.762 | 0 | 80.5 | 1 | DL1224070027/13 | 分剪海金杜门：1：排刀规格 80.5MM*7C/8 海金杜门 SPCC 2:成品内孔φ400MM 成品外径φ750-1000MM 单托重量＜2T。厚度公差+/-0.01mm，宽度公差+0.3/-0mm | 1 |  | 是 | 是 | 1 | 1
分剪 | DL1224070027/12 | DL1224070027 | 东方分剪5# | 合格 | 合格品 | 乙 | 尹斌斌 | 0 | 380 |  | 0 | 0.762 | 80.5 | 分剪海金杜门：1：排刀规格 80.5MM*7C/8 海金杜门 SPCC 2:成品内孔φ400MM 成品外径φ750-1000MM 单托重量＜2T。厚度公差+/-0.01mm，宽度公差+0.3/-0mm |  | 31010073 | 小品种钢卷 | 0.762-SPCC | 31020098 | 小品种钢分切带 | 0.762-SPCC |  | 10 | MO002119 | MO002119-001-12 | FJ001 | 分剪模板 | 6450 | 2024-07-27 | 2024-07-27 | 5 | 2024-07-28 12:33:55 | 2024-07-28 12:34:31 | 江苏东方九天新能源材料有限公司 |  | 尹斌斌 |  | 1 | 0.762 | 0 | 80.5 | 1 | DL1224070027/12 | 分剪海金杜门：1：排刀规格 80.5MM*7C/8 海金杜门 SPCC 2:成品内孔φ400MM 成品外径φ750-1000MM 单托重量＜2T。厚度公差+/-0.01mm，宽度公差+0.3/-0mm | 1 |  | 是 | 是 | 1 | 1
分剪 | DL1224070027/11 | DL1224070027 | 东方分剪5# | 合格 | 合格品 | 乙 | 尹斌斌 | 0 | 381 |  | 0 | 0.762 | 80.5 | 分剪海金杜门：1：排刀规格 80.5MM*7C/8 海金杜门 SPCC 2:成品内孔φ400MM 成品外径φ750-1000MM 单托重量＜2T。厚度公差+/-0.01mm，宽度公差+0.3/-0mm |  | 31010073 | 小品种钢卷 | 0.762-SPCC | 31020098 | 小品种钢分切带 | 0.762-SPCC |  | 10 | MO002119 | MO002119-001-11 | FJ001 | 分剪模板 | 6450 | 2024-07-27 | 2024-07-27 | 5 | 2024-07-28 12:33:55 | 2024-07-28 12:34:31 | 江苏东方九天新能源材料有限公司 |  | 尹斌斌 |  | 1 | 0.762 | 0 | 80.5 | 1 | DL1224070027/11 | 分剪海金杜门：1：排刀规格 80.5MM*7C/8 海金杜门 SPCC 2:成品内孔φ400MM 成品外径φ750-1000MM 单托重量＜2T。厚度公差+/-0.01mm，宽度公差+0.3/-0mm | 1 |  | 是 | 是 | 1 | 1
分剪 | DL1224070027/10 | DL1224070027 | 东方分剪5# | 合格 | 合格品 | 乙 | 尹斌斌 | 0 | 382 |  | 0 | 0.762 | 80.5 | 分剪海金杜门：1：排刀规格 80.5MM*7C/8 海金杜门 SPCC 2:成品内孔φ400MM 成品外径φ750-1000MM 单托重量＜2T。厚度公差+/-0.01mm，宽度公差+0.3/-0mm |  | 31010073 | 小品种钢卷 | 0.762-SPCC | 31020098 | 小品种钢分切带 | 0.762-SPCC |  | 10 | MO002119 | MO002119-001-10 | FJ001 | 分剪模板 | 6450 | 2024-07-27 | 2024-07-27 | 5 | 2024-07-28 12:33:55 | 2024-07-28 12:34:31 | 江苏东方九天新能源材料有限公司 |  | 尹斌斌 |  | 1 | 0.762 | 0 | 80.5 | 1 | DL1224070027/10 | 分剪海金杜门：1：排刀规格 80.5MM*7C/8 海金杜门 SPCC 2:成品内孔φ400MM 成品外径φ750-1000MM 单托重量＜2T。厚度公差+/-0.01mm，宽度公差+0.3/-0mm | 1 |  | 是 | 是 | 1 | 1
分剪 | DL1224070027/9 | DL1224070027 | 东方分剪5# | 合格 | 合格品 | 乙 | 尹斌斌 | 0 | 383 |  | 0 | 0.762 | 80.5 | 分剪海金杜门：1：排刀规格 80.5MM*7C/8 海金杜门 SPCC 2:成品内孔φ400MM 成品外径φ750-1000MM 单托重量＜2T。厚度公差+/-0.01mm，宽度公差+0.3/-0mm |  | 31010073 | 小品种钢卷 | 0.762-SPCC | 31020098 | 小品种钢分切带 | 0.762-SPCC |  | 10 | MO002119 | MO002119-001-09 | FJ001 | 分剪模板 | 6450 | 2024-07-27 | 2024-07-27 | 5 | 2024-07-28 12:33:55 | 2024-07-28 12:34:31 | 江苏东方九天新能源材料有限公司 |  | 尹斌斌 |  | 1 | 0.762 | 0 | 80.5 | 1 | DL1224070027/9 | 分剪海金杜门：1：排刀规格 80.5MM*7C/8 海金杜门 SPCC 2:成品内孔φ400MM 成品外径φ750-1000MM 单托重量＜2T。厚度公差+/-0.01mm，宽度公差+0.3/-0mm | 1 |  | 是 | 是 | 1 | 1
分剪 | DL1224070027/8 | DL1224070027 | 东方分剪5# | 合格 | 合格品 | 乙 | 尹斌斌 | 0 | 389 |  | 0 | 0.762 | 80.5 | 分剪海金杜门：1：排刀规格 80.5MM*7C/8 海金杜门 SPCC 2:成品内孔φ400MM 成品外径φ750-1000MM 单托重量＜2T。厚度公差+/-0.01mm，宽度公差+0.3/-0mm |  | 31010073 | 小品种钢卷 | 0.762-SPCC | 31020098 | 小品种钢分切带 | 0.762-SPCC |  | 10 | MO002119 | MO002119-001-08 | FJ001 | 分剪模板 | 6450 | 2024-07-27 | 2024-07-27 | 5 | 2024-07-28 12:33:55 | 2024-07-28 12:34:31 | 江苏东方九天新能源材料有限公司 |  | 尹斌斌 |  | 1 | 0.762 | 0 | 80.5 | 1 | DL1224070027/8 | 分剪海金杜门：1：排刀规格 80.5MM*7C/8 海金杜门 SPCC 2:成品内孔φ400MM 成品外径φ750-1000MM 单托重量＜2T。厚度公差+/-0.01mm，宽度公差+0.3/-0mm | 1 |  | 是 | 是 | 1 | 1
分剪 | DL1224070027/7 | DL1224070027 | 东方分剪5# | 合格 | 合格品 | 乙 | 尹斌斌 | 0 | 393 |  | 0 | 0.762 | 80.5 | 分剪海金杜门：1：排刀规格 80.5MM*7C/8 海金杜门 SPCC 2:成品内孔φ400MM 成品外径φ750-1000MM 单托重量＜2T。厚度公差+/-0.01mm，宽度公差+0.3/-0mm |  | 31010073 | 小品种钢卷 | 0.762-SPCC | 31020098 | 小品种钢分切带 | 0.762-SPCC |  | 10 | MO002119 | MO002119-001-07 | FJ001 | 分剪模板 | 6450 | 2024-07-27 | 2024-07-27 | 5 | 2024-07-28 12:33:55 | 2024-07-28 12:34:31 | 江苏东方九天新能源材料有限公司 |  | 尹斌斌 |  | 1 | 0.762 | 0 | 80.5 | 1 | DL1224070027/7 | 分剪海金杜门：1：排刀规格 80.5MM*7C/8 海金杜门 SPCC 2:成品内孔φ400MM 成品外径φ750-1000MM 单托重量＜2T。厚度公差+/-0.01mm，宽度公差+0.3/-0mm | 1 |  | 是 | 是 | 1 | 1
分剪 | DL1224070027/6 | DL1224070027 | 东方分剪5# | 合格 | 合格品 | 乙 | 尹斌斌 | 0 | 397 |  | 0 | 0.762 | 80.5 | 分剪海金杜门：1：排刀规格 80.5MM*7C/8 海金杜门 SPCC 2:成品内孔φ400MM 成品外径φ750-1000MM 单托重量＜2T。厚度公差+/-0.01mm，宽度公差+0.3/-0mm |  | 31010073 | 小品种钢卷 | 0.762-SPCC | 31020098 | 小品种钢分切带 | 0.762-SPCC |  | 10 | MO002119 | MO002119-001-06 | FJ001 | 分剪模板 | 6450 | 2024-07-27 | 2024-07-27 | 5 | 2024-07-28 12:33:55 | 2024-07-28 12:34:31 | 江苏东方九天新能源材料有限公司 |  | 尹斌斌 |  | 1 | 0.762 | 0 | 80.5 | 1 | DL1224070027/6 | 分剪海金杜门：1：排刀规格 80.5MM*7C/8 海金杜门 SPCC 2:成品内孔φ400MM 成品外径φ750-1000MM 单托重量＜2T。厚度公差+/-0.01mm，宽度公差+0.3/-0mm | 1 |  | 是 | 是 | 1 | 1
分剪 | DL1224070027/5 | DL1224070027 | 东方分剪5# | 合格 | 合格品 | 乙 | 尹斌斌 | 0 | 399 |  | 0 | 0.762 | 80.5 | 分剪海金杜门：1：排刀规格 80.5MM*7C/8 海金杜门 SPCC 2:成品内孔φ400MM 成品外径φ750-1000MM 单托重量＜2T。厚度公差+/-0.01mm，宽度公差+0.3/-0mm |  | 31010073 | 小品种钢卷 | 0.762-SPCC | 31020098 | 小品种钢分切带 | 0.762-SPCC |  | 10 | MO002119 | MO002119-001-05 | FJ001 | 分剪模板 | 6450 | 2024-07-27 | 2024-07-27 | 5 | 2024-07-28 12:33:55 | 2024-07-28 12:34:31 | 江苏东方九天新能源材料有限公司 |  | 尹斌斌 |  | 1 | 0.762 | 0 | 80.5 | 1 | DL1224070027/5 | 分剪海金杜门：1：排刀规格 80.5MM*7C/8 海金杜门 SPCC 2:成品内孔φ400MM 成品外径φ750-1000MM 单托重量＜2T。厚度公差+/-0.01mm，宽度公差+0.3/-0mm | 1 |  | 是 | 是 | 1 | 1
分剪 | DL1224070027/4 | DL1224070027 | 东方分剪5# | 合格 | 合格品 | 乙 | 尹斌斌 | 0 | 399 |  | 0 | 0.762 | 80.5 | 分剪海金杜门：1：排刀规格 80.5MM*7C/8 海金杜门 SPCC 2:成品内孔φ400MM 成品外径φ750-1000MM 单托重量＜2T。厚度公差+/-0.01mm，宽度公差+0.3/-0mm |  | 31010073 | 小品种钢卷 | 0.762-SPCC | 31020098 | 小品种钢分切带 | 0.762-SPCC |  | 10 | MO002119 | MO002119-001-04 | FJ001 | 分剪模板 | 6450 | 2024-07-27 | 2024-07-27 | 5 | 2024-07-28 12:33:55 | 2024-07-28 12:34:31 | 江苏东方九天新能源材料有限公司 |  | 尹斌斌 |  | 1 | 0.762 | 0 | 80.5 | 1 | DL1224070027/4 | 分剪海金杜门：1：排刀规格 80.5MM*7C/8 海金杜门 SPCC 2:成品内孔φ400MM 成品外径φ750-1000MM 单托重量＜2T。厚度公差+/-0.01mm，宽度公差+0.3/-0mm | 1 |  | 是 | 是 | 1 | 1
分剪 | DL1224070027/3 | DL1224070027 | 东方分剪5# | 合格 | 合格品 | 乙 | 尹斌斌 | 0 | 401 |  | 0 | 0.762 | 80.5 | 分剪海金杜门：1：排刀规格 80.5MM*7C/8 海金杜门 SPCC 2:成品内孔φ400MM 成品外径φ750-1000MM 单托重量＜2T。厚度公差+/-0.01mm，宽度公差+0.3/-0mm |  | 31010073 | 小品种钢卷 | 0.762-SPCC | 31020098 | 小品种钢分切带 | 0.762-SPCC |  | 10 | MO002119 | MO002119-001-03 | FJ001 | 分剪模板 | 6450 | 2024-07-27 | 2024-07-27 | 5 | 2024-07-28 12:33:55 | 2024-07-28 12:34:31 | 江苏东方九天新能源材料有限公司 |  | 尹斌斌 |  | 1 | 0.762 | 0 | 80.5 | 1 | DL1224070027/3 | 分剪海金杜门：1：排刀规格 80.5MM*7C/8 海金杜门 SPCC 2:成品内孔φ400MM 成品外径φ750-1000MM 单托重量＜2T。厚度公差+/-0.01mm，宽度公差+0.3/-0mm | 1 |  | 是 | 是 | 1 | 1
分剪 | DL1224070027/2 | DL1224070027 | 东方分剪5# | 合格 | 合格品 | 乙 | 尹斌斌 | 0 | 402 |  | 0 | 0.762 | 80.5 | 分剪海金杜门：1：排刀规格 80.5MM*7C/8 海金杜门 SPCC 2:成品内孔φ400MM 成品外径φ750-1000MM 单托重量＜2T。厚度公差+/-0.01mm，宽度公差+0.3/-0mm |  | 31010073 | 小品种钢卷 | 0.762-SPCC | 31020098 | 小品种钢分切带 | 0.762-SPCC |  | 10 | MO002119 | MO002119-001-02 | FJ001 | 分剪模板 | 6450 | 2024-07-27 | 2024-07-27 | 5 | 2024-07-28 12:33:55 | 2024-07-28 12:34:31 | 江苏东方九天新能源材料有限公司 |  | 尹斌斌 |  | 1 | 0.762 | 0 | 80.5 | 1 | DL1224070027/2 | 分剪海金杜门：1：排刀规格 80.5MM*7C/8 海金杜门 SPCC 2:成品内孔φ400MM 成品外径φ750-1000MM 单托重量＜2T。厚度公差+/-0.01mm，宽度公差+0.3/-0mm | 1 |  | 是 | 是 | 1 | 1
分剪 | DL1224070027/1 | DL1224070027 | 东方分剪5# | 合格 | 合格品 | 乙 | 尹斌斌 | 0 | 405 |  | 0 | 0.762 | 80.5 | 分剪海金杜门：1：排刀规格 80.5MM*7C/8 海金杜门 SPCC 2:成品内孔φ400MM 成品外径φ750-1000MM 单托重量＜2T。厚度公差+/-0.01mm，宽度公差+0.3/-0mm |  | 31010073 | 小品种钢卷 | 0.762-SPCC | 31020098 | 小品种钢分切带 | 0.762-SPCC |  | 10 | MO002119 | MO002119-001-01 | FJ001 | 分剪模板 | 6450 | 2024-07-27 | 2024-07-27 | 5 | 2024-07-28 12:33:55 | 2024-07-28 12:34:31 | 江苏东方九天新能源材料有限公司 |  | 尹斌斌 |  | 1 | 0.762 | 0 | 80.5 | 1 | DL1224070027/1 | 分剪海金杜门：1：排刀规格 80.5MM*7C/8 海金杜门 SPCC 2:成品内孔φ400MM 成品外径φ750-1000MM 单托重量＜2T。厚度公差+/-0.01mm，宽度公差+0.3/-0mm | 1 |  | 是 | 是 | 1 | 1
最终平整 | JG122407036822 | JG12240703682 | 东方850平整 | 其他入库 | 协议品 | 乙 | 鞠承,姚学禹 | 680 | 680 | 1 | 1210 | 0.1 | 760 | 平整 |  | 20500021 | 光亮卷半成品 | 0.4-SPCC | 30210015 | 光亮卷 | 0.1-SPCC |  | 60 | MO001763 | MO001763-011-02 | GLJ002 | 东方光亮卷前处理（0.4轧0.1mm) | 8590 | 2024-07-18 | 2024-07-18 | 5 | 2024-07-28 12:14:47 | 2024-07-28 12:20:04 | 江苏东方九天新能源材料有限公司 |  | 鞠承 |  | 1 | 0.1 | 1210 | 760 | 1 | JG122407036822 | 已退火；轧0.1，米数控制在14400-14500米 | 1 |  | 是 | 是 | 2836 | 11
最终平整 | JG122407036821 | JG12240703682 | 东方850平整 | 合格 | 让步接收 | 乙 | 鞠承,姚学禹 | 7810 | 7810 | 1 | 13680 | 0.1 | 760 | 平整 | 59米传侧24cm处孔洞（0.07mm2) | 20500021 | 光亮卷半成品 | 0.4-SPCC | 30210015 | 光亮卷 | 0.1-SPCC |  | 60 | MO001763 | MO001763-011-01 | GLJ002 | 东方光亮卷前处理（0.4轧0.1mm) | 8590 | 2024-07-18 | 2024-07-18 | 5 | 2024-07-28 12:14:47 | 2024-07-28 12:20:04 | 江苏东方九天新能源材料有限公司 |  | 鞠承 |  | 1 | 0.1 | 13680 | 760 | 1 | JG122407036821 | 已退火；轧0.1，米数控制在14400-14500米 | 1 | K孔洞(59m传24cm0.07) | 是 | 是 | 2836 | 11
一次退火 | JG12240703411 | JG1224070341 | 东方8# | 合格 |  | 甲 | 李龙礼,吴双勇,程新华 | 4920 | 4920 | 1 | 2090 | 0.4 | 760 | 退火 装炉量20T-45T(620℃), 装炉量>45T (630℃） |  | 20100142 | 轧硬 | 0.4*760-SPCC | 30210004 | 光亮卷 | 0.125-SPCC |  | 20 | MO001672 | MO001672-003-01 | GLJ001 | 东方光亮卷前处理(0.4轧0.125mm) | 13515 | 2024-07-16 | 2024-07-31 | 5 | 2024-07-26 16:21:41 | 2024-07-28 12:07:24 | 江苏东方九天新能源材料有限公司 | 244654 | 刘忠于 | 刘忠于 |  | 0.4 | 2090 | 760 | 1 | JG12240703411 | 脱脂分一包4.9t，2050米，合格报工，轧0.125，米数控制在6800-6900米，厚度公差0.115-0.125，轧机按照0.12的中值设定轧制。剩余一包8.6t脱脂结束后报工，报工报待处理。特别注意按照此要求操作。 |  |  |  |  | 1959 | 3
一次退火 | JG12240703401 | JG1224070340 | 东方8# | 合格 |  | 甲 | 李龙礼,吴双勇,程新华 | 4930 | 4930 | 1 | 2090 | 0.4 | 760 | 退火 装炉量20T-45T(620℃), 装炉量>45T (630℃） |  | 20100142 | 轧硬 | 0.4*760-SPCC | 30210004 | 光亮卷 | 0.125-SPCC |  | 20 | MO001672 | MO001672-002-01 | GLJ001 | 东方光亮卷前处理(0.4轧0.125mm) | 13535 | 2024-07-16 | 2024-07-31 | 3 | 2024-07-26 16:21:41 | 2024-07-28 12:07:24 | 江苏东方九天新能源材料有限公司 | 244653 | 刘忠于 | 刘忠于 |  | 0.4 | 2090 | 760 | 1 | JG12240703401 | 脱脂分一包4.9t，2050米，合格报工，轧0.125，米数控制在6800-6900米，厚度公差0.115-0.125，轧机按照0.12的中值设定轧制。剩余一包8.6t脱脂结束后报工，报工报待处理。特别注意按照此要求操作。 |  |  |  |  | 5599 | 2
一次退火 | JG12240703392 | JG1224070339 | 东方8# | 合格 | 让步接收 | 甲 | 李龙礼,吴双勇,程新华 | 8560 | 8560 | 1 | 3640 | 0.4 | 760 | 退火 装炉量20T-45T(620℃), 装炉量>45T (630℃） |  | 20100142 | 轧硬 | 0.4*760-SPCC | 30210004 | 光亮卷 | 0.125-SPCC |  | 20 | MO001672 | MO001672-001-02 | GLJ001 | 东方光亮卷前处理(0.4轧0.125mm) | 13530 | 2024-07-16 | 2024-07-31 | 5 | 2024-07-26 16:21:41 | 2024-07-28 12:07:24 | 江苏东方九天新能源材料有限公司 | 244652 | 刘忠于 | 刘忠于 |  | 0.4 | 3640 | 760 | 1 | JG12240703392 | 脱脂分一包4.9t，2050米，合格报工，轧0.125，米数控制在6800-6900米，厚度公差0.115-0.125，轧机按照0.12的中值设定轧制。剩余一包8.6t脱脂结束后报工，报工报待处理。特别注意按照此要求操作。 | 1 |  | 是 | 是 | 2790 | 1
一次退火 | JG12240703391 | JG1224070339 | 东方8# | 合格 |  | 甲 | 李龙礼,吴双勇,程新华 | 4845 | 4845 | 1 | 2090 | 0.4 | 760 | 退火 装炉量20T-45T(620℃), 装炉量>45T (630℃） |  | 20100142 | 轧硬 | 0.4*760-SPCC | 30210004 | 光亮卷 | 0.125-SPCC |  | 20 | MO001672 | MO001672-001-01 | GLJ001 | 东方光亮卷前处理(0.4轧0.125mm) | 13530 | 2024-07-16 | 2024-07-31 | 5 | 2024-07-26 16:21:41 | 2024-07-28 12:07:24 | 江苏东方九天新能源材料有限公司 | 244652 | 刘忠于 | 刘忠于 |  | 0.4 | 2090 | 760 | 1 | JG12240703391 | 脱脂分一包4.9t，2050米，合格报工，轧0.125，米数控制在6800-6900米，厚度公差0.115-0.125，轧机按照0.12的中值设定轧制。剩余一包8.6t脱脂结束后报工，报工报待处理。特别注意按照此要求操作。 |  |  |  |  | 2790 | 1
最终平整 | DL12240700312 | DL1224070031 | 东方750平整 | 合格 | 让步接收 | 乙 | 龚政,刘飞 | 5680 | 5465 | 0.9621 | 1600 | 0.762 | 570 | 海金杜门：750平整用普光辊Ra0.2-0.3μm平整，硬度185-235HV，粗糙度0.075-0.5μm，抗拉强度590-760MPa,厚度公差0.747-0.777μm | 挫伤，边浪，振纹，横辊印，水锈斑发白 | 20100146 | 轧硬 | 1.2*570-SPCC | 31010073 | 小品种钢卷 | 0.762-SPCC |  | 30 | MO001768 | MO001768-001-02 | HJDM001 | 东方小品种钢前处理 0.762（海金杜门：硬度185-235HV，粗糙度0.075-0.5μm，抗拉强度590-760MPa,厚度公差0.747-0.777μm) | 11390 | 2024-07-18 | 2024-07-25 | 5 | 2024-07-28 11:57:08 | 2024-07-28 11:59:57 | 江苏东方九天新能源材料有限公司 | 234677 | 龚政 |  |  | 0.762 | 1650 | 570 | 1 | DL12240700312 | 海金杜门（0.762*570）厚度公差：±0.015，HV185-235,粗糙度0.075-0.5μM，抗拉590-760MPA | 1 | C挫伤(),Z振纹(),S色差条印(),S水锈斑(),D单边浪(),H横辊印(),S色差(),B白条纹(),B白斑() | 是 | 是 | 48 | 1
铬钝化 | JG12240701681 | JG12240701681 | 东方铬钝化950 | 合格 | 合格品 | 甲 | 韩康 | 2500 | 2495 | 0.998 | 4590 | 0.1 | 710 | 、 |  | 30210015 | 光亮卷 | 0.1-SPCC | 30110014 | 铬钝化卷 | 0.1-SPCC |  | 10 | MO002134 | MO002134-001 | GDH001 | 铬钝化模板 | 2500 | 2024-07-28 | 2024-07-28 | 5 | 2024-07-28 11:50:52 | 2024-07-28 11:51:19 | 江苏东方九天新能源材料有限公司 | 263950 | 孙槐兵 |  |  | 0.1 | 0 | 710 | 1 | JG12240701681 |  | 1 |  | 是 | 是 | 1 | 1
最终平整 | JG12240701022 | JG12240701022 | 东方850平整 | 合格 | 让步接收 | 乙 | 鞠承,姚学禹 | 8185 | 8160 | 0.9969 | 14460 | 0.1 | 760 | 平整 | 13381米传侧24cm处孔洞（0.58mm2),下表面中间线辊印重 | 20500021 | 光亮卷半成品 | 0.4-SPCC | 30210015 | 光亮卷 | 0.1-SPCC |  | 50 | MO001537 | MO001537-002 | GLJ002 | 东方光亮卷前处理（0.4轧0.1mm) | 8290 | 2024-07-12 | 2024-07-20 | 5 | 2024-07-28 11:05:45 | 2024-07-28 11:09:08 | 江苏东方九天新能源材料有限公司 | 239163 | 鞠承 |  |  | 0.1 | 14380 | 760 | 1 | JG12240701022 | 轧0.1，米数控制在14000-14500米。 | 1 | K孔洞(13381米传24cm0.58),X线辊印(下表面中间线辊印重) | 是 | 是 | 3537 | 2
铬钝化 | JG122407013122 | JG122407013122 | 东方铬钝化950 | 合格 | 合格品 | 甲 | 韩康 | 1740 | 1737 | 0.9983 | 3170 | 0.1 | 710 | 、 |  | 30210015 | 光亮卷 | 0.1-SPCC | 30110014 | 铬钝化卷 | 0.1-SPCC |  | 10 | MO002136 | MO002136-001 | GDH001 | 铬钝化模板 | 1740 | 2024-07-28 | 2024-07-28 | 5 | 2024-07-28 11:02:55 | 2024-07-28 11:03:38 | 江苏东方九天新能源材料有限公司 | 263958 | 孙槐兵 |  |  | 0.1 | 0 | 710 | 1 | JG122407013122 |  | 1 |  | 是 | 是 | 1 | 1
铬钝化 | JG12240701271 | JG12240701271 | 东方铬钝化950 | 合格 | 让步接收 | 甲 | 韩康 | 2722 | 2719 | 0.9989 | 3260 | 0.15 | 710 | 、 | 尾部撞伤 ，顶伤印 | 30210011 | 光亮卷 | 0.15-SPCC | 30110011 | 铬钝化卷 | 0.15-SPCC |  | 10 | MO002135 | MO002135-001 | GDH001 | 铬钝化模板 | 2722 | 2024-07-28 | 2024-07-28 | 5 | 2024-07-28 10:28:42 | 2024-07-28 10:40:03 | 江苏东方九天新能源材料有限公司 | 263956 | 孙槐兵 |  |  | 0.15 | 0 | 710 | 1 | JG12240701271 |  | 1 | S色差(色差 条印 尾撞伤 顶伤印) | 是 | 是 | 12 | 1
最终平整 | DL12240700311 | DL1224070031 | 东方750平整 | 合格 | 让步接收 | 乙 | 龚政,刘飞 | 5520 | 5310 | 0.962 | 1580 | 0.762 | 570 | 海金杜门：750平整用普光辊Ra0.2-0.3μm平整，硬度185-235HV，粗糙度0.075-0.5μm，抗拉强度590-760MPa,厚度公差0.747-0.777μm | 挫伤小点多，边浪，振纹，横辊印，水锈斑发白 | 20100146 | 轧硬 | 1.2*570-SPCC | 31010073 | 小品种钢卷 | 0.762-SPCC |  | 30 | MO001768 | MO001768-001-01 | HJDM001 | 东方小品种钢前处理 0.762（海金杜门：硬度185-235HV，粗糙度0.075-0.5μm，抗拉强度590-760MPa,厚度公差0.747-0.777μm) | 11390 | 2024-07-18 | 2024-07-25 | 5 | 2024-07-28 10:25:45 | 2024-07-28 10:28:20 | 江苏东方九天新能源材料有限公司 | 234677 | 龚政 |  |  | 0.762 | 1600 | 570 | 1 | DL12240700311 | 海金杜门（0.762*570）厚度公差：±0.015，HV185-235,粗糙度0.075-0.5μM，抗拉590-760MPA | 1 | S色差条印(),Z振纹(),S水锈斑(来料水锈斑发白),H横辊印(),C挫伤(来料搓伤，搓伤小点多),S色差() | 是 | 是 | 48 | 1
铬钝化 | JG1224070231 | JG1224070231 | 东方铬钝化750 | 合格 | 让步接收 | 甲 | 周建锋 | 5670 | 5701 | 1.0055 | 6720 | 0.18 | 610 | 、 | 色差 辊印 白斑 ，横辊印，振纹，亮斑 | 30210014 | 光亮卷 | 0.18-SPCC | 30110012 | 铬钝化卷 | 0.18-SPCC |  | 10 | MO002128 | MO002128-001 | GDH001 | 铬钝化模板 | 5670 | 2024-07-28 | 2024-07-28 | 5 | 2024-07-28 09:44:45 | 2024-07-28 10:27:38 | 江苏东方九天新能源材料有限公司 | 263889 | 倪兵 |  |  | 0.18 | 6710 | 610 | 1 | JG1224070231 |  | 1 | 色差 辊印 白斑 ，横辊印，振纹，亮斑 | 是 | 是 | 43 | 1
最终平整 | JG12240703472 | JG12240703472 | 东方850平整 | 合格 | 让步接收 | 乙 | 鞠承,姚学禹 | 8430 | 8430 | 1 | 14880 | 0.1 | 760 | 平整 | 50米、尾30米停机斑重 | 20500021 | 光亮卷半成品 | 0.4-SPCC | 30210015 | 光亮卷 | 0.1-SPCC |  | 60 | MO001884 | MO001884-001 | GLJ002 | 东方光亮卷前处理（0.4轧0.1mm) | 8495 | 2024-07-22 | 2024-08-01 | 5 | 2024-07-28 10:19:00 | 2024-07-28 10:21:07 | 江苏东方九天新能源材料有限公司 | 253017 | 鞠承 |  |  | 0.1 | 14810 | 760 | 1 | JG12240703472 | 已退火，轧0.1，米数控制在14400-14500米 | 1 | T停机斑(50米停机斑重) | 是 | 是 | 3696 | 1
铬钝化 | JG12240701412 | JG12240701412 | 东方铬钝化950 | 合格 | 合格品 | 甲 | 韩康 | 3100 | 3105 | 1.0016 | 5660 | 0.1 | 710 | 、 |  | 30210015 | 光亮卷 | 0.1-SPCC | 30110014 | 铬钝化卷 | 0.1-SPCC |  | 10 | MO002134 | MO002134-002 | GDH001 | 铬钝化模板 | 3100 | 2024-07-28 | 2024-07-28 | 5 | 2024-07-28 10:16:43 | 2024-07-28 10:17:10 | 江苏东方九天新能源材料有限公司 | 263949 | 孙槐兵 |  |  | 0.1 | 0 | 710 | 1 | JG12240701412 |  | 1 |  | 是 | 是 | 1 | 2
铬钝化 | JG12240701362 | JG12240701362 | 东方铬钝化950 | 合格 | 合格品 | 甲 | 韩康 | 2522 | 2515 | 0.9972 | 4590 | 0.1 | 710 | 、 |  | 30210015 | 光亮卷 | 0.1-SPCC | 30110014 | 铬钝化卷 | 0.1-SPCC |  | 10 | MO002134 | MO002134-003 | GDH001 | 铬钝化模板 | 2522 | 2024-07-28 | 2024-07-28 | 5 | 2024-07-28 10:15:43 | 2024-07-28 10:16:14 | 江苏东方九天新能源材料有限公司 | 263948 | 孙槐兵 |  |  | 0.1 | 0 | 710 | 1 | JG12240701362 |  | 1 |  | 是 | 是 | 1 | 3
最终脱脂 | JG12240703672 | JG12240703672 | 东方950脱脂1# | 合格 | 合格品 | 乙 | 何晓健 | 8400 | 8115 | 0.9661 | 14300 | 0.1 | 760 | 脱脂（950-1） |  | 20500021 | 光亮卷半成品 | 0.4-SPCC | 30210015 | 光亮卷 | 0.1-SPCC |  | 40 | MO001763 | MO001763-010 | GLJ002 | 东方光亮卷前处理（0.4轧0.1mm) | 8550 | 2024-07-18 | 2024-07-18 | 3 | 2024-07-28 10:09:22 | 2024-07-28 10:09:41 | 江苏东方九天新能源材料有限公司 | 244183 | 何晓健 |  |  | 0.1 | 14500 | 760 | 1 | JG12240703672 | 已退火；轧0.1，米数控制在14400-14500米 |  |  | 否 | 否 |  | 10
铬钝化 | JG12240702092 | JG12240702092 | 东方铬钝化750 | 合格 | 让步接收 | 甲 | 孙锋 | 2066 | 2069 | 1.0015 | 4450 | 0.1 | 610 | 、 | 板面鼓包，起筋 4190米横向562,540MM两个孔洞0.11mm2，4208米横向539MM孔洞0.11mm2 | 30210015 | 光亮卷 | 0.1-SPCC | 30110014 | 铬钝化卷 | 0.1-SPCC |  | 10 | MO002132 | MO002132-001 | GDH001 | 铬钝化模板 | 2066 | 2024-07-28 | 2024-07-28 | 5 | 2024-07-28 09:28:59 | 2024-07-28 09:44:28 | 江苏东方九天新能源材料有限公司 | 263942 | 倪兵 |  |  | 0.1 | 0 | 610 | 1 | JG12240702092 |  | 1 | 2070米板面鼓包，起筋 | 是 | 是 | 16 | 1
最终平整 | JG122407010122 | JG12240701012 | 东方850平整 | 其他入库 | 协议品 | 乙 | 鞠承,姚学禹 | 720 | 720 | 1 | 1290 | 0.1 | 760 | 平整 |  | 20500021 | 光亮卷半成品 | 0.4-SPCC | 30210015 | 光亮卷 | 0.1-SPCC |  | 50 | MO001537 | MO001537-001-02 | GLJ002 | 东方光亮卷前处理（0.4轧0.1mm) | 8425 | 2024-07-12 | 2024-07-20 | 5 | 2024-07-28 09:35:37 | 2024-07-28 09:37:01 | 江苏东方九天新能源材料有限公司 |  | 鞠承 |  | 1 | 0.1 | 1290 | 760 | 1 | JG122407010122 | 轧0.1，米数控制在14000-14500米。 | 1 |  | 是 | 是 | 2823 | 1
最终平整 | JG122407010121 | JG12240701012 | 东方850平整 | 合格 | 合格品 | 乙 | 鞠承,姚学禹 | 7560 | 7560 | 1 | 13080 | 0.1 | 760 | 平整 |  | 20500021 | 光亮卷半成品 | 0.4-SPCC | 30210015 | 光亮卷 | 0.1-SPCC/ |  | 50 | MO001537 | MO001537-001-01 | GLJ002 | 东方光亮卷前处理（0.4轧0.1mm) | 8425 | 2024-07-12 | 2024-07-20 | 5 | 2024-07-28 09:35:37 | 2024-07-28 09:37:01 | 江苏东方九天新能源材料有限公司 |  | 鞠承 |  | 1 | 0.1 | 13080 | 760 | 1 | JG122407010121 | 轧0.1，米数控制在14000-14500米。 | 1 |  | 是 | 是 | 2823 | 1
铬钝化 | JG1224070223 | JG1224070223 | 东方铬钝化750 | 合格 | 让步接收 | 乙 | 李澍 | 5806 | 5813 | 1.0012 | 6840 | 0.18 | 610 | 、 | 1450米横向570mm孔洞 (0.23mm2) | 30210014 | 光亮卷 | 0.18-SPCC | 30110012 | 铬钝化卷 | 0.18-SPCC |  | 10 | MO002128 | MO002128-002 | GDH001 | 铬钝化模板 | 5806 | 2024-07-28 | 2024-07-28 | 5 | 2024-07-28 09:13:23 | 2024-07-28 09:14:50 | 江苏东方九天新能源材料有限公司 | 263890 | 李澍 |  |  | 0.18 | 6840 | 610 | 1 | JG1224070223 |  | 1 | 色差 辊印 白斑 ，振纹，横辊印,1450米横向570，大小0.23 | 是 | 是 | 1 | 2
铬钝化 | JG1224070228 | JG1224070228 | 东方铬钝化750 | 合格 | 让步接收 | 乙 | 李澍 | 5750 | 5767 | 1.003 | 6820 | 0.18 | 610 | / | 6390米横向578mm处孔洞（0.11mm2） | 30210014 | 光亮卷 | 0.18-SPCC | 30110012 | 铬钝化卷 | 0.18-SPCC |  | 10 | MO002088 | MO002088-008 | GDH001 | 铬钝化模板 | 5750 | 2024-07-26 | 2024-07-26 | 5 | 2024-07-28 08:11:26 | 2024-07-28 09:13:05 | 江苏东方九天新能源材料有限公司 | 261734 | 李澍 |  |  | 0.18 | 0 | 610 | 1 | JG1224070228 |  | 1 | 白斑 辊印 色差 横辊印 条印,6390米横向578，大小0.11 | 是 | 是 | 62 | 8
最终退火 | DL002407004713 | DL00240700471 | 东方13# | 合格 | 让步接收 | 乙 | 李楷文,袁亚东,张天圣 | 1940 | 1940 | 1 | 1650 | 0.254 | 590 | 海金杜门：东方退火工艺：350℃/1.5h,460℃/1.5h,保1+8h,炉号镍带专用炉（11#、12#、13#、14#、16#），装炉最下面一包毛料,上面3包镍钝化卷，转光电850平整 |  | 20600002 | 镍钝化卷半成品 | 0.254-SPCC | 31310013 | 镍钝化卷 | 0.254-SPCC |  | 20 | MO001967 | MO001967-002-03 | NDH001 | 镍钝化模板 | 5730 | 2024-07-24 | 2024-07-25 | 5 | 2024-07-27 07:16:30 | 2024-07-28 09:03:50 | 江苏东方九天新能源材料有限公司 | 256011 | 刘忠于 | 刘忠于 |  | 0.254 | 1650 | 590 | 1 | DL002407004713 | 海金杜门(0.254*590)厚度±0.01，HV90-110,粗糙度0.075-0.5，镍层厚度≥1.9μM/0.38μM，东方退火 | 1 |  | 是 | 是 | 2151 | 2
最终退火 | DL002407004722 | DL00240700472 | 东方13# | 合格 | 让步接收 | 乙 | 李楷文,袁亚东,张天圣 | 1914 | 1914 | 1 | 1630 | 0.254 | 590 | 海金杜门：东方退火工艺：350℃/1.5h,460℃/1.5h,保1+8h,炉号镍带专用炉（11#、12#、13#、14#、16#），装炉最下面一包毛料,上面3包镍钝化卷，转光电850平整 |  | 20600002 | 镍钝化卷半成品 | 0.254-SPCC | 31310013 | 镍钝化卷 | 0.254-SPCC |  | 20 | MO001967 | MO001967-001-02 | NDH001 | 镍钝化模板 | 5690 | 2024-07-24 | 2024-07-25 | 5 | 2024-07-27 07:16:30 | 2024-07-28 09:03:50 | 江苏东方九天新能源材料有限公司 | 256010 | 刘忠于 | 刘忠于 |  | 0.254 | 1630 | 590 | 1 | DL002407004722 | 海金杜门(0.254*590)厚度±0.01，HV90-110,粗糙度0.075-0.5，镍层厚度≥1.9μM/0.38μM，东方退火 | 1 |  | 是 | 是 | 1633 | 1
最终退火 | DL002407004721 | DL00240700472 | 东方13# | 合格 | 让步接收 | 乙 | 李楷文,袁亚东,张天圣 | 1912 | 1912 | 1 | 1630 | 0.254 | 590 | 海金杜门：东方退火工艺：350℃/1.5h,460℃/1.5h,保1+8h,炉号镍带专用炉（11#、12#、13#、14#、16#），装炉最下面一包毛料,上面3包镍钝化卷，转光电850平整 |  | 20600002 | 镍钝化卷半成品 | 0.254-SPCC | 31310013 | 镍钝化卷 | 0.254-SPCC |  | 20 | MO001967 | MO001967-001-01 | NDH001 | 镍钝化模板 | 5690 | 2024-07-24 | 2024-07-25 | 5 | 2024-07-27 07:16:30 | 2024-07-28 09:03:50 | 江苏东方九天新能源材料有限公司 | 256010 | 刘忠于 | 刘忠于 |  | 0.254 | 1630 | 590 | 1 | DL002407004721 | 海金杜门(0.254*590)厚度±0.01，HV90-110,粗糙度0.075-0.5，镍层厚度≥1.9μM/0.38μM，东方退火 | 1 |  | 是 | 是 | 1633 | 1
最终退火 | DU6524070006 | DU6524070006 | 东方20# | 合格 |  | 乙 | 张天圣 | 8100 | 8100 | 1 | 1540 | 1.06 | 625 | 南通光阳SK85：退火（730℃），转650轧机 |  | 11050005 | 优钢原料 | 2.5-SK85 | 31110015 | 优钢卷 | 0.73-SK85 |  | 50 | MO001290 | MO001290-003 | YG001 | 优钢前处理模板 | 9275 | 2024-07-06 | 2024-07-28 | 5 | 2024-07-23 10:41:30 | 2024-07-28 09:03:29 | 江苏东方九天新能源材料有限公司 | 209020 | 刘忠于 | 刘忠于 |  | 1.06 | 1540 | 625 | 1 | DU6524070006 | 南通光阳：（0.73*625）厚度+0.005--0.01MM，HV230-250,粗糙度小于0.1μM |  |  | 否 | 否 | 20224 | 3
最终退火 | DU6524070007 | DU6524070007 | 东方20# | 合格 |  | 乙 | 张天圣 | 6815 | 6815 | 1 | 1070 | 1.2 | 625 | 南通光阳SK85：退火（730℃），转650轧机 |  | 11050005 | 优钢原料 | 2.5-SK85 | 31110021 | 优钢卷 | 0.88-SK85 |  | 50 | MO001288 | MO001288-001 | YG001 | 优钢前处理模板 | 7530 | 2024-07-06 | 2024-07-28 | 5 | 2024-07-23 10:41:30 | 2024-07-28 09:03:29 | 江苏东方九天新能源材料有限公司 | 208971 | 刘忠于 | 刘忠于 |  | 1.2 | 1070 | 625 | 1 | DU6524070007 | 南通光阳：（0.88*625）厚度+0.005--0.01MM，HV230-250,粗糙度小于0.1μM |  |  | 否 | 否 | 18681 | 1
二次退火 | DU6524070003 | DU6524070003 | 东方16# | 合格 |  | 乙 | 张天圣 | 6990 | 6990 | 1 | 1170 | 1.2 | 625 | 南通光阳SK85：退火（730℃），转650轧机 |  | 11050005 | 优钢原料 | 2.5-SK85 | 31110018 | 优钢卷 | 0.825-SK85 |  | 50 | MO001283 | MO001283-005 | YG001 | 优钢前处理模板 | 9510 | 2024-07-06 | 2024-07-28 | 5 | 2024-07-23 10:41:30 | 2024-07-28 09:03:29 | 江苏东方九天新能源材料有限公司 | 208952 | 刘忠于 | 刘忠于 |  | 1.2 | 1170 | 625 | 1 | DU6524070003 | 南通光阳：（0.825*625）厚度+0.005/-0.01MM，HV230-250,粗糙度小于0.1μM |  |  | 否 | 否 | 18811 | 5
最终退火 | JG12240703602 | JG12240703602 | 东方20# | 合格 |  | 乙 | 陈国,李楷文,袁亚东,张天圣 | 8200 | 8200 | 1 | 14280 | 0.1 | 760 | 退火（590℃） |  | 20500021 | 光亮卷半成品 | 0.4-SPCC | 30210015 | 光亮卷 | 0.1-SPCC |  | 50 | MO002028 | MO002028-001 | GLJ002 | 东方光亮卷前处理（0.4轧0.1mm) | 8535 | 2024-07-25 | 2024-08-02 | 5 | 2024-07-26 07:06:51 | 2024-07-28 09:02:59 | 江苏东方九天新能源材料有限公司 | 258685 | 刘忠于 | 刘忠于 |  | 0.1 | 14280 | 760 | 1 | JG12240703602 | 已退火，轧0.1，米数控制在14400-14500米 |  |  | 否 | 否 | 2999 | 1
最终退火 | JG12240704041 | JG1224070404 | 东方20# | 合格 |  | 乙 | 陈国,李楷文,袁亚东,张天圣 | 6640 | 6640 | 1 | 12300 | 0.1 | 710 | 退火（590℃） |  | 20100028 | 轧硬 | 0.4*710-SPCC | 30210015 | 光亮卷 | 0.1-SPCC |  | 50 | MO001804 | MO001804-003-01 | GLJ002 | 东方光亮卷前处理（0.4轧0.1mm) | 13685 | 2024-07-19 | 2024-08-03 | 5 | 2024-07-26 07:06:51 | 2024-07-28 09:02:59 | 江苏东方九天新能源材料有限公司 | 249260 | 刘忠于 | 刘忠于 |  | 0.1 | 12300 | 710 | 1 | JG12240704041 | 轧0.1；米数控制在25100-25200，脱脂平均分包 |  |  |  |  | 6645 | 3
最终退火 | JG12240703591 | JG1224070359 | 东方20# | 合格 |  | 乙 | 陈国,李楷文,袁亚东,张天圣 | 4800 | 4800 | 1 | 6830 | 0.125 | 760 | 退火 590℃ |  | 20100142 | 轧硬 | 0.4*760-SPCC | 30210004 | 光亮卷 | 0.125-SPCC |  | 50 | MO001606 | MO001606-001-01 | GLJ001 | 东方光亮卷前处理(0.4轧0.125mm) | 13490 | 2024-07-15 | 2024-07-15 | 5 | 2024-07-26 07:06:51 | 2024-07-28 09:02:59 | 江苏东方九天新能源材料有限公司 | 242231 | 刘忠于 | 刘忠于 |  | 0.125 | 6830 | 760 | 1 | JG12240703591 | 脱脂分一包4.9t，2050米，合格报工，轧0.125，米数控制在6800-6900米，厚度公差0.115-0.125，轧机按照0.12的中值设定轧制。剩余一包8.6t脱脂结束后报工，报工报待处理。特别注意按照此要求操作。 |  |  |  |  | 4025 | 1
铬钝化 | JG12240701061 | JG12240701061 | 东方铬钝化950 | 合格 | 合格品 | 乙 | 李志祥 | 4860 | 4827 | 0.9932 | 6890 | 0.125 | 760 | 、 |  | 30210004 | 光亮卷 | 0.125-SPCC | 30110004 | 铬钝化卷 | 0.125-SPCC |  | 10 | MO002125 | MO002125-001 | GDH001 | 铬钝化模板 | 4860 | 2024-07-28 | 2024-07-28 | 5 | 2024-07-28 08:50:49 | 2024-07-28 08:51:30 | 江苏东方九天新能源材料有限公司 | 261968 | 李志祥 |  |  | 0.125 | 6970 | 760 | 1 | JG12240701061 |  | 1 |  | 是 | 是 | 1 | 1
最终脱脂 | JG12240703952 | JG1224070395 | 东方950脱脂1# | 合格 | 合格品 | 甲 | 关莫平,王建军 | 6660 | 6660 | 1 | 12350 | 0.1 | 710 | 脱脂（950-1） |  | 20100028 | 轧硬 | 0.4*710-SPCC | 30210015 | 光亮卷 | 0.1-SPCC |  | 40 | MO001831 | MO001831-001-02 | GLJ002 | 东方光亮卷前处理（0.4轧0.1mm) | 13765 | 2024-07-19 | 2024-07-19 | 5 | 2024-07-28 06:38:02 | 2024-07-28 08:29:27 | 江苏东方九天新能源材料有限公司 |  | 王建军 |  | 1 | 0.1 | 12350 | 710 | 1 | JG12240703952 | 轧0.1；米数控制在25100-25200，脱脂平均分包 |  |  |  |  | 5783 | 1
最终脱脂 | JG12240703951 | JG1224070395 | 东方950脱脂1# | 合格 | 合格品 | 甲 | 关莫平,王建军 | 6965 | 6965 | 1 | 13000 | 0.1 | 710 | 脱脂（950-1） |  | 20100028 | 轧硬 | 0.4*710-SPCC | 30210015 | 光亮卷 | 0.1-SPCC |  | 40 | MO001831 | MO001831-001-01 | GLJ002 | 东方光亮卷前处理（0.4轧0.1mm) | 13765 | 2024-07-19 | 2024-07-19 | 5 | 2024-07-28 06:38:02 | 2024-07-28 08:29:27 | 江苏东方九天新能源材料有限公司 |  | 王建军 |  | 1 | 0.1 | 13000 | 710 | 1 | JG12240703951 | 轧0.1；米数控制在25100-25200，脱脂平均分包 |  |  |  |  | 5783 | 1
一次脱脂 | JG1224070358 | JG1224070358 | 东方950脱脂2# | 合格 | 合格品 | 甲 | 韩成飞,周志平 | 13510 | 13505 | 0.9996 | 5730 | 0.4 | 760 | 脱脂（950-2） |  | 20100142 | 轧硬 | 0.4*760-SPCC | 30210015 | 光亮卷 | 0.1-SPCC |  | 10 | MO001991 | MO001991-004 | GLJ002 | 东方光亮卷前处理（0.4轧0.1mm) | 13510 | 2024-07-24 | 2024-08-15 | 5 | 2024-07-28 07:16:09 | 2024-07-28 08:00:41 | 江苏东方九天新能源材料有限公司 | 256368 | 周志平 |  |  | 0.4 | 5800 | 760 | 1 | JG1224070358 | 轧0.1，米数控制在22800-22900米，脱脂分一包9200米。 |  |  | 否 | 否 | 5416 | 4
铬钝化 | JG1224060237111 | JG1224060237111 | 东方铬钝化950 | 合格 | 让步接收 | 乙 | 李志祥 | 1932 | 1917 | 0.9922 | 3280 | 0.1 | 760 | 、 | 色差 条印 | 30210015 | 光亮卷 | 0.1-SPCC | 30110014 | 铬钝化卷 | 0.1-SPCC |  | 10 | MO002111 | MO002111-001 | GDH001 | 铬钝化模板 | 1932 | 2024-07-27 | 2024-07-27 | 5 | 2024-07-28 07:37:12 | 2024-07-28 07:56:46 | 江苏东方九天新能源材料有限公司 | 263143 | 李志祥 |  |  | 0.1 | 0 | 760 | 1 | JG1224060237111 |  | 1 | 色差 条印 | 是 | 是 | 19 | 1
最终冷轧 | DU6524070002 | DU6524070002 | 东方650轧机 | 合格 | 合格品 | 甲 | 关颜伟,徐炜 | 8470 | 8390 | 0.9906 | 2050 | 0.825 | 625 | 南通光阳SK85：650轧机用普光辊Ra0.15-0.25μm轧制最后一道用超光辊Ra<0.1μm轧制0.825mm（1.2-1.05-0.87-0.825）厚度公差：0.825-0.83mm，HV230-250，粗糙度Ra≤0.1μm，成品在南边卸料，合格转750平整 | X细划伤(),Z重划伤(),S色差条印(),C擦伤(),H厚薄公差(公差跳动大0.821-0.827偶跳),H黑斑(),H黄斑() | 11050005 | 优钢原料 | 2.5-SK85 | 31110018 | 优钢卷 | 0.825-SK85 |  | 60 | MO001283 | MO001283-003 | YG001 | 优钢前处理模板 | 9325 | 2024-07-06 | 2024-07-28 | 5 | 2024-07-28 07:18:42 | 2024-07-28 07:51:53 | 江苏东方九天新能源材料有限公司 | 208950 | 关颜伟 |  |  | 1.2 | 1430 | 625 | 1 | DU6524070002 | 南通光阳：（0.825*625）厚度+0.005/-0.01MM，HV230-250,粗糙度小于0.1μM |  | X细划伤(),Z重划伤(),S色差条印(),C擦伤(),H厚薄公差(公差跳动大0.821-0.827偶跳),H黑斑(),H黄斑() | 否 | 否 | 18236 | 3
铬钝化 | JG1224060237112 | JG1224060237112 | 东方铬钝化950 | 合格 | 让步接收 | 乙 | 李志祥 | 1600 | 1593 | 0.9956 | 2730 | 0.1 | 760 | 、 | 锈斑 | 30210015 | 光亮卷 | 0.1-SPCC | 30110014 | 铬钝化卷 | 0.1-SPCC |  | 10 | MO002111 | MO002111-002 | GDH001 | 铬钝化模板 | 1600 | 2024-07-27 | 2024-07-27 | 5 | 2024-07-28 07:33:05 | 2024-07-28 07:35:20 | 江苏东方九天新能源材料有限公司 | 263144 | 李志祥 |  |  | 0.1 | 0 | 760 | 1 | JG1224060237112 |  | 1 | 锈斑 | 是 | 是 | 2 | 2
铬钝化 | JG12240701592 | JG12240701592 | 东方铬钝化950 | 合格 | 合格品 | 乙 | 李志祥 | 5584 | 5581 | 0.9995 | 10170 | 0.1 | 710 | / |  | 30210015 | 光亮卷 | 0.1-SPCC | 30110014 | 铬钝化卷 | 0.1-SPCC |  | 10 | MO002085 | MO002085-001 | GDH001 | 铬钝化模板 | 5584 | 2024-07-26 | 2024-07-26 | 5 | 2024-07-28 07:31:41 | 2024-07-28 07:32:21 | 江苏东方九天新能源材料有限公司 | 261581 | 李志祥 |  |  | 0.1 | 0 | 710 | 1 | JG12240701592 |  | 1 |  | 是 | 是 | 1 | 1
铬钝化 | JG122407017112 | JG122407017112 | 东方铬钝化950 | 合格 | 合格品 | 乙 | 李志祥 | 1710 | 1715 | 1.0029 | 3180 | 0.1 | 710 | 、 |  | 30210015 | 光亮卷 | 0.1-SPCC | 30110014 | 铬钝化卷 | 0.1-SPCC |  | 10 | MO002110 | MO002110-005 | GDH001 | 铬钝化模板 | 1710 | 2024-07-27 | 2024-07-27 | 5 | 2024-07-28 07:30:16 | 2024-07-28 07:31:24 | 江苏东方九天新能源材料有限公司 | 263141 | 李志祥 |  |  | 0.1 | 3230 | 710 | 1 | JG122407017112 |  | 1 |  | 是 | 是 | 1 | 5
最终平整 | DL1224070018 | DL1224070018 | 东方750平整 | 合格 | 让步接收 | 甲 | 丁振 | 6700 | 6420 | 0.9582 | 1670 | 0.762 | 650 | 海金杜门：750平整用普光辊Ra0.2-0.3μm平整，硬度185-235HV，粗糙度0.075-0.5μm，抗拉强度590-760MPa,厚度公差0.747-0.777μm | 厚薄公差(0.764-0.782同板差0.016mm),细划伤，搓伤，板型差,振纹，横条印 | 20100152 | 轧硬 | 1.2*650-SPCC | 31010073 | 小品种钢卷 | 0.762-SPCC |  | 30 | MO001767 | MO001767-002 | HJDM001 | 东方小品种钢前处理 0.762（海金杜门：硬度185-235HV，粗糙度0.075-0.5μm，抗拉强度590-760MPa,厚度公差0.747-0.777μm) | 6775 | 2024-07-18 | 2024-07-25 | 5 | 2024-07-28 07:28:55 | 2024-07-28 07:30:23 | 江苏东方九天新能源材料有限公司 | 234687 | 丁振 |  |  | 0.762 | 1700 | 650 | 1 | DL1224070018 | 海金杜门：（0.762*650）厚度公差：±0.015，HV185-235,粗糙度0.075-0.5μM，抗拉590-760MPA | 1 | H厚薄公差(0.764-0.782同板差0.016),X细划伤(来料细划伤，搓伤，版型差),Z振纹(来料振纹，横条印) | 是 | 是 | 14 | 2
铬钝化 | JG1224070216 | JG1224070216 | 东方铬钝化750 | 合格 | 让步接收 | 乙 | 李澍 | 5850 | 5845 | 0.9991 | 6880 | 0.18 | 610 | / | 白斑 辊印 条印 色差 横辊印 | 30210014 | 光亮卷 | 0.18-SPCC | 30110012 | 铬钝化卷 | 0.18-SPCC |  | 10 | MO002103 | MO002103-005 | GDH001 | 铬钝化模板 | 5850 | 2024-07-27 | 2024-07-27 | 5 | 2024-07-28 07:21:54 | 2024-07-28 07:23:15 | 江苏东方九天新能源材料有限公司 | 262849 | 李澍 |  |  | 0.18 | 0 | 610 | 1 | JG1224070216 |  | 1 | 白斑 辊印 条印 色差 横辊印 | 是 | 是 | 2 | 5
铬钝化 | JG1224070274 | JG1224070274 | 东方铬钝化750 | 合格 | 让步接收 | 乙 | 李澍 | 5316 | 4941 | 0.9295 | 6690 | 0.15 | 610 | / | 松花印 | 30210011 | 光亮卷 | 0.15-SPCC | 30110011 | 铬钝化卷 | 0.15-SPCC |  | 10 | MO002102 | MO002102-007 | GDH001 | 铬钝化模板 | 5316 | 2024-07-27 | 2024-07-27 | 5 | 2024-07-28 05:59:55 | 2024-07-28 07:21:35 | 江苏东方九天新能源材料有限公司 | 262845 | 李澍 |  |  | 0.15 | 0 | 610 | 1 | JG1224070274 |  | 1 | 色差 辊印 白斑 松花印 | 是 | 是 | 82 | 7
最终冷轧 | DU6524070004 | DU6524070004 | 东方650轧机 | 合格 | 合格品 | 甲 | 关颜伟,徐炜 | 8010 | 7900 | 0.9863 | 1900 | 0.825 | 625 | 南通光阳SK85：650轧机用普光辊Ra0.15-0.25μm轧制最后一道用超光辊Ra<0.1μm轧制0.825mm（1.2-1.05-0.87-0.825）厚度公差：0.825-0.83mm，HV230-250，粗糙度Ra≤0.1μm，成品在南边卸料，合格转750平整 | N粘钢折印(),C挫伤(),X细划伤(),S色差条印(),B白斑(),S碎边() | 11050005 | 优钢原料 | 2.5-SK85 | 31110018 | 优钢卷 | 0.825-SK85 |  | 60 | MO001283 | MO001283-007 | YG001 | 优钢前处理模板 | 9490 | 2024-07-06 | 2024-07-28 | 5 | 2024-07-28 07:15:29 | 2024-07-28 07:17:23 | 江苏东方九天新能源材料有限公司 | 208954 | 徐炜 |  |  | 1.2 | 1340 | 625 | 1 | DU6524070004 | 南通光阳：（0.825*625）厚度+0.005/-0.01MM，HV230-250,粗糙度小于0.1μM |  | N粘钢折印(),C挫伤(),X细划伤(),S色差条印(),B白斑(),S碎边() | 否 | 否 | 18420 | 7
一次脱脂 | JG1224070322 | JG1224070322 | 东方950脱脂2# | 合格 | 合格品 | 甲 | 韩成飞,周志平 | 13535 | 13525 | 0.9993 | 5740 | 0.4 | 760 | 脱脂（950-2） |  | 20100142 | 轧硬 | 0.4*760-SPCC | 30210015 | 光亮卷 | 0.1-SPCC |  | 10 | MO001991 | MO001991-011 | GLJ002 | 东方光亮卷前处理（0.4轧0.1mm) | 13535 | 2024-07-24 | 2024-08-15 | 5 | 2024-07-28 07:07:26 | 2024-07-28 07:13:52 | 江苏东方九天新能源材料有限公司 | 256390 | 周志平 |  |  | 0.4 | 5810 | 760 | 1 | JG1224070322 | 轧0.1，米数控制在22800-22900米，脱脂分一包9200米。 |  |  | 否 | 否 | 2744 | 11
最终平整 | DL1224070020 | DL1224070020 | 东方750平整 | 合格 | 让步接收 | 甲 | 丁振 | 6240 | 5770 | 0.9247 | 1500 | 0.762 | 650 | 海金杜门：750平整用普光辊Ra0.2-0.3μm平整，硬度185-235HV，粗糙度0.075-0.5μm，抗拉强度590-760MPa,厚度公差0.747-0.777μm | 细划伤，搓伤，暗线印,振纹，尾部横条印明显,板型差，头尾搓伤 | 20100152 | 轧硬 | 1.2*650-SPCC | 31010073 | 小品种钢卷 | 0.762-SPCC |  | 30 | MO001767 | MO001767-004 | HJDM001 | 东方小品种钢前处理 0.762（海金杜门：硬度185-235HV，粗糙度0.075-0.5μm，抗拉强度590-760MPa,厚度公差0.747-0.777μm) | 6305 | 2024-07-18 | 2024-07-25 | 5 | 2024-07-28 06:50:52 | 2024-07-28 06:53:25 | 江苏东方九天新能源材料有限公司 | 234689 | 丁振 |  |  | 0.762 | 1580 | 650 | 1 | DL1224070020 | 海金杜门：（0.762*650）厚度公差：±0.015，HV185-235,粗糙度0.075-0.5μM，抗拉590-760MPA | 1 | X细划伤(来料细划伤，搓伤，暗线印),Z振纹(来料振纹，尾部横条印明显),C擦伤(来料版型差，头尾搓伤) | 是 | 是 | 9 | 4
最终平整 | DL1224070026 | DL1224070026 | 东方750平整 | 合格 | 让步接收 | 甲 | 丁振 | 6650 | 6130 | 0.9218 | 1590 | 0.762 | 650 | 海金杜门：750平整用普光辊Ra0.2-0.3μm平整，硬度185-235HV，粗糙度0.075-0.5μm，抗拉强度590-760MPa,厚度公差0.747-0.777μm | 多条暗线印,细划伤,振纹，横条印，搓伤,内80米操边5CM内间断性脱皮 | 20100152 | 轧硬 | 1.2*650-SPCC | 31010073 | 小品种钢卷 | 0.762-SPCC |  | 30 | MO001767 | MO001767-006 | HJDM001 | 东方小品种钢前处理 0.762（海金杜门：硬度185-235HV，粗糙度0.075-0.5μm，抗拉强度590-760MPa,厚度公差0.747-0.777μm) | 6715 | 2024-07-18 | 2024-07-25 | 5 | 2024-07-28 06:38:34 | 2024-07-28 06:41:17 | 江苏东方九天新能源材料有限公司 | 234691 | 丁振 |  |  | 0.762 | 1650 | 650 | 1 | DL1224070026 | 海金杜门：（0.762*650）厚度公差：±0.015，HV185-235,粗糙度0.075-0.5μM，抗拉590-760MPA | 1 | A暗线印(来料多条暗线印),X细划伤(来料细划伤),Z振纹(来料振纹，横条印，搓伤),T脱皮(内80米操边5CM内间断性脱皮) | 是 | 是 | 9 | 6
分剪 | DL1224070019/16 | DL1224070019 | 东方分剪5# | 合格 | 合格品 | 甲 | 樊小兵 | 0 | 358 |  | 0 | 0.762 | 80.5 | 分剪海金杜门：1：排刀规格 80.5MM*7C/8 海金杜门 SPCC 2:成品内孔φ400MM 成品外径φ750-1000MM 单托重量＜2T。厚度公差+/-0.01mm，宽度公差+0.3/-0mm |  | 31010073 | 小品种钢卷 | 0.762-SPCC | 31020098 | 小品种钢分切带 | 0.762-SPCC |  | 10 | MO002120 | MO002120-001-16 | FJ001 | 分剪模板 | 6080 | 2024-07-27 | 2024-07-27 | 5 | 2024-07-28 06:32:02 | 2024-07-28 06:32:25 | 江苏东方九天新能源材料有限公司 |  | 樊小兵 |  | 1 | 0.762 | 0 | 80.5 | 1 | DL1224070019/16 | 分剪海金杜门：1：排刀规格 80.5MM*7C/8 海金杜门 SPCC 2:成品内孔φ400MM 成品外径φ750-1000MM 单托重量＜2T。厚度公差+/-0.01mm，宽度公差+0.3/-0mm | 1 |  | 是 | 是 | 0 | 1
分剪 | DL1224070019/15 | DL1224070019 | 东方分剪5# | 合格 | 合格品 | 甲 | 樊小兵 | 0 | 372 |  | 0 | 0.762 | 80.5 | 分剪海金杜门：1：排刀规格 80.5MM*7C/8 海金杜门 SPCC 2:成品内孔φ400MM 成品外径φ750-1000MM 单托重量＜2T。厚度公差+/-0.01mm，宽度公差+0.3/-0mm |  | 31010073 | 小品种钢卷 | 0.762-SPCC | 31020098 | 小品种钢分切带 | 0.762-SPCC |  | 10 | MO002120 | MO002120-001-15 | FJ001 | 分剪模板 | 6080 | 2024-07-27 | 2024-07-27 | 5 | 2024-07-28 06:32:02 | 2024-07-28 06:32:25 | 江苏东方九天新能源材料有限公司 |  | 樊小兵 |  | 1 | 0.762 | 0 | 80.5 | 1 | DL1224070019/15 | 分剪海金杜门：1：排刀规格 80.5MM*7C/8 海金杜门 SPCC 2:成品内孔φ400MM 成品外径φ750-1000MM 单托重量＜2T。厚度公差+/-0.01mm，宽度公差+0.3/-0mm | 1 |  | 是 | 是 | 0 | 1
分剪 | DL1224070019/14 | DL1224070019 | 东方分剪5# | 合格 | 合格品 | 甲 | 樊小兵 | 0 | 371 |  | 0 | 0.762 | 80.5 | 分剪海金杜门：1：排刀规格 80.5MM*7C/8 海金杜门 SPCC 2:成品内孔φ400MM 成品外径φ750-1000MM 单托重量＜2T。厚度公差+/-0.01mm，宽度公差+0.3/-0mm |  | 31010073 | 小品种钢卷 | 0.762-SPCC | 31020098 | 小品种钢分切带 | 0.762-SPCC |  | 10 | MO002120 | MO002120-001-14 | FJ001 | 分剪模板 | 6080 | 2024-07-27 | 2024-07-27 | 5 | 2024-07-28 06:32:02 | 2024-07-28 06:32:25 | 江苏东方九天新能源材料有限公司 |  | 樊小兵 |  | 1 | 0.762 | 0 | 80.5 | 1 | DL1224070019/14 | 分剪海金杜门：1：排刀规格 80.5MM*7C/8 海金杜门 SPCC 2:成品内孔φ400MM 成品外径φ750-1000MM 单托重量＜2T。厚度公差+/-0.01mm，宽度公差+0.3/-0mm | 1 |  | 是 | 是 | 0 | 1
分剪 | DL1224070019/13 | DL1224070019 | 东方分剪5# | 合格 | 合格品 | 甲 | 樊小兵 | 0 | 371 |  | 0 | 0.762 | 80.5 | 分剪海金杜门：1：排刀规格 80.5MM*7C/8 海金杜门 SPCC 2:成品内孔φ400MM 成品外径φ750-1000MM 单托重量＜2T。厚度公差+/-0.01mm，宽度公差+0.3/-0mm |  | 31010073 | 小品种钢卷 | 0.762-SPCC | 31020098 | 小品种钢分切带 | 0.762-SPCC |  | 10 | MO002120 | MO002120-001-13 | FJ001 | 分剪模板 | 6080 | 2024-07-27 | 2024-07-27 | 5 | 2024-07-28 06:32:02 | 2024-07-28 06:32:25 | 江苏东方九天新能源材料有限公司 |  | 樊小兵 |  | 1 | 0.762 | 0 | 80.5 | 1 | DL1224070019/13 | 分剪海金杜门：1：排刀规格 80.5MM*7C/8 海金杜门 SPCC 2:成品内孔φ400MM 成品外径φ750-1000MM 单托重量＜2T。厚度公差+/-0.01mm，宽度公差+0.3/-0mm | 1 |  | 是 | 是 | 0 | 1
分剪 | DL1224070019/12 | DL1224070019 | 东方分剪5# | 合格 | 合格品 | 甲 | 樊小兵 | 0 | 372 |  | 0 | 0.762 | 80.5 | 分剪海金杜门：1：排刀规格 80.5MM*7C/8 海金杜门 SPCC 2:成品内孔φ400MM 成品外径φ750-1000MM 单托重量＜2T。厚度公差+/-0.01mm，宽度公差+0.3/-0mm |  | 31010073 | 小品种钢卷 | 0.762-SPCC | 31020098 | 小品种钢分切带 | 0.762-SPCC |  | 10 | MO002120 | MO002120-001-12 | FJ001 | 分剪模板 | 6080 | 2024-07-27 | 2024-07-27 | 5 | 2024-07-28 06:32:02 | 2024-07-28 06:32:25 | 江苏东方九天新能源材料有限公司 |  | 樊小兵 |  | 1 | 0.762 | 0 | 80.5 | 1 | DL1224070019/12 | 分剪海金杜门：1：排刀规格 80.5MM*7C/8 海金杜门 SPCC 2:成品内孔φ400MM 成品外径φ750-1000MM 单托重量＜2T。厚度公差+/-0.01mm，宽度公差+0.3/-0mm | 1 |  | 是 | 是 | 0 | 1
分剪 | DL1224070019/11 | DL1224070019 | 东方分剪5# | 合格 | 合格品 | 甲 | 樊小兵 | 0 | 372 |  | 0 | 0.762 | 80.5 | 分剪海金杜门：1：排刀规格 80.5MM*7C/8 海金杜门 SPCC 2:成品内孔φ400MM 成品外径φ750-1000MM 单托重量＜2T。厚度公差+/-0.01mm，宽度公差+0.3/-0mm |  | 31010073 | 小品种钢卷 | 0.762-SPCC | 31020098 | 小品种钢分切带 | 0.762-SPCC |  | 10 | MO002120 | MO002120-001-11 | FJ001 | 分剪模板 | 6080 | 2024-07-27 | 2024-07-27 | 5 | 2024-07-28 06:32:02 | 2024-07-28 06:32:25 | 江苏东方九天新能源材料有限公司 |  | 樊小兵 |  | 1 | 0.762 | 0 | 80.5 | 1 | DL1224070019/11 | 分剪海金杜门：1：排刀规格 80.5MM*7C/8 海金杜门 SPCC 2:成品内孔φ400MM 成品外径φ750-1000MM 单托重量＜2T。厚度公差+/-0.01mm，宽度公差+0.3/-0mm | 1 |  | 是 | 是 | 0 | 1
分剪 | DL1224070019/10 | DL1224070019 | 东方分剪5# | 合格 | 合格品 | 甲 | 樊小兵 | 0 | 372 |  | 0 | 0.762 | 80.5 | 分剪海金杜门：1：排刀规格 80.5MM*7C/8 海金杜门 SPCC 2:成品内孔φ400MM 成品外径φ750-1000MM 单托重量＜2T。厚度公差+/-0.01mm，宽度公差+0.3/-0mm |  | 31010073 | 小品种钢卷 | 0.762-SPCC | 31020098 | 小品种钢分切带 | 0.762-SPCC |  | 10 | MO002120 | MO002120-001-10 | FJ001 | 分剪模板 | 6080 | 2024-07-27 | 2024-07-27 | 5 | 2024-07-28 06:32:02 | 2024-07-28 06:32:25 | 江苏东方九天新能源材料有限公司 |  | 樊小兵 |  | 1 | 0.762 | 0 | 80.5 | 1 | DL1224070019/10 | 分剪海金杜门：1：排刀规格 80.5MM*7C/8 海金杜门 SPCC 2:成品内孔φ400MM 成品外径φ750-1000MM 单托重量＜2T。厚度公差+/-0.01mm，宽度公差+0.3/-0mm | 1 |  | 是 | 是 | 0 | 1
分剪 | DL1224070019/9 | DL1224070019 | 东方分剪5# | 合格 | 合格品 | 甲 | 樊小兵 | 0 | 370 |  | 0 | 0.762 | 80.5 | 分剪海金杜门：1：排刀规格 80.5MM*7C/8 海金杜门 SPCC 2:成品内孔φ400MM 成品外径φ750-1000MM 单托重量＜2T。厚度公差+/-0.01mm，宽度公差+0.3/-0mm |  | 31010073 | 小品种钢卷 | 0.762-SPCC | 31020098 | 小品种钢分切带 | 0.762-SPCC |  | 10 | MO002120 | MO002120-001-09 | FJ001 | 分剪模板 | 6080 | 2024-07-27 | 2024-07-27 | 5 | 2024-07-28 06:32:02 | 2024-07-28 06:32:25 | 江苏东方九天新能源材料有限公司 |  | 樊小兵 |  | 1 | 0.762 | 0 | 80.5 | 1 | DL1224070019/9 | 分剪海金杜门：1：排刀规格 80.5MM*7C/8 海金杜门 SPCC 2:成品内孔φ400MM 成品外径φ750-1000MM 单托重量＜2T。厚度公差+/-0.01mm，宽度公差+0.3/-0mm | 1 |  | 是 | 是 | 0 | 1
分剪 | DL1224070019/8 | DL1224070019 | 东方分剪5# | 合格 | 合格品 | 甲 | 樊小兵 | 0 | 368 |  | 0 | 0.762 | 80.5 | 分剪海金杜门：1：排刀规格 80.5MM*7C/8 海金杜门 SPCC 2:成品内孔φ400MM 成品外径φ750-1000MM 单托重量＜2T。厚度公差+/-0.01mm，宽度公差+0.3/-0mm |  | 31010073 | 小品种钢卷 | 0.762-SPCC | 31020098 | 小品种钢分切带 | 0.762-SPCC |  | 10 | MO002120 | MO002120-001-08 | FJ001 | 分剪模板 | 6080 | 2024-07-27 | 2024-07-27 | 5 | 2024-07-28 06:32:02 | 2024-07-28 06:32:25 | 江苏东方九天新能源材料有限公司 |  | 樊小兵 |  | 1 | 0.762 | 0 | 80.5 | 1 | DL1224070019/8 | 分剪海金杜门：1：排刀规格 80.5MM*7C/8 海金杜门 SPCC 2:成品内孔φ400MM 成品外径φ750-1000MM 单托重量＜2T。厚度公差+/-0.01mm，宽度公差+0.3/-0mm | 1 |  | 是 | 是 | 0 | 1
分剪 | DL1224070019/7 | DL1224070019 | 东方分剪5# | 合格 | 合格品 | 甲 | 樊小兵 | 0 | 368 |  | 0 | 0.762 | 80.5 | 分剪海金杜门：1：排刀规格 80.5MM*7C/8 海金杜门 SPCC 2:成品内孔φ400MM 成品外径φ750-1000MM 单托重量＜2T。厚度公差+/-0.01mm，宽度公差+0.3/-0mm |  | 31010073 | 小品种钢卷 | 0.762-SPCC | 31020098 | 小品种钢分切带 | 0.762-SPCC |  | 10 | MO002120 | MO002120-001-07 | FJ001 | 分剪模板 | 6080 | 2024-07-27 | 2024-07-27 | 5 | 2024-07-28 06:32:02 | 2024-07-28 06:32:25 | 江苏东方九天新能源材料有限公司 |  | 樊小兵 |  | 1 | 0.762 | 0 | 80.5 | 1 | DL1224070019/7 | 分剪海金杜门：1：排刀规格 80.5MM*7C/8 海金杜门 SPCC 2:成品内孔φ400MM 成品外径φ750-1000MM 单托重量＜2T。厚度公差+/-0.01mm，宽度公差+0.3/-0mm | 1 |  | 是 | 是 | 0 | 1
分剪 | DL1224070019/6 | DL1224070019 | 东方分剪5# | 合格 | 合格品 | 甲 | 樊小兵 | 0 | 370 |  | 0 | 0.762 | 80.5 | 分剪海金杜门：1：排刀规格 80.5MM*7C/8 海金杜门 SPCC 2:成品内孔φ400MM 成品外径φ750-1000MM 单托重量＜2T。厚度公差+/-0.01mm，宽度公差+0.3/-0mm |  | 31010073 | 小品种钢卷 | 0.762-SPCC | 31020098 | 小品种钢分切带 | 0.762-SPCC |  | 10 | MO002120 | MO002120-001-06 | FJ001 | 分剪模板 | 6080 | 2024-07-27 | 2024-07-27 | 5 | 2024-07-28 06:32:02 | 2024-07-28 06:32:25 | 江苏东方九天新能源材料有限公司 |  | 樊小兵 |  | 1 | 0.762 | 0 | 80.5 | 1 | DL1224070019/6 | 分剪海金杜门：1：排刀规格 80.5MM*7C/8 海金杜门 SPCC 2:成品内孔φ400MM 成品外径φ750-1000MM 单托重量＜2T。厚度公差+/-0.01mm，宽度公差+0.3/-0mm | 1 |  | 是 | 是 | 0 | 1
分剪 | DL1224070019/5 | DL1224070019 | 东方分剪5# | 合格 | 合格品 | 甲 | 樊小兵 | 0 | 371 |  | 0 | 0.762 | 80.5 | 分剪海金杜门：1：排刀规格 80.5MM*7C/8 海金杜门 SPCC 2:成品内孔φ400MM 成品外径φ750-1000MM 单托重量＜2T。厚度公差+/-0.01mm，宽度公差+0.3/-0mm |  | 31010073 | 小品种钢卷 | 0.762-SPCC | 31020098 | 小品种钢分切带 | 0.762-SPCC |  | 10 | MO002120 | MO002120-001-05 | FJ001 | 分剪模板 | 6080 | 2024-07-27 | 2024-07-27 | 5 | 2024-07-28 06:32:02 | 2024-07-28 06:32:25 | 江苏东方九天新能源材料有限公司 |  | 樊小兵 |  | 1 | 0.762 | 0 | 80.5 | 1 | DL1224070019/5 | 分剪海金杜门：1：排刀规格 80.5MM*7C/8 海金杜门 SPCC 2:成品内孔φ400MM 成品外径φ750-1000MM 单托重量＜2T。厚度公差+/-0.01mm，宽度公差+0.3/-0mm | 1 |  | 是 | 是 | 0 | 1
分剪 | DL1224070019/4 | DL1224070019 | 东方分剪5# | 合格 | 合格品 | 甲 | 樊小兵 | 0 | 370 |  | 0 | 0.762 | 80.5 | 分剪海金杜门：1：排刀规格 80.5MM*7C/8 海金杜门 SPCC 2:成品内孔φ400MM 成品外径φ750-1000MM 单托重量＜2T。厚度公差+/-0.01mm，宽度公差+0.3/-0mm |  | 31010073 | 小品种钢卷 | 0.762-SPCC | 31020098 | 小品种钢分切带 | 0.762-SPCC |  | 10 | MO002120 | MO002120-001-04 | FJ001 | 分剪模板 | 6080 | 2024-07-27 | 2024-07-27 | 5 | 2024-07-28 06:32:02 | 2024-07-28 06:32:25 | 江苏东方九天新能源材料有限公司 |  | 樊小兵 |  | 1 | 0.762 | 0 | 80.5 | 1 | DL1224070019/4 | 分剪海金杜门：1：排刀规格 80.5MM*7C/8 海金杜门 SPCC 2:成品内孔φ400MM 成品外径φ750-1000MM 单托重量＜2T。厚度公差+/-0.01mm，宽度公差+0.3/-0mm | 1 |  | 是 | 是 | 0 | 1
分剪 | DL1224070019/3 | DL1224070019 | 东方分剪5# | 合格 | 合格品 | 甲 | 樊小兵 | 0 | 371 |  | 0 | 0.762 | 80.5 | 分剪海金杜门：1：排刀规格 80.5MM*7C/8 海金杜门 SPCC 2:成品内孔φ400MM 成品外径φ750-1000MM 单托重量＜2T。厚度公差+/-0.01mm，宽度公差+0.3/-0mm |  | 31010073 | 小品种钢卷 | 0.762-SPCC | 31020098 | 小品种钢分切带 | 0.762-SPCC |  | 10 | MO002120 | MO002120-001-03 | FJ001 | 分剪模板 | 6080 | 2024-07-27 | 2024-07-27 | 5 | 2024-07-28 06:32:02 | 2024-07-28 06:32:25 | 江苏东方九天新能源材料有限公司 |  | 樊小兵 |  | 1 | 0.762 | 0 | 80.5 | 1 | DL1224070019/3 | 分剪海金杜门：1：排刀规格 80.5MM*7C/8 海金杜门 SPCC 2:成品内孔φ400MM 成品外径φ750-1000MM 单托重量＜2T。厚度公差+/-0.01mm，宽度公差+0.3/-0mm | 1 |  | 是 | 是 | 0 | 1
分剪 | DL1224070019/2 | DL1224070019 | 东方分剪5# | 合格 | 合格品 | 甲 | 樊小兵 | 0 | 370 |  | 0 | 0.762 | 80.5 | 分剪海金杜门：1：排刀规格 80.5MM*7C/8 海金杜门 SPCC 2:成品内孔φ400MM 成品外径φ750-1000MM 单托重量＜2T。厚度公差+/-0.01mm，宽度公差+0.3/-0mm |  | 31010073 | 小品种钢卷 | 0.762-SPCC | 31020098 | 小品种钢分切带 | 0.762-SPCC |  | 10 | MO002120 | MO002120-001-02 | FJ001 | 分剪模板 | 6080 | 2024-07-27 | 2024-07-27 | 5 | 2024-07-28 06:32:02 | 2024-07-28 06:32:25 | 江苏东方九天新能源材料有限公司 |  | 樊小兵 |  | 1 | 0.762 | 0 | 80.5 | 1 | DL1224070019/2 | 分剪海金杜门：1：排刀规格 80.5MM*7C/8 海金杜门 SPCC 2:成品内孔φ400MM 成品外径φ750-1000MM 单托重量＜2T。厚度公差+/-0.01mm，宽度公差+0.3/-0mm | 1 |  | 是 | 是 | 0 | 1
分剪 | DL1224070019/1 | DL1224070019 | 东方分剪5# | 合格 | 合格品 | 甲 | 樊小兵 | 0 | 370 |  | 0 | 0.762 | 80.5 | 分剪海金杜门：1：排刀规格 80.5MM*7C/8 海金杜门 SPCC 2:成品内孔φ400MM 成品外径φ750-1000MM 单托重量＜2T。厚度公差+/-0.01mm，宽度公差+0.3/-0mm |  | 31010073 | 小品种钢卷 | 0.762-SPCC | 31020098 | 小品种钢分切带 | 0.762-SPCC |  | 10 | MO002120 | MO002120-001-01 | FJ001 | 分剪模板 | 6080 | 2024-07-27 | 2024-07-27 | 5 | 2024-07-28 06:32:02 | 2024-07-28 06:32:25 | 江苏东方九天新能源材料有限公司 |  | 樊小兵 |  | 1 | 0.762 | 0 | 80.5 | 1 | DL1224070019/1 | 分剪海金杜门：1：排刀规格 80.5MM*7C/8 海金杜门 SPCC 2:成品内孔φ400MM 成品外径φ750-1000MM 单托重量＜2T。厚度公差+/-0.01mm，宽度公差+0.3/-0mm | 1 |  | 是 | 是 | 0 | 1
分剪 | DL1224070028/16 | DL1224070028 | 东方分剪5# | 合格 | 合格品 | 甲 | 樊小兵 | 0 | 374 |  | 0 | 0.762 | 80.5 | 分剪海金杜门：1：排刀规格 80.5MM*7C/8 海金杜门 SPCC 2:成品内孔φ400MM 成品外径φ750-1000MM 单托重量＜2T。厚度公差+/-0.01mm，宽度公差+0.3/-0mm |  | 31010073 | 小品种钢卷 | 0.762-SPCC | 31020098 | 小品种钢分切带 | 0.762-SPCC |  | 10 | MO002120 | MO002120-002-16 | FJ001 | 分剪模板 | 6435 | 2024-07-27 | 2024-07-27 | 5 | 2024-07-28 06:31:07 | 2024-07-28 06:31:32 | 江苏东方九天新能源材料有限公司 |  | 樊小兵 |  | 1 | 0.762 | 0 | 80.5 | 1 | DL1224070028/16 | 分剪海金杜门：1：排刀规格 80.5MM*7C/8 海金杜门 SPCC 2:成品内孔φ400MM 成品外径φ750-1000MM 单托重量＜2T。厚度公差+/-0.01mm，宽度公差+0.3/-0mm | 1 |  | 是 | 是 | 0 | 2
分剪 | DL1224070028/15 | DL1224070028 | 东方分剪5# | 合格 | 合格品 | 甲 | 樊小兵 | 0 | 375 |  | 0 | 0.762 | 80.5 | 分剪海金杜门：1：排刀规格 80.5MM*7C/8 海金杜门 SPCC 2:成品内孔φ400MM 成品外径φ750-1000MM 单托重量＜2T。厚度公差+/-0.01mm，宽度公差+0.3/-0mm |  | 31010073 | 小品种钢卷 | 0.762-SPCC | 31020098 | 小品种钢分切带 | 0.762-SPCC |  | 10 | MO002120 | MO002120-002-15 | FJ001 | 分剪模板 | 6435 | 2024-07-27 | 2024-07-27 | 5 | 2024-07-28 06:31:07 | 2024-07-28 06:31:32 | 江苏东方九天新能源材料有限公司 |  | 樊小兵 |  | 1 | 0.762 | 0 | 80.5 | 1 | DL1224070028/15 | 分剪海金杜门：1：排刀规格 80.5MM*7C/8 海金杜门 SPCC 2:成品内孔φ400MM 成品外径φ750-1000MM 单托重量＜2T。厚度公差+/-0.01mm，宽度公差+0.3/-0mm | 1 |  | 是 | 是 | 0 | 2
分剪 | DL1224070028/14 | DL1224070028 | 东方分剪5# | 合格 | 合格品 | 甲 | 樊小兵 | 0 | 377 |  | 0 | 0.762 | 80.5 | 分剪海金杜门：1：排刀规格 80.5MM*7C/8 海金杜门 SPCC 2:成品内孔φ400MM 成品外径φ750-1000MM 单托重量＜2T。厚度公差+/-0.01mm，宽度公差+0.3/-0mm |  | 31010073 | 小品种钢卷 | 0.762-SPCC | 31020098 | 小品种钢分切带 | 0.762-SPCC |  | 10 | MO002120 | MO002120-002-14 | FJ001 | 分剪模板 | 6435 | 2024-07-27 | 2024-07-27 | 5 | 2024-07-28 06:31:07 | 2024-07-28 06:31:32 | 江苏东方九天新能源材料有限公司 |  | 樊小兵 |  | 1 | 0.762 | 0 | 80.5 | 1 | DL1224070028/14 | 分剪海金杜门：1：排刀规格 80.5MM*7C/8 海金杜门 SPCC 2:成品内孔φ400MM 成品外径φ750-1000MM 单托重量＜2T。厚度公差+/-0.01mm，宽度公差+0.3/-0mm | 1 |  | 是 | 是 | 0 | 2
分剪 | DL1224070028/13 | DL1224070028 | 东方分剪5# | 合格 | 合格品 | 甲 | 樊小兵 | 0 | 374 |  | 0 | 0.762 | 80.5 | 分剪海金杜门：1：排刀规格 80.5MM*7C/8 海金杜门 SPCC 2:成品内孔φ400MM 成品外径φ750-1000MM 单托重量＜2T。厚度公差+/-0.01mm，宽度公差+0.3/-0mm |  | 31010073 | 小品种钢卷 | 0.762-SPCC | 31020098 | 小品种钢分切带 | 0.762-SPCC |  | 10 | MO002120 | MO002120-002-13 | FJ001 | 分剪模板 | 6435 | 2024-07-27 | 2024-07-27 | 5 | 2024-07-28 06:31:07 | 2024-07-28 06:31:32 | 江苏东方九天新能源材料有限公司 |  | 樊小兵 |  | 1 | 0.762 | 0 | 80.5 | 1 | DL1224070028/13 | 分剪海金杜门：1：排刀规格 80.5MM*7C/8 海金杜门 SPCC 2:成品内孔φ400MM 成品外径φ750-1000MM 单托重量＜2T。厚度公差+/-0.01mm，宽度公差+0.3/-0mm | 1 |  | 是 | 是 | 0 | 2
分剪 | DL1224070028/12 | DL1224070028 | 东方分剪5# | 合格 | 合格品 | 甲 | 樊小兵 | 0 | 379 |  | 0 | 0.762 | 80.5 | 分剪海金杜门：1：排刀规格 80.5MM*7C/8 海金杜门 SPCC 2:成品内孔φ400MM 成品外径φ750-1000MM 单托重量＜2T。厚度公差+/-0.01mm，宽度公差+0.3/-0mm |  | 31010073 | 小品种钢卷 | 0.762-SPCC | 31020098 | 小品种钢分切带 | 0.762-SPCC |  | 10 | MO002120 | MO002120-002-12 | FJ001 | 分剪模板 | 6435 | 2024-07-27 | 2024-07-27 | 5 | 2024-07-28 06:31:07 | 2024-07-28 06:31:32 | 江苏东方九天新能源材料有限公司 |  | 樊小兵 |  | 1 | 0.762 | 0 | 80.5 | 1 | DL1224070028/12 | 分剪海金杜门：1：排刀规格 80.5MM*7C/8 海金杜门 SPCC 2:成品内孔φ400MM 成品外径φ750-1000MM 单托重量＜2T。厚度公差+/-0.01mm，宽度公差+0.3/-0mm | 1 |  | 是 | 是 | 0 | 2
分剪 | DL1224070028/11 | DL1224070028 | 东方分剪5# | 合格 | 合格品 | 甲 | 樊小兵 | 0 | 379 |  | 0 | 0.762 | 80.5 | 分剪海金杜门：1：排刀规格 80.5MM*7C/8 海金杜门 SPCC 2:成品内孔φ400MM 成品外径φ750-1000MM 单托重量＜2T。厚度公差+/-0.01mm，宽度公差+0.3/-0mm |  | 31010073 | 小品种钢卷 | 0.762-SPCC | 31020098 | 小品种钢分切带 | 0.762-SPCC |  | 10 | MO002120 | MO002120-002-11 | FJ001 | 分剪模板 | 6435 | 2024-07-27 | 2024-07-27 | 5 | 2024-07-28 06:31:07 | 2024-07-28 06:31:32 | 江苏东方九天新能源材料有限公司 |  | 樊小兵 |  | 1 | 0.762 | 0 | 80.5 | 1 | DL1224070028/11 | 分剪海金杜门：1：排刀规格 80.5MM*7C/8 海金杜门 SPCC 2:成品内孔φ400MM 成品外径φ750-1000MM 单托重量＜2T。厚度公差+/-0.01mm，宽度公差+0.3/-0mm | 1 |  | 是 | 是 | 0 | 2
分剪 | DL1224070028/10 | DL1224070028 | 东方分剪5# | 合格 | 合格品 | 甲 | 樊小兵 | 0 | 374 |  | 0 | 0.762 | 80.5 | 分剪海金杜门：1：排刀规格 80.5MM*7C/8 海金杜门 SPCC 2:成品内孔φ400MM 成品外径φ750-1000MM 单托重量＜2T。厚度公差+/-0.01mm，宽度公差+0.3/-0mm |  | 31010073 | 小品种钢卷 | 0.762-SPCC | 31020098 | 小品种钢分切带 | 0.762-SPCC |  | 10 | MO002120 | MO002120-002-10 | FJ001 | 分剪模板 | 6435 | 2024-07-27 | 2024-07-27 | 5 | 2024-07-28 06:31:07 | 2024-07-28 06:31:32 | 江苏东方九天新能源材料有限公司 |  | 樊小兵 |  | 1 | 0.762 | 0 | 80.5 | 1 | DL1224070028/10 | 分剪海金杜门：1：排刀规格 80.5MM*7C/8 海金杜门 SPCC 2:成品内孔φ400MM 成品外径φ750-1000MM 单托重量＜2T。厚度公差+/-0.01mm，宽度公差+0.3/-0mm | 1 |  | 是 | 是 | 0 | 2
分剪 | DL1224070028/9 | DL1224070028 | 东方分剪5# | 合格 | 合格品 | 甲 | 樊小兵 | 0 | 379 |  | 0 | 0.762 | 80.5 | 分剪海金杜门：1：排刀规格 80.5MM*7C/8 海金杜门 SPCC 2:成品内孔φ400MM 成品外径φ750-1000MM 单托重量＜2T。厚度公差+/-0.01mm，宽度公差+0.3/-0mm |  | 31010073 | 小品种钢卷 | 0.762-SPCC | 31020098 | 小品种钢分切带 | 0.762-SPCC |  | 10 | MO002120 | MO002120-002-09 | FJ001 | 分剪模板 | 6435 | 2024-07-27 | 2024-07-27 | 5 | 2024-07-28 06:31:07 | 2024-07-28 06:31:32 | 江苏东方九天新能源材料有限公司 |  | 樊小兵 |  | 1 | 0.762 | 0 | 80.5 | 1 | DL1224070028/9 | 分剪海金杜门：1：排刀规格 80.5MM*7C/8 海金杜门 SPCC 2:成品内孔φ400MM 成品外径φ750-1000MM 单托重量＜2T。厚度公差+/-0.01mm，宽度公差+0.3/-0mm | 1 |  | 是 | 是 | 0 | 2
分剪 | DL1224070028/8 | DL1224070028 | 东方分剪5# | 合格 | 合格品 | 甲 | 樊小兵 | 0 | 394 |  | 0 | 0.762 | 80.5 | 分剪海金杜门：1：排刀规格 80.5MM*7C/8 海金杜门 SPCC 2:成品内孔φ400MM 成品外径φ750-1000MM 单托重量＜2T。厚度公差+/-0.01mm，宽度公差+0.3/-0mm |  | 31010073 | 小品种钢卷 | 0.762-SPCC | 31020098 | 小品种钢分切带 | 0.762-SPCC |  | 10 | MO002120 | MO002120-002-08 | FJ001 | 分剪模板 | 6435 | 2024-07-27 | 2024-07-27 | 5 | 2024-07-28 06:31:07 | 2024-07-28 06:31:32 | 江苏东方九天新能源材料有限公司 |  | 樊小兵 |  | 1 | 0.762 | 0 | 80.5 | 1 | DL1224070028/8 | 分剪海金杜门：1：排刀规格 80.5MM*7C/8 海金杜门 SPCC 2:成品内孔φ400MM 成品外径φ750-1000MM 单托重量＜2T。厚度公差+/-0.01mm，宽度公差+0.3/-0mm | 1 |  | 是 | 是 | 0 | 2
分剪 | DL1224070028/7 | DL1224070028 | 东方分剪5# | 合格 | 合格品 | 甲 | 樊小兵 | 0 | 396 |  | 0 | 0.762 | 80.5 | 分剪海金杜门：1：排刀规格 80.5MM*7C/8 海金杜门 SPCC 2:成品内孔φ400MM 成品外径φ750-1000MM 单托重量＜2T。厚度公差+/-0.01mm，宽度公差+0.3/-0mm |  | 31010073 | 小品种钢卷 | 0.762-SPCC | 31020098 | 小品种钢分切带 | 0.762-SPCC |  | 10 | MO002120 | MO002120-002-07 | FJ001 | 分剪模板 | 6435 | 2024-07-27 | 2024-07-27 | 5 | 2024-07-28 06:31:07 | 2024-07-28 06:31:32 | 江苏东方九天新能源材料有限公司 |  | 樊小兵 |  | 1 | 0.762 | 0 | 80.5 | 1 | DL1224070028/7 | 分剪海金杜门：1：排刀规格 80.5MM*7C/8 海金杜门 SPCC 2:成品内孔φ400MM 成品外径φ750-1000MM 单托重量＜2T。厚度公差+/-0.01mm，宽度公差+0.3/-0mm | 1 |  | 是 | 是 | 0 | 2
分剪 | DL1224070028/6 | DL1224070028 | 东方分剪5# | 合格 | 合格品 | 甲 | 樊小兵 | 0 | 397 |  | 0 | 0.762 | 80.5 | 分剪海金杜门：1：排刀规格 80.5MM*7C/8 海金杜门 SPCC 2:成品内孔φ400MM 成品外径φ750-1000MM 单托重量＜2T。厚度公差+/-0.01mm，宽度公差+0.3/-0mm |  | 31010073 | 小品种钢卷 | 0.762-SPCC | 31020098 | 小品种钢分切带 | 0.762-SPCC |  | 10 | MO002120 | MO002120-002-06 | FJ001 | 分剪模板 | 6435 | 2024-07-27 | 2024-07-27 | 5 | 2024-07-28 06:31:07 | 2024-07-28 06:31:32 | 江苏东方九天新能源材料有限公司 |  | 樊小兵 |  | 1 | 0.762 | 0 | 80.5 | 1 | DL1224070028/6 | 分剪海金杜门：1：排刀规格 80.5MM*7C/8 海金杜门 SPCC 2:成品内孔φ400MM 成品外径φ750-1000MM 单托重量＜2T。厚度公差+/-0.01mm，宽度公差+0.3/-0mm | 1 |  | 是 | 是 | 0 | 2
分剪 | DL1224070028/5 | DL1224070028 | 东方分剪5# | 合格 | 合格品 | 甲 | 樊小兵 | 0 | 397 |  | 0 | 0.762 | 80.5 | 分剪海金杜门：1：排刀规格 80.5MM*7C/8 海金杜门 SPCC 2:成品内孔φ400MM 成品外径φ750-1000MM 单托重量＜2T。厚度公差+/-0.01mm，宽度公差+0.3/-0mm |  | 31010073 | 小品种钢卷 | 0.762-SPCC | 31020098 | 小品种钢分切带 | 0.762-SPCC |  | 10 | MO002120 | MO002120-002-05 | FJ001 | 分剪模板 | 6435 | 2024-07-27 | 2024-07-27 | 5 | 2024-07-28 06:31:07 | 2024-07-28 06:31:32 | 江苏东方九天新能源材料有限公司 |  | 樊小兵 |  | 1 | 0.762 | 0 | 80.5 | 1 | DL1224070028/5 | 分剪海金杜门：1：排刀规格 80.5MM*7C/8 海金杜门 SPCC 2:成品内孔φ400MM 成品外径φ750-1000MM 单托重量＜2T。厚度公差+/-0.01mm，宽度公差+0.3/-0mm | 1 |  | 是 | 是 | 0 | 2
分剪 | DL1224070028/4 | DL1224070028 | 东方分剪5# | 合格 | 合格品 | 甲 | 樊小兵 | 0 | 398 |  | 0 | 0.762 | 80.5 | 分剪海金杜门：1：排刀规格 80.5MM*7C/8 海金杜门 SPCC 2:成品内孔φ400MM 成品外径φ750-1000MM 单托重量＜2T。厚度公差+/-0.01mm，宽度公差+0.3/-0mm |  | 31010073 | 小品种钢卷 | 0.762-SPCC | 31020098 | 小品种钢分切带 | 0.762-SPCC |  | 10 | MO002120 | MO002120-002-04 | FJ001 | 分剪模板 | 6435 | 2024-07-27 | 2024-07-27 | 5 | 2024-07-28 06:31:07 | 2024-07-28 06:31:32 | 江苏东方九天新能源材料有限公司 |  | 樊小兵 |  | 1 | 0.762 | 0 | 80.5 | 1 | DL1224070028/4 | 分剪海金杜门：1：排刀规格 80.5MM*7C/8 海金杜门 SPCC 2:成品内孔φ400MM 成品外径φ750-1000MM 单托重量＜2T。厚度公差+/-0.01mm，宽度公差+0.3/-0mm | 1 |  | 是 | 是 | 0 | 2
分剪 | DL1224070028/3 | DL1224070028 | 东方分剪5# | 合格 | 合格品 | 甲 | 樊小兵 | 0 | 398 |  | 0 | 0.762 | 80.5 | 分剪海金杜门：1：排刀规格 80.5MM*7C/8 海金杜门 SPCC 2:成品内孔φ400MM 成品外径φ750-1000MM 单托重量＜2T。厚度公差+/-0.01mm，宽度公差+0.3/-0mm |  | 31010073 | 小品种钢卷 | 0.762-SPCC | 31020098 | 小品种钢分切带 | 0.762-SPCC |  | 10 | MO002120 | MO002120-002-03 | FJ001 | 分剪模板 | 6435 | 2024-07-27 | 2024-07-27 | 5 | 2024-07-28 06:31:07 | 2024-07-28 06:31:32 | 江苏东方九天新能源材料有限公司 |  | 樊小兵 |  | 1 | 0.762 | 0 | 80.5 | 1 | DL1224070028/3 | 分剪海金杜门：1：排刀规格 80.5MM*7C/8 海金杜门 SPCC 2:成品内孔φ400MM 成品外径φ750-1000MM 单托重量＜2T。厚度公差+/-0.01mm，宽度公差+0.3/-0mm | 1 |  | 是 | 是 | 0 | 2
分剪 | DL1224070028/2 | DL1224070028 | 东方分剪5# | 合格 | 合格品 | 甲 | 樊小兵 | 0 | 396 |  | 0 | 0.762 | 80.5 | 分剪海金杜门：1：排刀规格 80.5MM*7C/8 海金杜门 SPCC 2:成品内孔φ400MM 成品外径φ750-1000MM 单托重量＜2T。厚度公差+/-0.01mm，宽度公差+0.3/-0mm |  | 31010073 | 小品种钢卷 | 0.762-SPCC | 31020098 | 小品种钢分切带 | 0.762-SPCC |  | 10 | MO002120 | MO002120-002-02 | FJ001 | 分剪模板 | 6435 | 2024-07-27 | 2024-07-27 | 5 | 2024-07-28 06:31:07 | 2024-07-28 06:31:32 | 江苏东方九天新能源材料有限公司 |  | 樊小兵 |  | 1 | 0.762 | 0 | 80.5 | 1 | DL1224070028/2 | 分剪海金杜门：1：排刀规格 80.5MM*7C/8 海金杜门 SPCC 2:成品内孔φ400MM 成品外径φ750-1000MM 单托重量＜2T。厚度公差+/-0.01mm，宽度公差+0.3/-0mm | 1 |  | 是 | 是 | 0 | 2
分剪 | DL1224070028/1 | DL1224070028 | 东方分剪5# | 合格 | 合格品 | 甲 | 樊小兵 | 0 | 397 |  | 0 | 0.762 | 80.5 | 分剪海金杜门：1：排刀规格 80.5MM*7C/8 海金杜门 SPCC 2:成品内孔φ400MM 成品外径φ750-1000MM 单托重量＜2T。厚度公差+/-0.01mm，宽度公差+0.3/-0mm |  | 31010073 | 小品种钢卷 | 0.762-SPCC | 31020098 | 小品种钢分切带 | 0.762-SPCC |  | 10 | MO002120 | MO002120-002-01 | FJ001 | 分剪模板 | 6435 | 2024-07-27 | 2024-07-27 | 5 | 2024-07-28 06:31:07 | 2024-07-28 06:31:32 | 江苏东方九天新能源材料有限公司 |  | 樊小兵 |  | 1 | 0.762 | 0 | 80.5 | 1 | DL1224070028/1 | 分剪海金杜门：1：排刀规格 80.5MM*7C/8 海金杜门 SPCC 2:成品内孔φ400MM 成品外径φ750-1000MM 单托重量＜2T。厚度公差+/-0.01mm，宽度公差+0.3/-0mm | 1 |  | 是 | 是 | 0 | 2
一次脱脂 | JG1224070378 | JG1224070378 | 东方950脱脂2# | 合格 | 合格品 | 甲 | 韩成飞,周志平 | 13675 | 13660 | 0.9989 | 6190 | 0.4 | 710 | 脱脂（950-2） |  | 20100028 | 轧硬 | 0.4*710-SPCC | 30210015 | 光亮卷 | 0.1-SPCC |  | 10 | MO001989 | MO001989-006 | GLJ002 | 东方光亮卷前处理（0.4轧0.1mm) | 13675 | 2024-07-24 | 2024-08-08 | 3 | 2024-07-28 06:29:18 | 2024-07-28 06:29:46 | 江苏东方九天新能源材料有限公司 | 256312 | 周志平 |  |  | 0.4 | 6270 | 710 | 1 | JG1224070378 | 轧0.1，米数控制在24900-25000米，脱脂平均分包 |  |  | 否 | 否 |  | 6
最终冷轧 | DU65240700051 | DU6524070005 | 东方650轧机 | 合格 | 合格品 | 甲 | 关颜伟,徐炜 | 6170 | 6100 | 0.9887 | 1650 | 0.73 | 625 | 南通光阳SK85：650轧机用普光辊Ra0.15-0.25μm轧制最后一道用超光辊Ra<0.1μm轧制0.73mm（1.06-0.93-0.77-0.73）厚度公差：0.73-0.735mm，HV230-250，粗糙度Ra≤0.1，成品在南边卸料，合格转750平整 | X细划伤(),K宽度公差公差跳动大偶跳0.72-0.731(),J碱液斑(),C擦伤() | 11050005 | 优钢原料 | 2.5-SK85 | 31110015 | 优钢卷 | 0.73-SK85 |  | 60 | MO001290 | MO001290-001-01 | YG001 | 优钢前处理模板 | 9335 | 2024-07-06 | 2024-07-28 | 5 | 2024-07-28 06:05:48 | 2024-07-28 06:09:47 | 江苏东方九天新能源材料有限公司 | 209019 | 吴宏林 |  |  | 1.06 | 1200 | 625 | 1 | DU65240700051 | 南通光阳：（0.73*625）厚度+0.005--0.01MM，HV230-250,粗糙度小于0.1μM |  | X细划伤(),K宽度公差公差跳动大偶跳0.72-0.731(),J碱液斑(),C擦伤() |  |  | 14132 | 1
最终冷轧 | JG1224070395 | JG1224070395 | 东方850轧机 | 合格 | 合格品 | 甲 | 吴宏林 | 13745 | 13700 | 0.9967 | 25370 | 0.1 | 710 | 850轧机普光辊(Ra0.4-0.6μm)轧制0.1mm(0.4-0.25-0.15-0.115-0.1) |  | 20100028 | 轧硬 | 0.4*710-SPCC | 30210015 | 光亮卷 | 0.1-SPCC |  | 30 | MO001831 | MO001831-001 | GLJ002 | 东方光亮卷前处理（0.4轧0.1mm) | 13765 | 2024-07-19 | 2024-07-19 | 5 | 2024-07-28 06:03:10 | 2024-07-28 06:03:42 | 江苏东方九天新能源材料有限公司 | 250531 | 吴宏林 |  |  | 0.4 | 6240 | 710 | 1 | JG1224070395 | 轧0.1；米数控制在25100-25200，脱脂平均分包 |  |  | 否 | 否 | 5783 | 1
铬钝化 | JG1224070061 | JG1224070061 | 东方铬钝化750 | 合格 | 让步接收 | 乙 | 李澍 | 5320 | 5307 | 0.9976 | 7200 | 0.15 | 610 | / | 色差 辊印 白斑 | 30210011 | 光亮卷 | 0.15-SPCC | 30110011 | 铬钝化卷 | 0.15-SPCC |  | 10 | MO002102 | MO002102-006 | GDH001 | 铬钝化模板 | 5320 | 2024-07-27 | 2024-07-27 | 5 | 2024-07-28 05:58:41 | 2024-07-28 05:59:22 | 江苏东方九天新能源材料有限公司 | 262844 | 李澍 |  |  | 0.15 | 0 | 610 | 1 | JG1224070061 |  | 1 | 色差 辊印 白斑 | 是 | 是 | 1 | 6
铬钝化 | JG122406033112 | JG12240603311 | 东方铬钝化750 | 合格 | 让步接收 | 乙 | 李澍 | 1789 | 1789 | 1 | 3800 | 0.1 | 610 | 、 | 起筋 翘边 | 30210015 | 光亮卷 | 0.1-SPCC | 30110014 | 铬钝化卷 | 0.1-SPCC |  | 10 | MO002112 | MO002112-001-02 | GDH001 | 铬钝化模板 | 4124 | 2024-07-27 | 2024-07-27 | 5 | 2024-07-28 04:07:37 | 2024-07-28 05:58:31 | 江苏东方九天新能源材料有限公司 |  | 李澍 |  | 1 | 0.1 | 3800 | 610 | 1 | JG122406033112 |  | 1 | 色差 辊印 白斑 起筋 翘边 | 是 | 是 | 166 | 1
铬钝化 | JG122406033111 | JG12240603311 | 东方铬钝化750 | 合格 | 让步接收 | 乙 | 李澍 | 2345 | 2345 | 1 | 5000 | 0.1 | 610 | 、 | 起筋 翘边 | 30210015 | 光亮卷 | 0.1-SPCC | 30110014 | 铬钝化卷 | 0.1-SPCC |  | 10 | MO002112 | MO002112-001-01 | GDH001 | 铬钝化模板 | 4124 | 2024-07-27 | 2024-07-27 | 5 | 2024-07-28 04:07:37 | 2024-07-28 05:58:31 | 江苏东方九天新能源材料有限公司 |  | 李澍 |  | 1 | 0.1 | 5000 | 610 | 1 | JG122406033111 |  | 1 | 色差 辊印 白斑 起筋 翘边 | 是 | 是 | 166 | 1
铬钝化 | JG12240701791 | JG12240701791 | 东方铬钝化950 | 合格 | 让步接收 | 乙 | 李志祥 | 2466 | 2467 | 1.0004 | 4520 | 0.1 | 710 | / | 色差 辊印 | 30210015 | 光亮卷 | 0.1-SPCC | 30110014 | 铬钝化卷 | 0.1-SPCC |  | 10 | MO002085 | MO002085-005 | GDH001 | 铬钝化模板 | 2466 | 2024-07-26 | 2024-07-26 | 5 | 2024-07-28 05:21:12 | 2024-07-28 05:46:56 | 江苏东方九天新能源材料有限公司 | 261585 | 李志祥 |  |  | 0.1 | 0 | 710 | 1 | JG12240701791 |  | 1 | 色差 辊印 | 是 | 是 | 25 | 5
一次脱脂 | JG1224070412 | JG1224070412 | 东方950脱脂2# | 合格 | 合格品 | 甲 | 韩成飞,周志平 | 13695 | 13475 | 0.9839 | 6070 | 0.4 | 710 | 脱脂（950-2） |  | 20100028 | 轧硬 | 0.4*710-SPCC | 30210015 | 光亮卷 | 0.1-SPCC |  | 10 | MO001989 | MO001989-004 | GLJ002 | 东方光亮卷前处理（0.4轧0.1mm) | 13695 | 2024-07-24 | 2024-08-08 | 3 | 2024-07-28 05:40:07 | 2024-07-28 05:40:38 | 江苏东方九天新能源材料有限公司 | 256310 | 周志平 |  |  | 0.4 | 6270 | 710 | 1 | JG1224070412 | 轧0.1，米数控制在24900-25000米，脱脂平均分包 |  |  | 否 | 否 |  | 4
最终脱脂 | JG12240704011 | JG1224070401 | 东方950脱脂1# | 合格 | 合格品 | 甲 | 关莫平,王建军 | 6700 | 6700 | 1 | 12600 | 0.1 | 710 | 脱脂（950-1） |  | 20100028 | 轧硬 | 0.4*710-SPCC | 30210015 | 光亮卷 | 0.1-SPCC |  | 40 | MO001831 | MO001831-013-01 | GLJ002 | 东方光亮卷前处理（0.4轧0.1mm) | 13690 | 2024-07-19 | 2024-07-19 | 3 | 2024-07-28 03:36:42 | 2024-07-28 05:29:14 | 江苏东方九天新能源材料有限公司 |  | 何晓健 |  | 1 | 0.1 | 12600 | 710 | 1 | JG12240704011 | 轧0.1；米数控制在25100-25200，脱脂平均分包 |  |  |  |  | 13637 | 13
最终脱脂 | JG12240704012 | JG1224070401 | 东方950脱脂1# | 合格 | 合格品 | 甲 | 关莫平,王建军 | 6775 | 6775 | 1 | 12540 | 0.1 | 710 | 脱脂（950-1） |  | 20100028 | 轧硬 | 0.4*710-SPCC | 30210015 | 光亮卷 | 0.1-SPCC |  | 40 | MO001831 | MO001831-013-02 | GLJ002 | 东方光亮卷前处理（0.4轧0.1mm) | 13690 | 2024-07-19 | 2024-07-19 | 3 | 2024-07-28 03:36:42 | 2024-07-28 05:29:14 | 江苏东方九天新能源材料有限公司 |  | 何晓健 |  | 1 | 0.1 | 12540 | 710 | 1 | JG12240704012 | 轧0.1；米数控制在25100-25200，脱脂平均分包 |  |  |  |  | 13637 | 13
铬钝化 | JG12240701152 | JG12240701152 | 东方铬钝化950 | 合格 | 让步接收 | 乙 | 李志祥 | 2470 | 2471 | 1.0004 | 4500 | 0.1 | 710 | 、 | 尾200米顶伤 | 30210015 | 光亮卷 | 0.1-SPCC | 30110014 | 铬钝化卷 | 0.1-SPCC |  | 10 | MO002110 | MO002110-003 | GDH001 | 铬钝化模板 | 2470 | 2024-07-27 | 2024-07-27 | 5 | 2024-07-28 05:18:51 | 2024-07-28 05:19:19 | 江苏东方九天新能源材料有限公司 | 263139 | 李志祥 |  |  | 0.1 | 4530 | 710 | 1 | JG12240701152 |  | 1 | 尾200米顶伤 色差 条印 | 是 | 是 | 1 | 3
铬钝化 | JG12240701631 | JG12240701631 | 东方铬钝化950 | 合格 | 让步接收 | 乙 | 李志祥 | 2450 | 2459 | 1.0037 | 4480 | 0.1 | 710 | 、 | 色差 | 30210015 | 光亮卷 | 0.1-SPCC | 30110014 | 铬钝化卷 | 0.1-SPCC |  | 10 | MO002110 | MO002110-004 | GDH001 | 铬钝化模板 | 2450 | 2024-07-27 | 2024-07-27 | 5 | 2024-07-28 05:14:04 | 2024-07-28 05:15:12 | 江苏东方九天新能源材料有限公司 | 263140 | 李志祥 |  |  | 0.1 | 4520 | 710 | 1 | JG12240701631 |  | 1 | 色差 体育 | 是 | 是 | 1 | 4
一次脱脂 | JG1224070377 | JG1224070377 | 东方950脱脂2# | 合格 | 合格品 | 甲 | 韩成飞,周志平 | 13660 | 13645 | 0.9989 | 6190 | 0.4 | 710 | 脱脂（950-2） |  | 20100028 | 轧硬 | 0.4*710-SPCC | 30210015 | 光亮卷 | 0.1-SPCC |  | 10 | MO001989 | MO001989-005 | GLJ002 | 东方光亮卷前处理（0.4轧0.1mm) | 13660 | 2024-07-24 | 2024-08-08 | 3 | 2024-07-28 04:45:56 | 2024-07-28 04:46:38 | 江苏东方九天新能源材料有限公司 | 256311 | 周志平 |  |  | 0.4 | 6270 | 710 | 1 | JG1224070377 | 轧0.1，米数控制在24900-25000米，脱脂平均分包 |  |  | 否 | 否 |  | 5
铬钝化 | JG12240701672 | JG12240701672 | 东方铬钝化950 | 合格 | 让步接收 | 乙 | 李志祥 | 2600 | 2585 | 0.9942 | 4740 | 0.1 | 710 | 、 | 内150米顶伤 色差 条印 | 30210015 | 光亮卷 | 0.1-SPCC | 30110014 | 铬钝化卷 | 0.1-SPCC |  | 10 | MO002110 | MO002110-001 | GDH001 | 铬钝化模板 | 2600 | 2024-07-27 | 2024-07-27 | 5 | 2024-07-28 03:54:48 | 2024-07-28 04:08:22 | 江苏东方九天新能源材料有限公司 | 263137 | 李志祥 |  |  | 0.1 | 4800 | 710 | 1 | JG12240701672 |  | 1 | 内150米顶伤 色差 条印 | 是 | 是 | 14 | 1
铬钝化 | JG12240702091 | JG12240702091 | 东方铬钝化750 | 合格 | 让步接收 | 乙 | 李澍 | 4106 | 4109 | 1.0007 | 8840 | 0.1 | 610 | 、 | 白斑 辊印 条印 8450米操190mm孔洞0.11平方毫米 | 30210015 | 光亮卷 | 0.1-SPCC | 30110014 | 铬钝化卷 | 0.1-SPCC |  | 10 | MO002112 | MO002112-002 | GDH001 | 铬钝化模板 | 4106 | 2024-07-27 | 2024-07-27 | 5 | 2024-07-28 03:13:47 | 2024-07-28 04:07:18 | 江苏东方九天新能源材料有限公司 | 263147 | 李澍 |  |  | 0.1 | 0 | 610 | 1 | JG12240702091 |  | 1 | 白斑 辊印 条印 8450米操190大小0.11 | 是 | 是 | 54 | 2
一次脱脂 | JG1224070411 | JG1224070411 | 东方950脱脂2# | 合格 | 合格品 | 甲 | 韩成飞,周志平 | 13685 | 13670 | 0.9989 | 6200 | 0.4 | 710 | 脱脂（950-2） |  | 20100028 | 轧硬 | 0.4*710-SPCC | 30210015 | 光亮卷 | 0.1-SPCC |  | 10 | MO001989 | MO001989-003 | GLJ002 | 东方光亮卷前处理（0.4轧0.1mm) | 13685 | 2024-07-24 | 2024-08-08 | 3 | 2024-07-28 03:15:03 | 2024-07-28 04:00:50 | 江苏东方九天新能源材料有限公司 | 256309 | 周志平 |  |  | 0.4 | 6270 | 710 | 1 | JG1224070411 | 轧0.1，米数控制在24900-25000米，脱脂平均分包 |  |  | 否 | 否 |  | 3
铬钝化 | JG12240701762 | JG12240701762 | 东方铬钝化950 | 合格 | 让步接收 | 乙 | 李志祥 | 2528 | 2521 | 0.9972 | 4590 | 0.1 | 710 | 、 | 色差 辊印 内300米碎边 | 30210015 | 光亮卷 | 0.1-SPCC | 30110014 | 铬钝化卷 | 0.1-SPCC |  | 10 | MO002110 | MO002110-002 | GDH001 | 铬钝化模板 | 2528 | 2024-07-27 | 2024-07-27 | 5 | 2024-07-28 03:03:07 | 2024-07-28 03:37:24 | 江苏东方九天新能源材料有限公司 | 263138 | 李志祥 |  |  | 0.1 | 4630 | 710 | 1 | JG12240701762 |  | 1 | 色差 辊印 内300米碎边 | 是 | 是 | 34 | 2
最终脱脂 | JG12240704192 | JG1224070419 | 东方950脱脂1# | 合格 | 合格品 | 甲 | 关莫平,王建军 | 5450 | 5450 | 1 | 10100 | 0.1 | 710 | 脱脂（950-1） |  | 20100028 | 轧硬 | 0.4*710-SPCC | 30210015 | 光亮卷 | 0.1-SPCC |  | 40 | MO001803 | MO001803-001-02 | GLJ002 | 东方光亮卷前处理（0.4轧0.1mm) | 13470 | 2024-07-19 | 2024-08-03 | 3 | 2024-07-28 01:41:18 | 2024-07-28 03:36:27 | 江苏东方九天新能源材料有限公司 |  | 何晓健 |  | 1 | 0.1 | 10100 | 710 | 1 | JG12240704192 | 轧0.1；米数控制在24700-24800，脱脂平均分包 |  |  |  |  | 5704 | 1
最终脱脂 | JG12240704191 | JG1224070419 | 东方950脱脂1# | 合格 | 合格品 | 甲 | 关莫平,王建军 | 7000 | 7000 | 1 | 12900 | 0.1 | 710 | 脱脂（950-1） |  | 20100028 | 轧硬 | 0.4*710-SPCC | 30210015 | 光亮卷 | 0.1-SPCC |  | 40 | MO001803 | MO001803-001-01 | GLJ002 | 东方光亮卷前处理（0.4轧0.1mm) | 13470 | 2024-07-19 | 2024-08-03 | 3 | 2024-07-28 01:41:18 | 2024-07-28 03:36:27 | 江苏东方九天新能源材料有限公司 |  | 何晓健 |  | 1 | 0.1 | 12900 | 710 | 1 | JG12240704191 | 轧0.1；米数控制在24700-24800，脱脂平均分包 |  |  |  |  | 5704 | 1
一次脱脂 | JG1224070369 | JG1224070369 | 东方950脱脂2# | 合格 | 合格品 | 甲 | 韩成飞,周志平 | 13715 | 13690 | 0.9982 | 6200 | 0.4 | 710 | 脱脂（950-2） |  | 20100028 | 轧硬 | 0.4*710-SPCC | 30210015 | 光亮卷 | 0.1-SPCC |  | 10 | MO001989 | MO001989-015 | GLJ002 | 东方光亮卷前处理（0.4轧0.1mm) | 13715 | 2024-07-24 | 2024-08-08 | 3 | 2024-07-28 03:08:19 | 2024-07-28 03:14:26 | 江苏东方九天新能源材料有限公司 | 256335 | 周志平 |  |  | 0.4 | 6290 | 710 | 1 | JG1224070369 | 轧0.1，米数控制在24900-25000米，脱脂平均分包 |  |  | 否 | 否 |  | 15
铬钝化 | JG1224070303 | JG1224070303 | 东方铬钝化750 | 合格 | 让步接收 | 乙 | 李澍 | 6964 | 6945 | 0.9973 | 9450 | 0.15 | 610 | / | 白斑 辊印 条印 粘钢折印 亮点 亮斑 色差 | 30210011 | 光亮卷 | 0.15-SPCC | 30110011 | 铬钝化卷 | 0.15-SPCC |  | 10 | MO002102 | MO002102-003 | GDH001 | 铬钝化模板 | 6964 | 2024-07-27 | 2024-07-27 | 5 | 2024-07-28 03:01:55 | 2024-07-28 03:13:27 | 江苏东方九天新能源材料有限公司 | 262841 | 李澍 |  |  | 0.15 | 0 | 610 | 1 | JG1224070303 |  | 1 | 白斑 辊印 条印 粘钢折印 亮点 亮斑 色差 | 是 | 是 | 12 | 3
最终冷轧 | JG1224070401 | JG1224070401 | 东方850轧机 | 合格 | 合格品 | 甲 | 蔡迎虎 | 13675 | 13650 | 0.9982 | 25135 | 0.1 | 710 | 850轧机普光辊(Ra0.4-0.6μm)轧制0.1mm(0.4-0.25-0.15-0.115-0.1) |  | 20100028 | 轧硬 | 0.4*710-SPCC | 30210015 | 光亮卷 | 0.1-SPCC |  | 30 | MO001831 | MO001831-013 | GLJ002 | 东方光亮卷前处理（0.4轧0.1mm) | 13690 | 2024-07-19 | 2024-07-19 | 3 | 2024-07-28 03:09:56 | 2024-07-28 03:10:28 | 江苏东方九天新能源材料有限公司 | 250537 | 蔡迎虎 |  |  | 0.4 | 6210 | 710 | 1 | JG1224070401 | 轧0.1；米数控制在25100-25200，脱脂平均分包 |  |  | 否 | 否 | 13637 | 13
铬钝化 | JG12240701591 | JG12240701591 | 东方铬钝化950 | 合格 | 让步接收 | 乙 | 李志祥 | 2510 | 2509 | 0.9996 | 4580 | 0.1 | 710 | 、 | 色差 辊印 | 30210015 | 光亮卷 | 0.1-SPCC | 30110014 | 铬钝化卷 | 0.1-SPCC |  | 10 | MO002110 | MO002110-006 | GDH001 | 铬钝化模板 | 2510 | 2024-07-27 | 2024-07-27 | 5 | 2024-07-28 02:50:27 | 2024-07-28 03:02:51 | 江苏东方九天新能源材料有限公司 | 263142 | 李志祥 |  |  | 0.1 | 4620 | 710 | 1 | JG12240701591 |  | 1 | 色差 辊印 | 是 | 是 | 12 | 6
铬钝化 | JG1224070258 | JG1224070258 | 东方铬钝化750 | 合格 | 让步接收 | 乙 | 李澍 | 5312 | 5297 | 0.9972 | 7190 | 0.15 | 610 | / | 白斑 辊印 条印 | 30210011 | 光亮卷 | 0.15-SPCC | 30110011 | 铬钝化卷 | 0.15-SPCC |  | 10 | MO002102 | MO002102-001 | GDH001 | 铬钝化模板 | 5312 | 2024-07-27 | 2024-07-27 | 5 | 2024-07-28 01:14:12 | 2024-07-28 03:01:39 | 江苏东方九天新能源材料有限公司 | 262839 | 李澍 |  |  | 0.15 | 0 | 610 | 1 | JG1224070258 |  | 1 | 白斑 辊印 条印 | 是 | 是 | 107 | 1
铬钝化 | JG12240701202 | JG12240701202 | 东方铬钝化950 | 合格 | 让步接收 | 乙 | 李志祥 | 5644 | 5585 | 0.9895 | 10150 | 0.1 | 710 | / | 9182米横67mm孔洞2.39平方毫米 | 30210015 | 光亮卷 | 0.1-SPCC | 30110014 | 铬钝化卷 | 0.1-SPCC |  | 10 | MO002085 | MO002085-002 | GDH001 | 铬钝化模板 | 5644 | 2024-07-26 | 2024-07-26 | 5 | 2024-07-28 01:42:51 | 2024-07-28 02:35:50 | 江苏东方九天新能源材料有限公司 | 261582 | 陈猛 |  |  | 0.1 | 0 | 710 | 1 | JG12240701202 |  | 1 | k孔洞9182米大小2.39横67 | 是 | 是 | 53 | 2
一次脱脂 | JG1224070370 | JG1224070370 | 东方950脱脂2# | 合格 | 合格品 | 甲 | 韩成飞,周志平 | 13730 | 13705 | 0.9982 | 6210 | 0.4 | 710 | 脱脂（950-2） |  | 20100028 | 轧硬 | 0.4*710-SPCC | 30210015 | 光亮卷 | 0.1-SPCC |  | 10 | MO001989 | MO001989-016 | GLJ002 | 东方光亮卷前处理（0.4轧0.1mm) | 13730 | 2024-07-24 | 2024-08-08 | 3 | 2024-07-28 01:42:22 | 2024-07-28 02:27:54 | 江苏东方九天新能源材料有限公司 | 256337 | 周志平 |  |  | 0.4 | 6290 | 710 | 1 | JG1224070370 | 轧0.1，米数控制在24900-25000米，脱脂平均分包 |  |  | 否 | 否 |  | 16
铬钝化 | JG12240701761 | JG12240701761 | 东方铬钝化950 | 合格 | 合格品 | 甲 | 韩康 | 5468 | 5477 | 1.0016 | 9940 | 0.1 | 710 | / |  | 30210015 | 光亮卷 | 0.1-SPCC | 30110014 | 铬钝化卷 | 0.1-SPCC |  | 10 | MO002059 | MO002059-002 | GDH001 | 铬钝化模板 | 5468 | 2024-07-25 | 2024-07-25 | 5 | 2024-07-28 00:11:29 | 2024-07-28 01:41:13 | 江苏东方九天新能源材料有限公司 | 259656 | 孙槐兵 |  |  | 0.1 | 10000 | 710 | 1 | JG12240701761 |  | 1 |  | 是 | 是 | 90 | 2
最终脱脂 | JG12240704031 | JG1224070403 | 东方950脱脂1# | 合格 | 合格品 | 乙 | 张东兵,何晓健 | 6700 | 6700 | 1 | 12350 | 0.1 | 710 | 脱脂（950-1） |  | 20100028 | 轧硬 | 0.4*710-SPCC | 30210015 | 光亮卷 | 0.1-SPCC |  | 40 | MO001804 | MO001804-001-01 | GLJ002 | 东方光亮卷前处理（0.4轧0.1mm) | 13665 | 2024-07-19 | 2024-08-03 | 3 | 2024-07-28 01:02:19 | 2024-07-28 01:40:44 | 江苏东方九天新能源材料有限公司 |  | 何晓健 |  | 1 | 0.1 | 12350 | 710 | 1 | JG12240704031 | 轧0.1；米数控制在25100-25200，脱脂平均分包 |  |  |  |  | 9580 | 1
最终脱脂 | JG12240704032 | JG1224070403 | 东方950脱脂1# | 合格 | 合格品 | 甲 | 关莫平,王建军 | 6450 | 6450 | 1 | 11900 | 0.1 | 710 | 脱脂（950-1） |  | 20100028 | 轧硬 | 0.4*710-SPCC | 30210015 | 光亮卷 | 0.1-SPCC |  | 40 | MO001804 | MO001804-001-02 | GLJ002 | 东方光亮卷前处理（0.4轧0.1mm) | 13665 | 2024-07-19 | 2024-08-03 | 3 | 2024-07-28 01:02:19 | 2024-07-28 01:40:44 | 江苏东方九天新能源材料有限公司 |  | 何晓健 |  | 1 | 0.1 | 11900 | 710 | 1 | JG12240704032 | 轧0.1；米数控制在25100-25200，脱脂平均分包 |  |  |  |  | 9580 | 1
一次脱脂 | JG1224070371 | JG1224070371 | 东方950脱脂2# | 合格 | 合格品 | 甲 | 韩成飞,周志平 | 13770 | 13740 | 0.9978 | 6240 | 0.4 | 710 | 脱脂（950-2） |  | 20100028 | 轧硬 | 0.4*710-SPCC | 30210015 | 光亮卷 | 0.1-SPCC |  | 10 | MO001989 | MO001989-013 | GLJ002 | 东方光亮卷前处理（0.4轧0.1mm) | 13770 | 2024-07-24 | 2024-08-08 | 3 | 2024-07-28 01:09:01 | 2024-07-28 01:40:26 | 江苏东方九天新能源材料有限公司 | 256333 | 周志平 |  |  | 0.4 | 6320 | 710 | 1 | JG1224070371 | 轧0.1，米数控制在24900-25000米，脱脂平均分包 |  |  | 否 | 否 |  | 13
最终退火 | DL002407004323 | DL00240700432 | 东方13# | 合格 | 让步接收 | 乙 | 李楷文,袁亚东,张天圣 | 1724 | 1724 | 1 | 1460 | 0.254 | 590 | 海金杜门：东方退火工艺：350℃/1.5h,460℃/1.5h,保1+8h,炉号镍带专用炉（11#、12#、13#、14#、16#），装炉最下面一包毛料,上面3包镍钝化卷，转光电850平整 |  | 20600002 | 镍钝化卷半成品 | 0.254-SPCC | 31310013 | 镍钝化卷 | 0.254-SPCC |  | 20 | MO001967 | MO001967-006-03 | NDH001 | 镍钝化模板 | 5525 | 2024-07-24 | 2024-07-25 | 5 | 2024-07-27 04:17:14 | 2024-07-28 01:19:13 | 江苏东方九天新能源材料有限公司 | 256016 | 刘忠于 | 刘忠于 |  | 0.254 | 1460 | 590 | 1 | DL002407004323 | 海金杜门(0.254*590)厚度±0.01，HV90-110,粗糙度0.075-0.5，镍层厚度≥1.9μM/0.38μM，东方退火 | 1 |  | 是 | 是 | 1622 | 6
最终退火 | DL002407004322 | DL00240700432 | 东方13# | 合格 | 让步接收 | 乙 | 李楷文,袁亚东,张天圣 | 1870 | 1870 | 1 | 1580 | 0.254 | 590 | 海金杜门：东方退火工艺：350℃/1.5h,460℃/1.5h,保1+8h,炉号镍带专用炉（11#、12#、13#、14#、16#），装炉最下面一包毛料,上面3包镍钝化卷，转光电850平整 |  | 20600002 | 镍钝化卷半成品 | 0.254-SPCC | 31310013 | 镍钝化卷 | 0.254-SPCC |  | 20 | MO001967 | MO001967-006-02 | NDH001 | 镍钝化模板 | 5525 | 2024-07-24 | 2024-07-25 | 5 | 2024-07-27 04:17:14 | 2024-07-28 01:19:13 | 江苏东方九天新能源材料有限公司 | 256016 | 刘忠于 | 刘忠于 |  | 0.254 | 1580 | 590 | 1 | DL002407004322 | 海金杜门(0.254*590)厚度±0.01，HV90-110,粗糙度0.075-0.5，镍层厚度≥1.9μM/0.38μM，东方退火 | 1 |  | 是 | 是 | 1622 | 6
最终退火 | DL002407001412 | DL00240700141 | 东方13# | 合格 | 让步接收 | 乙 | 李楷文,袁亚东,张天圣 | 1786 | 1786 | 1 | 1530 | 0.254 | 590 | 海金杜门：东方退火工艺：350℃/1.5h,460℃/1.5h,保1+8h,炉号镍带专用炉（11#、12#、13#、14#、16#），装炉最下面一包毛料,上面3包镍钝化卷，转光电850平整 |  | 20600002 | 镍钝化卷半成品 | 0.254-SPCC | 31310013 | 镍钝化卷 | 0.254-SPCC |  | 20 | MO001967 | MO001967-005-02 | NDH001 | 镍钝化模板 | 5345 | 2024-07-24 | 2024-07-25 | 5 | 2024-07-27 04:17:14 | 2024-07-28 01:19:13 | 江苏东方九天新能源材料有限公司 | 256015 | 刘忠于 | 刘忠于 |  | 0.254 | 1530 | 590 | 1 | DL002407001412 | 海金杜门(0.254*590)厚度±0.01，HV90-110,粗糙度0.075-0.5，镍层厚度≥1.9μM/0.38μM，东方退火 | 1 |  | 是 | 是 | 2073 | 5
最终退火 | JG122407034412 | JG1224070344 | 东方20# | 合格 |  | 乙 | 陈国,李楷文,袁亚东,张天圣 | 6855 | 6855 | 1 | 12000 | 0.1 | 760 | 退火（590℃） |  | 20100142 | 轧硬 | 0.4*760-SPCC | 30210015 | 光亮卷 | 0.1-SPCC |  | 50 | MO001673 | MO001673-002-01-02 | GLJ002 | 东方光亮卷前处理（0.4轧0.1mm) | 13080 | 2024-07-16 | 2024-07-31 | 5 | 2024-07-26 02:32:52 | 2024-07-28 01:18:10 | 江苏东方九天新能源材料有限公司 | 244662 | 刘忠于 | 刘忠于 |  | 0.1 | 12000 | 760 | 1 | JG122407034412 | 轧0.1，米数控制在22500-22600米，脱脂分一包9200米 |  |  |  |  | 3034 | 2
最终退火 | JL1224040142 | JL1224040142 | 东方20# | 合格 |  | 乙 | 陈国,李楷文,袁亚东,张天圣 | 4970 | 4970 | 1 | 8950 | 0.13 | 550 | 浙江银轮:退火(590℃)，转850平整 |  | 20100145 | 轧硬 | 0.4*550-SPCC | 31010007 | 小品种钢卷 | 0.13-SPCC |  | 50 | MO001292 | MO001292-002 | XPZG001 | 小品种钢前处理模板 | 5065 | 2024-07-06 | 2024-07-16 | 5 | 2024-07-26 02:32:52 | 2024-07-28 01:18:10 | 江苏东方九天新能源材料有限公司 | 213371 | 刘忠于 | 刘忠于 |  | 0.13 | 8950 | 550 | 1 | JL1224040142 | 浙江银轮（0.13*550）：厚度公差±0.005，HV90-110,粗糙度0.5-0.7 |  |  | 否 | 否 | 5514 | 2
最终退火 | JL1224040141 | JL1224040141 | 东方20# | 合格 |  | 乙 | 陈国,李楷文,袁亚东,张天圣 | 5000 | 5000 | 1 | 9000 | 0.13 | 550 | 浙江银轮:退火(590℃)，转850平整 |  | 20100145 | 轧硬 | 0.4*550-SPCC | 31010007 | 小品种钢卷 | 0.13-SPCC |  | 50 | MO001292 | MO001292-001 | XPZG001 | 小品种钢前处理模板 | 5085 | 2024-07-06 | 2024-07-16 | 5 | 2024-07-26 02:32:52 | 2024-07-28 01:18:10 | 江苏东方九天新能源材料有限公司 | 213370 | 刘忠于 | 刘忠于 |  | 0.13 | 9000 | 550 | 1 | JL1224040141 | 浙江银轮（0.13*550）：厚度公差±0.005，HV90-110,粗糙度0.5-0.7 |  |  | 否 | 否 | 5473 | 1
最终退火 | JG12240601211 | JG1224060121 | 东方20# | 合格 |  | 乙 | 陈国,李楷文,袁亚东,张天圣 | 6600 | 6600 | 1 | 12300 | 0.1 | 710 | 退火（590℃） |  | 20100028 | 轧硬 | 0.4*710-SPCC | 30210015 | 光亮卷 | 0.1-SPCC |  | 50 | MO001176 | MO001176-003-01 | GLJ003 | 光亮卷前处理 模板 | 9835 | 2024-07-04 | 2024-07-14 | 5 | 2024-07-26 02:32:52 | 2024-07-28 01:18:10 | 江苏东方九天新能源材料有限公司 | 204369 | 刘忠于 | 刘忠于 |  | 0.1 | 12300 | 710 | 1 | JG12240601211 | 轧0.1，米数控制在18200-18300米，脱脂平均分包。 |  |  |  |  | 6231 | 3
最终平整 | DL1224070017 | DL1224070017 | 东方750平整 | 合格 | 让步接收 | 甲 | 丁振 | 6740 | 6400 | 0.9496 | 1670 | 0.762 | 650 | 海金杜门：750平整用普光辊Ra0.2-0.3μm平整，硬度185-235HV，粗糙度0.075-0.5μm，抗拉强度590-760MPa,厚度公差0.747-0.777μm | X细划伤(来料细划伤，内150米下表面划伤重),Z振纹(来料振纹，白条印),H横辊印(来料横条印，版型差),C挫伤(来料搓伤，多条暗线印) | 20100152 | 轧硬 | 1.2*650-SPCC | 31010073 | 小品种钢卷 | 0.762-SPCC |  | 30 | MO001767 | MO001767-001 | HJDM001 | 东方小品种钢前处理 0.762（海金杜门：硬度185-235HV，粗糙度0.075-0.5μm，抗拉强度590-760MPa,厚度公差0.747-0.777μm) | 6795 | 2024-07-18 | 2024-07-25 | 5 | 2024-07-28 01:11:05 | 2024-07-28 01:13:48 | 江苏东方九天新能源材料有限公司 | 234686 | 丁振 |  |  | 0.762 | 1700 | 650 | 1 | DL1224070017 | 海金杜门：（0.762*650）厚度公差：±0.015，HV185-235,粗糙度0.075-0.5μM，抗拉590-760MPA | 1 | X细划伤(来料细划伤，内150米下表面划伤重),Z振纹(来料振纹，白条印),H横辊印(来料横条印，版型差),C挫伤(来料搓伤，多条暗线印) | 是 | 是 | 49 | 1
铬钝化 | JG1224070243 | JG1224070243 | 东方铬钝化750 | 合格 | 让步接收 | 甲 | 孙锋 | 6736 | 6715 | 0.9969 | 9580 | 0.15 | 610 | / | 来料色差，辊印，振纹，亮斑，白斑 | 30210011 | 光亮卷 | 0.15-SPCC | 30110011 | 铬钝化卷 | 0.15-SPCC |  | 10 | MO002102 | MO002102-004 | GDH001 | 铬钝化模板 | 6736 | 2024-07-27 | 2024-07-27 | 5 | 2024-07-28 00:12:34 | 2024-07-28 01:13:30 | 江苏东方九天新能源材料有限公司 | 262842 | 倪兵 |  |  | 0.15 | 0 | 610 | 1 | JG1224070243 |  | 1 | 来料色差，辊印，振纹，亮斑，白斑 | 是 | 是 | 61 | 4
一次脱脂 | JG1224070375 | JG1224070375 | 东方950脱脂2# | 合格 | 合格品 | 甲 | 韩成飞,周志平 | 13690 | 13675 | 0.9989 | 6210 | 0.4 | 710 | 脱脂（950-2） |  | 20100028 | 轧硬 | 0.4*710-SPCC | 30210015 | 光亮卷 | 0.1-SPCC |  | 10 | MO001989 | MO001989-007 | GLJ002 | 东方光亮卷前处理（0.4轧0.1mm) | 13690 | 2024-07-24 | 2024-08-08 | 3 | 2024-07-28 00:48:27 | 2024-07-28 00:54:56 | 江苏东方九天新能源材料有限公司 | 256313 | 周志平 |  |  | 0.4 | 6280 | 710 | 1 | JG1224070375 | 轧0.1，米数控制在24900-25000米，脱脂平均分包 |  |  | 否 | 否 |  | 7
铬钝化 | JG1224070270 | JG1224070270 | 东方铬钝化750 | 合格 | 让步接收 | 甲 | 孙锋 | 5282 | 5277 | 0.9991 | 7150 | 0.15 | 610 | / | 来料板面色差，辊印，振纹，白斑点，肋浪 | 30210011 | 光亮卷 | 0.15-SPCC | 30110011 | 铬钝化卷 | 0.15-SPCC |  | 10 | MO002102 | MO002102-008 | GDH001 | 铬钝化模板 | 5282 | 2024-07-27 | 2024-07-27 | 5 | 2024-07-27 23:28:38 | 2024-07-28 00:12:14 | 江苏东方九天新能源材料有限公司 | 262846 | 倪兵 |  |  | 0.15 | 0 | 610 | 1 | JG1224070270 |  | 1 | 来料板面色差，辊印，振纹，白斑点，肋浪， | 是 | 是 | 44 | 8
铬钝化 | JG1224070142 | JG1224070142 | 东方铬钝化950 | 合格 | 让步接收 | 甲 | 夏亚军 | 5218 | 5225 | 1.0013 | 6600 | 0.145 | 710 | 、 | 尾顶伤印 | 30210008 | 光亮卷 | 0.145-SPCC | 30110008 | 铬钝化卷 | 0.145-SPCC |  | 10 | MO002111 | MO002111-003 | GDH001 | 铬钝化模板 | 5218 | 2024-07-27 | 2024-07-27 | 5 | 2024-07-28 00:02:35 | 2024-07-28 00:10:34 | 江苏东方九天新能源材料有限公司 | 263145 | 孙槐兵 |  |  | 0.145 | 0 | 710 | 1 | JG1224070142 |  | 1 | S色差(尾顶伤印) | 是 | 是 | 8 | 3
最终平整 | JG12240701062 | JG12240701062 | 东方850平整 | 合格 | 让步接收 | 乙 | 鞠承,姚学禹 | 8245 | 8240 | 0.9994 | 14380 | 0.1 | 760 | 平整 | 振纹，50米处停机斑，尾400米操5-10CM粘钢折印 | 20500021 | 光亮卷半成品 | 0.4-SPCC | 30210015 | 光亮卷 | 0.1-SPCC |  | 50 | MO001537 | MO001537-004 | GLJ002 | 东方光亮卷前处理（0.4轧0.1mm) | 8355 | 2024-07-12 | 2024-07-20 | 5 | 2024-07-27 23:49:40 | 2024-07-27 23:50:59 | 江苏东方九天新能源材料有限公司 | 239167 | 鞠承 |  |  | 0.1 | 14300 | 760 | 1 | JG12240701062 | 轧0.1，米数控制在14000-14500米。 | 1 | Z振纹(来料表面),T停机斑(50米处),N粘钢折印(尾400米操5-10CM) | 是 | 是 | 4294 | 4
最终脱脂 | JG12240703992 | JG1224070399 | 东方950脱脂1# | 合格 | 合格品 | 乙 | 何晓健,张东兵 | 6890 | 6890 | 1 | 12700 | 0.1 | 710 | 脱脂（950-1） |  | 20100028 | 轧硬 | 0.4*710-SPCC | 30210015 | 光亮卷 | 0.1-SPCC |  | 40 | MO001831 | MO001831-009-02 | GLJ002 | 东方光亮卷前处理（0.4轧0.1mm) | 13680 | 2024-07-19 | 2024-07-19 | 5 | 2024-07-27 23:41:39 | 2024-07-27 23:42:58 | 江苏东方九天新能源材料有限公司 |  | 何晓健 |  | 1 | 0.1 | 12700 | 710 | 1 | JG12240703992 | 轧0.1；米数控制在25100-25200，脱脂平均分包 |  |  |  |  | 4461 | 9
最终脱脂 | JG12240703991 | JG1224070399 | 东方950脱脂1# | 合格 | 合格品 | 乙 | 何晓健,张东兵 | 6690 | 6690 | 1 | 12400 | 0.1 | 710 | 脱脂（950-1） |  | 20100028 | 轧硬 | 0.4*710-SPCC | 30210015 | 光亮卷 | 0.1-SPCC |  | 40 | MO001831 | MO001831-009-01 | GLJ002 | 东方光亮卷前处理（0.4轧0.1mm) | 13680 | 2024-07-19 | 2024-07-19 | 5 | 2024-07-27 23:41:39 | 2024-07-27 23:42:58 | 江苏东方九天新能源材料有限公司 |  | 何晓健 |  | 1 | 0.1 | 12400 | 710 | 1 | JG12240703991 | 轧0.1；米数控制在25100-25200，脱脂平均分包 |  |  |  |  | 4461 | 9
铬钝化 | JG1224070182 | JG1224070182 | 东方铬钝化950 | 合格 | 合格品 | 甲 | 夏亚军 | 5380 | 5357 | 0.9957 | 6680 | 0.145 | 710 | / |  | 30210008 | 光亮卷 | 0.145-SPCC | 30110008 | 铬钝化卷 | 0.145-SPCC |  | 10 | MO002058 | MO002058-001 | GDH001 | 铬钝化模板 | 5380 | 2024-07-25 | 2024-07-25 | 5 | 2024-07-27 23:23:53 | 2024-07-27 23:37:49 | 江苏东方九天新能源材料有限公司 | 259649 | 孙槐兵 |  |  | 0.145 | 6740 | 710 | 1 | JG1224070182 |  | 1 |  | 是 | 是 | 14 | 1
铬钝化 | JG1224070304 | JG1224070304 | 东方铬钝化750 | 合格 | 让步接收 | 甲 | 周建锋 | 6972 | 6969 | 0.9996 | 9600 | 0.15 | 610 | / | 9230/9300米横向13.47/9.43mm各1个孔洞0.11/0.11平方毫米，来料板面色差辊印，振纹 | 30210011 | 光亮卷 | 0.15-SPCC | 30110011 | 铬钝化卷 | 0.15-SPCC |  | 10 | MO002102 | MO002102-005 | GDH001 | 铬钝化模板 | 6972 | 2024-07-27 | 2024-07-27 | 5 | 2024-07-27 23:21:26 | 2024-07-27 23:28:20 | 江苏东方九天新能源材料有限公司 | 262843 | 倪兵 |  |  | 0.15 | 0 | 610 | 1 | JG1224070304 |  | 1 | 9230/9300米横向13.47/9.43，大小0.11/0.11，来料板面色差辊印，振纹 | 是 | 是 | 7 | 5
最终退火 | DL002407001023 | DL00240700102 | 东方13# | 合格 | 让步接收 | 甲 | 程新华,李龙礼,吴双勇 | 1772 | 1772 | 1 | 1510 | 0.254 | 590 | 海金杜门：东方退火工艺：350℃/1.5h,460℃/1.5h,保1+8h,炉号镍带专用炉（11#、12#、13#、14#、16#），装炉最下面一包毛料,上面3包镍钝化卷，转光电850平整 |  | 20600002 | 镍钝化卷半成品 | 0.254-SPCC | 31310013 | 镍钝化卷 | 0.254-SPCC |  | 20 | MO001967 | MO001967-004-03 | NDH001 | 镍钝化模板 | 5150 | 2024-07-24 | 2024-07-25 | 5 | 2024-07-26 11:53:19 | 2024-07-27 23:23:13 | 江苏东方九天新能源材料有限公司 | 256014 | 刘忠于 | 刘忠于 |  | 0.254 | 1510 | 590 | 1 | DL002407001023 | 海金杜门(0.254*590)厚度±0.01，HV90-110,粗糙度0.075-0.5，镍层厚度≥1.9μM/0.38μM，东方退火 | 1 |  | 是 | 是 | 1878 | 4
最终退火 | DL002407001123 | DL00240700112 | 东方13# | 合格 | 让步接收 | 甲 | 程新华,李龙礼,吴双勇 | 1864 | 1864 | 1 | 1600 | 0.254 | 590 | 海金杜门:东方退火工艺：350℃/1.5h,460℃/1.5h,保1+8h,炉号镍带专用炉（11#、12#、13#、14#、16#），装炉最下面一包毛料,上面3包镍钝化卷，转光电850平整 |  | 20600002 | 镍钝化卷半成品 | 0.254-SPCC | 31310013 | 镍钝化卷 | 0.254-SPCC |  | 20 | MO001954 | MO001954-001-03 | NDH001 | 镍钝化模板 | 5650 | 2024-07-23 | 2024-07-25 | 5 | 2024-07-26 11:53:19 | 2024-07-27 23:23:13 | 江苏东方九天新能源材料有限公司 | 255289 | 刘忠于 | 刘忠于 |  | 0.254 | 1600 | 590 | 1 | DL002407001123 | 海金杜门（0.254*590）厚度±0.01，HV90-110,粗糙度0.075-0.5，镍层厚度≥1.9μM/0.38μM | 1 |  | 是 | 是 | 2286 | 1
最终退火 | DL002407001121 | DL00240700112 | 东方13# | 合格 | 让步接收 | 甲 | 程新华,李龙礼,吴双勇 | 1902 | 1902 | 1 | 1630 | 0.254 | 590 | 海金杜门:东方退火工艺：350℃/1.5h,460℃/1.5h,保1+8h,炉号镍带专用炉（11#、12#、13#、14#、16#），装炉最下面一包毛料,上面3包镍钝化卷，转光电850平整 |  | 20600002 | 镍钝化卷半成品 | 0.254-SPCC | 31310013 | 镍钝化卷 | 0.254-SPCC |  | 20 | MO001954 | MO001954-001-01 | NDH001 | 镍钝化模板 | 5650 | 2024-07-23 | 2024-07-25 | 5 | 2024-07-26 11:53:19 | 2024-07-27 23:23:13 | 江苏东方九天新能源材料有限公司 | 255289 | 刘忠于 | 刘忠于 |  | 0.254 | 1630 | 590 | 1 | DL002407001121 | 海金杜门（0.254*590）厚度±0.01，HV90-110,粗糙度0.075-0.5，镍层厚度≥1.9μM/0.38μM | 1 |  | 是 | 是 | 2286 | 1
最终冷轧 | DL12240700322 | DL1224070032 | 东方650轧机 | 合格 | 让步接收 | 乙 | 朱明 | 6530 | 6470 | 0.9908 | 1650 | 0.762 | 650 | 海金杜门：650轧机用普光辊Ra0.2-0.3μm轧制0.76mm（1.2-0.95-0.80-0.76）厚度公差：0.765-0.770mm，硬度185-235HV，抗拉强度590-760MPa,轧机轧制时从南边卸料确保产品无肋浪，合格转750平整 | X细划伤(细划伤),A暗线印(暗线印),S色差条印(色差),Z振纹(轻振纹),H黄斑(内圈60米大片黄斑) | 20100152 | 轧硬 | 1.2*650-SPCC | 31010073 | 小品种钢卷 | 0.762-SPCC |  | 20 | MO001767 | MO001767-008-02 | HJDM001 | 东方小品种钢前处理 0.762（海金杜门：硬度185-235HV，粗糙度0.075-0.5μm，抗拉强度590-760MPa,厚度公差0.747-0.777μm) | 12970 | 2024-07-18 | 2024-07-25 | 3 | 2024-07-27 22:58:47 | 2024-07-27 23:08:35 | 江苏东方九天新能源材料有限公司 | 234694 | 朱明 |  |  | 1.2 | 1050 | 650 | 1 | DL12240700322 | 海金杜门：（0.762*650）厚度公差：±0.015，HV185-235,粗糙度0.075-0.5μM，抗拉590-760MPA |  | X细划伤(细划伤),A暗线印(暗线印),S色差条印(色差),Z振纹(轻振纹),H黄斑(内圈60米大片黄斑) |  |  | 89 | 8
一次退火 | JG1224070372 | JG1224070372 | 东方3# | 合格 |  | 乙 | 陈国,袁亚东,张天圣 | 13765 | 13765 | 1 | 6240 | 0.4 | 710 | 退火 装炉量20T-45T(620℃),装炉量>45T (630℃） |  | 20100028 | 轧硬 | 0.4*710-SPCC | 30210015 | 光亮卷 | 0.1-SPCC |  | 20 | MO001989 | MO001989-014 | GLJ002 | 东方光亮卷前处理（0.4轧0.1mm) | 13795 | 2024-07-24 | 2024-08-08 | 5 | 2024-07-25 07:03:19 | 2024-07-27 23:01:41 | 江苏东方九天新能源材料有限公司 | 256334 | 刘忠于 | 刘忠于 |  | 0.4 | 6240 | 710 | 1 | JG1224070372 | 轧0.1，米数控制在24900-25000米，脱脂平均分包 |  |  | 否 | 否 | 3456 | 14
一次退火 | JG1224070413 | JG1224070413 | 东方3# | 合格 |  | 乙 | 陈国,袁亚东,张天圣 | 13605 | 13605 | 1 | 6170 | 0.4 | 710 | 退火 装炉量20T-45T(620℃),装炉量>45T (630℃） |  | 20100028 | 轧硬 | 0.4*710-SPCC | 30210015 | 光亮卷 | 0.1-SPCC |  | 20 | MO001989 | MO001989-009 | GLJ002 | 东方光亮卷前处理（0.4轧0.1mm) | 13625 | 2024-07-24 | 2024-08-08 | 5 | 2024-07-25 07:03:19 | 2024-07-27 23:01:41 | 江苏东方九天新能源材料有限公司 | 256315 | 刘忠于 | 刘忠于 |  | 0.4 | 6170 | 710 | 1 | JG1224070413 | 轧0.1，米数控制在24900-25000米，脱脂平均分包 |  |  | 否 | 否 | 5830 | 9
一次退火 | JG1224070376 | JG1224070376 | 东方3# | 合格 |  | 乙 | 陈国,袁亚东,张天圣 | 13695 | 13695 | 1 | 6210 | 0.4 | 710 | 退火 装炉量20T-45T(620℃),装炉量>45T (630℃） |  | 20100028 | 轧硬 | 0.4*710-SPCC | 30210015 | 光亮卷 | 0.1-SPCC |  | 20 | MO001989 | MO001989-008 | GLJ002 | 东方光亮卷前处理（0.4轧0.1mm) | 13710 | 2024-07-24 | 2024-08-08 | 3 | 2024-07-25 07:03:19 | 2024-07-27 23:01:41 | 江苏东方九天新能源材料有限公司 | 256314 | 刘忠于 | 刘忠于 |  | 0.4 | 6210 | 710 | 1 | JG1224070376 | 轧0.1，米数控制在24900-25000米，脱脂平均分包 |  |  | 否 | 否 |  | 8
一次退火 | JG1224070380 | JG1224070380 | 东方3# | 合格 |  | 乙 | 陈国,袁亚东,张天圣 | 13715 | 13715 | 1 | 6220 | 0.4 | 710 | 退火 装炉量20T-45T(620℃),装炉量>45T (630℃） |  | 20100028 | 轧硬 | 0.4*710-SPCC | 30210015 | 光亮卷 | 0.1-SPCC |  | 20 | MO001989 | MO001989-002 | GLJ002 | 东方光亮卷前处理（0.4轧0.1mm) | 13725 | 2024-07-24 | 2024-08-08 | 3 | 2024-07-25 07:03:19 | 2024-07-27 23:01:41 | 江苏东方九天新能源材料有限公司 | 256307 | 刘忠于 | 刘忠于 |  | 0.4 | 6220 | 710 | 1 | JG1224070380 | 轧0.1，米数控制在24900-25000米，脱脂平均分包 |  |  | 否 | 否 |  | 2
一次退火 | JG1224070382 | JG1224070382 | 东方3# | 合格 |  | 甲 | 程新华,李龙礼,吴双勇 | 13830 | 13830 | 1 | 6260 | 0.4 | 710 | 退火 装炉量20T-45T(620℃),装炉量>45T (630℃） |  | 20100028 | 轧硬 | 0.4*710-SPCC | 30210015 | 光亮卷 | 0.1-SPCC |  | 20 | MO001989 | MO001989-012 | GLJ002 | 东方光亮卷前处理（0.4轧0.1mm) | 13830 | 2024-07-24 | 2024-08-08 | 5 | 2024-07-25 10:06:46 | 2024-07-27 23:01:26 | 江苏东方九天新能源材料有限公司 | 256332 | 刘忠于 | 刘忠于 |  | 0.4 | 6260 | 710 | 1 | JG1224070382 | 轧0.1，米数控制在24900-25000米，脱脂平均分包 |  |  | 否 | 否 | 5271 | 12
一次退火 | JG1224070381 | JG1224070381 | 东方3# | 合格 |  | 甲 | 程新华,李龙礼,吴双勇 | 13810 | 13810 | 1 | 6260 | 0.4 | 710 | 退火 装炉量20T-45T(620℃),装炉量>45T (630℃） |  | 20100028 | 轧硬 | 0.4*710-SPCC | 30210015 | 光亮卷 | 0.1-SPCC |  | 20 | MO001989 | MO001989-011 | GLJ002 | 东方光亮卷前处理（0.4轧0.1mm) | 13820 | 2024-07-24 | 2024-08-08 | 5 | 2024-07-25 10:06:46 | 2024-07-27 23:01:26 | 江苏东方九天新能源材料有限公司 | 256331 | 刘忠于 | 刘忠于 |  | 0.4 | 6260 | 710 | 1 | JG1224070381 | 轧0.1，米数控制在24900-25000米，脱脂平均分包 |  |  | 否 | 否 | 2830 | 11
一次退火 | JG1224070379 | JG1224070379 | 东方3# | 合格 |  | 甲 | 程新华,李龙礼,吴双勇 | 13700 | 13700 | 1 | 6210 | 0.4 | 710 | 退火 装炉量20T-45T(620℃),装炉量>45T (630℃） |  | 20100028 | 轧硬 | 0.4*710-SPCC | 30210015 | 光亮卷 | 0.1-SPCC |  | 20 | MO001989 | MO001989-001 | GLJ002 | 东方光亮卷前处理（0.4轧0.1mm) | 13710 | 2024-07-24 | 2024-08-08 | 3 | 2024-07-25 10:06:46 | 2024-07-27 23:01:26 | 江苏东方九天新能源材料有限公司 | 256306 | 刘忠于 | 刘忠于 |  | 0.4 | 6210 | 710 | 1 | JG1224070379 | 轧0.1，米数控制在24900-25000米，脱脂平均分包 |  |  | 否 | 否 | 8734 | 1
一次退火 | JG12240703612 | JG1224070361 | 东方8# | 其他入库 | 半成品退库 | 甲 | 程新华,李龙礼,吴双勇 | 8555 | 8555 | 1 | 3620 | 0.4 | 760 | 退火 装炉量20T-45T(620℃), 装炉量>45T (630℃） |  | 20100142 | 轧硬 | 0.4*760-SPCC | 20500021 | 光亮卷半成品 | 0.4-SPCC |  | 20 | MO001606 | MO001606-003-02 | GLJ001 | 东方光亮卷前处理(0.4轧0.125mm) | 13455 | 2024-07-15 | 2024-07-15 | 3 | 2024-07-25 10:06:46 | 2024-07-27 23:01:26 | 江苏东方九天新能源材料有限公司 | 242243 | 刘忠于 | 刘忠于 |  | 0.4 | 3620 | 760 | 1 | JG12240703612 | 脱脂分一包4.9t，2050米，合格报工，轧0.125，米数控制在6800-6900米，厚度公差0.115-0.125，轧机按照0.12的中值设定轧制。剩余一包8.6t脱脂结束后报工，报工报待处理。特别注意按照此要求操作。 | 1 |  | 是 | 是 | 10692 | 3
铬钝化 | JG1224070181 | JG1224070181 | 东方铬钝化950 | 合格 | 合格品 | 甲 | 夏亚军 | 5374 | 5381 | 1.0013 | 6610 | 0.145 | 710 | / |  | 30210008 | 光亮卷 | 0.145-SPCC | 30110008 | 铬钝化卷 | 0.145-SPCC |  | 10 | MO002058 | MO002058-002 | GDH001 | 铬钝化模板 | 5374 | 2024-07-25 | 2024-07-25 | 5 | 2024-07-27 22:48:30 | 2024-07-27 22:48:55 | 江苏东方九天新能源材料有限公司 | 259650 | 孙槐兵 |  |  | 0.145 | 6660 | 710 | 1 | JG1224070181 |  | 1 |  | 是 | 是 | 0 | 2
最终平整 | JG122407035122 | JG12240703512 | 东方850平整 | 合格 | 合格品 | 乙 | 鞠承,姚学禹 | 6680 | 6680 | 1 | 11690 | 0.1 | 760 | 平整 |  | 20500021 | 光亮卷半成品 | 0.4-SPCC | 30210015 | 光亮卷 | 0.1-SPCC |  | 60 | MO001763 | MO001763-004-02 | GLJ002 | 东方光亮卷前处理（0.4轧0.1mm) | 8545 | 2024-07-18 | 2024-07-18 | 3 | 2024-07-27 22:45:54 | 2024-07-27 22:48:20 | 江苏东方九天新能源材料有限公司 |  | 鞠承 |  | 1 | 0.1 | 11690 | 760 | 1 | JG122407035122 | 已退火；轧0.1，米数控制在14400-14500米 | 1 |  | 是 | 是 | 4349 | 4
分剪 | DL002405509823/7 | DL002405509823 | 东方分剪5# | 合格 | 合格品 | 乙 | 张建勇 | 0 | 238 |  | 0 | 0.203 | 79.5 | 1：排刀规格 79.5MM*7C 海金杜门 SPCC-Ni 镍层：外1.9um /内 1.27um 2:成品内孔φ400MM 成品外径φ750-1000MM，注：1.成品表面不允许有擦划伤 顶压伤 刀印 油污 用气象包装纸包装 2.成品按顺时针摆放，每一片用3*3MM的木条隔开 、单托上下两片内外圈加纸护角。厚度公差+/-0.01mm，宽度公差+/-0.13mm |  | 31310012 | 镍钝化卷 | 0.203-SPCC | 31320012 | 镍钝化分切带 | 0.203-SPCC |  | 10 | MO002092 | MO002092-002-07 | FJ001 | 分剪模板 | 1866 | 2024-07-26 | 2024-07-26 | 5 | 2024-07-27 22:45:18 | 2024-07-27 22:46:07 | 江苏东方九天新能源材料有限公司 |  | 张建勇 |  | 1 | 0.203 | 0 | 79.5 | 1 | DL002405509823/7 | 1：排刀规格 79.5MM*7C 海金杜门 SPCC-Ni 镍层：外1.9um /内 1.27um 2:成品内孔φ400MM 成品外径φ750-1000MM，注：1.成品表面不允许有擦划伤 顶压伤 刀印 油污 用气象包装纸包装 2.成品按顺时针摆放，每一片用3*3MM的木条隔开 、单托上下两片内外圈加纸护角。厚度公差+/-0.01mm，宽度公差+/-0.13mm | 1 |  | 是 | 是 | 1 | 2
分剪 | DL002405509823/6 | DL002405509823 | 东方分剪5# | 合格 | 合格品 | 乙 | 张建勇 | 0 | 237 |  | 0 | 0.203 | 79.5 | 1：排刀规格 79.5MM*7C 海金杜门 SPCC-Ni 镍层：外1.9um /内 1.27um 2:成品内孔φ400MM 成品外径φ750-1000MM，注：1.成品表面不允许有擦划伤 顶压伤 刀印 油污 用气象包装纸包装 2.成品按顺时针摆放，每一片用3*3MM的木条隔开 、单托上下两片内外圈加纸护角。厚度公差+/-0.01mm，宽度公差+/-0.13mm |  | 31310012 | 镍钝化卷 | 0.203-SPCC | 31320012 | 镍钝化分切带 | 0.203-SPCC |  | 10 | MO002092 | MO002092-002-06 | FJ001 | 分剪模板 | 1866 | 2024-07-26 | 2024-07-26 | 5 | 2024-07-27 22:45:18 | 2024-07-27 22:46:07 | 江苏东方九天新能源材料有限公司 |  | 张建勇 |  | 1 | 0.203 | 0 | 79.5 | 1 | DL002405509823/6 | 1：排刀规格 79.5MM*7C 海金杜门 SPCC-Ni 镍层：外1.9um /内 1.27um 2:成品内孔φ400MM 成品外径φ750-1000MM，注：1.成品表面不允许有擦划伤 顶压伤 刀印 油污 用气象包装纸包装 2.成品按顺时针摆放，每一片用3*3MM的木条隔开 、单托上下两片内外圈加纸护角。厚度公差+/-0.01mm，宽度公差+/-0.13mm | 1 |  | 是 | 是 | 1 | 2
分剪 | DL002405509823/5 | DL002405509823 | 东方分剪5# | 合格 | 合格品 | 乙 | 张建勇 | 0 | 245 |  | 0 | 0.203 | 79.5 | 1：排刀规格 79.5MM*7C 海金杜门 SPCC-Ni 镍层：外1.9um /内 1.27um 2:成品内孔φ400MM 成品外径φ750-1000MM，注：1.成品表面不允许有擦划伤 顶压伤 刀印 油污 用气象包装纸包装 2.成品按顺时针摆放，每一片用3*3MM的木条隔开 、单托上下两片内外圈加纸护角。厚度公差+/-0.01mm，宽度公差+/-0.13mm |  | 31310012 | 镍钝化卷 | 0.203-SPCC | 31320012 | 镍钝化分切带 | 0.203-SPCC |  | 10 | MO002092 | MO002092-002-05 | FJ001 | 分剪模板 | 1866 | 2024-07-26 | 2024-07-26 | 5 | 2024-07-27 22:45:18 | 2024-07-27 22:46:07 | 江苏东方九天新能源材料有限公司 |  | 张建勇 |  | 1 | 0.203 | 0 | 79.5 | 1 | DL002405509823/5 | 1：排刀规格 79.5MM*7C 海金杜门 SPCC-Ni 镍层：外1.9um /内 1.27um 2:成品内孔φ400MM 成品外径φ750-1000MM，注：1.成品表面不允许有擦划伤 顶压伤 刀印 油污 用气象包装纸包装 2.成品按顺时针摆放，每一片用3*3MM的木条隔开 、单托上下两片内外圈加纸护角。厚度公差+/-0.01mm，宽度公差+/-0.13mm | 1 |  | 是 | 是 | 1 | 2
分剪 | DL002405509823/4 | DL002405509823 | 东方分剪5# | 合格 | 合格品 | 乙 | 张建勇 | 0 | 245 |  | 0 | 0.203 | 79.5 | 1：排刀规格 79.5MM*7C 海金杜门 SPCC-Ni 镍层：外1.9um /内 1.27um 2:成品内孔φ400MM 成品外径φ750-1000MM，注：1.成品表面不允许有擦划伤 顶压伤 刀印 油污 用气象包装纸包装 2.成品按顺时针摆放，每一片用3*3MM的木条隔开 、单托上下两片内外圈加纸护角。厚度公差+/-0.01mm，宽度公差+/-0.13mm |  | 31310012 | 镍钝化卷 | 0.203-SPCC | 31320012 | 镍钝化分切带 | 0.203-SPCC |  | 10 | MO002092 | MO002092-002-04 | FJ001 | 分剪模板 | 1866 | 2024-07-26 | 2024-07-26 | 5 | 2024-07-27 22:45:18 | 2024-07-27 22:46:07 | 江苏东方九天新能源材料有限公司 |  | 张建勇 |  | 1 | 0.203 | 0 | 79.5 | 1 | DL002405509823/4 | 1：排刀规格 79.5MM*7C 海金杜门 SPCC-Ni 镍层：外1.9um /内 1.27um 2:成品内孔φ400MM 成品外径φ750-1000MM，注：1.成品表面不允许有擦划伤 顶压伤 刀印 油污 用气象包装纸包装 2.成品按顺时针摆放，每一片用3*3MM的木条隔开 、单托上下两片内外圈加纸护角。厚度公差+/-0.01mm，宽度公差+/-0.13mm | 1 |  | 是 | 是 | 1 | 2
分剪 | DL002405509823/3 | DL002405509823 | 东方分剪5# | 合格 | 合格品 | 乙 | 张建勇 | 0 | 244 |  | 0 | 0.203 | 79.5 | 1：排刀规格 79.5MM*7C 海金杜门 SPCC-Ni 镍层：外1.9um /内 1.27um 2:成品内孔φ400MM 成品外径φ750-1000MM，注：1.成品表面不允许有擦划伤 顶压伤 刀印 油污 用气象包装纸包装 2.成品按顺时针摆放，每一片用3*3MM的木条隔开 、单托上下两片内外圈加纸护角。厚度公差+/-0.01mm，宽度公差+/-0.13mm |  | 31310012 | 镍钝化卷 | 0.203-SPCC | 31320012 | 镍钝化分切带 | 0.203-SPCC |  | 10 | MO002092 | MO002092-002-03 | FJ001 | 分剪模板 | 1866 | 2024-07-26 | 2024-07-26 | 5 | 2024-07-27 22:45:18 | 2024-07-27 22:46:07 | 江苏东方九天新能源材料有限公司 |  | 张建勇 |  | 1 | 0.203 | 0 | 79.5 | 1 | DL002405509823/3 | 1：排刀规格 79.5MM*7C 海金杜门 SPCC-Ni 镍层：外1.9um /内 1.27um 2:成品内孔φ400MM 成品外径φ750-1000MM，注：1.成品表面不允许有擦划伤 顶压伤 刀印 油污 用气象包装纸包装 2.成品按顺时针摆放，每一片用3*3MM的木条隔开 、单托上下两片内外圈加纸护角。厚度公差+/-0.01mm，宽度公差+/-0.13mm | 1 |  | 是 | 是 | 1 | 2
分剪 | DL002405509823/2 | DL002405509823 | 东方分剪5# | 合格 | 合格品 | 乙 | 张建勇 | 0 | 243 |  | 0 | 0.203 | 79.5 | 1：排刀规格 79.5MM*7C 海金杜门 SPCC-Ni 镍层：外1.9um /内 1.27um 2:成品内孔φ400MM 成品外径φ750-1000MM，注：1.成品表面不允许有擦划伤 顶压伤 刀印 油污 用气象包装纸包装 2.成品按顺时针摆放，每一片用3*3MM的木条隔开 、单托上下两片内外圈加纸护角。厚度公差+/-0.01mm，宽度公差+/-0.13mm |  | 31310012 | 镍钝化卷 | 0.203-SPCC | 31320012 | 镍钝化分切带 | 0.203-SPCC |  | 10 | MO002092 | MO002092-002-02 | FJ001 | 分剪模板 | 1866 | 2024-07-26 | 2024-07-26 | 5 | 2024-07-27 22:45:18 | 2024-07-27 22:46:07 | 江苏东方九天新能源材料有限公司 |  | 张建勇 |  | 1 | 0.203 | 0 | 79.5 | 1 | DL002405509823/2 | 1：排刀规格 79.5MM*7C 海金杜门 SPCC-Ni 镍层：外1.9um /内 1.27um 2:成品内孔φ400MM 成品外径φ750-1000MM，注：1.成品表面不允许有擦划伤 顶压伤 刀印 油污 用气象包装纸包装 2.成品按顺时针摆放，每一片用3*3MM的木条隔开 、单托上下两片内外圈加纸护角。厚度公差+/-0.01mm，宽度公差+/-0.13mm | 1 |  | 是 | 是 | 1 | 2
分剪 | DL002405509823/1 | DL002405509823 | 东方分剪5# | 合格 | 合格品 | 乙 | 张建勇 | 0 | 241 |  | 0 | 0.203 | 79.5 | 1：排刀规格 79.5MM*7C 海金杜门 SPCC-Ni 镍层：外1.9um /内 1.27um 2:成品内孔φ400MM 成品外径φ750-1000MM，注：1.成品表面不允许有擦划伤 顶压伤 刀印 油污 用气象包装纸包装 2.成品按顺时针摆放，每一片用3*3MM的木条隔开 、单托上下两片内外圈加纸护角。厚度公差+/-0.01mm，宽度公差+/-0.13mm |  | 31310012 | 镍钝化卷 | 0.203-SPCC | 31320012 | 镍钝化分切带 | 0.203-SPCC |  | 10 | MO002092 | MO002092-002-01 | FJ001 | 分剪模板 | 1866 | 2024-07-26 | 2024-07-26 | 5 | 2024-07-27 22:45:18 | 2024-07-27 22:46:07 | 江苏东方九天新能源材料有限公司 |  | 张建勇 |  | 1 | 0.203 | 0 | 79.5 | 1 | DL002405509823/1 | 1：排刀规格 79.5MM*7C 海金杜门 SPCC-Ni 镍层：外1.9um /内 1.27um 2:成品内孔φ400MM 成品外径φ750-1000MM，注：1.成品表面不允许有擦划伤 顶压伤 刀印 油污 用气象包装纸包装 2.成品按顺时针摆放，每一片用3*3MM的木条隔开 、单托上下两片内外圈加纸护角。厚度公差+/-0.01mm，宽度公差+/-0.13mm | 1 |  | 是 | 是 | 1 | 2
铬钝化 | JG122407007412 | JG12240700741 | 东方铬钝化750 | 合格 | 合格品 | 甲 | 孙锋 | 3175 | 3175 | 1 | 6790 | 0.1 | 610 | / |  | 30210015 | 光亮卷 | 0.1-SPCC | 30110014 | 铬钝化卷 | 0.1-SPCC |  | 10 | MO002103 | MO002103-001-02 | GDH001 | 铬钝化模板 | 4924 | 2024-07-27 | 2024-07-27 | 5 | 2024-07-27 18:34:26 | 2024-07-27 22:25:08 | 江苏东方九天新能源材料有限公司 |  | 倪兵 |  | 1 | 0.1 | 6790 | 610 | 1 | JG122407007412 |  | 1 |  | 是 | 是 | 346 | 1
铬钝化 | JG122407007411 | JG12240700741 | 东方铬钝化750 | 合格 | 让步接收 | 甲 | 孙锋 | 1637 | 1637 | 1 | 3500 | 0.1 | 610 | / | 890/1340米横向333/282mm各1个孔洞0.17/0.11平方毫米 | 30210015 | 光亮卷 | 0.1-SPCC | 30110014 | 铬钝化卷 | 0.1-SPCC |  | 10 | MO002103 | MO002103-001-01 | GDH001 | 铬钝化模板 | 4924 | 2024-07-27 | 2024-07-27 | 5 | 2024-07-27 18:34:26 | 2024-07-27 22:25:08 | 江苏东方九天新能源材料有限公司 |  | 倪兵 |  | 1 | 0.1 | 3500 | 610 | 1 | JG122407007411 |  | 1 | K孔洞(890/1340米横向333/282，大小0.17/0.11) | 是 | 是 | 346 | 1
分剪 | DL0024055115122/7 | DL0024055115122 | 东方分剪5# | 合格 | 合格品 | 乙 | 张建勇 | 0 | 245 |  | 0 | 0.203 | 79.5 | 1：排刀规格 79.5MM*7C 海金杜门 SPCC-Ni 镍层：外1.9um /内 1.27um 2:成品内孔φ400MM 成品外径φ750-1000MM，注：1.成品表面不允许有擦划伤 顶压伤 刀印 油污 用气象包装纸包装 2.成品按顺时针摆放，每一片用3*3MM的木条隔开 、单托上下两片内外圈加纸护角。厚度公差+/-0.01mm，宽度公差+/-0.13mm |  | 31310012 | 镍钝化卷 | 0.203-SPCC | 31320012 | 镍钝化分切带 | 0.203-SPCC |  | 10 | MO002092 | MO002092-005-07 | FJ001 | 分剪模板 | 1860 | 2024-07-26 | 2024-07-26 | 5 | 2024-07-27 21:14:45 | 2024-07-27 22:22:35 | 江苏东方九天新能源材料有限公司 |  | 张建勇 |  | 1 | 0.203 | 0 | 79.5 | 1 | DL0024055115122/7 | 1：排刀规格 79.5MM*7C 海金杜门 SPCC-Ni 镍层：外1.9um /内 1.27um 2:成品内孔φ400MM 成品外径φ750-1000MM，注：1.成品表面不允许有擦划伤 顶压伤 刀印 油污 用气象包装纸包装 2.成品按顺时针摆放，每一片用3*3MM的木条隔开 、单托上下两片内外圈加纸护角。厚度公差+/-0.01mm，宽度公差+/-0.13mm | 1 |  | 是 | 是 | 77 | 5
分剪 | DL0024055115122/6 | DL0024055115122 | 东方分剪5# | 合格 | 合格品 | 乙 | 张建勇 | 0 | 245 |  | 0 | 0.203 | 79.5 | 1：排刀规格 79.5MM*7C 海金杜门 SPCC-Ni 镍层：外1.9um /内 1.27um 2:成品内孔φ400MM 成品外径φ750-1000MM，注：1.成品表面不允许有擦划伤 顶压伤 刀印 油污 用气象包装纸包装 2.成品按顺时针摆放，每一片用3*3MM的木条隔开 、单托上下两片内外圈加纸护角。厚度公差+/-0.01mm，宽度公差+/-0.13mm |  | 31310012 | 镍钝化卷 | 0.203-SPCC | 31320012 | 镍钝化分切带 | 0.203-SPCC |  | 10 | MO002092 | MO002092-005-06 | FJ001 | 分剪模板 | 1860 | 2024-07-26 | 2024-07-26 | 5 | 2024-07-27 21:14:45 | 2024-07-27 22:22:35 | 江苏东方九天新能源材料有限公司 |  | 张建勇 |  | 1 | 0.203 | 0 | 79.5 | 1 | DL0024055115122/6 | 1：排刀规格 79.5MM*7C 海金杜门 SPCC-Ni 镍层：外1.9um /内 1.27um 2:成品内孔φ400MM 成品外径φ750-1000MM，注：1.成品表面不允许有擦划伤 顶压伤 刀印 油污 用气象包装纸包装 2.成品按顺时针摆放，每一片用3*3MM的木条隔开 、单托上下两片内外圈加纸护角。厚度公差+/-0.01mm，宽度公差+/-0.13mm | 1 |  | 是 | 是 | 77 | 5
分剪 | DL0024055115122/5 | DL0024055115122 | 东方分剪5# | 合格 | 合格品 | 乙 | 张建勇 | 0 | 244 |  | 0 | 0.203 | 79.5 | 1：排刀规格 79.5MM*7C 海金杜门 SPCC-Ni 镍层：外1.9um /内 1.27um 2:成品内孔φ400MM 成品外径φ750-1000MM，注：1.成品表面不允许有擦划伤 顶压伤 刀印 油污 用气象包装纸包装 2.成品按顺时针摆放，每一片用3*3MM的木条隔开 、单托上下两片内外圈加纸护角。厚度公差+/-0.01mm，宽度公差+/-0.13mm |  | 31310012 | 镍钝化卷 | 0.203-SPCC | 31320012 | 镍钝化分切带 | 0.203-SPCC |  | 10 | MO002092 | MO002092-005-05 | FJ001 | 分剪模板 | 1860 | 2024-07-26 | 2024-07-26 | 5 | 2024-07-27 21:14:45 | 2024-07-27 22:22:35 | 江苏东方九天新能源材料有限公司 |  | 张建勇 |  | 1 | 0.203 | 0 | 79.5 | 1 | DL0024055115122/5 | 1：排刀规格 79.5MM*7C 海金杜门 SPCC-Ni 镍层：外1.9um /内 1.27um 2:成品内孔φ400MM 成品外径φ750-1000MM，注：1.成品表面不允许有擦划伤 顶压伤 刀印 油污 用气象包装纸包装 2.成品按顺时针摆放，每一片用3*3MM的木条隔开 、单托上下两片内外圈加纸护角。厚度公差+/-0.01mm，宽度公差+/-0.13mm | 1 |  | 是 | 是 | 77 | 5
分剪 | DL0024055115122/4 | DL0024055115122 | 东方分剪5# | 合格 | 合格品 | 乙 | 张建勇 | 0 | 244 |  | 0 | 0.203 | 79.5 | 1：排刀规格 79.5MM*7C 海金杜门 SPCC-Ni 镍层：外1.9um /内 1.27um 2:成品内孔φ400MM 成品外径φ750-1000MM，注：1.成品表面不允许有擦划伤 顶压伤 刀印 油污 用气象包装纸包装 2.成品按顺时针摆放，每一片用3*3MM的木条隔开 、单托上下两片内外圈加纸护角。厚度公差+/-0.01mm，宽度公差+/-0.13mm |  | 31310012 | 镍钝化卷 | 0.203-SPCC | 31320012 | 镍钝化分切带 | 0.203-SPCC |  | 10 | MO002092 | MO002092-005-04 | FJ001 | 分剪模板 | 1860 | 2024-07-26 | 2024-07-26 | 5 | 2024-07-27 21:14:45 | 2024-07-27 22:22:35 | 江苏东方九天新能源材料有限公司 |  | 张建勇 |  | 1 | 0.203 | 0 | 79.5 | 1 | DL0024055115122/4 | 1：排刀规格 79.5MM*7C 海金杜门 SPCC-Ni 镍层：外1.9um /内 1.27um 2:成品内孔φ400MM 成品外径φ750-1000MM，注：1.成品表面不允许有擦划伤 顶压伤 刀印 油污 用气象包装纸包装 2.成品按顺时针摆放，每一片用3*3MM的木条隔开 、单托上下两片内外圈加纸护角。厚度公差+/-0.01mm，宽度公差+/-0.13mm | 1 |  | 是 | 是 | 77 | 5
分剪 | DL0024055115122/3 | DL0024055115122 | 东方分剪5# | 合格 | 合格品 | 乙 | 张建勇 | 0 | 244 |  | 0 | 0.203 | 79.5 | 1：排刀规格 79.5MM*7C 海金杜门 SPCC-Ni 镍层：外1.9um /内 1.27um 2:成品内孔φ400MM 成品外径φ750-1000MM，注：1.成品表面不允许有擦划伤 顶压伤 刀印 油污 用气象包装纸包装 2.成品按顺时针摆放，每一片用3*3MM的木条隔开 、单托上下两片内外圈加纸护角。厚度公差+/-0.01mm，宽度公差+/-0.13mm |  | 31310012 | 镍钝化卷 | 0.203-SPCC | 31320012 | 镍钝化分切带 | 0.203-SPCC |  | 10 | MO002092 | MO002092-005-03 | FJ001 | 分剪模板 | 1860 | 2024-07-26 | 2024-07-26 | 5 | 2024-07-27 21:14:45 | 2024-07-27 22:22:35 | 江苏东方九天新能源材料有限公司 |  | 张建勇 |  | 1 | 0.203 | 0 | 79.5 | 1 | DL0024055115122/3 | 1：排刀规格 79.5MM*7C 海金杜门 SPCC-Ni 镍层：外1.9um /内 1.27um 2:成品内孔φ400MM 成品外径φ750-1000MM，注：1.成品表面不允许有擦划伤 顶压伤 刀印 油污 用气象包装纸包装 2.成品按顺时针摆放，每一片用3*3MM的木条隔开 、单托上下两片内外圈加纸护角。厚度公差+/-0.01mm，宽度公差+/-0.13mm | 1 |  | 是 | 是 | 77 | 5
分剪 | DL0024055115122/2 | DL0024055115122 | 东方分剪5# | 合格 | 合格品 | 乙 | 张建勇 | 0 | 243 |  | 0 | 0.203 | 79.5 | 1：排刀规格 79.5MM*7C 海金杜门 SPCC-Ni 镍层：外1.9um /内 1.27um 2:成品内孔φ400MM 成品外径φ750-1000MM，注：1.成品表面不允许有擦划伤 顶压伤 刀印 油污 用气象包装纸包装 2.成品按顺时针摆放，每一片用3*3MM的木条隔开 、单托上下两片内外圈加纸护角。厚度公差+/-0.01mm，宽度公差+/-0.13mm |  | 31310012 | 镍钝化卷 | 0.203-SPCC | 31320012 | 镍钝化分切带 | 0.203-SPCC |  | 10 | MO002092 | MO002092-005-02 | FJ001 | 分剪模板 | 1860 | 2024-07-26 | 2024-07-26 | 5 | 2024-07-27 21:14:45 | 2024-07-27 22:22:35 | 江苏东方九天新能源材料有限公司 |  | 张建勇 |  | 1 | 0.203 | 0 | 79.5 | 1 | DL0024055115122/2 | 1：排刀规格 79.5MM*7C 海金杜门 SPCC-Ni 镍层：外1.9um /内 1.27um 2:成品内孔φ400MM 成品外径φ750-1000MM，注：1.成品表面不允许有擦划伤 顶压伤 刀印 油污 用气象包装纸包装 2.成品按顺时针摆放，每一片用3*3MM的木条隔开 、单托上下两片内外圈加纸护角。厚度公差+/-0.01mm，宽度公差+/-0.13mm | 1 |  | 是 | 是 | 77 | 5
分剪 | DL0024055115122/1 | DL0024055115122 | 东方分剪5# | 合格 | 合格品 | 乙 | 张建勇 | 0 | 240 |  | 0 | 0.203 | 79.5 | 1：排刀规格 79.5MM*7C 海金杜门 SPCC-Ni 镍层：外1.9um /内 1.27um 2:成品内孔φ400MM 成品外径φ750-1000MM，注：1.成品表面不允许有擦划伤 顶压伤 刀印 油污 用气象包装纸包装 2.成品按顺时针摆放，每一片用3*3MM的木条隔开 、单托上下两片内外圈加纸护角。厚度公差+/-0.01mm，宽度公差+/-0.13mm |  | 31310012 | 镍钝化卷 | 0.203-SPCC | 31320012 | 镍钝化分切带 | 0.203-SPCC |  | 10 | MO002092 | MO002092-005-01 | FJ001 | 分剪模板 | 1860 | 2024-07-26 | 2024-07-26 | 5 | 2024-07-27 21:14:45 | 2024-07-27 22:22:35 | 江苏东方九天新能源材料有限公司 |  | 张建勇 |  | 1 | 0.203 | 0 | 79.5 | 1 | DL0024055115122/1 | 1：排刀规格 79.5MM*7C 海金杜门 SPCC-Ni 镍层：外1.9um /内 1.27um 2:成品内孔φ400MM 成品外径φ750-1000MM，注：1.成品表面不允许有擦划伤 顶压伤 刀印 油污 用气象包装纸包装 2.成品按顺时针摆放，每一片用3*3MM的木条隔开 、单托上下两片内外圈加纸护角。厚度公差+/-0.01mm，宽度公差+/-0.13mm | 1 |  | 是 | 是 | 77 | 5
铬钝化 | JG12240701841 | JG12240701841 | 东方铬钝化950 | 合格 | 让步接收 | 甲 | 夏亚军 | 5660 | 5665 | 1.0009 | 10280 | 0.1 | 710 | / | 色差 条印 尾顶伤印 | 30210015 | 光亮卷 | 0.1-SPCC | 30110014 | 铬钝化卷 | 0.1-SPCC |  | 10 | MO002059 | MO002059-001 | GDH001 | 铬钝化模板 | 5660 | 2024-07-25 | 2024-07-25 | 5 | 2024-07-27 22:02:42 | 2024-07-27 22:03:47 | 江苏东方九天新能源材料有限公司 | 259661 | 孙槐兵 |  |  | 0.1 | 10360 | 710 | 1 | JG12240701841 |  | 1 | S色差(色差 条印 尾顶伤印) | 是 | 是 | 1 | 1
最终脱脂 | JG12240602333 | JG1224060233 | 东方950脱脂1# | 合格 | 合格品 | 乙 | 何晓健,张东兵 | 2425 | 2370 | 0.9773 | 5150 | 0.1 | 610 | 脱脂（950-1） |  | 20100142 | 轧硬 | 0.4*760-SPCC | 30210015 | 光亮卷 | 0.1-SPCC |  | 70 | MO000945 | MO000945-017-03 | KSFW001 | 东方小品种钢前处理 0.67（昆山富维 厚度公差：0.660-0.670mm,光泽度大于150GU（横向、纵向），粗糙度：Ra0.2-0.45um.硬度：HV80-110） | 13500 | 2024-06-25 | 2024-07-05 | 2 | 2024-07-27 21:42:26 | 2024-07-27 21:42:50 | 江苏东方九天新能源材料有限公司 | 193097 | 何晓健 |  |  | 0.1 | 5125 | 610 | 1 | JG12240602333 | 轧0.1，米数控制在23100-23200米，脱脂分一包10400米。 |  |  |  |  | 3481 | 17
最终冷轧 | DL12240700312 | DL1224070031 | 东方650轧机 | 合格 | 合格品 | 乙 | 刘爱民 | 5745 | 5680 | 0.9887 | 1650 | 0.762 | 570 | 海金杜门：650轧机用普光辊Ra0.2-0.3μm轧制0.76mm（1.2-0.95-0.80-0.76）厚度公差：0.765-0.770mm，硬度185-235HV，抗拉强度590-760MPa,轧机轧制时从南边卸料确保产品无肋浪，合格转750平整 | X细划伤(.),A暗线印(。),S色差条印(。),Z振纹(。) | 20100146 | 轧硬 | 1.2*570-SPCC | 31010073 | 小品种钢卷 | 0.762-SPCC |  | 20 | MO001768 | MO001768-001-02 | HJDM001 | 东方小品种钢前处理 0.762（海金杜门：硬度185-235HV，粗糙度0.075-0.5μm，抗拉强度590-760MPa,厚度公差0.747-0.777μm) | 11390 | 2024-07-18 | 2024-07-25 | 5 | 2024-07-27 21:08:08 | 2024-07-27 21:11:12 | 江苏东方九天新能源材料有限公司 | 234677 | 刘爱民 |  |  | 1.2 | 1070 | 570 | 1 | DL12240700312 | 海金杜门（0.762*570）厚度公差：±0.015，HV185-235,粗糙度0.075-0.5μM，抗拉590-760MPA |  | X细划伤(.),A暗线印(。),S色差条印(。),Z振纹(。) |  |  | 48 | 1
最终脱脂 | JG11231002641 | JG11231002641 | 东方950脱脂1# | 合格 | 合格品 | 乙 | 何晓健,张东兵 | 5865 | 5840 | 0.9957 | 12300 | 0.1 | 620 | 脱脂（950-1） |  | 20200052 | 小品种钢半成品 | 0.4-SPCC | 30210015 | 光亮卷 | 0.1-SPCC |  | 40 | MO002072 | MO002072-001 | GLJ002 | 东方光亮卷前处理（0.4轧0.1mm) | 5895 | 2024-07-26 | 2024-07-26 | 3 | 2024-07-27 21:03:34 | 2024-07-27 21:03:52 | 江苏东方九天新能源材料有限公司 | 245564 | 何晓健 |  |  | 0.1 | 12306 | 620 | 1 | JG11231002641 | 轧0.1，米数控制在12300-12400米 |  |  | 否 | 否 |  | 1
铬钝化 | JG1224070168212 | JG122407016821 | 东方铬钝化950 | 合格 | 合格品 | 甲 | 夏亚军 | 2337 | 2337 | 1 | 4280 | 0.1 | 710 | / |  | 30210015 | 光亮卷 | 0.1-SPCC | 30110014 | 铬钝化卷 | 0.1-SPCC |  | 10 | MO002059 | MO002059-003-02 | GDH001 | 铬钝化模板 | 4734 | 2024-07-25 | 2024-07-25 | 5 | 2024-07-27 20:51:09 | 2024-07-27 20:52:00 | 江苏东方九天新能源材料有限公司 |  | 孙槐兵 |  | 1 | 0.1 | 4280 | 710 | 1 | JG1224070168212 |  | 1 |  | 是 | 是 | 1 | 3
铬钝化 | JG1224070168211 | JG122407016821 | 东方铬钝化950 | 合格 | 合格品 | 甲 | 夏亚军 | 2399 | 2399 | 1 | 4400 | 0.1 | 710 | / |  | 30210015 | 光亮卷 | 0.1-SPCC | 30110014 | 铬钝化卷 | 0.1-SPCC |  | 10 | MO002059 | MO002059-003-01 | GDH001 | 铬钝化模板 | 4734 | 2024-07-25 | 2024-07-25 | 5 | 2024-07-27 20:51:09 | 2024-07-27 20:52:00 | 江苏东方九天新能源材料有限公司 |  | 孙槐兵 |  | 1 | 0.1 | 4400 | 710 | 1 | JG1224070168211 |  | 1 |  | 是 | 是 | 1 | 3
最终冷轧 | JG1224070399 | JG1224070399 | 东方850轧机 | 合格 | 合格品 | 甲 | 肖勋民 | 13640 | 13610 | 0.9978 | 25116 | 0.1 | 710 | 850轧机普光辊(Ra0.4-0.6μm)轧制0.1mm(0.4-0.25-0.15-0.115-0.1) |  | 20100028 | 轧硬 | 0.4*710-SPCC | 30210015 | 光亮卷 | 0.1-SPCC |  | 30 | MO001831 | MO001831-009 | GLJ002 | 东方光亮卷前处理（0.4轧0.1mm) | 13680 | 2024-07-19 | 2024-07-19 | 5 | 2024-07-27 20:32:17 | 2024-07-27 20:34:33 | 江苏东方九天新能源材料有限公司 | 250535 | 肖勋民 |  |  | 0.4 | 6260 | 710 | 1 | JG1224070399 | 轧0.1；米数控制在25100-25200，脱脂平均分包 |  |  | 否 | 否 | 4461 | 9
最终冷轧 | DL12240700311 | DL1224070031 | 东方650轧机 | 合格 | 合格品 | 乙 | 朱明 | 5580 | 5520 | 0.9892 | 1600 | 0.762 | 570 | 海金杜门：650轧机用普光辊Ra0.2-0.3μm轧制0.76mm（1.2-0.95-0.80-0.76）厚度公差：0.765-0.770mm，硬度185-235HV，抗拉强度590-760MPa,轧机轧制时从南边卸料确保产品无肋浪，合格转750平整 | X细划伤(),A暗线印(),S色差条印(),Z振纹() | 20100146 | 轧硬 | 1.2*570-SPCC | 31010073 | 小品种钢卷 | 0.762-SPCC |  | 20 | MO001768 | MO001768-001-01 | HJDM001 | 东方小品种钢前处理 0.762（海金杜门：硬度185-235HV，粗糙度0.075-0.5μm，抗拉强度590-760MPa,厚度公差0.747-0.777μm) | 11390 | 2024-07-18 | 2024-07-25 | 5 | 2024-07-27 20:01:18 | 2024-07-27 20:02:10 | 江苏东方九天新能源材料有限公司 | 234677 | 朱明 |  |  | 1.2 | 1050 | 570 | 1 | DL12240700311 | 海金杜门（0.762*570）厚度公差：±0.015，HV185-235,粗糙度0.075-0.5μM，抗拉590-760MPA |  | X细划伤(),A暗线印(),S色差条印(),Z振纹() |  |  | 48 | 1
最终脱脂 | JG11231002642 | JG11231002642 | 东方950脱脂1# | 合格 | 合格品 | 乙 | 何晓健,张东兵 | 5800 | 5745 | 0.9905 | 12350 | 0.1 | 620 | 脱脂（950-1） |  | 20200052 | 小品种钢半成品 | 0.4-SPCC | 30210015 | 光亮卷 | 0.1-SPCC |  | 40 | MO002072 | MO002072-002 | GLJ002 | 东方光亮卷前处理（0.4轧0.1mm) | 5845 | 2024-07-26 | 2024-07-26 | 5 | 2024-07-27 19:57:04 | 2024-07-27 19:57:23 | 江苏东方九天新能源材料有限公司 | 245568 | 何晓健 |  |  | 0.1 | 12340 | 620 | 1 | JG11231002642 | 轧0.1，米数控制在12300-12400米 |  |  | 否 | 否 | 4173 | 2
铬钝化 | JG12240701642 | JG12240701642 | 东方铬钝化950 | 合格 | 让步接收 | 甲 | 夏亚军 | 5542 | 5565 | 1.0042 | 10100 | 0.1 | 710 | / | 尾部操侧边部撞伤重 | 30210015 | 光亮卷 | 0.1-SPCC | 30110014 | 铬钝化卷 | 0.1-SPCC |  | 10 | MO002085 | MO002085-003 | GDH001 | 铬钝化模板 | 5542 | 2024-07-26 | 2024-07-26 | 5 | 2024-07-27 19:46:36 | 2024-07-27 19:49:11 | 江苏东方九天新能源材料有限公司 | 261583 | 孙槐兵 |  |  | 0.1 | 0 | 710 | 1 | JG12240701642 |  | 1 | S色差(色差 白斑 尾操侧边部撞伤重) | 是 | 是 | 3 | 3
最终脱脂 | DL00240700302 | DL0024070030 | 东方950脱脂1# | 合格 | 合格品 | 乙 | 何晓健,张东兵 | 6015 | 5875 | 0.9767 | 8100 | 0.15 | 610 | 东莞鸿力：脱脂(单位张力3.5）、转退火 |  | 20100082 | 轧硬 | 0.6*610-SPCC | 31010010 | 小品种钢卷 | 0.15-SPCC |  | 40 | MO001608 | MO001608-001-02 | XPZG001 | 小品种钢前处理模板 | 12255 | 2024-07-15 | 2024-07-15 | 3 | 2024-07-27 18:53:41 | 2024-07-27 18:53:59 | 江苏东方九天新能源材料有限公司 | 242250 | 何晓健 |  |  | 0.15 | 8150 | 610 | 1 | DL00240700302 | 东莞鸿力：厚度-0.01，HV90-110粗糙度≤0.15，卷重在2-3.5吨 |  |  |  |  | 7971 | 1
铬钝化 | JG12240701671 | JG12240701671 | 东方铬钝化950 | 合格 | 合格品 | 甲 | 韩康 | 5500 | 5397 | 0.9813 | 9840 | 0.1 | 710 | / | S色差(色差 条印 白斑 尾顶伤印) | 30210015 | 光亮卷 | 0.1-SPCC | 30110014 | 铬钝化卷 | 0.1-SPCC |  | 10 | MO002104 | MO002104-001 | GDH001 | 铬钝化模板 | 5500 | 2024-07-27 | 2024-07-27 | 5 | 2024-07-27 18:41:21 | 2024-07-27 18:42:47 | 江苏东方九天新能源材料有限公司 | 262854 | 孙槐兵 |  |  | 0.1 | 0 | 710 | 1 | JG12240701671 |  | 1 | S色差(色差 条印 白斑 尾顶伤印) | 是 | 是 | 1 | 1
最终平整 | DL122407001412 | DL1224070014 | 东方850平整 | 其他入库 | 成品退库 | 乙 | 鞠承,姚学禹 | 2740 | 2740 | 1 | 850 | 0.67 | 610 | 昆山宝必达：850平整建议用Ra1.0-1.2μm毛化辊，厚度公差：0.660-0.680mm，硬度85-105HV，粗糙度0.5-0.8μm.，取A4纸贴打包后贴外面 | L拉伸折印(400米后传拉伸折印10CM/500米后操拉伸折印10CM),N粘钢折印(尾200米传10-60CM粘钢印重) | 20100130 | 轧硬 | 1.2*610-SPCC | 31010082 | 小品种钢卷 | 0.67-SPCC |  | 50 | MO001781 | MO001781-001-01-02 | XPZG001 | 小品种钢前处理模板 | 12320 | 2024-07-19 | 2024-08-02 | 5 | 2024-07-27 18:34:46 | 2024-07-27 18:39:01 | 江苏东方九天新能源材料有限公司 |  | 鞠承 |  | 1 | 0.67 | 850 | 610 | 1 | DL122407001412 | 昆山宝必达：（0.67*610）厚度±0.01mm，HV85-105,粗糙度0.5-0.8μM，卷重2-3吨 | 1 | L拉伸折印(400米后传拉伸折印10CM/500米后操拉伸折印10CM),N粘钢折印(尾200米传10-60CM粘钢印重) | 是 | 是 | 1439 | 1
最终平整 | DL122407001411 | DL1224070014 | 东方850平整 | 合格 | 让步接收 | 乙 | 鞠承,姚学禹 | 2920 | 2920 | 1 | 900 | 0.67 | 610 | 昆山宝必达：850平整建议用Ra1.0-1.2μm毛化辊，厚度公差：0.660-0.680mm，硬度85-105HV，粗糙度0.5-0.8μm.，取A4纸贴打包后贴外面 | Z振纹(板面 ),T停机斑(50米处轻微),Y氧化边(两边),L拉伸折印(尾200米传轻微拉伸折印平后不明显) | 20100130 | 轧硬 | 1.2*610-SPCC | 31010082 | 小品种钢卷 | 0.67-SPCC |  | 50 | MO001781 | MO001781-001-01-01 | XPZG001 | 小品种钢前处理模板 | 12320 | 2024-07-19 | 2024-08-02 | 5 | 2024-07-27 18:34:46 | 2024-07-27 18:39:01 | 江苏东方九天新能源材料有限公司 |  | 鞠承 |  | 1 | 0.67 | 900 | 610 | 1 | DL122407001411 | 昆山宝必达：（0.67*610）厚度±0.01mm，HV85-105,粗糙度0.5-0.8μM，卷重2-3吨 | 1 | Z振纹(板面 ),T停机斑(50米处轻微),Y氧化边(两边),L拉伸折印(尾200米传轻微拉伸折印平后不明显) | 是 | 是 | 1439 | 1
最终冷轧 | DL00240700182 | DL0024070018 | 东方650轧机 | 其他入库 | 合格品 | 乙 | 刘爱民 | 5975 | 5920 | 0.9908 | 6350 | 0.2 | 590 | 海金杜门：650轧机中间道次普光辊（Ra0.2-0.3μm)轧制，最后一道建议用Ra0.8-1.0μm毛化辊轧至0.2mm（0.6-0.42-0.30-0.245-0.2）厚度公差：0.203-0.208mm（注意公差范围）、板面粗糙度控制Ra0.4-0.6μm、转脱脂 | X细划伤(内卷200米开始距边26CM处一条划伤，4000米开始32CM处多一条划伤),A暗线印(),S色差条印(),Z振纹() | 20100077 | 轧硬 | 0.6*590-SPCC | 20600001 | 镍钝化卷半成品 | 0.203-SPCC |  | 30 | MO001691 | MO001691-001-02 | HJDM003 | 东方镍钝化半成品前处理0.203（海金杜门：厚度公差：0.198-0.203mm、硬度：90-100HV,粗糙度：Ra0.5-0.7μm） | 11915 | 2024-07-17 | 2024-07-27 | 3 | 2024-07-27 18:28:57 | 2024-07-27 18:32:02 | 江苏东方九天新能源材料有限公司 | 245187 | 刘爱民 |  |  | 0.6 | 2170 | 590 | 1 | DL00240700182 | 海金杜门:(0.203*590)厚度公差: 0.198-0.203mm、硬度: 90-100HV,粗粕度: Ra0.5-0.7um | 1 | X细划伤(内卷200米开始距边26CM处一条划伤，4000米开始32CM处多一条划伤),A暗线印(),S色差条印(),Z振纹() | 是 | 是 | 17671 | 1
最终退火 | DL002407004313 | DL00240700431 | 东方13# | 合格 | 让步接收 | 甲 | 吴双勇 | 1966 | 1966 | 1 | 1650 | 0.254 | 590 | 海金杜门：东方退火工艺：350℃/1.5h,460℃/1.5h,保1+8h,炉号镍带专用炉（11#、12#、13#、14#、16#），装炉最下面一包毛料,上面3包镍钝化卷，转光电850平整 |  | 20600002 | 镍钝化卷半成品 | 0.254-SPCC | 31310013 | 镍钝化卷 | 0.254-SPCC |  | 20 | MO001967 | MO001967-008-03 | NDH001 | 镍钝化模板 | 5760 | 2024-07-24 | 2024-07-25 | 5 | 2024-07-26 12:40:01 | 2024-07-27 18:30:38 | 江苏东方九天新能源材料有限公司 | 256059 | 刘忠于 | 刘忠于 |  | 0.254 | 1650 | 590 | 1 | DL002407004313 | 海金杜门(0.254*590)厚度±0.01，HV90-110,粗糙度0.075-0.5，镍层厚度≥1.9μM/0.38μM，东方退火 | 1 |  | 是 | 是 | 2073 | 8
最终退火 | DL002407001021 | DL00240700102 | 东方13# | 合格 | 让步接收 | 甲 | 吴双勇 | 1710 | 1710 | 1 | 1460 | 0.254 | 590 | 海金杜门：东方退火工艺：350℃/1.5h,460℃/1.5h,保1+8h,炉号镍带专用炉（11#、12#、13#、14#、16#），装炉最下面一包毛料,上面3包镍钝化卷，转光电850平整 |  | 20600002 | 镍钝化卷半成品 | 0.254-SPCC | 31310013 | 镍钝化卷 | 0.254-SPCC |  | 20 | MO001967 | MO001967-004-01 | NDH001 | 镍钝化模板 | 5150 | 2024-07-24 | 2024-07-25 | 5 | 2024-07-26 12:40:01 | 2024-07-27 18:30:38 | 江苏东方九天新能源材料有限公司 | 256014 | 刘忠于 | 刘忠于 |  | 0.254 | 1460 | 590 | 1 | DL002407001021 | 海金杜门(0.254*590)厚度±0.01，HV90-110,粗糙度0.075-0.5，镍层厚度≥1.9μM/0.38μM，东方退火 | 1 |  | 是 | 是 | 1878 | 4
最终退火 | DL002407004723 | DL00240700472 | 东方13# | 合格 | 让步接收 | 甲 | 吴双勇 | 1904 | 1904 | 1 | 1620 | 0.254 | 590 | 海金杜门：东方退火工艺：350℃/1.5h,460℃/1.5h,保1+8h,炉号镍带专用炉（11#、12#、13#、14#、16#），装炉最下面一包毛料,上面3包镍钝化卷，转光电850平整 |  | 20600002 | 镍钝化卷半成品 | 0.254-SPCC | 31310013 | 镍钝化卷 | 0.254-SPCC |  | 20 | MO001967 | MO001967-001-03 | NDH001 | 镍钝化模板 | 5690 | 2024-07-24 | 2024-07-25 | 5 | 2024-07-26 12:40:01 | 2024-07-27 18:30:38 | 江苏东方九天新能源材料有限公司 | 256010 | 刘忠于 | 刘忠于 |  | 0.254 | 1620 | 590 | 1 | DL002407004723 | 海金杜门(0.254*590)厚度±0.01，HV90-110,粗糙度0.075-0.5，镍层厚度≥1.9μM/0.38μM，东方退火 | 1 |  | 是 | 是 | 1633 | 1
铬钝化 | JG122407001012 | JG12240700101 | 东方铬钝化750 | 合格 | 让步接收 | 乙 | 李澍 | 2967 | 2967 | 1 | 6440 | 0.1 | 610 | / | 板面传边黄条印，钝化后黑条印 | 30210015 | 光亮卷 | 0.1-SPCC | 30110014 | 铬钝化卷 | 0.1-SPCC |  | 10 | MO002103 | MO002103-002-02 | GDH001 | 铬钝化模板 | 5970 | 2024-07-27 | 2024-07-27 | 5 | 2024-07-27 16:20:41 | 2024-07-27 18:10:38 | 江苏东方九天新能源材料有限公司 |  | 李澍 |  | 1 | 0.1 | 6440 | 610 | 1 | JG122407001012 |  | 1 | H黄条印(来料板面传边黄条印，钝化后黑条印) | 是 | 是 | 165 | 2
铬钝化 | JG122407001011 | JG12240700101 | 东方铬钝化750 | 合格 | 让步接收 | 乙 | 李澍 | 3027 | 3027 | 1 | 6540 | 0.1 | 610 | / | 板面传边黄条印，钝化后黑条印 | 30210015 | 光亮卷 | 0.1-SPCC | 30110014 | 铬钝化卷 | 0.1-SPCC |  | 10 | MO002103 | MO002103-002-01 | GDH001 | 铬钝化模板 | 5970 | 2024-07-27 | 2024-07-27 | 5 | 2024-07-27 16:20:41 | 2024-07-27 18:10:38 | 江苏东方九天新能源材料有限公司 |  | 李澍 |  | 1 | 0.1 | 6540 | 610 | 1 | JG122407001011 |  | 1 | H黑斑(来料板面传边黄条印，钝化后黑条印) | 是 | 是 | 165 | 2
最终脱脂 | DL00240700311 | DL0024070031 | 东方950脱脂1# | 合格 | 合格品 | 乙 | 何晓健,张东兵 | 6220 | 6035 | 0.9703 | 8350 | 0.15 | 610 | 东莞鸿力：脱脂(单位张力3.5）、转退火 |  | 20100082 | 轧硬 | 0.6*610-SPCC | 31010010 | 小品种钢卷 | 0.15-SPCC |  | 40 | MO001608 | MO001608-003-01 | XPZG001 | 小品种钢前处理模板 | 12210 | 2024-07-15 | 2024-07-15 | 3 | 2024-07-27 17:55:35 | 2024-07-27 17:55:59 | 江苏东方九天新能源材料有限公司 | 242252 | 何晓健 |  |  | 0.15 | 8400 | 610 | 1 | DL00240700311 | 东莞鸿力：厚度-0.01，HV90-110粗糙度≤0.15，卷重在2-3.5吨 |  |  |  |  | 5316 | 3
铬钝化 | JG12240601192 | JG12240601192 | 东方铬钝化950 | 合格 | 合格品 | 乙 | 李志祥 | 6570 | 6563 | 0.9989 | 12100 | 0.1 | 710 | / | 色差 条印 | 30210015 | 光亮卷 | 0.1-SPCC | 30110014 | 铬钝化卷 | 0.1-SPCC |  | 10 | MO002085 | MO002085-004 | GDH001 | 铬钝化模板 | 6570 | 2024-07-26 | 2024-07-26 | 5 | 2024-07-27 15:58:17 | 2024-07-27 17:41:25 | 江苏东方九天新能源材料有限公司 | 261584 | 李志祥 |  |  | 0.1 | 0 | 710 | 1 | JG12240601192 |  | 1 | 色差 条印 | 是 | 是 | 103 | 4
最终平整 | DL002407000912 | DL0024070009 | 东方850平整 | 其他入库 | 成品退库 | 乙 | 鞠承,姚学禹 | 2955 | 2955 | 1 | 1030 | 0.57 | 630 | 昆山宝必达：850平整建议用Ra0.8-1.2μm毛化辊，厚度公差：0.56-0.58mm，硬度85-105HV，粗糙度0.5-0.8μm | Z重划伤(尾230米传10CM划伤重平后明显),L拉伸折印(700米后操拱板拉伸折印2-20CM) | 20100086 | 轧硬 | 0.6*630-SPCC | 31010081 | 小品种钢卷 | 0.57-SPCC |  | 50 | MO001713 | MO001713-001-01-02 | XPZG001 | 小品种钢前处理模板 | 12740 | 2024-07-17 | 2024-07-28 | 5 | 2024-07-27 17:14:14 | 2024-07-27 17:30:07 | 江苏东方九天新能源材料有限公司 |  | 鞠承 |  | 1 | 0.57 | 1030 | 630 | 1 | DL002407000912 | 昆山宝必达：（0.57*630）厚度±0.01mm，硬度HV85-105,粗糙度0.5-0.8μM，卷重2-3吨 | 1 | Z重划伤(尾230米传10CM划伤重平后明显),L拉伸折印(700米后操拱板拉伸折印2-20CM) | 是 | 是 | 1013 | 1
最终平整 | DL002407000911 | DL0024070009 | 东方850平整 | 合格 | 合格品 | 乙 | 鞠承,姚学禹 | 3080 | 3080 | 1 | 1100 | 0.57 | 630 | 昆山宝必达：850平整建议用Ra0.8-1.2μm毛化辊，厚度公差：0.56-0.58mm，硬度85-105HV，粗糙度0.5-0.8μm |  | 20100086 | 轧硬 | 0.6*630-SPCC | 31010081 | 小品种钢卷 | 0.57-SPCC |  | 50 | MO001713 | MO001713-001-01-01 | XPZG001 | 小品种钢前处理模板 | 12740 | 2024-07-17 | 2024-07-28 | 5 | 2024-07-27 17:14:14 | 2024-07-27 17:30:07 | 江苏东方九天新能源材料有限公司 |  | 鞠承 |  | 1 | 0.57 | 1100 | 630 | 1 | DL002407000911 | 昆山宝必达：（0.57*630）厚度±0.01mm，硬度HV85-105,粗糙度0.5-0.8μM，卷重2-3吨 | 1 |  | 是 | 是 | 1013 | 1
最终冷轧 | DL00240700101 | DL00240700101 | 东方850轧机 | 合格 | 合格品 | 甲 | 何建 | 5745 | 5710 | 0.9939 | 12686 | 0.1 | 590 | 850轧机普光辊(Ra0.4-0.6μm)轧制0.1mm(0.254-0.15-0.115-0.1) |  | 20200090 | 小品种钢半成品 | 0.254-SPCC | 30210015 | 光亮卷 | 0.1-SPCC |  | 30 | MO001829 | MO001829-001 | GLJ002 | 东方光亮卷前处理（0.4轧0.1mm) | 5745 | 2024-07-19 | 2024-07-31 | 3 | 2024-07-27 17:19:59 | 2024-07-27 17:21:22 | 江苏东方九天新能源材料有限公司 | 250059 | 吴宏林 |  |  | 0.254 | 4920 | 590 | 1 | DL00240700101 | 退火后改轧0.1光缆带（0.6已经轧到0.254，脱脂结束）（0.254*590），米数控制在12700-12800米 |  |  | 否 | 否 |  | 1
最终冷轧 | DL1224070018 | DL1224070018 | 东方650轧机 | 合格 | 合格品 | 甲 | 徐炜 | 6765 | 6700 | 0.9904 | 1700 | 0.762 | 650 | 海金杜门：650轧机用普光辊Ra0.2-0.3μm轧制0.76mm（1.2-0.95-0.80-0.76）厚度公差：0.765-0.770mm，硬度185-235HV，抗拉强度590-760MPa,轧机轧制时从南边卸料确保产品无肋浪，合格转750平整 |  | 20100152 | 轧硬 | 1.2*650-SPCC | 31010073 | 小品种钢卷 | 0.762-SPCC |  | 20 | MO001767 | MO001767-002 | HJDM001 | 东方小品种钢前处理 0.762（海金杜门：硬度185-235HV，粗糙度0.075-0.5μm，抗拉强度590-760MPa,厚度公差0.747-0.777μm) | 6775 | 2024-07-18 | 2024-07-25 | 5 | 2024-07-27 16:38:21 | 2024-07-27 16:38:52 | 江苏东方九天新能源材料有限公司 | 234687 | 徐炜 |  |  | 1.2 | 1100 | 650 | 1 | DL1224070018 | 海金杜门：（0.762*650）厚度公差：±0.015，HV185-235,粗糙度0.075-0.5μM，抗拉590-760MPA |  |  | 否 | 否 | 14 | 2
最终平整 | DL1224070019 | DL1224070019 | 东方750平整 | 合格 | 让步接收 | 乙 | 龚政,刘飞 | 6400 | 6080 | 0.95 | 1580 | 0.762 | 650 | 海金杜门：750平整用普光辊Ra0.2-0.3μm平整，硬度185-235HV，粗糙度0.075-0.5μm，抗拉强度590-760MPa,厚度公差0.747-0.777μm | 边浪，横辊印,挫伤 | 20100152 | 轧硬 | 1.2*650-SPCC | 31010073 | 小品种钢卷 | 0.762-SPCC |  | 30 | MO001767 | MO001767-003 | HJDM001 | 东方小品种钢前处理 0.762（海金杜门：硬度185-235HV，粗糙度0.075-0.5μm，抗拉强度590-760MPa,厚度公差0.747-0.777μm) | 6450 | 2024-07-18 | 2024-07-25 | 5 | 2024-07-27 16:26:47 | 2024-07-27 16:28:04 | 江苏东方九天新能源材料有限公司 | 234688 | 龚政 |  |  | 0.762 | 1600 | 650 | 1 | DL1224070019 | 海金杜门：（0.762*650）厚度公差：±0.015，HV185-235,粗糙度0.075-0.5μM，抗拉590-760MPA | 1 | W微边浪(),L肋浪(),H横辊印(),C挫伤(),S色差() | 是 | 是 | 24 | 3
铬钝化 | JG1224070307 | JG1224070307 | 东方铬钝化750 | 合格 | 让步接收 | 乙 | 李澍 | 6688 | 6673 | 0.9978 | 9520 | 0.15 | 610 | / | 色差 白斑 辊印 条印 | 30210011 | 光亮卷 | 0.15-SPCC | 30110011 | 铬钝化卷 | 0.15-SPCC |  | 10 | MO002102 | MO002102-002 | GDH001 | 铬钝化模板 | 6688 | 2024-07-27 | 2024-07-27 | 5 | 2024-07-27 15:21:02 | 2024-07-27 16:20:31 | 江苏东方九天新能源材料有限公司 | 262840 | 李澍 |  |  | 0.15 | 0 | 610 | 1 | JG1224070307 |  | 1 | 色差 白斑 辊印 条印 | 是 | 是 | 59 | 2
最终冷轧 | JG1224070419 | JG1224070419 | 东方850轧机 | 合格 | 合格品 | 甲 | 吴宏林 | 13475 | 12500 | 0.9276 | 23010 | 0.1 | 710 | 850轧机普光辊(Ra0.4-0.6μm)轧制0.1mm(0.4-0.25-0.15-0.115-0.1) |  | 20100028 | 轧硬 | 0.4*710-SPCC | 30210015 | 光亮卷 | 0.1-SPCC |  | 30 | MO001803 | MO001803-001 | GLJ002 | 东方光亮卷前处理（0.4轧0.1mm) | 13470 | 2024-07-19 | 2024-08-03 | 3 | 2024-07-27 11:14:18 | 2024-07-27 16:18:43 | 江苏东方九天新能源材料有限公司 | 249245 | 吴宏林 |  |  | 0.4 | 6110 | 710 | 1 | JG1224070419 | 轧0.1；米数控制在24700-24800，脱脂平均分包 |  |  | 否 | 否 | 5704 | 1
最终脱脂 | DL00240700301 | DL0024070030 | 东方950脱脂1# | 合格 | 合格品 | 甲 | 关莫平,王建军 | 5980 | 5940 | 0.9933 | 8200 | 0.15 | 610 | 东莞鸿力：脱脂(单位张力3.5）、转退火 |  | 20100082 | 轧硬 | 0.6*610-SPCC | 31010010 | 小品种钢卷 | 0.15-SPCC |  | 40 | MO001608 | MO001608-001-01 | XPZG001 | 小品种钢前处理模板 | 12255 | 2024-07-15 | 2024-07-15 | 3 | 2024-07-27 15:26:27 | 2024-07-27 16:07:59 | 江苏东方九天新能源材料有限公司 | 242250 | 王建军 |  |  | 0.15 | 8260 | 610 | 1 | DL00240700301 | 东莞鸿力：厚度-0.01，HV90-110粗糙度≤0.15，卷重在2-3.5吨 |  |  |  |  | 7971 | 1
最终平整 | DL002407002012 | DL0024070020 | 东方850平整 | 其他入库 | 成品退库 | 甲 | 陈俊华,钱琨 | 2960 | 2960 | 1 | 1060 | 0.57 | 630 | 昆山宝必达：850平整建议用Ra0.8-1.2μm毛化辊，厚度公差：0.56-0.58mm，硬度85-105HV，粗糙度0.5-0.8μm | Z折印(拱板，600米后整板面，重，平后明显) | 20100086 | 轧硬 | 0.6*630-SPCC | 31010081 | 小品种钢卷 | 0.57-SPCC |  | 50 | MO001713 | MO001713-002-01-02 | XPZG001 | 小品种钢前处理模板 | 12605 | 2024-07-17 | 2024-07-28 | 5 | 2024-07-27 16:02:36 | 2024-07-27 16:04:51 | 江苏东方九天新能源材料有限公司 |  | 陈俊华 |  | 1 | 0.57 | 1060 | 630 | 1 | DL002407002012 | 昆山宝必达：（0.57*630）厚度±0.01mm，硬度HV85-105,粗糙度0.5-0.8μM，卷重2-3吨 | 1 | Z折印(拱板，600米后整板面，重，平后明显) | 是 | 是 | 1542 | 2
最终平整 | DL002407002011 | DL0024070020 | 东方850平整 | 合格 | 让步接收 | 甲 | 陈俊华,钱琨 | 3070 | 3070 | 1 | 1080 | 0.57 | 630 | 昆山宝必达：850平整建议用Ra0.8-1.2μm毛化辊，厚度公差：0.56-0.58mm，硬度85-105HV，粗糙度0.5-0.8μm | 内40米传1CM小黑斑,硬度偏高107 （要求：85-105） | 20100086 | 轧硬 | 0.6*630-SPCC | 31010081 | 小品种钢卷 | 0.57-SPCC |  | 50 | MO001713 | MO001713-002-01-01 | XPZG001 | 小品种钢前处理模板 | 12605 | 2024-07-17 | 2024-07-28 | 5 | 2024-07-27 16:02:36 | 2024-07-27 16:04:51 | 江苏东方九天新能源材料有限公司 |  | 陈俊华 |  | 1 | 0.57 | 1080 | 630 | 1 | DL002407002011 | 昆山宝必达：（0.57*630）厚度±0.01mm，硬度HV85-105,粗糙度0.5-0.8μM，卷重2-3吨 | 1 | H黑斑(内40米传1CM小黑斑) | 是 | 是 | 1542 | 2
最终平整 | DL002407000922 | DL0024070009 | 东方850平整 | 其他入库 | 成品退库 | 甲 | 陈俊华,钱琨 | 2930 | 2930 | 1 | 1050 | 0.57 | 630 | 昆山宝必达：850平整建议用Ra0.8-1.2μm毛化辊，厚度公差：0.56-0.58mm，硬度85-105HV，粗糙度0.5-0.8μm | Z折印(拱板，600米后整板面折印重，平后明显) | 20100086 | 轧硬 | 0.6*630-SPCC | 31010081 | 小品种钢卷 | 0.57-SPCC |  | 50 | MO001713 | MO001713-001-02-02 | XPZG001 | 小品种钢前处理模板 | 12740 | 2024-07-17 | 2024-07-28 | 5 | 2024-07-27 15:59:08 | 2024-07-27 16:01:58 | 江苏东方九天新能源材料有限公司 |  | 陈俊华 |  | 1 | 0.57 | 1050 | 630 | 1 | DL002407000922 | 昆山宝必达：（0.57*630）厚度±0.01mm，硬度HV85-105,粗糙度0.5-0.8μM，卷重2-3吨 | 1 | Z折印(拱板，600米后整板面折印重，平后明显) | 是 | 是 | 1013 | 1
最终平整 | DL002407000921 | DL0024070009 | 东方850平整 | 合格 | 让步接收 | 甲 | 陈俊华,钱琨 | 3110 | 3110 | 1 | 1100 | 0.57 | 630 | 昆山宝必达：850平整建议用Ra0.8-1.2μm毛化辊，厚度公差：0.56-0.58mm，硬度85-105HV，粗糙度0.5-0.8μm | Z折印(拱板，板面中间有小折印，平后淡),H横辊印(轻微) | 20100086 | 轧硬 | 0.6*630-SPCC | 31010081 | 小品种钢卷 | 0.57-SPCC |  | 50 | MO001713 | MO001713-001-02-01 | XPZG001 | 小品种钢前处理模板 | 12740 | 2024-07-17 | 2024-07-28 | 5 | 2024-07-27 15:59:08 | 2024-07-27 16:01:58 | 江苏东方九天新能源材料有限公司 |  | 陈俊华 |  | 1 | 0.57 | 1100 | 630 | 1 | DL002407000921 | 昆山宝必达：（0.57*630）厚度±0.01mm，硬度HV85-105,粗糙度0.5-0.8μM，卷重2-3吨 | 1 | Z折印(拱板，板面中间有小折印，平后淡),H横辊印(轻微) | 是 | 是 | 1013 | 1
铬钝化 | JG12240602662 | JG12240602662 | 东方铬钝化950 | 合格 | 让步接收 | 乙 | 李志祥 | 4880 | 4725 | 0.9682 | 8260 | 0.1 | 760 | / | 1800米有一块黄斑 整卷来料黄条印 乳化斑 色差 | 30210015 | 光亮卷 | 0.1-SPCC | 30110014 | 铬钝化卷 | 0.1-SPCC |  | 10 | MO002096 | MO002096-012 | GDH001 | 铬钝化模板 | 4880 | 2024-07-26 | 2024-07-26 | 5 | 2024-07-27 15:11:09 | 2024-07-27 15:57:19 | 江苏东方九天新能源材料有限公司 | 261973 | 李志祥 |  |  | 0.1 | 0 | 760 | 1 | JG12240602662 |  | 1 | 1800米有一块黄斑 整卷来料黄条印 乳化斑 色差 | 是 | 是 | 46 | 12
最终平整 | DL1224070028 | DL1224070028 | 东方750平整 | 合格 | 让步接收 | 乙 | 龚政,刘飞 | 6700 | 6435 | 0.9604 | 1670 | 0.762 | 650 | 海金杜门：750平整用普光辊Ra0.2-0.3μm平整，硬度185-235HV，粗糙度0.075-0.5μm，抗拉强度590-760MPa,厚度公差0.747-0.777μm | 偶有轻划伤，轻振纹,横辊印，偶有搓伤，搓伤小点 | 20100152 | 轧硬 | 1.2*650-SPCC | 31010073 | 小品种钢卷 | 0.762-SPCC |  | 30 | MO001767 | MO001767-009 | HJDM001 | 东方小品种钢前处理 0.762（海金杜门：硬度185-235HV，粗糙度0.075-0.5μm，抗拉强度590-760MPa,厚度公差0.747-0.777μm) | 6765 | 2024-07-18 | 2024-07-25 | 5 | 2024-07-27 15:52:20 | 2024-07-27 15:54:20 | 江苏东方九天新能源材料有限公司 | 234693 | 龚政 |  |  | 0.76 | 1700 | 650 | 1 | DL1224070028 | 海金杜门：（0.762*650）厚度公差：±0.015，HV185-235,粗糙度0.075-0.5μM，抗拉590-760MPA | 1 | X细划伤(偶有轻划伤),S色差条印(),Z振纹(来料轻振纹),L肋浪(),H横辊印(),C挫伤(偶有搓伤，搓伤小点),S色差() | 是 | 是 | 77 | 9
最终冷轧 | DL00240700181 | DL0024070018 | 东方650轧机 | 合格 | 让步接收 | 甲 | 关颜伟,徐炜 | 5910 | 5870 | 0.9932 | 6200 | 0.203 | 590 | 海金杜门：650轧机中间道次普光辊（Ra0.2-0.3μm)轧制，最后一道建议用Ra0.8-1.0μm毛化辊轧至0.2mm（0.6-0.42-0.30-0.245-0.2）厚度公差：0.203-0.208mm（注意公差范围）、板面粗糙度控制Ra0.4-0.6μm、转脱脂 | X细划伤(),Z振纹(),H厚薄公差部分公差跳动大0.202-0.207(),H横辊印() | 20100077 | 轧硬 | 0.6*590-SPCC | 20600001 | 镍钝化卷半成品 | 0.203-SPCC |  | 30 | MO001691 | MO001691-001-01 | HJDM003 | 东方镍钝化半成品前处理0.203（海金杜门：厚度公差：0.198-0.203mm、硬度：90-100HV,粗糙度：Ra0.5-0.7μm） | 11915 | 2024-07-17 | 2024-07-27 | 3 | 2024-07-27 15:43:08 | 2024-07-27 15:48:21 | 江苏东方九天新能源材料有限公司 | 245187 | 吴宏林 |  |  | 0.6 | 2150 | 590 | 1 | DL00240700181 | 海金杜门:(0.203*590)厚度公差: 0.198-0.203mm、硬度: 90-100HV,粗粕度: Ra0.5-0.7um |  | X细划伤(),Z振纹(),H厚薄公差部分公差跳动大0.202-0.207(),H横辊印() |  |  | 17671 | 1
分剪 | DL002405511311/7 | DL002405511311 | 东方分剪5# | 合格 | 合格品 | 甲 | 樊小兵 | 0 | 217 |  | 0 | 0.203 | 79.5 | 1：排刀规格 79.5MM*7C 海金杜门 SPCC-Ni 镍层：外1.9um /内 1.27um 2:成品内孔φ400MM 成品外径φ750-1000MM，注：1.成品表面不允许有擦划伤 顶压伤 刀印 油污 用气象包装纸包装 2.成品按顺时针摆放，每一片用3*3MM的木条隔开 、单托上下两片内外圈加纸护角。厚度公差+/-0.01mm，宽度公差+/-0.13mm |  | 31310012 | 镍钝化卷 | 0.203-SPCC | 31320012 | 镍钝化分切带 | 0.203-SPCC |  | 10 | MO002092 | MO002092-008-07 | FJ001 | 分剪模板 | 1942 | 2024-07-26 | 2024-07-26 | 5 | 2024-07-27 15:45:23 | 2024-07-27 15:45:44 | 江苏东方九天新能源材料有限公司 |  | 樊小兵 |  | 1 | 0.203 | 0 | 79.5 | 1 | DL002405511311/7 | 1：排刀规格 79.5MM*7C 海金杜门 SPCC-Ni 镍层：外1.9um /内 1.27um 2:成品内孔φ400MM 成品外径φ750-1000MM，注：1.成品表面不允许有擦划伤 顶压伤 刀印 油污 用气象包装纸包装 2.成品按顺时针摆放，每一片用3*3MM的木条隔开 、单托上下两片内外圈加纸护角。厚度公差+/-0.01mm，宽度公差+/-0.13mm | 1 |  | 是 | 是 | 0 | 8
分剪 | DL002405511311/6 | DL002405511311 | 东方分剪5# | 合格 | 合格品 | 甲 | 樊小兵 | 0 | 220 |  | 0 | 0.203 | 79.5 | 1：排刀规格 79.5MM*7C 海金杜门 SPCC-Ni 镍层：外1.9um /内 1.27um 2:成品内孔φ400MM 成品外径φ750-1000MM，注：1.成品表面不允许有擦划伤 顶压伤 刀印 油污 用气象包装纸包装 2.成品按顺时针摆放，每一片用3*3MM的木条隔开 、单托上下两片内外圈加纸护角。厚度公差+/-0.01mm，宽度公差+/-0.13mm |  | 31310012 | 镍钝化卷 | 0.203-SPCC | 31320012 | 镍钝化分切带 | 0.203-SPCC |  | 10 | MO002092 | MO002092-008-06 | FJ001 | 分剪模板 | 1942 | 2024-07-26 | 2024-07-26 | 5 | 2024-07-27 15:45:23 | 2024-07-27 15:45:44 | 江苏东方九天新能源材料有限公司 |  | 樊小兵 |  | 1 | 0.203 | 0 | 79.5 | 1 | DL002405511311/6 | 1：排刀规格 79.5MM*7C 海金杜门 SPCC-Ni 镍层：外1.9um /内 1.27um 2:成品内孔φ400MM 成品外径φ750-1000MM，注：1.成品表面不允许有擦划伤 顶压伤 刀印 油污 用气象包装纸包装 2.成品按顺时针摆放，每一片用3*3MM的木条隔开 、单托上下两片内外圈加纸护角。厚度公差+/-0.01mm，宽度公差+/-0.13mm | 1 |  | 是 | 是 | 0 | 8
分剪 | DL002405511311/5 | DL002405511311 | 东方分剪5# | 合格 | 合格品 | 甲 | 樊小兵 | 0 | 219 |  | 0 | 0.203 | 79.5 | 1：排刀规格 79.5MM*7C 海金杜门 SPCC-Ni 镍层：外1.9um /内 1.27um 2:成品内孔φ400MM 成品外径φ750-1000MM，注：1.成品表面不允许有擦划伤 顶压伤 刀印 油污 用气象包装纸包装 2.成品按顺时针摆放，每一片用3*3MM的木条隔开 、单托上下两片内外圈加纸护角。厚度公差+/-0.01mm，宽度公差+/-0.13mm |  | 31310012 | 镍钝化卷 | 0.203-SPCC | 31320012 | 镍钝化分切带 | 0.203-SPCC |  | 10 | MO002092 | MO002092-008-05 | FJ001 | 分剪模板 | 1942 | 2024-07-26 | 2024-07-26 | 5 | 2024-07-27 15:45:23 | 2024-07-27 15:45:44 | 江苏东方九天新能源材料有限公司 |  | 樊小兵 |  | 1 | 0.203 | 0 | 79.5 | 1 | DL002405511311/5 | 1：排刀规格 79.5MM*7C 海金杜门 SPCC-Ni 镍层：外1.9um /内 1.27um 2:成品内孔φ400MM 成品外径φ750-1000MM，注：1.成品表面不允许有擦划伤 顶压伤 刀印 油污 用气象包装纸包装 2.成品按顺时针摆放，每一片用3*3MM的木条隔开 、单托上下两片内外圈加纸护角。厚度公差+/-0.01mm，宽度公差+/-0.13mm | 1 |  | 是 | 是 | 0 | 8
分剪 | DL002405511311/4 | DL002405511311 | 东方分剪5# | 合格 | 合格品 | 甲 | 樊小兵 | 0 | 219 |  | 0 | 0.203 | 79.5 | 1：排刀规格 79.5MM*7C 海金杜门 SPCC-Ni 镍层：外1.9um /内 1.27um 2:成品内孔φ400MM 成品外径φ750-1000MM，注：1.成品表面不允许有擦划伤 顶压伤 刀印 油污 用气象包装纸包装 2.成品按顺时针摆放，每一片用3*3MM的木条隔开 、单托上下两片内外圈加纸护角。厚度公差+/-0.01mm，宽度公差+/-0.13mm |  | 31310012 | 镍钝化卷 | 0.203-SPCC | 31320012 | 镍钝化分切带 | 0.203-SPCC |  | 10 | MO002092 | MO002092-008-04 | FJ001 | 分剪模板 | 1942 | 2024-07-26 | 2024-07-26 | 5 | 2024-07-27 15:45:23 | 2024-07-27 15:45:44 | 江苏东方九天新能源材料有限公司 |  | 樊小兵 |  | 1 | 0.203 | 0 | 79.5 | 1 | DL002405511311/4 | 1：排刀规格 79.5MM*7C 海金杜门 SPCC-Ni 镍层：外1.9um /内 1.27um 2:成品内孔φ400MM 成品外径φ750-1000MM，注：1.成品表面不允许有擦划伤 顶压伤 刀印 油污 用气象包装纸包装 2.成品按顺时针摆放，每一片用3*3MM的木条隔开 、单托上下两片内外圈加纸护角。厚度公差+/-0.01mm，宽度公差+/-0.13mm | 1 |  | 是 | 是 | 0 | 8
分剪 | DL002405511311/3 | DL002405511311 | 东方分剪5# | 合格 | 合格品 | 甲 | 樊小兵 | 0 | 219 |  | 0 | 0.203 | 79.5 | 1：排刀规格 79.5MM*7C 海金杜门 SPCC-Ni 镍层：外1.9um /内 1.27um 2:成品内孔φ400MM 成品外径φ750-1000MM，注：1.成品表面不允许有擦划伤 顶压伤 刀印 油污 用气象包装纸包装 2.成品按顺时针摆放，每一片用3*3MM的木条隔开 、单托上下两片内外圈加纸护角。厚度公差+/-0.01mm，宽度公差+/-0.13mm |  | 31310012 | 镍钝化卷 | 0.203-SPCC | 31320012 | 镍钝化分切带 | 0.203-SPCC |  | 10 | MO002092 | MO002092-008-03 | FJ001 | 分剪模板 | 1942 | 2024-07-26 | 2024-07-26 | 5 | 2024-07-27 15:45:23 | 2024-07-27 15:45:44 | 江苏东方九天新能源材料有限公司 |  | 樊小兵 |  | 1 | 0.203 | 0 | 79.5 | 1 | DL002405511311/3 | 1：排刀规格 79.5MM*7C 海金杜门 SPCC-Ni 镍层：外1.9um /内 1.27um 2:成品内孔φ400MM 成品外径φ750-1000MM，注：1.成品表面不允许有擦划伤 顶压伤 刀印 油污 用气象包装纸包装 2.成品按顺时针摆放，每一片用3*3MM的木条隔开 、单托上下两片内外圈加纸护角。厚度公差+/-0.01mm，宽度公差+/-0.13mm | 1 |  | 是 | 是 | 0 | 8
分剪 | DL002405511311/2 | DL002405511311 | 东方分剪5# | 合格 | 合格品 | 甲 | 樊小兵 | 0 | 218 |  | 0 | 0.203 | 79.5 | 1：排刀规格 79.5MM*7C 海金杜门 SPCC-Ni 镍层：外1.9um /内 1.27um 2:成品内孔φ400MM 成品外径φ750-1000MM，注：1.成品表面不允许有擦划伤 顶压伤 刀印 油污 用气象包装纸包装 2.成品按顺时针摆放，每一片用3*3MM的木条隔开 、单托上下两片内外圈加纸护角。厚度公差+/-0.01mm，宽度公差+/-0.13mm |  | 31310012 | 镍钝化卷 | 0.203-SPCC | 31320012 | 镍钝化分切带 | 0.203-SPCC |  | 10 | MO002092 | MO002092-008-02 | FJ001 | 分剪模板 | 1942 | 2024-07-26 | 2024-07-26 | 5 | 2024-07-27 15:45:23 | 2024-07-27 15:45:44 | 江苏东方九天新能源材料有限公司 |  | 樊小兵 |  | 1 | 0.203 | 0 | 79.5 | 1 | DL002405511311/2 | 1：排刀规格 79.5MM*7C 海金杜门 SPCC-Ni 镍层：外1.9um /内 1.27um 2:成品内孔φ400MM 成品外径φ750-1000MM，注：1.成品表面不允许有擦划伤 顶压伤 刀印 油污 用气象包装纸包装 2.成品按顺时针摆放，每一片用3*3MM的木条隔开 、单托上下两片内外圈加纸护角。厚度公差+/-0.01mm，宽度公差+/-0.13mm | 1 |  | 是 | 是 | 0 | 8
分剪 | DL002405511311/1 | DL002405511311 | 东方分剪5# | 合格 | 合格品 | 甲 | 樊小兵 | 0 | 216 |  | 0 | 0.203 | 79.5 | 1：排刀规格 79.5MM*7C 海金杜门 SPCC-Ni 镍层：外1.9um /内 1.27um 2:成品内孔φ400MM 成品外径φ750-1000MM，注：1.成品表面不允许有擦划伤 顶压伤 刀印 油污 用气象包装纸包装 2.成品按顺时针摆放，每一片用3*3MM的木条隔开 、单托上下两片内外圈加纸护角。厚度公差+/-0.01mm，宽度公差+/-0.13mm |  | 31310012 | 镍钝化卷 | 0.203-SPCC | 31320012 | 镍钝化分切带 | 0.203-SPCC |  | 10 | MO002092 | MO002092-008-01 | FJ001 | 分剪模板 | 1942 | 2024-07-26 | 2024-07-26 | 5 | 2024-07-27 15:45:23 | 2024-07-27 15:45:44 | 江苏东方九天新能源材料有限公司 |  | 樊小兵 |  | 1 | 0.203 | 0 | 79.5 | 1 | DL002405511311/1 | 1：排刀规格 79.5MM*7C 海金杜门 SPCC-Ni 镍层：外1.9um /内 1.27um 2:成品内孔φ400MM 成品外径φ750-1000MM，注：1.成品表面不允许有擦划伤 顶压伤 刀印 油污 用气象包装纸包装 2.成品按顺时针摆放，每一片用3*3MM的木条隔开 、单托上下两片内外圈加纸护角。厚度公差+/-0.01mm，宽度公差+/-0.13mm | 1 |  | 是 | 是 | 0 | 8
铬钝化 | JG1224070260 | JG1224070260 | 东方铬钝化750 | 合格 | 让步接收 | 乙 | 李澍 | 6950 | 6953 | 1.0004 | 9510 | 0.15 | 610 | / | 9200米操15mm孔洞（大小0.11 mm2） | 30210011 | 光亮卷 | 0.15-SPCC | 30110011 | 铬钝化卷 | 0.15-SPCC |  | 10 | MO002053 | MO002053-006 | GDH001 | 铬钝化模板 | 6950 | 2024-07-25 | 2024-07-25 | 5 | 2024-07-27 15:37:28 | 2024-07-27 15:38:23 | 江苏东方九天新能源材料有限公司 | 259592 | 李澍 |  |  | 0.15 | 9580 | 610 | 1 | JG1224070260 |  | 1 | 9200米操15大小0.11 白斑 辊印 条印 色差 | 是 | 是 | 1 | 6
铬钝化 | JG12240603312 | JG12240603312 | 东方铬钝化750 | 合格 | 合格品 | 乙 | 李澍 | 1546 | 1533 | 0.9916 | 3300 | 0.1 | 610 | / |  | 30210015 | 光亮卷 | 0.1-SPCC | 30110014 | 铬钝化卷 | 0.1-SPCC |  | 10 | MO002083 | MO002083-003 | GDH001 | 铬钝化模板 | 1546 | 2024-07-26 | 2024-07-26 | 5 | 2024-07-27 14:59:40 | 2024-07-27 15:20:51 | 江苏东方九天新能源材料有限公司 | 261575 | 李澍 |  |  | 0.1 | 0 | 610 | 1 | JG12240603312 |  | 1 |  | 是 | 是 | 21 | 3
铬钝化 | JG1224055151212 | JG122405515121 | 东方铬钝化950 | 合格 | 合格品 | 乙 | 李志祥 | 2413 | 2413 | 1 | 4200 | 0.1 | 760 | / |  | 30210015 | 光亮卷 | 0.1-SPCC | 30110014 | 铬钝化卷 | 0.1-SPCC |  | 10 | MO002096 | MO002096-011-02 | GDH001 | 铬钝化模板 | 4920 | 2024-07-26 | 2024-07-26 | 5 | 2024-07-27 14:32:08 | 2024-07-27 15:10:47 | 江苏东方九天新能源材料有限公司 |  | 李志祥 |  | 1 | 0.1 | 4200 | 760 | 1 | JG1224055151212 |  | 1 |  | 是 | 是 | 57 | 11
铬钝化 | JG1224055151211 | JG122405515121 | 东方铬钝化950 | 合格 | 合格品 | 乙 | 李志祥 | 2479 | 2479 | 1 | 4300 | 0.1 | 760 | / |  | 30210015 | 光亮卷 | 0.1-SPCC | 30110014 | 铬钝化卷 | 0.1-SPCC |  | 10 | MO002096 | MO002096-011-01 | GDH001 | 铬钝化模板 | 4920 | 2024-07-26 | 2024-07-26 | 5 | 2024-07-27 14:32:08 | 2024-07-27 15:10:47 | 江苏东方九天新能源材料有限公司 |  | 李志祥 |  | 1 | 0.1 | 4300 | 760 | 1 | JG1224055151211 |  | 1 |  | 是 | 是 | 57 | 11
改轧 | JG12240602333 | JG1224060233 | 东方850轧机 | 合格 | 合格品 | 甲 | 吴宏林 | 2425 | 2425 | 1 | 5125 | 0.1 | 610 | / |  | 20100142 | 轧硬 | 0.4*760-SPCC | 30210015 | 光亮卷 | 0.1-SPCC |  | 60 | MO000945 | MO000945-017-03 | KSFW001 | 东方小品种钢前处理 0.67（昆山富维 厚度公差：0.660-0.670mm,光泽度大于150GU（横向、纵向），粗糙度：Ra0.2-0.45um.硬度：HV80-110） | 13500 | 2024-06-25 | 2024-07-05 | 2 | 2024-07-27 14:43:17 | 2024-07-27 15:01:19 | 江苏东方九天新能源材料有限公司 |  | 吴宏林 |  | 1 | 0.115 | 4650 | 610 | 1 | JG12240602333 | 轧0.1，米数控制在23100-23200米，脱脂分一包10400米。 |  |  |  |  | 3481 | 17
铬钝化 | JG12240700731 | JG12240700731 | 东方铬钝化750 | 合格 | 让步接收 | 乙 | 李澍 | 3074 | 3075 | 1.0003 | 6600 | 0.1 | 610 | / | 250米操25mm孔洞0.17mm2 色差 辊印 白斑 | 30210015 | 光亮卷 | 0.1-SPCC | 30110014 | 铬钝化卷 | 0.1-SPCC |  | 10 | MO002083 | MO002083-002 | GDH001 | 铬钝化模板 | 3074 | 2024-07-26 | 2024-07-26 | 5 | 2024-07-27 14:17:29 | 2024-07-27 14:59:06 | 江苏东方九天新能源材料有限公司 | 261573 | 李澍 |  |  | 0.1 | 0 | 610 | 1 | JG12240700731 |  | 1 | 250米孔洞操25大小0.17 色差 辊印 白斑 | 是 | 是 | 42 | 2
最终脱脂 | DL00240700312 | DL0024070031 | 东方950脱脂1# | 合格 | 合格品 | 甲 | 关莫平,王建军 | 5870 | 5870 | 1 | 8255 | 0.15 | 610 | 东莞鸿力：脱脂(单位张力3.5）、转退火 |  | 20100082 | 轧硬 | 0.6*610-SPCC | 31010010 | 小品种钢卷 | 0.15-SPCC |  | 40 | MO001608 | MO001608-003-02 | XPZG001 | 小品种钢前处理模板 | 12210 | 2024-07-15 | 2024-07-15 | 3 | 2024-07-27 14:47:20 | 2024-07-27 14:47:55 | 江苏东方九天新能源材料有限公司 | 242252 | 王建军 |  |  | 0.15 | 8300 | 610 | 1 | DL00240700312 | 东莞鸿力：厚度-0.01，HV90-110粗糙度≤0.15，卷重在2-3.5吨 |  |  |  |  | 5316 | 3
最终冷轧 | JG11231002642 | JG11231002642 | 东方850轧机 | 合格 | 合格品 | 甲 | 蔡迎虎 | 5845 | 5800 | 0.9923 | 12340 | 0.1 | 620 | 850轧机普光辊(Ra0.4-0.6μm)轧制0.1mm(0.4-0.25-0.15-0.115-0.1) |  | 20200052 | 小品种钢半成品 | 0.4-SPCC | 30210015 | 光亮卷 | 0.1-SPCC |  | 30 | MO002072 | MO002072-002 | GLJ002 | 东方光亮卷前处理（0.4轧0.1mm) | 5845 | 2024-07-26 | 2024-07-26 | 5 | 2024-07-27 14:27:12 | 2024-07-27 14:27:52 | 江苏东方九天新能源材料有限公司 | 245568 | 蔡迎虎 |  |  | 0.4 | 3040 | 620 | 1 | JG11231002642 | 轧0.1，米数控制在12300-12400米 |  |  | 否 | 否 | 4173 | 2
铬钝化 | JG12240700732 | JG12240700732 | 东方铬钝化750 | 合格 | 让步接收 | 乙 | 李澍 | 3088 | 3083 | 0.9984 | 6610 | 0.1 | 610 | / | 1200米操154mm孔洞0.17mm2 色差 辊印 白斑 | 30210015 | 光亮卷 | 0.1-SPCC | 30110014 | 铬钝化卷 | 0.1-SPCC |  | 10 | MO002083 | MO002083-004 | GDH001 | 铬钝化模板 | 3088 | 2024-07-26 | 2024-07-26 | 5 | 2024-07-27 14:15:58 | 2024-07-27 14:17:02 | 江苏东方九天新能源材料有限公司 | 261580 | 李澍 |  |  | 0.1 | 0 | 610 | 1 | JG12240700732 |  | 1 | 1200米操154大小0.17 色差 辊印 白斑 | 是 | 是 | 2 | 4
铬钝化 | JG122407010312 | JG12240701031 | 东方铬钝化950 | 合格 | 让步接收 | 乙 | 李志祥 | 3769 | 3769 | 1 | 6540 | 0.1 | 760 | / | 色差 乳化斑 5128米操164mm孔洞0.71mm2 | 30210015 | 光亮卷 | 0.1-SPCC | 30110014 | 铬钝化卷 | 0.1-SPCC |  | 10 | MO002054 | MO002054-007-02 | GDH001 | 铬钝化模板 | 6190 | 2024-07-25 | 2024-07-25 | 5 | 2024-07-27 13:05:52 | 2024-07-27 14:07:31 | 江苏东方九天新能源材料有限公司 |  | 李志祥 |  | 1 | 0.1 | 6540 | 760 | 1 | JG122407010312 |  | 1 | 色差 乳化斑 5128米孔洞大小0.71操164 | 是 | 是 | 93 | 7
铬钝化 | JG122407010311 | JG12240701031 | 东方铬钝化950 | 合格 | 让步接收 | 乙 | 李志祥 | 2405 | 2405 | 1 | 4150 | 0.1 | 760 | / | 色差 乳化斑 | 30210015 | 光亮卷 | 0.1-SPCC | 30110014 | 铬钝化卷 | 0.1-SPCC |  | 10 | MO002054 | MO002054-007-01 | GDH001 | 铬钝化模板 | 6190 | 2024-07-25 | 2024-07-25 | 5 | 2024-07-27 13:05:52 | 2024-07-27 14:07:31 | 江苏东方九天新能源材料有限公司 |  | 李志祥 |  | 1 | 0.1 | 4150 | 760 | 1 | JG122407010311 |  | 1 | 色差 乳化斑 | 是 | 是 | 93 | 7
最终退火 | JG12240703512 | JG12240703512 | 东方20# | 合格 |  | 甲 | 吴双勇 | 8450 | 8450 | 1 | 14700 | 0.1 | 760 | 退火（590℃） |  | 20500021 | 光亮卷半成品 | 0.4-SPCC | 30210015 | 光亮卷 | 0.1-SPCC |  | 50 | MO001763 | MO001763-004 | GLJ002 | 东方光亮卷前处理（0.4轧0.1mm) | 8545 | 2024-07-18 | 2024-07-18 | 3 | 2024-07-24 14:33:57 | 2024-07-27 14:03:37 | 江苏东方九天新能源材料有限公司 | 244179 | 刘忠于 | 刘忠于 |  | 0.1 | 14700 | 760 | 1 | JG12240703512 | 已退火；轧0.1，米数控制在14400-14500米 |  |  | 否 | 否 | 4349 | 4
最终退火 | JG12240703492 | JG12240703492 | 东方20# | 合格 |  | 甲 | 吴双勇 | 8255 | 8255 | 1 | 14200 | 0.1 | 760 | 退火（590℃） |  | 20500021 | 光亮卷半成品 | 0.4-SPCC | 30210015 | 光亮卷 | 0.1-SPCC |  | 50 | MO001763 | MO001763-002 | GLJ002 | 东方光亮卷前处理（0.4轧0.1mm) | 8565 | 2024-07-18 | 2024-07-18 | 3 | 2024-07-24 14:33:57 | 2024-07-27 14:03:37 | 江苏东方九天新能源材料有限公司 | 244169 | 刘忠于 | 刘忠于 |  | 0.1 | 14200 | 760 | 1 | JG12240703492 | 已退火；轧0.1，米数控制在14400-14500米 |  |  | 否 | 否 |  | 2
最终退火 | JG12240703452 | JG1224070345 | 东方20# | 合格 |  | 甲 | 吴双勇 | 5860 | 5860 | 1 | 10200 | 0.1 | 760 | 退火（590℃） |  | 20100142 | 轧硬 | 0.4*760-SPCC | 30210015 | 光亮卷 | 0.1-SPCC |  | 50 | MO001675 | MO001675-001-02 | GLJ002 | 东方光亮卷前处理（0.4轧0.1mm) | 13500 | 2024-07-16 | 2024-07-31 | 3 | 2024-07-24 14:33:57 | 2024-07-27 14:03:37 | 江苏东方九天新能源材料有限公司 | 244658 | 刘忠于 | 刘忠于 |  | 0.1 | 10200 | 760 | 1 | JG12240703452 | 轧0.1，米数控制在23200-23300米，脱脂分一包10500米 |  |  |  |  | 6978 | 1
最终退火 | JG12240701062 | JG12240701062 | 东方20# | 合格 |  | 甲 | 吴双勇 | 8245 | 8245 | 1 | 14300 | 0.1 | 760 | 退火（590℃） |  | 20500021 | 光亮卷半成品 | 0.4-SPCC | 30210015 | 光亮卷 | 0.1-SPCC |  | 40 | MO001537 | MO001537-004 | GLJ002 | 东方光亮卷前处理（0.4轧0.1mm) | 8355 | 2024-07-12 | 2024-07-20 | 5 | 2024-07-24 14:33:57 | 2024-07-27 14:03:37 | 江苏东方九天新能源材料有限公司 | 239167 | 刘忠于 | 刘忠于 |  | 0.1 | 14300 | 760 | 1 | JG12240701062 | 轧0.1，米数控制在14000-14500米。 |  |  | 否 | 否 | 4294 | 4
一次脱脂 | DL12240700312 | DL1224070031 | 东方950脱脂2# | 合格 | 让步接收 | 甲 | 韩成飞,周志平 | 5745 | 5745 | 1 | 1070 | 1.2 | 570 | 海金杜门：脱脂(单位张力3.5），转650轧机 |  | 20100146 | 轧硬 | 1.2*570-SPCC | 31010073 | 小品种钢卷 | 0.762-SPCC |  | 10 | MO001768 | MO001768-001-02 | HJDM001 | 东方小品种钢前处理 0.762（海金杜门：硬度185-235HV，粗糙度0.075-0.5μm，抗拉强度590-760MPa,厚度公差0.747-0.777μm) | 11390 | 2024-07-18 | 2024-07-25 | 5 | 2024-07-27 13:17:49 | 2024-07-27 13:46:43 | 江苏东方九天新能源材料有限公司 |  | 周志平 |  | 1 | 1.2 | 1070 | 570 | 1 | DL12240700312 | 海金杜门（0.762*570）厚度公差：±0.015，HV185-235,粗糙度0.075-0.5μM，抗拉590-760MPA |  | 操作测边部约1公分细划伤色差 |  |  | 48 | 1
一次脱脂 | DL12240700311 | DL1224070031 | 东方950脱脂2# | 合格 | 让步接收 | 甲 | 韩成飞,周志平 | 5580 | 5580 | 1 | 1050 | 1.2 | 570 | 海金杜门：脱脂(单位张力3.5），转650轧机 |  | 20100146 | 轧硬 | 1.2*570-SPCC | 31010073 | 小品种钢卷 | 0.762-SPCC |  | 10 | MO001768 | MO001768-001-01 | HJDM001 | 东方小品种钢前处理 0.762（海金杜门：硬度185-235HV，粗糙度0.075-0.5μm，抗拉强度590-760MPa,厚度公差0.747-0.777μm) | 11390 | 2024-07-18 | 2024-07-25 | 5 | 2024-07-27 13:17:49 | 2024-07-27 13:46:43 | 江苏东方九天新能源材料有限公司 |  | 周志平 |  | 1 | 1.2 | 1050 | 570 | 1 | DL12240700311 | 海金杜门（0.762*570）厚度公差：±0.015，HV185-235,粗糙度0.075-0.5μM，抗拉590-760MPA |  | 操作测边部偶有水印斑 |  |  | 48 | 1
最终平整 | DL002407002022 | DL0024070020 | 东方850平整 | 合格 | 让步接收 | 甲 | 陈俊华,钱琨 | 3000 | 3000 | 1 | 1080 | 0.57 | 630 | 昆山宝必达：850平整建议用Ra0.8-1.2μm毛化辊，厚度公差：0.56-0.58mm，硬度85-105HV，粗糙度0.5-0.8μm | 尾50米传粘钢印(平后淡) | 20100086 | 轧硬 | 0.6*630-SPCC | 31010081 | 小品种钢卷 | 0.57-SPCC |  | 50 | MO001713 | MO001713-002-02-02 | XPZG001 | 小品种钢前处理模板 | 12605 | 2024-07-17 | 2024-07-28 | 5 | 2024-07-27 13:29:20 | 2024-07-27 13:31:54 | 江苏东方九天新能源材料有限公司 |  | 陈俊华 |  | 1 | 0.57 | 1080 | 630 | 1 | DL002407002022 | 昆山宝必达：（0.57*630）厚度±0.01mm，硬度HV85-105,粗糙度0.5-0.8μM，卷重2-3吨 | 1 | N粘钢折印(尾50米传粘钢印，平后淡) | 是 | 是 | 1542 | 2
最终平整 | DL002407002021 | DL0024070020 | 东方850平整 | 合格 | 让步接收 | 甲 | 陈俊华,钱琨 | 3070 | 3070 | 1 | 1080 | 0.57 | 630 | 昆山宝必达：850平整建议用Ra0.8-1.2μm毛化辊，厚度公差：0.56-0.58mm，硬度85-105HV，粗糙度0.5-0.8μm | 操垫铁变形粘钢印(平后淡) | 20100086 | 轧硬 | 0.6*630-SPCC | 31010081 | 小品种钢卷 | 0.57-SPCC |  | 50 | MO001713 | MO001713-002-02-01 | XPZG001 | 小品种钢前处理模板 | 12605 | 2024-07-17 | 2024-07-28 | 5 | 2024-07-27 13:29:20 | 2024-07-27 13:31:54 | 江苏东方九天新能源材料有限公司 |  | 陈俊华 |  | 1 | 0.57 | 1080 | 630 | 1 | DL002407002021 | 昆山宝必达：（0.57*630）厚度±0.01mm，硬度HV85-105,粗糙度0.5-0.8μM，卷重2-3吨 | 1 | N粘钢折印(操垫铁变形粘钢印，平后淡) | 是 | 是 | 1542 | 2
分剪 | DL002405511312/7 | DL002405511312 | 东方分剪5# | 合格 | 合格品 | 甲 | 樊小兵 | 0 | 256 |  | 0 | 0.203 | 79.5 | 1：排刀规格 79.5MM*7C 海金杜门 SPCC-Ni 镍层：外1.9um /内 1.27um 2:成品内孔φ400MM 成品外径φ750-1000MM，注：1.成品表面不允许有擦划伤 顶压伤 刀印 油污 用气象包装纸包装 2.成品按顺时针摆放，每一片用3*3MM的木条隔开 、单托上下两片内外圈加纸护角。厚度公差+/-0.01mm，宽度公差+/-0.13mm |  | 31310012 | 镍钝化卷 | 0.203-SPCC | 31320012 | 镍钝化分切带 | 0.203-SPCC |  | 10 | MO002092 | MO002092-006-07 | FJ001 | 分剪模板 | 1950 | 2024-07-26 | 2024-07-26 | 5 | 2024-07-27 13:26:25 | 2024-07-27 13:27:40 | 江苏东方九天新能源材料有限公司 |  | 樊小兵 |  | 1 | 0.203 | 0 | 79.5 | 1 | DL002405511312/7 | 1：排刀规格 79.5MM*7C 海金杜门 SPCC-Ni 镍层：外1.9um /内 1.27um 2:成品内孔φ400MM 成品外径φ750-1000MM，注：1.成品表面不允许有擦划伤 顶压伤 刀印 油污 用气象包装纸包装 2.成品按顺时针摆放，每一片用3*3MM的木条隔开 、单托上下两片内外圈加纸护角。厚度公差+/-0.01mm，宽度公差+/-0.13mm | 1 |  | 是 | 是 | 2 | 6
分剪 | DL002405511312/6 | DL002405511312 | 东方分剪5# | 合格 | 合格品 | 甲 | 樊小兵 | 0 | 256 |  | 0 | 0.203 | 79.5 | 1：排刀规格 79.5MM*7C 海金杜门 SPCC-Ni 镍层：外1.9um /内 1.27um 2:成品内孔φ400MM 成品外径φ750-1000MM，注：1.成品表面不允许有擦划伤 顶压伤 刀印 油污 用气象包装纸包装 2.成品按顺时针摆放，每一片用3*3MM的木条隔开 、单托上下两片内外圈加纸护角。厚度公差+/-0.01mm，宽度公差+/-0.13mm |  | 31310012 | 镍钝化卷 | 0.203-SPCC | 31320012 | 镍钝化分切带 | 0.203-SPCC |  | 10 | MO002092 | MO002092-006-06 | FJ001 | 分剪模板 | 1950 | 2024-07-26 | 2024-07-26 | 5 | 2024-07-27 13:26:25 | 2024-07-27 13:27:40 | 江苏东方九天新能源材料有限公司 |  | 樊小兵 |  | 1 | 0.203 | 0 | 79.5 | 1 | DL002405511312/6 | 1：排刀规格 79.5MM*7C 海金杜门 SPCC-Ni 镍层：外1.9um /内 1.27um 2:成品内孔φ400MM 成品外径φ750-1000MM，注：1.成品表面不允许有擦划伤 顶压伤 刀印 油污 用气象包装纸包装 2.成品按顺时针摆放，每一片用3*3MM的木条隔开 、单托上下两片内外圈加纸护角。厚度公差+/-0.01mm，宽度公差+/-0.13mm | 1 |  | 是 | 是 | 2 | 6
分剪 | DL002405511312/4 | DL002405511312 | 东方分剪5# | 合格 | 合格品 | 甲 | 樊小兵 | 0 | 255 |  | 0 | 0.203 | 79.5 | 1：排刀规格 79.5MM*7C 海金杜门 SPCC-Ni 镍层：外1.9um /内 1.27um 2:成品内孔φ400MM 成品外径φ750-1000MM，注：1.成品表面不允许有擦划伤 顶压伤 刀印 油污 用气象包装纸包装 2.成品按顺时针摆放，每一片用3*3MM的木条隔开 、单托上下两片内外圈加纸护角。厚度公差+/-0.01mm，宽度公差+/-0.13mm |  | 31310012 | 镍钝化卷 | 0.203-SPCC | 31320012 | 镍钝化分切带 | 0.203-SPCC |  | 10 | MO002092 | MO002092-006-04 | FJ001 | 分剪模板 | 1950 | 2024-07-26 | 2024-07-26 | 5 | 2024-07-27 13:26:25 | 2024-07-27 13:27:40 | 江苏东方九天新能源材料有限公司 |  | 樊小兵 |  | 1 | 0.203 | 0 | 79.5 | 1 | DL002405511312/4 | 1：排刀规格 79.5MM*7C 海金杜门 SPCC-Ni 镍层：外1.9um /内 1.27um 2:成品内孔φ400MM 成品外径φ750-1000MM，注：1.成品表面不允许有擦划伤 顶压伤 刀印 油污 用气象包装纸包装 2.成品按顺时针摆放，每一片用3*3MM的木条隔开 、单托上下两片内外圈加纸护角。厚度公差+/-0.01mm，宽度公差+/-0.13mm | 1 |  | 是 | 是 | 2 | 6
分剪 | DL002405511312/3 | DL002405511312 | 东方分剪5# | 合格 | 合格品 | 甲 | 樊小兵 | 0 | 255 |  | 0 | 0.203 | 79.5 | 1：排刀规格 79.5MM*7C 海金杜门 SPCC-Ni 镍层：外1.9um /内 1.27um 2:成品内孔φ400MM 成品外径φ750-1000MM，注：1.成品表面不允许有擦划伤 顶压伤 刀印 油污 用气象包装纸包装 2.成品按顺时针摆放，每一片用3*3MM的木条隔开 、单托上下两片内外圈加纸护角。厚度公差+/-0.01mm，宽度公差+/-0.13mm |  | 31310012 | 镍钝化卷 | 0.203-SPCC | 31320012 | 镍钝化分切带 | 0.203-SPCC |  | 10 | MO002092 | MO002092-006-03 | FJ001 | 分剪模板 | 1950 | 2024-07-26 | 2024-07-26 | 5 | 2024-07-27 13:26:25 | 2024-07-27 13:27:40 | 江苏东方九天新能源材料有限公司 |  | 樊小兵 |  | 1 | 0.203 | 0 | 79.5 | 1 | DL002405511312/3 | 1：排刀规格 79.5MM*7C 海金杜门 SPCC-Ni 镍层：外1.9um /内 1.27um 2:成品内孔φ400MM 成品外径φ750-1000MM，注：1.成品表面不允许有擦划伤 顶压伤 刀印 油污 用气象包装纸包装 2.成品按顺时针摆放，每一片用3*3MM的木条隔开 、单托上下两片内外圈加纸护角。厚度公差+/-0.01mm，宽度公差+/-0.13mm | 1 |  | 是 | 是 | 2 | 6
分剪 | DL002405511312/2 | DL002405511312 | 东方分剪5# | 合格 | 合格品 | 甲 | 樊小兵 | 0 | 253 |  | 0 | 0.203 | 79.5 | 1：排刀规格 79.5MM*7C 海金杜门 SPCC-Ni 镍层：外1.9um /内 1.27um 2:成品内孔φ400MM 成品外径φ750-1000MM，注：1.成品表面不允许有擦划伤 顶压伤 刀印 油污 用气象包装纸包装 2.成品按顺时针摆放，每一片用3*3MM的木条隔开 、单托上下两片内外圈加纸护角。厚度公差+/-0.01mm，宽度公差+/-0.13mm |  | 31310012 | 镍钝化卷 | 0.203-SPCC | 31320012 | 镍钝化分切带 | 0.203-SPCC |  | 10 | MO002092 | MO002092-006-02 | FJ001 | 分剪模板 | 1950 | 2024-07-26 | 2024-07-26 | 5 | 2024-07-27 13:26:25 | 2024-07-27 13:27:40 | 江苏东方九天新能源材料有限公司 |  | 樊小兵 |  | 1 | 0.203 | 0 | 79.5 | 1 | DL002405511312/2 | 1：排刀规格 79.5MM*7C 海金杜门 SPCC-Ni 镍层：外1.9um /内 1.27um 2:成品内孔φ400MM 成品外径φ750-1000MM，注：1.成品表面不允许有擦划伤 顶压伤 刀印 油污 用气象包装纸包装 2.成品按顺时针摆放，每一片用3*3MM的木条隔开 、单托上下两片内外圈加纸护角。厚度公差+/-0.01mm，宽度公差+/-0.13mm | 1 |  | 是 | 是 | 2 | 6
分剪 | DL002405511312/1 | DL002405511312 | 东方分剪5# | 合格 | 合格品 | 甲 | 樊小兵 | 0 | 251 |  | 0 | 0.203 | 79.5 | 1：排刀规格 79.5MM*7C 海金杜门 SPCC-Ni 镍层：外1.9um /内 1.27um 2:成品内孔φ400MM 成品外径φ750-1000MM，注：1.成品表面不允许有擦划伤 顶压伤 刀印 油污 用气象包装纸包装 2.成品按顺时针摆放，每一片用3*3MM的木条隔开 、单托上下两片内外圈加纸护角。厚度公差+/-0.01mm，宽度公差+/-0.13mm |  | 31310012 | 镍钝化卷 | 0.203-SPCC | 31320012 | 镍钝化分切带 | 0.203-SPCC |  | 10 | MO002092 | MO002092-006-01 | FJ001 | 分剪模板 | 1950 | 2024-07-26 | 2024-07-26 | 5 | 2024-07-27 13:26:25 | 2024-07-27 13:27:40 | 江苏东方九天新能源材料有限公司 |  | 樊小兵 |  | 1 | 0.203 | 0 | 79.5 | 1 | DL002405511312/1 | 1：排刀规格 79.5MM*7C 海金杜门 SPCC-Ni 镍层：外1.9um /内 1.27um 2:成品内孔φ400MM 成品外径φ750-1000MM，注：1.成品表面不允许有擦划伤 顶压伤 刀印 油污 用气象包装纸包装 2.成品按顺时针摆放，每一片用3*3MM的木条隔开 、单托上下两片内外圈加纸护角。厚度公差+/-0.01mm，宽度公差+/-0.13mm | 1 |  | 是 | 是 | 2 | 6
最终脱脂 | JG12240703921 | JG1224070392 | 东方950脱脂1# | 合格 | 合格品 | 甲 | 关莫平,王建军 | 7200 | 7110 | 0.9875 | 13300 | 0.1 | 710 | 脱脂（950-1） |  | 20100028 | 轧硬 | 0.4*710-SPCC | 30210015 | 光亮卷 | 0.1-SPCC |  | 40 | MO001832 | MO001832-001-01 | GLJ002 | 东方光亮卷前处理（0.4轧0.1mm) | 13790 | 2024-07-19 | 2024-07-19 | 5 | 2024-07-27 12:26:04 | 2024-07-27 13:26:37 | 江苏东方九天新能源材料有限公司 | 250539 | 王建军 |  |  | 0.1 | 13300 | 710 | 1 | JG12240703921 | 轧0.1；米数控制在24800-24900米，脱脂平均分包 |  |  |  |  | 5980 | 1
最终平整 | DL1224070027 | DL1224070027 | 东方750平整 | 合格 | 让步接收 | 乙 | 龚政,刘飞 | 6700 | 6450 | 0.9627 | 1690 | 0.762 | 650 | 海金杜门：750平整用普光辊Ra0.2-0.3μm平整，硬度185-235HV，粗糙度0.075-0.5μm，抗拉强度590-760MPa,厚度公差0.747-0.777μm | 振纹，肋浪，横辊印，挫伤，挫伤小点多 | 20100152 | 轧硬 | 1.2*650-SPCC | 31010073 | 小品种钢卷 | 0.762-SPCC |  | 30 | MO001767 | MO001767-007 | HJDM001 | 东方小品种钢前处理 0.762（海金杜门：硬度185-235HV，粗糙度0.075-0.5μm，抗拉强度590-760MPa,厚度公差0.747-0.777μm) | 6770 | 2024-07-18 | 2024-07-25 | 5 | 2024-07-27 13:19:47 | 2024-07-27 13:23:30 | 江苏东方九天新能源材料有限公司 | 234692 | 龚政 |  |  | 0.76 | 1720 | 650 | 1 | DL1224070027 | 海金杜门：（0.762*650）厚度公差：±0.015，HV185-235,粗糙度0.075-0.5μM，抗拉590-760MPA | 1 | Z振纹(),L肋浪(),H横辊印(),S色差(),C挫伤(来料搓伤，搓伤小点多) | 是 | 是 | 29 | 7
最终平整 | DL1224070025 | DL1224070025 | 东方750平整 | 合格 | 让步接收 | 乙 | 龚政,刘飞 | 6660 | 6250 | 0.9384 | 1620 | 0.762 | 650 | 海金杜门：750平整用普光辊Ra0.2-0.3μm平整，硬度185-235HV，粗糙度0.075-0.5μm，抗拉强度590-760MPa,厚度公差0.747-0.777μm | 来料下表面带中处点辊印，振纹，微边浪，肋浪，白条纹 | 20100152 | 轧硬 | 1.2*650-SPCC | 31010073 | 小品种钢卷 | 0.762-SPCC |  | 30 | MO001767 | MO001767-005 | HJDM001 | 东方小品种钢前处理 0.762（海金杜门：硬度185-235HV，粗糙度0.075-0.5μm，抗拉强度590-760MPa,厚度公差0.747-0.777μm) | 6740 | 2024-07-18 | 2024-07-25 | 5 | 2024-07-27 12:16:16 | 2024-07-27 13:19:15 | 江苏东方九天新能源材料有限公司 | 234690 | 龚政 |  |  | 0.762 | 1680 | 650 | 1 | DL1224070025 | 海金杜门：（0.762*650）厚度公差：±0.015，HV185-235,粗糙度0.075-0.5μM，抗拉590-760MPA | 1 | D点辊印(来料下表面带中处点辊印),S色差条印(),Z振纹(),W微边浪(),L肋浪(),B白条纹(),S色差() | 是 | 是 | 65 | 5
一次脱脂 | DL12240700322 | DL1224070032 | 东方950脱脂2# | 合格 | 让步接收 | 甲 | 韩成飞,周志平 | 6530 | 6530 | 1 | 1050 | 1.2 | 650 | 海金杜门：脱脂(单位张力3.5），转650轧机 |  | 20100152 | 轧硬 | 1.2*650-SPCC | 31010073 | 小品种钢卷 | 0.762-SPCC |  | 10 | MO001767 | MO001767-008-02 | HJDM001 | 东方小品种钢前处理 0.762（海金杜门：硬度185-235HV，粗糙度0.075-0.5μm，抗拉强度590-760MPa,厚度公差0.747-0.777μm) | 12970 | 2024-07-18 | 2024-07-25 | 3 | 2024-07-27 12:11:47 | 2024-07-27 13:07:48 | 江苏东方九天新能源材料有限公司 |  | 周志平 |  | 1 | 1.2 | 1050 | 650 | 1 | DL12240700322 | 海金杜门：（0.762*650）厚度公差：±0.015，HV185-235,粗糙度0.075-0.5μM，抗拉590-760MPA |  | 条印色差 |  |  | 89 | 8
一次脱脂 | DL12240700321 | DL1224070032 | 东方950脱脂2# | 合格 | 让步接收 | 甲 | 韩成飞,周志平 | 6440 | 6440 | 1 | 1050 | 1.2 | 650 | 海金杜门：脱脂(单位张力3.5），转650轧机 |  | 20100152 | 轧硬 | 1.2*650-SPCC | 31010073 | 小品种钢卷 | 0.762-SPCC |  | 10 | MO001767 | MO001767-008-01 | HJDM001 | 东方小品种钢前处理 0.762（海金杜门：硬度185-235HV，粗糙度0.075-0.5μm，抗拉强度590-760MPa,厚度公差0.747-0.777μm) | 12970 | 2024-07-18 | 2024-07-25 | 3 | 2024-07-27 12:11:47 | 2024-07-27 13:07:48 | 江苏东方九天新能源材料有限公司 |  | 周志平 |  | 1 | 1.2 | 1050 | 650 | 1 | DL12240700321 | 海金杜门：（0.762*650）厚度公差：±0.015，HV185-235,粗糙度0.075-0.5μM，抗拉590-760MPA |  | 停机斑严重 |  |  | 89 | 8
最终冷轧 | JG11231002641 | JG11231002641 | 东方850轧机 | 合格 | 合格品 | 甲 | 何建 | 5895 | 5865 | 0.9949 | 12306 | 0.1 | 620 | 850轧机普光辊(Ra0.4-0.6μm)轧制0.1mm(0.4-0.25-0.15-0.115-0.1) |  | 20200052 | 小品种钢半成品 | 0.4-SPCC | 30210015 | 光亮卷 | 0.1-SPCC |  | 30 | MO002072 | MO002072-001 | GLJ002 | 东方光亮卷前处理（0.4轧0.1mm) | 5895 | 2024-07-26 | 2024-07-26 | 3 | 2024-07-27 13:04:29 | 2024-07-27 13:05:10 | 江苏东方九天新能源材料有限公司 | 245564 | 何建 |  |  | 0.4 | 3050 | 620 | 1 | JG11231002641 | 轧0.1，米数控制在12300-12400米 |  |  | 否 | 否 |  | 1
铬钝化 | JG12240703671 | JG12240703671 | 东方铬钝化950 | 合格 | 让步接收 | 乙 | 李志祥 | 4840 | 4819 | 0.9957 | 6970 | 0.125 | 760 | / | 边部水锈斑 色差 乳化斑 | 30210004 | 光亮卷 | 0.125-SPCC | 30110004 | 铬钝化卷 | 0.125-SPCC |  | 10 | MO002096 | MO002096-005 | GDH001 | 铬钝化模板 | 4840 | 2024-07-26 | 2024-07-26 | 5 | 2024-07-27 13:00:58 | 2024-07-27 13:01:37 | 江苏东方九天新能源材料有限公司 | 261967 | 李志祥 |  |  | 0.125 | 0 | 760 | 1 | JG12240703671 |  | 1 | 边部水锈斑 色差 乳化斑 | 是 | 是 | 1 | 5
平整翻包 | DL122407005722 | DL1224070057 | 东方850平整 | 其他入库 | 成品退库 | 甲 | 陈俊华,钱琨 | 2610 | 2610 | 1 | 1180 | 0.5 | 565 | / | 氧化边(重，发黄)，传20CM色差(平后淡)，下板面线条印(平后淡)，尾140米粘钢折印，轻横辊印，轻微裂纹，厚薄公差(0.5-0.508)，尾300米下板面多条重划伤(平后明显) | 20200061 | 小品种钢半成品 | 0.5-SPCC | 31010062 | 小品种钢卷 | 0.5-SPCC |  | 60 | MO001934 | MO001934-001-02-02 | XPZG001 | 小品种钢前处理模板 | 8170 | 2024-07-23 | 2024-07-29 | 3 | 2024-07-27 12:29:00 | 2024-07-27 12:35:32 | 江苏东方九天新能源材料有限公司 |  | 陈俊华 |  | 1 | 0.5 | 1180 | 565 | 1 | DL122407005722 | 昆山富维：（0.5*565）厚度公差：+/-0.005mm，HV80-110,粗糙度0.2-0.5um，光泽度：横向光泽度大于140GU,卷重2-3吨，，取A4纸贴打包后贴外面 | 1 | Y氧化边(重，发黄),S色差(传20CM，平后淡),X线条印(下板面，平后淡),N粘钢折印(尾140米，),H横辊印(轻微，轻微裂纹),H厚薄公差(0.5-0.508),Z重划伤(尾300米下板面，多条，平后明显) | 是 | 是 | 1022 | 1
平整翻包 | DL122407005721 | DL1224070057 | 东方850平整 | 合格 | 让步接收 | 甲 | 陈俊华,钱琨 | 2690 | 2690 | 1 | 1200 | 0.5 | 565 | / | 传20CM色差条印(平后淡)，氧化边(重，发黄)，厚薄公差(0.5-0.508)，操垫铁变形粘钢折印(平后淡)，下板面线条印(平后淡)，轻微裂纹 | 20200061 | 小品种钢半成品 | 0.5-SPCC | 31010062 | 小品种钢卷 | 0.5-SPCC |  | 60 | MO001934 | MO001934-001-02-01 | XPZG001 | 小品种钢前处理模板 | 8170 | 2024-07-23 | 2024-07-29 | 3 | 2024-07-27 12:29:00 | 2024-07-27 12:35:32 | 江苏东方九天新能源材料有限公司 |  | 陈俊华 |  | 1 | 0.5 | 1200 | 565 | 1 | DL122407005721 | 昆山富维：（0.5*565）厚度公差：+/-0.005mm，HV80-110,粗糙度0.2-0.5um，光泽度：横向光泽度大于140GU,卷重2-3吨，，取A4纸贴打包后贴外面 | 1 | S色差条印(传20CM，平后淡),Y氧化边(重，发黄),H厚薄公差(0.5-0.508),N粘钢折印(操垫铁变形粘钢，平后淡),X线条印(下板面，平后淡；轻微裂纹) | 是 | 是 | 1022 | 1
最终脱脂 | JG12240703922 | JG1224070392 | 东方950脱脂1# | 合格 | 合格品 | 甲 | 关莫平,王建军 | 6100 | 6060 | 0.9934 | 11300 | 0.1 | 710 | 脱脂（950-1） |  | 20100028 | 轧硬 | 0.4*710-SPCC | 30210015 | 光亮卷 | 0.1-SPCC |  | 40 | MO001832 | MO001832-001-02 | GLJ002 | 东方光亮卷前处理（0.4轧0.1mm) | 13790 | 2024-07-19 | 2024-07-19 | 5 | 2024-07-27 12:25:05 | 2024-07-27 12:25:35 | 江苏东方九天新能源材料有限公司 | 250539 | 王建军 |  |  | 0.1 | 11340 | 710 | 1 | JG12240703922 | 轧0.1；米数控制在24800-24900米，脱脂平均分包 |  |  |  |  | 5980 | 1
最终脱脂 | JG12240703962 | JG1224070396 | 东方950脱脂1# | 合格 | 合格品 | 甲 | 王建军,关莫平 | 6325 | 6325 | 1 | 11720 | 0.1 | 710 | 脱脂（950-1） |  | 20100028 | 轧硬 | 0.4*710-SPCC | 30210015 | 光亮卷 | 0.1-SPCC |  | 40 | MO001831 | MO001831-003-02 | GLJ002 | 东方光亮卷前处理（0.4轧0.1mm) | 13780 | 2024-07-19 | 2024-07-19 | 5 | 2024-07-27 10:48:15 | 2024-07-27 12:24:48 | 江苏东方九天新能源材料有限公司 |  | 王建军 |  | 1 | 0.1 | 11720 | 710 | 1 | JG12240703962 | 轧0.1；米数控制在25100-25200，脱脂平均分包 |  |  |  |  | 3611 | 3
最终脱脂 | JG12240703961 | JG1224070396 | 东方950脱脂1# | 合格 | 合格品 | 甲 | 王建军,关莫平 | 6630 | 6630 | 1 | 12270 | 0.1 | 710 | 脱脂（950-1） |  | 20100028 | 轧硬 | 0.4*710-SPCC | 30210015 | 光亮卷 | 0.1-SPCC |  | 40 | MO001831 | MO001831-003-01 | GLJ002 | 东方光亮卷前处理（0.4轧0.1mm) | 13780 | 2024-07-19 | 2024-07-19 | 5 | 2024-07-27 10:48:15 | 2024-07-27 12:24:48 | 江苏东方九天新能源材料有限公司 |  | 王建军 |  | 1 | 0.1 | 12270 | 710 | 1 | JG12240703961 | 轧0.1；米数控制在25100-25200，脱脂平均分包 |  |  |  |  | 3611 | 3
分剪 | DL0024055098122/7 | DL0024055098122 | 东方分剪5# | 合格 | 合格品 | 甲 | 樊小兵 | 0 | 235 |  | 0 | 0.203 | 79.5 | 1：排刀规格 79.5MM*7C 海金杜门 SPCC-Ni 镍层：外1.9um /内 1.27um 2:成品内孔φ400MM 成品外径φ750-1000MM，注：1.成品表面不允许有擦划伤 顶压伤 刀印 油污 用气象包装纸包装 2.成品按顺时针摆放，每一片用3*3MM的木条隔开 、单托上下两片内外圈加纸护角。厚度公差+/-0.01mm，宽度公差+/-0.13mm |  | 31310012 | 镍钝化卷 | 0.203-SPCC | 31320012 | 镍钝化分切带 | 0.203-SPCC |  | 10 | MO002092 | MO002092-001-07 | FJ001 | 分剪模板 | 1890 | 2024-07-26 | 2024-07-26 | 3 | 2024-07-27 12:12:53 | 2024-07-27 12:14:43 | 江苏东方九天新能源材料有限公司 |  | 樊小兵 |  | 1 | 0.203 | 0 | 79.5 | 1 | DL0024055098122/7 | 1：排刀规格 79.5MM*7C 海金杜门 SPCC-Ni 镍层：外1.9um /内 1.27um 2:成品内孔φ400MM 成品外径φ750-1000MM，注：1.成品表面不允许有擦划伤 顶压伤 刀印 油污 用气象包装纸包装 2.成品按顺时针摆放，每一片用3*3MM的木条隔开 、单托上下两片内外圈加纸护角。厚度公差+/-0.01mm，宽度公差+/-0.13mm | 1 |  | 是 | 是 | 8 | 1
分剪 | DL0024055098122/6 | DL0024055098122 | 东方分剪5# | 合格 | 合格品 | 甲 | 樊小兵 | 0 | 244 |  | 0 | 0.203 | 79.5 | 1：排刀规格 79.5MM*7C 海金杜门 SPCC-Ni 镍层：外1.9um /内 1.27um 2:成品内孔φ400MM 成品外径φ750-1000MM，注：1.成品表面不允许有擦划伤 顶压伤 刀印 油污 用气象包装纸包装 2.成品按顺时针摆放，每一片用3*3MM的木条隔开 、单托上下两片内外圈加纸护角。厚度公差+/-0.01mm，宽度公差+/-0.13mm |  | 31310012 | 镍钝化卷 | 0.203-SPCC | 31320012 | 镍钝化分切带 | 0.203-SPCC |  | 10 | MO002092 | MO002092-001-06 | FJ001 | 分剪模板 | 1890 | 2024-07-26 | 2024-07-26 | 3 | 2024-07-27 12:12:53 | 2024-07-27 12:14:43 | 江苏东方九天新能源材料有限公司 |  | 樊小兵 |  | 1 | 0.203 | 0 | 79.5 | 1 | DL0024055098122/6 | 1：排刀规格 79.5MM*7C 海金杜门 SPCC-Ni 镍层：外1.9um /内 1.27um 2:成品内孔φ400MM 成品外径φ750-1000MM，注：1.成品表面不允许有擦划伤 顶压伤 刀印 油污 用气象包装纸包装 2.成品按顺时针摆放，每一片用3*3MM的木条隔开 、单托上下两片内外圈加纸护角。厚度公差+/-0.01mm，宽度公差+/-0.13mm | 1 |  | 是 | 是 | 8 | 1
分剪 | DL0024055098122/5 | DL0024055098122 | 东方分剪5# | 合格 | 合格品 | 甲 | 樊小兵 | 0 | 246 |  | 0 | 0.203 | 79.5 | 1：排刀规格 79.5MM*7C 海金杜门 SPCC-Ni 镍层：外1.9um /内 1.27um 2:成品内孔φ400MM 成品外径φ750-1000MM，注：1.成品表面不允许有擦划伤 顶压伤 刀印 油污 用气象包装纸包装 2.成品按顺时针摆放，每一片用3*3MM的木条隔开 、单托上下两片内外圈加纸护角。厚度公差+/-0.01mm，宽度公差+/-0.13mm |  | 31310012 | 镍钝化卷 | 0.203-SPCC | 31320012 | 镍钝化分切带 | 0.203-SPCC |  | 10 | MO002092 | MO002092-001-05 | FJ001 | 分剪模板 | 1890 | 2024-07-26 | 2024-07-26 | 3 | 2024-07-27 12:12:53 | 2024-07-27 12:14:43 | 江苏东方九天新能源材料有限公司 |  | 樊小兵 |  | 1 | 0.203 | 0 | 79.5 | 1 | DL0024055098122/5 | 1：排刀规格 79.5MM*7C 海金杜门 SPCC-Ni 镍层：外1.9um /内 1.27um 2:成品内孔φ400MM 成品外径φ750-1000MM，注：1.成品表面不允许有擦划伤 顶压伤 刀印 油污 用气象包装纸包装 2.成品按顺时针摆放，每一片用3*3MM的木条隔开 、单托上下两片内外圈加纸护角。厚度公差+/-0.01mm，宽度公差+/-0.13mm | 1 |  | 是 | 是 | 8 | 1
分剪 | DL0024055098122/4 | DL0024055098122 | 东方分剪5# | 合格 | 合格品 | 甲 | 樊小兵 | 0 | 247 |  | 0 | 0.203 | 79.5 | 1：排刀规格 79.5MM*7C 海金杜门 SPCC-Ni 镍层：外1.9um /内 1.27um 2:成品内孔φ400MM 成品外径φ750-1000MM，注：1.成品表面不允许有擦划伤 顶压伤 刀印 油污 用气象包装纸包装 2.成品按顺时针摆放，每一片用3*3MM的木条隔开 、单托上下两片内外圈加纸护角。厚度公差+/-0.01mm，宽度公差+/-0.13mm |  | 31310012 | 镍钝化卷 | 0.203-SPCC | 31320012 | 镍钝化分切带 | 0.203-SPCC |  | 10 | MO002092 | MO002092-001-04 | FJ001 | 分剪模板 | 1890 | 2024-07-26 | 2024-07-26 | 3 | 2024-07-27 12:12:53 | 2024-07-27 12:14:43 | 江苏东方九天新能源材料有限公司 |  | 樊小兵 |  | 1 | 0.203 | 0 | 79.5 | 1 | DL0024055098122/4 | 1：排刀规格 79.5MM*7C 海金杜门 SPCC-Ni 镍层：外1.9um /内 1.27um 2:成品内孔φ400MM 成品外径φ750-1000MM，注：1.成品表面不允许有擦划伤 顶压伤 刀印 油污 用气象包装纸包装 2.成品按顺时针摆放，每一片用3*3MM的木条隔开 、单托上下两片内外圈加纸护角。厚度公差+/-0.01mm，宽度公差+/-0.13mm | 1 |  | 是 | 是 | 8 | 1
分剪 | DL0024055098122/3 | DL0024055098122 | 东方分剪5# | 合格 | 合格品 | 甲 | 樊小兵 | 0 | 247 |  | 0 | 0.203 | 79.5 | 1：排刀规格 79.5MM*7C 海金杜门 SPCC-Ni 镍层：外1.9um /内 1.27um 2:成品内孔φ400MM 成品外径φ750-1000MM，注：1.成品表面不允许有擦划伤 顶压伤 刀印 油污 用气象包装纸包装 2.成品按顺时针摆放，每一片用3*3MM的木条隔开 、单托上下两片内外圈加纸护角。厚度公差+/-0.01mm，宽度公差+/-0.13mm |  | 31310012 | 镍钝化卷 | 0.203-SPCC | 31320012 | 镍钝化分切带 | 0.203-SPCC |  | 10 | MO002092 | MO002092-001-03 | FJ001 | 分剪模板 | 1890 | 2024-07-26 | 2024-07-26 | 3 | 2024-07-27 12:12:53 | 2024-07-27 12:14:43 | 江苏东方九天新能源材料有限公司 |  | 樊小兵 |  | 1 | 0.203 | 0 | 79.5 | 1 | DL0024055098122/3 | 1：排刀规格 79.5MM*7C 海金杜门 SPCC-Ni 镍层：外1.9um /内 1.27um 2:成品内孔φ400MM 成品外径φ750-1000MM，注：1.成品表面不允许有擦划伤 顶压伤 刀印 油污 用气象包装纸包装 2.成品按顺时针摆放，每一片用3*3MM的木条隔开 、单托上下两片内外圈加纸护角。厚度公差+/-0.01mm，宽度公差+/-0.13mm | 1 |  | 是 | 是 | 8 | 1
分剪 | DL0024055098122/2 | DL0024055098122 | 东方分剪5# | 合格 | 合格品 | 甲 | 樊小兵 | 0 | 247 |  | 0 | 0.203 | 79.5 | 1：排刀规格 79.5MM*7C 海金杜门 SPCC-Ni 镍层：外1.9um /内 1.27um 2:成品内孔φ400MM 成品外径φ750-1000MM，注：1.成品表面不允许有擦划伤 顶压伤 刀印 油污 用气象包装纸包装 2.成品按顺时针摆放，每一片用3*3MM的木条隔开 、单托上下两片内外圈加纸护角。厚度公差+/-0.01mm，宽度公差+/-0.13mm |  | 31310012 | 镍钝化卷 | 0.203-SPCC | 31320012 | 镍钝化分切带 | 0.203-SPCC |  | 10 | MO002092 | MO002092-001-02 | FJ001 | 分剪模板 | 1890 | 2024-07-26 | 2024-07-26 | 3 | 2024-07-27 12:12:53 | 2024-07-27 12:14:43 | 江苏东方九天新能源材料有限公司 |  | 樊小兵 |  | 1 | 0.203 | 0 | 79.5 | 1 | DL0024055098122/2 | 1：排刀规格 79.5MM*7C 海金杜门 SPCC-Ni 镍层：外1.9um /内 1.27um 2:成品内孔φ400MM 成品外径φ750-1000MM，注：1.成品表面不允许有擦划伤 顶压伤 刀印 油污 用气象包装纸包装 2.成品按顺时针摆放，每一片用3*3MM的木条隔开 、单托上下两片内外圈加纸护角。厚度公差+/-0.01mm，宽度公差+/-0.13mm | 1 |  | 是 | 是 | 8 | 1
铬钝化 | JG12240703521 | JG12240703521 | 东方铬钝化950 | 合格 | 让步接收 | 乙 | 李志祥 | 4800 | 4683 | 0.9756 | 6720 | 0.125 | 760 | / | 乳化斑 色差 条印 | 30210004 | 光亮卷 | 0.125-SPCC | 30110004 | 铬钝化卷 | 0.125-SPCC |  | 10 | MO002096 | MO002096-001 | GDH001 | 铬钝化模板 | 4800 | 2024-07-26 | 2024-07-26 | 5 | 2024-07-27 10:59:27 | 2024-07-27 11:45:46 | 江苏东方九天新能源材料有限公司 | 261963 | 陈猛 |  |  | 0.125 | 6810 | 760 | 1 | JG12240703521 |  | 1 | 乳化斑 色差 条印 | 是 | 是 | 46 | 1
最终退火 | JG12240703682 | JG12240703682 | 东方20# | 合格 |  | 甲 | 吴双勇 | 8490 | 8490 | 1 | 14820 | 0.1 | 760 | 退火（590℃） |  | 20500021 | 光亮卷半成品 | 0.4-SPCC | 30210015 | 光亮卷 | 0.1-SPCC |  | 50 | MO001763 | MO001763-011 | GLJ002 | 东方光亮卷前处理（0.4轧0.1mm) | 8590 | 2024-07-18 | 2024-07-18 | 5 | 2024-07-23 13:11:59 | 2024-07-27 11:08:20 | 江苏东方九天新能源材料有限公司 | 244166 | 刘忠于 | 刘忠于 |  | 0.1 | 14820 | 760 | 1 | JG12240703682 | 已退火；轧0.1，米数控制在14400-14500米 |  |  | 否 | 否 | 2836 | 11
最终退火 | JG12240701012 | JG12240701012 | 东方20# | 合格 |  | 甲 | 吴双勇 | 8285 | 8285 | 1 | 14300 | 0.1 | 760 | 退火（590℃） |  | 20500021 | 光亮卷半成品 | 0.4-SPCC | 30210015 | 光亮卷 | 0.1-SPCC |  | 40 | MO001537 | MO001537-001 | GLJ002 | 东方光亮卷前处理（0.4轧0.1mm) | 8425 | 2024-07-12 | 2024-07-20 | 5 | 2024-07-23 13:11:59 | 2024-07-27 11:08:20 | 江苏东方九天新能源材料有限公司 | 239161 | 刘忠于 | 刘忠于 |  | 0.1 | 14300 | 760 | 1 | JG12240701012 | 轧0.1，米数控制在14000-14500米。 |  |  | 否 | 否 | 2823 | 1
最终退火 | JG12240701021 | JG1224070102 | 东方20# | 合格 |  | 甲 | 吴双勇 | 4900 | 4900 | 1 | 6970 | 0.125 | 760 | 退火 590℃ |  | 20100142 | 轧硬 | 0.4*760-SPCC | 30210004 | 光亮卷 | 0.125-SPCC |  | 50 | MO001427 | MO001427-002-01 | GLJ001 | 东方光亮卷前处理(0.4轧0.125mm) | 13320 | 2024-07-09 | 2024-07-16 | 5 | 2024-07-23 13:11:59 | 2024-07-27 11:08:20 | 江苏东方九天新能源材料有限公司 | 207323 | 刘忠于 | 刘忠于 |  | 0.125 | 6970 | 760 | 1 | JG12240701021 | 脱脂分一包4.9t，2050米，合格报工，轧0.125，米数控制在6800-6900米，厚度公差0.115-0.125，轧机按照0.12的中值设定轧制。剩余一包8.4t脱脂结束后报工，报工报待处理。特别注意按照此要求操作。 |  |  |  |  | 5320 | 2
一次退火 | JG1224070383 | JG1224070383 | 东方8# | 合格 |  | 甲 | 程新华,李龙礼,吴双勇 | 13560 | 13560 | 1 | 6150 | 0.4 | 710 | 退火 装炉量20T-45T(620℃),装炉量>45T (630℃） |  | 20100028 | 轧硬 | 0.4*710-SPCC | 30210015 | 光亮卷 | 0.1-SPCC |  | 20 | MO001832 | MO001832-013 | GLJ002 | 东方光亮卷前处理（0.4轧0.1mm) | 13570 | 2024-07-19 | 2024-07-19 | 3 | 2024-07-23 14:27:42 | 2024-07-27 11:07:56 | 江苏东方九天新能源材料有限公司 | 250545 | 刘忠于 | 刘忠于 |  | 0.4 | 6150 | 710 | 1 | JG1224070383 | 轧0.1；米数控制在24800-24900米，脱脂平均分包 |  |  | 否 | 否 | 13546 | 13
一次退火 | JG1224070373 | JG1224070373 | 东方8# | 合格 |  | 甲 | 程新华,李龙礼,吴双勇 | 13515 | 13515 | 1 | 6130 | 0.4 | 710 | 退火 装炉量20T-45T(620℃),装炉量>45T (630℃） |  | 20100028 | 轧硬 | 0.4*710-SPCC | 30210015 | 光亮卷 | 0.1-SPCC |  | 20 | MO001832 | MO001832-009 | GLJ002 | 东方光亮卷前处理（0.4轧0.1mm) | 13530 | 2024-07-19 | 2024-07-19 | 3 | 2024-07-23 14:27:42 | 2024-07-27 11:07:56 | 江苏东方九天新能源材料有限公司 | 250543 | 刘忠于 | 刘忠于 |  | 0.4 | 6130 | 710 | 1 | JG1224070373 | 轧0.1；米数控制在24800-24900米，脱脂平均分包 |  |  | 否 | 否 |  | 9
一次退火 | JG1224070384 | JG1224070384 | 东方8# | 合格 |  | 甲 | 程新华,李龙礼,吴双勇 | 13575 | 13575 | 1 | 6150 | 0.4 | 710 | 退火 装炉量20T-45T(620℃),装炉量>45T (630℃） |  | 20100028 | 轧硬 | 0.4*710-SPCC | 30210015 | 光亮卷 | 0.1-SPCC |  | 20 | MO001832 | MO001832-007 | GLJ002 | 东方光亮卷前处理（0.4轧0.1mm) | 13585 | 2024-07-19 | 2024-07-19 | 3 | 2024-07-23 14:27:42 | 2024-07-27 11:07:56 | 江苏东方九天新能源材料有限公司 | 250542 | 刘忠于 | 刘忠于 |  | 0.4 | 6150 | 710 | 1 | JG1224070384 | 轧0.1；米数控制在24800-24900米，脱脂平均分包 |  |  | 否 | 否 | 5301 | 7
一次退火 | JG1224070415 | JG1224070415 | 东方8# | 合格 |  | 甲 | 程新华,李龙礼,吴双勇 | 13010 | 13010 | 1 | 5900 | 0.4 | 710 | 退火 装炉量20T-45T(620℃),装炉量>45T (630℃） |  | 20100028 | 轧硬 | 0.4*710-SPCC | 30210015 | 光亮卷 | 0.1-SPCC |  | 20 | MO001801 | MO001801-001 | GLJ002 | 东方光亮卷前处理（0.4轧0.1mm) | 13020 | 2024-07-19 | 2024-08-03 | 3 | 2024-07-23 14:27:42 | 2024-07-27 11:07:56 | 江苏东方九天新能源材料有限公司 | 249223 | 刘忠于 | 刘忠于 |  | 0.4 | 5900 | 710 | 1 | JG1224070415 | 轧0.1；米数控制在23700-23800，脱脂分一包10500米 |  |  | 否 | 否 | 10631 | 1
铬钝化 | JG122407035112 | JG122407035112 | 东方铬钝化950 | 合格 | 让步接收 | 乙 | 李志祥 | 2030 | 1995 | 0.9828 | 2900 | 0.125 | 760 | / | 松花印 | 30210004 | 光亮卷 | 0.125-SPCC | 30110004 | 铬钝化卷 | 0.125-SPCC |  | 10 | MO002056 | MO002056-008 | GDH001 | 铬钝化模板 | 2030 | 2024-07-25 | 2024-07-25 | 5 | 2024-07-27 10:56:11 | 2024-07-27 10:58:52 | 江苏东方九天新能源材料有限公司 | 259644 | 陈猛 |  |  | 0.125 | 2960 | 760 | 1 | JG122407035112 |  | 1 | 松花印 | 是 | 是 | 2 | 8
铬钝化 | JG122406027312 | JG12240602731 | 东方铬钝化950 | 合格 | 让步接收 | 乙 | 李志祥 | 3727 | 3727 | 1 | 6420 | 0.1 | 760 | / | 1820米横480mm孔洞0.27平方毫米 | 30210015 | 光亮卷 | 0.1-SPCC | 30110014 | 铬钝化卷 | 0.1-SPCC |  | 10 | MO002096 | MO002096-010-02 | GDH001 | 铬钝化模板 | 6320 | 2024-07-26 | 2024-07-26 | 5 | 2024-07-27 10:49:33 | 2024-07-27 10:55:26 | 江苏东方九天新能源材料有限公司 |  | 孙槐兵 |  | 1 | 0.1 | 6420 | 760 | 1 | JG122406027312 |  | 1 | 孔洞1820米大小0.27横480 | 是 | 是 | 9 | 10
铬钝化 | JG122406027311 | JG12240602731 | 东方铬钝化950 | 合格 | 合格品 | 乙 | 李志祥 | 2461 | 2461 | 1 | 4230 | 0.1 | 760 | / |  | 30210015 | 光亮卷 | 0.1-SPCC | 30110014 | 铬钝化卷 | 0.1-SPCC |  | 10 | MO002096 | MO002096-010-01 | GDH001 | 铬钝化模板 | 6320 | 2024-07-26 | 2024-07-26 | 5 | 2024-07-27 10:49:33 | 2024-07-27 10:55:26 | 江苏东方九天新能源材料有限公司 |  | 孙槐兵 |  | 1 | 0.1 | 4230 | 760 | 1 | JG122406027311 |  | 1 |  | 是 | 是 | 9 | 10
平整改平 | JG12240602742 | JG1224060274 | 东方850平整 | 合格 | 合格品 | 甲 | 陈俊华,钱琨 | 2170 | 2150 | 0.9908 | 3770 | 0.15 | 475 | / |  | 20100142 | 轧硬 | 0.4*760-SPCC | 30210015 | 光亮卷 | 0.1-SPCC |  | 40 | MO000947 | MO000947-009-02 | KSFW001 | 东方小品种钢前处理 0.67（昆山富维 厚度公差：0.660-0.670mm,光泽度大于150GU（横向、纵向），粗糙度：Ra0.2-0.45um.硬度：HV80-110） | 13020 | 2024-06-25 | 2024-07-05 | 2 | 2024-07-27 10:52:17 | 2024-07-27 10:52:50 | 江苏东方九天新能源材料有限公司 | 193144 | 陈俊华 |  |  | 0.15 | 3760 | 475 | 1 | JG12240602742 | 轧0.1，米数控制在22200-22300米，脱脂分一包9200米。 | 0 |  |  |  | 8478 | 9
铬钝化 | JG122406014312 | JG12240601431 | 东方铬钝化950 | 合格 | 让步接收 | 甲 | 夏亚军 | 3769 | 3769 | 1 | 6610 | 0.1 | 760 | / | 5560米横293mm孔洞0.18平方毫米 | 30210015 | 光亮卷 | 0.1-SPCC | 30110014 | 铬钝化卷 | 0.1-SPCC |  | 10 | MO002096 | MO002096-008-02 | GDH001 | 铬钝化模板 | 6330 | 2024-07-26 | 2024-07-26 | 5 | 2024-07-27 07:57:02 | 2024-07-27 10:47:09 | 江苏东方九天新能源材料有限公司 |  | 孙槐兵 |  | 1 | 0.1 | 6610 | 760 | 1 | JG122406014312 |  | 1 | 孔洞5560米大小0.18横293 | 是 | 是 | 255 | 8
铬钝化 | JG122406014311 | JG12240601431 | 东方铬钝化950 | 合格 | 合格品 | 甲 | 夏亚军 | 2461 | 2461 | 1 | 4300 | 0.1 | 760 | / |  | 30210015 | 光亮卷 | 0.1-SPCC | 30110014 | 铬钝化卷 | 0.1-SPCC |  | 10 | MO002096 | MO002096-008-01 | GDH001 | 铬钝化模板 | 6330 | 2024-07-26 | 2024-07-26 | 5 | 2024-07-27 07:57:02 | 2024-07-27 10:47:09 | 江苏东方九天新能源材料有限公司 |  | 孙槐兵 |  | 1 | 0.1 | 4300 | 760 | 1 | JG122406014311 |  | 1 |  | 是 | 是 | 255 | 8
分剪 | DL002405511322/7 | DL002405511322 | 东方分剪5# | 合格 | 合格品 | 甲 | 樊小兵 | 0 | 246 |  | 0 | 0.203 | 79.5 | 1：排刀规格 79.5MM*7C 海金杜门 SPCC-Ni 镍层：外1.9um /内 1.27um 2:成品内孔φ400MM 成品外径φ750-1000MM，注：1.成品表面不允许有擦划伤 顶压伤 刀印 油污 用气象包装纸包装 2.成品按顺时针摆放，每一片用3*3MM的木条隔开 、单托上下两片内外圈加纸护角。厚度公差+/-0.01mm，宽度公差+/-0.13mm |  | 31310012 | 镍钝化卷 | 0.203-SPCC | 31320012 | 镍钝化分切带 | 0.203-SPCC |  | 10 | MO002092 | MO002092-007-07 | FJ001 | 分剪模板 | 1930 | 2024-07-26 | 2024-07-26 | 5 | 2024-07-27 10:43:54 | 2024-07-27 10:44:40 | 江苏东方九天新能源材料有限公司 |  | 樊小兵 |  | 1 | 0.203 | 0 | 79.5 | 1 | DL002405511322/7 | 1：排刀规格 79.5MM*7C 海金杜门 SPCC-Ni 镍层：外1.9um /内 1.27um 2:成品内孔φ400MM 成品外径φ750-1000MM，注：1.成品表面不允许有擦划伤 顶压伤 刀印 油污 用气象包装纸包装 2.成品按顺时针摆放，每一片用3*3MM的木条隔开 、单托上下两片内外圈加纸护角。厚度公差+/-0.01mm，宽度公差+/-0.13mm | 1 |  | 是 | 是 | 1 | 7
分剪 | DL002405511322/6 | DL002405511322 | 东方分剪5# | 合格 | 合格品 | 甲 | 樊小兵 | 0 | 248 |  | 0 | 0.203 | 79.5 | 1：排刀规格 79.5MM*7C 海金杜门 SPCC-Ni 镍层：外1.9um /内 1.27um 2:成品内孔φ400MM 成品外径φ750-1000MM，注：1.成品表面不允许有擦划伤 顶压伤 刀印 油污 用气象包装纸包装 2.成品按顺时针摆放，每一片用3*3MM的木条隔开 、单托上下两片内外圈加纸护角。厚度公差+/-0.01mm，宽度公差+/-0.13mm |  | 31310012 | 镍钝化卷 | 0.203-SPCC | 31320012 | 镍钝化分切带 | 0.203-SPCC |  | 10 | MO002092 | MO002092-007-06 | FJ001 | 分剪模板 | 1930 | 2024-07-26 | 2024-07-26 | 5 | 2024-07-27 10:43:54 | 2024-07-27 10:44:40 | 江苏东方九天新能源材料有限公司 |  | 樊小兵 |  | 1 | 0.203 | 0 | 79.5 | 1 | DL002405511322/6 | 1：排刀规格 79.5MM*7C 海金杜门 SPCC-Ni 镍层：外1.9um /内 1.27um 2:成品内孔φ400MM 成品外径φ750-1000MM，注：1.成品表面不允许有擦划伤 顶压伤 刀印 油污 用气象包装纸包装 2.成品按顺时针摆放，每一片用3*3MM的木条隔开 、单托上下两片内外圈加纸护角。厚度公差+/-0.01mm，宽度公差+/-0.13mm | 1 |  | 是 | 是 | 1 | 7
分剪 | DL002405511322/5 | DL002405511322 | 东方分剪5# | 合格 | 合格品 | 甲 | 樊小兵 | 0 | 250 |  | 0 | 0.203 | 79.5 | 1：排刀规格 79.5MM*7C 海金杜门 SPCC-Ni 镍层：外1.9um /内 1.27um 2:成品内孔φ400MM 成品外径φ750-1000MM，注：1.成品表面不允许有擦划伤 顶压伤 刀印 油污 用气象包装纸包装 2.成品按顺时针摆放，每一片用3*3MM的木条隔开 、单托上下两片内外圈加纸护角。厚度公差+/-0.01mm，宽度公差+/-0.13mm |  | 31310012 | 镍钝化卷 | 0.203-SPCC | 31320012 | 镍钝化分切带 | 0.203-SPCC |  | 10 | MO002092 | MO002092-007-05 | FJ001 | 分剪模板 | 1930 | 2024-07-26 | 2024-07-26 | 5 | 2024-07-27 10:43:54 | 2024-07-27 10:44:40 | 江苏东方九天新能源材料有限公司 |  | 樊小兵 |  | 1 | 0.203 | 0 | 79.5 | 1 | DL002405511322/5 | 1：排刀规格 79.5MM*7C 海金杜门 SPCC-Ni 镍层：外1.9um /内 1.27um 2:成品内孔φ400MM 成品外径φ750-1000MM，注：1.成品表面不允许有擦划伤 顶压伤 刀印 油污 用气象包装纸包装 2.成品按顺时针摆放，每一片用3*3MM的木条隔开 、单托上下两片内外圈加纸护角。厚度公差+/-0.01mm，宽度公差+/-0.13mm | 1 |  | 是 | 是 | 1 | 7
分剪 | DL002405511322/4 | DL002405511322 | 东方分剪5# | 合格 | 合格品 | 甲 | 樊小兵 | 0 | 250 |  | 0 | 0.203 | 79.5 | 1：排刀规格 79.5MM*7C 海金杜门 SPCC-Ni 镍层：外1.9um /内 1.27um 2:成品内孔φ400MM 成品外径φ750-1000MM，注：1.成品表面不允许有擦划伤 顶压伤 刀印 油污 用气象包装纸包装 2.成品按顺时针摆放，每一片用3*3MM的木条隔开 、单托上下两片内外圈加纸护角。厚度公差+/-0.01mm，宽度公差+/-0.13mm |  | 31310012 | 镍钝化卷 | 0.203-SPCC | 31320012 | 镍钝化分切带 | 0.203-SPCC |  | 10 | MO002092 | MO002092-007-04 | FJ001 | 分剪模板 | 1930 | 2024-07-26 | 2024-07-26 | 5 | 2024-07-27 10:43:54 | 2024-07-27 10:44:40 | 江苏东方九天新能源材料有限公司 |  | 樊小兵 |  | 1 | 0.203 | 0 | 79.5 | 1 | DL002405511322/4 | 1：排刀规格 79.5MM*7C 海金杜门 SPCC-Ni 镍层：外1.9um /内 1.27um 2:成品内孔φ400MM 成品外径φ750-1000MM，注：1.成品表面不允许有擦划伤 顶压伤 刀印 油污 用气象包装纸包装 2.成品按顺时针摆放，每一片用3*3MM的木条隔开 、单托上下两片内外圈加纸护角。厚度公差+/-0.01mm，宽度公差+/-0.13mm | 1 |  | 是 | 是 | 1 | 7
分剪 | DL002405511322/3 | DL002405511322 | 东方分剪5# | 合格 | 合格品 | 甲 | 樊小兵 | 0 | 251 |  | 0 | 0.203 | 79.5 | 1：排刀规格 79.5MM*7C 海金杜门 SPCC-Ni 镍层：外1.9um /内 1.27um 2:成品内孔φ400MM 成品外径φ750-1000MM，注：1.成品表面不允许有擦划伤 顶压伤 刀印 油污 用气象包装纸包装 2.成品按顺时针摆放，每一片用3*3MM的木条隔开 、单托上下两片内外圈加纸护角。厚度公差+/-0.01mm，宽度公差+/-0.13mm |  | 31310012 | 镍钝化卷 | 0.203-SPCC | 31320012 | 镍钝化分切带 | 0.203-SPCC |  | 10 | MO002092 | MO002092-007-03 | FJ001 | 分剪模板 | 1930 | 2024-07-26 | 2024-07-26 | 5 | 2024-07-27 10:43:54 | 2024-07-27 10:44:40 | 江苏东方九天新能源材料有限公司 |  | 樊小兵 |  | 1 | 0.203 | 0 | 79.5 | 1 | DL002405511322/3 | 1：排刀规格 79.5MM*7C 海金杜门 SPCC-Ni 镍层：外1.9um /内 1.27um 2:成品内孔φ400MM 成品外径φ750-1000MM，注：1.成品表面不允许有擦划伤 顶压伤 刀印 油污 用气象包装纸包装 2.成品按顺时针摆放，每一片用3*3MM的木条隔开 、单托上下两片内外圈加纸护角。厚度公差+/-0.01mm，宽度公差+/-0.13mm | 1 |  | 是 | 是 | 1 | 7
分剪 | DL002405511322/2 | DL002405511322 | 东方分剪5# | 合格 | 合格品 | 甲 | 樊小兵 | 0 | 252 |  | 0 | 0.203 | 79.5 | 1：排刀规格 79.5MM*7C 海金杜门 SPCC-Ni 镍层：外1.9um /内 1.27um 2:成品内孔φ400MM 成品外径φ750-1000MM，注：1.成品表面不允许有擦划伤 顶压伤 刀印 油污 用气象包装纸包装 2.成品按顺时针摆放，每一片用3*3MM的木条隔开 、单托上下两片内外圈加纸护角。厚度公差+/-0.01mm，宽度公差+/-0.13mm |  | 31310012 | 镍钝化卷 | 0.203-SPCC | 31320012 | 镍钝化分切带 | 0.203-SPCC |  | 10 | MO002092 | MO002092-007-02 | FJ001 | 分剪模板 | 1930 | 2024-07-26 | 2024-07-26 | 5 | 2024-07-27 10:43:54 | 2024-07-27 10:44:40 | 江苏东方九天新能源材料有限公司 |  | 樊小兵 |  | 1 | 0.203 | 0 | 79.5 | 1 | DL002405511322/2 | 1：排刀规格 79.5MM*7C 海金杜门 SPCC-Ni 镍层：外1.9um /内 1.27um 2:成品内孔φ400MM 成品外径φ750-1000MM，注：1.成品表面不允许有擦划伤 顶压伤 刀印 油污 用气象包装纸包装 2.成品按顺时针摆放，每一片用3*3MM的木条隔开 、单托上下两片内外圈加纸护角。厚度公差+/-0.01mm，宽度公差+/-0.13mm | 1 |  | 是 | 是 | 1 | 7
分剪 | DL002405511322/1 | DL002405511322 | 东方分剪5# | 合格 | 合格品 | 甲 | 樊小兵 | 0 | 252 |  | 0 | 0.203 | 79.5 | 1：排刀规格 79.5MM*7C 海金杜门 SPCC-Ni 镍层：外1.9um /内 1.27um 2:成品内孔φ400MM 成品外径φ750-1000MM，注：1.成品表面不允许有擦划伤 顶压伤 刀印 油污 用气象包装纸包装 2.成品按顺时针摆放，每一片用3*3MM的木条隔开 、单托上下两片内外圈加纸护角。厚度公差+/-0.01mm，宽度公差+/-0.13mm |  | 31310012 | 镍钝化卷 | 0.203-SPCC | 31320012 | 镍钝化分切带 | 0.203-SPCC |  | 10 | MO002092 | MO002092-007-01 | FJ001 | 分剪模板 | 1930 | 2024-07-26 | 2024-07-26 | 5 | 2024-07-27 10:43:54 | 2024-07-27 10:44:40 | 江苏东方九天新能源材料有限公司 |  | 樊小兵 |  | 1 | 0.203 | 0 | 79.5 | 1 | DL002405511322/1 | 1：排刀规格 79.5MM*7C 海金杜门 SPCC-Ni 镍层：外1.9um /内 1.27um 2:成品内孔φ400MM 成品外径φ750-1000MM，注：1.成品表面不允许有擦划伤 顶压伤 刀印 油污 用气象包装纸包装 2.成品按顺时针摆放，每一片用3*3MM的木条隔开 、单托上下两片内外圈加纸护角。厚度公差+/-0.01mm，宽度公差+/-0.13mm | 1 |  | 是 | 是 | 1 | 7
最终平整 | DL12240700571 | DL1224070057 | 东方850平整 | 合格 | 让步接收 | 甲 | 陈俊华,钱琨 | 2690 | 2690 | 1 | 1200 | 0.5 | 565 | 昆山富维:850平整建议用Ra0.4-0.6um毛化辊，厚度公差:0.495-0.505mm，硬度80-110HV，粗粘度Ra0.2-0.5umm，横向纵向光泽度大于120GU，取A4纸贴打包后贴外面 | 内50米脱脂停机斑轻,厚薄公差(最低到最高：0.492-0.508),氧化边(重，发黄),轻微色差，暗线印(平后淡)，横辊印(平后轻微)，轻裂纹 | 20200061 | 小品种钢半成品 | 0.5-SPCC | 31010062 | 小品种钢卷 | 0.5-SPCC |  | 50 | MO001934 | MO001934-001-01 | XPZG001 | 小品种钢前处理模板 | 8170 | 2024-07-23 | 2024-07-29 | 3 | 2024-07-27 10:21:11 | 2024-07-27 10:30:24 | 江苏东方九天新能源材料有限公司 |  | 陈俊华 |  | 1 | 0.5 | 1200 | 565 | 1 | DL12240700571 | 昆山富维：（0.5*565）厚度公差：+/-0.005mm，HV80-110,粗糙度0.2-0.5um，光泽度：横向光泽度大于140GU,卷重2-3吨，，取A4纸贴打包后贴外面 | 1 | T停机印(内50米脱脂停机斑轻),H厚薄公差(最低到最高：0.492-0.508，不在要求内),Y氧化边(重，发黄),S色差(轻微),A暗线印(平后淡)H横辊印(平后轻微) | 是 | 是 | 1022 | 1
最终脱脂 | JG12240703912 | JG1224070391 | 东方950脱脂1# | 合格 | 让步接收 | 乙 | 关莫平,王建军 | 6740 | 6740 | 1 | 12540 | 0.1 | 710 | 脱脂（950-1） |  | 20100028 | 轧硬 | 0.4*710-SPCC | 30210015 | 光亮卷 | 0.1-SPCC |  | 40 | MO001832 | MO001832-015-02 | GLJ002 | 东方光亮卷前处理（0.4轧0.1mm) | 13775 | 2024-07-19 | 2024-07-19 | 5 | 2024-07-27 08:20:41 | 2024-07-27 09:32:42 | 江苏东方九天新能源材料有限公司 |  | 何晓健 |  | 1 | 0.1 | 12540 | 710 | 1 | JG12240703912 | 轧0.1；米数控制在24800-24900米，脱脂平均分包 |  | 操25公分轻松花印 |  |  | 4709 | 15
最终脱脂 | JG12240703911 | JG1224070391 | 东方950脱脂1# | 合格 | 让步接收 | 乙 | 何晓健,张东兵 | 6740 | 6740 | 1 | 12600 | 0.1 | 710 | 脱脂（950-1） | S松花印(操25cm轻松花印) |  |  |  | 30210015 | 光亮卷 | 0.1-SPCC |  | 40 | MO001832 | MO001832-015-01 | GLJ002 | 东方光亮卷前处理（0.4轧0.1mm) | 13775 | 2024-07-19 | 2024-07-19 | 5 | 2024-07-27 08:20:41 | 2024-07-27 09:32:42 | 江苏东方九天新能源材料有限公司 |  | 何晓健 |  | 1 | 0.1 | 12600 | 710 | 1 | JG12240703911 | 轧0.1；米数控制在24800-24900米，脱脂平均分包 | 1 | S松花印(操25cm轻松花印) | 是 | 是 | 4709 | 15
最终冷轧 | DL1224070019 | DL1224070019 | 东方650轧机 | 合格 | 合格品 | 甲 | 徐炜 | 6445 | 6400 | 0.993 | 1600 | 0.762 | 650 | 海金杜门：650轧机用普光辊Ra0.2-0.3μm轧制0.76mm（1.2-0.95-0.80-0.76）厚度公差：0.765-0.770mm，硬度185-235HV，抗拉强度590-760MPa,轧机轧制时从南边卸料确保产品无肋浪，合格转750平整 |  | 20100152 | 轧硬 | 1.2*650-SPCC | 31010073 | 小品种钢卷 | 0.762-SPCC |  | 20 | MO001767 | MO001767-003 | HJDM001 | 东方小品种钢前处理 0.762（海金杜门：硬度185-235HV，粗糙度0.075-0.5μm，抗拉强度590-760MPa,厚度公差0.747-0.777μm) | 6450 | 2024-07-18 | 2024-07-25 | 5 | 2024-07-27 08:32:54 | 2024-07-27 08:33:38 | 江苏东方九天新能源材料有限公司 | 234688 | 徐炜 |  |  | 1.2 | 1050 | 650 | 1 | DL1224070019 | 海金杜门：（0.762*650）厚度公差：±0.015，HV185-235,粗糙度0.075-0.5μM，抗拉590-760MPA |  |  | 否 | 否 | 24 | 3
最终冷轧 | DL1224070017 | DL1224070017 | 东方650轧机 | 合格 | 合格品 | 甲 | 关颜伟 | 6780 | 6740 | 0.9941 | 1700 | 0.762 | 650 | 海金杜门：650轧机用普光辊Ra0.2-0.3μm轧制0.76mm（1.2-0.95-0.80-0.76）厚度公差：0.765-0.770mm，硬度185-235HV，抗拉强度590-760MPa,轧机轧制时从南边卸料确保产品无肋浪，合格转750平整 |  | 20100152 | 轧硬 | 1.2*650-SPCC | 31010073 | 小品种钢卷 | 0.762-SPCC |  | 20 | MO001767 | MO001767-001 | HJDM001 | 东方小品种钢前处理 0.762（海金杜门：硬度185-235HV，粗糙度0.075-0.5μm，抗拉强度590-760MPa,厚度公差0.747-0.777μm) | 6795 | 2024-07-18 | 2024-07-25 | 5 | 2024-07-27 08:31:45 | 2024-07-27 08:32:30 | 江苏东方九天新能源材料有限公司 | 234686 | 关颜伟 |  |  | 1.2 | 1120 | 650 | 1 | DL1224070017 | 海金杜门：（0.762*650）厚度公差：±0.015，HV185-235,粗糙度0.075-0.5μM，抗拉590-760MPA |  |  | 否 | 否 | 49 | 1
最终冷轧 | DL1224070026 | DL1224070026 | 东方650轧机 | 合格 | 让步接收 | 乙 | 刘爱民 | 6705 | 6650 | 0.9918 | 1650 | 0.762 | 650 | 海金杜门：650轧机用普光辊Ra0.2-0.3μm轧制0.76mm（1.2-0.95-0.80-0.76）厚度公差：0.765-0.770mm，硬度185-235HV，抗拉强度590-760MPa,轧机轧制时从南边卸料确保产品无肋浪，合格转750平整 | H厚薄公差(内卷850米纵向跳动0,771-0,781,1丝。850米-1500米纵向跳动0.774-0,778,0.4丝。1500米-1650米纵向跳动0.772-0.78,0.8丝) | 20100152 | 轧硬 | 1.2*650-SPCC | 31010073 | 小品种钢卷 | 0.762-SPCC |  | 20 | MO001767 | MO001767-006 | HJDM001 | 东方小品种钢前处理 0.762（海金杜门：硬度185-235HV，粗糙度0.075-0.5μm，抗拉强度590-760MPa,厚度公差0.747-0.777μm) | 6715 | 2024-07-18 | 2024-07-25 | 5 | 2024-07-27 08:18:00 | 2024-07-27 08:23:07 | 江苏东方九天新能源材料有限公司 | 234691 | 刘爱民 |  |  | 1.2 | 1100 | 650 | 1 | DL1224070026 | 海金杜门：（0.762*650）厚度公差：±0.015，HV185-235,粗糙度0.075-0.5μM，抗拉590-760MPA | 0 | H厚薄公差(内卷850米纵向跳动0,771-0,781,1丝。850米-1500米纵向跳动0.774-0,778,0.4丝。1500米-1650米纵向跳动0.772-0.78,0.8丝) | 处理中 | 否 | 9 | 6
最终冷轧 | DL1224070020 | DL1224070020 | 东方650轧机 | 合格 | 让步接收 | 乙 | 朱明 | 6295 | 6240 | 0.9913 | 1580 | 0.762 | 650 | 海金杜门：650轧机用普光辊Ra0.2-0.3μm轧制0.76mm（1.2-0.95-0.80-0.76）厚度公差：0.765-0.770mm，硬度185-235HV，抗拉强度590-760MPa,轧机轧制时从南边卸料确保产品无肋浪，合格转750平整 | K宽度公差(内卷650米至1350米纵向跳动0.668-0.778) | 20100152 | 轧硬 | 1.2*650-SPCC | 31010073 | 小品种钢卷 | 0.762-SPCC |  | 20 | MO001767 | MO001767-004 | HJDM001 | 东方小品种钢前处理 0.762（海金杜门：硬度185-235HV，粗糙度0.075-0.5μm，抗拉强度590-760MPa,厚度公差0.747-0.777μm) | 6305 | 2024-07-18 | 2024-07-25 | 5 | 2024-07-27 08:11:45 | 2024-07-27 08:15:50 | 江苏东方九天新能源材料有限公司 | 234689 | 朱明 |  |  | 1.2 | 1040 | 650 | 1 | DL1224070020 | 海金杜门：（0.762*650）厚度公差：±0.015，HV185-235,粗糙度0.075-0.5μM，抗拉590-760MPA |  | K宽度公差(内卷650米至1350米纵向跳动0.668-0.778) | 否 | 否 | 9 | 4
铬钝化 | JG122406013411 | JG122406013411 | 东方铬钝化950 | 合格 | 合格品 | 甲 | 夏亚军 | 5120 | 5109 | 0.9979 | 9000 | 0.1 | 760 | / |  | 30210015 | 光亮卷 | 0.1-SPCC | 30110014 | 铬钝化卷 | 0.1-SPCC |  | 10 | MO002096 | MO002096-014 | GDH001 | 铬钝化模板 | 5120 | 2024-07-26 | 2024-07-26 | 5 | 2024-07-27 07:56:14 | 2024-07-27 07:56:41 | 江苏东方九天新能源材料有限公司 | 261975 | 孙槐兵 |  |  | 0.1 | 0 | 760 | 1 | JG122406013411 |  | 1 |  | 是 | 是 | 0 | 14
最终退火 | DL002407001413 | DL00240700141 | 东方13# | 合格 | 让步接收 | 乙 | 陈国,李楷文,袁亚东,张天圣 | 1806 | 1806 | 1 | 1550 | 0.254 | 590 | 海金杜门：东方退火工艺：350℃/1.5h,460℃/1.5h,保1+8h,炉号镍带专用炉（11#、12#、13#、14#、16#），装炉最下面一包毛料,上面3包镍钝化卷，转光电850平整 |  | 20600002 | 镍钝化卷半成品 | 0.254-SPCC | 31310013 | 镍钝化卷 | 0.254-SPCC |  | 20 | MO001967 | MO001967-005-03 | NDH001 | 镍钝化模板 | 5345 | 2024-07-24 | 2024-07-25 | 5 | 2024-07-26 02:07:30 | 2024-07-27 07:15:02 | 江苏东方九天新能源材料有限公司 | 256015 | 刘忠于 | 刘忠于 |  | 0.254 | 1550 | 590 | 1 | DL002407001413 | 海金杜门(0.254*590)厚度±0.01，HV90-110,粗糙度0.075-0.5，镍层厚度≥1.9μM/0.38μM，东方退火 | 1 |  | 是 | 是 | 2073 | 5
最终退火 | DL0024070011112 | DL002407001111 | 东方13# | 合格 | 让步接收 | 乙 | 陈国,李楷文,袁亚东,张天圣 | 2020 | 2020 | 1 | 1730 | 0.254 | 590 | 海金杜门：东方退火工艺：350℃/1.5h,460℃/1.5h,保1+8h,炉号镍带专用炉（11#、12#、13#、14#、16#），装炉最下面一包毛料,上面3包镍钝化卷，转光电850平整 |  | 20600002 | 镍钝化卷半成品 | 0.254-SPCC | 31310013 | 镍钝化卷 | 0.254-SPCC |  | 20 | MO001967 | MO001967-003-02 | NDH001 | 镍钝化模板 | 3965 | 2024-07-24 | 2024-07-25 | 5 | 2024-07-26 02:07:30 | 2024-07-27 07:15:02 | 江苏东方九天新能源材料有限公司 | 256013 | 刘忠于 | 刘忠于 |  | 0.254 | 1730 | 590 | 1 | DL0024070011112 | 海金杜门(0.254*590)厚度±0.01，HV90-110,粗糙度0.075-0.5，镍层厚度≥1.9μM/0.38μM，东方退火 | 1 |  | 是 | 是 | 2090 | 3
最终退火 | DL002407001122 | DL00240700112 | 东方13# | 合格 | 让步接收 | 乙 | 陈国,李楷文,袁亚东,张天圣 | 1904 | 1904 | 1 | 1630 | 0.254 | 590 | 海金杜门:东方退火工艺：350℃/1.5h,460℃/1.5h,保1+8h,炉号镍带专用炉（11#、12#、13#、14#、16#），装炉最下面一包毛料,上面3包镍钝化卷，转光电850平整 |  | 20600002 | 镍钝化卷半成品 | 0.254-SPCC | 31310013 | 镍钝化卷 | 0.254-SPCC |  | 20 | MO001954 | MO001954-001-02 | NDH001 | 镍钝化模板 | 5650 | 2024-07-23 | 2024-07-25 | 5 | 2024-07-26 02:07:30 | 2024-07-27 07:15:02 | 江苏东方九天新能源材料有限公司 | 255289 | 刘忠于 | 刘忠于 |  | 0.254 | 1630 | 590 | 1 | DL002407001122 | 海金杜门（0.254*590）厚度±0.01，HV90-110,粗糙度0.075-0.5，镍层厚度≥1.9μM/0.38μM | 1 |  | 是 | 是 | 2286 | 1
最终脱脂 | JG12240704001 | JG1224070400 | 东方950脱脂1# | 合格 | 合格品 | 乙 | 何晓健,张东兵 | 6700 | 6700 | 1 | 12520 | 0.1 | 710 | 脱脂（950-1） |  | 20100028 | 轧硬 | 0.4*710-SPCC | 30210015 | 光亮卷 | 0.1-SPCC |  | 40 | MO001831 | MO001831-011-01 | GLJ002 | 东方光亮卷前处理（0.4轧0.1mm) | 13690 | 2024-07-19 | 2024-07-19 | 3 | 2024-07-27 07:10:50 | 2024-07-27 07:11:56 | 江苏东方九天新能源材料有限公司 |  | 何晓健 |  | 1 | 0.1 | 12520 | 710 | 1 | JG12240704001 | 轧0.1；米数控制在25100-25200，脱脂平均分包 |  |  |  |  | 11528 | 11
最终脱脂 | JG12240704002 | JG1224070400 | 东方950脱脂1# | 合格 | 合格品 | 乙 | 何晓健,张东兵 | 6355 | 6355 | 1 | 11800 | 0.1 | 710 | 脱脂（950-1） |  | 20100028 | 轧硬 | 0.4*710-SPCC | 30210015 | 光亮卷 | 0.1-SPCC |  | 40 | MO001831 | MO001831-011-02 | GLJ002 | 东方光亮卷前处理（0.4轧0.1mm) | 13690 | 2024-07-19 | 2024-07-19 | 3 | 2024-07-27 07:10:50 | 2024-07-27 07:11:56 | 江苏东方九天新能源材料有限公司 |  | 何晓健 |  | 1 | 0.1 | 11800 | 710 | 1 | JG12240704002 | 轧0.1；米数控制在25100-25200，脱脂平均分包 |  |  |  |  | 11528 | 11
铬钝化 | JG12240701632 | JG12240701632 | 东方铬钝化950 | 合格 | 让步接收 | 甲 | 夏亚军 | 5616 | 5623 | 1.0012 | 10230 | 0.1 | 710 | / | 色差 条印 白斑 亮斑 | 30210015 | 光亮卷 | 0.1-SPCC | 30110014 | 铬钝化卷 | 0.1-SPCC |  | 10 | MO002052 | MO002052-007 | GDH001 | 铬钝化模板 | 5616 | 2024-07-25 | 2024-07-25 | 5 | 2024-07-27 06:47:00 | 2024-07-27 06:48:16 | 江苏东方九天新能源材料有限公司 | 259560 | 孙槐兵 |  |  | 0.1 | 10280 | 710 | 1 | JG12240701632 |  | 1 | S色差(色差 条印 白斑 亮斑) | 是 | 是 | 1 | 7
铬钝化 | JG1224070308 | JG1224070308 | 东方铬钝化750 | 合格 | 让步接收 | 甲 | 周建锋 | 6660 | 6645 | 0.9977 | 9530 | 0.15 | 610 | 镀铬量80-100 | 来料板面色差，辊印，亮斑点，振纹，横辊印，白斑点，肋浪 | 30210011 | 光亮卷 | 0.15-SPCC | 30110011 | 铬钝化卷 | 0.15-SPCC |  | 10 | MO002082 | MO002082-003 | GDH001 | 铬钝化模板 | 6660 | 2024-07-26 | 2024-07-26 | 5 | 2024-07-27 05:36:51 | 2024-07-27 06:43:10 | 江苏东方九天新能源材料有限公司 | 261571 | 倪兵 |  |  | 0.15 | 9490 | 610 | 1 | JG1224070308 |  | 1 | 来料板面色差，辊印，亮斑点，振纹，横辊印，白斑点，肋浪 | 是 | 是 | 67 | 3
分剪 | DL002405509822/7 | DL002405509822 | 东方分剪5# | 其他入库 | 协议品 | 乙 | 张建勇 | 0 | 213 |  | 0 | 0.203 | 79.5 | 1：排刀规格 79.5MM*7C 海金杜门 SPCC-Ni 镍层：外1.9um /内 1.27um 2:成品内孔φ400MM 成品外径φ750-1000MM，注：1.成品表面不允许有擦划伤 顶压伤 刀印 油污 用气象包装纸包装 2.成品按顺时针摆放，每一片用3*3MM的木条隔开 、单托上下两片内外圈加纸护角。厚度公差+/-0.01mm，宽度公差+/-0.13mm | 溢边 | 31310012 | 镍钝化卷 | 0.203-SPCC | 31320012 | 镍钝化分切带 | 0.203-SPCC |  | 10 | MO002092 | MO002092-004-07 | FJ001 | 分剪模板 | 1908 | 2024-07-26 | 2024-07-26 | 5 | 2024-07-27 06:11:49 | 2024-07-27 06:12:45 | 江苏东方九天新能源材料有限公司 |  | 张建勇 |  | 1 | 0.203 | 0 | 79.5 | 1 | DL002405509822/7 | 1：排刀规格 79.5MM*7C 海金杜门 SPCC-Ni 镍层：外1.9um /内 1.27um 2:成品内孔φ400MM 成品外径φ750-1000MM，注：1.成品表面不允许有擦划伤 顶压伤 刀印 油污 用气象包装纸包装 2.成品按顺时针摆放，每一片用3*3MM的木条隔开 、单托上下两片内外圈加纸护角。厚度公差+/-0.01mm，宽度公差+/-0.13mm | 1 |  | 是 | 是 | 1 | 4
分剪 | DL002405509822/6 | DL002405509822 | 东方分剪5# | 其他入库 | 协议品 | 乙 | 张建勇 | 0 | 241 |  | 0 | 0.203 | 79.5 | 1：排刀规格 79.5MM*7C 海金杜门 SPCC-Ni 镍层：外1.9um /内 1.27um 2:成品内孔φ400MM 成品外径φ750-1000MM，注：1.成品表面不允许有擦划伤 顶压伤 刀印 油污 用气象包装纸包装 2.成品按顺时针摆放，每一片用3*3MM的木条隔开 、单托上下两片内外圈加纸护角。厚度公差+/-0.01mm，宽度公差+/-0.13mm | 溢边 | 31310012 | 镍钝化卷 | 0.203-SPCC | 31320012 | 镍钝化分切带 | 0.203-SPCC |  | 10 | MO002092 | MO002092-004-06 | FJ001 | 分剪模板 | 1908 | 2024-07-26 | 2024-07-26 | 5 | 2024-07-27 06:11:49 | 2024-07-27 06:12:45 | 江苏东方九天新能源材料有限公司 |  | 张建勇 |  | 1 | 0.203 | 0 | 79.5 | 1 | DL002405509822/6 | 1：排刀规格 79.5MM*7C 海金杜门 SPCC-Ni 镍层：外1.9um /内 1.27um 2:成品内孔φ400MM 成品外径φ750-1000MM，注：1.成品表面不允许有擦划伤 顶压伤 刀印 油污 用气象包装纸包装 2.成品按顺时针摆放，每一片用3*3MM的木条隔开 、单托上下两片内外圈加纸护角。厚度公差+/-0.01mm，宽度公差+/-0.13mm | 1 |  | 是 | 是 | 1 | 4
分剪 | DL002405509822/5 | DL002405509822 | 东方分剪5# | 其他入库 | 协议品 | 乙 | 张建勇 | 0 | 250 |  | 0 | 0.203 | 79.5 | 1：排刀规格 79.5MM*7C 海金杜门 SPCC-Ni 镍层：外1.9um /内 1.27um 2:成品内孔φ400MM 成品外径φ750-1000MM，注：1.成品表面不允许有擦划伤 顶压伤 刀印 油污 用气象包装纸包装 2.成品按顺时针摆放，每一片用3*3MM的木条隔开 、单托上下两片内外圈加纸护角。厚度公差+/-0.01mm，宽度公差+/-0.13mm | 溢边 | 31310012 | 镍钝化卷 | 0.203-SPCC | 31320012 | 镍钝化分切带 | 0.203-SPCC |  | 10 | MO002092 | MO002092-004-05 | FJ001 | 分剪模板 | 1908 | 2024-07-26 | 2024-07-26 | 5 | 2024-07-27 06:11:49 | 2024-07-27 06:12:45 | 江苏东方九天新能源材料有限公司 |  | 张建勇 |  | 1 | 0.203 | 0 | 79.5 | 1 | DL002405509822/5 | 1：排刀规格 79.5MM*7C 海金杜门 SPCC-Ni 镍层：外1.9um /内 1.27um 2:成品内孔φ400MM 成品外径φ750-1000MM，注：1.成品表面不允许有擦划伤 顶压伤 刀印 油污 用气象包装纸包装 2.成品按顺时针摆放，每一片用3*3MM的木条隔开 、单托上下两片内外圈加纸护角。厚度公差+/-0.01mm，宽度公差+/-0.13mm | 1 |  | 是 | 是 | 1 | 4
分剪 | DL002405509822/4 | DL002405509822 | 东方分剪5# | 其他入库 | 协议品 | 乙 | 张建勇 | 0 | 249 |  | 0 | 0.203 | 79.5 | 1：排刀规格 79.5MM*7C 海金杜门 SPCC-Ni 镍层：外1.9um /内 1.27um 2:成品内孔φ400MM 成品外径φ750-1000MM，注：1.成品表面不允许有擦划伤 顶压伤 刀印 油污 用气象包装纸包装 2.成品按顺时针摆放，每一片用3*3MM的木条隔开 、单托上下两片内外圈加纸护角。厚度公差+/-0.01mm，宽度公差+/-0.13mm | 溢边 | 31310012 | 镍钝化卷 | 0.203-SPCC | 31320012 | 镍钝化分切带 | 0.203-SPCC |  | 10 | MO002092 | MO002092-004-04 | FJ001 | 分剪模板 | 1908 | 2024-07-26 | 2024-07-26 | 5 | 2024-07-27 06:11:49 | 2024-07-27 06:12:45 | 江苏东方九天新能源材料有限公司 |  | 张建勇 |  | 1 | 0.203 | 0 | 79.5 | 1 | DL002405509822/4 | 1：排刀规格 79.5MM*7C 海金杜门 SPCC-Ni 镍层：外1.9um /内 1.27um 2:成品内孔φ400MM 成品外径φ750-1000MM，注：1.成品表面不允许有擦划伤 顶压伤 刀印 油污 用气象包装纸包装 2.成品按顺时针摆放，每一片用3*3MM的木条隔开 、单托上下两片内外圈加纸护角。厚度公差+/-0.01mm，宽度公差+/-0.13mm | 1 |  | 是 | 是 | 1 | 4
分剪 | DL002405509822/3 | DL002405509822 | 东方分剪5# | 其他入库 | 协议品 | 乙 | 张建勇 | 0 | 251 |  | 0 | 0.203 | 79.5 | 1：排刀规格 79.5MM*7C 海金杜门 SPCC-Ni 镍层：外1.9um /内 1.27um 2:成品内孔φ400MM 成品外径φ750-1000MM，注：1.成品表面不允许有擦划伤 顶压伤 刀印 油污 用气象包装纸包装 2.成品按顺时针摆放，每一片用3*3MM的木条隔开 、单托上下两片内外圈加纸护角。厚度公差+/-0.01mm，宽度公差+/-0.13mm | 溢边 | 31310012 | 镍钝化卷 | 0.203-SPCC | 31320012 | 镍钝化分切带 | 0.203-SPCC |  | 10 | MO002092 | MO002092-004-03 | FJ001 | 分剪模板 | 1908 | 2024-07-26 | 2024-07-26 | 5 | 2024-07-27 06:11:49 | 2024-07-27 06:12:45 | 江苏东方九天新能源材料有限公司 |  | 张建勇 |  | 1 | 0.203 | 0 | 79.5 | 1 | DL002405509822/3 | 1：排刀规格 79.5MM*7C 海金杜门 SPCC-Ni 镍层：外1.9um /内 1.27um 2:成品内孔φ400MM 成品外径φ750-1000MM，注：1.成品表面不允许有擦划伤 顶压伤 刀印 油污 用气象包装纸包装 2.成品按顺时针摆放，每一片用3*3MM的木条隔开 、单托上下两片内外圈加纸护角。厚度公差+/-0.01mm，宽度公差+/-0.13mm | 1 |  | 是 | 是 | 1 | 4
分剪 | DL002405509822/2 | DL002405509822 | 东方分剪5# | 其他入库 | 协议品 | 乙 | 张建勇 | 0 | 252 |  | 0 | 0.203 | 79.5 | 1：排刀规格 79.5MM*7C 海金杜门 SPCC-Ni 镍层：外1.9um /内 1.27um 2:成品内孔φ400MM 成品外径φ750-1000MM，注：1.成品表面不允许有擦划伤 顶压伤 刀印 油污 用气象包装纸包装 2.成品按顺时针摆放，每一片用3*3MM的木条隔开 、单托上下两片内外圈加纸护角。厚度公差+/-0.01mm，宽度公差+/-0.13mm | 溢边 | 31310012 | 镍钝化卷 | 0.203-SPCC | 31320012 | 镍钝化分切带 | 0.203-SPCC |  | 10 | MO002092 | MO002092-004-02 | FJ001 | 分剪模板 | 1908 | 2024-07-26 | 2024-07-26 | 5 | 2024-07-27 06:11:49 | 2024-07-27 06:12:45 | 江苏东方九天新能源材料有限公司 |  | 张建勇 |  | 1 | 0.203 | 0 | 79.5 | 1 | DL002405509822/2 | 1：排刀规格 79.5MM*7C 海金杜门 SPCC-Ni 镍层：外1.9um /内 1.27um 2:成品内孔φ400MM 成品外径φ750-1000MM，注：1.成品表面不允许有擦划伤 顶压伤 刀印 油污 用气象包装纸包装 2.成品按顺时针摆放，每一片用3*3MM的木条隔开 、单托上下两片内外圈加纸护角。厚度公差+/-0.01mm，宽度公差+/-0.13mm | 1 |  | 是 | 是 | 1 | 4
分剪 | DL002405509822/1 | DL002405509822 | 东方分剪5# | 其他入库 | 协议品 | 乙 | 张建勇 | 0 | 252 |  | 0 | 0.203 | 79.5 | 1：排刀规格 79.5MM*7C 海金杜门 SPCC-Ni 镍层：外1.9um /内 1.27um 2:成品内孔φ400MM 成品外径φ750-1000MM，注：1.成品表面不允许有擦划伤 顶压伤 刀印 油污 用气象包装纸包装 2.成品按顺时针摆放，每一片用3*3MM的木条隔开 、单托上下两片内外圈加纸护角。厚度公差+/-0.01mm，宽度公差+/-0.13mm | 溢边 | 31310012 | 镍钝化卷 | 0.203-SPCC | 31320012 | 镍钝化分切带 | 0.203-SPCC |  | 10 | MO002092 | MO002092-004-01 | FJ001 | 分剪模板 | 1908 | 2024-07-26 | 2024-07-26 | 5 | 2024-07-27 06:11:49 | 2024-07-27 06:12:45 | 江苏东方九天新能源材料有限公司 |  | 张建勇 |  | 1 | 0.203 | 0 | 79.5 | 1 | DL002405509822/1 | 1：排刀规格 79.5MM*7C 海金杜门 SPCC-Ni 镍层：外1.9um /内 1.27um 2:成品内孔φ400MM 成品外径φ750-1000MM，注：1.成品表面不允许有擦划伤 顶压伤 刀印 油污 用气象包装纸包装 2.成品按顺时针摆放，每一片用3*3MM的木条隔开 、单托上下两片内外圈加纸护角。厚度公差+/-0.01mm，宽度公差+/-0.13mm | 1 |  | 是 | 是 | 1 | 4
分剪 | DL0024055098121/14 | DL0024055098121 | 东方分剪5# | 合格 | 合格品 | 乙 | 张建勇 | 0 | 74 |  | 0 | 0.203 | 79.5 | 1：排刀规格 79.5MM*7C 海金杜门 SPCC-Ni 镍层：外1.9um /内 1.27um 2:成品内孔φ400MM 成品外径φ750-1000MM，注：1.成品表面不允许有擦划伤 顶压伤 刀印 油污 用气象包装纸包装 2.成品按顺时针摆放，每一片用3*3MM的木条隔开 、单托上下两片内外圈加纸护角。厚度公差+/-0.01mm，宽度公差+/-0.13mm |  | 31310012 | 镍钝化卷 | 0.203-SPCC | 31320012 | 镍钝化分切带 | 0.203-SPCC |  | 10 | MO002041 | MO002041-002-14 | FJ001 | 分剪模板 | 1792 | 2024-07-25 | 2024-07-25 | 3 | 2024-07-27 03:47:07 | 2024-07-27 06:11:28 | 江苏东方九天新能源材料有限公司 |  | 张建勇 |  | 1 | 0.203 | 0 | 79.5 | 1 | DL0024055098121/14 | 1：排刀规格 79.5MM*7C 海金杜门 SPCC-Ni 镍层：外1.9um /内 1.27um 2:成品内孔φ400MM 成品外径φ750-1000MM，注：1.成品表面不允许有擦划伤 顶压伤 刀印 油污 用气象包装纸包装 2.成品按顺时针摆放，每一片用3*3MM的木条隔开 、单托上下两片内外圈加纸护角。厚度公差+/-0.01mm，宽度公差+/-0.13mm | 1 |  | 是 | 是 | 428 | 2
分剪 | DL0024055098121/13 | DL0024055098121 | 东方分剪5# | 合格 | 合格品 | 乙 | 张建勇 | 0 | 75 |  | 0 | 0.203 | 79.5 | 1：排刀规格 79.5MM*7C 海金杜门 SPCC-Ni 镍层：外1.9um /内 1.27um 2:成品内孔φ400MM 成品外径φ750-1000MM，注：1.成品表面不允许有擦划伤 顶压伤 刀印 油污 用气象包装纸包装 2.成品按顺时针摆放，每一片用3*3MM的木条隔开 、单托上下两片内外圈加纸护角。厚度公差+/-0.01mm，宽度公差+/-0.13mm |  | 31310012 | 镍钝化卷 | 0.203-SPCC | 31320012 | 镍钝化分切带 | 0.203-SPCC |  | 10 | MO002041 | MO002041-002-13 | FJ001 | 分剪模板 | 1792 | 2024-07-25 | 2024-07-25 | 3 | 2024-07-27 03:47:07 | 2024-07-27 06:11:28 | 江苏东方九天新能源材料有限公司 |  | 张建勇 |  | 1 | 0.203 | 0 | 79.5 | 1 | DL0024055098121/13 | 1：排刀规格 79.5MM*7C 海金杜门 SPCC-Ni 镍层：外1.9um /内 1.27um 2:成品内孔φ400MM 成品外径φ750-1000MM，注：1.成品表面不允许有擦划伤 顶压伤 刀印 油污 用气象包装纸包装 2.成品按顺时针摆放，每一片用3*3MM的木条隔开 、单托上下两片内外圈加纸护角。厚度公差+/-0.01mm，宽度公差+/-0.13mm | 1 |  | 是 | 是 | 428 | 2
分剪 | DL0024055098121/12 | DL0024055098121 | 东方分剪5# | 合格 | 合格品 | 乙 | 张建勇 | 0 | 75 |  | 0 | 0.203 | 79.5 | 1：排刀规格 79.5MM*7C 海金杜门 SPCC-Ni 镍层：外1.9um /内 1.27um 2:成品内孔φ400MM 成品外径φ750-1000MM，注：1.成品表面不允许有擦划伤 顶压伤 刀印 油污 用气象包装纸包装 2.成品按顺时针摆放，每一片用3*3MM的木条隔开 、单托上下两片内外圈加纸护角。厚度公差+/-0.01mm，宽度公差+/-0.13mm |  | 31310012 | 镍钝化卷 | 0.203-SPCC | 31320012 | 镍钝化分切带 | 0.203-SPCC |  | 10 | MO002041 | MO002041-002-12 | FJ001 | 分剪模板 | 1792 | 2024-07-25 | 2024-07-25 | 3 | 2024-07-27 03:47:07 | 2024-07-27 06:11:28 | 江苏东方九天新能源材料有限公司 |  | 张建勇 |  | 1 | 0.203 | 0 | 79.5 | 1 | DL0024055098121/12 | 1：排刀规格 79.5MM*7C 海金杜门 SPCC-Ni 镍层：外1.9um /内 1.27um 2:成品内孔φ400MM 成品外径φ750-1000MM，注：1.成品表面不允许有擦划伤 顶压伤 刀印 油污 用气象包装纸包装 2.成品按顺时针摆放，每一片用3*3MM的木条隔开 、单托上下两片内外圈加纸护角。厚度公差+/-0.01mm，宽度公差+/-0.13mm | 1 |  | 是 | 是 | 428 | 2
分剪 | DL0024055098121/11 | DL0024055098121 | 东方分剪5# | 合格 | 合格品 | 乙 | 张建勇 | 0 | 75 |  | 0 | 0.203 | 79.5 | 1：排刀规格 79.5MM*7C 海金杜门 SPCC-Ni 镍层：外1.9um /内 1.27um 2:成品内孔φ400MM 成品外径φ750-1000MM，注：1.成品表面不允许有擦划伤 顶压伤 刀印 油污 用气象包装纸包装 2.成品按顺时针摆放，每一片用3*3MM的木条隔开 、单托上下两片内外圈加纸护角。厚度公差+/-0.01mm，宽度公差+/-0.13mm |  | 31310012 | 镍钝化卷 | 0.203-SPCC | 31320012 | 镍钝化分切带 | 0.203-SPCC |  | 10 | MO002041 | MO002041-002-11 | FJ001 | 分剪模板 | 1792 | 2024-07-25 | 2024-07-25 | 3 | 2024-07-27 03:47:07 | 2024-07-27 06:11:28 | 江苏东方九天新能源材料有限公司 |  | 张建勇 |  | 1 | 0.203 | 0 | 79.5 | 1 | DL0024055098121/11 | 1：排刀规格 79.5MM*7C 海金杜门 SPCC-Ni 镍层：外1.9um /内 1.27um 2:成品内孔φ400MM 成品外径φ750-1000MM，注：1.成品表面不允许有擦划伤 顶压伤 刀印 油污 用气象包装纸包装 2.成品按顺时针摆放，每一片用3*3MM的木条隔开 、单托上下两片内外圈加纸护角。厚度公差+/-0.01mm，宽度公差+/-0.13mm | 1 |  | 是 | 是 | 428 | 2
分剪 | DL0024055098121/10 | DL0024055098121 | 东方分剪5# | 合格 | 合格品 | 乙 | 张建勇 | 0 | 75 |  | 0 | 0.203 | 79.5 | 1：排刀规格 79.5MM*7C 海金杜门 SPCC-Ni 镍层：外1.9um /内 1.27um 2:成品内孔φ400MM 成品外径φ750-1000MM，注：1.成品表面不允许有擦划伤 顶压伤 刀印 油污 用气象包装纸包装 2.成品按顺时针摆放，每一片用3*3MM的木条隔开 、单托上下两片内外圈加纸护角。厚度公差+/-0.01mm，宽度公差+/-0.13mm |  | 31310012 | 镍钝化卷 | 0.203-SPCC | 31320012 | 镍钝化分切带 | 0.203-SPCC |  | 10 | MO002041 | MO002041-002-10 | FJ001 | 分剪模板 | 1792 | 2024-07-25 | 2024-07-25 | 3 | 2024-07-27 03:47:07 | 2024-07-27 06:11:28 | 江苏东方九天新能源材料有限公司 |  | 张建勇 |  | 1 | 0.203 | 0 | 79.5 | 1 | DL0024055098121/10 | 1：排刀规格 79.5MM*7C 海金杜门 SPCC-Ni 镍层：外1.9um /内 1.27um 2:成品内孔φ400MM 成品外径φ750-1000MM，注：1.成品表面不允许有擦划伤 顶压伤 刀印 油污 用气象包装纸包装 2.成品按顺时针摆放，每一片用3*3MM的木条隔开 、单托上下两片内外圈加纸护角。厚度公差+/-0.01mm，宽度公差+/-0.13mm | 1 |  | 是 | 是 | 428 | 2
分剪 | DL0024055098121/9 | DL0024055098121 | 东方分剪5# | 合格 | 合格品 | 乙 | 张建勇 | 0 | 75 |  | 0 | 0.203 | 79.5 | 1：排刀规格 79.5MM*7C 海金杜门 SPCC-Ni 镍层：外1.9um /内 1.27um 2:成品内孔φ400MM 成品外径φ750-1000MM，注：1.成品表面不允许有擦划伤 顶压伤 刀印 油污 用气象包装纸包装 2.成品按顺时针摆放，每一片用3*3MM的木条隔开 、单托上下两片内外圈加纸护角。厚度公差+/-0.01mm，宽度公差+/-0.13mm |  | 31310012 | 镍钝化卷 | 0.203-SPCC | 31320012 | 镍钝化分切带 | 0.203-SPCC |  | 10 | MO002041 | MO002041-002-09 | FJ001 | 分剪模板 | 1792 | 2024-07-25 | 2024-07-25 | 3 | 2024-07-27 03:47:07 | 2024-07-27 06:11:28 | 江苏东方九天新能源材料有限公司 |  | 张建勇 |  | 1 | 0.203 | 0 | 79.5 | 1 | DL0024055098121/9 | 1：排刀规格 79.5MM*7C 海金杜门 SPCC-Ni 镍层：外1.9um /内 1.27um 2:成品内孔φ400MM 成品外径φ750-1000MM，注：1.成品表面不允许有擦划伤 顶压伤 刀印 油污 用气象包装纸包装 2.成品按顺时针摆放，每一片用3*3MM的木条隔开 、单托上下两片内外圈加纸护角。厚度公差+/-0.01mm，宽度公差+/-0.13mm | 1 |  | 是 | 是 | 428 | 2
分剪 | DL0024055098121/8 | DL0024055098121 | 东方分剪5# | 合格 | 合格品 | 乙 | 张建勇 | 0 | 75 |  | 0 | 0.203 | 79.5 | 1：排刀规格 79.5MM*7C 海金杜门 SPCC-Ni 镍层：外1.9um /内 1.27um 2:成品内孔φ400MM 成品外径φ750-1000MM，注：1.成品表面不允许有擦划伤 顶压伤 刀印 油污 用气象包装纸包装 2.成品按顺时针摆放，每一片用3*3MM的木条隔开 、单托上下两片内外圈加纸护角。厚度公差+/-0.01mm，宽度公差+/-0.13mm |  | 31310012 | 镍钝化卷 | 0.203-SPCC | 31320012 | 镍钝化分切带 | 0.203-SPCC |  | 10 | MO002041 | MO002041-002-08 | FJ001 | 分剪模板 | 1792 | 2024-07-25 | 2024-07-25 | 3 | 2024-07-27 03:47:07 | 2024-07-27 06:11:28 | 江苏东方九天新能源材料有限公司 |  | 张建勇 |  | 1 | 0.203 | 0 | 79.5 | 1 | DL0024055098121/8 | 1：排刀规格 79.5MM*7C 海金杜门 SPCC-Ni 镍层：外1.9um /内 1.27um 2:成品内孔φ400MM 成品外径φ750-1000MM，注：1.成品表面不允许有擦划伤 顶压伤 刀印 油污 用气象包装纸包装 2.成品按顺时针摆放，每一片用3*3MM的木条隔开 、单托上下两片内外圈加纸护角。厚度公差+/-0.01mm，宽度公差+/-0.13mm | 1 |  | 是 | 是 | 428 | 2
分剪 | DL0024055098121/6 | DL0024055098121 | 东方分剪5# | 合格 | 合格品 | 乙 | 张建勇 | 0 | 157 |  | 0 | 0.203 | 79.5 | 1：排刀规格 79.5MM*7C 海金杜门 SPCC-Ni 镍层：外1.9um /内 1.27um 2:成品内孔φ400MM 成品外径φ750-1000MM，注：1.成品表面不允许有擦划伤 顶压伤 刀印 油污 用气象包装纸包装 2.成品按顺时针摆放，每一片用3*3MM的木条隔开 、单托上下两片内外圈加纸护角。厚度公差+/-0.01mm，宽度公差+/-0.13mm |  | 31310012 | 镍钝化卷 | 0.203-SPCC | 31320012 | 镍钝化分切带 | 0.203-SPCC |  | 10 | MO002041 | MO002041-002-06 | FJ001 | 分剪模板 | 1792 | 2024-07-25 | 2024-07-25 | 3 | 2024-07-27 03:47:07 | 2024-07-27 06:11:28 | 江苏东方九天新能源材料有限公司 |  | 张建勇 |  | 1 | 0.203 | 0 | 79.5 | 1 | DL0024055098121/6 | 1：排刀规格 79.5MM*7C 海金杜门 SPCC-Ni 镍层：外1.9um /内 1.27um 2:成品内孔φ400MM 成品外径φ750-1000MM，注：1.成品表面不允许有擦划伤 顶压伤 刀印 油污 用气象包装纸包装 2.成品按顺时针摆放，每一片用3*3MM的木条隔开 、单托上下两片内外圈加纸护角。厚度公差+/-0.01mm，宽度公差+/-0.13mm | 1 |  | 是 | 是 | 428 | 2
分剪 | DL0024055098121/5 | DL0024055098121 | 东方分剪5# | 合格 | 合格品 | 乙 | 张建勇 | 0 | 158 |  | 0 | 0.203 | 79.5 | 1：排刀规格 79.5MM*7C 海金杜门 SPCC-Ni 镍层：外1.9um /内 1.27um 2:成品内孔φ400MM 成品外径φ750-1000MM，注：1.成品表面不允许有擦划伤 顶压伤 刀印 油污 用气象包装纸包装 2.成品按顺时针摆放，每一片用3*3MM的木条隔开 、单托上下两片内外圈加纸护角。厚度公差+/-0.01mm，宽度公差+/-0.13mm |  | 31310012 | 镍钝化卷 | 0.203-SPCC | 31320012 | 镍钝化分切带 | 0.203-SPCC |  | 10 | MO002041 | MO002041-002-05 | FJ001 | 分剪模板 | 1792 | 2024-07-25 | 2024-07-25 | 3 | 2024-07-27 03:47:07 | 2024-07-27 06:11:28 | 江苏东方九天新能源材料有限公司 |  | 张建勇 |  | 1 | 0.203 | 0 | 79.5 | 1 | DL0024055098121/5 | 1：排刀规格 79.5MM*7C 海金杜门 SPCC-Ni 镍层：外1.9um /内 1.27um 2:成品内孔φ400MM 成品外径φ750-1000MM，注：1.成品表面不允许有擦划伤 顶压伤 刀印 油污 用气象包装纸包装 2.成品按顺时针摆放，每一片用3*3MM的木条隔开 、单托上下两片内外圈加纸护角。厚度公差+/-0.01mm，宽度公差+/-0.13mm | 1 |  | 是 | 是 | 428 | 2
分剪 | DL0024055098121/4 | DL0024055098121 | 东方分剪5# | 合格 | 合格品 | 乙 | 张建勇 | 0 | 151 |  | 0 | 0.203 | 79.5 | 1：排刀规格 79.5MM*7C 海金杜门 SPCC-Ni 镍层：外1.9um /内 1.27um 2:成品内孔φ400MM 成品外径φ750-1000MM，注：1.成品表面不允许有擦划伤 顶压伤 刀印 油污 用气象包装纸包装 2.成品按顺时针摆放，每一片用3*3MM的木条隔开 、单托上下两片内外圈加纸护角。厚度公差+/-0.01mm，宽度公差+/-0.13mm |  | 31310012 | 镍钝化卷 | 0.203-SPCC | 31320012 | 镍钝化分切带 | 0.203-SPCC |  | 10 | MO002041 | MO002041-002-04 | FJ001 | 分剪模板 | 1792 | 2024-07-25 | 2024-07-25 | 3 | 2024-07-27 03:47:07 | 2024-07-27 06:11:28 | 江苏东方九天新能源材料有限公司 |  | 张建勇 |  | 1 | 0.203 | 0 | 79.5 | 1 | DL0024055098121/4 | 1：排刀规格 79.5MM*7C 海金杜门 SPCC-Ni 镍层：外1.9um /内 1.27um 2:成品内孔φ400MM 成品外径φ750-1000MM，注：1.成品表面不允许有擦划伤 顶压伤 刀印 油污 用气象包装纸包装 2.成品按顺时针摆放，每一片用3*3MM的木条隔开 、单托上下两片内外圈加纸护角。厚度公差+/-0.01mm，宽度公差+/-0.13mm | 1 |  | 是 | 是 | 428 | 2
分剪 | DL0024055098121/2 | DL0024055098121 | 东方分剪5# | 合格 | 合格品 | 乙 | 张建勇 | 0 | 159 |  | 0 | 0.203 | 79.5 | 1：排刀规格 79.5MM*7C 海金杜门 SPCC-Ni 镍层：外1.9um /内 1.27um 2:成品内孔φ400MM 成品外径φ750-1000MM，注：1.成品表面不允许有擦划伤 顶压伤 刀印 油污 用气象包装纸包装 2.成品按顺时针摆放，每一片用3*3MM的木条隔开 、单托上下两片内外圈加纸护角。厚度公差+/-0.01mm，宽度公差+/-0.13mm |  | 31310012 | 镍钝化卷 | 0.203-SPCC | 31320012 | 镍钝化分切带 | 0.203-SPCC |  | 10 | MO002041 | MO002041-002-02 | FJ001 | 分剪模板 | 1792 | 2024-07-25 | 2024-07-25 | 3 | 2024-07-27 03:47:07 | 2024-07-27 06:11:27 | 江苏东方九天新能源材料有限公司 |  | 张建勇 |  | 1 | 0.203 | 0 | 79.5 | 1 | DL0024055098121/2 | 1：排刀规格 79.5MM*7C 海金杜门 SPCC-Ni 镍层：外1.9um /内 1.27um 2:成品内孔φ400MM 成品外径φ750-1000MM，注：1.成品表面不允许有擦划伤 顶压伤 刀印 油污 用气象包装纸包装 2.成品按顺时针摆放，每一片用3*3MM的木条隔开 、单托上下两片内外圈加纸护角。厚度公差+/-0.01mm，宽度公差+/-0.13mm | 1 |  | 是 | 是 | 428 | 2
铬钝化 | JG0024060078 | JG0024060078 | 东方铬钝化750 | 合格 | 让步接收 | 甲 | 周建锋 | 5010 | 5007 | 0.9994 | 7130 | 0.15 | 610 | 镀铬量80-100 | 来料板面色差，辊印，亮斑点，振纹，横辊印，肋浪 | 30210011 | 光亮卷 | 0.15-SPCC | 30110011 | 铬钝化卷 | 0.15-SPCC |  | 10 | MO002082 | MO002082-001 | GDH001 | 铬钝化模板 | 5010 | 2024-07-26 | 2024-07-26 | 5 | 2024-07-27 05:35:06 | 2024-07-27 05:35:50 | 江苏东方九天新能源材料有限公司 | 261569 | 倪兵 |  |  | 0.15 | 0 | 610 | 1 | JG0024060078 |  | 1 | 来料板面色差，辊印，亮斑点，振纹，横辊印，肋浪 | 是 | 是 | 0 | 1
镍钝化 | JL0024040030-2212 | JL0024040030-221 | 东方镍钝化1150 | 合格 | 合格品 | 乙 | 孙吕 | 1185 | 1185 | 1 | 1685 | 0.15 | 610 | 泰德通：1150镍钝化工段镀镍，HV100-120,镀层≥1.5μm，纸管芯 ,整卷发货 |  | 20600016 | 镍钝化卷半成品 | 0.15-SPCC | 31310008 | 镍钝化卷 | 0.15-SPCC |  | 10 | MO001970 | MO001970-001-02 | NDH001 | 镍钝化模板 | 2380 | 2024-07-24 | 2024-07-28 | 5 | 2024-07-27 04:11:35 | 2024-07-27 05:35:34 | 江苏东方九天新能源材料有限公司 |  | 孙吕 |  | 1 | 0.15 | 1685 | 610 | 1 | JL0024040030-2212 | 泰德通：（0.15*610）双面镀镍，镀层厚度≥1.5um，HV90-110；卷重≤1.5吨 | 1 |  | 是 | 是 | 126 | 1
镍钝化 | JL0024040030-2211 | JL0024040030-221 | 东方镍钝化1150 | 合格 | 合格品 | 乙 | 孙吕 | 1210 | 1210 | 1 | 1720 | 0.15 | 610 | 泰德通：1150镍钝化工段镀镍，HV100-120,镀层≥1.5μm，纸管芯 ,整卷发货 |  | 20600016 | 镍钝化卷半成品 | 0.15-SPCC | 31310008 | 镍钝化卷 | 0.15-SPCC |  | 10 | MO001970 | MO001970-001-01 | NDH001 | 镍钝化模板 | 2380 | 2024-07-24 | 2024-07-28 | 5 | 2024-07-27 04:11:35 | 2024-07-27 05:35:34 | 江苏东方九天新能源材料有限公司 |  | 孙吕 |  | 1 | 0.15 | 1720 | 610 | 1 | JL0024040030-2211 | 泰德通：（0.15*610）双面镀镍，镀层厚度≥1.5um，HV90-110；卷重≤1.5吨 | 1 |  | 是 | 是 | 126 | 1
铬钝化 | JG1224070215 | JG1224070215 | 东方铬钝化750 | 合格 | 合格品 | 甲 | 周建锋 | 5890 | 5897 | 1.0012 | 6948 | 0.18 | 610 | / | 来料板面色差，辊印，亮斑点，白斑 | 30210014 | 光亮卷 | 0.18-SPCC | 30110012 | 铬钝化卷 | 0.18-SPCC |  | 10 | MO002088 | MO002088-006 | GDH001 | 铬钝化模板 | 5890 | 2024-07-26 | 2024-07-26 | 5 | 2024-07-27 04:52:56 | 2024-07-27 05:34:34 | 江苏东方九天新能源材料有限公司 | 261732 | 倪兵 |  |  | 0.18 | 0 | 610 | 1 | JG1224070215 |  | 1 | 来料板面色差，辊印，亮斑点，白斑 | 是 | 是 | 42 | 6
铬钝化 | JG12240701352 | JG12240701352 | 东方铬钝化950 | 合格 | 让步接收 | 甲 | 夏亚军 | 5606 | 5619 | 1.0023 | 10210 | 0.1 | 710 | / | 色差 条印 辊印 碱液斑 | 30210015 | 光亮卷 | 0.1-SPCC | 30110014 | 铬钝化卷 | 0.1-SPCC |  | 10 | MO002052 | MO002052-003 | GDH001 | 铬钝化模板 | 5606 | 2024-07-25 | 2024-07-25 | 5 | 2024-07-27 05:22:48 | 2024-07-27 05:24:11 | 江苏东方九天新能源材料有限公司 | 259554 | 孙槐兵 |  |  | 0.1 | 10290 | 710 | 1 | JG12240701352 |  | 1 | S色差(色差 条印 辊印 碱液斑) | 是 | 是 | 2 | 3
最终脱脂 | JG12240703982 | JG1224070398 | 东方950脱脂1# | 合格 | 合格品 | 乙 | 何晓健,张东兵 | 6940 | 6940 | 1 | 12900 | 0.1 | 710 | 脱脂（950-1） |  | 20100028 | 轧硬 | 0.4*710-SPCC | 30210015 | 光亮卷 | 0.1-SPCC |  | 40 | MO001831 | MO001831-007-02 | GLJ002 | 东方光亮卷前处理（0.4轧0.1mm) | 13830 | 2024-07-19 | 2024-07-19 | 5 | 2024-07-27 05:12:36 | 2024-07-27 05:13:32 | 江苏东方九天新能源材料有限公司 |  | 何晓健 |  | 1 | 0.1 | 12900 | 710 | 1 | JG12240703982 | 轧0.1；米数控制在25100-25200，脱脂平均分包 |  |  |  |  | 5553 | 7
最终脱脂 | JG12240703981 | JG1224070398 | 东方950脱脂1# | 合格 | 合格品 | 乙 | 何晓健,张东兵 | 6730 | 6730 | 1 | 12500 | 0.1 | 710 | 脱脂（950-1） |  | 20100028 | 轧硬 | 0.4*710-SPCC | 30210015 | 光亮卷 | 0.1-SPCC |  | 40 | MO001831 | MO001831-007-01 | GLJ002 | 东方光亮卷前处理（0.4轧0.1mm) | 13830 | 2024-07-19 | 2024-07-19 | 5 | 2024-07-27 05:12:36 | 2024-07-27 05:13:32 | 江苏东方九天新能源材料有限公司 |  | 何晓健 |  | 1 | 0.1 | 12500 | 710 | 1 | JG12240703981 | 轧0.1；米数控制在25100-25200，脱脂平均分包 |  |  |  |  | 5553 | 7
铬钝化 | JG1224070227 | JG1224070227 | 东方铬钝化750 | 合格 | 合格品 | 甲 | 周建锋 | 5746 | 5753 | 1.0012 | 6790 | 0.18 | 610 | / | 来料板面色差，辊印，亮斑，白斑，白条印 | 30210014 | 光亮卷 | 0.18-SPCC | 30110012 | 铬钝化卷 | 0.18-SPCC |  | 10 | MO002088 | MO002088-003 | GDH001 | 铬钝化模板 | 5746 | 2024-07-26 | 2024-07-26 | 5 | 2024-07-27 04:51:27 | 2024-07-27 04:52:33 | 江苏东方九天新能源材料有限公司 | 261727 | 倪兵 |  |  | 0.18 | 0 | 610 | 1 | JG1224070227 |  | 1 | 来料板面色差，辊印，亮斑，白斑，白条印 | 是 | 是 | 1 | 3
铬钝化 | JG1224070224 | JG1224070224 | 东方铬钝化750 | 合格 | 合格品 | 甲 | 周建锋 | 5660 | 5667 | 1.0012 | 6570 | 0.18 | 610 | / | 来料板面色差，辊印，亮斑点， | 30210014 | 光亮卷 | 0.18-SPCC | 30110012 | 铬钝化卷 | 0.18-SPCC |  | 10 | MO002088 | MO002088-001 | GDH001 | 铬钝化模板 | 5660 | 2024-07-26 | 2024-07-26 | 5 | 2024-07-27 02:28:14 | 2024-07-27 04:50:58 | 江苏东方九天新能源材料有限公司 | 261725 | 倪兵 |  |  | 0.18 | 0 | 610 | 1 | JG1224070224 |  | 1 | 来料板面色差，辊印，亮斑点， | 是 | 是 | 142 | 1
最终冷轧 | JG1224070403 | JG1224070403 | 东方850轧机 | 合格 | 合格品 | 甲 | 肖勋民 | 13645 | 13250 | 0.9711 | 24720 | 0.1 | 710 | 850轧机普光辊(Ra0.4-0.6μm)轧制0.1mm(0.4-0.25-0.15-0.115-0.1) |  | 20100028 | 轧硬 | 0.4*710-SPCC | 30210015 | 光亮卷 | 0.1-SPCC |  | 30 | MO001804 | MO001804-001 | GLJ002 | 东方光亮卷前处理（0.4轧0.1mm) | 13665 | 2024-07-19 | 2024-08-03 | 3 | 2024-07-27 03:31:40 | 2024-07-27 04:48:04 | 江苏东方九天新能源材料有限公司 | 249259 | 肖勋民 |  |  | 0.4 | 6180 | 710 | 1 | JG1224070403 | 轧0.1；米数控制在25100-25200，脱脂平均分包 |  |  | 否 | 否 | 9580 | 1
最终退火 | JG12240703472 | JG12240703472 | 东方20# | 合格 |  | 甲 | 李龙礼,吴双勇 | 8430 | 8430 | 1 | 14810 | 0.1 | 760 | 退火（590℃） |  | 20500021 | 光亮卷半成品 | 0.4-SPCC | 30210015 | 光亮卷 | 0.1-SPCC |  | 50 | MO001884 | MO001884-001 | GLJ002 | 东方光亮卷前处理（0.4轧0.1mm) | 8495 | 2024-07-22 | 2024-08-01 | 5 | 2024-07-24 14:41:29 | 2024-07-27 04:14:45 | 江苏东方九天新能源材料有限公司 | 253017 | 刘忠于 | 刘忠于 |  | 0.1 | 14810 | 760 | 1 | JG12240703472 | 已退火，轧0.1，米数控制在14400-14500米 |  |  | 否 | 否 | 3696 | 1
最终退火 | JG12240703502 | JG12240703502 | 东方20# | 合格 |  | 甲 | 李龙礼,吴双勇 | 8490 | 8490 | 1 | 14700 | 0.1 | 760 | 退火（590℃） |  | 20500021 | 光亮卷半成品 | 0.4-SPCC | 30210015 | 光亮卷 | 0.1-SPCC |  | 50 | MO001763 | MO001763-003 | GLJ002 | 东方光亮卷前处理（0.4轧0.1mm) | 8595 | 2024-07-18 | 2024-07-18 | 5 | 2024-07-24 14:41:29 | 2024-07-27 04:14:45 | 江苏东方九天新能源材料有限公司 | 244163 | 刘忠于 | 刘忠于 |  | 0.1 | 14700 | 760 | 1 | JG12240703502 | 已退火；轧0.1，米数控制在14400-14500米 |  |  | 否 | 否 | 3698 | 3
最终退火 | JG12240701052 | JG12240701052 | 东方20# | 合格 |  | 甲 | 李龙礼,吴双勇 | 8100 | 8100 | 1 | 13800 | 0.1 | 760 | 退火（590℃） |  | 20500021 | 光亮卷半成品 | 0.4-SPCC | 30210015 | 光亮卷 | 0.1-SPCC |  | 40 | MO001537 | MO001537-003 | GLJ002 | 东方光亮卷前处理（0.4轧0.1mm) | 8340 | 2024-07-12 | 2024-07-20 | 5 | 2024-07-24 14:41:29 | 2024-07-27 04:14:45 | 江苏东方九天新能源材料有限公司 | 239165 | 刘忠于 | 刘忠于 |  | 0.1 | 13800 | 760 | 1 | JG12240701052 | 轧0.1，米数控制在14000-14500米。 |  |  | 否 | 否 | 3736 | 3
最终退火 | JG12240701042 | JG1224070104 | 东方20# | 合格 |  | 甲 | 李龙礼,吴双勇 | 5840 | 5840 | 1 | 10150 | 0.1 | 760 | 退火（590℃） |  | 20100142 | 轧硬 | 0.4*760-SPCC | 30210015 | 光亮卷 | 0.1-SPCC |  | 50 | MO001250 | MO001250-004-02 | GLJ003 | 光亮卷前处理 模板 | 13230 | 2024-07-05 | 2024-07-15 | 5 | 2024-07-24 14:41:29 | 2024-07-27 04:14:45 | 江苏东方九天新能源材料有限公司 | 207325 | 刘忠于 | 刘忠于 |  | 0.1 | 10150 | 760 | 1 | JG12240701042 | 轧0.1，米数控制在22700-22800米，脱脂分一包10300米。 |  |  |  |  | 5547 | 4
镍钝化 | JL0024040030-123 | JL0024040030-12 | 东方镍钝化1150 | 合格 | 合格品 | 乙 | 孙吕 | 960 | 960 | 1 | 1360 | 0.15 | 610 | 泰德通：1150镍钝化工段镀镍，HV100-120,镀层≥1.5μm，纸管芯 ,整卷发货 |  | 20600016 | 镍钝化卷半成品 | 0.15-SPCC | 31310008 | 镍钝化卷 | 0.15-SPCC |  | 10 | MO001970 | MO001970-004-03 | NDH001 | 镍钝化模板 | 2950 | 2024-07-24 | 2024-07-28 | 5 | 2024-07-27 02:31:54 | 2024-07-27 04:10:50 | 江苏东方九天新能源材料有限公司 |  | 孙吕 |  | 1 | 0.15 | 1360 | 610 | 1 | JL0024040030-123 | 泰德通：（0.15*610）双面镀镍，镀层厚度≥1.5um，HV90-110；卷重≤1.5吨 | 1 |  | 是 | 是 | 132 | 4
镍钝化 | JL0024040030-122 | JL0024040030-12 | 东方镍钝化1150 | 合格 | 合格品 | 乙 | 孙吕 | 996 | 996 | 1 | 1410 | 0.15 | 610 | 泰德通：1150镍钝化工段镀镍，HV100-120,镀层≥1.5μm，纸管芯 ,整卷发货 |  | 20600016 | 镍钝化卷半成品 | 0.15-SPCC | 31310008 | 镍钝化卷 | 0.15-SPCC |  | 10 | MO001970 | MO001970-004-02 | NDH001 | 镍钝化模板 | 2950 | 2024-07-24 | 2024-07-28 | 5 | 2024-07-27 02:31:54 | 2024-07-27 04:10:50 | 江苏东方九天新能源材料有限公司 |  | 孙吕 |  | 1 | 0.15 | 1410 | 610 | 1 | JL0024040030-122 | 泰德通：（0.15*610）双面镀镍，镀层厚度≥1.5um，HV90-110；卷重≤1.5吨 | 1 |  | 是 | 是 | 132 | 4
镍钝化 | JL0024040030-121 | JL0024040030-12 | 东方镍钝化1150 | 合格 | 合格品 | 乙 | 孙吕 | 995 | 995 | 1 | 1410 | 0.15 | 610 | 泰德通：1150镍钝化工段镀镍，HV100-120,镀层≥1.5μm，纸管芯 ,整卷发货 |  | 20600016 | 镍钝化卷半成品 | 0.15-SPCC | 31310008 | 镍钝化卷 | 0.15-SPCC |  | 10 | MO001970 | MO001970-004-01 | NDH001 | 镍钝化模板 | 2950 | 2024-07-24 | 2024-07-28 | 5 | 2024-07-27 02:31:54 | 2024-07-27 04:10:50 | 江苏东方九天新能源材料有限公司 |  | 孙吕 |  | 1 | 0.15 | 1410 | 610 | 1 | JL0024040030-121 | 泰德通：（0.15*610）双面镀镍，镀层厚度≥1.5um，HV90-110；卷重≤1.5吨 | 1 |  | 是 | 是 | 132 | 4
铬钝化 | JG12240701351 | JG12240701351 | 东方铬钝化950 | 合格 | 合格品 | 甲 | 夏亚军 | 2444 | 2439 | 0.998 | 4450 | 0.1 | 710 | / |  | 30210015 | 光亮卷 | 0.1-SPCC | 30110014 | 铬钝化卷 | 0.1-SPCC |  | 10 | MO002052 | MO002052-001 | GDH001 | 铬钝化模板 | 2444 | 2024-07-25 | 2024-07-25 | 5 | 2024-07-27 04:05:27 | 2024-07-27 04:05:58 | 江苏东方九天新能源材料有限公司 | 259550 | 孙槐兵 |  |  | 0.1 | 4480 | 710 | 1 | JG12240701351 |  | 1 |  | 是 | 是 | 0 | 1
最终冷轧 | DL1224070025 | DL1224070025 | 东方650轧机 | 合格 | 合格品 | 乙 | 刘爱民 | 6725 | 6660 | 0.9903 | 1680 | 0.762 | 650 | 海金杜门：650轧机用普光辊Ra0.2-0.3μm轧制0.76mm（1.2-0.95-0.80-0.76）厚度公差：0.765-0.770mm，硬度185-235HV，抗拉强度590-760MPa,轧机轧制时从南边卸料确保产品无肋浪，合格转750平整 | X细划伤(.),A暗线印(。),S色差条印(。),Z振纹(。) | 20100152 | 轧硬 | 1.2*650-SPCC | 31010073 | 小品种钢卷 | 0.762-SPCC |  | 20 | MO001767 | MO001767-005 | HJDM001 | 东方小品种钢前处理 0.762（海金杜门：硬度185-235HV，粗糙度0.075-0.5μm，抗拉强度590-760MPa,厚度公差0.747-0.777μm) | 6740 | 2024-07-18 | 2024-07-25 | 5 | 2024-07-27 04:00:18 | 2024-07-27 04:01:53 | 江苏东方九天新能源材料有限公司 | 234690 | 刘爱民 |  |  | 1.2 | 1100 | 650 | 1 | DL1224070025 | 海金杜门：（0.762*650）厚度公差：±0.015，HV185-235,粗糙度0.075-0.5μM，抗拉590-760MPA |  | X细划伤(.),A暗线印(。),S色差条印(。),Z振纹(。) | 否 | 否 | 65 | 5
铬钝化 | JG122407010322 | JG122407010322 | 东方铬钝化950 | 合格 | 合格品 | 甲 | 夏亚军 | 4120 | 4109 | 0.9973 | 7120 | 0.1 | 760 | / |  | 30210015 | 光亮卷 | 0.1-SPCC | 30110014 | 铬钝化卷 | 0.1-SPCC |  | 10 | MO002096 | MO002096-009 | GDH001 | 铬钝化模板 | 4120 | 2024-07-26 | 2024-07-26 | 5 | 2024-07-27 03:32:31 | 2024-07-27 03:32:59 | 江苏东方九天新能源材料有限公司 | 261970 | 孙槐兵 |  |  | 0.1 | 0 | 760 | 1 | JG122407010322 |  | 1 |  | 是 | 是 | 0 | 9
最终退火 | DL002407004311 | DL00240700431 | 东方13# | 合格 | 让步接收 | 甲 | 程新华,李龙礼,吴双勇 | 1936 | 1936 | 1 | 1630 | 0.254 | 590 | 海金杜门：东方退火工艺：350℃/1.5h,460℃/1.5h,保1+8h,炉号镍带专用炉（11#、12#、13#、14#、16#），装炉最下面一包毛料,上面3包镍钝化卷，转光电850平整 |  | 20600002 | 镍钝化卷半成品 | 0.254-SPCC | 31310013 | 镍钝化卷 | 0.254-SPCC |  | 20 | MO001967 | MO001967-008-01 | NDH001 | 镍钝化模板 | 5760 | 2024-07-24 | 2024-07-25 | 5 | 2024-07-25 13:51:22 | 2024-07-27 03:26:21 | 江苏东方九天新能源材料有限公司 | 256059 | 刘忠于 | 刘忠于 |  | 0.254 | 1630 | 590 | 1 | DL002407004311 | 海金杜门(0.254*590)厚度±0.01，HV90-110,粗糙度0.075-0.5，镍层厚度≥1.9μM/0.38μM，东方退火 | 1 |  | 是 | 是 | 2073 | 8
最终退火 | DL002407001411 | DL00240700141 | 东方13# | 合格 | 让步接收 | 甲 | 程新华,李龙礼,吴双勇 | 1782 | 1782 | 1 | 1530 | 0.254 | 590 | 海金杜门：东方退火工艺：350℃/1.5h,460℃/1.5h,保1+8h,炉号镍带专用炉（11#、12#、13#、14#、16#），装炉最下面一包毛料,上面3包镍钝化卷，转光电850平整 |  | 20600002 | 镍钝化卷半成品 | 0.254-SPCC | 31310013 | 镍钝化卷 | 0.254-SPCC |  | 20 | MO001967 | MO001967-005-01 | NDH001 | 镍钝化模板 | 5345 | 2024-07-24 | 2024-07-25 | 5 | 2024-07-25 13:51:22 | 2024-07-27 03:26:21 | 江苏东方九天新能源材料有限公司 | 256015 | 刘忠于 | 刘忠于 |  | 0.254 | 1530 | 590 | 1 | DL002407001411 | 海金杜门(0.254*590)厚度±0.01，HV90-110,粗糙度0.075-0.5，镍层厚度≥1.9μM/0.38μM，东方退火 | 1 |  | 是 | 是 | 2073 | 5
最终退火 | DL002407004711 | DL00240700471 | 东方13# | 合格 | 让步接收 | 甲 | 程新华,李龙礼,吴双勇 | 1918 | 1918 | 1 | 1620 | 0.254 | 590 | 海金杜门：东方退火工艺：350℃/1.5h,460℃/1.5h,保1+8h,炉号镍带专用炉（11#、12#、13#、14#、16#），装炉最下面一包毛料,上面3包镍钝化卷，转光电850平整 |  | 20600002 | 镍钝化卷半成品 | 0.254-SPCC | 31310013 | 镍钝化卷 | 0.254-SPCC |  | 20 | MO001967 | MO001967-002-01 | NDH001 | 镍钝化模板 | 5730 | 2024-07-24 | 2024-07-25 | 5 | 2024-07-25 13:51:22 | 2024-07-27 03:26:21 | 江苏东方九天新能源材料有限公司 | 256011 | 刘忠于 | 刘忠于 |  | 0.254 | 1620 | 590 | 1 | DL002407004711 | 海金杜门(0.254*590)厚度±0.01，HV90-110,粗糙度0.075-0.5，镍层厚度≥1.9μM/0.38μM，东方退火 | 1 |  | 是 | 是 | 2151 | 2
最终退火 | DU6524070008 | DU6524070008 | 东方20# | 合格 |  | 甲 | 吴双勇,程新华,李龙礼 | 7100 | 7100 | 1 | 1170 | 1.2 | 625 | 南通光阳SK85：退火（730℃），转650轧机 |  | 20300021 | 优钢半成品 | 1.8-SK85 | 31110018 | 优钢卷 | 0.825-SK85 |  | 50 | MO001711 | MO001711-001 | YG001 | 优钢前处理模板 | 7400 | 2024-07-17 | 2024-07-27 | 5 | 2024-07-23 14:35:57 | 2024-07-27 03:25:01 | 江苏东方九天新能源材料有限公司 | 245922 | 刘忠于 | 刘忠于 |  | 1.2 | 1170 | 625 | 1 | DU6524070008 | 南通光阳：（0.825*625）厚度+0.005/-0.01MM，HV230-250,粗糙度小于0.1μM |  |  | 否 | 否 | 5725 | 1
最终退火 | DU65240700051 | DU6524070005 | 东方20# | 合格 |  | 甲 | 吴双勇,程新华,李龙礼 | 6170 | 6170 | 1 | 1200 | 1.06 | 625 | 南通光阳SK85：退火（730℃），转650轧机 |  | 11050005 | 优钢原料 | 2.5-SK85 | 31110015 | 优钢卷 | 0.73-SK85 |  | 50 | MO001290 | MO001290-001-01 | YG001 | 优钢前处理模板 | 9335 | 2024-07-06 | 2024-07-28 | 5 | 2024-07-23 14:35:57 | 2024-07-27 03:25:01 | 江苏东方九天新能源材料有限公司 | 209019 | 刘忠于 | 刘忠于 |  | 1.06 | 1200 | 625 | 1 | DU65240700051 | 南通光阳：（0.73*625）厚度+0.005--0.01MM，HV230-250,粗糙度小于0.1μM |  |  |  |  | 14132 | 1
二次退火 | DU6524070004 | DU6524070004 | 东方16# | 合格 |  | 甲 | 吴双勇,程新华,李龙礼 | 8010 | 8010 | 1 | 1340 | 1.2 | 625 | 南通光阳SK85：退火（730℃），转650轧机 |  | 11050005 | 优钢原料 | 2.5-SK85 | 31110018 | 优钢卷 | 0.825-SK85 |  | 50 | MO001283 | MO001283-007 | YG001 | 优钢前处理模板 | 9490 | 2024-07-06 | 2024-07-28 | 5 | 2024-07-23 14:35:57 | 2024-07-27 03:25:01 | 江苏东方九天新能源材料有限公司 | 208954 | 刘忠于 | 刘忠于 |  | 1.2 | 1340 | 625 | 1 | DU6524070004 | 南通光阳：（0.825*625）厚度+0.005/-0.01MM，HV230-250,粗糙度小于0.1μM |  |  | 否 | 否 | 18420 | 7
二次退火 | DU6524070002 | DU6524070002 | 东方16# | 合格 |  | 甲 | 吴双勇,程新华,李龙礼 | 8470 | 8470 | 1 | 1430 | 1.2 | 625 | 南通光阳SK85：退火（730℃），转650轧机 |  | 11050005 | 优钢原料 | 2.5-SK85 | 31110018 | 优钢卷 | 0.825-SK85 |  | 50 | MO001283 | MO001283-003 | YG001 | 优钢前处理模板 | 9325 | 2024-07-06 | 2024-07-28 | 5 | 2024-07-23 14:35:57 | 2024-07-27 03:25:01 | 江苏东方九天新能源材料有限公司 | 208950 | 刘忠于 | 刘忠于 |  | 1.2 | 1430 | 625 | 1 | DU6524070002 | 南通光阳：（0.825*625）厚度+0.005/-0.01MM，HV230-250,粗糙度小于0.1μM |  |  | 否 | 否 | 18236 | 3
最终脱脂 | DL00240700291 | DL0024070029 | 东方950脱脂1# | 合格 | 合格品 | 乙 | 何晓健,张东兵 | 6100 | 6000 | 0.9836 | 8550 | 0.14 | 610 | 苏州中意：脱脂(单位张力3.5）、转退火 |  | 20100082 | 轧硬 | 0.6*610-SPCC | 31010009 | 小品种钢卷 | 0.14-SPCC |  | 40 | MO001607 | MO001607-001-01 | XPZG001 | 小品种钢前处理模板 | 12245 | 2024-07-15 | 2024-07-15 | 3 | 2024-07-27 03:02:05 | 2024-07-27 03:02:24 | 江苏东方九天新能源材料有限公司 | 242249 | 何晓健 |  |  | 0.14 | 8600 | 610 | 1 | DL00240700291 | 苏州中意：厚度±0.005MM,HV100-110,C粗糙度≤0.2μ，平整后转分剪 |  |  |  |  | 14950 | 1
铬钝化 | JG12240703501 | JG12240703501 | 东方铬钝化950 | 合格 | 让步接收 | 甲 | 夏亚军 | 4840 | 4811 | 0.994 | 6840 | 0.125 | 760 | / | 两边边部水锈斑 | 30210004 | 光亮卷 | 0.125-SPCC | 30110004 | 铬钝化卷 | 0.125-SPCC |  | 10 | MO002096 | MO002096-004 | GDH001 | 铬钝化模板 | 4840 | 2024-07-26 | 2024-07-26 | 5 | 2024-07-27 02:42:48 | 2024-07-27 02:44:34 | 江苏东方九天新能源材料有限公司 | 261966 | 孙槐兵 |  |  | 0.125 | 0 | 760 | 1 | JG12240703501 |  | 1 | S色差(色差 条印 两边边部水锈斑) | 是 | 是 | 2 | 4
镍钝化 | JL1224040107-222 | JL1224040107-22 | 东方镍钝化1150 | 合格 | 合格品 | 乙 | 孙吕 | 765 | 765 | 1 | 815 | 0.2 | 610 | 泰德通：1150镍钝化工段镀镍，HV100-120,镀层≥1.5μm，纸管芯 ,整卷发货。 |  | 31010030 | 小品种钢卷 | 0.2-SPCC | 31310016 | 镍钝化卷 | 0.2-SPCC |  | 10 | MO001631 | MO001631-005-02 | NDH001 | 镍钝化模板 | 2440 | 2024-07-15 | 2024-07-18 | 5 | 2024-07-27 00:37:03 | 2024-07-27 02:31:35 | 江苏东方九天新能源材料有限公司 |  | 孙吕 |  | 1 | 0.2 | 815 | 610 | 1 | JL1224040107-222 | 泰德通：（0.2*610）双面镀镍，镀层厚度≥1.5um，HV90-110；卷重≤1.5吨 | 1 |  | 是 | 是 | 171 | 5
镍钝化 | JL1224040107-221 | JL1224040107-22 | 东方镍钝化1150 | 合格 | 合格品 | 乙 | 孙吕 | 945 | 945 | 1 | 1010 | 0.2 | 610 | 泰德通：1150镍钝化工段镀镍，HV100-120,镀层≥1.5μm，纸管芯 ,整卷发货。 |  | 31010030 | 小品种钢卷 | 0.2-SPCC | 31310016 | 镍钝化卷 | 0.2-SPCC |  | 10 | MO001631 | MO001631-005-01 | NDH001 | 镍钝化模板 | 2440 | 2024-07-15 | 2024-07-18 | 5 | 2024-07-27 00:37:03 | 2024-07-27 02:31:35 | 江苏东方九天新能源材料有限公司 |  | 孙吕 |  | 1 | 0.2 | 1010 | 610 | 1 | JL1224040107-221 | 泰德通：（0.2*610）双面镀镍，镀层厚度≥1.5um，HV90-110；卷重≤1.5吨 | 1 |  | 是 | 是 | 171 | 5
铬钝化 | JG1224070252 | JG1224070252 | 东方铬钝化750 | 合格 | 让步接收 | 甲 | 周建锋 | 5790 | 5805 | 1.0026 | 6800 | 0.18 | 610 | / | 来料板面色差，辊印，来料板面波浪纹辊印，白斑 | 30210014 | 光亮卷 | 0.18-SPCC | 30110012 | 铬钝化卷 | 0.18-SPCC |  | 10 | MO002088 | MO002088-005 | GDH001 | 铬钝化模板 | 5790 | 2024-07-26 | 2024-07-26 | 5 | 2024-07-27 02:19:57 | 2024-07-27 02:27:58 | 江苏东方九天新能源材料有限公司 | 261731 | 倪兵 |  |  | 0.18 | 0 | 610 | 1 | JG1224070252 |  | 1 | 来料板面色差，辊印，来料板面波浪纹辊印，白斑 | 是 | 是 | 8 | 5
分剪 | JL0024030010-12/16 | JL0024030010-12 | 东方分剪6# | 其他入库 | 协议品 | 乙 | 尹斌斌 | 0 | 0 |  | 0 | 0.2 | 82 | 浙江银轮SPCC HV:90-110 纸管芯内孔φ500MM 成品外径≤900MM 1.排刀规格72*6+82*2 切一包 。注：成品卷直径必须小于木托宽度，成品托高度不允许超过730MM（高度从地面算起） 0.2/0.3平着摆放打包。厚度0.18-0.19mm，宽度+0/-0.1mm |  | 31010030 | 小品种钢卷 | 0.2-SPCC | 31020038 | 小品种钢分切带 | 0.2-SPCC |  | 10 | MO002071 | MO002071-001-16 | FJ001 | 分剪模板 | 2560 | 2024-07-26 | 2024-07-26 | 3 | 2024-07-27 02:23:15 | 2024-07-27 02:24:54 | 江苏东方九天新能源材料有限公司 |  | 尹斌斌 |  | 1 | 0.2 | 0 | 82 | 1 | JL0024030010-12/16 | 浙江银轮SPCC HV:90-110 纸管芯内孔φ500MM 成品外径≤900MM 1.排刀规格72*6+82*2 切一包 。注：成品卷直径必须小于木托宽度，成品托高度不允许超过730MM（高度从地面算起） 0.2/0.3平着摆放打包。厚度0.18-0.19mm，宽度+0/-0.1mm | 1 | 来料粘刚折印 | 处理中 |  | 1 | 1
分剪 | JL0024030010-12/15 | JL0024030010-12 | 东方分剪6# | 合格 | 合格品 | 乙 | 尹斌斌 | 0 | 166 |  | 0 | 0.2 | 82 | 浙江银轮SPCC HV:90-110 纸管芯内孔φ500MM 成品外径≤900MM 1.排刀规格72*6+82*2 切一包 。注：成品卷直径必须小于木托宽度，成品托高度不允许超过730MM（高度从地面算起） 0.2/0.3平着摆放打包。厚度0.18-0.19mm，宽度+0/-0.1mm |  | 31010030 | 小品种钢卷 | 0.2-SPCC | 31020038 | 小品种钢分切带 | 0.2-SPCC |  | 10 | MO002071 | MO002071-001-15 | FJ001 | 分剪模板 | 2560 | 2024-07-26 | 2024-07-26 | 3 | 2024-07-27 02:23:15 | 2024-07-27 02:24:54 | 江苏东方九天新能源材料有限公司 |  | 尹斌斌 |  | 1 | 0.2 | 0 | 82 | 1 | JL0024030010-12/15 | 浙江银轮SPCC HV:90-110 纸管芯内孔φ500MM 成品外径≤900MM 1.排刀规格72*6+82*2 切一包 。注：成品卷直径必须小于木托宽度，成品托高度不允许超过730MM（高度从地面算起） 0.2/0.3平着摆放打包。厚度0.18-0.19mm，宽度+0/-0.1mm | 1 |  | 是 | 是 | 1 | 1
分剪 | JL0024030010-12/14 | JL0024030010-12 | 东方分剪6# | 合格 | 合格品 | 乙 | 尹斌斌 | 0 | 146 |  | 0 | 0.2 | 72 | 浙江银轮SPCC HV:90-110 纸管芯内孔φ500MM 成品外径≤900MM 1.排刀规格72*6+82*2 切一包 。注：成品卷直径必须小于木托宽度，成品托高度不允许超过730MM（高度从地面算起） 0.2/0.3平着摆放打包。厚度0.18-0.19mm，宽度+0/-0.1mm |  | 31010030 | 小品种钢卷 | 0.2-SPCC | 31020038 | 小品种钢分切带 | 0.2-SPCC |  | 10 | MO002071 | MO002071-001-14 | FJ001 | 分剪模板 | 2560 | 2024-07-26 | 2024-07-26 | 3 | 2024-07-27 02:23:15 | 2024-07-27 02:24:54 | 江苏东方九天新能源材料有限公司 |  | 尹斌斌 |  | 1 | 0.2 | 0 | 72 | 1 | JL0024030010-12/14 | 浙江银轮SPCC HV:90-110 纸管芯内孔φ500MM 成品外径≤900MM 1.排刀规格72*6+82*2 切一包 。注：成品卷直径必须小于木托宽度，成品托高度不允许超过730MM（高度从地面算起） 0.2/0.3平着摆放打包。厚度0.18-0.19mm，宽度+0/-0.1mm | 1 |  | 是 | 是 | 1 | 1
分剪 | JL0024030010-12/13 | JL0024030010-12 | 东方分剪6# | 合格 | 合格品 | 乙 | 尹斌斌 | 0 | 149 |  | 0 | 0.2 | 72 | 浙江银轮SPCC HV:90-110 纸管芯内孔φ500MM 成品外径≤900MM 1.排刀规格72*6+82*2 切一包 。注：成品卷直径必须小于木托宽度，成品托高度不允许超过730MM（高度从地面算起） 0.2/0.3平着摆放打包。厚度0.18-0.19mm，宽度+0/-0.1mm |  | 31010030 | 小品种钢卷 | 0.2-SPCC | 31020038 | 小品种钢分切带 | 0.2-SPCC |  | 10 | MO002071 | MO002071-001-13 | FJ001 | 分剪模板 | 2560 | 2024-07-26 | 2024-07-26 | 3 | 2024-07-27 02:23:15 | 2024-07-27 02:24:54 | 江苏东方九天新能源材料有限公司 |  | 尹斌斌 |  | 1 | 0.2 | 0 | 72 | 1 | JL0024030010-12/13 | 浙江银轮SPCC HV:90-110 纸管芯内孔φ500MM 成品外径≤900MM 1.排刀规格72*6+82*2 切一包 。注：成品卷直径必须小于木托宽度，成品托高度不允许超过730MM（高度从地面算起） 0.2/0.3平着摆放打包。厚度0.18-0.19mm，宽度+0/-0.1mm | 1 |  | 是 | 是 | 1 | 1
分剪 | JL0024030010-12/12 | JL0024030010-12 | 东方分剪6# | 合格 | 合格品 | 乙 | 尹斌斌 | 0 | 148 |  | 0 | 0.2 | 72 | 浙江银轮SPCC HV:90-110 纸管芯内孔φ500MM 成品外径≤900MM 1.排刀规格72*6+82*2 切一包 。注：成品卷直径必须小于木托宽度，成品托高度不允许超过730MM（高度从地面算起） 0.2/0.3平着摆放打包。厚度0.18-0.19mm，宽度+0/-0.1mm |  | 31010030 | 小品种钢卷 | 0.2-SPCC | 31020038 | 小品种钢分切带 | 0.2-SPCC |  | 10 | MO002071 | MO002071-001-12 | FJ001 | 分剪模板 | 2560 | 2024-07-26 | 2024-07-26 | 3 | 2024-07-27 02:23:15 | 2024-07-27 02:24:54 | 江苏东方九天新能源材料有限公司 |  | 尹斌斌 |  | 1 | 0.2 | 0 | 72 | 1 | JL0024030010-12/12 | 浙江银轮SPCC HV:90-110 纸管芯内孔φ500MM 成品外径≤900MM 1.排刀规格72*6+82*2 切一包 。注：成品卷直径必须小于木托宽度，成品托高度不允许超过730MM（高度从地面算起） 0.2/0.3平着摆放打包。厚度0.18-0.19mm，宽度+0/-0.1mm | 1 |  | 是 | 是 | 1 | 1
分剪 | JL0024030010-12/11 | JL0024030010-12 | 东方分剪6# | 合格 | 合格品 | 乙 | 尹斌斌 | 0 | 148 |  | 0 | 0.2 | 72 | 浙江银轮SPCC HV:90-110 纸管芯内孔φ500MM 成品外径≤900MM 1.排刀规格72*6+82*2 切一包 。注：成品卷直径必须小于木托宽度，成品托高度不允许超过730MM（高度从地面算起） 0.2/0.3平着摆放打包。厚度0.18-0.19mm，宽度+0/-0.1mm |  | 31010030 | 小品种钢卷 | 0.2-SPCC | 31020038 | 小品种钢分切带 | 0.2-SPCC |  | 10 | MO002071 | MO002071-001-11 | FJ001 | 分剪模板 | 2560 | 2024-07-26 | 2024-07-26 | 3 | 2024-07-27 02:23:15 | 2024-07-27 02:24:54 | 江苏东方九天新能源材料有限公司 |  | 尹斌斌 |  | 1 | 0.2 | 0 | 72 | 1 | JL0024030010-12/11 | 浙江银轮SPCC HV:90-110 纸管芯内孔φ500MM 成品外径≤900MM 1.排刀规格72*6+82*2 切一包 。注：成品卷直径必须小于木托宽度，成品托高度不允许超过730MM（高度从地面算起） 0.2/0.3平着摆放打包。厚度0.18-0.19mm，宽度+0/-0.1mm | 1 |  | 是 | 是 | 1 | 1
分剪 | JL0024030010-12/10 | JL0024030010-12 | 东方分剪6# | 合格 | 合格品 | 乙 | 尹斌斌 | 0 | 147 |  | 0 | 0.2 | 72 | 浙江银轮SPCC HV:90-110 纸管芯内孔φ500MM 成品外径≤900MM 1.排刀规格72*6+82*2 切一包 。注：成品卷直径必须小于木托宽度，成品托高度不允许超过730MM（高度从地面算起） 0.2/0.3平着摆放打包。厚度0.18-0.19mm，宽度+0/-0.1mm |  | 31010030 | 小品种钢卷 | 0.2-SPCC | 31020038 | 小品种钢分切带 | 0.2-SPCC |  | 10 | MO002071 | MO002071-001-10 | FJ001 | 分剪模板 | 2560 | 2024-07-26 | 2024-07-26 | 3 | 2024-07-27 02:23:15 | 2024-07-27 02:24:54 | 江苏东方九天新能源材料有限公司 |  | 尹斌斌 |  | 1 | 0.2 | 0 | 72 | 1 | JL0024030010-12/10 | 浙江银轮SPCC HV:90-110 纸管芯内孔φ500MM 成品外径≤900MM 1.排刀规格72*6+82*2 切一包 。注：成品卷直径必须小于木托宽度，成品托高度不允许超过730MM（高度从地面算起） 0.2/0.3平着摆放打包。厚度0.18-0.19mm，宽度+0/-0.1mm | 1 |  | 是 | 是 | 1 | 1
分剪 | JL0024030010-12/9 | JL0024030010-12 | 东方分剪6# | 合格 | 合格品 | 乙 | 尹斌斌 | 0 | 121 |  | 0 | 0.2 | 72 | 浙江银轮SPCC HV:90-110 纸管芯内孔φ500MM 成品外径≤900MM 1.排刀规格72*6+82*2 切一包 。注：成品卷直径必须小于木托宽度，成品托高度不允许超过730MM（高度从地面算起） 0.2/0.3平着摆放打包。厚度0.18-0.19mm，宽度+0/-0.1mm |  | 31010030 | 小品种钢卷 | 0.2-SPCC | 31020038 | 小品种钢分切带 | 0.2-SPCC |  | 10 | MO002071 | MO002071-001-09 | FJ001 | 分剪模板 | 2560 | 2024-07-26 | 2024-07-26 | 3 | 2024-07-27 02:23:15 | 2024-07-27 02:24:54 | 江苏东方九天新能源材料有限公司 |  | 尹斌斌 |  | 1 | 0.2 | 0 | 72 | 1 | JL0024030010-12/9 | 浙江银轮SPCC HV:90-110 纸管芯内孔φ500MM 成品外径≤900MM 1.排刀规格72*6+82*2 切一包 。注：成品卷直径必须小于木托宽度，成品托高度不允许超过730MM（高度从地面算起） 0.2/0.3平着摆放打包。厚度0.18-0.19mm，宽度+0/-0.1mm | 1 |  | 是 | 是 | 1 | 1
分剪 | JL0024030010-12/8 | JL0024030010-12 | 东方分剪6# | 合格 | 合格品 | 乙 | 尹斌斌 | 0 | 170 |  | 0 | 0.2 | 82 | 浙江银轮SPCC HV:90-110 纸管芯内孔φ500MM 成品外径≤900MM 1.排刀规格72*6+82*2 切一包 。注：成品卷直径必须小于木托宽度，成品托高度不允许超过730MM（高度从地面算起） 0.2/0.3平着摆放打包。厚度0.18-0.19mm，宽度+0/-0.1mm |  | 31010030 | 小品种钢卷 | 0.2-SPCC | 31020038 | 小品种钢分切带 | 0.2-SPCC |  | 10 | MO002071 | MO002071-001-08 | FJ001 | 分剪模板 | 2560 | 2024-07-26 | 2024-07-26 | 3 | 2024-07-27 02:23:15 | 2024-07-27 02:24:54 | 江苏东方九天新能源材料有限公司 |  | 尹斌斌 |  | 1 | 0.2 | 0 | 82 | 1 | JL0024030010-12/8 | 浙江银轮SPCC HV:90-110 纸管芯内孔φ500MM 成品外径≤900MM 1.排刀规格72*6+82*2 切一包 。注：成品卷直径必须小于木托宽度，成品托高度不允许超过730MM（高度从地面算起） 0.2/0.3平着摆放打包。厚度0.18-0.19mm，宽度+0/-0.1mm | 1 |  | 是 | 是 | 1 | 1
分剪 | JL0024030010-12/7 | JL0024030010-12 | 东方分剪6# | 合格 | 合格品 | 乙 | 尹斌斌 | 0 | 170 |  | 0 | 0.2 | 82 | 浙江银轮SPCC HV:90-110 纸管芯内孔φ500MM 成品外径≤900MM 1.排刀规格72*6+82*2 切一包 。注：成品卷直径必须小于木托宽度，成品托高度不允许超过730MM（高度从地面算起） 0.2/0.3平着摆放打包。厚度0.18-0.19mm，宽度+0/-0.1mm |  | 31010030 | 小品种钢卷 | 0.2-SPCC | 31020038 | 小品种钢分切带 | 0.2-SPCC |  | 10 | MO002071 | MO002071-001-07 | FJ001 | 分剪模板 | 2560 | 2024-07-26 | 2024-07-26 | 3 | 2024-07-27 02:23:15 | 2024-07-27 02:24:54 | 江苏东方九天新能源材料有限公司 |  | 尹斌斌 |  | 1 | 0.2 | 0 | 82 | 1 | JL0024030010-12/7 | 浙江银轮SPCC HV:90-110 纸管芯内孔φ500MM 成品外径≤900MM 1.排刀规格72*6+82*2 切一包 。注：成品卷直径必须小于木托宽度，成品托高度不允许超过730MM（高度从地面算起） 0.2/0.3平着摆放打包。厚度0.18-0.19mm，宽度+0/-0.1mm | 1 |  | 是 | 是 | 1 | 1
分剪 | JL0024030010-12/6 | JL0024030010-12 | 东方分剪6# | 合格 | 合格品 | 乙 | 尹斌斌 | 0 | 150 |  | 0 | 0.2 | 72 | 浙江银轮SPCC HV:90-110 纸管芯内孔φ500MM 成品外径≤900MM 1.排刀规格72*6+82*2 切一包 。注：成品卷直径必须小于木托宽度，成品托高度不允许超过730MM（高度从地面算起） 0.2/0.3平着摆放打包。厚度0.18-0.19mm，宽度+0/-0.1mm |  | 31010030 | 小品种钢卷 | 0.2-SPCC | 31020038 | 小品种钢分切带 | 0.2-SPCC |  | 10 | MO002071 | MO002071-001-06 | FJ001 | 分剪模板 | 2560 | 2024-07-26 | 2024-07-26 | 3 | 2024-07-27 02:23:15 | 2024-07-27 02:24:54 | 江苏东方九天新能源材料有限公司 |  | 尹斌斌 |  | 1 | 0.2 | 0 | 72 | 1 | JL0024030010-12/6 | 浙江银轮SPCC HV:90-110 纸管芯内孔φ500MM 成品外径≤900MM 1.排刀规格72*6+82*2 切一包 。注：成品卷直径必须小于木托宽度，成品托高度不允许超过730MM（高度从地面算起） 0.2/0.3平着摆放打包。厚度0.18-0.19mm，宽度+0/-0.1mm | 1 |  | 是 | 是 | 1 | 1
分剪 | JL0024030010-12/5 | JL0024030010-12 | 东方分剪6# | 合格 | 合格品 | 乙 | 尹斌斌 | 0 | 150 |  | 0 | 0.2 | 72 | 浙江银轮SPCC HV:90-110 纸管芯内孔φ500MM 成品外径≤900MM 1.排刀规格72*6+82*2 切一包 。注：成品卷直径必须小于木托宽度，成品托高度不允许超过730MM（高度从地面算起） 0.2/0.3平着摆放打包。厚度0.18-0.19mm，宽度+0/-0.1mm |  | 31010030 | 小品种钢卷 | 0.2-SPCC | 31020038 | 小品种钢分切带 | 0.2-SPCC |  | 10 | MO002071 | MO002071-001-05 | FJ001 | 分剪模板 | 2560 | 2024-07-26 | 2024-07-26 | 3 | 2024-07-27 02:23:15 | 2024-07-27 02:24:54 | 江苏东方九天新能源材料有限公司 |  | 尹斌斌 |  | 1 | 0.2 | 0 | 72 | 1 | JL0024030010-12/5 | 浙江银轮SPCC HV:90-110 纸管芯内孔φ500MM 成品外径≤900MM 1.排刀规格72*6+82*2 切一包 。注：成品卷直径必须小于木托宽度，成品托高度不允许超过730MM（高度从地面算起） 0.2/0.3平着摆放打包。厚度0.18-0.19mm，宽度+0/-0.1mm | 1 |  | 是 | 是 | 1 | 1
分剪 | JL0024030010-12/4 | JL0024030010-12 | 东方分剪6# | 合格 | 合格品 | 乙 | 尹斌斌 | 0 | 149 |  | 0 | 0.2 | 72 | 浙江银轮SPCC HV:90-110 纸管芯内孔φ500MM 成品外径≤900MM 1.排刀规格72*6+82*2 切一包 。注：成品卷直径必须小于木托宽度，成品托高度不允许超过730MM（高度从地面算起） 0.2/0.3平着摆放打包。厚度0.18-0.19mm，宽度+0/-0.1mm |  | 31010030 | 小品种钢卷 | 0.2-SPCC | 31020038 | 小品种钢分切带 | 0.2-SPCC |  | 10 | MO002071 | MO002071-001-04 | FJ001 | 分剪模板 | 2560 | 2024-07-26 | 2024-07-26 | 3 | 2024-07-27 02:23:15 | 2024-07-27 02:24:54 | 江苏东方九天新能源材料有限公司 |  | 尹斌斌 |  | 1 | 0.2 | 0 | 72 | 1 | JL0024030010-12/4 | 浙江银轮SPCC HV:90-110 纸管芯内孔φ500MM 成品外径≤900MM 1.排刀规格72*6+82*2 切一包 。注：成品卷直径必须小于木托宽度，成品托高度不允许超过730MM（高度从地面算起） 0.2/0.3平着摆放打包。厚度0.18-0.19mm，宽度+0/-0.1mm | 1 |  | 是 | 是 | 1 | 1
分剪 | JL0024030010-12/3 | JL0024030010-12 | 东方分剪6# | 合格 | 合格品 | 乙 | 尹斌斌 | 0 | 150 |  | 0 | 0.2 | 72 | 浙江银轮SPCC HV:90-110 纸管芯内孔φ500MM 成品外径≤900MM 1.排刀规格72*6+82*2 切一包 。注：成品卷直径必须小于木托宽度，成品托高度不允许超过730MM（高度从地面算起） 0.2/0.3平着摆放打包。厚度0.18-0.19mm，宽度+0/-0.1mm |  | 31010030 | 小品种钢卷 | 0.2-SPCC | 31020038 | 小品种钢分切带 | 0.2-SPCC |  | 10 | MO002071 | MO002071-001-03 | FJ001 | 分剪模板 | 2560 | 2024-07-26 | 2024-07-26 | 3 | 2024-07-27 02:23:15 | 2024-07-27 02:24:54 | 江苏东方九天新能源材料有限公司 |  | 尹斌斌 |  | 1 | 0.2 | 0 | 72 | 1 | JL0024030010-12/3 | 浙江银轮SPCC HV:90-110 纸管芯内孔φ500MM 成品外径≤900MM 1.排刀规格72*6+82*2 切一包 。注：成品卷直径必须小于木托宽度，成品托高度不允许超过730MM（高度从地面算起） 0.2/0.3平着摆放打包。厚度0.18-0.19mm，宽度+0/-0.1mm | 1 |  | 是 | 是 | 1 | 1
分剪 | JL0024030010-12/2 | JL0024030010-12 | 东方分剪6# | 合格 | 合格品 | 乙 | 尹斌斌 | 0 | 149 |  | 0 | 0.2 | 72 | 浙江银轮SPCC HV:90-110 纸管芯内孔φ500MM 成品外径≤900MM 1.排刀规格72*6+82*2 切一包 。注：成品卷直径必须小于木托宽度，成品托高度不允许超过730MM（高度从地面算起） 0.2/0.3平着摆放打包。厚度0.18-0.19mm，宽度+0/-0.1mm |  | 31010030 | 小品种钢卷 | 0.2-SPCC | 31020038 | 小品种钢分切带 | 0.2-SPCC |  | 10 | MO002071 | MO002071-001-02 | FJ001 | 分剪模板 | 2560 | 2024-07-26 | 2024-07-26 | 3 | 2024-07-27 02:23:15 | 2024-07-27 02:24:54 | 江苏东方九天新能源材料有限公司 |  | 尹斌斌 |  | 1 | 0.2 | 0 | 72 | 1 | JL0024030010-12/2 | 浙江银轮SPCC HV:90-110 纸管芯内孔φ500MM 成品外径≤900MM 1.排刀规格72*6+82*2 切一包 。注：成品卷直径必须小于木托宽度，成品托高度不允许超过730MM（高度从地面算起） 0.2/0.3平着摆放打包。厚度0.18-0.19mm，宽度+0/-0.1mm | 1 |  | 是 | 是 | 1 | 1
分剪 | JL0024030010-12/1 | JL0024030010-12 | 东方分剪6# | 合格 | 合格品 | 乙 | 尹斌斌 | 0 | 149 |  | 0 | 0.2 | 72 | 浙江银轮SPCC HV:90-110 纸管芯内孔φ500MM 成品外径≤900MM 1.排刀规格72*6+82*2 切一包 。注：成品卷直径必须小于木托宽度，成品托高度不允许超过730MM（高度从地面算起） 0.2/0.3平着摆放打包。厚度0.18-0.19mm，宽度+0/-0.1mm |  | 31010030 | 小品种钢卷 | 0.2-SPCC | 31020038 | 小品种钢分切带 | 0.2-SPCC |  | 10 | MO002071 | MO002071-001-01 | FJ001 | 分剪模板 | 2560 | 2024-07-26 | 2024-07-26 | 3 | 2024-07-27 02:23:15 | 2024-07-27 02:24:54 | 江苏东方九天新能源材料有限公司 |  | 尹斌斌 |  | 1 | 0.2 | 0 | 72 | 1 | JL0024030010-12/1 | 浙江银轮SPCC HV:90-110 纸管芯内孔φ500MM 成品外径≤900MM 1.排刀规格72*6+82*2 切一包 。注：成品卷直径必须小于木托宽度，成品托高度不允许超过730MM（高度从地面算起） 0.2/0.3平着摆放打包。厚度0.18-0.19mm，宽度+0/-0.1mm | 1 |  | 是 | 是 | 1 | 1
分剪 | DL002405509821/7 | DL002405509821 | 东方分剪6# | 合格 | 合格品 | 乙 | 张建勇 | 0 | 253 |  | 0 | 0.203 | 79.5 | 1：排刀规格 79.5MM*7C 海金杜门 SPCC-Ni 镍层：外1.9um /内 1.27um 2:成品内孔φ400MM 成品外径φ750-1000MM，注：1.成品表面不允许有擦划伤 顶压伤 刀印 油污 用气象包装纸包装 2.成品按顺时针摆放，每一片用3*3MM的木条隔开 、单托上下两片内外圈加纸护角。厚度公差+/-0.01mm，宽度公差+/-0.13mm |  | 31310012 | 镍钝化卷 | 0.203-SPCC | 31320012 | 镍钝化分切带 | 0.203-SPCC |  | 10 | MO002041 | MO002041-004-07 | FJ001 | 分剪模板 | 1910 | 2024-07-25 | 2024-07-25 | 5 | 2024-07-27 01:52:12 | 2024-07-27 02:21:45 | 江苏东方九天新能源材料有限公司 |  | 张建勇 |  | 1 | 0.203 | 0 | 79.5 | 1 | DL002405509821/7 | 1：排刀规格 79.5MM*7C 海金杜门 SPCC-Ni 镍层：外1.9um /内 1.27um 2:成品内孔φ400MM 成品外径φ750-1000MM，注：1.成品表面不允许有擦划伤 顶压伤 刀印 油污 用气象包装纸包装 2.成品按顺时针摆放，每一片用3*3MM的木条隔开 、单托上下两片内外圈加纸护角。厚度公差+/-0.01mm，宽度公差+/-0.13mm | 1 |  | 是 | 是 | 33 | 4
分剪 | DL002405509821/6 | DL002405509821 | 东方分剪6# | 合格 | 合格品 | 乙 | 张建勇 | 0 | 253 |  | 0 | 0.203 | 79.5 | 1：排刀规格 79.5MM*7C 海金杜门 SPCC-Ni 镍层：外1.9um /内 1.27um 2:成品内孔φ400MM 成品外径φ750-1000MM，注：1.成品表面不允许有擦划伤 顶压伤 刀印 油污 用气象包装纸包装 2.成品按顺时针摆放，每一片用3*3MM的木条隔开 、单托上下两片内外圈加纸护角。厚度公差+/-0.01mm，宽度公差+/-0.13mm |  | 31310012 | 镍钝化卷 | 0.203-SPCC | 31320012 | 镍钝化分切带 | 0.203-SPCC |  | 10 | MO002041 | MO002041-004-06 | FJ001 | 分剪模板 | 1910 | 2024-07-25 | 2024-07-25 | 5 | 2024-07-27 01:52:12 | 2024-07-27 02:21:45 | 江苏东方九天新能源材料有限公司 |  | 张建勇 |  | 1 | 0.203 | 0 | 79.5 | 1 | DL002405509821/6 | 1：排刀规格 79.5MM*7C 海金杜门 SPCC-Ni 镍层：外1.9um /内 1.27um 2:成品内孔φ400MM 成品外径φ750-1000MM，注：1.成品表面不允许有擦划伤 顶压伤 刀印 油污 用气象包装纸包装 2.成品按顺时针摆放，每一片用3*3MM的木条隔开 、单托上下两片内外圈加纸护角。厚度公差+/-0.01mm，宽度公差+/-0.13mm | 1 |  | 是 | 是 | 33 | 4
分剪 | DL002405509821/5 | DL002405509821 | 东方分剪6# | 合格 | 合格品 | 乙 | 张建勇 | 0 | 253 |  | 0 | 0.203 | 79.5 | 1：排刀规格 79.5MM*7C 海金杜门 SPCC-Ni 镍层：外1.9um /内 1.27um 2:成品内孔φ400MM 成品外径φ750-1000MM，注：1.成品表面不允许有擦划伤 顶压伤 刀印 油污 用气象包装纸包装 2.成品按顺时针摆放，每一片用3*3MM的木条隔开 、单托上下两片内外圈加纸护角。厚度公差+/-0.01mm，宽度公差+/-0.13mm |  | 31310012 | 镍钝化卷 | 0.203-SPCC | 31320012 | 镍钝化分切带 | 0.203-SPCC |  | 10 | MO002041 | MO002041-004-05 | FJ001 | 分剪模板 | 1910 | 2024-07-25 | 2024-07-25 | 5 | 2024-07-27 01:52:12 | 2024-07-27 02:21:45 | 江苏东方九天新能源材料有限公司 |  | 张建勇 |  | 1 | 0.203 | 0 | 79.5 | 1 | DL002405509821/5 | 1：排刀规格 79.5MM*7C 海金杜门 SPCC-Ni 镍层：外1.9um /内 1.27um 2:成品内孔φ400MM 成品外径φ750-1000MM，注：1.成品表面不允许有擦划伤 顶压伤 刀印 油污 用气象包装纸包装 2.成品按顺时针摆放，每一片用3*3MM的木条隔开 、单托上下两片内外圈加纸护角。厚度公差+/-0.01mm，宽度公差+/-0.13mm | 1 |  | 是 | 是 | 33 | 4
分剪 | DL002405509821/4 | DL002405509821 | 东方分剪6# | 合格 | 合格品 | 乙 | 张建勇 | 0 | 252 |  | 0 | 0.203 | 79.5 | 1：排刀规格 79.5MM*7C 海金杜门 SPCC-Ni 镍层：外1.9um /内 1.27um 2:成品内孔φ400MM 成品外径φ750-1000MM，注：1.成品表面不允许有擦划伤 顶压伤 刀印 油污 用气象包装纸包装 2.成品按顺时针摆放，每一片用3*3MM的木条隔开 、单托上下两片内外圈加纸护角。厚度公差+/-0.01mm，宽度公差+/-0.13mm |  | 31310012 | 镍钝化卷 | 0.203-SPCC | 31320012 | 镍钝化分切带 | 0.203-SPCC |  | 10 | MO002041 | MO002041-004-04 | FJ001 | 分剪模板 | 1910 | 2024-07-25 | 2024-07-25 | 5 | 2024-07-27 01:52:12 | 2024-07-27 02:21:45 | 江苏东方九天新能源材料有限公司 |  | 张建勇 |  | 1 | 0.203 | 0 | 79.5 | 1 | DL002405509821/4 | 1：排刀规格 79.5MM*7C 海金杜门 SPCC-Ni 镍层：外1.9um /内 1.27um 2:成品内孔φ400MM 成品外径φ750-1000MM，注：1.成品表面不允许有擦划伤 顶压伤 刀印 油污 用气象包装纸包装 2.成品按顺时针摆放，每一片用3*3MM的木条隔开 、单托上下两片内外圈加纸护角。厚度公差+/-0.01mm，宽度公差+/-0.13mm | 1 |  | 是 | 是 | 33 | 4
分剪 | DL002405509821/3 | DL002405509821 | 东方分剪6# | 合格 | 合格品 | 乙 | 张建勇 | 0 | 251 |  | 0 | 0.203 | 79.5 | 1：排刀规格 79.5MM*7C 海金杜门 SPCC-Ni 镍层：外1.9um /内 1.27um 2:成品内孔φ400MM 成品外径φ750-1000MM，注：1.成品表面不允许有擦划伤 顶压伤 刀印 油污 用气象包装纸包装 2.成品按顺时针摆放，每一片用3*3MM的木条隔开 、单托上下两片内外圈加纸护角。厚度公差+/-0.01mm，宽度公差+/-0.13mm |  | 31310012 | 镍钝化卷 | 0.203-SPCC | 31320012 | 镍钝化分切带 | 0.203-SPCC |  | 10 | MO002041 | MO002041-004-03 | FJ001 | 分剪模板 | 1910 | 2024-07-25 | 2024-07-25 | 5 | 2024-07-27 01:52:12 | 2024-07-27 02:21:45 | 江苏东方九天新能源材料有限公司 |  | 张建勇 |  | 1 | 0.203 | 0 | 79.5 | 1 | DL002405509821/3 | 1：排刀规格 79.5MM*7C 海金杜门 SPCC-Ni 镍层：外1.9um /内 1.27um 2:成品内孔φ400MM 成品外径φ750-1000MM，注：1.成品表面不允许有擦划伤 顶压伤 刀印 油污 用气象包装纸包装 2.成品按顺时针摆放，每一片用3*3MM的木条隔开 、单托上下两片内外圈加纸护角。厚度公差+/-0.01mm，宽度公差+/-0.13mm | 1 |  | 是 | 是 | 33 | 4
分剪 | DL002405509821/2 | DL002405509821 | 东方分剪6# | 合格 | 合格品 | 乙 | 张建勇 | 0 | 249 |  | 0 | 0.203 | 79.5 | 1：排刀规格 79.5MM*7C 海金杜门 SPCC-Ni 镍层：外1.9um /内 1.27um 2:成品内孔φ400MM 成品外径φ750-1000MM，注：1.成品表面不允许有擦划伤 顶压伤 刀印 油污 用气象包装纸包装 2.成品按顺时针摆放，每一片用3*3MM的木条隔开 、单托上下两片内外圈加纸护角。厚度公差+/-0.01mm，宽度公差+/-0.13mm |  | 31310012 | 镍钝化卷 | 0.203-SPCC | 31320012 | 镍钝化分切带 | 0.203-SPCC |  | 10 | MO002041 | MO002041-004-02 | FJ001 | 分剪模板 | 1910 | 2024-07-25 | 2024-07-25 | 5 | 2024-07-27 01:52:12 | 2024-07-27 02:21:45 | 江苏东方九天新能源材料有限公司 |  | 张建勇 |  | 1 | 0.203 | 0 | 79.5 | 1 | DL002405509821/2 | 1：排刀规格 79.5MM*7C 海金杜门 SPCC-Ni 镍层：外1.9um /内 1.27um 2:成品内孔φ400MM 成品外径φ750-1000MM，注：1.成品表面不允许有擦划伤 顶压伤 刀印 油污 用气象包装纸包装 2.成品按顺时针摆放，每一片用3*3MM的木条隔开 、单托上下两片内外圈加纸护角。厚度公差+/-0.01mm，宽度公差+/-0.13mm | 1 |  | 是 | 是 | 33 | 4
分剪 | DL002405509821/1 | DL002405509821 | 东方分剪6# | 合格 | 合格品 | 乙 | 张建勇 | 0 | 248 |  | 0 | 0.203 | 79.5 | 1：排刀规格 79.5MM*7C 海金杜门 SPCC-Ni 镍层：外1.9um /内 1.27um 2:成品内孔φ400MM 成品外径φ750-1000MM，注：1.成品表面不允许有擦划伤 顶压伤 刀印 油污 用气象包装纸包装 2.成品按顺时针摆放，每一片用3*3MM的木条隔开 、单托上下两片内外圈加纸护角。厚度公差+/-0.01mm，宽度公差+/-0.13mm |  | 31310012 | 镍钝化卷 | 0.203-SPCC | 31320012 | 镍钝化分切带 | 0.203-SPCC |  | 10 | MO002041 | MO002041-004-01 | FJ001 | 分剪模板 | 1910 | 2024-07-25 | 2024-07-25 | 5 | 2024-07-27 01:52:12 | 2024-07-27 02:21:45 | 江苏东方九天新能源材料有限公司 |  | 张建勇 |  | 1 | 0.203 | 0 | 79.5 | 1 | DL002405509821/1 | 1：排刀规格 79.5MM*7C 海金杜门 SPCC-Ni 镍层：外1.9um /内 1.27um 2:成品内孔φ400MM 成品外径φ750-1000MM，注：1.成品表面不允许有擦划伤 顶压伤 刀印 油污 用气象包装纸包装 2.成品按顺时针摆放，每一片用3*3MM的木条隔开 、单托上下两片内外圈加纸护角。厚度公差+/-0.01mm，宽度公差+/-0.13mm | 1 |  | 是 | 是 | 33 | 4
铬钝化 | JG12240703531 | JG12240703531 | 东方铬钝化950 | 合格 | 合格品 | 甲 | 夏亚军 | 4880 | 4781 | 0.9797 | 6840 | 0.125 | 760 | / |  | 30210004 | 光亮卷 | 0.125-SPCC | 30110004 | 铬钝化卷 | 0.125-SPCC |  | 10 | MO002056 | MO002056-001 | GDH001 | 铬钝化模板 | 4880 | 2024-07-25 | 2024-07-25 | 5 | 2024-07-27 01:57:11 | 2024-07-27 01:57:44 | 江苏东方九天新能源材料有限公司 | 259632 | 孙槐兵 |  |  | 0.125 | 6970 | 760 | 1 | JG12240703531 |  | 1 |  | 是 | 是 | 0 | 1
铬钝化 | JG1224070232 | JG1224070232 | 东方铬钝化750 | 合格 | 让步接收 | 甲 | 周建锋 | 5590 | 5607 | 1.003 | 6630 | 0.18 | 610 | / | 来料板面色差，辊印，来料板面边部偶有波浪纹，白斑 | 30210014 | 光亮卷 | 0.18-SPCC | 30110012 | 铬钝化卷 | 0.18-SPCC |  | 10 | MO002088 | MO002088-004 | GDH001 | 铬钝化模板 | 5590 | 2024-07-26 | 2024-07-26 | 5 | 2024-07-27 01:00:25 | 2024-07-27 01:42:43 | 江苏东方九天新能源材料有限公司 | 261730 | 倪兵 |  |  | 0.18 | 0 | 610 | 1 | JG1224070232 |  | 1 | 来料板面色差，辊印，来料板面边部偶有波浪纹，白斑 | 是 | 是 | 42 | 4
最终冷轧 | JG1224070396 | JG1224070396 | 东方850轧机 | 合格 | 合格品 | 乙 | 杨海鹏 | 13750 | 13300 | 0.9673 | 24800 | 0.1 | 710 | 850轧机普光辊(Ra0.4-0.6μm)轧制0.1mm(0.4-0.25-0.15-0.115-0.1) |  | 20100028 | 轧硬 | 0.4*710-SPCC | 30210015 | 光亮卷 | 0.1-SPCC |  | 30 | MO001831 | MO001831-003 | GLJ002 | 东方光亮卷前处理（0.4轧0.1mm) | 13780 | 2024-07-19 | 2024-07-19 | 5 | 2024-07-27 01:10:02 | 2024-07-27 01:26:49 | 江苏东方九天新能源材料有限公司 | 250532 | 杨海鹏 |  |  | 0.4 | 6240 | 710 | 1 | JG1224070396 | 轧0.1；米数控制在25100-25200，脱脂平均分包 |  |  | 否 | 否 | 3611 | 3
铬钝化 | JG12240703681 | JG12240703681 | 东方铬钝化950 | 合格 | 合格品 | 甲 | 夏亚军 | 4830 | 4691 | 0.9712 | 6730 | 0.125 | 760 | / |  | 30210004 | 光亮卷 | 0.125-SPCC | 30110004 | 铬钝化卷 | 0.125-SPCC |  | 10 | MO002096 | MO002096-002 | GDH001 | 铬钝化模板 | 4830 | 2024-07-26 | 2024-07-26 | 5 | 2024-07-27 01:09:50 | 2024-07-27 01:10:21 | 江苏东方九天新能源材料有限公司 | 261964 | 孙槐兵 |  |  | 0.125 | 0 | 760 | 1 | JG12240703681 |  | 1 |  | 是 | 是 | 1 | 2
铬钝化 | JG1224070219 | JG1224070219 | 东方铬钝化750 | 合格 | 合格品 | 甲 | 周建锋 | 5766 | 5771 | 1.0009 | 6810 | 0.18 | 610 | / | 来料板面色差，辊印，亮斑点 | 30210014 | 光亮卷 | 0.18-SPCC | 30110012 | 铬钝化卷 | 0.18-SPCC |  | 10 | MO002088 | MO002088-002 | GDH001 | 铬钝化模板 | 5766 | 2024-07-26 | 2024-07-26 | 5 | 2024-07-27 00:58:54 | 2024-07-27 01:00:08 | 江苏东方九天新能源材料有限公司 | 261726 | 倪兵 |  |  | 0.18 | 0 | 610 | 1 | JG1224070219 |  | 1 | 来料板面色差，辊印，亮斑点 | 是 | 是 | 2 | 2
分剪 | DL002405511323/7 | DL002405511323 | 东方分剪5# | 合格 | 合格品 | 乙 | 张建勇 | 0 | 251 |  | 0 | 0.203 | 79.5 | 1：排刀规格 79.5MM*7C 海金杜门 SPCC-Ni 镍层：外1.9um /内 1.27um 2:成品内孔φ400MM 成品外径φ750-1000MM，注：1.成品表面不允许有擦划伤 顶压伤 刀印 油污 用气象包装纸包装 2.成品按顺时针摆放，每一片用3*3MM的木条隔开 、单托上下两片内外圈加纸护角。厚度公差+/-0.01mm，宽度公差+/-0.13mm |  | 31310012 | 镍钝化卷 | 0.203-SPCC | 31320012 | 镍钝化分切带 | 0.203-SPCC |  | 10 | MO002041 | MO002041-001-07 | FJ001 | 分剪模板 | 1934 | 2024-07-25 | 2024-07-25 | 5 | 2024-07-26 23:32:54 | 2024-07-27 00:57:24 | 江苏东方九天新能源材料有限公司 |  | 张建勇 |  | 1 | 0.203 | 0 | 79.5 | 1 | DL002405511323/7 | 1：排刀规格 79.5MM*7C 海金杜门 SPCC-Ni 镍层：外1.9um /内 1.27um 2:成品内孔φ400MM 成品外径φ750-1000MM，注：1.成品表面不允许有擦划伤 顶压伤 刀印 油污 用气象包装纸包装 2.成品按顺时针摆放，每一片用3*3MM的木条隔开 、单托上下两片内外圈加纸护角。厚度公差+/-0.01mm，宽度公差+/-0.13mm | 1 |  | 是 | 是 | 97 | 1
分剪 | DL002405511323/6 | DL002405511323 | 东方分剪5# | 合格 | 合格品 | 乙 | 张建勇 | 0 | 253 |  | 0 | 0.203 | 79.5 | 1：排刀规格 79.5MM*7C 海金杜门 SPCC-Ni 镍层：外1.9um /内 1.27um 2:成品内孔φ400MM 成品外径φ750-1000MM，注：1.成品表面不允许有擦划伤 顶压伤 刀印 油污 用气象包装纸包装 2.成品按顺时针摆放，每一片用3*3MM的木条隔开 、单托上下两片内外圈加纸护角。厚度公差+/-0.01mm，宽度公差+/-0.13mm |  | 31310012 | 镍钝化卷 | 0.203-SPCC | 31320012 | 镍钝化分切带 | 0.203-SPCC |  | 10 | MO002041 | MO002041-001-06 | FJ001 | 分剪模板 | 1934 | 2024-07-25 | 2024-07-25 | 5 | 2024-07-26 23:32:54 | 2024-07-27 00:57:24 | 江苏东方九天新能源材料有限公司 |  | 张建勇 |  | 1 | 0.203 | 0 | 79.5 | 1 | DL002405511323/6 | 1：排刀规格 79.5MM*7C 海金杜门 SPCC-Ni 镍层：外1.9um /内 1.27um 2:成品内孔φ400MM 成品外径φ750-1000MM，注：1.成品表面不允许有擦划伤 顶压伤 刀印 油污 用气象包装纸包装 2.成品按顺时针摆放，每一片用3*3MM的木条隔开 、单托上下两片内外圈加纸护角。厚度公差+/-0.01mm，宽度公差+/-0.13mm | 1 |  | 是 | 是 | 97 | 1
分剪 | DL002405511323/5 | DL002405511323 | 东方分剪5# | 合格 | 合格品 | 乙 | 张建勇 | 0 | 254 |  | 0 | 0.203 | 79.5 | 1：排刀规格 79.5MM*7C 海金杜门 SPCC-Ni 镍层：外1.9um /内 1.27um 2:成品内孔φ400MM 成品外径φ750-1000MM，注：1.成品表面不允许有擦划伤 顶压伤 刀印 油污 用气象包装纸包装 2.成品按顺时针摆放，每一片用3*3MM的木条隔开 、单托上下两片内外圈加纸护角。厚度公差+/-0.01mm，宽度公差+/-0.13mm |  | 31310012 | 镍钝化卷 | 0.203-SPCC | 31320012 | 镍钝化分切带 | 0.203-SPCC |  | 10 | MO002041 | MO002041-001-05 | FJ001 | 分剪模板 | 1934 | 2024-07-25 | 2024-07-25 | 5 | 2024-07-26 23:32:54 | 2024-07-27 00:57:24 | 江苏东方九天新能源材料有限公司 |  | 张建勇 |  | 1 | 0.203 | 0 | 79.5 | 1 | DL002405511323/5 | 1：排刀规格 79.5MM*7C 海金杜门 SPCC-Ni 镍层：外1.9um /内 1.27um 2:成品内孔φ400MM 成品外径φ750-1000MM，注：1.成品表面不允许有擦划伤 顶压伤 刀印 油污 用气象包装纸包装 2.成品按顺时针摆放，每一片用3*3MM的木条隔开 、单托上下两片内外圈加纸护角。厚度公差+/-0.01mm，宽度公差+/-0.13mm | 1 |  | 是 | 是 | 97 | 1
分剪 | DL002405511323/4 | DL002405511323 | 东方分剪5# | 合格 | 合格品 | 乙 | 张建勇 | 0 | 255 |  | 0 | 0.203 | 79.5 | 1：排刀规格 79.5MM*7C 海金杜门 SPCC-Ni 镍层：外1.9um /内 1.27um 2:成品内孔φ400MM 成品外径φ750-1000MM，注：1.成品表面不允许有擦划伤 顶压伤 刀印 油污 用气象包装纸包装 2.成品按顺时针摆放，每一片用3*3MM的木条隔开 、单托上下两片内外圈加纸护角。厚度公差+/-0.01mm，宽度公差+/-0.13mm |  | 31310012 | 镍钝化卷 | 0.203-SPCC | 31320012 | 镍钝化分切带 | 0.203-SPCC |  | 10 | MO002041 | MO002041-001-04 | FJ001 | 分剪模板 | 1934 | 2024-07-25 | 2024-07-25 | 5 | 2024-07-26 23:32:54 | 2024-07-27 00:57:24 | 江苏东方九天新能源材料有限公司 |  | 张建勇 |  | 1 | 0.203 | 0 | 79.5 | 1 | DL002405511323/4 | 1：排刀规格 79.5MM*7C 海金杜门 SPCC-Ni 镍层：外1.9um /内 1.27um 2:成品内孔φ400MM 成品外径φ750-1000MM，注：1.成品表面不允许有擦划伤 顶压伤 刀印 油污 用气象包装纸包装 2.成品按顺时针摆放，每一片用3*3MM的木条隔开 、单托上下两片内外圈加纸护角。厚度公差+/-0.01mm，宽度公差+/-0.13mm | 1 |  | 是 | 是 | 97 | 1
分剪 | DL002405511323/3 | DL002405511323 | 东方分剪5# | 合格 | 合格品 | 乙 | 张建勇 | 0 | 256 |  | 0 | 0.203 | 79.5 | 1：排刀规格 79.5MM*7C 海金杜门 SPCC-Ni 镍层：外1.9um /内 1.27um 2:成品内孔φ400MM 成品外径φ750-1000MM，注：1.成品表面不允许有擦划伤 顶压伤 刀印 油污 用气象包装纸包装 2.成品按顺时针摆放，每一片用3*3MM的木条隔开 、单托上下两片内外圈加纸护角。厚度公差+/-0.01mm，宽度公差+/-0.13mm |  | 31310012 | 镍钝化卷 | 0.203-SPCC | 31320012 | 镍钝化分切带 | 0.203-SPCC |  | 10 | MO002041 | MO002041-001-03 | FJ001 | 分剪模板 | 1934 | 2024-07-25 | 2024-07-25 | 5 | 2024-07-26 23:32:54 | 2024-07-27 00:57:24 | 江苏东方九天新能源材料有限公司 |  | 张建勇 |  | 1 | 0.203 | 0 | 79.5 | 1 | DL002405511323/3 | 1：排刀规格 79.5MM*7C 海金杜门 SPCC-Ni 镍层：外1.9um /内 1.27um 2:成品内孔φ400MM 成品外径φ750-1000MM，注：1.成品表面不允许有擦划伤 顶压伤 刀印 油污 用气象包装纸包装 2.成品按顺时针摆放，每一片用3*3MM的木条隔开 、单托上下两片内外圈加纸护角。厚度公差+/-0.01mm，宽度公差+/-0.13mm | 1 |  | 是 | 是 | 97 | 1
分剪 | DL002405511323/2 | DL002405511323 | 东方分剪5# | 合格 | 合格品 | 乙 | 张建勇 | 0 | 257 |  | 0 | 0.203 | 79.5 | 1：排刀规格 79.5MM*7C 海金杜门 SPCC-Ni 镍层：外1.9um /内 1.27um 2:成品内孔φ400MM 成品外径φ750-1000MM，注：1.成品表面不允许有擦划伤 顶压伤 刀印 油污 用气象包装纸包装 2.成品按顺时针摆放，每一片用3*3MM的木条隔开 、单托上下两片内外圈加纸护角。厚度公差+/-0.01mm，宽度公差+/-0.13mm |  | 31310012 | 镍钝化卷 | 0.203-SPCC | 31320012 | 镍钝化分切带 | 0.203-SPCC |  | 10 | MO002041 | MO002041-001-02 | FJ001 | 分剪模板 | 1934 | 2024-07-25 | 2024-07-25 | 5 | 2024-07-26 23:32:54 | 2024-07-27 00:57:24 | 江苏东方九天新能源材料有限公司 |  | 张建勇 |  | 1 | 0.203 | 0 | 79.5 | 1 | DL002405511323/2 | 1：排刀规格 79.5MM*7C 海金杜门 SPCC-Ni 镍层：外1.9um /内 1.27um 2:成品内孔φ400MM 成品外径φ750-1000MM，注：1.成品表面不允许有擦划伤 顶压伤 刀印 油污 用气象包装纸包装 2.成品按顺时针摆放，每一片用3*3MM的木条隔开 、单托上下两片内外圈加纸护角。厚度公差+/-0.01mm，宽度公差+/-0.13mm | 1 |  | 是 | 是 | 97 | 1
分剪 | DL002405511323/1 | DL002405511323 | 东方分剪5# | 合格 | 合格品 | 乙 | 张建勇 | 0 | 257 |  | 0 | 0.203 | 79.5 | 1：排刀规格 79.5MM*7C 海金杜门 SPCC-Ni 镍层：外1.9um /内 1.27um 2:成品内孔φ400MM 成品外径φ750-1000MM，注：1.成品表面不允许有擦划伤 顶压伤 刀印 油污 用气象包装纸包装 2.成品按顺时针摆放，每一片用3*3MM的木条隔开 、单托上下两片内外圈加纸护角。厚度公差+/-0.01mm，宽度公差+/-0.13mm |  | 31310012 | 镍钝化卷 | 0.203-SPCC | 31320012 | 镍钝化分切带 | 0.203-SPCC |  | 10 | MO002041 | MO002041-001-01 | FJ001 | 分剪模板 | 1934 | 2024-07-25 | 2024-07-25 | 5 | 2024-07-26 23:32:54 | 2024-07-27 00:57:24 | 江苏东方九天新能源材料有限公司 |  | 张建勇 |  | 1 | 0.203 | 0 | 79.5 | 1 | DL002405511323/1 | 1：排刀规格 79.5MM*7C 海金杜门 SPCC-Ni 镍层：外1.9um /内 1.27um 2:成品内孔φ400MM 成品外径φ750-1000MM，注：1.成品表面不允许有擦划伤 顶压伤 刀印 油污 用气象包装纸包装 2.成品按顺时针摆放，每一片用3*3MM的木条隔开 、单托上下两片内外圈加纸护角。厚度公差+/-0.01mm，宽度公差+/-0.13mm | 1 |  | 是 | 是 | 97 | 1
镍钝化 | JL1224040135122 | JL122404013512 | 东方镍钝化1150 | 合格 | 合格品 | 乙 | 孙吕 | 1160 | 1160 | 1 | 1240 | 0.2 | 610 | 泰德通：1150镍钝化工段镀镍，HV100-120,镀层≥1.5μm，纸管芯 ,整卷发货 |  | 20600018 | 镍钝化卷半成品 | 0.2-SPCC | 31310016 | 镍钝化卷 | 0.2-SPCC |  | 10 | MO001969 | MO001969-002-02 | NDH001 | 镍钝化模板 | 2340 | 2024-07-24 | 2024-07-27 | 5 | 2024-07-26 23:30:31 | 2024-07-27 00:34:18 | 江苏东方九天新能源材料有限公司 |  | 孙吕 |  | 1 | 0.2 | 1240 | 610 | 1 | JL1224040135122 | 泰德通：（0.2*610）双面镀镍，镀层厚度≥1.5um，HV90-110；卷重≤1.5吨 | 1 |  | 是 | 是 | 96 | 2
镍钝化 | JL1224040135121 | JL122404013512 | 东方镍钝化1150 | 合格 | 让步接收 | 乙 | 孙吕 | 1180 | 1180 | 1 | 1265 | 0.2 | 610 | 泰德通：1150镍钝化工段镀镍，HV100-120,镀层≥1.5μm，纸管芯 ,整卷发货 | 来料传动侧17.5厘米处细划伤 来料线条印 | 20600018 | 镍钝化卷半成品 | 0.2-SPCC | 31310016 | 镍钝化卷 | 0.2-SPCC |  | 10 | MO001969 | MO001969-002-01 | NDH001 | 镍钝化模板 | 2340 | 2024-07-24 | 2024-07-27 | 5 | 2024-07-26 23:30:31 | 2024-07-27 00:34:18 | 江苏东方九天新能源材料有限公司 |  | 孙吕 |  | 1 | 0.2 | 1265 | 610 | 1 | JL1224040135121 | 泰德通：（0.2*610）双面镀镍，镀层厚度≥1.5um，HV90-110；卷重≤1.5吨 | 1 | 来料传动侧17.5厘米处细划伤 来料线条印 | 是 | 是 | 96 | 2
最终脱脂 | DL00240700292 | DL0024070029 | 东方950脱脂1# | 合格 | 合格品 | 乙 | 何晓健,张东兵 | 6015 | 5925 | 0.985 | 8300 | 0.14 | 610 | 苏州中意：脱脂(单位张力3.5）、转退火 |  | 20100082 | 轧硬 | 0.6*610-SPCC | 31010009 | 小品种钢卷 | 0.14-SPCC |  | 40 | MO001607 | MO001607-001-02 | XPZG001 | 小品种钢前处理模板 | 12245 | 2024-07-15 | 2024-07-15 | 3 | 2024-07-27 00:30:58 | 2024-07-27 00:31:19 | 江苏东方九天新能源材料有限公司 | 242249 | 何晓健 |  |  | 0.14 | 8400 | 610 | 1 | DL00240700292 | 苏州中意：厚度±0.005MM,HV100-110,C粗糙度≤0.2μ，平整后转分剪 |  |  |  |  | 14950 | 1
铬钝化 | JG122406013412 | JG122406013412 | 东方铬钝化950 | 合格 | 让步接收 | 甲 | 夏亚军 | 2620 | 2581 | 0.9851 | 4540 | 0.1 | 760 | / | 内100米板面撞伤重 | 30210015 | 光亮卷 | 0.1-SPCC | 30110014 | 铬钝化卷 | 0.1-SPCC |  | 10 | MO002096 | MO002096-013 | GDH001 | 铬钝化模板 | 2620 | 2024-07-26 | 2024-07-26 | 5 | 2024-07-27 00:19:25 | 2024-07-27 00:21:39 | 江苏东方九天新能源材料有限公司 | 261974 | 孙槐兵 |  |  | 0.1 | 0 | 760 | 1 | JG122406013412 |  | 1 | S色差(内100米板面撞伤重 条印 色差 白斑) | 是 | 是 | 2 | 13
铬钝化 | JG1224070251 | JG1224070251 | 东方铬钝化750 | 合格 | 让步接收 | 甲 | 周建锋 | 5640 | 5647 | 1.0012 | 6690 | 0.18 | 610 | / | 尾100米左右来料板面铁桶顶伤印 | 30210014 | 光亮卷 | 0.18-SPCC | 30110012 | 铬钝化卷 | 0.18-SPCC |  | 10 | MO002088 | MO002088-007 | GDH001 | 铬钝化模板 | 5640 | 2024-07-26 | 2024-07-26 | 5 | 2024-07-26 23:32:15 | 2024-07-27 00:15:21 | 江苏东方九天新能源材料有限公司 | 261733 | 倪兵 |  |  | 0.18 | 0 | 610 | 1 | JG1224070251 |  | 1 | 来料板面色差，辊印，亮斑点，振纹，横辊印，尾100米左右来料板面铁桶顶伤印 | 是 | 是 | 43 | 7
铬钝化 | JG12240703641 | JG12240703641 | 东方铬钝化950 | 合格 | 让步接收 | 甲 | 韩康 | 4650 | 4623 | 0.9942 | 6600 | 0.125 | 760 | / | 6480-6510米横向62.3-62.9mm8个孔洞( 大小0.44-0.62mm2) | 30210004 | 光亮卷 | 0.125-SPCC | 30110004 | 铬钝化卷 | 0.125-SPCC |  | 10 | MO002096 | MO002096-003 | GDH001 | 铬钝化模板 | 4650 | 2024-07-26 | 2024-07-26 | 5 | 2024-07-26 23:03:15 | 2024-07-26 23:48:07 | 江苏东方九天新能源材料有限公司 | 261965 | 孙槐兵 |  |  | 0.125 | 0 | 760 | 1 | JG12240703641 |  | 1 | S色差(色差 条印 传侧边部水锈斑 黄条印 黄斑 6480-6510米8个孔洞 横向62.3-62.9 大小0.44-0.62) | 是 | 是 | 45 | 3
铬钝化 | JG0024060077 | JG0024060077 | 东方铬钝化750 | 合格 | 合格品 | 甲 | 周建锋 | 4970 | 4973 | 1.0006 | 7100 | 0.15 | 610 | 镀铬量80-100 | 来料板面色差，辊印，亮斑点，振纹，横辊印，肋浪 | 30210011 | 光亮卷 | 0.15-SPCC | 30110011 | 铬钝化卷 | 0.15-SPCC |  | 10 | MO002082 | MO002082-002 | GDH001 | 铬钝化模板 | 4970 | 2024-07-26 | 2024-07-26 | 5 | 2024-07-26 22:44:39 | 2024-07-26 23:31:49 | 江苏东方九天新能源材料有限公司 | 261570 | 倪兵 |  |  | 0.15 | 0 | 610 | 1 | JG0024060077 |  | 1 | 来料板面色差，辊印，亮斑点，振纹，横辊印，肋浪 | 是 | 是 | 47 | 2
镍钝化 | JL0024040119-122 | JL0024040119-12 | 东方镍钝化1150 | 合格 | 合格品 | 乙 | 孙吕 | 1335 | 1335 | 1 | 1145 | 0.25 | 610 | 泰德通：1150镍钝化工段镀镍，HV100-120,镀层≥1.5μm，纸管芯 ,整卷发货 |  | 20600019 | 镍钝化卷半成品 | 0.25-SPCC | 31310015 | 镍钝化卷 | 0.25-SPCC |  | 10 | MO001972 | MO001972-001-02 | NDH001 | 镍钝化模板 | 2760 | 2024-07-24 | 2024-07-28 | 5 | 2024-07-26 22:48:58 | 2024-07-26 23:29:51 | 江苏东方九天新能源材料有限公司 |  | 孙吕 |  | 1 | 0.25 | 1145 | 610 | 1 | JL0024040119-122 | 泰德通：（0.25*610）双面镀镍，镀层厚度≥1.5um，HV90-110；卷重≤1.5吨 | 1 |  | 是 | 是 | 61 | 1
镍钝化 | JL0024040119-121 | JL0024040119-12 | 东方镍钝化1150 | 合格 | 合格品 | 乙 | 孙吕 | 1395 | 1395 | 1 | 1190 | 0.25 | 610 | 泰德通：1150镍钝化工段镀镍，HV100-120,镀层≥1.5μm，纸管芯 ,整卷发货 |  | 20600019 | 镍钝化卷半成品 | 0.25-SPCC | 31310015 | 镍钝化卷 | 0.25-SPCC |  | 10 | MO001972 | MO001972-001-01 | NDH001 | 镍钝化模板 | 2760 | 2024-07-24 | 2024-07-28 | 5 | 2024-07-26 22:48:58 | 2024-07-26 23:29:51 | 江苏东方九天新能源材料有限公司 |  | 孙吕 |  | 1 | 0.25 | 1190 | 610 | 1 | JL0024040119-121 | 泰德通：（0.25*610）双面镀镍，镀层厚度≥1.5um，HV90-110；卷重≤1.5吨 | 1 |  | 是 | 是 | 61 | 1
最终脱脂 | JG12240703932 | JG1224070393 | 东方950脱脂1# | 合格 | 合格品 | 乙 | 何晓健,张东兵 | 6560 | 6560 | 1 | 12220 | 0.1 | 710 | 脱脂（950-1） |  | 20100028 | 轧硬 | 0.4*710-SPCC | 30210015 | 光亮卷 | 0.1-SPCC |  | 40 | MO001832 | MO001832-003-02 | GLJ002 | 东方光亮卷前处理（0.4轧0.1mm) | 13665 | 2024-07-19 | 2024-07-19 | 5 | 2024-07-26 23:17:17 | 2024-07-26 23:18:40 | 江苏东方九天新能源材料有限公司 |  | 何晓健 |  | 1 | 0.1 | 12220 | 710 | 1 | JG12240703932 | 轧0.1；米数控制在24800-24900米，脱脂平均分包 |  |  |  |  | 6746 | 3
最终脱脂 | JG12240703931 | JG1224070393 | 东方950脱脂1# | 合格 | 合格品 | 乙 | 何晓健,张东兵 | 6540 | 6540 | 1 | 12130 | 0.1 | 710 | 脱脂（950-1） |  | 20100028 | 轧硬 | 0.4*710-SPCC | 30210015 | 光亮卷 | 0.1-SPCC |  | 40 | MO001832 | MO001832-003-01 | GLJ002 | 东方光亮卷前处理（0.4轧0.1mm) | 13665 | 2024-07-19 | 2024-07-19 | 5 | 2024-07-26 23:17:17 | 2024-07-26 23:18:40 | 江苏东方九天新能源材料有限公司 |  | 何晓健 |  | 1 | 0.1 | 12130 | 710 | 1 | JG12240703931 | 轧0.1；米数控制在24800-24900米，脱脂平均分包 |  |  |  |  | 6746 | 3
铬钝化 | JG122406026512 | JG12240602651 | 东方铬钝化950 | 合格 | 合格品 | 甲 | 韩康 | 4015 | 4015 | 1 | 7030 | 0.1 | 760 | / |  | 30210015 | 光亮卷 | 0.1-SPCC | 30110014 | 铬钝化卷 | 0.1-SPCC |  | 10 | MO002054 | MO002054-008-02 | GDH001 | 铬钝化模板 | 6410 | 2024-07-25 | 2024-07-25 | 5 | 2024-07-26 23:01:18 | 2024-07-26 23:02:34 | 江苏东方九天新能源材料有限公司 |  | 孙槐兵 |  | 1 | 0.1 | 7030 | 760 | 1 | JG122406026512 |  | 1 |  | 是 | 是 | 1 | 8
铬钝化 | JG122406026511 | JG12240602651 | 东方铬钝化950 | 合格 | 合格品 | 甲 | 韩康 | 2311 | 2311 | 1 | 4040 | 0.1 | 760 | / |  | 30210015 | 光亮卷 | 0.1-SPCC | 30110014 | 铬钝化卷 | 0.1-SPCC |  | 10 | MO002054 | MO002054-008-01 | GDH001 | 铬钝化模板 | 6410 | 2024-07-25 | 2024-07-25 | 5 | 2024-07-26 23:01:18 | 2024-07-26 23:02:34 | 江苏东方九天新能源材料有限公司 |  | 孙槐兵 |  | 1 | 0.1 | 4040 | 760 | 1 | JG122406026511 |  | 1 |  | 是 | 是 | 1 | 8
铬钝化 | JG12240700822 | JG12240700822 | 东方铬钝化750 | 合格 | 让步接收 | 甲 | 周建锋 | 3102 | 3095 | 0.9977 | 6720 | 0.1 | 610 | / | 来料板面色差，辊印，操边起筋 | 30210015 | 光亮卷 | 0.1-SPCC | 30110014 | 铬钝化卷 | 0.1-SPCC |  | 10 | MO002083 | MO002083-001 | GDH001 | 铬钝化模板 | 3102 | 2024-07-26 | 2024-07-26 | 5 | 2024-07-26 21:24:00 | 2024-07-26 22:44:15 | 江苏东方九天新能源材料有限公司 | 261572 | 倪兵 |  |  | 0.1 | 0 | 610 | 1 | JG12240700822 |  | 1 | 来料板面色差，辊印，操边起筋 | 是 | 是 | 80 | 1
最终冷轧 | JG1224070391 | JG1224070391 | 东方850轧机 | 合格 | 合格品 | 甲 | 王厉 | 13760 | 13560 | 0.9855 | 25250 | 0.1 | 710 | 850轧机普光辊(Ra0.4-0.6μm)轧制0.1mm(0.4-0.25-0.15-0.115-0.1) |  | 20100028 | 轧硬 | 0.4*710-SPCC | 30210015 | 光亮卷 | 0.1-SPCC |  | 30 | MO001832 | MO001832-015 | GLJ002 | 东方光亮卷前处理（0.4轧0.1mm) | 13775 | 2024-07-19 | 2024-07-19 | 5 | 2024-07-26 22:11:37 | 2024-07-26 22:30:12 | 江苏东方九天新能源材料有限公司 | 250546 | 徐炜 |  |  | 0.4 | 6240 | 710 | 1 | JG1224070391 | 轧0.1；米数控制在24800-24900米，脱脂平均分包 |  |  | 否 | 否 | 4709 | 15
镍钝化 | 46B16681 | 46B16681 | 东方镍钝化1150 | 合格 | 合格品 | 乙 | 孙吕 | 3062 | 2950 | 0.9634 | 1110 | 0.5 | 690 | 新乡正元：1150镍钝化工段镀镍，收卷镍层要求: 外 3.5±0.3um，内 1.5±0.3um, 转东方罩退 | 来料传动侧10厘米处细划伤X细划伤() | 11060056 | 预镀镍基带 | 0.5*690-DCG | 31310044 | 镍钝化卷 | 0.5-DCG |  | 10 | MO001994 | MO001994-001 | NDH001 | 镍钝化模板 | 3062 | 2024-07-24 | 2024-07-30 | 3 | 2024-07-26 21:21:51 | 2024-07-26 22:05:45 | 江苏东方九天新能源材料有限公司 | 254872 | 孙吕 |  |  | 0.5 | 0 | 690 | 1 | 46B16681 | 新乡正元（0.5*690）镀层外3.5±0.3um，内1.5±0.3um,转罩退 |  | 来料传动侧10厘米处细划伤X细划伤() | 否 | 否 |  | 1
铬钝化 | JG122406012612 | JG12240601261 | 东方铬钝化950 | 合格 | 让步接收 | 乙 | 李志祥 | 4185 | 4185 | 1 | 7360 | 0.1 | 760 | / | 传侧边部15公分左右锈斑 | 30210015 | 光亮卷 | 0.1-SPCC | 30110014 | 铬钝化卷 | 0.1-SPCC |  | 10 | MO002054 | MO002054-012-02 | GDH001 | 铬钝化模板 | 6620 | 2024-07-25 | 2024-07-25 | 5 | 2024-07-26 20:02:44 | 2024-07-26 21:34:39 | 江苏东方九天新能源材料有限公司 |  | 李志祥 |  | 1 | 0.1 | 7360 | 760 | 1 | JG122406012612 |  | 1 | S色差条印(色差条印 传侧边部10公分左右锈斑) | 是 | 是 | 138 | 12
铬钝化 | JG122406012611 | JG12240601261 | 东方铬钝化950 | 合格 | 让步接收 | 乙 | 李志祥 | 2387 | 2387 | 1 | 4200 | 0.1 | 760 | / | 传侧边部15公分左右锈斑, 570米横向74.5mm1个孔洞 (大小0.44mm2) | 30210015 | 光亮卷 | 0.1-SPCC | 30110014 | 铬钝化卷 | 0.1-SPCC |  | 10 | MO002054 | MO002054-012-01 | GDH001 | 铬钝化模板 | 6620 | 2024-07-25 | 2024-07-25 | 5 | 2024-07-26 20:02:44 | 2024-07-26 21:34:39 | 江苏东方九天新能源材料有限公司 |  | 李志祥 |  | 1 | 0.1 | 4200 | 760 | 1 | JG122406012611 |  | 1 | S色差条印(色差条印 传侧边部10公分左右锈斑 570米1个孔洞 横向74.5 大小0.44) | 是 | 是 | 138 | 12
铬钝化 | JG122406024322 | JG12240602432 | 东方铬钝化950 | 合格 | 让步接收 | 乙 | 李志祥 | 3938 | 3938 | 1 | 6750 | 0.1 | 760 | / | 2453米操305mm处孔洞（大小0.27mm2） | 30210015 | 光亮卷 | 0.1-SPCC | 30110014 | 铬钝化卷 | 0.1-SPCC |  | 10 | MO002054 | MO002054-013-02 | GDH001 | 铬钝化模板 | 5890 | 2024-07-25 | 2024-07-25 | 5 | 2024-07-26 18:49:35 | 2024-07-26 20:02:26 | 江苏东方九天新能源材料有限公司 |  | 李志祥 |  | 1 | 0.1 | 6750 | 760 | 1 | JG122406024322 |  | 1 | 乳化斑 色差 2453米操305大小0.27 | 是 | 是 | 109 | 13
铬钝化 | JG122406024321 | JG12240602432 | 东方铬钝化950 | 合格 | 合格品 | 乙 | 李志祥 | 1924 | 1924 | 1 | 3300 | 0.1 | 760 | / |  | 30210015 | 光亮卷 | 0.1-SPCC | 30110014 | 铬钝化卷 | 0.1-SPCC |  | 10 | MO002054 | MO002054-013-01 | GDH001 | 铬钝化模板 | 5890 | 2024-07-25 | 2024-07-25 | 5 | 2024-07-26 18:49:35 | 2024-07-26 20:02:26 | 江苏东方九天新能源材料有限公司 |  | 李志祥 |  | 1 | 0.1 | 3300 | 760 | 1 | JG122406024321 |  | 1 | 乳化斑 色差 | 是 | 是 | 109 | 13
最终冷轧 | DL1224070028 | DL1224070028 | 东方650轧机 | 合格 | 合格品 | 甲 | 关颜伟,徐炜 | 6760 | 6700 | 0.9911 | 1700 | 0.76 | 650 | 海金杜门：650轧机用普光辊Ra0.2-0.3μm轧制0.76mm（1.2-0.95-0.80-0.76）厚度公差：0.765-0.770mm，硬度185-235HV，抗拉强度590-760MPa,轧机轧制时从南边卸料确保产品无肋浪，合格转750平整 | X细划伤(),S色差条印(),A暗线印(),H横辊印() | 20100152 | 轧硬 | 1.2*650-SPCC | 31010073 | 小品种钢卷 | 0.762-SPCC |  | 20 | MO001767 | MO001767-009 | HJDM001 | 东方小品种钢前处理 0.762（海金杜门：硬度185-235HV，粗糙度0.075-0.5μm，抗拉强度590-760MPa,厚度公差0.747-0.777μm) | 6765 | 2024-07-18 | 2024-07-25 | 5 | 2024-07-26 19:55:05 | 2024-07-26 19:56:31 | 江苏东方九天新能源材料有限公司 | 234693 | 徐炜 |  |  | 1.2 | 1110 | 650 | 1 | DL1224070028 | 海金杜门：（0.762*650）厚度公差：±0.015，HV185-235,粗糙度0.075-0.5μM，抗拉590-760MPA |  | X细划伤(),S色差条印(),A暗线印(),H横辊印() | 否 | 否 | 77 | 9
最终冷轧 | DL1224070027 | DL1224070027 | 东方650轧机 | 合格 | 合格品 | 甲 | 关颜伟,徐炜 | 6760 | 6700 | 0.9911 | 1720 | 0.76 | 650 | 海金杜门：650轧机用普光辊Ra0.2-0.3μm轧制0.76mm（1.2-0.95-0.80-0.76）厚度公差：0.765-0.770mm，硬度185-235HV，抗拉强度590-760MPa,轧机轧制时从南边卸料确保产品无肋浪，合格转750平整 | X细划伤(),S色差条印(),H横辊印(),C挫伤() | 20100152 | 轧硬 | 1.2*650-SPCC | 31010073 | 小品种钢卷 | 0.762-SPCC |  | 20 | MO001767 | MO001767-007 | HJDM001 | 东方小品种钢前处理 0.762（海金杜门：硬度185-235HV，粗糙度0.075-0.5μm，抗拉强度590-760MPa,厚度公差0.747-0.777μm) | 6770 | 2024-07-18 | 2024-07-25 | 5 | 2024-07-26 19:52:37 | 2024-07-26 19:54:52 | 江苏东方九天新能源材料有限公司 | 234692 | 徐炜 |  |  | 1.2 | 1100 | 650 | 1 | DL1224070027 | 海金杜门：（0.762*650）厚度公差：±0.015，HV185-235,粗糙度0.075-0.5μM，抗拉590-760MPA |  | X细划伤(),S色差条印(),H横辊印(),C挫伤() | 否 | 否 | 29 | 7
镍钝化 | 14248723301 | 14248723301 | 东方镍钝化1150 | 合格 | 合格品 | 甲 | 丁涛 | 8040 | 7945 | 0.9882 | 2755 | 0.4 | 910 | LG：1150镍钝化工段镀镍，收卷镍层要求 A:1.1±0.3μm，B:3.5±0.5μm,转连退 | D顶伤印(内80米来料板面中间顶伤印)S色差(来料双边10CM色差) | 11060059 | 预镀镍基带 | 0.4*910-BEVC | 31310042 | 镍钝化卷 | 0.4-BEVC |  | 10 | MO002079 | MO002079-001 | NDH001 | 镍钝化模板 | 8040 | 2024-07-26 | 2024-07-28 | 3 | 2024-07-26 17:27:12 | 2024-07-26 19:52:00 | 江苏东方九天新能源材料有限公司 | 261476 | 丁涛 |  |  | 0.4 | 0 | 910 | 1 | 14248723301 | LG(0.4*910)要求详见工艺单 |  | D顶伤印(内80米来料板面中间顶伤印)S色差(来料双边10CM色差) | 否 | 否 |  | 1
分剪 | DL002405511313/7 | DL002405511313 | 东方分剪6# | 合格 | 合格品 | 甲 | 樊小兵 | 0 | 245 |  | 0 | 0.203 | 79.5 | 1：排刀规格 79.5MM*7C 海金杜门 SPCC-Ni 镍层：外1.9um /内 1.27um 2:成品内孔φ400MM 成品外径φ750-1000MM，注：1.成品表面不允许有擦划伤 顶压伤 刀印 油污 用气象包装纸包装 2.成品按顺时针摆放，每一片用3*3MM的木条隔开 、单托上下两片内外圈加纸护角。厚度公差+/-0.01mm，宽度公差+/-0.13mm |  | 31310012 | 镍钝化卷 | 0.203-SPCC | 31320012 | 镍钝化分切带 | 0.203-SPCC |  | 10 | MO002041 | MO002041-005-07 | FJ001 | 分剪模板 | 1934 | 2024-07-25 | 2024-07-25 | 5 | 2024-07-26 19:31:54 | 2024-07-26 19:32:58 | 江苏东方九天新能源材料有限公司 |  | 樊小兵 |  | 1 | 0.203 | 0 | 79.5 | 1 | DL002405511313/7 | 1：排刀规格 79.5MM*7C 海金杜门 SPCC-Ni 镍层：外1.9um /内 1.27um 2:成品内孔φ400MM 成品外径φ750-1000MM，注：1.成品表面不允许有擦划伤 顶压伤 刀印 油污 用气象包装纸包装 2.成品按顺时针摆放，每一片用3*3MM的木条隔开 、单托上下两片内外圈加纸护角。厚度公差+/-0.01mm，宽度公差+/-0.13mm | 1 |  | 是 | 是 | 1 | 5
分剪 | DL002405511313/6 | DL002405511313 | 东方分剪6# | 合格 | 合格品 | 甲 | 樊小兵 | 0 | 247 |  | 0 | 0.203 | 79.5 | 1：排刀规格 79.5MM*7C 海金杜门 SPCC-Ni 镍层：外1.9um /内 1.27um 2:成品内孔φ400MM 成品外径φ750-1000MM，注：1.成品表面不允许有擦划伤 顶压伤 刀印 油污 用气象包装纸包装 2.成品按顺时针摆放，每一片用3*3MM的木条隔开 、单托上下两片内外圈加纸护角。厚度公差+/-0.01mm，宽度公差+/-0.13mm |  | 31310012 | 镍钝化卷 | 0.203-SPCC | 31320012 | 镍钝化分切带 | 0.203-SPCC |  | 10 | MO002041 | MO002041-005-06 | FJ001 | 分剪模板 | 1934 | 2024-07-25 | 2024-07-25 | 5 | 2024-07-26 19:31:54 | 2024-07-26 19:32:58 | 江苏东方九天新能源材料有限公司 |  | 樊小兵 |  | 1 | 0.203 | 0 | 79.5 | 1 | DL002405511313/6 | 1：排刀规格 79.5MM*7C 海金杜门 SPCC-Ni 镍层：外1.9um /内 1.27um 2:成品内孔φ400MM 成品外径φ750-1000MM，注：1.成品表面不允许有擦划伤 顶压伤 刀印 油污 用气象包装纸包装 2.成品按顺时针摆放，每一片用3*3MM的木条隔开 、单托上下两片内外圈加纸护角。厚度公差+/-0.01mm，宽度公差+/-0.13mm | 1 |  | 是 | 是 | 1 | 5
分剪 | DL002405511313/5 | DL002405511313 | 东方分剪6# | 合格 | 合格品 | 甲 | 樊小兵 | 0 | 253 |  | 0 | 0.203 | 79.5 | 1：排刀规格 79.5MM*7C 海金杜门 SPCC-Ni 镍层：外1.9um /内 1.27um 2:成品内孔φ400MM 成品外径φ750-1000MM，注：1.成品表面不允许有擦划伤 顶压伤 刀印 油污 用气象包装纸包装 2.成品按顺时针摆放，每一片用3*3MM的木条隔开 、单托上下两片内外圈加纸护角。厚度公差+/-0.01mm，宽度公差+/-0.13mm |  | 31310012 | 镍钝化卷 | 0.203-SPCC | 31320012 | 镍钝化分切带 | 0.203-SPCC |  | 10 | MO002041 | MO002041-005-05 | FJ001 | 分剪模板 | 1934 | 2024-07-25 | 2024-07-25 | 5 | 2024-07-26 19:31:54 | 2024-07-26 19:32:58 | 江苏东方九天新能源材料有限公司 |  | 樊小兵 |  | 1 | 0.203 | 0 | 79.5 | 1 | DL002405511313/5 | 1：排刀规格 79.5MM*7C 海金杜门 SPCC-Ni 镍层：外1.9um /内 1.27um 2:成品内孔φ400MM 成品外径φ750-1000MM，注：1.成品表面不允许有擦划伤 顶压伤 刀印 油污 用气象包装纸包装 2.成品按顺时针摆放，每一片用3*3MM的木条隔开 、单托上下两片内外圈加纸护角。厚度公差+/-0.01mm，宽度公差+/-0.13mm | 1 |  | 是 | 是 | 1 | 5
分剪 | DL002405511313/4 | DL002405511313 | 东方分剪6# | 合格 | 合格品 | 甲 | 樊小兵 | 0 | 253 |  | 0 | 0.203 | 79.5 | 1：排刀规格 79.5MM*7C 海金杜门 SPCC-Ni 镍层：外1.9um /内 1.27um 2:成品内孔φ400MM 成品外径φ750-1000MM，注：1.成品表面不允许有擦划伤 顶压伤 刀印 油污 用气象包装纸包装 2.成品按顺时针摆放，每一片用3*3MM的木条隔开 、单托上下两片内外圈加纸护角。厚度公差+/-0.01mm，宽度公差+/-0.13mm |  | 31310012 | 镍钝化卷 | 0.203-SPCC | 31320012 | 镍钝化分切带 | 0.203-SPCC |  | 10 | MO002041 | MO002041-005-04 | FJ001 | 分剪模板 | 1934 | 2024-07-25 | 2024-07-25 | 5 | 2024-07-26 19:31:54 | 2024-07-26 19:32:58 | 江苏东方九天新能源材料有限公司 |  | 樊小兵 |  | 1 | 0.203 | 0 | 79.5 | 1 | DL002405511313/4 | 1：排刀规格 79.5MM*7C 海金杜门 SPCC-Ni 镍层：外1.9um /内 1.27um 2:成品内孔φ400MM 成品外径φ750-1000MM，注：1.成品表面不允许有擦划伤 顶压伤 刀印 油污 用气象包装纸包装 2.成品按顺时针摆放，每一片用3*3MM的木条隔开 、单托上下两片内外圈加纸护角。厚度公差+/-0.01mm，宽度公差+/-0.13mm | 1 |  | 是 | 是 | 1 | 5
分剪 | DL002405511313/3 | DL002405511313 | 东方分剪6# | 合格 | 合格品 | 甲 | 樊小兵 | 0 | 252 |  | 0 | 0.203 | 79.5 | 1：排刀规格 79.5MM*7C 海金杜门 SPCC-Ni 镍层：外1.9um /内 1.27um 2:成品内孔φ400MM 成品外径φ750-1000MM，注：1.成品表面不允许有擦划伤 顶压伤 刀印 油污 用气象包装纸包装 2.成品按顺时针摆放，每一片用3*3MM的木条隔开 、单托上下两片内外圈加纸护角。厚度公差+/-0.01mm，宽度公差+/-0.13mm |  | 31310012 | 镍钝化卷 | 0.203-SPCC | 31320012 | 镍钝化分切带 | 0.203-SPCC |  | 10 | MO002041 | MO002041-005-03 | FJ001 | 分剪模板 | 1934 | 2024-07-25 | 2024-07-25 | 5 | 2024-07-26 19:31:54 | 2024-07-26 19:32:58 | 江苏东方九天新能源材料有限公司 |  | 樊小兵 |  | 1 | 0.203 | 0 | 79.5 | 1 | DL002405511313/3 | 1：排刀规格 79.5MM*7C 海金杜门 SPCC-Ni 镍层：外1.9um /内 1.27um 2:成品内孔φ400MM 成品外径φ750-1000MM，注：1.成品表面不允许有擦划伤 顶压伤 刀印 油污 用气象包装纸包装 2.成品按顺时针摆放，每一片用3*3MM的木条隔开 、单托上下两片内外圈加纸护角。厚度公差+/-0.01mm，宽度公差+/-0.13mm | 1 |  | 是 | 是 | 1 | 5
分剪 | DL002405511313/2 | DL002405511313 | 东方分剪6# | 合格 | 合格品 | 甲 | 樊小兵 | 0 | 252 |  | 0 | 0.203 | 79.5 | 1：排刀规格 79.5MM*7C 海金杜门 SPCC-Ni 镍层：外1.9um /内 1.27um 2:成品内孔φ400MM 成品外径φ750-1000MM，注：1.成品表面不允许有擦划伤 顶压伤 刀印 油污 用气象包装纸包装 2.成品按顺时针摆放，每一片用3*3MM的木条隔开 、单托上下两片内外圈加纸护角。厚度公差+/-0.01mm，宽度公差+/-0.13mm |  | 31310012 | 镍钝化卷 | 0.203-SPCC | 31320012 | 镍钝化分切带 | 0.203-SPCC |  | 10 | MO002041 | MO002041-005-02 | FJ001 | 分剪模板 | 1934 | 2024-07-25 | 2024-07-25 | 5 | 2024-07-26 19:31:54 | 2024-07-26 19:32:58 | 江苏东方九天新能源材料有限公司 |  | 樊小兵 |  | 1 | 0.203 | 0 | 79.5 | 1 | DL002405511313/2 | 1：排刀规格 79.5MM*7C 海金杜门 SPCC-Ni 镍层：外1.9um /内 1.27um 2:成品内孔φ400MM 成品外径φ750-1000MM，注：1.成品表面不允许有擦划伤 顶压伤 刀印 油污 用气象包装纸包装 2.成品按顺时针摆放，每一片用3*3MM的木条隔开 、单托上下两片内外圈加纸护角。厚度公差+/-0.01mm，宽度公差+/-0.13mm | 1 |  | 是 | 是 | 1 | 5
分剪 | DL002405511313/1 | DL002405511313 | 东方分剪6# | 其他入库 | 协议品 | 甲 | 樊小兵 | 0 | 249 |  | 0 | 0.203 | 79.5 | 1：排刀规格 79.5MM*7C 海金杜门 SPCC-Ni 镍层：外1.9um /内 1.27um 2:成品内孔φ400MM 成品外径φ750-1000MM，注：1.成品表面不允许有擦划伤 顶压伤 刀印 油污 用气象包装纸包装 2.成品按顺时针摆放，每一片用3*3MM的木条隔开 、单托上下两片内外圈加纸护角。厚度公差+/-0.01mm，宽度公差+/-0.13mm |  | 31310012 | 镍钝化卷 | 0.203-SPCC | 31320012 | 镍钝化分切带 | 0.203-SPCC |  | 10 | MO002041 | MO002041-005-01 | FJ001 | 分剪模板 | 1934 | 2024-07-25 | 2024-07-25 | 5 | 2024-07-26 19:31:54 | 2024-07-26 19:32:58 | 江苏东方九天新能源材料有限公司 |  | 樊小兵 |  | 1 | 0.203 | 0 | 79.5 | 1 | DL002405511313/1 | 1：排刀规格 79.5MM*7C 海金杜门 SPCC-Ni 镍层：外1.9um /内 1.27um 2:成品内孔φ400MM 成品外径φ750-1000MM，注：1.成品表面不允许有擦划伤 顶压伤 刀印 油污 用气象包装纸包装 2.成品按顺时针摆放，每一片用3*3MM的木条隔开 、单托上下两片内外圈加纸护角。厚度公差+/-0.01mm，宽度公差+/-0.13mm | 1 | 边浪大，二级品 | 是 | 是 | 1 | 5
分剪 | DL0024055115121/7 | DL0024055115121 | 东方分剪6# | 合格 | 合格品 | 甲 | 樊小兵 | 0 | 236 |  | 0 | 0.203 | 79.5 | 1：排刀规格 79.5MM*7C 海金杜门 SPCC-Ni 镍层：外1.9um /内 1.27um 2:成品内孔φ400MM 成品外径φ750-1000MM，注：1.成品表面不允许有擦划伤 顶压伤 刀印 油污 用气象包装纸包装 2.成品按顺时针摆放，每一片用3*3MM的木条隔开 、单托上下两片内外圈加纸护角。厚度公差+/-0.01mm，宽度公差+/-0.13mm |  | 31310012 | 镍钝化卷 | 0.203-SPCC | 31320012 | 镍钝化分切带 | 0.203-SPCC |  | 10 | MO002041 | MO002041-003-07 | FJ001 | 分剪模板 | 1830 | 2024-07-25 | 2024-07-25 | 5 | 2024-07-26 19:29:54 | 2024-07-26 19:30:59 | 江苏东方九天新能源材料有限公司 |  | 樊小兵 |  | 1 | 0.203 | 0 | 79.5 | 1 | DL0024055115121/7 | 1：排刀规格 79.5MM*7C 海金杜门 SPCC-Ni 镍层：外1.9um /内 1.27um 2:成品内孔φ400MM 成品外径φ750-1000MM，注：1.成品表面不允许有擦划伤 顶压伤 刀印 油污 用气象包装纸包装 2.成品按顺时针摆放，每一片用3*3MM的木条隔开 、单托上下两片内外圈加纸护角。厚度公差+/-0.01mm，宽度公差+/-0.13mm | 1 |  | 是 | 是 | 1 | 3
分剪 | DL0024055115121/6 | DL0024055115121 | 东方分剪6# | 合格 | 合格品 | 甲 | 樊小兵 | 0 | 235 |  | 0 | 0.203 | 79.5 | 1：排刀规格 79.5MM*7C 海金杜门 SPCC-Ni 镍层：外1.9um /内 1.27um 2:成品内孔φ400MM 成品外径φ750-1000MM，注：1.成品表面不允许有擦划伤 顶压伤 刀印 油污 用气象包装纸包装 2.成品按顺时针摆放，每一片用3*3MM的木条隔开 、单托上下两片内外圈加纸护角。厚度公差+/-0.01mm，宽度公差+/-0.13mm |  | 31310012 | 镍钝化卷 | 0.203-SPCC | 31320012 | 镍钝化分切带 | 0.203-SPCC |  | 10 | MO002041 | MO002041-003-06 | FJ001 | 分剪模板 | 1830 | 2024-07-25 | 2024-07-25 | 5 | 2024-07-26 19:29:54 | 2024-07-26 19:30:59 | 江苏东方九天新能源材料有限公司 |  | 樊小兵 |  | 1 | 0.203 | 0 | 79.5 | 1 | DL0024055115121/6 | 1：排刀规格 79.5MM*7C 海金杜门 SPCC-Ni 镍层：外1.9um /内 1.27um 2:成品内孔φ400MM 成品外径φ750-1000MM，注：1.成品表面不允许有擦划伤 顶压伤 刀印 油污 用气象包装纸包装 2.成品按顺时针摆放，每一片用3*3MM的木条隔开 、单托上下两片内外圈加纸护角。厚度公差+/-0.01mm，宽度公差+/-0.13mm | 1 |  | 是 | 是 | 1 | 3
分剪 | DL0024055115121/5 | DL0024055115121 | 东方分剪6# | 合格 | 合格品 | 甲 | 樊小兵 | 0 | 236 |  | 0 | 0.203 | 79.5 | 1：排刀规格 79.5MM*7C 海金杜门 SPCC-Ni 镍层：外1.9um /内 1.27um 2:成品内孔φ400MM 成品外径φ750-1000MM，注：1.成品表面不允许有擦划伤 顶压伤 刀印 油污 用气象包装纸包装 2.成品按顺时针摆放，每一片用3*3MM的木条隔开 、单托上下两片内外圈加纸护角。厚度公差+/-0.01mm，宽度公差+/-0.13mm |  | 31310012 | 镍钝化卷 | 0.203-SPCC | 31320012 | 镍钝化分切带 | 0.203-SPCC |  | 10 | MO002041 | MO002041-003-05 | FJ001 | 分剪模板 | 1830 | 2024-07-25 | 2024-07-25 | 5 | 2024-07-26 19:29:54 | 2024-07-26 19:30:59 | 江苏东方九天新能源材料有限公司 |  | 樊小兵 |  | 1 | 0.203 | 0 | 79.5 | 1 | DL0024055115121/5 | 1：排刀规格 79.5MM*7C 海金杜门 SPCC-Ni 镍层：外1.9um /内 1.27um 2:成品内孔φ400MM 成品外径φ750-1000MM，注：1.成品表面不允许有擦划伤 顶压伤 刀印 油污 用气象包装纸包装 2.成品按顺时针摆放，每一片用3*3MM的木条隔开 、单托上下两片内外圈加纸护角。厚度公差+/-0.01mm，宽度公差+/-0.13mm | 1 |  | 是 | 是 | 1 | 3
分剪 | DL0024055115121/4 | DL0024055115121 | 东方分剪6# | 合格 | 合格品 | 甲 | 樊小兵 | 0 | 234 |  | 0 | 0.203 | 79.5 | 1：排刀规格 79.5MM*7C 海金杜门 SPCC-Ni 镍层：外1.9um /内 1.27um 2:成品内孔φ400MM 成品外径φ750-1000MM，注：1.成品表面不允许有擦划伤 顶压伤 刀印 油污 用气象包装纸包装 2.成品按顺时针摆放，每一片用3*3MM的木条隔开 、单托上下两片内外圈加纸护角。厚度公差+/-0.01mm，宽度公差+/-0.13mm |  | 31310012 | 镍钝化卷 | 0.203-SPCC | 31320012 | 镍钝化分切带 | 0.203-SPCC |  | 10 | MO002041 | MO002041-003-04 | FJ001 | 分剪模板 | 1830 | 2024-07-25 | 2024-07-25 | 5 | 2024-07-26 19:29:54 | 2024-07-26 19:30:58 | 江苏东方九天新能源材料有限公司 |  | 樊小兵 |  | 1 | 0.203 | 0 | 79.5 | 1 | DL0024055115121/4 | 1：排刀规格 79.5MM*7C 海金杜门 SPCC-Ni 镍层：外1.9um /内 1.27um 2:成品内孔φ400MM 成品外径φ750-1000MM，注：1.成品表面不允许有擦划伤 顶压伤 刀印 油污 用气象包装纸包装 2.成品按顺时针摆放，每一片用3*3MM的木条隔开 、单托上下两片内外圈加纸护角。厚度公差+/-0.01mm，宽度公差+/-0.13mm | 1 |  | 是 | 是 | 1 | 3
分剪 | DL0024055115121/3 | DL0024055115121 | 东方分剪6# | 合格 | 合格品 | 甲 | 樊小兵 | 0 | 234 |  | 0 | 0.203 | 79.5 | 1：排刀规格 79.5MM*7C 海金杜门 SPCC-Ni 镍层：外1.9um /内 1.27um 2:成品内孔φ400MM 成品外径φ750-1000MM，注：1.成品表面不允许有擦划伤 顶压伤 刀印 油污 用气象包装纸包装 2.成品按顺时针摆放，每一片用3*3MM的木条隔开 、单托上下两片内外圈加纸护角。厚度公差+/-0.01mm，宽度公差+/-0.13mm |  | 31310012 | 镍钝化卷 | 0.203-SPCC | 31320012 | 镍钝化分切带 | 0.203-SPCC |  | 10 | MO002041 | MO002041-003-03 | FJ001 | 分剪模板 | 1830 | 2024-07-25 | 2024-07-25 | 5 | 2024-07-26 19:29:54 | 2024-07-26 19:30:58 | 江苏东方九天新能源材料有限公司 |  | 樊小兵 |  | 1 | 0.203 | 0 | 79.5 | 1 | DL0024055115121/3 | 1：排刀规格 79.5MM*7C 海金杜门 SPCC-Ni 镍层：外1.9um /内 1.27um 2:成品内孔φ400MM 成品外径φ750-1000MM，注：1.成品表面不允许有擦划伤 顶压伤 刀印 油污 用气象包装纸包装 2.成品按顺时针摆放，每一片用3*3MM的木条隔开 、单托上下两片内外圈加纸护角。厚度公差+/-0.01mm，宽度公差+/-0.13mm | 1 |  | 是 | 是 | 1 | 3
分剪 | DL0024055115121/2 | DL0024055115121 | 东方分剪6# | 合格 | 合格品 | 甲 | 樊小兵 | 0 | 234 |  | 0 | 0.203 | 79.5 | 1：排刀规格 79.5MM*7C 海金杜门 SPCC-Ni 镍层：外1.9um /内 1.27um 2:成品内孔φ400MM 成品外径φ750-1000MM，注：1.成品表面不允许有擦划伤 顶压伤 刀印 油污 用气象包装纸包装 2.成品按顺时针摆放，每一片用3*3MM的木条隔开 、单托上下两片内外圈加纸护角。厚度公差+/-0.01mm，宽度公差+/-0.13mm |  | 31310012 | 镍钝化卷 | 0.203-SPCC | 31320012 | 镍钝化分切带 | 0.203-SPCC |  | 10 | MO002041 | MO002041-003-02 | FJ001 | 分剪模板 | 1830 | 2024-07-25 | 2024-07-25 | 5 | 2024-07-26 19:29:54 | 2024-07-26 19:30:58 | 江苏东方九天新能源材料有限公司 |  | 樊小兵 |  | 1 | 0.203 | 0 | 79.5 | 1 | DL0024055115121/2 | 1：排刀规格 79.5MM*7C 海金杜门 SPCC-Ni 镍层：外1.9um /内 1.27um 2:成品内孔φ400MM 成品外径φ750-1000MM，注：1.成品表面不允许有擦划伤 顶压伤 刀印 油污 用气象包装纸包装 2.成品按顺时针摆放，每一片用3*3MM的木条隔开 、单托上下两片内外圈加纸护角。厚度公差+/-0.01mm，宽度公差+/-0.13mm | 1 |  | 是 | 是 | 1 | 3
分剪 | DL0024055115121/1 | DL0024055115121 | 东方分剪6# | 合格 | 合格品 | 甲 | 樊小兵 | 0 | 232 |  | 0 | 0.203 | 79.5 | 1：排刀规格 79.5MM*7C 海金杜门 SPCC-Ni 镍层：外1.9um /内 1.27um 2:成品内孔φ400MM 成品外径φ750-1000MM，注：1.成品表面不允许有擦划伤 顶压伤 刀印 油污 用气象包装纸包装 2.成品按顺时针摆放，每一片用3*3MM的木条隔开 、单托上下两片内外圈加纸护角。厚度公差+/-0.01mm，宽度公差+/-0.13mm |  | 31310012 | 镍钝化卷 | 0.203-SPCC | 31320012 | 镍钝化分切带 | 0.203-SPCC |  | 10 | MO002041 | MO002041-003-01 | FJ001 | 分剪模板 | 1830 | 2024-07-25 | 2024-07-25 | 5 | 2024-07-26 19:29:54 | 2024-07-26 19:30:58 | 江苏东方九天新能源材料有限公司 |  | 樊小兵 |  | 1 | 0.203 | 0 | 79.5 | 1 | DL0024055115121/1 | 1：排刀规格 79.5MM*7C 海金杜门 SPCC-Ni 镍层：外1.9um /内 1.27um 2:成品内孔φ400MM 成品外径φ750-1000MM，注：1.成品表面不允许有擦划伤 顶压伤 刀印 油污 用气象包装纸包装 2.成品按顺时针摆放，每一片用3*3MM的木条隔开 、单托上下两片内外圈加纸护角。厚度公差+/-0.01mm，宽度公差+/-0.13mm | 1 |  | 是 | 是 | 1 | 3
最终冷轧 | JG12240703922 | JG1224070392 | 东方850轧机 | 合格 | 合格品 | 甲 | 蔡迎虎 | 6100 | 6100 | 1 | 11340 | 0.1 | 710 | 850轧机普光辊(Ra0.4-0.6μm)轧制0.1mm(0.4-0.25-0.15-0.115-0.1) |  | 20100028 | 轧硬 | 0.4*710-SPCC | 30210015 | 光亮卷 | 0.1-SPCC |  | 30 | MO001832 | MO001832-001-02 | GLJ002 | 东方光亮卷前处理（0.4轧0.1mm) | 13790 | 2024-07-19 | 2024-07-19 | 5 | 2024-07-26 19:02:43 | 2024-07-26 19:07:56 | 江苏东方九天新能源材料有限公司 |  | 徐炜 |  | 1 | 0.1 | 11340 | 710 | 1 | JG12240703922 | 轧0.1；米数控制在24800-24900米，脱脂平均分包 |  |  |  |  | 5980 | 1
最终冷轧 | JG12240703921 | JG1224070392 | 东方850轧机 | 合格 | 合格品 | 甲 | 蔡迎虎 | 7200 | 7200 | 1 | 13300 | 0.1 | 710 | 850轧机普光辊(Ra0.4-0.6μm)轧制0.1mm(0.4-0.25-0.15-0.115-0.1) |  | 20100028 | 轧硬 | 0.4*710-SPCC | 30210015 | 光亮卷 | 0.1-SPCC |  | 30 | MO001832 | MO001832-001-01 | GLJ002 | 东方光亮卷前处理（0.4轧0.1mm) | 13790 | 2024-07-19 | 2024-07-19 | 5 | 2024-07-26 19:02:43 | 2024-07-26 19:07:56 | 江苏东方九天新能源材料有限公司 |  | 徐炜 |  | 1 | 0.1 | 13300 | 710 | 1 | JG12240703921 | 轧0.1；米数控制在24800-24900米，脱脂平均分包 |  |  |  |  | 5980 | 1
铬钝化 | JG122406027612 | JG12240602761 | 东方铬钝化950 | 合格 | 合格品 | 乙 | 李志祥 | 2381 | 2381 | 1 | 4170 | 0.1 | 760 | / |  | 30210015 | 光亮卷 | 0.1-SPCC | 30110014 | 铬钝化卷 | 0.1-SPCC |  | 10 | MO002054 | MO002054-014-02 | GDH001 | 铬钝化模板 | 6610 | 2024-07-25 | 2024-07-25 | 5 | 2024-07-26 18:19:29 | 2024-07-26 18:49:12 | 江苏东方九天新能源材料有限公司 |  | 李志祥 |  | 1 | 0.1 | 4170 | 760 | 1 | JG122406027612 |  | 1 | 乳化斑 色差 | 是 | 是 | 45 | 14
铬钝化 | JG122406027611 | JG12240602761 | 东方铬钝化950 | 合格 | 合格品 | 乙 | 李志祥 | 4203 | 4203 | 1 | 7340 | 0.1 | 760 | / |  | 30210015 | 光亮卷 | 0.1-SPCC | 30110014 | 铬钝化卷 | 0.1-SPCC |  | 10 | MO002054 | MO002054-014-01 | GDH001 | 铬钝化模板 | 6610 | 2024-07-25 | 2024-07-25 | 5 | 2024-07-26 18:19:29 | 2024-07-26 18:49:12 | 江苏东方九天新能源材料有限公司 |  | 李志祥 |  | 1 | 0.1 | 7340 | 760 | 1 | JG122406027611 |  | 1 | 乳化斑 色差 | 是 | 是 | 45 | 14
最终冷轧 | DL00240700362 | DL0024070036 | 东方650轧机 | 其他入库 | 半成品退库 | 甲 | 关颜伟,徐炜 | 6100 | 6040 | 0.9902 | 7950 | 0.15 | 610 | 昆山富裕炜：650轧机用普光辊（Ra0.15-0.25μm)轧制0.15mm（0.6-0.41-0.3-0.23-0.18-0.15）厚度公差：0.158-0.163mm、转脱脂 | C擦伤(下表面外圈3000米左右半成品多条擦伤条印，成品换辊轧制道次消不掉),S色差条印(),S砂轮印(轻砂轮印),B白斑(),C挫伤(),A暗线印() | 20100082 | 轧硬 | 0.6*610-SPCC | 20200004 | 小品种钢半成品 | 0.15-SPCC |  | 30 | MO001706 | MO001706-001-02 | XPZG001 | 小品种钢前处理模板 | 12285 | 2024-07-17 | 2024-07-27 | 5 | 2024-07-26 18:34:22 | 2024-07-26 18:41:13 | 江苏东方九天新能源材料有限公司 | 245807 | 徐炜 |  |  | 0.6 | 2140 | 610 | 1 | DL00240700362 | 昆山富裕炜:（0.15*610）厚度±0.005MM,硬度HV100-120,粗糙度≤0.15μm，卷重2-3吨 | 1 | C擦伤(下表面外圈3000米左右半成品多条擦伤条印，成品换辊轧制道次消不掉),S色差条印(),S砂轮印(轻砂轮印),B白斑(),C挫伤(),A暗线印() | 是 | 是 | 5956 | 1
分剪 | JG1124055081/18 | JG1124055081 | 东方分剪6# | 合格 | 合格品 | 乙 | 尹斌斌 | 0 | 201 |  | 0 | 0.13 | 173.2 | 1.排刀130*4 切1.3吨，一包料 。2.排刀172.5*3切一包，4.4吨。首钢SPCC 此单发浙江银轮 HV100±10.毛化面轻涂油 0.2/0.3管芯500mm,0.13管芯400mm，宽度公差+/-0.2mm，厚度公差+/-0.01mm |  | 31010007 | 小品种钢卷 | 0.13-SPCC | 31020008 | 小品种钢分切带 | 0.13-SPCC |  | 10 | MO002043 | MO002043-001-18 | FJ001 | 分剪模板 | 8640 | 2024-07-25 | 2024-07-25 | 5 | 2024-07-26 18:26:27 | 2024-07-26 18:27:04 | 江苏东方九天新能源材料有限公司 |  | 尹斌斌 |  | 1 | 0.13 | 0 | 173.2 | 1 | JG1124055081/18 | 1.排刀130*4 切1.3吨，一包料 。2.排刀172.5*3切一包，4.4吨。首钢SPCC 此单发浙江银轮 HV100±10.毛化面轻涂油 0.2/0.3管芯500mm,0.13管芯400mm，宽度公差+/-0.2mm，厚度公差+/-0.01mm | 1 |  | 是 | 是 | 1 | 1
分剪 | JG1124055081/17 | JG1124055081 | 东方分剪6# | 合格 | 合格品 | 乙 | 尹斌斌 | 0 | 200 |  | 0 | 0.13 | 173.2 | 1.排刀130*4 切1.3吨，一包料 。2.排刀172.5*3切一包，4.4吨。首钢SPCC 此单发浙江银轮 HV100±10.毛化面轻涂油 0.2/0.3管芯500mm,0.13管芯400mm，宽度公差+/-0.2mm，厚度公差+/-0.01mm |  | 31010007 | 小品种钢卷 | 0.13-SPCC | 31020008 | 小品种钢分切带 | 0.13-SPCC |  | 10 | MO002043 | MO002043-001-17 | FJ001 | 分剪模板 | 8640 | 2024-07-25 | 2024-07-25 | 5 | 2024-07-26 18:26:27 | 2024-07-26 18:27:04 | 江苏东方九天新能源材料有限公司 |  | 尹斌斌 |  | 1 | 0.13 | 0 | 173.2 | 1 | JG1124055081/17 | 1.排刀130*4 切1.3吨，一包料 。2.排刀172.5*3切一包，4.4吨。首钢SPCC 此单发浙江银轮 HV100±10.毛化面轻涂油 0.2/0.3管芯500mm,0.13管芯400mm，宽度公差+/-0.2mm，厚度公差+/-0.01mm | 1 |  | 是 | 是 | 1 | 1
分剪 | JG1124055081/16 | JG1124055081 | 东方分剪6# | 合格 | 合格品 | 乙 | 尹斌斌 | 0 | 200 |  | 0 | 0.13 | 173.2 | 1.排刀130*4 切1.3吨，一包料 。2.排刀172.5*3切一包，4.4吨。首钢SPCC 此单发浙江银轮 HV100±10.毛化面轻涂油 0.2/0.3管芯500mm,0.13管芯400mm，宽度公差+/-0.2mm，厚度公差+/-0.01mm |  | 31010007 | 小品种钢卷 | 0.13-SPCC | 31020008 | 小品种钢分切带 | 0.13-SPCC |  | 10 | MO002043 | MO002043-001-16 | FJ001 | 分剪模板 | 8640 | 2024-07-25 | 2024-07-25 | 5 | 2024-07-26 18:26:27 | 2024-07-26 18:27:04 | 江苏东方九天新能源材料有限公司 |  | 尹斌斌 |  | 1 | 0.13 | 0 | 173.2 | 1 | JG1124055081/16 | 1.排刀130*4 切1.3吨，一包料 。2.排刀172.5*3切一包，4.4吨。首钢SPCC 此单发浙江银轮 HV100±10.毛化面轻涂油 0.2/0.3管芯500mm,0.13管芯400mm，宽度公差+/-0.2mm，厚度公差+/-0.01mm | 1 |  | 是 | 是 | 1 | 1
分剪 | JG1124055081/15 | JG1124055081 | 东方分剪6# | 合格 | 合格品 | 乙 | 尹斌斌 | 0 | 220 |  | 0 | 0.13 | 173.2 | 1.排刀130*4 切1.3吨，一包料 。2.排刀172.5*3切一包，4.4吨。首钢SPCC 此单发浙江银轮 HV100±10.毛化面轻涂油 0.2/0.3管芯500mm,0.13管芯400mm，宽度公差+/-0.2mm，厚度公差+/-0.01mm |  | 31010007 | 小品种钢卷 | 0.13-SPCC | 31020008 | 小品种钢分切带 | 0.13-SPCC |  | 10 | MO002043 | MO002043-001-15 | FJ001 | 分剪模板 | 8640 | 2024-07-25 | 2024-07-25 | 5 | 2024-07-26 18:26:27 | 2024-07-26 18:27:04 | 江苏东方九天新能源材料有限公司 |  | 尹斌斌 |  | 1 | 0.13 | 0 | 173.2 | 1 | JG1124055081/15 | 1.排刀130*4 切1.3吨，一包料 。2.排刀172.5*3切一包，4.4吨。首钢SPCC 此单发浙江银轮 HV100±10.毛化面轻涂油 0.2/0.3管芯500mm,0.13管芯400mm，宽度公差+/-0.2mm，厚度公差+/-0.01mm | 1 |  | 是 | 是 | 1 | 1
分剪 | JG1124055081/14 | JG1124055081 | 东方分剪6# | 合格 | 合格品 | 乙 | 尹斌斌 | 0 | 220 |  | 0 | 0.13 | 173.2 | 1.排刀130*4 切1.3吨，一包料 。2.排刀172.5*3切一包，4.4吨。首钢SPCC 此单发浙江银轮 HV100±10.毛化面轻涂油 0.2/0.3管芯500mm,0.13管芯400mm，宽度公差+/-0.2mm，厚度公差+/-0.01mm |  | 31010007 | 小品种钢卷 | 0.13-SPCC | 31020008 | 小品种钢分切带 | 0.13-SPCC |  | 10 | MO002043 | MO002043-001-14 | FJ001 | 分剪模板 | 8640 | 2024-07-25 | 2024-07-25 | 5 | 2024-07-26 18:26:27 | 2024-07-26 18:27:04 | 江苏东方九天新能源材料有限公司 |  | 尹斌斌 |  | 1 | 0.13 | 0 | 173.2 | 1 | JG1124055081/14 | 1.排刀130*4 切1.3吨，一包料 。2.排刀172.5*3切一包，4.4吨。首钢SPCC 此单发浙江银轮 HV100±10.毛化面轻涂油 0.2/0.3管芯500mm,0.13管芯400mm，宽度公差+/-0.2mm，厚度公差+/-0.01mm | 1 |  | 是 | 是 | 1 | 1
分剪 | JG1124055081/13 | JG1124055081 | 东方分剪6# | 合格 | 合格品 | 乙 | 尹斌斌 | 0 | 220 |  | 0 | 0.13 | 173.2 | 1.排刀130*4 切1.3吨，一包料 。2.排刀172.5*3切一包，4.4吨。首钢SPCC 此单发浙江银轮 HV100±10.毛化面轻涂油 0.2/0.3管芯500mm,0.13管芯400mm，宽度公差+/-0.2mm，厚度公差+/-0.01mm |  | 31010007 | 小品种钢卷 | 0.13-SPCC | 31020008 | 小品种钢分切带 | 0.13-SPCC |  | 10 | MO002043 | MO002043-001-13 | FJ001 | 分剪模板 | 8640 | 2024-07-25 | 2024-07-25 | 5 | 2024-07-26 18:26:27 | 2024-07-26 18:27:04 | 江苏东方九天新能源材料有限公司 |  | 尹斌斌 |  | 1 | 0.13 | 0 | 173.2 | 1 | JG1124055081/13 | 1.排刀130*4 切1.3吨，一包料 。2.排刀172.5*3切一包，4.4吨。首钢SPCC 此单发浙江银轮 HV100±10.毛化面轻涂油 0.2/0.3管芯500mm,0.13管芯400mm，宽度公差+/-0.2mm，厚度公差+/-0.01mm | 1 |  | 是 | 是 | 1 | 1
分剪 | JG1124055081/12 | JG1124055081 | 东方分剪6# | 合格 | 合格品 | 乙 | 尹斌斌 | 0 | 224 |  | 0 | 0.13 | 173.2 | 1.排刀130*4 切1.3吨，一包料 。2.排刀172.5*3切一包，4.4吨。首钢SPCC 此单发浙江银轮 HV100±10.毛化面轻涂油 0.2/0.3管芯500mm,0.13管芯400mm，宽度公差+/-0.2mm，厚度公差+/-0.01mm |  | 31010007 | 小品种钢卷 | 0.13-SPCC | 31020008 | 小品种钢分切带 | 0.13-SPCC |  | 10 | MO002043 | MO002043-001-12 | FJ001 | 分剪模板 | 8640 | 2024-07-25 | 2024-07-25 | 5 | 2024-07-26 18:26:27 | 2024-07-26 18:27:04 | 江苏东方九天新能源材料有限公司 |  | 尹斌斌 |  | 1 | 0.13 | 0 | 173.2 | 1 | JG1124055081/12 | 1.排刀130*4 切1.3吨，一包料 。2.排刀172.5*3切一包，4.4吨。首钢SPCC 此单发浙江银轮 HV100±10.毛化面轻涂油 0.2/0.3管芯500mm,0.13管芯400mm，宽度公差+/-0.2mm，厚度公差+/-0.01mm | 1 |  | 是 | 是 | 1 | 1
分剪 | JG1124055081/11 | JG1124055081 | 东方分剪6# | 合格 | 合格品 | 乙 | 尹斌斌 | 0 | 225 |  | 0 | 0.13 | 173.2 | 1.排刀130*4 切1.3吨，一包料 。2.排刀172.5*3切一包，4.4吨。首钢SPCC 此单发浙江银轮 HV100±10.毛化面轻涂油 0.2/0.3管芯500mm,0.13管芯400mm，宽度公差+/-0.2mm，厚度公差+/-0.01mm |  | 31010007 | 小品种钢卷 | 0.13-SPCC | 31020008 | 小品种钢分切带 | 0.13-SPCC |  | 10 | MO002043 | MO002043-001-11 | FJ001 | 分剪模板 | 8640 | 2024-07-25 | 2024-07-25 | 5 | 2024-07-26 18:26:27 | 2024-07-26 18:27:04 | 江苏东方九天新能源材料有限公司 |  | 尹斌斌 |  | 1 | 0.13 | 0 | 173.2 | 1 | JG1124055081/11 | 1.排刀130*4 切1.3吨，一包料 。2.排刀172.5*3切一包，4.4吨。首钢SPCC 此单发浙江银轮 HV100±10.毛化面轻涂油 0.2/0.3管芯500mm,0.13管芯400mm，宽度公差+/-0.2mm，厚度公差+/-0.01mm | 1 |  | 是 | 是 | 1 | 1
分剪 | JG1124055081/10 | JG1124055081 | 东方分剪6# | 合格 | 合格品 | 乙 | 尹斌斌 | 0 | 225 |  | 0 | 0.13 | 173.2 | 1.排刀130*4 切1.3吨，一包料 。2.排刀172.5*3切一包，4.4吨。首钢SPCC 此单发浙江银轮 HV100±10.毛化面轻涂油 0.2/0.3管芯500mm,0.13管芯400mm，宽度公差+/-0.2mm，厚度公差+/-0.01mm |  | 31010007 | 小品种钢卷 | 0.13-SPCC | 31020008 | 小品种钢分切带 | 0.13-SPCC |  | 10 | MO002043 | MO002043-001-10 | FJ001 | 分剪模板 | 8640 | 2024-07-25 | 2024-07-25 | 5 | 2024-07-26 18:26:27 | 2024-07-26 18:27:04 | 江苏东方九天新能源材料有限公司 |  | 尹斌斌 |  | 1 | 0.13 | 0 | 173.2 | 1 | JG1124055081/10 | 1.排刀130*4 切1.3吨，一包料 。2.排刀172.5*3切一包，4.4吨。首钢SPCC 此单发浙江银轮 HV100±10.毛化面轻涂油 0.2/0.3管芯500mm,0.13管芯400mm，宽度公差+/-0.2mm，厚度公差+/-0.01mm | 1 |  | 是 | 是 | 1 | 1
分剪 | JG1124055081/9 | JG1124055081 | 东方分剪6# | 合格 | 合格品 | 乙 | 尹斌斌 | 0 | 228 |  | 0 | 0.13 | 173.2 | 1.排刀130*4 切1.3吨，一包料 。2.排刀172.5*3切一包，4.4吨。首钢SPCC 此单发浙江银轮 HV100±10.毛化面轻涂油 0.2/0.3管芯500mm,0.13管芯400mm，宽度公差+/-0.2mm，厚度公差+/-0.01mm |  | 31010007 | 小品种钢卷 | 0.13-SPCC | 31020008 | 小品种钢分切带 | 0.13-SPCC |  | 10 | MO002043 | MO002043-001-09 | FJ001 | 分剪模板 | 8640 | 2024-07-25 | 2024-07-25 | 5 | 2024-07-26 18:26:27 | 2024-07-26 18:27:04 | 江苏东方九天新能源材料有限公司 |  | 尹斌斌 |  | 1 | 0.13 | 0 | 173.2 | 1 | JG1124055081/9 | 1.排刀130*4 切1.3吨，一包料 。2.排刀172.5*3切一包，4.4吨。首钢SPCC 此单发浙江银轮 HV100±10.毛化面轻涂油 0.2/0.3管芯500mm,0.13管芯400mm，宽度公差+/-0.2mm，厚度公差+/-0.01mm | 1 |  | 是 | 是 | 1 | 1
分剪 | JG1124055081/8 | JG1124055081 | 东方分剪6# | 合格 | 合格品 | 乙 | 尹斌斌 | 0 | 228 |  | 0 | 0.13 | 173.2 | 1.排刀130*4 切1.3吨，一包料 。2.排刀172.5*3切一包，4.4吨。首钢SPCC 此单发浙江银轮 HV100±10.毛化面轻涂油 0.2/0.3管芯500mm,0.13管芯400mm，宽度公差+/-0.2mm，厚度公差+/-0.01mm |  | 31010007 | 小品种钢卷 | 0.13-SPCC | 31020008 | 小品种钢分切带 | 0.13-SPCC |  | 10 | MO002043 | MO002043-001-08 | FJ001 | 分剪模板 | 8640 | 2024-07-25 | 2024-07-25 | 5 | 2024-07-26 18:26:27 | 2024-07-26 18:27:04 | 江苏东方九天新能源材料有限公司 |  | 尹斌斌 |  | 1 | 0.13 | 0 | 173.2 | 1 | JG1124055081/8 | 1.排刀130*4 切1.3吨，一包料 。2.排刀172.5*3切一包，4.4吨。首钢SPCC 此单发浙江银轮 HV100±10.毛化面轻涂油 0.2/0.3管芯500mm,0.13管芯400mm，宽度公差+/-0.2mm，厚度公差+/-0.01mm | 1 |  | 是 | 是 | 1 | 1
分剪 | JG1124055081/7 | JG1124055081 | 东方分剪6# | 合格 | 合格品 | 乙 | 尹斌斌 | 0 | 228 |  | 0 | 0.13 | 173.2 | 1.排刀130*4 切1.3吨，一包料 。2.排刀172.5*3切一包，4.4吨。首钢SPCC 此单发浙江银轮 HV100±10.毛化面轻涂油 0.2/0.3管芯500mm,0.13管芯400mm，宽度公差+/-0.2mm，厚度公差+/-0.01mm |  | 31010007 | 小品种钢卷 | 0.13-SPCC | 31020008 | 小品种钢分切带 | 0.13-SPCC |  | 10 | MO002043 | MO002043-001-07 | FJ001 | 分剪模板 | 8640 | 2024-07-25 | 2024-07-25 | 5 | 2024-07-26 18:26:27 | 2024-07-26 18:27:04 | 江苏东方九天新能源材料有限公司 |  | 尹斌斌 |  | 1 | 0.13 | 0 | 173.2 | 1 | JG1124055081/7 | 1.排刀130*4 切1.3吨，一包料 。2.排刀172.5*3切一包，4.4吨。首钢SPCC 此单发浙江银轮 HV100±10.毛化面轻涂油 0.2/0.3管芯500mm,0.13管芯400mm，宽度公差+/-0.2mm，厚度公差+/-0.01mm | 1 |  | 是 | 是 | 1 | 1
分剪 | JG1124055081/6 | JG1124055081 | 东方分剪6# | 合格 | 合格品 | 乙 | 尹斌斌 | 0 | 229 |  | 0 | 0.13 | 173.2 | 1.排刀130*4 切1.3吨，一包料 。2.排刀172.5*3切一包，4.4吨。首钢SPCC 此单发浙江银轮 HV100±10.毛化面轻涂油 0.2/0.3管芯500mm,0.13管芯400mm，宽度公差+/-0.2mm，厚度公差+/-0.01mm |  | 31010007 | 小品种钢卷 | 0.13-SPCC | 31020008 | 小品种钢分切带 | 0.13-SPCC |  | 10 | MO002043 | MO002043-001-06 | FJ001 | 分剪模板 | 8640 | 2024-07-25 | 2024-07-25 | 5 | 2024-07-26 18:26:27 | 2024-07-26 18:27:04 | 江苏东方九天新能源材料有限公司 |  | 尹斌斌 |  | 1 | 0.13 | 0 | 173.2 | 1 | JG1124055081/6 | 1.排刀130*4 切1.3吨，一包料 。2.排刀172.5*3切一包，4.4吨。首钢SPCC 此单发浙江银轮 HV100±10.毛化面轻涂油 0.2/0.3管芯500mm,0.13管芯400mm，宽度公差+/-0.2mm，厚度公差+/-0.01mm | 1 |  | 是 | 是 | 1 | 1
分剪 | JG1124055081/5 | JG1124055081 | 东方分剪6# | 合格 | 合格品 | 乙 | 尹斌斌 | 0 | 229 |  | 0 | 0.13 | 173.2 | 1.排刀130*4 切1.3吨，一包料 。2.排刀172.5*3切一包，4.4吨。首钢SPCC 此单发浙江银轮 HV100±10.毛化面轻涂油 0.2/0.3管芯500mm,0.13管芯400mm，宽度公差+/-0.2mm，厚度公差+/-0.01mm |  | 31010007 | 小品种钢卷 | 0.13-SPCC | 31020008 | 小品种钢分切带 | 0.13-SPCC |  | 10 | MO002043 | MO002043-001-05 | FJ001 | 分剪模板 | 8640 | 2024-07-25 | 2024-07-25 | 5 | 2024-07-26 18:26:27 | 2024-07-26 18:27:04 | 江苏东方九天新能源材料有限公司 |  | 尹斌斌 |  | 1 | 0.13 | 0 | 173.2 | 1 | JG1124055081/5 | 1.排刀130*4 切1.3吨，一包料 。2.排刀172.5*3切一包，4.4吨。首钢SPCC 此单发浙江银轮 HV100±10.毛化面轻涂油 0.2/0.3管芯500mm,0.13管芯400mm，宽度公差+/-0.2mm，厚度公差+/-0.01mm | 1 |  | 是 | 是 | 1 | 1
分剪 | JG1124055081/4 | JG1124055081 | 东方分剪6# | 合格 | 合格品 | 乙 | 尹斌斌 | 0 | 229 |  | 0 | 0.13 | 173.2 | 1.排刀130*4 切1.3吨，一包料 。2.排刀172.5*3切一包，4.4吨。首钢SPCC 此单发浙江银轮 HV100±10.毛化面轻涂油 0.2/0.3管芯500mm,0.13管芯400mm，宽度公差+/-0.2mm，厚度公差+/-0.01mm |  | 31010007 | 小品种钢卷 | 0.13-SPCC | 31020008 | 小品种钢分切带 | 0.13-SPCC |  | 10 | MO002043 | MO002043-001-04 | FJ001 | 分剪模板 | 8640 | 2024-07-25 | 2024-07-25 | 5 | 2024-07-26 18:26:27 | 2024-07-26 18:27:04 | 江苏东方九天新能源材料有限公司 |  | 尹斌斌 |  | 1 | 0.13 | 0 | 173.2 | 1 | JG1124055081/4 | 1.排刀130*4 切1.3吨，一包料 。2.排刀172.5*3切一包，4.4吨。首钢SPCC 此单发浙江银轮 HV100±10.毛化面轻涂油 0.2/0.3管芯500mm,0.13管芯400mm，宽度公差+/-0.2mm，厚度公差+/-0.01mm | 1 |  | 是 | 是 | 1 | 1
分剪 | JG1124055081/3 | JG1124055081 | 东方分剪6# | 合格 | 合格品 | 乙 | 尹斌斌 | 0 | 228 |  | 0 | 0.13 | 173.2 | 1.排刀130*4 切1.3吨，一包料 。2.排刀172.5*3切一包，4.4吨。首钢SPCC 此单发浙江银轮 HV100±10.毛化面轻涂油 0.2/0.3管芯500mm,0.13管芯400mm，宽度公差+/-0.2mm，厚度公差+/-0.01mm |  | 31010007 | 小品种钢卷 | 0.13-SPCC | 31020008 | 小品种钢分切带 | 0.13-SPCC |  | 10 | MO002043 | MO002043-001-03 | FJ001 | 分剪模板 | 8640 | 2024-07-25 | 2024-07-25 | 5 | 2024-07-26 18:26:27 | 2024-07-26 18:27:04 | 江苏东方九天新能源材料有限公司 |  | 尹斌斌 |  | 1 | 0.13 | 0 | 173.2 | 1 | JG1124055081/3 | 1.排刀130*4 切1.3吨，一包料 。2.排刀172.5*3切一包，4.4吨。首钢SPCC 此单发浙江银轮 HV100±10.毛化面轻涂油 0.2/0.3管芯500mm,0.13管芯400mm，宽度公差+/-0.2mm，厚度公差+/-0.01mm | 1 |  | 是 | 是 | 1 | 1
分剪 | JG1124055081/2 | JG1124055081 | 东方分剪6# | 合格 | 合格品 | 乙 | 尹斌斌 | 0 | 228 |  | 0 | 0.13 | 173.2 | 1.排刀130*4 切1.3吨，一包料 。2.排刀172.5*3切一包，4.4吨。首钢SPCC 此单发浙江银轮 HV100±10.毛化面轻涂油 0.2/0.3管芯500mm,0.13管芯400mm，宽度公差+/-0.2mm，厚度公差+/-0.01mm |  | 31010007 | 小品种钢卷 | 0.13-SPCC | 31020008 | 小品种钢分切带 | 0.13-SPCC |  | 10 | MO002043 | MO002043-001-02 | FJ001 | 分剪模板 | 8640 | 2024-07-25 | 2024-07-25 | 5 | 2024-07-26 18:26:27 | 2024-07-26 18:27:04 | 江苏东方九天新能源材料有限公司 |  | 尹斌斌 |  | 1 | 0.13 | 0 | 173.2 | 1 | JG1124055081/2 | 1.排刀130*4 切1.3吨，一包料 。2.排刀172.5*3切一包，4.4吨。首钢SPCC 此单发浙江银轮 HV100±10.毛化面轻涂油 0.2/0.3管芯500mm,0.13管芯400mm，宽度公差+/-0.2mm，厚度公差+/-0.01mm | 1 |  | 是 | 是 | 1 | 1
分剪 | JG1124055081/1 | JG1124055081 | 东方分剪6# | 合格 | 合格品 | 乙 | 尹斌斌 | 0 | 228 |  | 0 | 0.13 | 173.2 | 1.排刀130*4 切1.3吨，一包料 。2.排刀172.5*3切一包，4.4吨。首钢SPCC 此单发浙江银轮 HV100±10.毛化面轻涂油 0.2/0.3管芯500mm,0.13管芯400mm，宽度公差+/-0.2mm，厚度公差+/-0.01mm |  | 31010007 | 小品种钢卷 | 0.13-SPCC | 31020008 | 小品种钢分切带 | 0.13-SPCC |  | 10 | MO002043 | MO002043-001-01 | FJ001 | 分剪模板 | 8640 | 2024-07-25 | 2024-07-25 | 5 | 2024-07-26 18:26:27 | 2024-07-26 18:27:04 | 江苏东方九天新能源材料有限公司 |  | 尹斌斌 |  | 1 | 0.13 | 0 | 173.2 | 1 | JG1124055081/1 | 1.排刀130*4 切1.3吨，一包料 。2.排刀172.5*3切一包，4.4吨。首钢SPCC 此单发浙江银轮 HV100±10.毛化面轻涂油 0.2/0.3管芯500mm,0.13管芯400mm，宽度公差+/-0.2mm，厚度公差+/-0.01mm | 1 |  | 是 | 是 | 1 | 1
分剪 | JG11240550872/4 | JG11240550872 | 东方分剪6# | 合格 | 合格品 | 乙 | 张建勇 | 163 | 163 | 1 | 0 | 0.13 | 130 | 1.排刀130*4 切1.3吨，首钢SPCC 此单发浙江银轮 HV100±10.毛化面轻涂油 0.2/0.3管芯500mm,0.13管芯400mm，宽度公差+/-0.2mm，厚度公差+/-0.01mm |  | 31020008 | 小品种钢分切带 | 0.13-SPCC | 31020008 | 小品种钢分切带 | 0.13-SPCC |  | 10 | MO002069 | MO002069-001-04 | FJ001 | 分剪模板 | 2910 | 2024-07-26 | 2024-07-26 | 5 | 2024-07-26 18:21:54 | 2024-07-26 18:26:08 | 江苏东方九天新能源材料有限公司 |  | 张建勇 |  | 1 | 0.13 | 0 | 130 | 1 | JG11240550872/4 | 1.排刀130*4 切1.3吨，首钢SPCC 此单发浙江银轮 HV100±10.毛化面轻涂油 0.2/0.3管芯500mm,0.13管芯400mm，宽度公差+/-0.2mm，厚度公差+/-0.01mm | 1 |  | 是 | 是 | 6 | 1
分剪 | JG11240550872/3 | JG11240550872 | 东方分剪6# | 合格 | 合格品 | 乙 | 张建勇 | 163 | 163 | 1 | 0 | 0.13 | 130 | 1.排刀130*4 切1.3吨，首钢SPCC 此单发浙江银轮 HV100±10.毛化面轻涂油 0.2/0.3管芯500mm,0.13管芯400mm，宽度公差+/-0.2mm，厚度公差+/-0.01mm |  | 31020008 | 小品种钢分切带 | 0.13-SPCC | 31020008 | 小品种钢分切带 | 0.13-SPCC |  | 10 | MO002069 | MO002069-001-03 | FJ001 | 分剪模板 | 2910 | 2024-07-26 | 2024-07-26 | 5 | 2024-07-26 18:21:54 | 2024-07-26 18:26:08 | 江苏东方九天新能源材料有限公司 |  | 张建勇 |  | 1 | 0.13 | 0 | 130 | 1 | JG11240550872/3 | 1.排刀130*4 切1.3吨，首钢SPCC 此单发浙江银轮 HV100±10.毛化面轻涂油 0.2/0.3管芯500mm,0.13管芯400mm，宽度公差+/-0.2mm，厚度公差+/-0.01mm | 1 |  | 是 | 是 | 6 | 1
分剪 | JG11240550872/2 | JG11240550872 | 东方分剪6# | 合格 | 合格品 | 乙 | 张建勇 | 165 | 165 | 1 | 0 | 0.13 | 130 | 1.排刀130*4 切1.3吨，首钢SPCC 此单发浙江银轮 HV100±10.毛化面轻涂油 0.2/0.3管芯500mm,0.13管芯400mm，宽度公差+/-0.2mm，厚度公差+/-0.01mm |  | 31020008 | 小品种钢分切带 | 0.13-SPCC | 31020008 | 小品种钢分切带 | 0.13-SPCC |  | 10 | MO002069 | MO002069-001-02 | FJ001 | 分剪模板 | 2910 | 2024-07-26 | 2024-07-26 | 5 | 2024-07-26 18:21:54 | 2024-07-26 18:26:08 | 江苏东方九天新能源材料有限公司 |  | 张建勇 |  | 1 | 0.13 | 0 | 130 | 1 | JG11240550872/2 | 1.排刀130*4 切1.3吨，首钢SPCC 此单发浙江银轮 HV100±10.毛化面轻涂油 0.2/0.3管芯500mm,0.13管芯400mm，宽度公差+/-0.2mm，厚度公差+/-0.01mm | 1 |  | 是 | 是 | 6 | 1
分剪 | JG11240550872/1 | JG11240550872 | 东方分剪6# | 合格 | 合格品 | 乙 | 张建勇 | 165 | 165 | 1 | 0 | 0.13 | 130 | 1.排刀130*4 切1.3吨，首钢SPCC 此单发浙江银轮 HV100±10.毛化面轻涂油 0.2/0.3管芯500mm,0.13管芯400mm，宽度公差+/-0.2mm，厚度公差+/-0.01mm |  | 31020008 | 小品种钢分切带 | 0.13-SPCC | 31020008 | 小品种钢分切带 | 0.13-SPCC |  | 10 | MO002069 | MO002069-001-01 | FJ001 | 分剪模板 | 2910 | 2024-07-26 | 2024-07-26 | 5 | 2024-07-26 18:21:54 | 2024-07-26 18:26:08 | 江苏东方九天新能源材料有限公司 |  | 张建勇 |  | 1 | 0.13 | 0 | 130 | 1 | JG11240550872/1 | 1.排刀130*4 切1.3吨，首钢SPCC 此单发浙江银轮 HV100±10.毛化面轻涂油 0.2/0.3管芯500mm,0.13管芯400mm，宽度公差+/-0.2mm，厚度公差+/-0.01mm | 1 |  | 是 | 是 | 6 | 1
最终平整 | JL1224030188 | JL1224030188 | 东方850平整 | 合格 | 让步接收 | 甲 | 陈俊华,钱琨 | 5190 | 5160 | 0.9942 | 3450 | 0.3 | 650 | 摩丁普信：850平整用Ra1.0-1.2μm毛化辊，厚度公差：0.293-0.303mm，HV90-110，粗糙度0.5-0.8μm，抗拉310-360Mpa.转分切 | 尾50米整板面粘钢印,尾150米板面小黄点，下板面线印平后淡，氧化边 | 20100026 | 轧硬 | 0.4*650-SPCC | 31010041 | 小品种钢卷 | 0.3-SPCC |  | 50 | MO001363 | MO001363-013 | XPZG001 | 小品种钢前处理模板 | 5345 | 2024-07-08 | 2024-07-23 | 5 | 2024-07-26 17:39:02 | 2024-07-26 17:41:06 | 江苏东方九天新能源材料有限公司 | 227553 | 陈俊华 |  |  | 0.3 | 3500 | 650 | 1 | JL1224030188 | 摩丁普信：（0.3*650）厚度+0.003/-0.007，HV90-110,粗度0.5-0.8 | 1 | N粘钢折印(尾50米，整板面),Y氧化边(重，发黄；尾150米板面小黄点),X线条印(下板面，平后淡) | 是 | 是 | 4003 | 13
铬钝化 | JG12240701442 | JG12240701442 | 东方铬钝化950 | 合格 | 合格品 | 乙 | 李志祥 | 2546 | 2545 | 0.9996 | 4630 | 0.1 | 710 | / | 色差 辊印 | 30210015 | 光亮卷 | 0.1-SPCC | 30110014 | 铬钝化卷 | 0.1-SPCC |  | 10 | MO002052 | MO002052-002 | GDH001 | 铬钝化模板 | 2546 | 2024-07-25 | 2024-07-25 | 5 | 2024-07-26 17:16:00 | 2024-07-26 17:38:22 | 江苏东方九天新能源材料有限公司 | 259552 | 李志祥 |  |  | 0.1 | 4670 | 710 | 1 | JG12240701442 |  | 1 | 色差 辊印 | 是 | 是 | 22 | 2
镍钝化 | 142487233022 | 14248723302 | 东方镍钝化1150 | 其他入库 | 半成品退库 | 甲 | 丁涛 | 1405 | 1405 | 1 | 490 | 0.4 | 910 | LG：1150镍钝化工段镀镍，收卷镍层要求 A:1.1±0.3μm，B:3.5±0.5μm,转连退 | S色差条印(因5号配电房外网停电造成整流柜断电，剪下) | 11060059 | 预镀镍基带 | 0.4*910-BEVC | 20600008 | 镍钝化卷半成品 | 0.4-BDCK |  | 10 | MO002079 | MO002079-002-02 | NDH001 | 镍钝化模板 | 8180 | 2024-07-26 | 2024-07-28 | 3 | 2024-07-26 14:43:27 | 2024-07-26 17:26:48 | 江苏东方九天新能源材料有限公司 |  | 丁涛 |  | 1 | 0.4 | 490 | 910 | 1 | 142487233022 | LG(0.4*910)要求详见工艺单 | 1 | S色差条印(因5号配电房外网停电造成整流柜断电，机组内剪下) | 是 | 是 | 326 | 2
镍钝化 | 142487233021 | 14248723302 | 东方镍钝化1150 | 合格 | 合格品 | 甲 | 丁涛 | 4945 | 4945 | 1 | 1700 | 0.4 | 910 | LG：1150镍钝化工段镀镍，收卷镍层要求 A:1.1±0.3μm，B:3.5±0.5μm,转连退 | S色差条印(来料上板面双边色差。) | 11060059 | 预镀镍基带 | 0.4*910-BEVC | 31310042 | 镍钝化卷 | 0.4-BEVC |  | 10 | MO002079 | MO002079-002-01 | NDH001 | 镍钝化模板 | 8180 | 2024-07-26 | 2024-07-28 | 3 | 2024-07-26 14:43:27 | 2024-07-26 17:26:48 | 江苏东方九天新能源材料有限公司 |  | 丁涛 |  | 1 | 0.4 | 1700 | 910 | 1 | 142487233021 | LG(0.4*910)要求详见工艺单 |  | S色差条印(来料上板面双边色差。) |  |  | 326 | 2
最终平整 | JL1224030187 | JL1224030187 | 东方850平整 | 合格 | 让步接收 | 甲 | 陈俊华,钱琨 | 6950 | 6910 | 0.9942 | 4630 | 0.3 | 650 | 摩丁普信：850平整用Ra1.0-1.2μm毛化辊，厚度公差：0.293-0.303mm，HV90-110，粗糙度0.5-0.8μm，抗拉310-360Mpa.转分切 | 尾150米传19cm处顶伤印,下板面线印平后淡,尾100米传侧粘钢印10-35cm | 20100026 | 轧硬 | 0.4*650-SPCC | 31010041 | 小品种钢卷 | 0.3-SPCC |  | 50 | MO001363 | MO001363-012 | XPZG001 | 小品种钢前处理模板 | 7090 | 2024-07-08 | 2024-07-23 | 5 | 2024-07-26 17:22:20 | 2024-07-26 17:24:56 | 江苏东方九天新能源材料有限公司 | 227552 | 陈俊华 |  |  | 0.3 | 4655 | 650 | 1 | JL1224030187 | 摩丁普信：（0.3*650）厚度+0.003/-0.007，HV90-110,粗度0.5-0.8 | 1 | Y氧化边(重，发黄),D顶伤(尾150米传19CM处顶伤印),X线条印(下板面，平后淡),N粘钢折印(尾100米传10-35CM) | 是 | 是 | 4021 | 12
铬钝化 | JG12240701151 | JG12240701151 | 东方铬钝化950 | 合格 | 合格品 | 乙 | 李志祥 | 5634 | 5651 | 1.003 | 10320 | 0.1 | 710 | / |  | 30210015 | 光亮卷 | 0.1-SPCC | 30110014 | 铬钝化卷 | 0.1-SPCC |  | 10 | MO002052 | MO002052-004 | GDH001 | 铬钝化模板 | 5634 | 2024-07-25 | 2024-07-25 | 5 | 2024-07-26 17:06:40 | 2024-07-26 17:07:23 | 江苏东方九天新能源材料有限公司 | 259556 | 李志祥 |  |  | 0.1 | 10380 | 710 | 1 | JG12240701151 |  | 1 |  | 是 | 是 | 1 | 4
最终平整 | JL12240500082 | JL1224050008 | 东方750平整 | 其他入库 | 成品退库 | 甲 | 丁振,龚政 | 1050 | 1000 | 0.9524 | 2170 | 0.1 | 610 | 四川长虹样品：750平整建议用Ra0.8-1,2μm毛化辊平整，公差0.095-0.105mm,粗糙度Ra0.3-0.6μm, 抗拉550 -840 Mpa，硬度HV0.1 200-250，转分切 | 整卷锈斑,内100米搓伤重，板型差，有顶伤，振纹，横条印 | 31010072 | 小品种钢卷 | 0.75-SPCC | 31010018 | 小品种钢卷 | 0.1-SPCC |  | 40 | MO001997 | MO001997-001-02 | XPZG001 | 小品种钢前处理模板 | 5370 | 2024-07-24 | 2024-07-31 | 3 | 2024-07-26 16:56:55 | 2024-07-26 16:58:43 | 江苏东方九天新能源材料有限公司 |  | 丁振 |  | 1 | 0.1 | 2200 | 610 | 1 | JL12240500082 | 四川长虹样品：（0.1*610）厚度公差±0.005，HV200-250,抗拉强度550-840MPa | 1 | Z振纹(来料振纹，横条印),X锈斑(来料整卷锈斑),Z重划伤(来料版型差，内100米搓伤重，有顶伤) | 是 | 是 | 11 | 1
最终平整 | JL1224030177 | JL1224030177 | 东方850平整 | 合格 | 合格品 | 甲 | 陈俊华,钱琨 | 6340 | 6300 | 0.9937 | 4200 | 0.3 | 650 | 摩丁普信：850平整用Ra1.0-1.2μm毛化辊，厚度公差：0.293-0.303mm，HV90-110，粗糙度0.5-0.8μm，抗拉310-360Mpa.转分切 | 内2000-3000米操侧5cm内垫铁粘钢印（平整记录不清楚，下道留意），尾部50米板面粘钢印，尾部30米停机斑，氧化边 | 20100026 | 轧硬 | 0.4*650-SPCC | 31010041 | 小品种钢卷 | 0.3-SPCC |  | 50 | MO001363 | MO001363-002 | XPZG001 | 小品种钢前处理模板 | 6460 | 2024-07-08 | 2024-07-23 | 5 | 2024-07-26 16:39:00 | 2024-07-26 16:43:13 | 江苏东方九天新能源材料有限公司 | 227523 | 陈俊华 |  |  | 0.3 | 4200 | 650 | 1 | JL1224030177 | 摩丁普信：（0.3*650）厚度+0.003/-0.007，HV90-110,粗度0.5-0.8 | 1 | Z振纹(轻微),Y氧化边(重。发黄),T停机斑(尾30米脱脂),N粘钢折印(尾50米)X线条印(下板面，平后淡),Y氧化边(重，发黄),N粘钢折印(尾50米),T停机斑(尾30米处),Z振纹(轻微) | 是 | 是 | 4034 | 2
最终平整 | DL002405511022 | DL002405511022 | 东方750平整 | 合格 | 让步接收 | 甲 | 丁振,龚政 | 2780 | 2665 | 0.9586 | 1720 | 0.32 | 630 | 昆山富维：750平整建议用Ra0.8-1.0μm毛化辊,厚度公差：0.315-0.325mm,HV130-160,粗糙度Ra<0.8μm | X细划伤(下表面操边20CM细划伤),A暗线印(传边5CM内2条暗线印),Z振纹(来料振纹，横条印),B白条纹(来料白条印),H厚薄公差(0.32-0.326同板差0.005) | 31010040 | 小品种钢卷 | 0.39-SPCC | 31010033 | 小品种钢卷 | 0.32-SPCC |  | 20 | MO002002 | MO002002-001 | XPZG001 | 小品种钢前处理模板 | 2830 | 2024-07-24 | 2024-08-08 | 5 | 2024-07-26 16:40:09 | 2024-07-26 16:42:59 | 江苏东方九天新能源材料有限公司 | 256463 | 丁振 |  |  | 0.32 | 1800 | 630 | 1 | DL002405511022 | 改轧料0.39做 昆山富维：（0.32*610）厚度公差：0.31-0.325，HV130-160,粗糙度小于0.8um | 1 | X细划伤(下表面操边20CM细划伤),A暗线印(传边5CM内2条暗线印),Z振纹(来料振纹，横条印),B白条纹(来料白条印),H厚薄公差(0.32-0.326同板差0.005) | 是 | 是 | 10 | 1
最终平整 | JG12240703522 | JG12240703522 | 东方850平整 | 其他入库 | 半成品退库 | 甲 | 陈俊华 | 8380 | 8380 | 1 | 14700 | 0.1 | 760 | 平整 |  | 20500021 | 光亮卷半成品 | 0.4-SPCC | 20500018 | 光亮卷半成品 | 0.1-SPCC |  | 60 | MO001763 | MO001763-005 | GLJ002 | 东方光亮卷前处理（0.4轧0.1mm) | 8500 | 2024-07-18 | 2024-07-18 | 5 | 2024-07-26 16:06:32 | 2024-07-26 16:07:18 | 江苏东方九天新能源材料有限公司 | 244176 | 陈俊华 |  |  | 0.1 | 14700 | 760 | 1 | JG12240703522 | 已退火；轧0.1，米数控制在14400-14500米 | 1 |  | 是 | 是 | 3533 | 5
最终平整 | JL1224030182 | JL1224030182 | 东方850平整 | 合格 | 让步接收 | 甲 | 陈俊华,钱琨 | 5235 | 5190 | 0.9914 | 3450 | 0.3 | 650 | 摩丁普信：850平整用Ra1.0-1.2μm毛化辊，厚度公差：0.293-0.303mm，HV90-110，粗糙度0.5-0.8μm，抗拉310-360Mpa.转分切 | 双边氧化边重(发黄)，尾80米板面中间粘钢折印，下板面线条印(平后淡)，尾300米板面小黄点多 | 20100026 | 轧硬 | 0.4*650-SPCC | 31010041 | 小品种钢卷 | 0.3-SPCC |  | 50 | MO001363 | MO001363-007 | XPZG001 | 小品种钢前处理模板 | 5350 | 2024-07-08 | 2024-07-23 | 5 | 2024-07-26 16:01:03 | 2024-07-26 16:03:26 | 江苏东方九天新能源材料有限公司 | 227543 | 陈俊华 |  |  | 0.3 | 3485 | 650 | 1 | JL1224030182 | 摩丁普信：（0.3*650）厚度+0.003/-0.007，HV90-110,粗度0.5-0.8 | 1 | Y氧化边(两边，重，发黄),N粘钢折印(尾80米板面中间),X线条印(下板面，平后淡),H黄斑(尾300米板面小黄点多) | 是 | 是 | 4037 | 7
预镀镍基带 | 142481731012 | 14248173101 | 东方镍钝化1150 | 其他入库 | 半成品退库 | 甲 | 丁涛 | 6206 | 6206 | 1 | 2900 | 0.3 | 910 | 样品：1150镍钝化工段镀镍，收卷镍层要求: 外1.1±0.2um，内3.2±0.5um, 转东方连退 |  | 11060033 | 预镀镍基带 | 0.3*910-BDCK | 20600005 | 镍钝化卷半成品 | 0.3-BDCK |  | 10 | MO001995 | MO001995-001-02 | NDH001 | 镍钝化模板 | 8410 | 2024-07-24 | 2024-07-30 | 3 | 2024-07-26 15:39:00 | 2024-07-26 15:53:58 | 江苏东方九天新能源材料有限公司 |  | 丁涛 |  | 1 | 0.3 | 2900 | 910 | 1 | 142481731012 | 样品订单：（0.3*910）镀1000米转连退，抗拉强度≥360MPa；屈服强度:≥240MPa，延伸率:≥31%；镍层: 1.1±0.2/3.2±0.5um；硬度: HV0.2=160±30粗糙度: Ra≤1.0um；镍层结合力:无镍粉镍块脱落；毛刺高度:≤20um；盐雾测试:9级 | 1 |  | 是 | 是 | 264 | 1
镍钝化 | 142481731011 | 14248173101 | 东方镍钝化1150 | 合格 | 合格品 | 甲 | 丁涛 | 2290 | 2290 | 1 | 1070 | 0.3 | 910 | 样品：1150镍钝化工段镀镍，收卷镍层要求: 外1.1±0.2um，内3.2±0.5um, 转东方连退 | X细划伤(尾10米来料板面划伤，挫伤)S色差(来料板面色差条印) | 11060033 | 预镀镍基带 | 0.3*910-BDCK | 31310037 | 镍钝化卷 | 0.3-BDCK |  | 10 | MO001995 | MO001995-001-01 | NDH001 | 镍钝化模板 | 8410 | 2024-07-24 | 2024-07-30 | 3 | 2024-07-26 13:48:36 | 2024-07-26 15:53:58 | 江苏东方九天新能源材料有限公司 |  | 丁涛 |  | 1 | 0.3 | 1070 | 910 | 1 | 142481731011 | 样品订单：（0.3*910）镀1000米转连退，抗拉强度≥360MPa；屈服强度:≥240MPa，延伸率:≥31%；镍层: 1.1±0.2/3.2±0.5um；硬度: HV0.2=160±30粗糙度: Ra≤1.0um；镍层结合力:无镍粉镍块脱落；毛刺高度:≤20um；盐雾测试:9级 |  | X细划伤(尾10米来料板面划伤，挫伤)S色差(来料板面色差条印) |  |  | 264 | 1
铬钝化 | JG12240701801 | JG12240701801 | 东方铬钝化950 | 合格 | 合格品 | 乙 | 李志祥 | 5590 | 5607 | 1.003 | 10200 | 0.1 | 710 | / | 色差 条印 | 30210015 | 光亮卷 | 0.1-SPCC | 30110014 | 铬钝化卷 | 0.1-SPCC |  | 10 | MO002052 | MO002052-005 | GDH001 | 铬钝化模板 | 5590 | 2024-07-25 | 2024-07-25 | 5 | 2024-07-26 14:32:59 | 2024-07-26 15:36:39 | 江苏东方九天新能源材料有限公司 | 259558 | 李志祥 |  |  | 0.1 | 10250 | 710 | 1 | JG12240701801 |  | 1 | 色差 条印 | 是 | 是 | 64 | 5
分剪 | JL00240401321/45 | JL00240401321 | 东方分剪6# | 合格 | 合格品 | 乙 | 樊小兵,张建勇 | 0 | 109 |  | 0 | 0.14 | 34 | 47*9+34*5切3包，17t。排刀2：47*7+34*8切2包，12t。木托防潮防锈，竖打包，卷外径：≤800mm，卷芯≤300mm,随货提交质保书。厚度公差+/-0.005，宽度公差+0/-0.2mm，34宽度的排在边部 |  | 31010009 | 小品种钢卷 | 0.14-SPCC | 31020011 | 小品种钢分切带 | 0.14-SPCC |  | 10 | MO001879 | MO001879-003-45 | FJ001 | 分剪模板 | 5950 | 2024-07-22 | 2024-07-22 | 5 | 2024-07-26 15:11:49 | 2024-07-26 15:15:30 | 江苏东方九天新能源材料有限公司 |  | 张建勇 |  | 1 | 0.14 | 0 | 34 | 1 | JL00240401321/45 | 分剪镇海联航：排刀1：47*9+34*5切3包，17t。排刀2：47*7+34*8切2包，12t。木托防潮防锈，竖打包，卷外径：≤800mm，卷芯≤300mm,随货提交质保书。厚度公差+/-0.005，宽度公差+0/-0.2mm，34宽度的排在边部 | 1 |  | 是 | 是 | 4 | 3
分剪 | JL00240401321/44 | JL00240401321 | 东方分剪6# | 合格 | 合格品 | 乙 | 樊小兵,张建勇 | 0 | 109 |  | 0 | 0.14 | 34 | 47*9+34*5切3包，17t。排刀2：47*7+34*8切2包，12t。木托防潮防锈，竖打包，卷外径：≤800mm，卷芯≤300mm,随货提交质保书。厚度公差+/-0.005，宽度公差+0/-0.2mm，34宽度的排在边部 |  | 31010009 | 小品种钢卷 | 0.14-SPCC | 31020011 | 小品种钢分切带 | 0.14-SPCC |  | 10 | MO001879 | MO001879-003-44 | FJ001 | 分剪模板 | 5950 | 2024-07-22 | 2024-07-22 | 5 | 2024-07-26 15:11:49 | 2024-07-26 15:15:30 | 江苏东方九天新能源材料有限公司 |  | 张建勇 |  | 1 | 0.14 | 0 | 34 | 1 | JL00240401321/44 | 分剪镇海联航：排刀1：47*9+34*5切3包，17t。排刀2：47*7+34*8切2包，12t。木托防潮防锈，竖打包，卷外径：≤800mm，卷芯≤300mm,随货提交质保书。厚度公差+/-0.005，宽度公差+0/-0.2mm，34宽度的排在边部 | 1 |  | 是 | 是 | 4 | 3
分剪 | JL00240401321/43 | JL00240401321 | 东方分剪6# | 合格 | 合格品 | 乙 | 樊小兵,张建勇 | 0 | 107 |  | 0 | 0.14 | 34 | 47*9+34*5切3包，17t。排刀2：47*7+34*8切2包，12t。木托防潮防锈，竖打包，卷外径：≤800mm，卷芯≤300mm,随货提交质保书。厚度公差+/-0.005，宽度公差+0/-0.2mm，34宽度的排在边部 |  | 31010009 | 小品种钢卷 | 0.14-SPCC | 31020011 | 小品种钢分切带 | 0.14-SPCC |  | 10 | MO001879 | MO001879-003-43 | FJ001 | 分剪模板 | 5950 | 2024-07-22 | 2024-07-22 | 5 | 2024-07-26 15:11:49 | 2024-07-26 15:15:30 | 江苏东方九天新能源材料有限公司 |  | 张建勇 |  | 1 | 0.14 | 0 | 34 | 1 | JL00240401321/43 | 分剪镇海联航：排刀1：47*9+34*5切3包，17t。排刀2：47*7+34*8切2包，12t。木托防潮防锈，竖打包，卷外径：≤800mm，卷芯≤300mm,随货提交质保书。厚度公差+/-0.005，宽度公差+0/-0.2mm，34宽度的排在边部 | 1 |  | 是 | 是 | 4 | 3
分剪 | JL00240401321/42 | JL00240401321 | 东方分剪6# | 合格 | 合格品 | 乙 | 樊小兵,张建勇 | 0 | 151 |  | 0 | 0.14 | 47 | 47*9+34*5切3包，17t。排刀2：47*7+34*8切2包，12t。木托防潮防锈，竖打包，卷外径：≤800mm，卷芯≤300mm,随货提交质保书。厚度公差+/-0.005，宽度公差+0/-0.2mm，34宽度的排在边部 |  | 31010009 | 小品种钢卷 | 0.14-SPCC | 31020011 | 小品种钢分切带 | 0.14-SPCC |  | 10 | MO001879 | MO001879-003-42 | FJ001 | 分剪模板 | 5950 | 2024-07-22 | 2024-07-22 | 5 | 2024-07-26 15:11:49 | 2024-07-26 15:15:30 | 江苏东方九天新能源材料有限公司 |  | 张建勇 |  | 1 | 0.14 | 0 | 47 | 1 | JL00240401321/42 | 分剪镇海联航：排刀1：47*9+34*5切3包，17t。排刀2：47*7+34*8切2包，12t。木托防潮防锈，竖打包，卷外径：≤800mm，卷芯≤300mm,随货提交质保书。厚度公差+/-0.005，宽度公差+0/-0.2mm，34宽度的排在边部 | 1 |  | 是 | 是 | 4 | 3
分剪 | JL00240401321/41 | JL00240401321 | 东方分剪6# | 合格 | 合格品 | 乙 | 樊小兵,张建勇 | 0 | 151 |  | 0 | 0.14 | 47 | 47*9+34*5切3包，17t。排刀2：47*7+34*8切2包，12t。木托防潮防锈，竖打包，卷外径：≤800mm，卷芯≤300mm,随货提交质保书。厚度公差+/-0.005，宽度公差+0/-0.2mm，34宽度的排在边部 |  | 31010009 | 小品种钢卷 | 0.14-SPCC | 31020011 | 小品种钢分切带 | 0.14-SPCC |  | 10 | MO001879 | MO001879-003-41 | FJ001 | 分剪模板 | 5950 | 2024-07-22 | 2024-07-22 | 5 | 2024-07-26 15:11:49 | 2024-07-26 15:15:30 | 江苏东方九天新能源材料有限公司 |  | 张建勇 |  | 1 | 0.14 | 0 | 47 | 1 | JL00240401321/41 | 分剪镇海联航：排刀1：47*9+34*5切3包，17t。排刀2：47*7+34*8切2包，12t。木托防潮防锈，竖打包，卷外径：≤800mm，卷芯≤300mm,随货提交质保书。厚度公差+/-0.005，宽度公差+0/-0.2mm，34宽度的排在边部 | 1 |  | 是 | 是 | 4 | 3
分剪 | JL00240401321/40 | JL00240401321 | 东方分剪6# | 合格 | 合格品 | 乙 | 樊小兵,张建勇 | 0 | 150 |  | 0 | 0.14 | 47 | 47*9+34*5切3包，17t。排刀2：47*7+34*8切2包，12t。木托防潮防锈，竖打包，卷外径：≤800mm，卷芯≤300mm,随货提交质保书。厚度公差+/-0.005，宽度公差+0/-0.2mm，34宽度的排在边部 |  | 31010009 | 小品种钢卷 | 0.14-SPCC | 31020011 | 小品种钢分切带 | 0.14-SPCC |  | 10 | MO001879 | MO001879-003-40 | FJ001 | 分剪模板 | 5950 | 2024-07-22 | 2024-07-22 | 5 | 2024-07-26 15:11:49 | 2024-07-26 15:15:30 | 江苏东方九天新能源材料有限公司 |  | 张建勇 |  | 1 | 0.14 | 0 | 47 | 1 | JL00240401321/40 | 分剪镇海联航：排刀1：47*9+34*5切3包，17t。排刀2：47*7+34*8切2包，12t。木托防潮防锈，竖打包，卷外径：≤800mm，卷芯≤300mm,随货提交质保书。厚度公差+/-0.005，宽度公差+0/-0.2mm，34宽度的排在边部 | 1 |  | 是 | 是 | 4 | 3
分剪 | JL00240401321/39 | JL00240401321 | 东方分剪6# | 合格 | 合格品 | 乙 | 樊小兵,张建勇 | 0 | 150 |  | 0 | 0.14 | 47 | 47*9+34*5切3包，17t。排刀2：47*7+34*8切2包，12t。木托防潮防锈，竖打包，卷外径：≤800mm，卷芯≤300mm,随货提交质保书。厚度公差+/-0.005，宽度公差+0/-0.2mm，34宽度的排在边部 |  | 31010009 | 小品种钢卷 | 0.14-SPCC | 31020011 | 小品种钢分切带 | 0.14-SPCC |  | 10 | MO001879 | MO001879-003-39 | FJ001 | 分剪模板 | 5950 | 2024-07-22 | 2024-07-22 | 5 | 2024-07-26 15:11:49 | 2024-07-26 15:15:30 | 江苏东方九天新能源材料有限公司 |  | 张建勇 |  | 1 | 0.14 | 0 | 47 | 1 | JL00240401321/39 | 分剪镇海联航：排刀1：47*9+34*5切3包，17t。排刀2：47*7+34*8切2包，12t。木托防潮防锈，竖打包，卷外径：≤800mm，卷芯≤300mm,随货提交质保书。厚度公差+/-0.005，宽度公差+0/-0.2mm，34宽度的排在边部 | 1 |  | 是 | 是 | 4 | 3
分剪 | JL00240401321/38 | JL00240401321 | 东方分剪6# | 合格 | 合格品 | 乙 | 樊小兵,张建勇 | 0 | 150 |  | 0 | 0.14 | 47 | 47*9+34*5切3包，17t。排刀2：47*7+34*8切2包，12t。木托防潮防锈，竖打包，卷外径：≤800mm，卷芯≤300mm,随货提交质保书。厚度公差+/-0.005，宽度公差+0/-0.2mm，34宽度的排在边部 |  | 31010009 | 小品种钢卷 | 0.14-SPCC | 31020011 | 小品种钢分切带 | 0.14-SPCC |  | 10 | MO001879 | MO001879-003-38 | FJ001 | 分剪模板 | 5950 | 2024-07-22 | 2024-07-22 | 5 | 2024-07-26 15:11:49 | 2024-07-26 15:15:30 | 江苏东方九天新能源材料有限公司 |  | 张建勇 |  | 1 | 0.14 | 0 | 47 | 1 | JL00240401321/38 | 分剪镇海联航：排刀1：47*9+34*5切3包，17t。排刀2：47*7+34*8切2包，12t。木托防潮防锈，竖打包，卷外径：≤800mm，卷芯≤300mm,随货提交质保书。厚度公差+/-0.005，宽度公差+0/-0.2mm，34宽度的排在边部 | 1 |  | 是 | 是 | 4 | 3
分剪 | JL00240401321/37 | JL00240401321 | 东方分剪6# | 合格 | 合格品 | 乙 | 樊小兵,张建勇 | 0 | 149 |  | 0 | 0.14 | 47 | 47*9+34*5切3包，17t。排刀2：47*7+34*8切2包，12t。木托防潮防锈，竖打包，卷外径：≤800mm，卷芯≤300mm,随货提交质保书。厚度公差+/-0.005，宽度公差+0/-0.2mm，34宽度的排在边部 |  | 31010009 | 小品种钢卷 | 0.14-SPCC | 31020011 | 小品种钢分切带 | 0.14-SPCC |  | 10 | MO001879 | MO001879-003-37 | FJ001 | 分剪模板 | 5950 | 2024-07-22 | 2024-07-22 | 5 | 2024-07-26 15:11:49 | 2024-07-26 15:15:30 | 江苏东方九天新能源材料有限公司 |  | 张建勇 |  | 1 | 0.14 | 0 | 47 | 1 | JL00240401321/37 | 分剪镇海联航：排刀1：47*9+34*5切3包，17t。排刀2：47*7+34*8切2包，12t。木托防潮防锈，竖打包，卷外径：≤800mm，卷芯≤300mm,随货提交质保书。厚度公差+/-0.005，宽度公差+0/-0.2mm，34宽度的排在边部 | 1 |  | 是 | 是 | 4 | 3
分剪 | JL00240401321/36 | JL00240401321 | 东方分剪6# | 合格 | 合格品 | 乙 | 樊小兵,张建勇 | 0 | 149 |  | 0 | 0.14 | 47 | 47*9+34*5切3包，17t。排刀2：47*7+34*8切2包，12t。木托防潮防锈，竖打包，卷外径：≤800mm，卷芯≤300mm,随货提交质保书。厚度公差+/-0.005，宽度公差+0/-0.2mm，34宽度的排在边部 |  | 31010009 | 小品种钢卷 | 0.14-SPCC | 31020011 | 小品种钢分切带 | 0.14-SPCC |  | 10 | MO001879 | MO001879-003-36 | FJ001 | 分剪模板 | 5950 | 2024-07-22 | 2024-07-22 | 5 | 2024-07-26 15:11:49 | 2024-07-26 15:15:30 | 江苏东方九天新能源材料有限公司 |  | 张建勇 |  | 1 | 0.14 | 0 | 47 | 1 | JL00240401321/36 | 分剪镇海联航：排刀1：47*9+34*5切3包，17t。排刀2：47*7+34*8切2包，12t。木托防潮防锈，竖打包，卷外径：≤800mm，卷芯≤300mm,随货提交质保书。厚度公差+/-0.005，宽度公差+0/-0.2mm，34宽度的排在边部 | 1 |  | 是 | 是 | 4 | 3
分剪 | JL00240401321/35 | JL00240401321 | 东方分剪6# | 合格 | 合格品 | 乙 | 樊小兵,张建勇 | 0 | 107 |  | 0 | 0.14 | 34 | 47*9+34*5切3包，17t。排刀2：47*7+34*8切2包，12t。木托防潮防锈，竖打包，卷外径：≤800mm，卷芯≤300mm,随货提交质保书。厚度公差+/-0.005，宽度公差+0/-0.2mm，34宽度的排在边部 |  | 31010009 | 小品种钢卷 | 0.14-SPCC | 31020011 | 小品种钢分切带 | 0.14-SPCC |  | 10 | MO001879 | MO001879-003-35 | FJ001 | 分剪模板 | 5950 | 2024-07-22 | 2024-07-22 | 5 | 2024-07-26 15:11:49 | 2024-07-26 15:15:30 | 江苏东方九天新能源材料有限公司 |  | 张建勇 |  | 1 | 0.14 | 0 | 34 | 1 | JL00240401321/35 | 分剪镇海联航：排刀1：47*9+34*5切3包，17t。排刀2：47*7+34*8切2包，12t。木托防潮防锈，竖打包，卷外径：≤800mm，卷芯≤300mm,随货提交质保书。厚度公差+/-0.005，宽度公差+0/-0.2mm，34宽度的排在边部 | 1 |  | 是 | 是 | 4 | 3
分剪 | JL00240401321/34 | JL00240401321 | 东方分剪6# | 合格 | 合格品 | 乙 | 樊小兵,张建勇 | 0 | 107 |  | 0 | 0.14 | 34 | 47*9+34*5切3包，17t。排刀2：47*7+34*8切2包，12t。木托防潮防锈，竖打包，卷外径：≤800mm，卷芯≤300mm,随货提交质保书。厚度公差+/-0.005，宽度公差+0/-0.2mm，34宽度的排在边部 |  | 31010009 | 小品种钢卷 | 0.14-SPCC | 31020011 | 小品种钢分切带 | 0.14-SPCC |  | 10 | MO001879 | MO001879-003-34 | FJ001 | 分剪模板 | 5950 | 2024-07-22 | 2024-07-22 | 5 | 2024-07-26 15:11:49 | 2024-07-26 15:15:30 | 江苏东方九天新能源材料有限公司 |  | 张建勇 |  | 1 | 0.14 | 0 | 34 | 1 | JL00240401321/34 | 分剪镇海联航：排刀1：47*9+34*5切3包，17t。排刀2：47*7+34*8切2包，12t。木托防潮防锈，竖打包，卷外径：≤800mm，卷芯≤300mm,随货提交质保书。厚度公差+/-0.005，宽度公差+0/-0.2mm，34宽度的排在边部 | 1 |  | 是 | 是 | 4 | 3
分剪 | JL00240401321/33 | JL00240401321 | 东方分剪6# | 合格 | 合格品 | 乙 | 樊小兵,张建勇 | 0 | 107 |  | 0 | 0.14 | 34 | 47*9+34*5切3包，17t。排刀2：47*7+34*8切2包，12t。木托防潮防锈，竖打包，卷外径：≤800mm，卷芯≤300mm,随货提交质保书。厚度公差+/-0.005，宽度公差+0/-0.2mm，34宽度的排在边部 |  | 31010009 | 小品种钢卷 | 0.14-SPCC | 31020011 | 小品种钢分切带 | 0.14-SPCC |  | 10 | MO001879 | MO001879-003-33 | FJ001 | 分剪模板 | 5950 | 2024-07-22 | 2024-07-22 | 5 | 2024-07-26 15:11:49 | 2024-07-26 15:15:30 | 江苏东方九天新能源材料有限公司 |  | 张建勇 |  | 1 | 0.14 | 0 | 34 | 1 | JL00240401321/33 | 分剪镇海联航：排刀1：47*9+34*5切3包，17t。排刀2：47*7+34*8切2包，12t。木托防潮防锈，竖打包，卷外径：≤800mm，卷芯≤300mm,随货提交质保书。厚度公差+/-0.005，宽度公差+0/-0.2mm，34宽度的排在边部 | 1 |  | 是 | 是 | 4 | 3
分剪 | JL00240401321/32 | JL00240401321 | 东方分剪6# | 合格 | 合格品 | 乙 | 樊小兵,张建勇 | 0 | 107 |  | 0 | 0.14 | 34 | 47*9+34*5切3包，17t。排刀2：47*7+34*8切2包，12t。木托防潮防锈，竖打包，卷外径：≤800mm，卷芯≤300mm,随货提交质保书。厚度公差+/-0.005，宽度公差+0/-0.2mm，34宽度的排在边部 |  | 31010009 | 小品种钢卷 | 0.14-SPCC | 31020011 | 小品种钢分切带 | 0.14-SPCC |  | 10 | MO001879 | MO001879-003-32 | FJ001 | 分剪模板 | 5950 | 2024-07-22 | 2024-07-22 | 5 | 2024-07-26 15:11:49 | 2024-07-26 15:15:30 | 江苏东方九天新能源材料有限公司 |  | 张建勇 |  | 1 | 0.14 | 0 | 34 | 1 | JL00240401321/32 | 分剪镇海联航：排刀1：47*9+34*5切3包，17t。排刀2：47*7+34*8切2包，12t。木托防潮防锈，竖打包，卷外径：≤800mm，卷芯≤300mm,随货提交质保书。厚度公差+/-0.005，宽度公差+0/-0.2mm，34宽度的排在边部 | 1 |  | 是 | 是 | 4 | 3
分剪 | JL00240401321/31 | JL00240401321 | 东方分剪6# | 合格 | 合格品 | 乙 | 樊小兵,张建勇 | 0 | 106 |  | 0 | 0.14 | 34 | 47*9+34*5切3包，17t。排刀2：47*7+34*8切2包，12t。木托防潮防锈，竖打包，卷外径：≤800mm，卷芯≤300mm,随货提交质保书。厚度公差+/-0.005，宽度公差+0/-0.2mm，34宽度的排在边部 |  | 31010009 | 小品种钢卷 | 0.14-SPCC | 31020011 | 小品种钢分切带 | 0.14-SPCC |  | 10 | MO001879 | MO001879-003-31 | FJ001 | 分剪模板 | 5950 | 2024-07-22 | 2024-07-22 | 5 | 2024-07-26 15:11:49 | 2024-07-26 15:15:30 | 江苏东方九天新能源材料有限公司 |  | 张建勇 |  | 1 | 0.14 | 0 | 34 | 1 | JL00240401321/31 | 分剪镇海联航：排刀1：47*9+34*5切3包，17t。排刀2：47*7+34*8切2包，12t。木托防潮防锈，竖打包，卷外径：≤800mm，卷芯≤300mm,随货提交质保书。厚度公差+/-0.005，宽度公差+0/-0.2mm，34宽度的排在边部 | 1 |  | 是 | 是 | 4 | 3
分剪 | JL00240401321/30 | JL00240401321 | 东方分剪6# | 合格 | 合格品 | 乙 | 樊小兵,张建勇 | 0 | 111 |  | 0 | 0.14 | 34 | 47*9+34*5切3包，17t。排刀2：47*7+34*8切2包，12t。木托防潮防锈，竖打包，卷外径：≤800mm，卷芯≤300mm,随货提交质保书。厚度公差+/-0.005，宽度公差+0/-0.2mm，34宽度的排在边部 |  | 31010009 | 小品种钢卷 | 0.14-SPCC | 31020011 | 小品种钢分切带 | 0.14-SPCC |  | 10 | MO001879 | MO001879-003-30 | FJ001 | 分剪模板 | 5950 | 2024-07-22 | 2024-07-22 | 5 | 2024-07-26 15:11:49 | 2024-07-26 15:15:30 | 江苏东方九天新能源材料有限公司 |  | 张建勇 |  | 1 | 0.14 | 0 | 34 | 1 | JL00240401321/30 | 分剪镇海联航：排刀1：47*9+34*5切3包，17t。排刀2：47*7+34*8切2包，12t。木托防潮防锈，竖打包，卷外径：≤800mm，卷芯≤300mm,随货提交质保书。厚度公差+/-0.005，宽度公差+0/-0.2mm，34宽度的排在边部 | 1 |  | 是 | 是 | 4 | 3
分剪 | JL00240401321/29 | JL00240401321 | 东方分剪6# | 合格 | 合格品 | 乙 | 樊小兵,张建勇 | 0 | 110 |  | 0 | 0.14 | 34 | 47*9+34*5切3包，17t。排刀2：47*7+34*8切2包，12t。木托防潮防锈，竖打包，卷外径：≤800mm，卷芯≤300mm,随货提交质保书。厚度公差+/-0.005，宽度公差+0/-0.2mm，34宽度的排在边部 |  | 31010009 | 小品种钢卷 | 0.14-SPCC | 31020011 | 小品种钢分切带 | 0.14-SPCC |  | 10 | MO001879 | MO001879-003-29 | FJ001 | 分剪模板 | 5950 | 2024-07-22 | 2024-07-22 | 5 | 2024-07-26 15:11:49 | 2024-07-26 15:15:30 | 江苏东方九天新能源材料有限公司 |  | 张建勇 |  | 1 | 0.14 | 0 | 34 | 1 | JL00240401321/29 | 分剪镇海联航：排刀1：47*9+34*5切3包，17t。排刀2：47*7+34*8切2包，12t。木托防潮防锈，竖打包，卷外径：≤800mm，卷芯≤300mm,随货提交质保书。厚度公差+/-0.005，宽度公差+0/-0.2mm，34宽度的排在边部 | 1 |  | 是 | 是 | 4 | 3
分剪 | JL00240401321/28 | JL00240401321 | 东方分剪6# | 合格 | 合格品 | 乙 | 樊小兵,张建勇 | 0 | 110 |  | 0 | 0.14 | 34 | 47*9+34*5切3包，17t。排刀2：47*7+34*8切2包，12t。木托防潮防锈，竖打包，卷外径：≤800mm，卷芯≤300mm,随货提交质保书。厚度公差+/-0.005，宽度公差+0/-0.2mm，34宽度的排在边部 |  | 31010009 | 小品种钢卷 | 0.14-SPCC | 31020011 | 小品种钢分切带 | 0.14-SPCC |  | 10 | MO001879 | MO001879-003-28 | FJ001 | 分剪模板 | 5950 | 2024-07-22 | 2024-07-22 | 5 | 2024-07-26 15:11:49 | 2024-07-26 15:15:30 | 江苏东方九天新能源材料有限公司 |  | 张建勇 |  | 1 | 0.14 | 0 | 34 | 1 | JL00240401321/28 | 分剪镇海联航：排刀1：47*9+34*5切3包，17t。排刀2：47*7+34*8切2包，12t。木托防潮防锈，竖打包，卷外径：≤800mm，卷芯≤300mm,随货提交质保书。厚度公差+/-0.005，宽度公差+0/-0.2mm，34宽度的排在边部 | 1 |  | 是 | 是 | 4 | 3
分剪 | JL00240401321/27 | JL00240401321 | 东方分剪6# | 合格 | 合格品 | 乙 | 樊小兵,张建勇 | 0 | 153 |  | 0 | 0.14 | 47 | 47*9+34*5切3包，17t。排刀2：47*7+34*8切2包，12t。木托防潮防锈，竖打包，卷外径：≤800mm，卷芯≤300mm,随货提交质保书。厚度公差+/-0.005，宽度公差+0/-0.2mm，34宽度的排在边部 |  | 31010009 | 小品种钢卷 | 0.14-SPCC | 31020011 | 小品种钢分切带 | 0.14-SPCC |  | 10 | MO001879 | MO001879-003-27 | FJ001 | 分剪模板 | 5950 | 2024-07-22 | 2024-07-22 | 5 | 2024-07-26 15:11:49 | 2024-07-26 15:15:30 | 江苏东方九天新能源材料有限公司 |  | 张建勇 |  | 1 | 0.14 | 0 | 47 | 1 | JL00240401321/27 | 分剪镇海联航：排刀1：47*9+34*5切3包，17t。排刀2：47*7+34*8切2包，12t。木托防潮防锈，竖打包，卷外径：≤800mm，卷芯≤300mm,随货提交质保书。厚度公差+/-0.005，宽度公差+0/-0.2mm，34宽度的排在边部 | 1 |  | 是 | 是 | 4 | 3
分剪 | JL00240401321/26 | JL00240401321 | 东方分剪6# | 合格 | 合格品 | 乙 | 樊小兵,张建勇 | 0 | 153 |  | 0 | 0.14 | 47 | 47*9+34*5切3包，17t。排刀2：47*7+34*8切2包，12t。木托防潮防锈，竖打包，卷外径：≤800mm，卷芯≤300mm,随货提交质保书。厚度公差+/-0.005，宽度公差+0/-0.2mm，34宽度的排在边部 |  | 31010009 | 小品种钢卷 | 0.14-SPCC | 31020011 | 小品种钢分切带 | 0.14-SPCC |  | 10 | MO001879 | MO001879-003-26 | FJ001 | 分剪模板 | 5950 | 2024-07-22 | 2024-07-22 | 5 | 2024-07-26 15:11:49 | 2024-07-26 15:15:30 | 江苏东方九天新能源材料有限公司 |  | 张建勇 |  | 1 | 0.14 | 0 | 47 | 1 | JL00240401321/26 | 分剪镇海联航：排刀1：47*9+34*5切3包，17t。排刀2：47*7+34*8切2包，12t。木托防潮防锈，竖打包，卷外径：≤800mm，卷芯≤300mm,随货提交质保书。厚度公差+/-0.005，宽度公差+0/-0.2mm，34宽度的排在边部 | 1 |  | 是 | 是 | 4 | 3
分剪 | JL00240401321/25 | JL00240401321 | 东方分剪6# | 合格 | 合格品 | 乙 | 樊小兵,张建勇 | 0 | 153 |  | 0 | 0.14 | 47 | 47*9+34*5切3包，17t。排刀2：47*7+34*8切2包，12t。木托防潮防锈，竖打包，卷外径：≤800mm，卷芯≤300mm,随货提交质保书。厚度公差+/-0.005，宽度公差+0/-0.2mm，34宽度的排在边部 |  | 31010009 | 小品种钢卷 | 0.14-SPCC | 31020011 | 小品种钢分切带 | 0.14-SPCC |  | 10 | MO001879 | MO001879-003-25 | FJ001 | 分剪模板 | 5950 | 2024-07-22 | 2024-07-22 | 5 | 2024-07-26 15:11:49 | 2024-07-26 15:15:30 | 江苏东方九天新能源材料有限公司 |  | 张建勇 |  | 1 | 0.14 | 0 | 47 | 1 | JL00240401321/25 | 分剪镇海联航：排刀1：47*9+34*5切3包，17t。排刀2：47*7+34*8切2包，12t。木托防潮防锈，竖打包，卷外径：≤800mm，卷芯≤300mm,随货提交质保书。厚度公差+/-0.005，宽度公差+0/-0.2mm，34宽度的排在边部 | 1 |  | 是 | 是 | 4 | 3
分剪 | JL00240401321/24 | JL00240401321 | 东方分剪6# | 合格 | 合格品 | 乙 | 樊小兵,张建勇 | 0 | 153 |  | 0 | 0.14 | 47 | 47*9+34*5切3包，17t。排刀2：47*7+34*8切2包，12t。木托防潮防锈，竖打包，卷外径：≤800mm，卷芯≤300mm,随货提交质保书。厚度公差+/-0.005，宽度公差+0/-0.2mm，34宽度的排在边部 |  | 31010009 | 小品种钢卷 | 0.14-SPCC | 31020011 | 小品种钢分切带 | 0.14-SPCC |  | 10 | MO001879 | MO001879-003-24 | FJ001 | 分剪模板 | 5950 | 2024-07-22 | 2024-07-22 | 5 | 2024-07-26 15:11:49 | 2024-07-26 15:15:30 | 江苏东方九天新能源材料有限公司 |  | 张建勇 |  | 1 | 0.14 | 0 | 47 | 1 | JL00240401321/24 | 分剪镇海联航：排刀1：47*9+34*5切3包，17t。排刀2：47*7+34*8切2包，12t。木托防潮防锈，竖打包，卷外径：≤800mm，卷芯≤300mm,随货提交质保书。厚度公差+/-0.005，宽度公差+0/-0.2mm，34宽度的排在边部 | 1 |  | 是 | 是 | 4 | 3
分剪 | JL00240401321/23 | JL00240401321 | 东方分剪6# | 合格 | 合格品 | 乙 | 樊小兵,张建勇 | 0 | 154 |  | 0 | 0.14 | 47 | 47*9+34*5切3包，17t。排刀2：47*7+34*8切2包，12t。木托防潮防锈，竖打包，卷外径：≤800mm，卷芯≤300mm,随货提交质保书。厚度公差+/-0.005，宽度公差+0/-0.2mm，34宽度的排在边部 |  | 31010009 | 小品种钢卷 | 0.14-SPCC | 31020011 | 小品种钢分切带 | 0.14-SPCC |  | 10 | MO001879 | MO001879-003-23 | FJ001 | 分剪模板 | 5950 | 2024-07-22 | 2024-07-22 | 5 | 2024-07-26 15:11:49 | 2024-07-26 15:15:30 | 江苏东方九天新能源材料有限公司 |  | 张建勇 |  | 1 | 0.14 | 0 | 47 | 1 | JL00240401321/23 | 分剪镇海联航：排刀1：47*9+34*5切3包，17t。排刀2：47*7+34*8切2包，12t。木托防潮防锈，竖打包，卷外径：≤800mm，卷芯≤300mm,随货提交质保书。厚度公差+/-0.005，宽度公差+0/-0.2mm，34宽度的排在边部 | 1 |  | 是 | 是 | 4 | 3
分剪 | JL00240401321/22 | JL00240401321 | 东方分剪6# | 合格 | 合格品 | 乙 | 樊小兵,张建勇 | 0 | 152 |  | 0 | 0.14 | 47 | 47*9+34*5切3包，17t。排刀2：47*7+34*8切2包，12t。木托防潮防锈，竖打包，卷外径：≤800mm，卷芯≤300mm,随货提交质保书。厚度公差+/-0.005，宽度公差+0/-0.2mm，34宽度的排在边部 |  | 31010009 | 小品种钢卷 | 0.14-SPCC | 31020011 | 小品种钢分切带 | 0.14-SPCC |  | 10 | MO001879 | MO001879-003-22 | FJ001 | 分剪模板 | 5950 | 2024-07-22 | 2024-07-22 | 5 | 2024-07-26 15:11:49 | 2024-07-26 15:15:30 | 江苏东方九天新能源材料有限公司 |  | 张建勇 |  | 1 | 0.14 | 0 | 47 | 1 | JL00240401321/22 | 分剪镇海联航：排刀1：47*9+34*5切3包，17t。排刀2：47*7+34*8切2包，12t。木托防潮防锈，竖打包，卷外径：≤800mm，卷芯≤300mm,随货提交质保书。厚度公差+/-0.005，宽度公差+0/-0.2mm，34宽度的排在边部 | 1 |  | 是 | 是 | 4 | 3
分剪 | JL00240401321/21 | JL00240401321 | 东方分剪6# | 合格 | 合格品 | 乙 | 樊小兵,张建勇 | 0 | 152 |  | 0 | 0.14 | 47 | 47*9+34*5切3包，17t。排刀2：47*7+34*8切2包，12t。木托防潮防锈，竖打包，卷外径：≤800mm，卷芯≤300mm,随货提交质保书。厚度公差+/-0.005，宽度公差+0/-0.2mm，34宽度的排在边部 |  | 31010009 | 小品种钢卷 | 0.14-SPCC | 31020011 | 小品种钢分切带 | 0.14-SPCC |  | 10 | MO001879 | MO001879-003-21 | FJ001 | 分剪模板 | 5950 | 2024-07-22 | 2024-07-22 | 5 | 2024-07-26 15:11:49 | 2024-07-26 15:15:30 | 江苏东方九天新能源材料有限公司 |  | 张建勇 |  | 1 | 0.14 | 0 | 47 | 1 | JL00240401321/21 | 分剪镇海联航：排刀1：47*9+34*5切3包，17t。排刀2：47*7+34*8切2包，12t。木托防潮防锈，竖打包，卷外径：≤800mm，卷芯≤300mm,随货提交质保书。厚度公差+/-0.005，宽度公差+0/-0.2mm，34宽度的排在边部 | 1 |  | 是 | 是 | 4 | 3
分剪 | JL00240401321/20 | JL00240401321 | 东方分剪6# | 合格 | 合格品 | 乙 | 樊小兵,张建勇 | 0 | 109 |  | 0 | 0.14 | 34 | 47*9+34*5切3包，17t。排刀2：47*7+34*8切2包，12t。木托防潮防锈，竖打包，卷外径：≤800mm，卷芯≤300mm,随货提交质保书。厚度公差+/-0.005，宽度公差+0/-0.2mm，34宽度的排在边部 |  | 31010009 | 小品种钢卷 | 0.14-SPCC | 31020011 | 小品种钢分切带 | 0.14-SPCC |  | 10 | MO001879 | MO001879-003-20 | FJ001 | 分剪模板 | 5950 | 2024-07-22 | 2024-07-22 | 5 | 2024-07-26 15:11:49 | 2024-07-26 15:15:30 | 江苏东方九天新能源材料有限公司 |  | 张建勇 |  | 1 | 0.14 | 0 | 34 | 1 | JL00240401321/20 | 分剪镇海联航：排刀1：47*9+34*5切3包，17t。排刀2：47*7+34*8切2包，12t。木托防潮防锈，竖打包，卷外径：≤800mm，卷芯≤300mm,随货提交质保书。厚度公差+/-0.005，宽度公差+0/-0.2mm，34宽度的排在边部 | 1 |  | 是 | 是 | 4 | 3
分剪 | JL00240401321/19 | JL00240401321 | 东方分剪6# | 合格 | 合格品 | 乙 | 樊小兵,张建勇 | 0 | 109 |  | 0 | 0.14 | 34 | 47*9+34*5切3包，17t。排刀2：47*7+34*8切2包，12t。木托防潮防锈，竖打包，卷外径：≤800mm，卷芯≤300mm,随货提交质保书。厚度公差+/-0.005，宽度公差+0/-0.2mm，34宽度的排在边部 |  | 31010009 | 小品种钢卷 | 0.14-SPCC | 31020011 | 小品种钢分切带 | 0.14-SPCC |  | 10 | MO001879 | MO001879-003-19 | FJ001 | 分剪模板 | 5950 | 2024-07-22 | 2024-07-22 | 5 | 2024-07-26 15:11:49 | 2024-07-26 15:15:30 | 江苏东方九天新能源材料有限公司 |  | 张建勇 |  | 1 | 0.14 | 0 | 34 | 1 | JL00240401321/19 | 分剪镇海联航：排刀1：47*9+34*5切3包，17t。排刀2：47*7+34*8切2包，12t。木托防潮防锈，竖打包，卷外径：≤800mm，卷芯≤300mm,随货提交质保书。厚度公差+/-0.005，宽度公差+0/-0.2mm，34宽度的排在边部 | 1 |  | 是 | 是 | 4 | 3
分剪 | JL00240401321/18 | JL00240401321 | 东方分剪6# | 合格 | 合格品 | 乙 | 樊小兵,张建勇 | 0 | 109 |  | 0 | 0.14 | 34 | 47*9+34*5切3包，17t。排刀2：47*7+34*8切2包，12t。木托防潮防锈，竖打包，卷外径：≤800mm，卷芯≤300mm,随货提交质保书。厚度公差+/-0.005，宽度公差+0/-0.2mm，34宽度的排在边部 |  | 31010009 | 小品种钢卷 | 0.14-SPCC | 31020011 | 小品种钢分切带 | 0.14-SPCC |  | 10 | MO001879 | MO001879-003-18 | FJ001 | 分剪模板 | 5950 | 2024-07-22 | 2024-07-22 | 5 | 2024-07-26 15:11:49 | 2024-07-26 15:15:30 | 江苏东方九天新能源材料有限公司 |  | 张建勇 |  | 1 | 0.14 | 0 | 34 | 1 | JL00240401321/18 | 分剪镇海联航：排刀1：47*9+34*5切3包，17t。排刀2：47*7+34*8切2包，12t。木托防潮防锈，竖打包，卷外径：≤800mm，卷芯≤300mm,随货提交质保书。厚度公差+/-0.005，宽度公差+0/-0.2mm，34宽度的排在边部 | 1 |  | 是 | 是 | 4 | 3
分剪 | JL00240401321/17 | JL00240401321 | 东方分剪6# | 合格 | 合格品 | 乙 | 樊小兵,张建勇 | 0 | 109 |  | 0 | 0.14 | 34 | 47*9+34*5切3包，17t。排刀2：47*7+34*8切2包，12t。木托防潮防锈，竖打包，卷外径：≤800mm，卷芯≤300mm,随货提交质保书。厚度公差+/-0.005，宽度公差+0/-0.2mm，34宽度的排在边部 |  | 31010009 | 小品种钢卷 | 0.14-SPCC | 31020011 | 小品种钢分切带 | 0.14-SPCC |  | 10 | MO001879 | MO001879-003-17 | FJ001 | 分剪模板 | 5950 | 2024-07-22 | 2024-07-22 | 5 | 2024-07-26 15:11:49 | 2024-07-26 15:15:30 | 江苏东方九天新能源材料有限公司 |  | 张建勇 |  | 1 | 0.14 | 0 | 34 | 1 | JL00240401321/17 | 分剪镇海联航：排刀1：47*9+34*5切3包，17t。排刀2：47*7+34*8切2包，12t。木托防潮防锈，竖打包，卷外径：≤800mm，卷芯≤300mm,随货提交质保书。厚度公差+/-0.005，宽度公差+0/-0.2mm，34宽度的排在边部 | 1 |  | 是 | 是 | 4 | 3
分剪 | JL00240401321/16 | JL00240401321 | 东方分剪6# | 合格 | 合格品 | 乙 | 樊小兵,张建勇 | 0 | 108 |  | 0 | 0.14 | 34 | 47*9+34*5切3包，17t。排刀2：47*7+34*8切2包，12t。木托防潮防锈，竖打包，卷外径：≤800mm，卷芯≤300mm,随货提交质保书。厚度公差+/-0.005，宽度公差+0/-0.2mm，34宽度的排在边部 |  | 31010009 | 小品种钢卷 | 0.14-SPCC | 31020011 | 小品种钢分切带 | 0.14-SPCC |  | 10 | MO001879 | MO001879-003-16 | FJ001 | 分剪模板 | 5950 | 2024-07-22 | 2024-07-22 | 5 | 2024-07-26 15:11:49 | 2024-07-26 15:15:30 | 江苏东方九天新能源材料有限公司 |  | 张建勇 |  | 1 | 0.14 | 0 | 34 | 1 | JL00240401321/16 | 分剪镇海联航：排刀1：47*9+34*5切3包，17t。排刀2：47*7+34*8切2包，12t。木托防潮防锈，竖打包，卷外径：≤800mm，卷芯≤300mm,随货提交质保书。厚度公差+/-0.005，宽度公差+0/-0.2mm，34宽度的排在边部 | 1 |  | 是 | 是 | 4 | 3
分剪 | JL00240401321/15 | JL00240401321 | 东方分剪6# | 其他入库 | 协议品 | 乙 | 樊小兵,张建勇 | 0 | 110 |  | 0 | 0.14 | 34 | 47*9+34*5切3包，17t。排刀2：47*7+34*8切2包，12t。木托防潮防锈，竖打包，卷外径：≤800mm，卷芯≤300mm,随货提交质保书。厚度公差+/-0.005，宽度公差+0/-0.2mm，34宽度的排在边部 |  | 31010009 | 小品种钢卷 | 0.14-SPCC | 31020011 | 小品种钢分切带 | 0.14-SPCC |  | 10 | MO001879 | MO001879-003-15 | FJ001 | 分剪模板 | 5950 | 2024-07-22 | 2024-07-22 | 5 | 2024-07-26 15:11:49 | 2024-07-26 15:15:30 | 江苏东方九天新能源材料有限公司 |  | 张建勇 |  | 1 | 0.14 | 0 | 34 | 1 | JL00240401321/15 | 分剪镇海联航：排刀1：47*9+34*5切3包，17t。排刀2：47*7+34*8切2包，12t。木托防潮防锈，竖打包，卷外径：≤800mm，卷芯≤300mm,随货提交质保书。厚度公差+/-0.005，宽度公差+0/-0.2mm，34宽度的排在边部 | 1 | 来料粘钢折印，二级品 | 是 | 是 | 4 | 3
分剪 | JL00240401321/14 | JL00240401321 | 东方分剪6# | 合格 | 合格品 | 乙 | 樊小兵,张建勇 | 0 | 110 |  | 0 | 0.14 | 34 | 47*9+34*5切3包，17t。排刀2：47*7+34*8切2包，12t。木托防潮防锈，竖打包，卷外径：≤800mm，卷芯≤300mm,随货提交质保书。厚度公差+/-0.005，宽度公差+0/-0.2mm，34宽度的排在边部 |  | 31010009 | 小品种钢卷 | 0.14-SPCC | 31020011 | 小品种钢分切带 | 0.14-SPCC |  | 10 | MO001879 | MO001879-003-14 | FJ001 | 分剪模板 | 5950 | 2024-07-22 | 2024-07-22 | 5 | 2024-07-26 15:11:49 | 2024-07-26 15:15:30 | 江苏东方九天新能源材料有限公司 |  | 张建勇 |  | 1 | 0.14 | 0 | 34 | 1 | JL00240401321/14 | 分剪镇海联航：排刀1：47*9+34*5切3包，17t。排刀2：47*7+34*8切2包，12t。木托防潮防锈，竖打包，卷外径：≤800mm，卷芯≤300mm,随货提交质保书。厚度公差+/-0.005，宽度公差+0/-0.2mm，34宽度的排在边部 | 1 |  | 是 | 是 | 4 | 3
分剪 | JL00240401321/13 | JL00240401321 | 东方分剪6# | 合格 | 合格品 | 乙 | 樊小兵,张建勇 | 0 | 110 |  | 0 | 0.14 | 34 | 47*9+34*5切3包，17t。排刀2：47*7+34*8切2包，12t。木托防潮防锈，竖打包，卷外径：≤800mm，卷芯≤300mm,随货提交质保书。厚度公差+/-0.005，宽度公差+0/-0.2mm，34宽度的排在边部 |  | 31010009 | 小品种钢卷 | 0.14-SPCC | 31020011 | 小品种钢分切带 | 0.14-SPCC |  | 10 | MO001879 | MO001879-003-13 | FJ001 | 分剪模板 | 5950 | 2024-07-22 | 2024-07-22 | 5 | 2024-07-26 15:11:49 | 2024-07-26 15:15:30 | 江苏东方九天新能源材料有限公司 |  | 张建勇 |  | 1 | 0.14 | 0 | 34 | 1 | JL00240401321/13 | 分剪镇海联航：排刀1：47*9+34*5切3包，17t。排刀2：47*7+34*8切2包，12t。木托防潮防锈，竖打包，卷外径：≤800mm，卷芯≤300mm,随货提交质保书。厚度公差+/-0.005，宽度公差+0/-0.2mm，34宽度的排在边部 | 1 |  | 是 | 是 | 4 | 3
分剪 | JL00240401321/12 | JL00240401321 | 东方分剪6# | 合格 | 合格品 | 乙 | 樊小兵,张建勇 | 0 | 153 |  | 0 | 0.14 | 47 | 47*9+34*5切3包，17t。排刀2：47*7+34*8切2包，12t。木托防潮防锈，竖打包，卷外径：≤800mm，卷芯≤300mm,随货提交质保书。厚度公差+/-0.005，宽度公差+0/-0.2mm，34宽度的排在边部 |  | 31010009 | 小品种钢卷 | 0.14-SPCC | 31020011 | 小品种钢分切带 | 0.14-SPCC |  | 10 | MO001879 | MO001879-003-12 | FJ001 | 分剪模板 | 5950 | 2024-07-22 | 2024-07-22 | 5 | 2024-07-26 15:11:49 | 2024-07-26 15:15:30 | 江苏东方九天新能源材料有限公司 |  | 张建勇 |  | 1 | 0.14 | 0 | 47 | 1 | JL00240401321/12 | 分剪镇海联航：排刀1：47*9+34*5切3包，17t。排刀2：47*7+34*8切2包，12t。木托防潮防锈，竖打包，卷外径：≤800mm，卷芯≤300mm,随货提交质保书。厚度公差+/-0.005，宽度公差+0/-0.2mm，34宽度的排在边部 | 1 |  | 是 | 是 | 4 | 3
分剪 | JL00240401321/11 | JL00240401321 | 东方分剪6# | 合格 | 合格品 | 乙 | 樊小兵,张建勇 | 0 | 153 |  | 0 | 0.14 | 47 | 47*9+34*5切3包，17t。排刀2：47*7+34*8切2包，12t。木托防潮防锈，竖打包，卷外径：≤800mm，卷芯≤300mm,随货提交质保书。厚度公差+/-0.005，宽度公差+0/-0.2mm，34宽度的排在边部 |  | 31010009 | 小品种钢卷 | 0.14-SPCC | 31020011 | 小品种钢分切带 | 0.14-SPCC |  | 10 | MO001879 | MO001879-003-11 | FJ001 | 分剪模板 | 5950 | 2024-07-22 | 2024-07-22 | 5 | 2024-07-26 15:11:49 | 2024-07-26 15:15:30 | 江苏东方九天新能源材料有限公司 |  | 张建勇 |  | 1 | 0.14 | 0 | 47 | 1 | JL00240401321/11 | 分剪镇海联航：排刀1：47*9+34*5切3包，17t。排刀2：47*7+34*8切2包，12t。木托防潮防锈，竖打包，卷外径：≤800mm，卷芯≤300mm,随货提交质保书。厚度公差+/-0.005，宽度公差+0/-0.2mm，34宽度的排在边部 | 1 |  | 是 | 是 | 4 | 3
分剪 | JL00240401321/10 | JL00240401321 | 东方分剪6# | 合格 | 合格品 | 乙 | 樊小兵,张建勇 | 0 | 152 |  | 0 | 0.14 | 47 | 47*9+34*5切3包，17t。排刀2：47*7+34*8切2包，12t。木托防潮防锈，竖打包，卷外径：≤800mm，卷芯≤300mm,随货提交质保书。厚度公差+/-0.005，宽度公差+0/-0.2mm，34宽度的排在边部 |  | 31010009 | 小品种钢卷 | 0.14-SPCC | 31020011 | 小品种钢分切带 | 0.14-SPCC |  | 10 | MO001879 | MO001879-003-10 | FJ001 | 分剪模板 | 5950 | 2024-07-22 | 2024-07-22 | 5 | 2024-07-26 15:11:49 | 2024-07-26 15:15:30 | 江苏东方九天新能源材料有限公司 |  | 张建勇 |  | 1 | 0.14 | 0 | 47 | 1 | JL00240401321/10 | 分剪镇海联航：排刀1：47*9+34*5切3包，17t。排刀2：47*7+34*8切2包，12t。木托防潮防锈，竖打包，卷外径：≤800mm，卷芯≤300mm,随货提交质保书。厚度公差+/-0.005，宽度公差+0/-0.2mm，34宽度的排在边部 | 1 |  | 是 | 是 | 4 | 3
分剪 | JL00240401321/9 | JL00240401321 | 东方分剪6# | 合格 | 合格品 | 乙 | 樊小兵,张建勇 | 0 | 152 |  | 0 | 0.14 | 47 | 47*9+34*5切3包，17t。排刀2：47*7+34*8切2包，12t。木托防潮防锈，竖打包，卷外径：≤800mm，卷芯≤300mm,随货提交质保书。厚度公差+/-0.005，宽度公差+0/-0.2mm，34宽度的排在边部 |  | 31010009 | 小品种钢卷 | 0.14-SPCC | 31020011 | 小品种钢分切带 | 0.14-SPCC |  | 10 | MO001879 | MO001879-003-09 | FJ001 | 分剪模板 | 5950 | 2024-07-22 | 2024-07-22 | 5 | 2024-07-26 15:11:49 | 2024-07-26 15:15:30 | 江苏东方九天新能源材料有限公司 |  | 张建勇 |  | 1 | 0.14 | 0 | 47 | 1 | JL00240401321/9 | 分剪镇海联航：排刀1：47*9+34*5切3包，17t。排刀2：47*7+34*8切2包，12t。木托防潮防锈，竖打包，卷外径：≤800mm，卷芯≤300mm,随货提交质保书。厚度公差+/-0.005，宽度公差+0/-0.2mm，34宽度的排在边部 | 1 |  | 是 | 是 | 4 | 3
分剪 | JL00240401321/8 | JL00240401321 | 东方分剪6# | 合格 | 合格品 | 乙 | 樊小兵,张建勇 | 0 | 152 |  | 0 | 0.14 | 47 | 47*9+34*5切3包，17t。排刀2：47*7+34*8切2包，12t。木托防潮防锈，竖打包，卷外径：≤800mm，卷芯≤300mm,随货提交质保书。厚度公差+/-0.005，宽度公差+0/-0.2mm，34宽度的排在边部 |  | 31010009 | 小品种钢卷 | 0.14-SPCC | 31020011 | 小品种钢分切带 | 0.14-SPCC |  | 10 | MO001879 | MO001879-003-08 | FJ001 | 分剪模板 | 5950 | 2024-07-22 | 2024-07-22 | 5 | 2024-07-26 15:11:49 | 2024-07-26 15:15:30 | 江苏东方九天新能源材料有限公司 |  | 张建勇 |  | 1 | 0.14 | 0 | 47 | 1 | JL00240401321/8 | 分剪镇海联航：排刀1：47*9+34*5切3包，17t。排刀2：47*7+34*8切2包，12t。木托防潮防锈，竖打包，卷外径：≤800mm，卷芯≤300mm,随货提交质保书。厚度公差+/-0.005，宽度公差+0/-0.2mm，34宽度的排在边部 | 1 |  | 是 | 是 | 4 | 3
分剪 | JL00240401321/7 | JL00240401321 | 东方分剪6# | 合格 | 合格品 | 乙 | 樊小兵,张建勇 | 0 | 152 |  | 0 | 0.14 | 47 | 47*9+34*5切3包，17t。排刀2：47*7+34*8切2包，12t。木托防潮防锈，竖打包，卷外径：≤800mm，卷芯≤300mm,随货提交质保书。厚度公差+/-0.005，宽度公差+0/-0.2mm，34宽度的排在边部 |  | 31010009 | 小品种钢卷 | 0.14-SPCC | 31020011 | 小品种钢分切带 | 0.14-SPCC |  | 10 | MO001879 | MO001879-003-07 | FJ001 | 分剪模板 | 5950 | 2024-07-22 | 2024-07-22 | 5 | 2024-07-26 15:11:49 | 2024-07-26 15:15:30 | 江苏东方九天新能源材料有限公司 |  | 张建勇 |  | 1 | 0.14 | 0 | 47 | 1 | JL00240401321/7 | 分剪镇海联航：排刀1：47*9+34*5切3包，17t。排刀2：47*7+34*8切2包，12t。木托防潮防锈，竖打包，卷外径：≤800mm，卷芯≤300mm,随货提交质保书。厚度公差+/-0.005，宽度公差+0/-0.2mm，34宽度的排在边部 | 1 |  | 是 | 是 | 4 | 3
分剪 | JL00240401321/6 | JL00240401321 | 东方分剪6# | 合格 | 合格品 | 乙 | 樊小兵,张建勇 | 0 | 152 |  | 0 | 0.14 | 47 | 47*9+34*5切3包，17t。排刀2：47*7+34*8切2包，12t。木托防潮防锈，竖打包，卷外径：≤800mm，卷芯≤300mm,随货提交质保书。厚度公差+/-0.005，宽度公差+0/-0.2mm，34宽度的排在边部 |  | 31010009 | 小品种钢卷 | 0.14-SPCC | 31020011 | 小品种钢分切带 | 0.14-SPCC |  | 10 | MO001879 | MO001879-003-06 | FJ001 | 分剪模板 | 5950 | 2024-07-22 | 2024-07-22 | 5 | 2024-07-26 15:11:49 | 2024-07-26 15:15:30 | 江苏东方九天新能源材料有限公司 |  | 张建勇 |  | 1 | 0.14 | 0 | 47 | 1 | JL00240401321/6 | 分剪镇海联航：排刀1：47*9+34*5切3包，17t。排刀2：47*7+34*8切2包，12t。木托防潮防锈，竖打包，卷外径：≤800mm，卷芯≤300mm,随货提交质保书。厚度公差+/-0.005，宽度公差+0/-0.2mm，34宽度的排在边部 | 1 |  | 是 | 是 | 4 | 3
分剪 | JL00240401321/5 | JL00240401321 | 东方分剪6# | 合格 | 合格品 | 乙 | 樊小兵,张建勇 | 0 | 109 |  | 0 | 0.14 | 34 | 47*9+34*5切3包，17t。排刀2：47*7+34*8切2包，12t。木托防潮防锈，竖打包，卷外径：≤800mm，卷芯≤300mm,随货提交质保书。厚度公差+/-0.005，宽度公差+0/-0.2mm，34宽度的排在边部 |  | 31010009 | 小品种钢卷 | 0.14-SPCC | 31020011 | 小品种钢分切带 | 0.14-SPCC |  | 10 | MO001879 | MO001879-003-05 | FJ001 | 分剪模板 | 5950 | 2024-07-22 | 2024-07-22 | 5 | 2024-07-26 15:11:49 | 2024-07-26 15:15:30 | 江苏东方九天新能源材料有限公司 |  | 张建勇 |  | 1 | 0.14 | 0 | 34 | 1 | JL00240401321/5 | 分剪镇海联航：排刀1：47*9+34*5切3包，17t。排刀2：47*7+34*8切2包，12t。木托防潮防锈，竖打包，卷外径：≤800mm，卷芯≤300mm,随货提交质保书。厚度公差+/-0.005，宽度公差+0/-0.2mm，34宽度的排在边部 | 1 |  | 是 | 是 | 4 | 3
分剪 | JL00240401321/4 | JL00240401321 | 东方分剪6# | 合格 | 合格品 | 乙 | 樊小兵,张建勇 | 0 | 109 |  | 0 | 0.14 | 34 | 47*9+34*5切3包，17t。排刀2：47*7+34*8切2包，12t。木托防潮防锈，竖打包，卷外径：≤800mm，卷芯≤300mm,随货提交质保书。厚度公差+/-0.005，宽度公差+0/-0.2mm，34宽度的排在边部 |  | 31010009 | 小品种钢卷 | 0.14-SPCC | 31020011 | 小品种钢分切带 | 0.14-SPCC |  | 10 | MO001879 | MO001879-003-04 | FJ001 | 分剪模板 | 5950 | 2024-07-22 | 2024-07-22 | 5 | 2024-07-26 15:11:49 | 2024-07-26 15:15:30 | 江苏东方九天新能源材料有限公司 |  | 张建勇 |  | 1 | 0.14 | 0 | 34 | 1 | JL00240401321/4 | 分剪镇海联航：排刀1：47*9+34*5切3包，17t。排刀2：47*7+34*8切2包，12t。木托防潮防锈，竖打包，卷外径：≤800mm，卷芯≤300mm,随货提交质保书。厚度公差+/-0.005，宽度公差+0/-0.2mm，34宽度的排在边部 | 1 |  | 是 | 是 | 4 | 3
分剪 | JL00240401321/3 | JL00240401321 | 东方分剪6# | 合格 | 合格品 | 乙 | 樊小兵,张建勇 | 0 | 109 |  | 0 | 0.14 | 34 | 47*9+34*5切3包，17t。排刀2：47*7+34*8切2包，12t。木托防潮防锈，竖打包，卷外径：≤800mm，卷芯≤300mm,随货提交质保书。厚度公差+/-0.005，宽度公差+0/-0.2mm，34宽度的排在边部 |  | 31010009 | 小品种钢卷 | 0.14-SPCC | 31020011 | 小品种钢分切带 | 0.14-SPCC |  | 10 | MO001879 | MO001879-003-03 | FJ001 | 分剪模板 | 5950 | 2024-07-22 | 2024-07-22 | 5 | 2024-07-26 15:11:49 | 2024-07-26 15:15:30 | 江苏东方九天新能源材料有限公司 |  | 张建勇 |  | 1 | 0.14 | 0 | 34 | 1 | JL00240401321/3 | 分剪镇海联航：排刀1：47*9+34*5切3包，17t。排刀2：47*7+34*8切2包，12t。木托防潮防锈，竖打包，卷外径：≤800mm，卷芯≤300mm,随货提交质保书。厚度公差+/-0.005，宽度公差+0/-0.2mm，34宽度的排在边部 | 1 |  | 是 | 是 | 4 | 3
分剪 | JL00240401321/2 | JL00240401321 | 东方分剪6# | 合格 | 合格品 | 乙 | 樊小兵,张建勇 | 0 | 109 |  | 0 | 0.14 | 34 | 47*9+34*5切3包，17t。排刀2：47*7+34*8切2包，12t。木托防潮防锈，竖打包，卷外径：≤800mm，卷芯≤300mm,随货提交质保书。厚度公差+/-0.005，宽度公差+0/-0.2mm，34宽度的排在边部 |  | 31010009 | 小品种钢卷 | 0.14-SPCC | 31020011 | 小品种钢分切带 | 0.14-SPCC |  | 10 | MO001879 | MO001879-003-02 | FJ001 | 分剪模板 | 5950 | 2024-07-22 | 2024-07-22 | 5 | 2024-07-26 15:11:49 | 2024-07-26 15:15:30 | 江苏东方九天新能源材料有限公司 |  | 张建勇 |  | 1 | 0.14 | 0 | 34 | 1 | JL00240401321/2 | 分剪镇海联航：排刀1：47*9+34*5切3包，17t。排刀2：47*7+34*8切2包，12t。木托防潮防锈，竖打包，卷外径：≤800mm，卷芯≤300mm,随货提交质保书。厚度公差+/-0.005，宽度公差+0/-0.2mm，34宽度的排在边部 | 1 |  | 是 | 是 | 4 | 3
分剪 | JL00240401321/1 | JL00240401321 | 东方分剪6# | 合格 | 合格品 | 乙 | 樊小兵,张建勇 | 0 | 109 |  | 0 | 0.14 | 34 | 47*9+34*5切3包，17t。排刀2：47*7+34*8切2包，12t。木托防潮防锈，竖打包，卷外径：≤800mm，卷芯≤300mm,随货提交质保书。厚度公差+/-0.005，宽度公差+0/-0.2mm，34宽度的排在边部 |  | 31010009 | 小品种钢卷 | 0.14-SPCC | 31020011 | 小品种钢分切带 | 0.14-SPCC |  | 10 | MO001879 | MO001879-003-01 | FJ001 | 分剪模板 | 5950 | 2024-07-22 | 2024-07-22 | 5 | 2024-07-26 15:11:49 | 2024-07-26 15:15:30 | 江苏东方九天新能源材料有限公司 |  | 张建勇 |  | 1 | 0.14 | 0 | 34 | 1 | JL00240401321/1 | 分剪镇海联航：排刀1：47*9+34*5切3包，17t。排刀2：47*7+34*8切2包，12t。木托防潮防锈，竖打包，卷外径：≤800mm，卷芯≤300mm,随货提交质保书。厚度公差+/-0.005，宽度公差+0/-0.2mm，34宽度的排在边部 | 1 |  | 是 | 是 | 4 | 3
最终平整 | JG12240703681 | JG1224070368 | 东方850平整 | 合格 | 让步接收 | 甲 | 陈俊华,钱琨 | 4845 | 4830 | 0.9969 | 6950 | 0.125 | 760 | 平整 | 尾300米操5CM粘钢折印 | 20100142 | 轧硬 | 0.4*760-SPCC | 30210004 | 光亮卷 | 0.125-SPCC |  | 60 | MO001554 | MO001554-012-01 | GLJ001 | 东方光亮卷前处理(0.4轧0.125mm) | 13530 | 2024-07-12 | 2024-07-12 | 5 | 2024-07-26 15:10:17 | 2024-07-26 15:11:14 | 江苏东方九天新能源材料有限公司 | 239541 | 陈俊华 |  |  | 0.125 | 6900 | 760 | 1 | JG12240703681 | 脱脂分一包4.9t，2050米，合格报工，轧0.125，米数控制在6800-6900米，厚度公差0.115-0.125，轧机按照0.12的中值设定轧制。剩余一包8.6t脱脂结束后报工，报工报待处理。特别注意按照此要求操作。 | 1 | N粘钢折印(尾300米操5CM) | 是 | 是 | 4206 | 12
最终冷轧 | JG1224070398 | JG1224070398 | 东方850轧机 | 合格 | 合格品 | 甲 | 吴宏林 | 13820 | 13760 | 0.9957 | 25414 | 0.1 | 710 | 850轧机普光辊(Ra0.4-0.6μm)轧制0.1mm(0.4-0.25-0.15-0.115-0.1) |  | 20100028 | 轧硬 | 0.4*710-SPCC | 30210015 | 光亮卷 | 0.1-SPCC |  | 30 | MO001831 | MO001831-007 | GLJ002 | 东方光亮卷前处理（0.4轧0.1mm) | 13830 | 2024-07-19 | 2024-07-19 | 5 | 2024-07-26 14:35:30 | 2024-07-26 14:36:24 | 江苏东方九天新能源材料有限公司 | 250534 | 吴宏林 |  |  | 0.4 | 6260 | 710 | 1 | JG1224070398 | 轧0.1；米数控制在25100-25200，脱脂平均分包 |  |  | 否 | 否 | 5553 | 7
最终冷轧 | JL12240500082 | JL1224050008 | 东方650轧机 | 合格 | 合格品 | 甲 | 徐炜 | 1050 | 1050 | 1 | 2200 | 0.1 | 610 | 四川长虹样品：实验料（成品道次取样测试性能），650轧机中间道次普光辊（Ra0.2-0.3μm)轧制,最后一道用Ra0.6-0.8um毛化辊轧制0.1mm（道次如下：0.75-0.52-0.36-0.26-0.2-0.16-0.13-0.11-0.1）、公差0.095-0.105mm,粗糙度Ra0.3-0.6μm, 抗拉550 -840 Mpa，硬度HV200-250 |  | 31010072 | 小品种钢卷 | 0.75-SPCC | 31010018 | 小品种钢卷 | 0.1-SPCC |  | 30 | MO001997 | MO001997-001-02 | XPZG001 | 小品种钢前处理模板 | 5370 | 2024-07-24 | 2024-07-31 | 3 | 2024-07-26 14:30:02 | 2024-07-26 14:33:38 | 江苏东方九天新能源材料有限公司 |  | 徐炜 |  | 1 | 0.1 | 2200 | 610 | 1 | JL12240500082 | 四川长虹样品：（0.1*610）厚度公差±0.005，HV200-250,抗拉强度550-840MPa | 0 | 内圈边部折印，细划伤 |  |  | 11 | 1
铬钝化 | JG12240701161 | JG12240701161 | 东方铬钝化950 | 合格 | 让步接收 | 乙 | 李志祥 | 5620 | 5635 | 1.0027 | 10290 | 0.1 | 710 | / | 色差 条印 辊印 | 30210015 | 光亮卷 | 0.1-SPCC | 30110014 | 铬钝化卷 | 0.1-SPCC |  | 10 | MO002052 | MO002052-006 | GDH001 | 铬钝化模板 | 5620 | 2024-07-25 | 2024-07-25 | 5 | 2024-07-26 14:29:10 | 2024-07-26 14:31:01 | 江苏东方九天新能源材料有限公司 | 259559 | 李志祥 |  |  | 0.1 | 10360 | 710 | 1 | JG12240701161 |  | 1 | 色差 条印 辊印 | 是 | 是 | 2 | 6
铬钝化 | JG122406013022 | JG12240601302 | 东方铬钝化950 | 合格 | 让步接收 | 乙 | 李志祥 | 2793 | 2793 | 1 | 4870 | 0.1 | 760 | / | 730米处顶伤、划伤，2653-2707米操231mm14个孔洞0.35-1.15平方毫米 | 30210015 | 光亮卷 | 0.1-SPCC | 30110014 | 铬钝化卷 | 0.1-SPCC |  | 10 | MO002078 | MO002078-001-02 | GDH001 | 铬钝化模板 | 5510 | 2024-07-26 | 2024-07-26 | 5 | 2024-07-26 14:23:54 | 2024-07-26 14:25:15 | 江苏东方九天新能源材料有限公司 |  | 李志祥 |  | 1 | 0.1 | 4870 | 760 | 1 | JG122406013022 |  | 1 | 730米处顶伤划伤 2653-2707米14个孔洞大小0.35-1.15操231 | 是 | 是 | 3 | 1
铬钝化 | JG122406013021 | JG12240601302 | 东方铬钝化950 | 合格 | 合格品 | 乙 | 李志祥 | 2699 | 2699 | 1 | 4700 | 0.1 | 760 | / |  | 30210015 | 光亮卷 | 0.1-SPCC | 30110014 | 铬钝化卷 | 0.1-SPCC |  | 10 | MO002078 | MO002078-001-01 | GDH001 | 铬钝化模板 | 5510 | 2024-07-26 | 2024-07-26 | 5 | 2024-07-26 14:23:54 | 2024-07-26 14:25:15 | 江苏东方九天新能源材料有限公司 |  | 李志祥 |  | 1 | 0.1 | 4700 | 760 | 1 | JG122406013021 |  | 1 |  | 是 | 是 | 3 | 1
铬钝化 | JG12240701011 | JG12240701011 | 东方铬钝化950 | 合格 | 让步接收 | 乙 | 李志祥 | 4800 | 4761 | 0.9919 | 6860 | 0.125 | 760 | / | 色差 乳化斑 条印 | 30210004 | 光亮卷 | 0.125-SPCC | 30110004 | 铬钝化卷 | 0.125-SPCC |  | 10 | MO002056 | MO002056-005 | GDH001 | 铬钝化模板 | 4800 | 2024-07-25 | 2024-07-25 | 5 | 2024-07-26 12:44:16 | 2024-07-26 14:23:30 | 江苏东方九天新能源材料有限公司 | 259640 | 李志祥 |  |  | 0.125 | 6870 | 760 | 1 | JG12240701011 |  | 1 | 色差 乳化斑 条印 | 是 | 是 | 99 | 5
最终冷轧 | DL002405511022 | DL002405511022 | 东方650轧机 | 合格 | 合格品 | 甲 | 关颜伟,徐炜 | 2830 | 2780 | 0.9823 | 1800 | 0.32 | 630 | 昆山富维：650轧机建议用Ra0.8-1.0um毛化辊轧制0.32mm(0.39-0.32),厚度公差：0.320-0.325mm,粗糙度Ra0.4-0.6μm,转750平整 | A暗线印(),S色差条印() | 31010040 | 小品种钢卷 | 0.39-SPCC | 31010033 | 小品种钢卷 | 0.32-SPCC |  | 10 | MO002002 | MO002002-001 | XPZG001 | 小品种钢前处理模板 | 2830 | 2024-07-24 | 2024-08-08 | 5 | 2024-07-26 14:07:27 | 2024-07-26 14:15:38 | 江苏东方九天新能源材料有限公司 | 256463 | 关颜伟 |  |  | 0.39 | 1460 | 0 | 1 | DL002405511022 | 改轧料0.39做 昆山富维：（0.32*610）厚度公差：0.31-0.325，HV130-160,粗糙度小于0.8um |  | A暗线印(),S色差条印() | 否 | 否 | 10 | 1
平整翻包 | DL122407005512 | DL1224070055 | 东方850平整 | 合格 | 让步接收 | 甲 | 陈俊华,钱琨 | 2010 | 2010 | 1 | 700 | 0.66 | 565 | 尾170米倒包剪去，然后翻包2.1吨发货，剩余改轧 | 厚薄公差(0.649-0.651),内400米传15CM处白斑(重),氧化边(重) | 20100125 | 轧硬 | 1.2*565-SPCC | 31010066 | 小品种钢卷 | 0.66-SPCC |  | 60 | MO001775 | MO001775-001-01-02 | XPZG001 | 小品种钢前处理模板 | 10140 | 2024-07-19 | 2024-07-29 | 5 | 2024-07-26 14:09:27 | 2024-07-26 14:14:10 | 江苏东方九天新能源材料有限公司 |  | 陈俊华 |  | 1 | 0.66 | 700 | 565 | 1 | DL122407005512 | 昆山富维：（0.66*565）厚度公差：+0/-0.01mm，HV80-110,粗糙度0.5-0.7,卷重2-3吨，，取A4纸贴打包后贴外面 | 1 | H厚薄公差(0.649-0.651),B白斑(内400米传15CM处，重),Y氧化边(重) | 是 | 是 | 1728 | 1
平整翻包 | DL122407005511 | DL1224070055 | 东方850平整 | 合格 | 让步接收 | 甲 | 陈俊华,钱琨 | 2040 | 2040 | 1 | 700 | 0.66 | 565 | 尾170米倒包剪去，然后翻包2.1吨发货，剩余改轧 | 下板面8CM处细划伤(强光下能见)，氧化边(重)，厚薄公差(0.648-0.652) | 20100125 | 轧硬 | 1.2*565-SPCC | 31010066 | 小品种钢卷 | 0.66-SPCC |  | 60 | MO001775 | MO001775-001-01-01 | XPZG001 | 小品种钢前处理模板 | 10140 | 2024-07-19 | 2024-07-29 | 5 | 2024-07-26 14:09:27 | 2024-07-26 14:14:10 | 江苏东方九天新能源材料有限公司 |  | 陈俊华 |  | 1 | 0.66 | 700 | 565 | 1 | DL122407005511 | 昆山富维：（0.66*565）厚度公差：+0/-0.01mm，HV80-110,粗糙度0.5-0.7,卷重2-3吨，，取A4纸贴打包后贴外面 | 1 | X细划伤(下板面8CM处，强光下能见),Y氧化边(重),H厚薄公差(0.648-0.652) | 是 | 是 | 1728 | 1
平整翻包 | DL122407005612 | DL1224070056 | 东方850平整 | 合格 | 让步接收 | 甲 | 陈俊华,钱琨 | 2080 | 2080 | 1 | 700 | 0.67 | 565 | 1400米后翻包剪掉，剩余一分二发货 | 氧化边(重)，偶有B白斑，厚薄公差(0.661-0.664)，内50米处停机斑 | 20100125 | 轧硬 | 1.2*565-SPCC | 31010082 | 小品种钢卷 | 0.67-SPCC |  | 60 | MO001776 | MO001776-001-01-02 | XPZG001 | 小品种钢前处理模板 | 10110 | 2024-07-19 | 2024-07-29 | 5 | 2024-07-26 13:35:23 | 2024-07-26 13:38:09 | 江苏东方九天新能源材料有限公司 |  | 陈俊华 |  | 1 | 0.67 | 700 | 565 | 1 | DL122407005612 | 昆山富维：（0.67*565）厚度公差：+0/-0.01mm，HV80-110,粗糙度0.5-0.7um,卷重2-3吨,取A4纸贴打包后贴外面 | 1 | Y氧化边(重),B白斑(偶有),H厚薄公差(0.661-0.664),T停机斑(内50米处) | 是 | 是 | 1309 | 1
平整翻包 | DL122407005611 | DL1224070056 | 东方850平整 | 合格 | 让步接收 | 甲 | 陈俊华,钱琨 | 2080 | 2080 | 1 | 700 | 0.67 | 565 | 1400米后翻包剪掉，剩余一分二发货 | 厚薄公差(0.661-0.664),氧化边(重),偶有白斑 | 20100125 | 轧硬 | 1.2*565-SPCC | 31010082 | 小品种钢卷 | 0.67-SPCC |  | 60 | MO001776 | MO001776-001-01-01 | XPZG001 | 小品种钢前处理模板 | 10110 | 2024-07-19 | 2024-07-29 | 5 | 2024-07-26 13:35:23 | 2024-07-26 13:38:09 | 江苏东方九天新能源材料有限公司 |  | 陈俊华 |  | 1 | 0.67 | 700 | 565 | 1 | DL122407005611 | 昆山富维：（0.67*565）厚度公差：+0/-0.01mm，HV80-110,粗糙度0.5-0.7um,卷重2-3吨,取A4纸贴打包后贴外面 | 1 | H厚薄公差(0.661-0.664),Y氧化边(重),B白斑(偶有) | 是 | 是 | 1309 | 1
平整翻包 | DL122407005622 | DL1224070056 | 东方850平整 | 合格 | 让步接收 | 甲 | 陈俊华,钱琨 | 2120 | 2120 | 1 | 730 | 0.67 | 565 | 尾160米剪掉，剩余平均一分二发货 | 氧化边(重)，厚薄公差(0.658-0.66)，内50、70米处停机斑 | 20100125 | 轧硬 | 1.2*565-SPCC | 31010082 | 小品种钢卷 | 0.67-SPCC |  | 60 | MO001776 | MO001776-001-02-02 | XPZG001 | 小品种钢前处理模板 | 10110 | 2024-07-19 | 2024-07-29 | 5 | 2024-07-26 13:29:51 | 2024-07-26 13:34:46 | 江苏东方九天新能源材料有限公司 |  | 陈俊华 |  | 1 | 0.67 | 730 | 565 | 1 | DL122407005622 | 昆山富维：（0.67*565）厚度公差：+0/-0.01mm，HV80-110,粗糙度0.5-0.7um,卷重2-3吨,取A4纸贴打包后贴外面 | 1 | Y氧化边(重),H厚薄公差(0.658-0.66),T停机斑(内50米，70米处) | 是 | 是 | 1309 | 1
平整翻包 | DL122407005621 | DL1224070056 | 东方850平整 | 合格 | 让步接收 | 甲 | 陈俊华,钱琨 | 2130 | 2130 | 1 | 720 | 0.67 | 565 | 尾160米剪掉，剩余平均一分二发货 | 下板面操7CM处细划伤(强光下能见)，内150米操下板面边部水锈斑，厚薄公差(0.658-0.66)，氧化边(重) | 20100125 | 轧硬 | 1.2*565-SPCC | 31010082 | 小品种钢卷 | 0.67-SPCC |  | 60 | MO001776 | MO001776-001-02-01 | XPZG001 | 小品种钢前处理模板 | 10110 | 2024-07-19 | 2024-07-29 | 5 | 2024-07-26 13:29:51 | 2024-07-26 13:34:46 | 江苏东方九天新能源材料有限公司 |  | 陈俊华 |  | 1 | 0.67 | 720 | 565 | 1 | DL122407005621 | 昆山富维：（0.67*565）厚度公差：+0/-0.01mm，HV80-110,粗糙度0.5-0.7um,卷重2-3吨,取A4纸贴打包后贴外面 | 1 | X细划伤(下板面操7CM处，强光下能见),S水锈斑(内150米操下板面边部),H厚薄公差(0.658-0.66),Y氧化边(重) | 是 | 是 | 1309 | 1
镍钝化 | 112447583-022 | 112447583-022 | 东方镍钝化1150 | 合格 | 合格品 | 甲 | 丁涛 | 4315 | 4273 | 0.9903 | 2410 | 0.25 | 903 | 凌力电池:1150镍钝化工段镀镍，收卷镍层要求:外＞1.9um，内＞0.64um ,铁管芯，转东方罩退 | S色差(来料板面色差，条印)D顶伤(尾50米来料板面顶伤，划伤，操作侧边部撞伤) | 11060007 | 预镀镍基带 | 0.25*903-BDCK | 31310014 | 镍钝化卷 | 0.25-BDCK |  | 10 | MO001983 | MO001983-001 | NDH001 | 镍钝化模板 | 4315 | 2024-07-24 | 2024-07-30 | 3 | 2024-07-26 11:33:41 | 2024-07-26 13:33:17 | 江苏东方九天新能源材料有限公司 | 256235 | 丁涛 |  |  | 0.25 | 0 | 903 | 1 | 112447583-022 | 凌力电池（0.25*903）厚度公差0.24-0.26mm，表面里外半光，粗糙度0.7-1.1um，T3(HV0.2 130-150),镍层大于等于1.9mm/0.64um |  | S色差(来料板面色差，条印)D顶伤(尾50米来料板面顶伤，划伤，操作侧边部撞伤) | 否 | 否 | 1503 | 1
铬钝化 | JG1224070272 | JG1224070272 | 东方铬钝化750 | 合格 | 让步接收 | 乙 | 李澍 | 7054 | 7037 | 0.9976 | 9560 | 0.15 | 610 | / | 色差 辊印 白斑 横辊印 | 30210011 | 光亮卷 | 0.15-SPCC | 30110011 | 铬钝化卷 | 0.15-SPCC |  | 10 | MO002061 | MO002061-001 | GDH001 | 铬钝化模板 | 7054 | 2024-07-25 | 2024-07-25 | 5 | 2024-07-26 12:03:38 | 2024-07-26 12:56:21 | 江苏东方九天新能源材料有限公司 | 259670 | 李澍 |  |  | 0.15 | 9550 | 610 | 1 | JG1224070272 |  | 1 | 色差 辊印 白斑 横辊印 | 是 | 是 | 53 | 1
铬钝化 | JG12240703651 | JG12240703651 | 东方铬钝化950 | 合格 | 让步接收 | 乙 | 李志祥 | 4700 | 4675 | 0.9947 | 6800 | 0.125 | 760 | / | 色差 条印 乳化斑 | 30210004 | 光亮卷 | 0.125-SPCC | 30110004 | 铬钝化卷 | 0.125-SPCC |  | 10 | MO002056 | MO002056-006 | GDH001 | 铬钝化模板 | 4700 | 2024-07-25 | 2024-07-25 | 5 | 2024-07-26 11:59:32 | 2024-07-26 12:44:02 | 江苏东方九天新能源材料有限公司 | 259641 | 李志祥 |  |  | 0.125 | 6820 | 760 | 1 | JG12240703651 |  | 1 | 色差 条印 乳化斑 | 是 | 是 | 45 | 6
最终退火 | JG12240703522 | JG12240703522 | 东方20# | 合格 |  | 乙 | 陈国,李楷文,袁亚东 | 8380 | 8380 | 1 | 14700 | 0.1 | 760 | 退火（590℃） |  | 20500021 | 光亮卷半成品 | 0.4-SPCC | 30210015 | 光亮卷 | 0.1-SPCC |  | 50 | MO001763 | MO001763-005 | GLJ002 | 东方光亮卷前处理（0.4轧0.1mm) | 8500 | 2024-07-18 | 2024-07-18 | 5 | 2024-07-24 01:49:02 | 2024-07-26 12:39:46 | 江苏东方九天新能源材料有限公司 | 244176 | 刘忠于 | 刘忠于 |  | 0.1 | 14700 | 760 | 1 | JG12240703522 | 已退火；轧0.1，米数控制在14400-14500米 |  |  | 否 | 否 | 3533 | 5
最终退火 | JG12240701022 | JG12240701022 | 东方20# | 合格 |  | 乙 | 陈国,李楷文,袁亚东 | 8185 | 8185 | 1 | 14380 | 0.1 | 760 | 退火（590℃） |  | 20500021 | 光亮卷半成品 | 0.4-SPCC | 30210015 | 光亮卷 | 0.1-SPCC |  | 40 | MO001537 | MO001537-002 | GLJ002 | 东方光亮卷前处理（0.4轧0.1mm) | 8290 | 2024-07-12 | 2024-07-20 | 5 | 2024-07-24 01:49:02 | 2024-07-26 12:39:46 | 江苏东方九天新能源材料有限公司 | 239163 | 刘忠于 | 刘忠于 |  | 0.1 | 14380 | 760 | 1 | JG12240701022 | 轧0.1，米数控制在14000-14500米。 |  |  | 否 | 否 | 3537 | 2
最终退火 | JG12240701072 | JG1224070107 | 东方20# | 合格 |  | 乙 | 陈国,李楷文,袁亚东 | 5700 | 5700 | 1 | 9700 | 0.1 | 760 | 退火（590℃） |  | 20100142 | 轧硬 | 0.4*760-SPCC | 30210015 | 光亮卷 | 0.1-SPCC |  | 50 | MO001250 | MO001250-007-02 | GLJ003 | 光亮卷前处理 模板 | 13360 | 2024-07-05 | 2024-07-15 | 5 | 2024-07-24 01:49:02 | 2024-07-26 12:39:46 | 江苏东方九天新能源材料有限公司 | 207328 | 刘忠于 | 刘忠于 |  | 0.1 | 9700 | 760 | 1 | JG12240701072 | 轧0.1，米数控制在22700-22800米，脱脂分一包10300米。 |  |  |  |  | 4825 | 7
最终退火 | JG12240701041 | JG1224070104 | 东方20# | 合格 |  | 乙 | 陈国,李楷文,袁亚东 | 7310 | 7310 | 1 | 12600 | 0.1 | 760 | 退火（590℃） |  | 20100142 | 轧硬 | 0.4*760-SPCC | 30210015 | 光亮卷 | 0.1-SPCC |  | 50 | MO001250 | MO001250-004-01 | GLJ003 | 光亮卷前处理 模板 | 13230 | 2024-07-05 | 2024-07-15 | 5 | 2024-07-24 01:49:02 | 2024-07-26 12:39:46 | 江苏东方九天新能源材料有限公司 | 207325 | 刘忠于 | 刘忠于 |  | 0.1 | 12600 | 760 | 1 | JG12240701041 | 轧0.1，米数控制在22700-22800米，脱脂分一包10300米。 |  |  |  |  | 5547 | 4
最终冷轧 | DL00240700302 | DL0024070030 | 东方650轧机 | 合格 | 让步接收 | 甲 | 关颜伟,徐炜 | 6085 | 6015 | 0.9885 | 8150 | 0.15 | 610 | 东莞鸿力：650轧机用普光辊Ra0.2-0.3μm轧制0.15mm（0.6-0.42-0.3-0.23-0.18-0.15）厚度公差：0.15-0.155mm、转脱脂 | X细划伤(),Z振纹(),S色差条印(),A暗线印(),S收卷不齐() | 20100082 | 轧硬 | 0.6*610-SPCC | 31010010 | 小品种钢卷 | 0.15-SPCC |  | 30 | MO001608 | MO001608-001-02 | XPZG001 | 小品种钢前处理模板 | 12255 | 2024-07-15 | 2024-07-15 | 3 | 2024-07-26 12:15:19 | 2024-07-26 12:17:40 | 江苏东方九天新能源材料有限公司 | 242250 | 何建 |  |  | 0.6 | 2130 | 610 | 1 | DL00240700302 | 东莞鸿力：厚度-0.01，HV90-110粗糙度≤0.15，卷重在2-3.5吨 |  | X细划伤(),Z振纹(),S色差条印(),A暗线印(),S收卷不齐() |  |  | 7971 | 1
铬钝化 | JG1224070291 | JG1224070291 | 东方铬钝化750 | 合格 | 让步接收 | 乙 | 李澍 | 6590 | 6575 | 0.9977 | 9480 | 0.15 | 610 | / | 白斑 辊印 条印 横辊印 色差 | 30210011 | 光亮卷 | 0.15-SPCC | 30110011 | 铬钝化卷 | 0.15-SPCC |  | 10 | MO002066 | MO002066-003 | GDH001 | 铬钝化模板 | 6590 | 2024-07-26 | 2024-07-26 | 5 | 2024-07-26 12:02:36 | 2024-07-26 12:03:13 | 江苏东方九天新能源材料有限公司 | 261119 | 李澍 |  |  | 0.15 | 9430 | 610 | 1 | JG1224070291 |  | 1 | 白斑 辊印 条印 横辊印 色差 | 是 | 是 | 1 | 3
铬钝化 | JG12240703491 | JG12240703491 | 东方铬钝化950 | 合格 | 让步接收 | 乙 | 李志祥 | 4850 | 4827 | 0.9953 | 6900 | 0.125 | 760 | / | 色差 条印 白斑 乳化斑 | 30210004 | 光亮卷 | 0.125-SPCC | 30110004 | 铬钝化卷 | 0.125-SPCC |  | 10 | MO002056 | MO002056-002 | GDH001 | 铬钝化模板 | 4850 | 2024-07-25 | 2024-07-25 | 5 | 2024-07-26 11:14:25 | 2024-07-26 11:58:55 | 江苏东方九天新能源材料有限公司 | 259635 | 李志祥 |  |  | 0.125 | 6920 | 760 | 1 | JG12240703491 |  | 1 | 色差 条印 白斑 乳化斑 | 是 | 是 | 44 | 2
最终冷轧 | JG1224070400 | JG1224070400 | 东方850轧机 | 合格 | 合格品 | 甲 | 何建 | 13670 | 13500 | 0.9876 | 24900 | 0.1 | 710 | 850轧机普光辊(Ra0.4-0.6μm)轧制0.1mm(0.4-0.25-0.15-0.115-0.1) |  | 20100028 | 轧硬 | 0.4*710-SPCC | 30210015 | 光亮卷 | 0.1-SPCC |  | 30 | MO001831 | MO001831-011 | GLJ002 | 东方光亮卷前处理（0.4轧0.1mm) | 13690 | 2024-07-19 | 2024-07-19 | 3 | 2024-07-26 11:25:40 | 2024-07-26 11:26:13 | 江苏东方九天新能源材料有限公司 | 250536 | 何建 |  |  | 0.4 | 6190 | 710 | 1 | JG1224070400 | 轧0.1；米数控制在25100-25200，脱脂平均分包 |  |  | 否 | 否 | 11528 | 11
铬钝化 | JG12240701051 | JG12240701051 | 东方铬钝化950 | 合格 | 让步接收 | 乙 | 李志祥 | 4870 | 4841 | 0.994 | 6950 | 0.125 | 760 | / | 乳化斑重 色差 条印 | 30210004 | 光亮卷 | 0.125-SPCC | 30110004 | 铬钝化卷 | 0.125-SPCC |  | 10 | MO002056 | MO002056-004 | GDH001 | 铬钝化模板 | 4870 | 2024-07-25 | 2024-07-25 | 5 | 2024-07-26 10:46:53 | 2024-07-26 11:14:14 | 江苏东方九天新能源材料有限公司 | 259639 | 李志祥 |  |  | 0.125 | 6970 | 760 | 1 | JG12240701051 |  | 1 | 乳化斑重 色差 条印 | 是 | 是 | 28 | 4
平整翻包 | JG12240601302 | JG1224060130 | 东方850平整 | 合格 | 合格品 | 甲 | 周爱东 | 5510 | 5510 | 1 | 9630 | 0.1 | 760 | 整卷直接报一下工就行，不要做，给镀铬 |  | 20100142 | 轧硬 | 0.4*760-SPCC | 30210015 | 光亮卷 | 0.1-SPCC |  | 70 | MO000938 | MO000938-009-02 | KSFW001 | 东方小品种钢前处理 0.67（昆山富维 厚度公差：0.660-0.670mm,光泽度大于150GU（横向、纵向），粗糙度：Ra0.2-0.45um.硬度：HV80-110） | 13470 | 2024-06-24 | 2024-07-04 | 5 | 2024-07-26 11:07:04 | 2024-07-26 11:08:33 | 江苏东方九天新能源材料有限公司 | 192993 | 周爱东 |  | 1 | 0.1 | 9630 | 760 | 1 | JG12240601302 | 轧0.1，米数控制在23100-23200米，脱脂分一包10400米。 | 1 |  | 是 | 是 | 5659 | 9
最终平整 | JG12240602662 | JG1224060266 | 东方850平整 | 合格 | 让步接收 | 甲 | 陈俊华,钱琨 | 4900 | 4880 | 0.9959 | 8530 | 0.1 | 760 | 平整 | 内240米操垫铁变形粘钢有小缺口(已夹纸，铬钝化剪下),6751.4米传711.4MM孔洞0.43平方毫米，板面白点多 | 20100142 | 轧硬 | 0.4*760-SPCC | 30210015 | 光亮卷 | 0.1-SPCC |  | 60 | MO000947 | MO000947-013-02 | KSFW001 | 东方小品种钢前处理 0.67（昆山富维 厚度公差：0.660-0.670mm,光泽度大于150GU（横向、纵向），粗糙度：Ra0.2-0.45um.硬度：HV80-110） | 13040 | 2024-06-25 | 2024-07-05 | 5 | 2024-07-26 11:00:58 | 2024-07-26 11:03:29 | 江苏东方九天新能源材料有限公司 | 193150 | 陈俊华 |  |  | 0.1 | 8520 | 760 | 1 | JG12240602662 | 轧0.1，米数控制在22200-22300米，脱脂分一包9200米。 | 1 | Q缺口(内240米操垫铁变形粘钢有小缺口，以夹纸),K孔洞(6751.4米传711.4MM0.43MM2),B白斑(板面，白点多) | 是 | 是 | 4477 | 13
铬钝化 | JG1224070288 | JG1224070288 | 东方铬钝化750 | 合格 | 让步接收 | 乙 | 李澍 | 6616 | 6611 | 0.9992 | 9470 | 0.15 | 610 | / | 色差 白斑 白条印 横辊印 | 30210011 | 光亮卷 | 0.15-SPCC | 30110011 | 铬钝化卷 | 0.15-SPCC |  | 10 | MO002066 | MO002066-005 | GDH001 | 铬钝化模板 | 6616 | 2024-07-26 | 2024-07-26 | 5 | 2024-07-26 10:02:20 | 2024-07-26 10:59:41 | 江苏东方九天新能源材料有限公司 | 261121 | 李澍 |  |  | 0.15 | 9420 | 610 | 1 | JG1224070288 |  | 1 | 色差 白斑 白条印 横辊印 | 是 | 是 | 57 | 5
最终退火 | DL0024070014212 | DL002407001421 | 东方13# | 合格 | 让步接收 | 乙 | 陈国,袁亚东,张天圣 | 2176 | 2176 | 1 | 1840 | 0.254 | 590 | 海金杜门：东方退火工艺：350℃/1.5h,460℃/1.5h,保1+8h,炉号镍带专用炉（11#、12#、13#、14#、16#），装炉最下面一包毛料,上面3包镍钝化卷，转光电850平整 |  | 20600002 | 镍钝化卷半成品 | 0.254-SPCC | 31310013 | 镍钝化卷 | 0.254-SPCC |  | 20 | MO001967 | MO001967-007-02 | NDH001 | 镍钝化模板 | 4340 | 2024-07-24 | 2024-07-25 | 5 | 2024-07-25 03:32:10 | 2024-07-26 10:49:59 | 江苏东方九天新能源材料有限公司 | 256058 | 刘忠于 | 刘忠于 |  | 0.254 | 1840 | 590 | 1 | DL0024070014212 | 海金杜门(0.254*590)厚度±0.01，HV90-110,粗糙度0.075-0.5，镍层厚度≥1.9μM/0.38μM，东方退火 | 1 |  | 是 | 是 | 2168 | 7
最终退火 | DL0024070014211 | DL002407001421 | 东方13# | 合格 | 让步接收 | 乙 | 陈国,袁亚东,张天圣 | 2202 | 2202 | 1 | 1850 | 0.254 | 590 | 海金杜门：东方退火工艺：350℃/1.5h,460℃/1.5h,保1+8h,炉号镍带专用炉（11#、12#、13#、14#、16#），装炉最下面一包毛料,上面3包镍钝化卷，转光电850平整 |  | 20600002 | 镍钝化卷半成品 | 0.254-SPCC | 31310013 | 镍钝化卷 | 0.254-SPCC |  | 20 | MO001967 | MO001967-007-01 | NDH001 | 镍钝化模板 | 4340 | 2024-07-24 | 2024-07-25 | 5 | 2024-07-25 03:32:10 | 2024-07-26 10:49:59 | 江苏东方九天新能源材料有限公司 | 256058 | 刘忠于 | 刘忠于 |  | 0.254 | 1850 | 590 | 1 | DL0024070014211 | 海金杜门(0.254*590)厚度±0.01，HV90-110,粗糙度0.075-0.5，镍层厚度≥1.9μM/0.38μM，东方退火 | 1 |  | 是 | 是 | 2168 | 7
最终退火 | DL0024070011111 | DL002407001111 | 东方13# | 合格 | 让步接收 | 乙 | 陈国,袁亚东,张天圣 | 1980 | 1980 | 1 | 1700 | 0.254 | 590 | 海金杜门：东方退火工艺：350℃/1.5h,460℃/1.5h,保1+8h,炉号镍带专用炉（11#、12#、13#、14#、16#），装炉最下面一包毛料,上面3包镍钝化卷，转光电850平整 |  | 20600002 | 镍钝化卷半成品 | 0.254-SPCC | 31310013 | 镍钝化卷 | 0.254-SPCC |  | 20 | MO001967 | MO001967-003-01 | NDH001 | 镍钝化模板 | 3965 | 2024-07-24 | 2024-07-25 | 5 | 2024-07-25 03:32:10 | 2024-07-26 10:49:59 | 江苏东方九天新能源材料有限公司 | 256013 | 刘忠于 | 刘忠于 |  | 0.254 | 1700 | 590 | 1 | DL0024070011111 | 海金杜门(0.254*590)厚度±0.01，HV90-110,粗糙度0.075-0.5，镍层厚度≥1.9μM/0.38μM，东方退火 | 1 |  | 是 | 是 | 2090 | 3
最终退火 | DL1224070057 | DL1224070057 | 东方20# | 合格 |  | 乙 | 陈国,李楷文,袁亚东 | 8140 | 8140 | 1 | 3620 | 0.5 | 565 | 昆山富维:退火(620°C)、转850平整 |  | 20200061 | 小品种钢半成品 | 0.5-SPCC | 31010062 | 小品种钢卷 | 0.5-SPCC |  | 40 | MO001934 | MO001934-001 | XPZG001 | 小品种钢前处理模板 | 8170 | 2024-07-23 | 2024-07-29 | 3 | 2024-07-24 08:37:13 | 2024-07-26 10:49:43 | 江苏东方九天新能源材料有限公司 | 254766 | 刘忠于 | 刘忠于 |  | 0.5 | 3620 | 565 | 1 | DL1224070057 | 昆山富维：（0.5*565）厚度公差：+/-0.005mm，HV80-110,粗糙度0.2-0.5um，光泽度：横向光泽度大于140GU,卷重2-3吨，，取A4纸贴打包后贴外面 |  |  | 否 | 否 | 1022 | 1
最终退火 | DL12240700141 | DL1224070014 | 东方20# | 合格 |  | 乙 | 陈国,李楷文,袁亚东 | 5800 | 5800 | 1 | 1800 | 0.67 | 610 | 昆山宝必达：退火(620℃)，转850平整 |  | 20100130 | 轧硬 | 1.2*610-SPCC | 31010082 | 小品种钢卷 | 0.67-SPCC |  | 40 | MO001781 | MO001781-001-01 | XPZG001 | 小品种钢前处理模板 | 12320 | 2024-07-19 | 2024-08-02 | 5 | 2024-07-24 08:37:13 | 2024-07-26 10:49:43 | 江苏东方九天新能源材料有限公司 | 248978 | 刘忠于 | 刘忠于 |  | 0.67 | 1800 | 610 | 1 | DL12240700141 | 昆山宝必达：（0.67*610）厚度±0.01mm，HV85-105,粗糙度0.5-0.8μM，卷重2-3吨 |  |  |  |  | 1439 | 1
最终退火 | DL00240700202 | DL0024070020 | 东方20# | 合格 |  | 乙 | 陈国,李楷文,袁亚东 | 6165 | 6165 | 1 | 2160 | 0.57 | 630 | 昆山宝必达：退火(620℃)，转850平整 |  | 20100086 | 轧硬 | 0.6*630-SPCC | 31010081 | 小品种钢卷 | 0.57-SPCC |  | 40 | MO001713 | MO001713-002-02 | XPZG001 | 小品种钢前处理模板 | 12605 | 2024-07-17 | 2024-07-28 | 5 | 2024-07-24 08:37:13 | 2024-07-26 10:49:43 | 江苏东方九天新能源材料有限公司 | 246142 | 刘忠于 | 刘忠于 |  | 0.57 | 2160 | 630 | 1 | DL00240700202 | 昆山宝必达：（0.57*630）厚度±0.01mm，硬度HV85-105,粗糙度0.5-0.8μM，卷重2-3吨 |  |  |  |  | 1542 | 2
最终退火 | DL00240700201 | DL0024070020 | 东方20# | 合格 |  | 乙 | 陈国,李楷文,袁亚东 | 6100 | 6100 | 1 | 2155 | 0.57 | 630 | 昆山宝必达：退火(620℃)，转850平整 |  | 20100086 | 轧硬 | 0.6*630-SPCC | 31010081 | 小品种钢卷 | 0.57-SPCC |  | 40 | MO001713 | MO001713-002-01 | XPZG001 | 小品种钢前处理模板 | 12605 | 2024-07-17 | 2024-07-28 | 5 | 2024-07-24 08:37:13 | 2024-07-26 10:49:43 | 江苏东方九天新能源材料有限公司 | 246142 | 刘忠于 | 刘忠于 |  | 0.57 | 2155 | 630 | 1 | DL00240700201 | 昆山宝必达：（0.57*630）厚度±0.01mm，硬度HV85-105,粗糙度0.5-0.8μM，卷重2-3吨 |  |  |  |  | 1542 | 2
最终退火 | DL00240700092 | DL0024070009 | 东方20# | 合格 |  | 乙 | 陈国,李楷文,袁亚东 | 6240 | 6240 | 1 | 2200 | 0.57 | 630 | 昆山宝必达：退火(620℃)，转850平整 |  | 20100086 | 轧硬 | 0.6*630-SPCC | 31010081 | 小品种钢卷 | 0.57-SPCC |  | 40 | MO001713 | MO001713-001-02 | XPZG001 | 小品种钢前处理模板 | 12740 | 2024-07-17 | 2024-07-28 | 5 | 2024-07-24 08:37:13 | 2024-07-26 10:49:43 | 江苏东方九天新能源材料有限公司 | 246141 | 刘忠于 | 刘忠于 |  | 0.57 | 2200 | 630 | 1 | DL00240700092 | 昆山宝必达：（0.57*630）厚度±0.01mm，硬度HV85-105,粗糙度0.5-0.8μM，卷重2-3吨 |  |  |  |  | 1013 | 1
镍钝化 | JL0024040023-25 | JL0024040023-2 | 东方镍钝化1150 | 合格 | 合格品 | 乙 | 孙吕 | 1175 | 1175 | 1 | 1695 | 0.15 | 610 | 泰德通：1150镍钝化工段镀镍，HV100-120,镀层≥1.5μm，纸管芯 ,整卷发货 | A暗线印(来料双边氧化色差，来料板面暗线印镀后不明显。) | 31010010 | 小品种钢卷 | 0.15-SPCC | 31310008 | 镍钝化卷 | 0.15-SPCC |  | 10 | MO001634 | MO001634-002-05 | NDH001 | 镍钝化模板 | 6010 | 2024-07-15 | 2024-07-18 | 3 | 2024-07-26 10:39:17 | 2024-07-26 10:45:06 | 江苏东方九天新能源材料有限公司 |  | 孙吕 |  | 1 | 0.15 | 1695 | 610 | 1 | JL0024040023-25 | 泰德通：（0.15*610）双面镀镍，镀层厚度≥1.5um，HV90-110；卷重≤1.5吨 | 1 | A暗线印(来料双边氧化色差，来料板面暗线印镀后不明显。) | 是 | 是 | 9 | 2
镍钝化 | JL0024040023-24 | JL0024040023-2 | 东方镍钝化1150 | 合格 | 合格品 | 乙 | 孙吕 | 1229 | 1229 | 1 | 1760 | 0.15 | 610 | 泰德通：1150镍钝化工段镀镍，HV100-120,镀层≥1.5μm，纸管芯 ,整卷发货 | A暗线印(来料双边氧化色差，来料板面暗线印镀后不明显。) | 31010010 | 小品种钢卷 | 0.15-SPCC | 31310008 | 镍钝化卷 | 0.15-SPCC |  | 10 | MO001634 | MO001634-002-04 | NDH001 | 镍钝化模板 | 6010 | 2024-07-15 | 2024-07-18 | 3 | 2024-07-26 10:39:17 | 2024-07-26 10:45:06 | 江苏东方九天新能源材料有限公司 |  | 孙吕 |  | 1 | 0.15 | 1760 | 610 | 1 | JL0024040023-24 | 泰德通：（0.15*610）双面镀镍，镀层厚度≥1.5um，HV90-110；卷重≤1.5吨 | 1 | A暗线印(来料双边氧化色差，来料板面暗线印镀后不明显。) | 是 | 是 | 9 | 2
镍钝化 | JL0024040023-23 | JL0024040023-2 | 东方镍钝化1150 | 合格 | 合格品 | 乙 | 孙吕 | 1229 | 1229 | 1 | 1760 | 0.15 | 610 | 泰德通：1150镍钝化工段镀镍，HV100-120,镀层≥1.5μm，纸管芯 ,整卷发货 | A暗线印(来料双边氧化色差，来料板面暗线印镀后不明显。) | 31010010 | 小品种钢卷 | 0.15-SPCC | 31310008 | 镍钝化卷 | 0.15-SPCC |  | 10 | MO001634 | MO001634-002-03 | NDH001 | 镍钝化模板 | 6010 | 2024-07-15 | 2024-07-18 | 3 | 2024-07-26 10:39:17 | 2024-07-26 10:45:06 | 江苏东方九天新能源材料有限公司 |  | 孙吕 |  | 1 | 0.15 | 1760 | 610 | 1 | JL0024040023-23 | 泰德通：（0.15*610）双面镀镍，镀层厚度≥1.5um，HV90-110；卷重≤1.5吨 | 1 | A暗线印(来料双边氧化色差，来料板面暗线印镀后不明显。) | 是 | 是 | 9 | 2
镍钝化 | JL0024040023-22 | JL0024040023-2 | 东方镍钝化1150 | 合格 | 合格品 | 乙 | 孙吕 | 1230 | 1230 | 1 | 1760 | 0.15 | 610 | 泰德通：1150镍钝化工段镀镍，HV100-120,镀层≥1.5μm，纸管芯 ,整卷发货 | A暗线印(来料双边氧化色差，来料板面暗线印镀后不明显。) | 31010010 | 小品种钢卷 | 0.15-SPCC | 31310008 | 镍钝化卷 | 0.15-SPCC |  | 10 | MO001634 | MO001634-002-02 | NDH001 | 镍钝化模板 | 6010 | 2024-07-15 | 2024-07-18 | 3 | 2024-07-26 10:39:17 | 2024-07-26 10:45:06 | 江苏东方九天新能源材料有限公司 |  | 孙吕 |  | 1 | 0.15 | 1760 | 610 | 1 | JL0024040023-22 | 泰德通：（0.15*610）双面镀镍，镀层厚度≥1.5um，HV90-110；卷重≤1.5吨 | 1 | A暗线印(来料双边氧化色差，来料板面暗线印镀后不明显。) | 是 | 是 | 9 | 2
镍钝化 | JL0024040030-113 | JL0024040030-11 | 东方镍钝化1150 | 合格 | 合格品 | 乙 | 孙吕 | 979 | 979 | 1 | 1400 | 0.15 | 610 | 泰德通：1150镍钝化工段镀镍，HV100-120,镀层≥1.5μm，纸管芯 ,整卷发货 | X线条印(来料双边氧化色差，来料板面暗线印镀后不明显。) | 31010010 | 小品种钢卷 | 0.15-SPCC | 31310008 | 镍钝化卷 | 0.15-SPCC |  | 10 | MO001634 | MO001634-001-03 | NDH001 | 镍钝化模板 | 2960 | 2024-07-15 | 2024-07-18 | 5 | 2024-07-26 10:34:15 | 2024-07-26 10:38:16 | 江苏东方九天新能源材料有限公司 |  | 孙吕 |  | 1 | 0.15 | 1400 | 610 | 1 | JL0024040030-113 | 泰德通：（0.15*610）双面镀镍，镀层厚度≥1.5um，HV90-110；卷重≤1.5吨 | 1 | X线条印(来料双边氧化色差，来料板面暗线印镀后不明显。) | 是 | 是 | 5 | 1
镍钝化 | JL0024040030-112 | JL0024040030-11 | 东方镍钝化1150 | 合格 | 合格品 | 乙 | 孙吕 | 973 | 973 | 1 | 1400 | 0.15 | 610 | 泰德通：1150镍钝化工段镀镍，HV100-120,镀层≥1.5μm，纸管芯 ,整卷发货 | X线条印(来料双边氧化色差，来料板面暗线印镀后不明显。) | 31010010 | 小品种钢卷 | 0.15-SPCC | 31310008 | 镍钝化卷 | 0.15-SPCC |  | 10 | MO001634 | MO001634-001-02 | NDH001 | 镍钝化模板 | 2960 | 2024-07-15 | 2024-07-18 | 5 | 2024-07-26 10:34:15 | 2024-07-26 10:38:16 | 江苏东方九天新能源材料有限公司 |  | 孙吕 |  | 1 | 0.15 | 1400 | 610 | 1 | JL0024040030-112 | 泰德通：（0.15*610）双面镀镍，镀层厚度≥1.5um，HV90-110；卷重≤1.5吨 | 1 | X线条印(来料双边氧化色差，来料板面暗线印镀后不明显。) | 是 | 是 | 5 | 1
镍钝化 | JL0024040030-111 | JL0024040030-11 | 东方镍钝化1150 | 合格 | 合格品 | 乙 | 孙吕 | 1015 | 1015 | 1 | 1430 | 0.15 | 610 | 泰德通：1150镍钝化工段镀镍，HV100-120,镀层≥1.5μm，纸管芯 ,整卷发货 | X线条印(来料双边氧化色差，来料板面暗线印镀后不明显。) | 31010010 | 小品种钢卷 | 0.15-SPCC | 31310008 | 镍钝化卷 | 0.15-SPCC |  | 10 | MO001634 | MO001634-001-01 | NDH001 | 镍钝化模板 | 2960 | 2024-07-15 | 2024-07-18 | 5 | 2024-07-26 10:34:15 | 2024-07-26 10:38:16 | 江苏东方九天新能源材料有限公司 |  | 孙吕 |  | 1 | 0.15 | 1430 | 610 | 1 | JL0024040030-111 | 泰德通：（0.15*610）双面镀镍，镀层厚度≥1.5um，HV90-110；卷重≤1.5吨 | 1 | X线条印(来料双边氧化色差，来料板面暗线印镀后不明显。) | 是 | 是 | 5 | 1
镍钝化 | JL0024040020-25 | JL0024040020-2 | 东方镍钝化1150 | 合格 | 让步接收 | 甲 | 丁涛 | 1145 | 1145 | 1 | 1230 | 0.2 | 610 | 泰德通：1150镍钝化工段镀镍，HV100-120,镀层≥1.5μm，纸管芯 ,整卷发货。 | A暗线印(来料双边氧化色差，来料板面暗线印镀后不明显。)H横辊印(来料板面横辊印) | 31010030 | 小品种钢卷 | 0.2-SPCC | 31310016 | 镍钝化卷 | 0.2-SPCC |  | 10 | MO001631 | MO001631-006-05 | NDH001 | 镍钝化模板 | 5950 | 2024-07-15 | 2024-07-18 | 5 | 2024-07-26 07:35:47 | 2024-07-26 10:30:56 | 江苏东方九天新能源材料有限公司 |  | 孙吕 |  | 1 | 0.2 | 1230 | 610 | 1 | JL0024040020-25 | 泰德通：（0.2*610）双面镀镍，镀层厚度≥1.5um，HV90-110；卷重≤1.5吨 | 1 | A暗线印(来料双边氧化色差，来料板面暗线印镀后不明显。)H横辊印(来料板面横辊印) | 是 | 是 | 210 | 6
镍钝化 | JL0024040020-24 | JL0024040020-2 | 东方镍钝化1150 | 合格 | 合格品 | 甲 | 丁涛 | 1199 | 1199 | 1 | 1270 | 0.2 | 610 | 泰德通：1150镍钝化工段镀镍，HV100-120,镀层≥1.5μm，纸管芯 ,整卷发货。 | A暗线印(来料双边氧化色差，来料板面暗线印镀后不明显。) | 31010030 | 小品种钢卷 | 0.2-SPCC | 31310016 | 镍钝化卷 | 0.2-SPCC |  | 10 | MO001631 | MO001631-006-04 | NDH001 | 镍钝化模板 | 5950 | 2024-07-15 | 2024-07-18 | 5 | 2024-07-26 07:35:47 | 2024-07-26 10:30:56 | 江苏东方九天新能源材料有限公司 |  | 孙吕 |  | 1 | 0.2 | 1270 | 610 | 1 | JL0024040020-24 | 泰德通：（0.2*610）双面镀镍，镀层厚度≥1.5um，HV90-110；卷重≤1.5吨 | 1 | A暗线印(来料双边氧化色差，来料板面暗线印镀后不明显。) | 是 | 是 | 210 | 6
镍钝化 | JL0024040020-23 | JL0024040020-2 | 东方镍钝化1150 | 合格 | 合格品 | 甲 | 丁涛 | 1199 | 1199 | 1 | 1270 | 0.2 | 610 | 泰德通：1150镍钝化工段镀镍，HV100-120,镀层≥1.5μm，纸管芯 ,整卷发货。 | A暗线印(来料双边氧化色差，来料板面暗线印镀后不明显。) | 31010030 | 小品种钢卷 | 0.2-SPCC | 31310016 | 镍钝化卷 | 0.2-SPCC |  | 10 | MO001631 | MO001631-006-03 | NDH001 | 镍钝化模板 | 5950 | 2024-07-15 | 2024-07-18 | 5 | 2024-07-26 07:35:47 | 2024-07-26 10:30:56 | 江苏东方九天新能源材料有限公司 |  | 孙吕 |  | 1 | 0.2 | 1270 | 610 | 1 | JL0024040020-23 | 泰德通：（0.2*610）双面镀镍，镀层厚度≥1.5um，HV90-110；卷重≤1.5吨 | 1 | A暗线印(来料双边氧化色差，来料板面暗线印镀后不明显。) | 是 | 是 | 210 | 6
镍钝化 | JL0024040020-22 | JL0024040020-2 | 东方镍钝化1150 | 合格 | 合格品 | 乙 | 孙吕 | 1199 | 1199 | 1 | 1270 | 0.2 | 610 | 泰德通：1150镍钝化工段镀镍，HV100-120,镀层≥1.5μm，纸管芯 ,整卷发货。 | A暗线印(来料双边氧化色差，来料板面暗线印镀后不明显。) | 31010030 | 小品种钢卷 | 0.2-SPCC | 31310016 | 镍钝化卷 | 0.2-SPCC |  | 10 | MO001631 | MO001631-006-02 | NDH001 | 镍钝化模板 | 5950 | 2024-07-15 | 2024-07-18 | 5 | 2024-07-26 07:35:47 | 2024-07-26 10:30:56 | 江苏东方九天新能源材料有限公司 |  | 孙吕 |  | 1 | 0.2 | 1270 | 610 | 1 | JL0024040020-22 | 泰德通：（0.2*610）双面镀镍，镀层厚度≥1.5um，HV90-110；卷重≤1.5吨 | 1 | A暗线印(来料双边氧化色差，来料板面暗线印镀后不明显。) | 是 | 是 | 210 | 6
镍钝化 | JL0024040020-21 | JL0024040020-2 | 东方镍钝化1150 | 合格 | 合格品 | 乙 | 孙吕 | 1199 | 1199 | 1 | 1270 | 0.2 | 610 | 泰德通：1150镍钝化工段镀镍，HV100-120,镀层≥1.5μm，纸管芯 ,整卷发货。 | A暗线印(来料双边氧化色差，来料板面暗线印镀后不明显) | 31010030 | 小品种钢卷 | 0.2-SPCC | 31310016 | 镍钝化卷 | 0.2-SPCC |  | 10 | MO001631 | MO001631-006-01 | NDH001 | 镍钝化模板 | 5950 | 2024-07-15 | 2024-07-18 | 5 | 2024-07-26 07:35:47 | 2024-07-26 10:30:56 | 江苏东方九天新能源材料有限公司 |  | 孙吕 |  | 1 | 0.2 | 1270 | 610 | 1 | JL0024040020-21 | 泰德通：（0.2*610）双面镀镍，镀层厚度≥1.5um，HV90-110；卷重≤1.5吨 | 1 | A暗线印(来料双边氧化色差，来料板面暗线印镀后不明显) | 是 | 是 | 210 | 6
铬钝化 | JG1224070299 | JG1224070299 | 东方铬钝化750 | 合格 | 让步接收 | 乙 | 李澍 | 6594 | 6587 | 0.9989 | 9450 | 0.15 | 610 | / | 色差 辊印 条印 白斑 白条印 | 30210011 | 光亮卷 | 0.15-SPCC | 30110011 | 铬钝化卷 | 0.15-SPCC |  | 10 | MO002066 | MO002066-004 | GDH001 | 铬钝化模板 | 6594 | 2024-07-26 | 2024-07-26 | 5 | 2024-07-26 09:04:59 | 2024-07-26 10:02:09 | 江苏东方九天新能源材料有限公司 | 261120 | 李澍 |  |  | 0.15 | 9390 | 610 | 1 | JG1224070299 |  | 1 | 色差 辊印 条印 白斑 白条印 | 是 | 是 | 58 | 4
铬钝化 | JG122406012622 | JG12240601262 | 东方铬钝化950 | 合格 | 让步接收 | 甲 | 韩康 | 3961 | 3961 | 1 | 6850 | 0.1 | 760 | / | 色差 花辊印 | 30210015 | 光亮卷 | 0.1-SPCC | 30110014 | 铬钝化卷 | 0.1-SPCC |  | 10 | MO002054 | MO002054-006-02 | GDH001 | 铬钝化模板 | 6540 | 2024-07-25 | 2024-07-25 | 5 | 2024-07-26 08:07:55 | 2024-07-26 09:25:12 | 江苏东方九天新能源材料有限公司 |  | 孙槐兵 |  | 1 | 0.1 | 6850 | 760 | 1 | JG122406012622 |  | 1 | S色差(色差 花辊印) | 是 | 是 | 117 | 6
铬钝化 | JG122406012621 | JG12240601262 | 东方铬钝化950 | 合格 | 让步接收 | 甲 | 韩康 | 2375 | 2375 | 1 | 4100 | 0.1 | 760 | / | 色差 花辊印 | 30210015 | 光亮卷 | 0.1-SPCC | 30110014 | 铬钝化卷 | 0.1-SPCC |  | 10 | MO002054 | MO002054-006-01 | GDH001 | 铬钝化模板 | 6540 | 2024-07-25 | 2024-07-25 | 5 | 2024-07-26 08:07:55 | 2024-07-26 09:25:12 | 江苏东方九天新能源材料有限公司 |  | 孙槐兵 |  | 1 | 0.1 | 4100 | 760 | 1 | JG122406012621 |  | 1 | S色差(色差 花辊印) | 是 | 是 | 117 | 6
铬钝化 | JG1224070247 | JG1224070247 | 东方铬钝化750 | 合格 | 让步接收 | 甲 | 孙锋 | 6686 | 6671 | 0.9978 | 9580 | 0.15 | 610 | / | 白斑 辊印 条印 8800米操2-12mm三个孔洞0.11-0.28平方毫米 | 30210011 | 光亮卷 | 0.15-SPCC | 30110011 | 铬钝化卷 | 0.15-SPCC |  | 10 | MO002066 | MO002066-002 | GDH001 | 铬钝化模板 | 6686 | 2024-07-26 | 2024-07-26 | 5 | 2024-07-26 08:43:06 | 2024-07-26 09:04:09 | 江苏东方九天新能源材料有限公司 | 261118 | 倪兵 |  |  | 0.15 | 9550 | 610 | 1 | JG1224070247 |  | 1 | 白斑 辊印 条印 8800米3处孔洞操2-12大小0.11-0.28 | 是 | 是 | 21 | 2
铬钝化 | JG1224070284 | JG1224070284 | 东方铬钝化750 | 合格 | 让步接收 | 甲 | 孙锋 | 6666 | 6655 | 0.9983 | 9660 | 0.15 | 610 | / | 辊印 白条印 9540米操128mm孔洞0.56平方毫米 | 30210011 | 光亮卷 | 0.15-SPCC | 30110011 | 铬钝化卷 | 0.15-SPCC |  | 10 | MO002066 | MO002066-001 | GDH001 | 铬钝化模板 | 6666 | 2024-07-26 | 2024-07-26 | 5 | 2024-07-26 08:41:49 | 2024-07-26 08:42:50 | 江苏东方九天新能源材料有限公司 | 261117 | 倪兵 |  |  | 0.15 | 9600 | 610 | 1 | JG1224070284 |  | 1 | 辊印 白条印 9540米操128大小0.56 | 是 | 是 | 1 | 1
铬钝化 | JG1224070062 | JG1224070062 | 东方铬钝化750 | 合格 | 合格品 | 甲 | 孙锋 | 5304 | 5291 | 0.9975 | 7210 | 0.15 | 610 | / |  | 30210011 | 光亮卷 | 0.15-SPCC | 30110011 | 铬钝化卷 | 0.15-SPCC |  | 10 | MO002053 | MO002053-002 | GDH001 | 铬钝化模板 | 5304 | 2024-07-25 | 2024-07-25 | 5 | 2024-07-26 08:40:47 | 2024-07-26 08:41:33 | 江苏东方九天新能源材料有限公司 | 259588 | 倪兵 |  |  | 0.15 | 7160 | 610 | 1 | JG1224070062 |  | 1 |  | 是 | 是 | 1 | 2
最终脱脂 | DL00240700322 | DL0024070032 | 东方950脱脂1# | 合格 | 让步接收 | 乙 | 何晓健,张东兵 | 6020 | 5965 | 0.9909 | 8500 | 0.14 | 610 | 昆山富裕炜：脱脂(单位张力3.5）、转退火 | S双边浪(边浪大板型差),H横辊印(正面横辊印重) | 20100082 | 轧硬 | 0.6*610-SPCC | 31010009 | 小品种钢卷 | 0.14-SPCC |  | 40 | MO001625 | MO001625-001-02 | XPZG001 | 小品种钢前处理模板 | 12220 | 2024-07-15 | 2024-07-15 | 3 | 2024-07-26 08:06:51 | 2024-07-26 08:29:45 | 江苏东方九天新能源材料有限公司 | 243246 | 何晓健 |  |  | 0.14 | 8550 | 610 | 1 | DL00240700322 | 昆山富裕炜0.14：厚度±0.005MM,HV100-120,C粗糙度≤0.15μ，卷重2-3吨 |  | S双边浪(边浪大板型差),H横辊印(正面横辊印重) |  |  | 4197 | 1
最终冷轧 | JG1224070393 | JG1224070393 | 东方850轧机 | 合格 | 合格品 | 乙 | 王厉 | 13400 | 13140 | 0.9806 | 24319 | 0.1 | 710 | 850轧机普光辊(Ra0.4-0.6μm)轧制0.1mm(0.4-0.25-0.15-0.115-0.1) |  | 20100028 | 轧硬 | 0.4*710-SPCC | 30210015 | 光亮卷 | 0.1-SPCC |  | 30 | MO001832 | MO001832-003 | GLJ002 | 东方光亮卷前处理（0.4轧0.1mm) | 13665 | 2024-07-19 | 2024-07-19 | 5 | 2024-07-26 08:10:38 | 2024-07-26 08:26:47 | 江苏东方九天新能源材料有限公司 | 250540 | 肖勋民 |  |  | 0.4 | 6170 | 710 | 1 | JG1224070393 | 轧0.1；米数控制在24800-24900米，脱脂平均分包 |  |  | 否 | 否 | 6746 | 3
最终冷轧 | DL00240700291 | DL0024070029 | 东方650轧机 | 合格 | 让步接收 | 乙 | 顾峰 | 6145 | 6100 | 0.9927 | 8600 | 0.14 | 610 | 苏州中意：650轧机用普光辊（Ra0.15-0.25μm)轧制0.14mm（0.6-0.42-0.3-0.21-0.17-0.14）厚度公差：0.146-0.151mm、转脱脂 | X细划伤(.),M麻点线印(下表面边部五公分左右麻点线印无手感),A暗线印(。),S色差条印(。),Z振纹(。) | 20100082 | 轧硬 | 0.6*610-SPCC | 31010009 | 小品种钢卷 | 0.14-SPCC |  | 30 | MO001607 | MO001607-001-01 | XPZG001 | 小品种钢前处理模板 | 12245 | 2024-07-15 | 2024-07-15 | 3 | 2024-07-26 02:12:13 | 2024-07-26 08:18:16 | 江苏东方九天新能源材料有限公司 | 242249 | 顾峰 |  |  | 0.6 | 2150 | 610 | 1 | DL00240700291 | 苏州中意：厚度±0.005MM,HV100-110,C粗糙度≤0.2μ，平整后转分剪 |  | X细划伤(.),M麻点线印(下表面边部五公分左右麻点线印无手感),A暗线印(。),S色差条印(。),Z振纹(。) |  |  | 14950 | 1
最终冷轧 | DL00240700292 | DL0024070029 | 东方650轧机 | 合格 | 让步接收 | 乙 | 刘爱民 | 6075 | 6015 | 0.9901 | 8400 | 0.14 | 610 | 苏州中意：650轧机用普光辊（Ra0.15-0.25μm)轧制0.14mm（0.6-0.42-0.3-0.21-0.17-0.14）厚度公差：0.146-0.151mm、转脱脂 | X细划伤(.),M麻点线印(下表面传动侧操作侧麻点线印无手感),A暗线印(.),S色差条印(.),Z振纹(.) | 20100082 | 轧硬 | 0.6*610-SPCC | 31010009 | 小品种钢卷 | 0.14-SPCC |  | 30 | MO001607 | MO001607-001-02 | XPZG001 | 小品种钢前处理模板 | 12245 | 2024-07-15 | 2024-07-15 | 3 | 2024-07-26 08:13:28 | 2024-07-26 08:15:52 | 江苏东方九天新能源材料有限公司 | 242249 | 刘爱民 |  |  | 0.6 | 2130 | 610 | 1 | DL00240700292 | 苏州中意：厚度±0.005MM,HV100-110,C粗糙度≤0.2μ，平整后转分剪 |  | X细划伤(.),M麻点线印(下表面传动侧操作侧麻点线印无手感),A暗线印(.),S色差条印(.),Z振纹(.) |  |  | 14950 | 1
铬钝化 | JG122406026722 | JG12240602672 | 东方铬钝化950 | 合格 | 合格品 | 甲 | 韩康 | 2737 | 2737 | 1 | 4820 | 0.1 | 760 | / |  | 30210015 | 光亮卷 | 0.1-SPCC | 30110014 | 铬钝化卷 | 0.1-SPCC |  | 10 | MO002054 | MO002054-002-02 | GDH001 | 铬钝化模板 | 5580 | 2024-07-25 | 2024-07-25 | 5 | 2024-07-26 08:06:36 | 2024-07-26 08:07:39 | 江苏东方九天新能源材料有限公司 |  | 孙槐兵 |  | 1 | 0.1 | 4820 | 760 | 1 | JG122406026722 |  | 1 |  | 是 | 是 | 1 | 2
铬钝化 | JG122406026721 | JG12240602672 | 东方铬钝化950 | 合格 | 合格品 | 甲 | 韩康 | 2809 | 2809 | 1 | 4900 | 0.1 | 760 | / |  | 30210015 | 光亮卷 | 0.1-SPCC | 30110014 | 铬钝化卷 | 0.1-SPCC |  | 10 | MO002054 | MO002054-002-01 | GDH001 | 铬钝化模板 | 5580 | 2024-07-25 | 2024-07-25 | 5 | 2024-07-26 08:06:36 | 2024-07-26 08:07:39 | 江苏东方九天新能源材料有限公司 |  | 孙槐兵 |  | 1 | 0.1 | 4900 | 760 | 1 | JG122406026721 |  | 1 |  | 是 | 是 | 1 | 2
镍钝化 | JL0024030059-123 | JL0024030059-12 | 东方镍钝化1150 | 合格 | 合格品 | 乙 | 孙吕 | 977 | 977 | 1 | 1380 | 0.15 | 610 | 泰德通：1150镍钝化工段镀镍，HV100-120,镀层≥1.5μm，纸管芯 ,整卷发货 |  | 20600016 | 镍钝化卷半成品 | 0.15-SPCC | 31310008 | 镍钝化卷 | 0.15-SPCC |  | 10 | MO001970 | MO001970-002-03 | NDH001 | 镍钝化模板 | 2900 | 2024-07-24 | 2024-07-28 | 5 | 2024-07-26 05:58:46 | 2024-07-26 07:35:27 | 江苏东方九天新能源材料有限公司 |  | 孙吕 |  | 1 | 0.15 | 1380 | 610 | 1 | JL0024030059-123 | 泰德通：（0.15*610）双面镀镍，镀层厚度≥1.5um，HV90-110；卷重≤1.5吨 | 1 |  | 是 | 是 | 129 | 2
镍钝化 | JL0024030059-122 | JL0024030059-12 | 东方镍钝化1150 | 合格 | 合格品 | 乙 | 孙吕 | 990 | 990 | 1 | 1390 | 0.15 | 610 | 泰德通：1150镍钝化工段镀镍，HV100-120,镀层≥1.5μm，纸管芯 ,整卷发货 |  | 20600016 | 镍钝化卷半成品 | 0.15-SPCC | 31310008 | 镍钝化卷 | 0.15-SPCC |  | 10 | MO001970 | MO001970-002-02 | NDH001 | 镍钝化模板 | 2900 | 2024-07-24 | 2024-07-28 | 5 | 2024-07-26 05:58:46 | 2024-07-26 07:35:27 | 江苏东方九天新能源材料有限公司 |  | 孙吕 |  | 1 | 0.15 | 1390 | 610 | 1 | JL0024030059-122 | 泰德通：（0.15*610）双面镀镍，镀层厚度≥1.5um，HV90-110；卷重≤1.5吨 | 1 |  | 是 | 是 | 129 | 2
镍钝化 | JL0024030059-121 | JL0024030059-12 | 东方镍钝化1150 | 合格 | 合格品 | 乙 | 孙吕 | 990 | 990 | 1 | 1390 | 0.15 | 610 | 泰德通：1150镍钝化工段镀镍，HV100-120,镀层≥1.5μm，纸管芯 ,整卷发货 |  | 20600016 | 镍钝化卷半成品 | 0.15-SPCC | 31310008 | 镍钝化卷 | 0.15-SPCC |  | 10 | MO001970 | MO001970-002-01 | NDH001 | 镍钝化模板 | 2900 | 2024-07-24 | 2024-07-28 | 5 | 2024-07-26 05:58:46 | 2024-07-26 07:35:27 | 江苏东方九天新能源材料有限公司 |  | 孙吕 |  | 1 | 0.15 | 1390 | 610 | 1 | JL0024030059-121 | 泰德通：（0.15*610）双面镀镍，镀层厚度≥1.5um，HV90-110；卷重≤1.5吨 | 1 |  | 是 | 是 | 129 | 2
最终平整 | JG12240602731 | JG1224060273 | 东方850平整 | 合格 | 让步接收 | 乙 | 姚学禹,鞠承 | 6335 | 6320 | 0.9976 | 10900 | 0.1 | 760 | 平整 | 58-62米传68CM2个孔洞0.29平方毫米 | 20100142 | 轧硬 | 0.4*760-SPCC | 30210015 | 光亮卷 | 0.1-SPCC |  | 60 | MO000947 | MO000947-007-01 | KSFW001 | 东方小品种钢前处理 0.67（昆山富维 厚度公差：0.660-0.670mm,光泽度大于150GU（横向、纵向），粗糙度：Ra0.2-0.45um.硬度：HV80-110） | 13000 | 2024-06-25 | 2024-07-05 | 2 | 2024-07-26 07:33:59 | 2024-07-26 07:35:15 | 江苏东方九天新能源材料有限公司 | 193140 | 鞠承 |  |  | 0.1 | 10900 | 760 | 1 | JG12240602731 | 轧0.1，米数控制在22200-22300米，脱脂分一包9200米。 | 1 | )K孔洞(58-62米传68CM2个0.29) | 是 | 是 | 13072 | 7
最终平整 | JG122407010322 | JG1224070103 | 东方850平整 | 合格 | 让步接收 | 乙 | 鞠承,姚学禹 | 4120 | 4120 | 1 | 7140 | 0.1 | 760 | 平整 | 停机斑(50米尾30米重) | 20100142 | 轧硬 | 0.4*760-SPCC | 30210015 | 光亮卷 | 0.1-SPCC |  | 60 | MO001250 | MO001250-003-02-02 | GLJ003 | 光亮卷前处理 模板 | 13210 | 2024-07-05 | 2024-07-15 | 2 | 2024-07-26 06:54:45 | 2024-07-26 07:12:35 | 江苏东方九天新能源材料有限公司 |  | 鞠承 |  | 1 | 0.1 | 7140 | 760 | 1 | JG122407010322 | 轧0.1，米数控制在22700-22800米，脱脂分一包10300米。 | 1 | T停机斑(50米尾30米重) | 是 | 是 | 4362 | 3
最终平整 | JG122407010321 | JG1224070103 | 东方850平整 | 其他入库 | 协议品 | 乙 | 鞠承,姚学禹 | 1540 | 1540 | 1 | 2660 | 0.1 | 760 | 平整 | K孔洞(194-222米传30CM5个0.94-1.08/1490-1498米传49CM3个1.30-1.59/2364-2368米传0.5-2CM10个8.7-75) | 20100142 | 轧硬 | 0.4*760-SPCC | 30910003 | 光亮卷协议品 | 0.1-SPCC |  | 60 | MO001250 | MO001250-003-02-01 | GLJ003 | 光亮卷前处理 模板 | 13210 | 2024-07-05 | 2024-07-15 | 2 | 2024-07-26 06:54:45 | 2024-07-26 07:12:35 | 江苏东方九天新能源材料有限公司 |  | 鞠承 |  | 1 | 0.1 | 2660 | 760 | 1 | JG122407010321 | 轧0.1，米数控制在22700-22800米，脱脂分一包10300米。 | 1 | K孔洞(194-222米传30CM5个0.94-1.08/1490-1498米传49CM3个1.30-1.59/2364-2368米传0.5-2CM10个8.7-75) | 处理中 |  | 4362 | 3
最终脱脂 | DL00240700361 | DL0024070036 | 东方950脱脂1# | 合格 | 让步接收 | 乙 | 何晓健 | 6100 | 5975 | 0.9795 | 7920 | 0.15 | 610 | 昆山富裕炜：脱脂(单位张力3.4）、转退火 | S双边浪(三分之二边浪 ),X细划伤(反面两边部3cm持续划伤) | 20100082 | 轧硬 | 0.6*610-SPCC | 31010010 | 小品种钢卷 | 0.15-SPCC |  | 40 | MO001706 | MO001706-001-01 | XPZG001 | 小品种钢前处理模板 | 12285 | 2024-07-17 | 2024-07-27 | 5 | 2024-07-26 07:06:21 | 2024-07-26 07:08:57 | 江苏东方九天新能源材料有限公司 | 245807 | 何晓健 |  |  | 0.15 | 7950 | 610 | 1 | DL00240700361 | 昆山富裕炜:（0.15*610）厚度±0.005MM,硬度HV100-120,粗糙度≤0.15μm，卷重2-3吨 |  | S双边浪(三分之二边浪 ),X细划伤(反面两边部3cm持续划伤) |  |  | 5956 | 1
铬钝化 | JG12240602661 | JG12240602661 | 东方铬钝化950 | 合格 | 让步接收 | 甲 | 韩康 | 7040 | 6937 | 0.9854 | 12000 | 0.1 | 760 | / | 色差 条印 辊印 白斑 碱液斑 尾顶伤印 | 30210015 | 光亮卷 | 0.1-SPCC | 30110014 | 铬钝化卷 | 0.1-SPCC |  | 10 | MO002054 | MO002054-004 | GDH001 | 铬钝化模板 | 7040 | 2024-07-25 | 2024-07-25 | 5 | 2024-07-26 06:59:24 | 2024-07-26 07:01:00 | 江苏东方九天新能源材料有限公司 | 259600 | 孙槐兵 |  |  | 0.1 | 12200 | 760 | 1 | JG12240602661 |  | 1 | S色差(色差 条印 辊印 白斑 碱液斑 尾顶伤印) | 是 | 是 | 2 | 4
最终冷轧 | DL00240700301 | DL0024070030 | 东方650轧机 | 合格 | 合格品 | 乙 | 刘爱民 | 6035 | 5980 | 0.9909 | 8260 | 0.15 | 610 | 东莞鸿力：650轧机用普光辊Ra0.2-0.3μm轧制0.15mm（0.6-0.42-0.3-0.23-0.18-0.15）厚度公差：0.15-0.155mm、转脱脂 | X细划伤(..),A暗线印(.),S色差条印(.),Z振纹(.) | 20100082 | 轧硬 | 0.6*610-SPCC | 31010010 | 小品种钢卷 | 0.15-SPCC |  | 30 | MO001608 | MO001608-001-01 | XPZG001 | 小品种钢前处理模板 | 12255 | 2024-07-15 | 2024-07-15 | 3 | 2024-07-26 06:59:26 | 2024-07-26 07:00:34 | 江苏东方九天新能源材料有限公司 | 242250 | 刘爱民 |  |  | 0.6 | 2150 | 610 | 1 | DL00240700301 | 东莞鸿力：厚度-0.01，HV90-110粗糙度≤0.15，卷重在2-3.5吨 |  | X细划伤(..),A暗线印(.),S色差条印(.),Z振纹(.) |  |  | 7971 | 1
一次退火 | JG1224070374 | JG1224070374 | 东方8# | 合格 |  | 甲 | 吴双勇,程新华,李龙礼 | 13520 | 13520 | 1 | 6130 | 0.4 | 710 | 退火 装炉量20T-45T(620℃),装炉量>45T (630℃） |  | 20100028 | 轧硬 | 0.4*710-SPCC | 30210015 | 光亮卷 | 0.1-SPCC |  | 20 | MO001832 | MO001832-005 | GLJ002 | 东方光亮卷前处理（0.4轧0.1mm) | 13550 | 2024-07-19 | 2024-07-19 | 5 | 2024-07-23 14:31:45 | 2024-07-26 06:52:03 | 江苏东方九天新能源材料有限公司 | 250541 | 刘忠于 | 刘忠于 |  | 0.4 | 6130 | 710 | 1 | JG1224070374 | 轧0.1；米数控制在24800-24900米，脱脂平均分包 |  |  | 否 | 否 | 3724 | 5
一次退火 | JG1224070392 | JG1224070392 | 东方8# | 合格 |  | 甲 | 吴双勇,程新华,李龙礼 | 13780 | 13780 | 1 | 6240 | 0.4 | 710 | 退火 装炉量20T-45T(620℃),装炉量>45T (630℃） |  | 20100028 | 轧硬 | 0.4*710-SPCC | 30210015 | 光亮卷 | 0.1-SPCC |  | 20 | MO001832 | MO001832-001 | GLJ002 | 东方光亮卷前处理（0.4轧0.1mm) | 13790 | 2024-07-19 | 2024-07-19 | 5 | 2024-07-23 14:31:45 | 2024-07-26 06:52:03 | 江苏东方九天新能源材料有限公司 | 250539 | 刘忠于 | 刘忠于 |  | 0.4 | 6240 | 710 | 1 | JG1224070392 | 轧0.1；米数控制在24800-24900米，脱脂平均分包 |  |  | 否 | 否 | 5980 | 1
一次退火 | JG1224070402 | JG1224070402 | 东方8# | 合格 |  | 甲 | 吴双勇,程新华,李龙礼 | 13705 | 13705 | 1 | 6210 | 0.4 | 710 | 退火 装炉量20T-45T(620℃),装炉量>45T (630℃） |  | 20100028 | 轧硬 | 0.4*710-SPCC | 30210015 | 光亮卷 | 0.1-SPCC |  | 20 | MO001831 | MO001831-015 | GLJ002 | 东方光亮卷前处理（0.4轧0.1mm) | 13715 | 2024-07-19 | 2024-07-19 | 3 | 2024-07-23 14:31:45 | 2024-07-26 06:52:03 | 江苏东方九天新能源材料有限公司 | 250538 | 刘忠于 | 刘忠于 |  | 0.4 | 6210 | 710 | 1 | JG1224070402 | 轧0.1；米数控制在25100-25200，脱脂平均分包 |  |  | 否 | 否 |  | 15
一次退火 | JG1224070416 | JG1224070416 | 东方8# | 合格 |  | 甲 | 吴双勇,程新华,李龙礼 | 13010 | 13010 | 1 | 5900 | 0.4 | 710 | 退火 装炉量20T-45T(620℃),装炉量>45T (630℃） |  | 20100028 | 轧硬 | 0.4*710-SPCC | 30210015 | 光亮卷 | 0.1-SPCC |  | 20 | MO001801 | MO001801-003 | GLJ002 | 东方光亮卷前处理（0.4轧0.1mm) | 13030 | 2024-07-19 | 2024-08-03 | 5 | 2024-07-23 14:31:45 | 2024-07-26 06:52:03 | 江苏东方九天新能源材料有限公司 | 249238 | 刘忠于 | 刘忠于 |  | 0.4 | 5900 | 710 | 1 | JG1224070416 | 轧0.1；米数控制在23700-23800，脱脂分一包10500米 |  |  | 否 | 否 | 3238 | 3
一次脱脂 | DL1224070018 | DL1224070018 | 东方950脱脂2# | 合格 | 让步接收 | 丙 | 韩成飞,周志平 | 6775 | 6765 | 0.9985 | 1100 | 1.2 | 650 | 海金杜门：脱脂(单位张力3.5），转650轧机 | 条印色差 | 20100152 | 轧硬 | 1.2*650-SPCC | 31010073 | 小品种钢卷 | 0.762-SPCC |  | 10 | MO001767 | MO001767-002 | HJDM001 | 东方小品种钢前处理 0.762（海金杜门：硬度185-235HV，粗糙度0.075-0.5μm，抗拉强度590-760MPa,厚度公差0.747-0.777μm) | 6775 | 2024-07-18 | 2024-07-25 | 5 | 2024-07-26 06:35:22 | 2024-07-26 06:47:44 | 江苏东方九天新能源材料有限公司 | 234687 | 周志平 |  |  | 1.2 | 1120 | 650 | 1 | DL1224070018 | 海金杜门：（0.762*650）厚度公差：±0.015，HV185-235,粗糙度0.075-0.5μM，抗拉590-760MPA |  | 条印色差 | 否 | 否 | 14 | 2
分剪 | JL00240401312/45 | JL00240401312 | 东方分剪5# | 合格 | 合格品 | 乙 | 张建勇 | 0 | 109 |  | 0 | 0.14 | 34 | 47*9+34*5切3包，17t。排刀2：47*7+34*8切2包，12t。木托防潮防锈，竖打包，卷外径：≤800mm，卷芯≤300mm,随货提交质保书。厚度公差+/-0.005，宽度公差+0/-0.2mm，34宽度的排在边部 |  | 31010009 | 小品种钢卷 | 0.14-SPCC | 31020011 | 小品种钢分切带 | 0.14-SPCC |  | 10 | MO001879 | MO001879-004-45 | FJ001 | 分剪模板 | 6115 | 2024-07-22 | 2024-07-22 | 5 | 2024-07-26 06:07:53 | 2024-07-26 06:17:35 | 江苏东方九天新能源材料有限公司 |  | 张建勇 |  | 1 | 0.14 | 0 | 34 | 1 | JL00240401312/45 | 分剪镇海联航：排刀1：47*9+34*5切3包，17t。排刀2：47*7+34*8切2包，12t。木托防潮防锈，竖打包，卷外径：≤800mm，卷芯≤300mm,随货提交质保书。厚度公差+/-0.005，宽度公差+0/-0.2mm，34宽度的排在边部 | 1 |  | 是 | 是 | 10 | 4
分剪 | JL00240401312/44 | JL00240401312 | 东方分剪5# | 合格 | 合格品 | 乙 | 张建勇 | 0 | 109 |  | 0 | 0.14 | 34 | 47*9+34*5切3包，17t。排刀2：47*7+34*8切2包，12t。木托防潮防锈，竖打包，卷外径：≤800mm，卷芯≤300mm,随货提交质保书。厚度公差+/-0.005，宽度公差+0/-0.2mm，34宽度的排在边部 |  | 31010009 | 小品种钢卷 | 0.14-SPCC | 31020011 | 小品种钢分切带 | 0.14-SPCC |  | 10 | MO001879 | MO001879-004-44 | FJ001 | 分剪模板 | 6115 | 2024-07-22 | 2024-07-22 | 5 | 2024-07-26 06:07:53 | 2024-07-26 06:17:35 | 江苏东方九天新能源材料有限公司 |  | 张建勇 |  | 1 | 0.14 | 0 | 34 | 1 | JL00240401312/44 | 分剪镇海联航：排刀1：47*9+34*5切3包，17t。排刀2：47*7+34*8切2包，12t。木托防潮防锈，竖打包，卷外径：≤800mm，卷芯≤300mm,随货提交质保书。厚度公差+/-0.005，宽度公差+0/-0.2mm，34宽度的排在边部 | 1 |  | 是 | 是 | 10 | 4
分剪 | JL00240401312/43 | JL00240401312 | 东方分剪5# | 合格 | 合格品 | 乙 | 张建勇 | 0 | 109 |  | 0 | 0.14 | 34 | 47*9+34*5切3包，17t。排刀2：47*7+34*8切2包，12t。木托防潮防锈，竖打包，卷外径：≤800mm，卷芯≤300mm,随货提交质保书。厚度公差+/-0.005，宽度公差+0/-0.2mm，34宽度的排在边部 |  | 31010009 | 小品种钢卷 | 0.14-SPCC | 31020011 | 小品种钢分切带 | 0.14-SPCC |  | 10 | MO001879 | MO001879-004-43 | FJ001 | 分剪模板 | 6115 | 2024-07-22 | 2024-07-22 | 5 | 2024-07-26 06:07:53 | 2024-07-26 06:17:35 | 江苏东方九天新能源材料有限公司 |  | 张建勇 |  | 1 | 0.14 | 0 | 34 | 1 | JL00240401312/43 | 分剪镇海联航：排刀1：47*9+34*5切3包，17t。排刀2：47*7+34*8切2包，12t。木托防潮防锈，竖打包，卷外径：≤800mm，卷芯≤300mm,随货提交质保书。厚度公差+/-0.005，宽度公差+0/-0.2mm，34宽度的排在边部 | 1 |  | 是 | 是 | 10 | 4
分剪 | JL00240401312/42 | JL00240401312 | 东方分剪5# | 合格 | 合格品 | 乙 | 张建勇 | 0 | 151 |  | 0 | 0.14 | 47 | 47*9+34*5切3包，17t。排刀2：47*7+34*8切2包，12t。木托防潮防锈，竖打包，卷外径：≤800mm，卷芯≤300mm,随货提交质保书。厚度公差+/-0.005，宽度公差+0/-0.2mm，34宽度的排在边部 |  | 31010009 | 小品种钢卷 | 0.14-SPCC | 31020011 | 小品种钢分切带 | 0.14-SPCC |  | 10 | MO001879 | MO001879-004-42 | FJ001 | 分剪模板 | 6115 | 2024-07-22 | 2024-07-22 | 5 | 2024-07-26 06:07:53 | 2024-07-26 06:17:35 | 江苏东方九天新能源材料有限公司 |  | 张建勇 |  | 1 | 0.14 | 0 | 47 | 1 | JL00240401312/42 | 分剪镇海联航：排刀1：47*9+34*5切3包，17t。排刀2：47*7+34*8切2包，12t。木托防潮防锈，竖打包，卷外径：≤800mm，卷芯≤300mm,随货提交质保书。厚度公差+/-0.005，宽度公差+0/-0.2mm，34宽度的排在边部 | 1 |  | 是 | 是 | 10 | 4
分剪 | JL00240401312/41 | JL00240401312 | 东方分剪5# | 合格 | 合格品 | 乙 | 张建勇 | 0 | 152 |  | 0 | 0.14 | 47 | 47*9+34*5切3包，17t。排刀2：47*7+34*8切2包，12t。木托防潮防锈，竖打包，卷外径：≤800mm，卷芯≤300mm,随货提交质保书。厚度公差+/-0.005，宽度公差+0/-0.2mm，34宽度的排在边部 |  | 31010009 | 小品种钢卷 | 0.14-SPCC | 31020011 | 小品种钢分切带 | 0.14-SPCC |  | 10 | MO001879 | MO001879-004-41 | FJ001 | 分剪模板 | 6115 | 2024-07-22 | 2024-07-22 | 5 | 2024-07-26 06:07:53 | 2024-07-26 06:17:35 | 江苏东方九天新能源材料有限公司 |  | 张建勇 |  | 1 | 0.14 | 0 | 47 | 1 | JL00240401312/41 | 分剪镇海联航：排刀1：47*9+34*5切3包，17t。排刀2：47*7+34*8切2包，12t。木托防潮防锈，竖打包，卷外径：≤800mm，卷芯≤300mm,随货提交质保书。厚度公差+/-0.005，宽度公差+0/-0.2mm，34宽度的排在边部 | 1 |  | 是 | 是 | 10 | 4
分剪 | JL00240401312/40 | JL00240401312 | 东方分剪5# | 合格 | 合格品 | 乙 | 张建勇 | 0 | 152 |  | 0 | 0.14 | 47 | 47*9+34*5切3包，17t。排刀2：47*7+34*8切2包，12t。木托防潮防锈，竖打包，卷外径：≤800mm，卷芯≤300mm,随货提交质保书。厚度公差+/-0.005，宽度公差+0/-0.2mm，34宽度的排在边部 |  | 31010009 | 小品种钢卷 | 0.14-SPCC | 31020011 | 小品种钢分切带 | 0.14-SPCC |  | 10 | MO001879 | MO001879-004-40 | FJ001 | 分剪模板 | 6115 | 2024-07-22 | 2024-07-22 | 5 | 2024-07-26 06:07:53 | 2024-07-26 06:17:35 | 江苏东方九天新能源材料有限公司 |  | 张建勇 |  | 1 | 0.14 | 0 | 47 | 1 | JL00240401312/40 | 分剪镇海联航：排刀1：47*9+34*5切3包，17t。排刀2：47*7+34*8切2包，12t。木托防潮防锈，竖打包，卷外径：≤800mm，卷芯≤300mm,随货提交质保书。厚度公差+/-0.005，宽度公差+0/-0.2mm，34宽度的排在边部 | 1 |  | 是 | 是 | 10 | 4
分剪 | JL00240401312/39 | JL00240401312 | 东方分剪5# | 合格 | 合格品 | 乙 | 张建勇 | 0 | 152 |  | 0 | 0.14 | 47 | 47*9+34*5切3包，17t。排刀2：47*7+34*8切2包，12t。木托防潮防锈，竖打包，卷外径：≤800mm，卷芯≤300mm,随货提交质保书。厚度公差+/-0.005，宽度公差+0/-0.2mm，34宽度的排在边部 |  | 31010009 | 小品种钢卷 | 0.14-SPCC | 31020011 | 小品种钢分切带 | 0.14-SPCC |  | 10 | MO001879 | MO001879-004-39 | FJ001 | 分剪模板 | 6115 | 2024-07-22 | 2024-07-22 | 5 | 2024-07-26 06:07:53 | 2024-07-26 06:17:35 | 江苏东方九天新能源材料有限公司 |  | 张建勇 |  | 1 | 0.14 | 0 | 47 | 1 | JL00240401312/39 | 分剪镇海联航：排刀1：47*9+34*5切3包，17t。排刀2：47*7+34*8切2包，12t。木托防潮防锈，竖打包，卷外径：≤800mm，卷芯≤300mm,随货提交质保书。厚度公差+/-0.005，宽度公差+0/-0.2mm，34宽度的排在边部 | 1 |  | 是 | 是 | 10 | 4
分剪 | JL00240401312/38 | JL00240401312 | 东方分剪5# | 合格 | 合格品 | 乙 | 张建勇 | 0 | 153 |  | 0 | 0.14 | 47 | 47*9+34*5切3包，17t。排刀2：47*7+34*8切2包，12t。木托防潮防锈，竖打包，卷外径：≤800mm，卷芯≤300mm,随货提交质保书。厚度公差+/-0.005，宽度公差+0/-0.2mm，34宽度的排在边部 |  | 31010009 | 小品种钢卷 | 0.14-SPCC | 31020011 | 小品种钢分切带 | 0.14-SPCC |  | 10 | MO001879 | MO001879-004-38 | FJ001 | 分剪模板 | 6115 | 2024-07-22 | 2024-07-22 | 5 | 2024-07-26 06:07:53 | 2024-07-26 06:17:35 | 江苏东方九天新能源材料有限公司 |  | 张建勇 |  | 1 | 0.14 | 0 | 47 | 1 | JL00240401312/38 | 分剪镇海联航：排刀1：47*9+34*5切3包，17t。排刀2：47*7+34*8切2包，12t。木托防潮防锈，竖打包，卷外径：≤800mm，卷芯≤300mm,随货提交质保书。厚度公差+/-0.005，宽度公差+0/-0.2mm，34宽度的排在边部 | 1 |  | 是 | 是 | 10 | 4
分剪 | JL00240401312/37 | JL00240401312 | 东方分剪5# | 合格 | 合格品 | 乙 | 张建勇 | 0 | 153 |  | 0 | 0.14 | 47 | 47*9+34*5切3包，17t。排刀2：47*7+34*8切2包，12t。木托防潮防锈，竖打包，卷外径：≤800mm，卷芯≤300mm,随货提交质保书。厚度公差+/-0.005，宽度公差+0/-0.2mm，34宽度的排在边部 |  | 31010009 | 小品种钢卷 | 0.14-SPCC | 31020011 | 小品种钢分切带 | 0.14-SPCC |  | 10 | MO001879 | MO001879-004-37 | FJ001 | 分剪模板 | 6115 | 2024-07-22 | 2024-07-22 | 5 | 2024-07-26 06:07:53 | 2024-07-26 06:17:35 | 江苏东方九天新能源材料有限公司 |  | 张建勇 |  | 1 | 0.14 | 0 | 47 | 1 | JL00240401312/37 | 分剪镇海联航：排刀1：47*9+34*5切3包，17t。排刀2：47*7+34*8切2包，12t。木托防潮防锈，竖打包，卷外径：≤800mm，卷芯≤300mm,随货提交质保书。厚度公差+/-0.005，宽度公差+0/-0.2mm，34宽度的排在边部 | 1 |  | 是 | 是 | 10 | 4
分剪 | JL00240401312/36 | JL00240401312 | 东方分剪5# | 合格 | 合格品 | 乙 | 张建勇 | 0 | 153 |  | 0 | 0.14 | 47 | 47*9+34*5切3包，17t。排刀2：47*7+34*8切2包，12t。木托防潮防锈，竖打包，卷外径：≤800mm，卷芯≤300mm,随货提交质保书。厚度公差+/-0.005，宽度公差+0/-0.2mm，34宽度的排在边部 |  | 31010009 | 小品种钢卷 | 0.14-SPCC | 31020011 | 小品种钢分切带 | 0.14-SPCC |  | 10 | MO001879 | MO001879-004-36 | FJ001 | 分剪模板 | 6115 | 2024-07-22 | 2024-07-22 | 5 | 2024-07-26 06:07:53 | 2024-07-26 06:17:35 | 江苏东方九天新能源材料有限公司 |  | 张建勇 |  | 1 | 0.14 | 0 | 47 | 1 | JL00240401312/36 | 分剪镇海联航：排刀1：47*9+34*5切3包，17t。排刀2：47*7+34*8切2包，12t。木托防潮防锈，竖打包，卷外径：≤800mm，卷芯≤300mm,随货提交质保书。厚度公差+/-0.005，宽度公差+0/-0.2mm，34宽度的排在边部 | 1 |  | 是 | 是 | 10 | 4
分剪 | JL00240401312/35 | JL00240401312 | 东方分剪5# | 合格 | 合格品 | 乙 | 张建勇 | 0 | 111 |  | 0 | 0.14 | 34 | 47*9+34*5切3包，17t。排刀2：47*7+34*8切2包，12t。木托防潮防锈，竖打包，卷外径：≤800mm，卷芯≤300mm,随货提交质保书。厚度公差+/-0.005，宽度公差+0/-0.2mm，34宽度的排在边部 |  | 31010009 | 小品种钢卷 | 0.14-SPCC | 31020011 | 小品种钢分切带 | 0.14-SPCC |  | 10 | MO001879 | MO001879-004-35 | FJ001 | 分剪模板 | 6115 | 2024-07-22 | 2024-07-22 | 5 | 2024-07-26 06:07:53 | 2024-07-26 06:17:35 | 江苏东方九天新能源材料有限公司 |  | 张建勇 |  | 1 | 0.14 | 0 | 34 | 1 | JL00240401312/35 | 分剪镇海联航：排刀1：47*9+34*5切3包，17t。排刀2：47*7+34*8切2包，12t。木托防潮防锈，竖打包，卷外径：≤800mm，卷芯≤300mm,随货提交质保书。厚度公差+/-0.005，宽度公差+0/-0.2mm，34宽度的排在边部 | 1 |  | 是 | 是 | 10 | 4
分剪 | JL00240401312/34 | JL00240401312 | 东方分剪5# | 合格 | 合格品 | 乙 | 张建勇 | 0 | 111 |  | 0 | 0.14 | 34 | 47*9+34*5切3包，17t。排刀2：47*7+34*8切2包，12t。木托防潮防锈，竖打包，卷外径：≤800mm，卷芯≤300mm,随货提交质保书。厚度公差+/-0.005，宽度公差+0/-0.2mm，34宽度的排在边部 |  | 31010009 | 小品种钢卷 | 0.14-SPCC | 31020011 | 小品种钢分切带 | 0.14-SPCC |  | 10 | MO001879 | MO001879-004-34 | FJ001 | 分剪模板 | 6115 | 2024-07-22 | 2024-07-22 | 5 | 2024-07-26 06:07:53 | 2024-07-26 06:17:35 | 江苏东方九天新能源材料有限公司 |  | 张建勇 |  | 1 | 0.14 | 0 | 34 | 1 | JL00240401312/34 | 分剪镇海联航：排刀1：47*9+34*5切3包，17t。排刀2：47*7+34*8切2包，12t。木托防潮防锈，竖打包，卷外径：≤800mm，卷芯≤300mm,随货提交质保书。厚度公差+/-0.005，宽度公差+0/-0.2mm，34宽度的排在边部 | 1 |  | 是 | 是 | 10 | 4
分剪 | JL00240401312/33 | JL00240401312 | 东方分剪5# | 合格 | 合格品 | 乙 | 张建勇 | 0 | 111 |  | 0 | 0.14 | 34 | 47*9+34*5切3包，17t。排刀2：47*7+34*8切2包，12t。木托防潮防锈，竖打包，卷外径：≤800mm，卷芯≤300mm,随货提交质保书。厚度公差+/-0.005，宽度公差+0/-0.2mm，34宽度的排在边部 |  | 31010009 | 小品种钢卷 | 0.14-SPCC | 31020011 | 小品种钢分切带 | 0.14-SPCC |  | 10 | MO001879 | MO001879-004-33 | FJ001 | 分剪模板 | 6115 | 2024-07-22 | 2024-07-22 | 5 | 2024-07-26 06:07:53 | 2024-07-26 06:17:35 | 江苏东方九天新能源材料有限公司 |  | 张建勇 |  | 1 | 0.14 | 0 | 34 | 1 | JL00240401312/33 | 分剪镇海联航：排刀1：47*9+34*5切3包，17t。排刀2：47*7+34*8切2包，12t。木托防潮防锈，竖打包，卷外径：≤800mm，卷芯≤300mm,随货提交质保书。厚度公差+/-0.005，宽度公差+0/-0.2mm，34宽度的排在边部 | 1 |  | 是 | 是 | 10 | 4
分剪 | JL00240401312/32 | JL00240401312 | 东方分剪5# | 合格 | 合格品 | 乙 | 张建勇 | 0 | 111 |  | 0 | 0.14 | 34 | 47*9+34*5切3包，17t。排刀2：47*7+34*8切2包，12t。木托防潮防锈，竖打包，卷外径：≤800mm，卷芯≤300mm,随货提交质保书。厚度公差+/-0.005，宽度公差+0/-0.2mm，34宽度的排在边部 |  | 31010009 | 小品种钢卷 | 0.14-SPCC | 31020011 | 小品种钢分切带 | 0.14-SPCC |  | 10 | MO001879 | MO001879-004-32 | FJ001 | 分剪模板 | 6115 | 2024-07-22 | 2024-07-22 | 5 | 2024-07-26 06:07:53 | 2024-07-26 06:17:35 | 江苏东方九天新能源材料有限公司 |  | 张建勇 |  | 1 | 0.14 | 0 | 34 | 1 | JL00240401312/32 | 分剪镇海联航：排刀1：47*9+34*5切3包，17t。排刀2：47*7+34*8切2包，12t。木托防潮防锈，竖打包，卷外径：≤800mm，卷芯≤300mm,随货提交质保书。厚度公差+/-0.005，宽度公差+0/-0.2mm，34宽度的排在边部 | 1 |  | 是 | 是 | 10 | 4
分剪 | JL00240401312/31 | JL00240401312 | 东方分剪5# | 合格 | 合格品 | 乙 | 张建勇 | 0 | 110 |  | 0 | 0.14 | 34 | 47*9+34*5切3包，17t。排刀2：47*7+34*8切2包，12t。木托防潮防锈，竖打包，卷外径：≤800mm，卷芯≤300mm,随货提交质保书。厚度公差+/-0.005，宽度公差+0/-0.2mm，34宽度的排在边部 |  | 31010009 | 小品种钢卷 | 0.14-SPCC | 31020011 | 小品种钢分切带 | 0.14-SPCC |  | 10 | MO001879 | MO001879-004-31 | FJ001 | 分剪模板 | 6115 | 2024-07-22 | 2024-07-22 | 5 | 2024-07-26 06:07:53 | 2024-07-26 06:17:35 | 江苏东方九天新能源材料有限公司 |  | 张建勇 |  | 1 | 0.14 | 0 | 34 | 1 | JL00240401312/31 | 分剪镇海联航：排刀1：47*9+34*5切3包，17t。排刀2：47*7+34*8切2包，12t。木托防潮防锈，竖打包，卷外径：≤800mm，卷芯≤300mm,随货提交质保书。厚度公差+/-0.005，宽度公差+0/-0.2mm，34宽度的排在边部 | 1 |  | 是 | 是 | 10 | 4
分剪 | JL00240401312/30 | JL00240401312 | 东方分剪5# | 合格 | 合格品 | 乙 | 张建勇 | 0 | 113 |  | 0 | 0.14 | 34 | 47*9+34*5切3包，17t。排刀2：47*7+34*8切2包，12t。木托防潮防锈，竖打包，卷外径：≤800mm，卷芯≤300mm,随货提交质保书。厚度公差+/-0.005，宽度公差+0/-0.2mm，34宽度的排在边部 |  | 31010009 | 小品种钢卷 | 0.14-SPCC | 31020011 | 小品种钢分切带 | 0.14-SPCC |  | 10 | MO001879 | MO001879-004-30 | FJ001 | 分剪模板 | 6115 | 2024-07-22 | 2024-07-22 | 5 | 2024-07-26 06:07:53 | 2024-07-26 06:17:35 | 江苏东方九天新能源材料有限公司 |  | 张建勇 |  | 1 | 0.14 | 0 | 34 | 1 | JL00240401312/30 | 分剪镇海联航：排刀1：47*9+34*5切3包，17t。排刀2：47*7+34*8切2包，12t。木托防潮防锈，竖打包，卷外径：≤800mm，卷芯≤300mm,随货提交质保书。厚度公差+/-0.005，宽度公差+0/-0.2mm，34宽度的排在边部 | 1 |  | 是 | 是 | 10 | 4
分剪 | JL00240401312/29 | JL00240401312 | 东方分剪5# | 合格 | 合格品 | 乙 | 张建勇 | 0 | 113 |  | 0 | 0.14 | 34 | 47*9+34*5切3包，17t。排刀2：47*7+34*8切2包，12t。木托防潮防锈，竖打包，卷外径：≤800mm，卷芯≤300mm,随货提交质保书。厚度公差+/-0.005，宽度公差+0/-0.2mm，34宽度的排在边部 |  | 31010009 | 小品种钢卷 | 0.14-SPCC | 31020011 | 小品种钢分切带 | 0.14-SPCC |  | 10 | MO001879 | MO001879-004-29 | FJ001 | 分剪模板 | 6115 | 2024-07-22 | 2024-07-22 | 5 | 2024-07-26 06:07:53 | 2024-07-26 06:17:35 | 江苏东方九天新能源材料有限公司 |  | 张建勇 |  | 1 | 0.14 | 0 | 34 | 1 | JL00240401312/29 | 分剪镇海联航：排刀1：47*9+34*5切3包，17t。排刀2：47*7+34*8切2包，12t。木托防潮防锈，竖打包，卷外径：≤800mm，卷芯≤300mm,随货提交质保书。厚度公差+/-0.005，宽度公差+0/-0.2mm，34宽度的排在边部 | 1 |  | 是 | 是 | 10 | 4
分剪 | JL00240401312/28 | JL00240401312 | 东方分剪5# | 合格 | 合格品 | 乙 | 张建勇 | 0 | 113 |  | 0 | 0.14 | 34 | 47*9+34*5切3包，17t。排刀2：47*7+34*8切2包，12t。木托防潮防锈，竖打包，卷外径：≤800mm，卷芯≤300mm,随货提交质保书。厚度公差+/-0.005，宽度公差+0/-0.2mm，34宽度的排在边部 |  | 31010009 | 小品种钢卷 | 0.14-SPCC | 31020011 | 小品种钢分切带 | 0.14-SPCC |  | 10 | MO001879 | MO001879-004-28 | FJ001 | 分剪模板 | 6115 | 2024-07-22 | 2024-07-22 | 5 | 2024-07-26 06:07:53 | 2024-07-26 06:17:35 | 江苏东方九天新能源材料有限公司 |  | 张建勇 |  | 1 | 0.14 | 0 | 34 | 1 | JL00240401312/28 | 分剪镇海联航：排刀1：47*9+34*5切3包，17t。排刀2：47*7+34*8切2包，12t。木托防潮防锈，竖打包，卷外径：≤800mm，卷芯≤300mm,随货提交质保书。厚度公差+/-0.005，宽度公差+0/-0.2mm，34宽度的排在边部 | 1 |  | 是 | 是 | 10 | 4
分剪 | JL00240401312/27 | JL00240401312 | 东方分剪5# | 合格 | 合格品 | 乙 | 张建勇 | 0 | 157 |  | 0 | 0.14 | 47 | 47*9+34*5切3包，17t。排刀2：47*7+34*8切2包，12t。木托防潮防锈，竖打包，卷外径：≤800mm，卷芯≤300mm,随货提交质保书。厚度公差+/-0.005，宽度公差+0/-0.2mm，34宽度的排在边部 |  | 31010009 | 小品种钢卷 | 0.14-SPCC | 31020011 | 小品种钢分切带 | 0.14-SPCC |  | 10 | MO001879 | MO001879-004-27 | FJ001 | 分剪模板 | 6115 | 2024-07-22 | 2024-07-22 | 5 | 2024-07-26 06:07:53 | 2024-07-26 06:17:35 | 江苏东方九天新能源材料有限公司 |  | 张建勇 |  | 1 | 0.14 | 0 | 47 | 1 | JL00240401312/27 | 分剪镇海联航：排刀1：47*9+34*5切3包，17t。排刀2：47*7+34*8切2包，12t。木托防潮防锈，竖打包，卷外径：≤800mm，卷芯≤300mm,随货提交质保书。厚度公差+/-0.005，宽度公差+0/-0.2mm，34宽度的排在边部 | 1 |  | 是 | 是 | 10 | 4
分剪 | JL00240401312/26 | JL00240401312 | 东方分剪5# | 合格 | 合格品 | 乙 | 张建勇 | 0 | 157 |  | 0 | 0.14 | 47 | 47*9+34*5切3包，17t。排刀2：47*7+34*8切2包，12t。木托防潮防锈，竖打包，卷外径：≤800mm，卷芯≤300mm,随货提交质保书。厚度公差+/-0.005，宽度公差+0/-0.2mm，34宽度的排在边部 |  | 31010009 | 小品种钢卷 | 0.14-SPCC | 31020011 | 小品种钢分切带 | 0.14-SPCC |  | 10 | MO001879 | MO001879-004-26 | FJ001 | 分剪模板 | 6115 | 2024-07-22 | 2024-07-22 | 5 | 2024-07-26 06:07:53 | 2024-07-26 06:17:35 | 江苏东方九天新能源材料有限公司 |  | 张建勇 |  | 1 | 0.14 | 0 | 47 | 1 | JL00240401312/26 | 分剪镇海联航：排刀1：47*9+34*5切3包，17t。排刀2：47*7+34*8切2包，12t。木托防潮防锈，竖打包，卷外径：≤800mm，卷芯≤300mm,随货提交质保书。厚度公差+/-0.005，宽度公差+0/-0.2mm，34宽度的排在边部 | 1 |  | 是 | 是 | 10 | 4
分剪 | JL00240401312/25 | JL00240401312 | 东方分剪5# | 合格 | 合格品 | 乙 | 张建勇 | 0 | 158 |  | 0 | 0.14 | 47 | 47*9+34*5切3包，17t。排刀2：47*7+34*8切2包，12t。木托防潮防锈，竖打包，卷外径：≤800mm，卷芯≤300mm,随货提交质保书。厚度公差+/-0.005，宽度公差+0/-0.2mm，34宽度的排在边部 |  | 31010009 | 小品种钢卷 | 0.14-SPCC | 31020011 | 小品种钢分切带 | 0.14-SPCC |  | 10 | MO001879 | MO001879-004-25 | FJ001 | 分剪模板 | 6115 | 2024-07-22 | 2024-07-22 | 5 | 2024-07-26 06:07:53 | 2024-07-26 06:17:35 | 江苏东方九天新能源材料有限公司 |  | 张建勇 |  | 1 | 0.14 | 0 | 47 | 1 | JL00240401312/25 | 分剪镇海联航：排刀1：47*9+34*5切3包，17t。排刀2：47*7+34*8切2包，12t。木托防潮防锈，竖打包，卷外径：≤800mm，卷芯≤300mm,随货提交质保书。厚度公差+/-0.005，宽度公差+0/-0.2mm，34宽度的排在边部 | 1 |  | 是 | 是 | 10 | 4
分剪 | JL00240401312/24 | JL00240401312 | 东方分剪5# | 合格 | 合格品 | 乙 | 张建勇 | 0 | 158 |  | 0 | 0.14 | 47 | 47*9+34*5切3包，17t。排刀2：47*7+34*8切2包，12t。木托防潮防锈，竖打包，卷外径：≤800mm，卷芯≤300mm,随货提交质保书。厚度公差+/-0.005，宽度公差+0/-0.2mm，34宽度的排在边部 |  | 31010009 | 小品种钢卷 | 0.14-SPCC | 31020011 | 小品种钢分切带 | 0.14-SPCC |  | 10 | MO001879 | MO001879-004-24 | FJ001 | 分剪模板 | 6115 | 2024-07-22 | 2024-07-22 | 5 | 2024-07-26 06:07:53 | 2024-07-26 06:17:35 | 江苏东方九天新能源材料有限公司 |  | 张建勇 |  | 1 | 0.14 | 0 | 47 | 1 | JL00240401312/24 | 分剪镇海联航：排刀1：47*9+34*5切3包，17t。排刀2：47*7+34*8切2包，12t。木托防潮防锈，竖打包，卷外径：≤800mm，卷芯≤300mm,随货提交质保书。厚度公差+/-0.005，宽度公差+0/-0.2mm，34宽度的排在边部 | 1 |  | 是 | 是 | 10 | 4
分剪 | JL00240401312/23 | JL00240401312 | 东方分剪5# | 合格 | 合格品 | 乙 | 张建勇 | 0 | 158 |  | 0 | 0.14 | 47 | 47*9+34*5切3包，17t。排刀2：47*7+34*8切2包，12t。木托防潮防锈，竖打包，卷外径：≤800mm，卷芯≤300mm,随货提交质保书。厚度公差+/-0.005，宽度公差+0/-0.2mm，34宽度的排在边部 |  | 31010009 | 小品种钢卷 | 0.14-SPCC | 31020011 | 小品种钢分切带 | 0.14-SPCC |  | 10 | MO001879 | MO001879-004-23 | FJ001 | 分剪模板 | 6115 | 2024-07-22 | 2024-07-22 | 5 | 2024-07-26 06:07:53 | 2024-07-26 06:17:35 | 江苏东方九天新能源材料有限公司 |  | 张建勇 |  | 1 | 0.14 | 0 | 47 | 1 | JL00240401312/23 | 分剪镇海联航：排刀1：47*9+34*5切3包，17t。排刀2：47*7+34*8切2包，12t。木托防潮防锈，竖打包，卷外径：≤800mm，卷芯≤300mm,随货提交质保书。厚度公差+/-0.005，宽度公差+0/-0.2mm，34宽度的排在边部 | 1 |  | 是 | 是 | 10 | 4
分剪 | JL00240401312/22 | JL00240401312 | 东方分剪5# | 合格 | 合格品 | 乙 | 张建勇 | 0 | 158 |  | 0 | 0.14 | 47 | 47*9+34*5切3包，17t。排刀2：47*7+34*8切2包，12t。木托防潮防锈，竖打包，卷外径：≤800mm，卷芯≤300mm,随货提交质保书。厚度公差+/-0.005，宽度公差+0/-0.2mm，34宽度的排在边部 |  | 31010009 | 小品种钢卷 | 0.14-SPCC | 31020011 | 小品种钢分切带 | 0.14-SPCC |  | 10 | MO001879 | MO001879-004-22 | FJ001 | 分剪模板 | 6115 | 2024-07-22 | 2024-07-22 | 5 | 2024-07-26 06:07:53 | 2024-07-26 06:17:35 | 江苏东方九天新能源材料有限公司 |  | 张建勇 |  | 1 | 0.14 | 0 | 47 | 1 | JL00240401312/22 | 分剪镇海联航：排刀1：47*9+34*5切3包，17t。排刀2：47*7+34*8切2包，12t。木托防潮防锈，竖打包，卷外径：≤800mm，卷芯≤300mm,随货提交质保书。厚度公差+/-0.005，宽度公差+0/-0.2mm，34宽度的排在边部 | 1 |  | 是 | 是 | 10 | 4
分剪 | JL00240401312/21 | JL00240401312 | 东方分剪5# | 合格 | 合格品 | 乙 | 张建勇 | 0 | 158 |  | 0 | 0.14 | 47 | 47*9+34*5切3包，17t。排刀2：47*7+34*8切2包，12t。木托防潮防锈，竖打包，卷外径：≤800mm，卷芯≤300mm,随货提交质保书。厚度公差+/-0.005，宽度公差+0/-0.2mm，34宽度的排在边部 |  | 31010009 | 小品种钢卷 | 0.14-SPCC | 31020011 | 小品种钢分切带 | 0.14-SPCC |  | 10 | MO001879 | MO001879-004-21 | FJ001 | 分剪模板 | 6115 | 2024-07-22 | 2024-07-22 | 5 | 2024-07-26 06:07:53 | 2024-07-26 06:17:35 | 江苏东方九天新能源材料有限公司 |  | 张建勇 |  | 1 | 0.14 | 0 | 47 | 1 | JL00240401312/21 | 分剪镇海联航：排刀1：47*9+34*5切3包，17t。排刀2：47*7+34*8切2包，12t。木托防潮防锈，竖打包，卷外径：≤800mm，卷芯≤300mm,随货提交质保书。厚度公差+/-0.005，宽度公差+0/-0.2mm，34宽度的排在边部 | 1 |  | 是 | 是 | 10 | 4
分剪 | JL00240401312/20 | JL00240401312 | 东方分剪5# | 合格 | 合格品 | 乙 | 张建勇 | 0 | 114 |  | 0 | 0.14 | 34 | 47*9+34*5切3包，17t。排刀2：47*7+34*8切2包，12t。木托防潮防锈，竖打包，卷外径：≤800mm，卷芯≤300mm,随货提交质保书。厚度公差+/-0.005，宽度公差+0/-0.2mm，34宽度的排在边部 |  | 31010009 | 小品种钢卷 | 0.14-SPCC | 31020011 | 小品种钢分切带 | 0.14-SPCC |  | 10 | MO001879 | MO001879-004-20 | FJ001 | 分剪模板 | 6115 | 2024-07-22 | 2024-07-22 | 5 | 2024-07-26 06:07:53 | 2024-07-26 06:17:35 | 江苏东方九天新能源材料有限公司 |  | 张建勇 |  | 1 | 0.14 | 0 | 34 | 1 | JL00240401312/20 | 分剪镇海联航：排刀1：47*9+34*5切3包，17t。排刀2：47*7+34*8切2包，12t。木托防潮防锈，竖打包，卷外径：≤800mm，卷芯≤300mm,随货提交质保书。厚度公差+/-0.005，宽度公差+0/-0.2mm，34宽度的排在边部 | 1 |  | 是 | 是 | 10 | 4
分剪 | JL00240401312/19 | JL00240401312 | 东方分剪5# | 合格 | 合格品 | 乙 | 张建勇 | 0 | 114 |  | 0 | 0.14 | 34 | 47*9+34*5切3包，17t。排刀2：47*7+34*8切2包，12t。木托防潮防锈，竖打包，卷外径：≤800mm，卷芯≤300mm,随货提交质保书。厚度公差+/-0.005，宽度公差+0/-0.2mm，34宽度的排在边部 |  | 31010009 | 小品种钢卷 | 0.14-SPCC | 31020011 | 小品种钢分切带 | 0.14-SPCC |  | 10 | MO001879 | MO001879-004-19 | FJ001 | 分剪模板 | 6115 | 2024-07-22 | 2024-07-22 | 5 | 2024-07-26 06:07:53 | 2024-07-26 06:17:35 | 江苏东方九天新能源材料有限公司 |  | 张建勇 |  | 1 | 0.14 | 0 | 34 | 1 | JL00240401312/19 | 分剪镇海联航：排刀1：47*9+34*5切3包，17t。排刀2：47*7+34*8切2包，12t。木托防潮防锈，竖打包，卷外径：≤800mm，卷芯≤300mm,随货提交质保书。厚度公差+/-0.005，宽度公差+0/-0.2mm，34宽度的排在边部 | 1 |  | 是 | 是 | 10 | 4
分剪 | JL00240401312/18 | JL00240401312 | 东方分剪5# | 合格 | 合格品 | 乙 | 张建勇 | 0 | 114 |  | 0 | 0.14 | 34 | 47*9+34*5切3包，17t。排刀2：47*7+34*8切2包，12t。木托防潮防锈，竖打包，卷外径：≤800mm，卷芯≤300mm,随货提交质保书。厚度公差+/-0.005，宽度公差+0/-0.2mm，34宽度的排在边部 |  | 31010009 | 小品种钢卷 | 0.14-SPCC | 31020011 | 小品种钢分切带 | 0.14-SPCC |  | 10 | MO001879 | MO001879-004-18 | FJ001 | 分剪模板 | 6115 | 2024-07-22 | 2024-07-22 | 5 | 2024-07-26 06:07:53 | 2024-07-26 06:17:35 | 江苏东方九天新能源材料有限公司 |  | 张建勇 |  | 1 | 0.14 | 0 | 34 | 1 | JL00240401312/18 | 分剪镇海联航：排刀1：47*9+34*5切3包，17t。排刀2：47*7+34*8切2包，12t。木托防潮防锈，竖打包，卷外径：≤800mm，卷芯≤300mm,随货提交质保书。厚度公差+/-0.005，宽度公差+0/-0.2mm，34宽度的排在边部 | 1 |  | 是 | 是 | 10 | 4
分剪 | JL00240401312/17 | JL00240401312 | 东方分剪5# | 合格 | 合格品 | 乙 | 张建勇 | 0 | 115 |  | 0 | 0.14 | 34 | 47*9+34*5切3包，17t。排刀2：47*7+34*8切2包，12t。木托防潮防锈，竖打包，卷外径：≤800mm，卷芯≤300mm,随货提交质保书。厚度公差+/-0.005，宽度公差+0/-0.2mm，34宽度的排在边部 |  | 31010009 | 小品种钢卷 | 0.14-SPCC | 31020011 | 小品种钢分切带 | 0.14-SPCC |  | 10 | MO001879 | MO001879-004-17 | FJ001 | 分剪模板 | 6115 | 2024-07-22 | 2024-07-22 | 5 | 2024-07-26 06:07:53 | 2024-07-26 06:17:35 | 江苏东方九天新能源材料有限公司 |  | 张建勇 |  | 1 | 0.14 | 0 | 34 | 1 | JL00240401312/17 | 分剪镇海联航：排刀1：47*9+34*5切3包，17t。排刀2：47*7+34*8切2包，12t。木托防潮防锈，竖打包，卷外径：≤800mm，卷芯≤300mm,随货提交质保书。厚度公差+/-0.005，宽度公差+0/-0.2mm，34宽度的排在边部 | 1 |  | 是 | 是 | 10 | 4
分剪 | JL00240401312/16 | JL00240401312 | 东方分剪5# | 合格 | 合格品 | 乙 | 张建勇 | 0 | 115 |  | 0 | 0.14 | 34 | 47*9+34*5切3包，17t。排刀2：47*7+34*8切2包，12t。木托防潮防锈，竖打包，卷外径：≤800mm，卷芯≤300mm,随货提交质保书。厚度公差+/-0.005，宽度公差+0/-0.2mm，34宽度的排在边部 |  | 31010009 | 小品种钢卷 | 0.14-SPCC | 31020011 | 小品种钢分切带 | 0.14-SPCC |  | 10 | MO001879 | MO001879-004-16 | FJ001 | 分剪模板 | 6115 | 2024-07-22 | 2024-07-22 | 5 | 2024-07-26 06:07:53 | 2024-07-26 06:17:35 | 江苏东方九天新能源材料有限公司 |  | 张建勇 |  | 1 | 0.14 | 0 | 34 | 1 | JL00240401312/16 | 分剪镇海联航：排刀1：47*9+34*5切3包，17t。排刀2：47*7+34*8切2包，12t。木托防潮防锈，竖打包，卷外径：≤800mm，卷芯≤300mm,随货提交质保书。厚度公差+/-0.005，宽度公差+0/-0.2mm，34宽度的排在边部 | 1 |  | 是 | 是 | 10 | 4
分剪 | JL00240401312/15 | JL00240401312 | 东方分剪5# | 合格 | 合格品 | 乙 | 张建勇 | 0 | 113 |  | 0 | 0.14 | 34 | 47*9+34*5切3包，17t。排刀2：47*7+34*8切2包，12t。木托防潮防锈，竖打包，卷外径：≤800mm，卷芯≤300mm,随货提交质保书。厚度公差+/-0.005，宽度公差+0/-0.2mm，34宽度的排在边部 |  | 31010009 | 小品种钢卷 | 0.14-SPCC | 31020011 | 小品种钢分切带 | 0.14-SPCC |  | 10 | MO001879 | MO001879-004-15 | FJ001 | 分剪模板 | 6115 | 2024-07-22 | 2024-07-22 | 5 | 2024-07-26 06:07:53 | 2024-07-26 06:17:35 | 江苏东方九天新能源材料有限公司 |  | 张建勇 |  | 1 | 0.14 | 0 | 34 | 1 | JL00240401312/15 | 分剪镇海联航：排刀1：47*9+34*5切3包，17t。排刀2：47*7+34*8切2包，12t。木托防潮防锈，竖打包，卷外径：≤800mm，卷芯≤300mm,随货提交质保书。厚度公差+/-0.005，宽度公差+0/-0.2mm，34宽度的排在边部 | 1 |  | 是 | 是 | 10 | 4
分剪 | JL00240401312/14 | JL00240401312 | 东方分剪5# | 合格 | 合格品 | 乙 | 张建勇 | 0 | 113 |  | 0 | 0.14 | 34 | 47*9+34*5切3包，17t。排刀2：47*7+34*8切2包，12t。木托防潮防锈，竖打包，卷外径：≤800mm，卷芯≤300mm,随货提交质保书。厚度公差+/-0.005，宽度公差+0/-0.2mm，34宽度的排在边部 |  | 31010009 | 小品种钢卷 | 0.14-SPCC | 31020011 | 小品种钢分切带 | 0.14-SPCC |  | 10 | MO001879 | MO001879-004-14 | FJ001 | 分剪模板 | 6115 | 2024-07-22 | 2024-07-22 | 5 | 2024-07-26 06:07:53 | 2024-07-26 06:17:35 | 江苏东方九天新能源材料有限公司 |  | 张建勇 |  | 1 | 0.14 | 0 | 34 | 1 | JL00240401312/14 | 分剪镇海联航：排刀1：47*9+34*5切3包，17t。排刀2：47*7+34*8切2包，12t。木托防潮防锈，竖打包，卷外径：≤800mm，卷芯≤300mm,随货提交质保书。厚度公差+/-0.005，宽度公差+0/-0.2mm，34宽度的排在边部 | 1 |  | 是 | 是 | 10 | 4
分剪 | JL00240401312/13 | JL00240401312 | 东方分剪5# | 合格 | 合格品 | 乙 | 张建勇 | 0 | 113 |  | 0 | 0.14 | 34 | 47*9+34*5切3包，17t。排刀2：47*7+34*8切2包，12t。木托防潮防锈，竖打包，卷外径：≤800mm，卷芯≤300mm,随货提交质保书。厚度公差+/-0.005，宽度公差+0/-0.2mm，34宽度的排在边部 |  | 31010009 | 小品种钢卷 | 0.14-SPCC | 31020011 | 小品种钢分切带 | 0.14-SPCC |  | 10 | MO001879 | MO001879-004-13 | FJ001 | 分剪模板 | 6115 | 2024-07-22 | 2024-07-22 | 5 | 2024-07-26 06:07:53 | 2024-07-26 06:17:35 | 江苏东方九天新能源材料有限公司 |  | 张建勇 |  | 1 | 0.14 | 0 | 34 | 1 | JL00240401312/13 | 分剪镇海联航：排刀1：47*9+34*5切3包，17t。排刀2：47*7+34*8切2包，12t。木托防潮防锈，竖打包，卷外径：≤800mm，卷芯≤300mm,随货提交质保书。厚度公差+/-0.005，宽度公差+0/-0.2mm，34宽度的排在边部 | 1 |  | 是 | 是 | 10 | 4
分剪 | JL00240401312/12 | JL00240401312 | 东方分剪5# | 合格 | 合格品 | 乙 | 张建勇 | 0 | 157 |  | 0 | 0.14 | 47 | 47*9+34*5切3包，17t。排刀2：47*7+34*8切2包，12t。木托防潮防锈，竖打包，卷外径：≤800mm，卷芯≤300mm,随货提交质保书。厚度公差+/-0.005，宽度公差+0/-0.2mm，34宽度的排在边部 |  | 31010009 | 小品种钢卷 | 0.14-SPCC | 31020011 | 小品种钢分切带 | 0.14-SPCC |  | 10 | MO001879 | MO001879-004-12 | FJ001 | 分剪模板 | 6115 | 2024-07-22 | 2024-07-22 | 5 | 2024-07-26 06:07:53 | 2024-07-26 06:17:35 | 江苏东方九天新能源材料有限公司 |  | 张建勇 |  | 1 | 0.14 | 0 | 47 | 1 | JL00240401312/12 | 分剪镇海联航：排刀1：47*9+34*5切3包，17t。排刀2：47*7+34*8切2包，12t。木托防潮防锈，竖打包，卷外径：≤800mm，卷芯≤300mm,随货提交质保书。厚度公差+/-0.005，宽度公差+0/-0.2mm，34宽度的排在边部 | 1 |  | 是 | 是 | 10 | 4
分剪 | JL00240401312/11 | JL00240401312 | 东方分剪5# | 合格 | 合格品 | 乙 | 张建勇 | 0 | 157 |  | 0 | 0.14 | 47 | 47*9+34*5切3包，17t。排刀2：47*7+34*8切2包，12t。木托防潮防锈，竖打包，卷外径：≤800mm，卷芯≤300mm,随货提交质保书。厚度公差+/-0.005，宽度公差+0/-0.2mm，34宽度的排在边部 |  | 31010009 | 小品种钢卷 | 0.14-SPCC | 31020011 | 小品种钢分切带 | 0.14-SPCC |  | 10 | MO001879 | MO001879-004-11 | FJ001 | 分剪模板 | 6115 | 2024-07-22 | 2024-07-22 | 5 | 2024-07-26 06:07:53 | 2024-07-26 06:17:34 | 江苏东方九天新能源材料有限公司 |  | 张建勇 |  | 1 | 0.14 | 0 | 47 | 1 | JL00240401312/11 | 分剪镇海联航：排刀1：47*9+34*5切3包，17t。排刀2：47*7+34*8切2包，12t。木托防潮防锈，竖打包，卷外径：≤800mm，卷芯≤300mm,随货提交质保书。厚度公差+/-0.005，宽度公差+0/-0.2mm，34宽度的排在边部 | 1 |  | 是 | 是 | 10 | 4
分剪 | JL00240401312/10 | JL00240401312 | 东方分剪5# | 合格 | 合格品 | 乙 | 张建勇 | 0 | 158 |  | 0 | 0.14 | 47 | 47*9+34*5切3包，17t。排刀2：47*7+34*8切2包，12t。木托防潮防锈，竖打包，卷外径：≤800mm，卷芯≤300mm,随货提交质保书。厚度公差+/-0.005，宽度公差+0/-0.2mm，34宽度的排在边部 |  | 31010009 | 小品种钢卷 | 0.14-SPCC | 31020011 | 小品种钢分切带 | 0.14-SPCC |  | 10 | MO001879 | MO001879-004-10 | FJ001 | 分剪模板 | 6115 | 2024-07-22 | 2024-07-22 | 5 | 2024-07-26 06:07:53 | 2024-07-26 06:17:34 | 江苏东方九天新能源材料有限公司 |  | 张建勇 |  | 1 | 0.14 | 0 | 47 | 1 | JL00240401312/10 | 分剪镇海联航：排刀1：47*9+34*5切3包，17t。排刀2：47*7+34*8切2包，12t。木托防潮防锈，竖打包，卷外径：≤800mm，卷芯≤300mm,随货提交质保书。厚度公差+/-0.005，宽度公差+0/-0.2mm，34宽度的排在边部 | 1 |  | 是 | 是 | 10 | 4
分剪 | JL00240401312/9 | JL00240401312 | 东方分剪5# | 合格 | 合格品 | 乙 | 张建勇 | 0 | 158 |  | 0 | 0.14 | 47 | 47*9+34*5切3包，17t。排刀2：47*7+34*8切2包，12t。木托防潮防锈，竖打包，卷外径：≤800mm，卷芯≤300mm,随货提交质保书。厚度公差+/-0.005，宽度公差+0/-0.2mm，34宽度的排在边部 |  | 31010009 | 小品种钢卷 | 0.14-SPCC | 31020011 | 小品种钢分切带 | 0.14-SPCC |  | 10 | MO001879 | MO001879-004-09 | FJ001 | 分剪模板 | 6115 | 2024-07-22 | 2024-07-22 | 5 | 2024-07-26 06:07:53 | 2024-07-26 06:17:34 | 江苏东方九天新能源材料有限公司 |  | 张建勇 |  | 1 | 0.14 | 0 | 47 | 1 | JL00240401312/9 | 分剪镇海联航：排刀1：47*9+34*5切3包，17t。排刀2：47*7+34*8切2包，12t。木托防潮防锈，竖打包，卷外径：≤800mm，卷芯≤300mm,随货提交质保书。厚度公差+/-0.005，宽度公差+0/-0.2mm，34宽度的排在边部 | 1 |  | 是 | 是 | 10 | 4
分剪 | JL00240401312/8 | JL00240401312 | 东方分剪5# | 合格 | 合格品 | 乙 | 张建勇 | 0 | 158 |  | 0 | 0.14 | 47 | 47*9+34*5切3包，17t。排刀2：47*7+34*8切2包，12t。木托防潮防锈，竖打包，卷外径：≤800mm，卷芯≤300mm,随货提交质保书。厚度公差+/-0.005，宽度公差+0/-0.2mm，34宽度的排在边部 |  | 31010009 | 小品种钢卷 | 0.14-SPCC | 31020011 | 小品种钢分切带 | 0.14-SPCC |  | 10 | MO001879 | MO001879-004-08 | FJ001 | 分剪模板 | 6115 | 2024-07-22 | 2024-07-22 | 5 | 2024-07-26 06:07:53 | 2024-07-26 06:17:34 | 江苏东方九天新能源材料有限公司 |  | 张建勇 |  | 1 | 0.14 | 0 | 47 | 1 | JL00240401312/8 | 分剪镇海联航：排刀1：47*9+34*5切3包，17t。排刀2：47*7+34*8切2包，12t。木托防潮防锈，竖打包，卷外径：≤800mm，卷芯≤300mm,随货提交质保书。厚度公差+/-0.005，宽度公差+0/-0.2mm，34宽度的排在边部 | 1 |  | 是 | 是 | 10 | 4
分剪 | JL00240401312/7 | JL00240401312 | 东方分剪5# | 合格 | 合格品 | 乙 | 张建勇 | 0 | 158 |  | 0 | 0.14 | 47 | 47*9+34*5切3包，17t。排刀2：47*7+34*8切2包，12t。木托防潮防锈，竖打包，卷外径：≤800mm，卷芯≤300mm,随货提交质保书。厚度公差+/-0.005，宽度公差+0/-0.2mm，34宽度的排在边部 |  | 31010009 | 小品种钢卷 | 0.14-SPCC | 31020011 | 小品种钢分切带 | 0.14-SPCC |  | 10 | MO001879 | MO001879-004-07 | FJ001 | 分剪模板 | 6115 | 2024-07-22 | 2024-07-22 | 5 | 2024-07-26 06:07:53 | 2024-07-26 06:17:34 | 江苏东方九天新能源材料有限公司 |  | 张建勇 |  | 1 | 0.14 | 0 | 47 | 1 | JL00240401312/7 | 分剪镇海联航：排刀1：47*9+34*5切3包，17t。排刀2：47*7+34*8切2包，12t。木托防潮防锈，竖打包，卷外径：≤800mm，卷芯≤300mm,随货提交质保书。厚度公差+/-0.005，宽度公差+0/-0.2mm，34宽度的排在边部 | 1 |  | 是 | 是 | 10 | 4
分剪 | JL00240401312/6 | JL00240401312 | 东方分剪5# | 合格 | 合格品 | 乙 | 张建勇 | 0 | 158 |  | 0 | 0.14 | 47 | 47*9+34*5切3包，17t。排刀2：47*7+34*8切2包，12t。木托防潮防锈，竖打包，卷外径：≤800mm，卷芯≤300mm,随货提交质保书。厚度公差+/-0.005，宽度公差+0/-0.2mm，34宽度的排在边部 |  | 31010009 | 小品种钢卷 | 0.14-SPCC | 31020011 | 小品种钢分切带 | 0.14-SPCC |  | 10 | MO001879 | MO001879-004-06 | FJ001 | 分剪模板 | 6115 | 2024-07-22 | 2024-07-22 | 5 | 2024-07-26 06:07:53 | 2024-07-26 06:17:34 | 江苏东方九天新能源材料有限公司 |  | 张建勇 |  | 1 | 0.14 | 0 | 47 | 1 | JL00240401312/6 | 分剪镇海联航：排刀1：47*9+34*5切3包，17t。排刀2：47*7+34*8切2包，12t。木托防潮防锈，竖打包，卷外径：≤800mm，卷芯≤300mm,随货提交质保书。厚度公差+/-0.005，宽度公差+0/-0.2mm，34宽度的排在边部 | 1 |  | 是 | 是 | 10 | 4
分剪 | JL00240401312/5 | JL00240401312 | 东方分剪5# | 合格 | 合格品 | 乙 | 张建勇 | 0 | 114 |  | 0 | 0.14 | 34 | 47*9+34*5切3包，17t。排刀2：47*7+34*8切2包，12t。木托防潮防锈，竖打包，卷外径：≤800mm，卷芯≤300mm,随货提交质保书。厚度公差+/-0.005，宽度公差+0/-0.2mm，34宽度的排在边部 |  | 31010009 | 小品种钢卷 | 0.14-SPCC | 31020011 | 小品种钢分切带 | 0.14-SPCC |  | 10 | MO001879 | MO001879-004-05 | FJ001 | 分剪模板 | 6115 | 2024-07-22 | 2024-07-22 | 5 | 2024-07-26 06:07:53 | 2024-07-26 06:17:34 | 江苏东方九天新能源材料有限公司 |  | 张建勇 |  | 1 | 0.14 | 0 | 34 | 1 | JL00240401312/5 | 分剪镇海联航：排刀1：47*9+34*5切3包，17t。排刀2：47*7+34*8切2包，12t。木托防潮防锈，竖打包，卷外径：≤800mm，卷芯≤300mm,随货提交质保书。厚度公差+/-0.005，宽度公差+0/-0.2mm，34宽度的排在边部 | 1 |  | 是 | 是 | 10 | 4
分剪 | JL00240401312/4 | JL00240401312 | 东方分剪5# | 合格 | 合格品 | 乙 | 张建勇 | 0 | 114 |  | 0 | 0.14 | 34 | 47*9+34*5切3包，17t。排刀2：47*7+34*8切2包，12t。木托防潮防锈，竖打包，卷外径：≤800mm，卷芯≤300mm,随货提交质保书。厚度公差+/-0.005，宽度公差+0/-0.2mm，34宽度的排在边部 |  | 31010009 | 小品种钢卷 | 0.14-SPCC | 31020011 | 小品种钢分切带 | 0.14-SPCC |  | 10 | MO001879 | MO001879-004-04 | FJ001 | 分剪模板 | 6115 | 2024-07-22 | 2024-07-22 | 5 | 2024-07-26 06:07:53 | 2024-07-26 06:17:34 | 江苏东方九天新能源材料有限公司 |  | 张建勇 |  | 1 | 0.14 | 0 | 34 | 1 | JL00240401312/4 | 分剪镇海联航：排刀1：47*9+34*5切3包，17t。排刀2：47*7+34*8切2包，12t。木托防潮防锈，竖打包，卷外径：≤800mm，卷芯≤300mm,随货提交质保书。厚度公差+/-0.005，宽度公差+0/-0.2mm，34宽度的排在边部 | 1 |  | 是 | 是 | 10 | 4
分剪 | JL00240401312/3 | JL00240401312 | 东方分剪5# | 合格 | 合格品 | 乙 | 张建勇 | 0 | 114 |  | 0 | 0.14 | 34 | 47*9+34*5切3包，17t。排刀2：47*7+34*8切2包，12t。木托防潮防锈，竖打包，卷外径：≤800mm，卷芯≤300mm,随货提交质保书。厚度公差+/-0.005，宽度公差+0/-0.2mm，34宽度的排在边部 |  | 31010009 | 小品种钢卷 | 0.14-SPCC | 31020011 | 小品种钢分切带 | 0.14-SPCC |  | 10 | MO001879 | MO001879-004-03 | FJ001 | 分剪模板 | 6115 | 2024-07-22 | 2024-07-22 | 5 | 2024-07-26 06:07:53 | 2024-07-26 06:17:34 | 江苏东方九天新能源材料有限公司 |  | 张建勇 |  | 1 | 0.14 | 0 | 34 | 1 | JL00240401312/3 | 分剪镇海联航：排刀1：47*9+34*5切3包，17t。排刀2：47*7+34*8切2包，12t。木托防潮防锈，竖打包，卷外径：≤800mm，卷芯≤300mm,随货提交质保书。厚度公差+/-0.005，宽度公差+0/-0.2mm，34宽度的排在边部 | 1 |  | 是 | 是 | 10 | 4
分剪 | JL00240401312/2 | JL00240401312 | 东方分剪5# | 合格 | 合格品 | 乙 | 张建勇 | 0 | 114 |  | 0 | 0.14 | 34 | 47*9+34*5切3包，17t。排刀2：47*7+34*8切2包，12t。木托防潮防锈，竖打包，卷外径：≤800mm，卷芯≤300mm,随货提交质保书。厚度公差+/-0.005，宽度公差+0/-0.2mm，34宽度的排在边部 |  | 31010009 | 小品种钢卷 | 0.14-SPCC | 31020011 | 小品种钢分切带 | 0.14-SPCC |  | 10 | MO001879 | MO001879-004-02 | FJ001 | 分剪模板 | 6115 | 2024-07-22 | 2024-07-22 | 5 | 2024-07-26 06:07:53 | 2024-07-26 06:17:34 | 江苏东方九天新能源材料有限公司 |  | 张建勇 |  | 1 | 0.14 | 0 | 34 | 1 | JL00240401312/2 | 分剪镇海联航：排刀1：47*9+34*5切3包，17t。排刀2：47*7+34*8切2包，12t。木托防潮防锈，竖打包，卷外径：≤800mm，卷芯≤300mm,随货提交质保书。厚度公差+/-0.005，宽度公差+0/-0.2mm，34宽度的排在边部 | 1 |  | 是 | 是 | 10 | 4
分剪 | JL00240401312/1 | JL00240401312 | 东方分剪5# | 其他入库 | 协议品 | 乙 | 张建勇 | 0 | 114 |  | 0 | 0.14 | 34 | 47*9+34*5切3包，17t。排刀2：47*7+34*8切2包，12t。木托防潮防锈，竖打包，卷外径：≤800mm，卷芯≤300mm,随货提交质保书。厚度公差+/-0.005，宽度公差+0/-0.2mm，34宽度的排在边部 |  | 31010009 | 小品种钢卷 | 0.14-SPCC | 31020011 | 小品种钢分切带 | 0.14-SPCC |  | 10 | MO001879 | MO001879-004-01 | FJ001 | 分剪模板 | 6115 | 2024-07-22 | 2024-07-22 | 5 | 2024-07-26 06:07:53 | 2024-07-26 06:17:34 | 江苏东方九天新能源材料有限公司 |  | 张建勇 |  | 1 | 0.14 | 0 | 34 | 1 | JL00240401312/1 | 分剪镇海联航：排刀1：47*9+34*5切3包，17t。排刀2：47*7+34*8切2包，12t。木托防潮防锈，竖打包，卷外径：≤800mm，卷芯≤300mm,随货提交质保书。厚度公差+/-0.005，宽度公差+0/-0.2mm，34宽度的排在边部 | 1 | 来料粘刚折印 | 是 | 是 | 10 | 4
最终脱脂 | JG12240704201 | JG1224070420 | 东方950脱脂1# | 合格 | 合格品 | 乙 | 何晓健,张东兵 | 6600 | 6600 | 1 | 12400 | 0.1 | 710 | 脱脂（950-1） |  | 20100028 | 轧硬 | 0.4*710-SPCC | 30210015 | 光亮卷 | 0.1-SPCC |  | 40 | MO001803 | MO001803-003-01 | GLJ002 | 东方光亮卷前处理（0.4轧0.1mm) | 13490 | 2024-07-19 | 2024-08-03 | 3 | 2024-07-26 05:58:26 | 2024-07-26 06:11:28 | 江苏东方九天新能源材料有限公司 |  | 何晓健 |  | 1 | 0.1 | 12400 | 710 | 1 | JG12240704201 | 轧0.1；米数控制在24700-24800，脱脂平均分包 |  |  |  |  | 11726 | 3
最终脱脂 | JG12240704202 | JG1224070420 | 东方950脱脂1# | 合格 | 合格品 | 乙 | 何晓健,张东兵 | 6740 | 6740 | 1 | 12700 | 0.1 | 710 | 脱脂（950-1） |  | 20100028 | 轧硬 | 0.4*710-SPCC | 30210015 | 光亮卷 | 0.1-SPCC |  | 40 | MO001803 | MO001803-003-02 | GLJ002 | 东方光亮卷前处理（0.4轧0.1mm) | 13490 | 2024-07-19 | 2024-08-03 | 3 | 2024-07-26 05:58:26 | 2024-07-26 06:11:28 | 江苏东方九天新能源材料有限公司 |  | 何晓健 |  | 1 | 0.1 | 12700 | 710 | 1 | JG12240704202 | 轧0.1；米数控制在24700-24800，脱脂平均分包 |  |  |  |  | 11726 | 3
一次脱脂 | DL1224070020 | DL1224070020 | 东方950脱脂2# | 合格 | 让步接收 | 丙 | 韩成飞,周志平 | 6305 | 6295 | 0.9984 | 1040 | 1.2 | 650 | 海金杜门：脱脂(单位张力3.5），转650轧机 | 条印色差 | 20100152 | 轧硬 | 1.2*650-SPCC | 31010073 | 小品种钢卷 | 0.762-SPCC |  | 10 | MO001767 | MO001767-004 | HJDM001 | 东方小品种钢前处理 0.762（海金杜门：硬度185-235HV，粗糙度0.075-0.5μm，抗拉强度590-760MPa,厚度公差0.747-0.777μm) | 6305 | 2024-07-18 | 2024-07-25 | 5 | 2024-07-26 06:08:32 | 2024-07-26 06:10:35 | 江苏东方九天新能源材料有限公司 | 234689 | 周志平 |  |  | 1.2 | 1050 | 650 | 1 | DL1224070020 | 海金杜门：（0.762*650）厚度公差：±0.015，HV185-235,粗糙度0.075-0.5μM，抗拉590-760MPA |  | 条印色差 | 否 | 否 | 9 | 4
一次脱脂 | DL1224070026 | DL1224070026 | 东方950脱脂2# | 合格 | 让步接收 | 甲 | 韩成飞,周志平 | 6715 | 6705 | 0.9985 | 1100 | 1.2 | 650 | 海金杜门：脱脂(单位张力3.5），转650轧机 | 条印色差 | 20100152 | 轧硬 | 1.2*650-SPCC | 31010073 | 小品种钢卷 | 0.762-SPCC |  | 10 | MO001767 | MO001767-006 | HJDM001 | 东方小品种钢前处理 0.762（海金杜门：硬度185-235HV，粗糙度0.075-0.5μm，抗拉强度590-760MPa,厚度公差0.747-0.777μm) | 6715 | 2024-07-18 | 2024-07-25 | 5 | 2024-07-26 06:06:12 | 2024-07-26 06:07:47 | 江苏东方九天新能源材料有限公司 | 234691 | 周志平 |  |  | 1.2 | 1115 | 650 | 1 | DL1224070026 | 海金杜门：（0.762*650）厚度公差：±0.015，HV185-235,粗糙度0.075-0.5μM，抗拉590-760MPA | 0 | 条印色差 | 处理中 | 否 | 9 | 6
铬钝化 | JG1224070248 | JG1224070248 | 东方铬钝化750 | 合格 | 让步接收 | 甲 | 孙锋 | 6734 | 6719 | 0.9978 | 9670 | 0.15 | 610 | / | 9300米横向585、609mm孔洞（大小0.23、0.11mm2） | 30210011 | 光亮卷 | 0.15-SPCC | 30110011 | 铬钝化卷 | 0.15-SPCC |  | 10 | MO002053 | MO002053-005 | GDH001 | 铬钝化模板 | 6734 | 2024-07-25 | 2024-07-25 | 5 | 2024-07-26 06:02:12 | 2024-07-26 06:06:41 | 江苏东方九天新能源材料有限公司 | 259591 | 倪兵 |  |  | 0.15 | 9640 | 610 | 1 | JG1224070248 |  | 1 | 来料板面色差条印，肋浪，振纹，9300米横向585/609，大小0.23/0.11 | 是 | 是 | 4 | 5
分剪 | JG112405507716/8 | JG112405507716 | 东方分剪6# | 其他入库 | 协议品 | 乙 | 尹斌斌 | 0 | 162 |  | 0 | 0.13 | 130 | 1.排刀130*4 切1.3吨，一包料 。2.排刀172.5*3切一包，4.4吨。首钢SPCC 此单发浙江银轮 HV100±10.毛化面轻涂油 0.2/0.3管芯500mm,0.13管芯400mm，宽度公差+/-0.2mm，厚度公差+/-0.01mm |  | 31010007 | 小品种钢卷 | 0.13-SPCC | 31020008 | 小品种钢分切带 | 0.13-SPCC |  | 10 | MO002043 | MO002043-002-08 | FJ001 | 分剪模板 | 1325 | 2024-07-25 | 2024-07-25 | 5 | 2024-07-26 06:04:57 | 2024-07-26 06:06:34 | 江苏东方九天新能源材料有限公司 |  | 尹斌斌 |  | 1 | 0.13 | 0 | 130 | 1 | JG112405507716/8 | 1.排刀130*4 切1.3吨，一包料 。2.排刀172.5*3切一包，4.4吨。首钢SPCC 此单发浙江银轮 HV100±10.毛化面轻涂油 0.2/0.3管芯500mm,0.13管芯400mm，宽度公差+/-0.2mm，厚度公差+/-0.01mm | 1 | 来料缩芯 | 是 | 是 | 2 | 2
分剪 | JG112405507716/7 | JG112405507716 | 东方分剪6# | 其他入库 | 协议品 | 乙 | 尹斌斌 | 0 | 151 |  | 0 | 0.13 | 130 | 1.排刀130*4 切1.3吨，一包料 。2.排刀172.5*3切一包，4.4吨。首钢SPCC 此单发浙江银轮 HV100±10.毛化面轻涂油 0.2/0.3管芯500mm,0.13管芯400mm，宽度公差+/-0.2mm，厚度公差+/-0.01mm |  | 31010007 | 小品种钢卷 | 0.13-SPCC | 31020008 | 小品种钢分切带 | 0.13-SPCC |  | 10 | MO002043 | MO002043-002-07 | FJ001 | 分剪模板 | 1325 | 2024-07-25 | 2024-07-25 | 5 | 2024-07-26 06:04:57 | 2024-07-26 06:06:34 | 江苏东方九天新能源材料有限公司 |  | 尹斌斌 |  | 1 | 0.13 | 0 | 130 | 1 | JG112405507716/7 | 1.排刀130*4 切1.3吨，一包料 。2.排刀172.5*3切一包，4.4吨。首钢SPCC 此单发浙江银轮 HV100±10.毛化面轻涂油 0.2/0.3管芯500mm,0.13管芯400mm，宽度公差+/-0.2mm，厚度公差+/-0.01mm | 1 | 来料缩芯 | 是 | 是 | 2 | 2
分剪 | JG112405507716/6 | JG112405507716 | 东方分剪6# | 合格 | 合格品 | 乙 | 尹斌斌 | 0 | 160 |  | 0 | 0.13 | 130 | 1.排刀130*4 切1.3吨，一包料 。2.排刀172.5*3切一包，4.4吨。首钢SPCC 此单发浙江银轮 HV100±10.毛化面轻涂油 0.2/0.3管芯500mm,0.13管芯400mm，宽度公差+/-0.2mm，厚度公差+/-0.01mm |  | 31010007 | 小品种钢卷 | 0.13-SPCC | 31020008 | 小品种钢分切带 | 0.13-SPCC |  | 10 | MO002043 | MO002043-002-06 | FJ001 | 分剪模板 | 1325 | 2024-07-25 | 2024-07-25 | 5 | 2024-07-26 06:04:57 | 2024-07-26 06:06:34 | 江苏东方九天新能源材料有限公司 |  | 尹斌斌 |  | 1 | 0.13 | 0 | 130 | 1 | JG112405507716/6 | 1.排刀130*4 切1.3吨，一包料 。2.排刀172.5*3切一包，4.4吨。首钢SPCC 此单发浙江银轮 HV100±10.毛化面轻涂油 0.2/0.3管芯500mm,0.13管芯400mm，宽度公差+/-0.2mm，厚度公差+/-0.01mm | 1 |  | 是 | 是 | 2 | 2
分剪 | JG112405507716/5 | JG112405507716 | 东方分剪6# | 合格 | 合格品 | 乙 | 尹斌斌 | 0 | 159 |  | 0 | 0.13 | 130 | 1.排刀130*4 切1.3吨，一包料 。2.排刀172.5*3切一包，4.4吨。首钢SPCC 此单发浙江银轮 HV100±10.毛化面轻涂油 0.2/0.3管芯500mm,0.13管芯400mm，宽度公差+/-0.2mm，厚度公差+/-0.01mm |  | 31010007 | 小品种钢卷 | 0.13-SPCC | 31020008 | 小品种钢分切带 | 0.13-SPCC |  | 10 | MO002043 | MO002043-002-05 | FJ001 | 分剪模板 | 1325 | 2024-07-25 | 2024-07-25 | 5 | 2024-07-26 06:04:57 | 2024-07-26 06:06:34 | 江苏东方九天新能源材料有限公司 |  | 尹斌斌 |  | 1 | 0.13 | 0 | 130 | 1 | JG112405507716/5 | 1.排刀130*4 切1.3吨，一包料 。2.排刀172.5*3切一包，4.4吨。首钢SPCC 此单发浙江银轮 HV100±10.毛化面轻涂油 0.2/0.3管芯500mm,0.13管芯400mm，宽度公差+/-0.2mm，厚度公差+/-0.01mm | 1 |  | 是 | 是 | 2 | 2
分剪 | JG112405507716/4 | JG112405507716 | 东方分剪6# | 合格 | 合格品 | 乙 | 尹斌斌 | 0 | 159 |  | 0 | 0.13 | 130 | 1.排刀130*4 切1.3吨，一包料 。2.排刀172.5*3切一包，4.4吨。首钢SPCC 此单发浙江银轮 HV100±10.毛化面轻涂油 0.2/0.3管芯500mm,0.13管芯400mm，宽度公差+/-0.2mm，厚度公差+/-0.01mm |  | 31010007 | 小品种钢卷 | 0.13-SPCC | 31020008 | 小品种钢分切带 | 0.13-SPCC |  | 10 | MO002043 | MO002043-002-04 | FJ001 | 分剪模板 | 1325 | 2024-07-25 | 2024-07-25 | 5 | 2024-07-26 06:04:57 | 2024-07-26 06:06:34 | 江苏东方九天新能源材料有限公司 |  | 尹斌斌 |  | 1 | 0.13 | 0 | 130 | 1 | JG112405507716/4 | 1.排刀130*4 切1.3吨，一包料 。2.排刀172.5*3切一包，4.4吨。首钢SPCC 此单发浙江银轮 HV100±10.毛化面轻涂油 0.2/0.3管芯500mm,0.13管芯400mm，宽度公差+/-0.2mm，厚度公差+/-0.01mm | 1 |  | 是 | 是 | 2 | 2
分剪 | JG112405507716/3 | JG112405507716 | 东方分剪6# | 合格 | 合格品 | 乙 | 尹斌斌 | 0 | 159 |  | 0 | 0.13 | 130 | 1.排刀130*4 切1.3吨，一包料 。2.排刀172.5*3切一包，4.4吨。首钢SPCC 此单发浙江银轮 HV100±10.毛化面轻涂油 0.2/0.3管芯500mm,0.13管芯400mm，宽度公差+/-0.2mm，厚度公差+/-0.01mm |  | 31010007 | 小品种钢卷 | 0.13-SPCC | 31020008 | 小品种钢分切带 | 0.13-SPCC |  | 10 | MO002043 | MO002043-002-03 | FJ001 | 分剪模板 | 1325 | 2024-07-25 | 2024-07-25 | 5 | 2024-07-26 06:04:57 | 2024-07-26 06:06:34 | 江苏东方九天新能源材料有限公司 |  | 尹斌斌 |  | 1 | 0.13 | 0 | 130 | 1 | JG112405507716/3 | 1.排刀130*4 切1.3吨，一包料 。2.排刀172.5*3切一包，4.4吨。首钢SPCC 此单发浙江银轮 HV100±10.毛化面轻涂油 0.2/0.3管芯500mm,0.13管芯400mm，宽度公差+/-0.2mm，厚度公差+/-0.01mm | 1 |  | 是 | 是 | 2 | 2
分剪 | JG112405507716/2 | JG112405507716 | 东方分剪6# | 合格 | 合格品 | 乙 | 尹斌斌 | 0 | 158 |  | 0 | 0.13 | 130 | 1.排刀130*4 切1.3吨，一包料 。2.排刀172.5*3切一包，4.4吨。首钢SPCC 此单发浙江银轮 HV100±10.毛化面轻涂油 0.2/0.3管芯500mm,0.13管芯400mm，宽度公差+/-0.2mm，厚度公差+/-0.01mm |  | 31010007 | 小品种钢卷 | 0.13-SPCC | 31020008 | 小品种钢分切带 | 0.13-SPCC |  | 10 | MO002043 | MO002043-002-02 | FJ001 | 分剪模板 | 1325 | 2024-07-25 | 2024-07-25 | 5 | 2024-07-26 06:04:57 | 2024-07-26 06:06:34 | 江苏东方九天新能源材料有限公司 |  | 尹斌斌 |  | 1 | 0.13 | 0 | 130 | 1 | JG112405507716/2 | 1.排刀130*4 切1.3吨，一包料 。2.排刀172.5*3切一包，4.4吨。首钢SPCC 此单发浙江银轮 HV100±10.毛化面轻涂油 0.2/0.3管芯500mm,0.13管芯400mm，宽度公差+/-0.2mm，厚度公差+/-0.01mm | 1 |  | 是 | 是 | 2 | 2
分剪 | JG112405507716/1 | JG112405507716 | 东方分剪6# | 合格 | 合格品 | 乙 | 尹斌斌 | 0 | 158 |  | 0 | 0.13 | 130 | 1.排刀130*4 切1.3吨，一包料 。2.排刀172.5*3切一包，4.4吨。首钢SPCC 此单发浙江银轮 HV100±10.毛化面轻涂油 0.2/0.3管芯500mm,0.13管芯400mm，宽度公差+/-0.2mm，厚度公差+/-0.01mm |  | 31010007 | 小品种钢卷 | 0.13-SPCC | 31020008 | 小品种钢分切带 | 0.13-SPCC |  | 10 | MO002043 | MO002043-002-01 | FJ001 | 分剪模板 | 1325 | 2024-07-25 | 2024-07-25 | 5 | 2024-07-26 06:04:57 | 2024-07-26 06:06:34 | 江苏东方九天新能源材料有限公司 |  | 尹斌斌 |  | 1 | 0.13 | 0 | 130 | 1 | JG112405507716/1 | 1.排刀130*4 切1.3吨，一包料 。2.排刀172.5*3切一包，4.4吨。首钢SPCC 此单发浙江银轮 HV100±10.毛化面轻涂油 0.2/0.3管芯500mm,0.13管芯400mm，宽度公差+/-0.2mm，厚度公差+/-0.01mm | 1 |  | 是 | 是 | 2 | 2
铬钝化 | JG12240602671 | JG12240602671 | 东方铬钝化950 | 合格 | 让步接收 | 甲 | 韩康 | 7080 | 7053 | 0.9962 | 12330 | 0.1 | 760 | / | 白斑， 碱液斑 ，色差 ，亮斑 ，来料花辊印，尾100米传边来料轻微撞伤造成偶有叠带 | 30210015 | 光亮卷 | 0.1-SPCC | 30110014 | 铬钝化卷 | 0.1-SPCC |  | 10 | MO002054 | MO002054-003 | GDH001 | 铬钝化模板 | 7080 | 2024-07-25 | 2024-07-25 | 5 | 2024-07-26 05:55:46 | 2024-07-26 06:06:15 | 江苏东方九天新能源材料有限公司 | 259597 | 孙槐兵 |  |  | 0.1 | 12390 | 760 | 1 | JG12240602671 |  | 1 | 白斑碱液斑色差亮斑来料花辊印尾100米传边来料轻微撞伤造成偶有叠带 | 是 | 是 | 11 | 3
镍钝化 | JL0024030059-113 | JL0024030059-11 | 东方镍钝化1150 | 合格 | 合格品 | 乙 | 孙吕 | 919 | 919 | 1 | 1310 | 0.15 | 610 | 泰德通：1150镍钝化工段镀镍，HV100-120,镀层≥1.5μm，纸管芯 ,整卷发货 |  | 20600016 | 镍钝化卷半成品 | 0.15-SPCC | 31310008 | 镍钝化卷 | 0.15-SPCC |  | 10 | MO001970 | MO001970-003-03 | NDH001 | 镍钝化模板 | 3010 | 2024-07-24 | 2024-07-28 | 5 | 2024-07-26 04:12:59 | 2024-07-26 05:58:30 | 江苏东方九天新能源材料有限公司 |  | 孙吕 |  | 1 | 0.15 | 1310 | 610 | 1 | JL0024030059-113 | 泰德通：（0.15*610）双面镀镍，镀层厚度≥1.5um，HV90-110；卷重≤1.5吨 | 1 |  | 是 | 是 | 141 | 3
镍钝化 | JL0024030059-112 | JL0024030059-11 | 东方镍钝化1150 | 合格 | 合格品 | 乙 | 孙吕 | 1030 | 1030 | 1 | 1450 | 0.15 | 610 | 泰德通：1150镍钝化工段镀镍，HV100-120,镀层≥1.5μm，纸管芯 ,整卷发货 |  | 20600016 | 镍钝化卷半成品 | 0.15-SPCC | 31310008 | 镍钝化卷 | 0.15-SPCC |  | 10 | MO001970 | MO001970-003-02 | NDH001 | 镍钝化模板 | 3010 | 2024-07-24 | 2024-07-28 | 5 | 2024-07-26 04:12:59 | 2024-07-26 05:58:30 | 江苏东方九天新能源材料有限公司 |  | 孙吕 |  | 1 | 0.15 | 1450 | 610 | 1 | JL0024030059-112 | 泰德通：（0.15*610）双面镀镍，镀层厚度≥1.5um，HV90-110；卷重≤1.5吨 | 1 |  | 是 | 是 | 141 | 3
镍钝化 | JL0024030059-111 | JL0024030059-11 | 东方镍钝化1150 | 合格 | 让步接收 | 乙 | 孙吕 | 1030 | 1030 | 1 | 1450 | 0.15 | 610 | 泰德通：1150镍钝化工段镀镍，HV100-120,镀层≥1.5μm，纸管芯 ,整卷发货 | 来料内100米顶伤 | 20600016 | 镍钝化卷半成品 | 0.15-SPCC | 31310008 | 镍钝化卷 | 0.15-SPCC |  | 10 | MO001970 | MO001970-003-01 | NDH001 | 镍钝化模板 | 3010 | 2024-07-24 | 2024-07-28 | 5 | 2024-07-26 04:12:59 | 2024-07-26 05:58:30 | 江苏东方九天新能源材料有限公司 |  | 孙吕 |  | 1 | 0.15 | 1450 | 610 | 1 | JL0024030059-111 | 泰德通：（0.15*610）双面镀镍，镀层厚度≥1.5um，HV90-110；卷重≤1.5吨 | 1 | 来料内100米顶伤 | 是 | 是 | 141 | 3
一次脱脂 | DL1224070028 | DL1224070028 | 东方950脱脂2# | 合格 | 让步接收 | 甲 | 韩成飞,周志平 | 6765 | 6760 | 0.9993 | 1110 | 1.2 | 650 | 海金杜门：脱脂(单位张力3.5），转650轧机 | 条印色差 | 20100152 | 轧硬 | 1.2*650-SPCC | 31010073 | 小品种钢卷 | 0.762-SPCC |  | 10 | MO001767 | MO001767-009 | HJDM001 | 东方小品种钢前处理 0.762（海金杜门：硬度185-235HV，粗糙度0.075-0.5μm，抗拉强度590-760MPa,厚度公差0.747-0.777μm) | 6765 | 2024-07-18 | 2024-07-25 | 5 | 2024-07-26 04:21:30 | 2024-07-26 05:35:32 | 江苏东方九天新能源材料有限公司 | 234693 | 周志平 |  |  | 1.2 | 1120 | 650 | 1 | DL1224070028 | 海金杜门：（0.762*650）厚度公差：±0.015，HV185-235,粗糙度0.075-0.5μM，抗拉590-760MPA |  | 条印色差 | 否 | 否 | 77 | 9
分剪 | JL00240401282/42 | JL00240401282 | 东方分剪5# | 合格 | 合格品 | 乙 | 张建勇 | 0 | 88 |  | 0 | 0.14 | 34 | 47*9+34*5切3包，17t。排刀2：47*7+34*8切2包，12t。木托防潮防锈，竖打包，卷外径：≤800mm，卷芯≤300mm,随货提交质保书。厚度公差+/-0.005，宽度公差+0/-0.2mm，34宽度的排在边部 |  | 31010009 | 小品种钢卷 | 0.14-SPCC | 31020011 | 小品种钢分切带 | 0.14-SPCC |  | 10 | MO001879 | MO001879-001-42 | FJ001 | 分剪模板 | 4840 | 2024-07-22 | 2024-07-22 | 5 | 2024-07-26 04:41:40 | 2024-07-26 04:46:50 | 江苏东方九天新能源材料有限公司 |  | 张建勇 |  | 1 | 0.14 | 0 | 34 | 1 | JL00240401282/42 | 分剪镇海联航：排刀1：47*9+34*5切3包，17t。排刀2：47*7+34*8切2包，12t。木托防潮防锈，竖打包，卷外径：≤800mm，卷芯≤300mm,随货提交质保书。厚度公差+/-0.005，宽度公差+0/-0.2mm，34宽度的排在边部 | 1 |  | 是 | 是 | 5 | 1
分剪 | JL00240401282/41 | JL00240401282 | 东方分剪5# | 合格 | 合格品 | 乙 | 张建勇 | 0 | 87 |  | 0 | 0.14 | 34 | 47*9+34*5切3包，17t。排刀2：47*7+34*8切2包，12t。木托防潮防锈，竖打包，卷外径：≤800mm，卷芯≤300mm,随货提交质保书。厚度公差+/-0.005，宽度公差+0/-0.2mm，34宽度的排在边部 |  | 31010009 | 小品种钢卷 | 0.14-SPCC | 31020011 | 小品种钢分切带 | 0.14-SPCC |  | 10 | MO001879 | MO001879-001-41 | FJ001 | 分剪模板 | 4840 | 2024-07-22 | 2024-07-22 | 5 | 2024-07-26 04:41:40 | 2024-07-26 04:46:50 | 江苏东方九天新能源材料有限公司 |  | 张建勇 |  | 1 | 0.14 | 0 | 34 | 1 | JL00240401282/41 | 分剪镇海联航：排刀1：47*9+34*5切3包，17t。排刀2：47*7+34*8切2包，12t。木托防潮防锈，竖打包，卷外径：≤800mm，卷芯≤300mm,随货提交质保书。厚度公差+/-0.005，宽度公差+0/-0.2mm，34宽度的排在边部 | 1 |  | 是 | 是 | 5 | 1
分剪 | JL00240401282/40 | JL00240401282 | 东方分剪5# | 合格 | 合格品 | 乙 | 张建勇 | 0 | 87 |  | 0 | 0.14 | 34 | 47*9+34*5切3包，17t。排刀2：47*7+34*8切2包，12t。木托防潮防锈，竖打包，卷外径：≤800mm，卷芯≤300mm,随货提交质保书。厚度公差+/-0.005，宽度公差+0/-0.2mm，34宽度的排在边部 |  | 31010009 | 小品种钢卷 | 0.14-SPCC | 31020011 | 小品种钢分切带 | 0.14-SPCC |  | 10 | MO001879 | MO001879-001-40 | FJ001 | 分剪模板 | 4840 | 2024-07-22 | 2024-07-22 | 5 | 2024-07-26 04:41:40 | 2024-07-26 04:46:50 | 江苏东方九天新能源材料有限公司 |  | 张建勇 |  | 1 | 0.14 | 0 | 34 | 1 | JL00240401282/40 | 分剪镇海联航：排刀1：47*9+34*5切3包，17t。排刀2：47*7+34*8切2包，12t。木托防潮防锈，竖打包，卷外径：≤800mm，卷芯≤300mm,随货提交质保书。厚度公差+/-0.005，宽度公差+0/-0.2mm，34宽度的排在边部 | 1 |  | 是 | 是 | 5 | 1
分剪 | JL00240401282/39 | JL00240401282 | 东方分剪5# | 合格 | 合格品 | 乙 | 张建勇 | 0 | 121 |  | 0 | 0.14 | 47 | 47*9+34*5切3包，17t。排刀2：47*7+34*8切2包，12t。木托防潮防锈，竖打包，卷外径：≤800mm，卷芯≤300mm,随货提交质保书。厚度公差+/-0.005，宽度公差+0/-0.2mm，34宽度的排在边部 |  | 31010009 | 小品种钢卷 | 0.14-SPCC | 31020011 | 小品种钢分切带 | 0.14-SPCC |  | 10 | MO001879 | MO001879-001-39 | FJ001 | 分剪模板 | 4840 | 2024-07-22 | 2024-07-22 | 5 | 2024-07-26 04:41:40 | 2024-07-26 04:46:50 | 江苏东方九天新能源材料有限公司 |  | 张建勇 |  | 1 | 0.14 | 0 | 47 | 1 | JL00240401282/39 | 分剪镇海联航：排刀1：47*9+34*5切3包，17t。排刀2：47*7+34*8切2包，12t。木托防潮防锈，竖打包，卷外径：≤800mm，卷芯≤300mm,随货提交质保书。厚度公差+/-0.005，宽度公差+0/-0.2mm，34宽度的排在边部 | 1 |  | 是 | 是 | 5 | 1
分剪 | JL00240401282/38 | JL00240401282 | 东方分剪5# | 合格 | 合格品 | 乙 | 张建勇 | 0 | 121 |  | 0 | 0.14 | 47 | 47*9+34*5切3包，17t。排刀2：47*7+34*8切2包，12t。木托防潮防锈，竖打包，卷外径：≤800mm，卷芯≤300mm,随货提交质保书。厚度公差+/-0.005，宽度公差+0/-0.2mm，34宽度的排在边部 |  | 31010009 | 小品种钢卷 | 0.14-SPCC | 31020011 | 小品种钢分切带 | 0.14-SPCC |  | 10 | MO001879 | MO001879-001-38 | FJ001 | 分剪模板 | 4840 | 2024-07-22 | 2024-07-22 | 5 | 2024-07-26 04:41:40 | 2024-07-26 04:46:50 | 江苏东方九天新能源材料有限公司 |  | 张建勇 |  | 1 | 0.14 | 0 | 47 | 1 | JL00240401282/38 | 分剪镇海联航：排刀1：47*9+34*5切3包，17t。排刀2：47*7+34*8切2包，12t。木托防潮防锈，竖打包，卷外径：≤800mm，卷芯≤300mm,随货提交质保书。厚度公差+/-0.005，宽度公差+0/-0.2mm，34宽度的排在边部 | 1 |  | 是 | 是 | 5 | 1
分剪 | JL00240401282/37 | JL00240401282 | 东方分剪5# | 合格 | 合格品 | 乙 | 张建勇 | 0 | 121 |  | 0 | 0.14 | 47 | 47*9+34*5切3包，17t。排刀2：47*7+34*8切2包，12t。木托防潮防锈，竖打包，卷外径：≤800mm，卷芯≤300mm,随货提交质保书。厚度公差+/-0.005，宽度公差+0/-0.2mm，34宽度的排在边部 |  | 31010009 | 小品种钢卷 | 0.14-SPCC | 31020011 | 小品种钢分切带 | 0.14-SPCC |  | 10 | MO001879 | MO001879-001-37 | FJ001 | 分剪模板 | 4840 | 2024-07-22 | 2024-07-22 | 5 | 2024-07-26 04:41:40 | 2024-07-26 04:46:50 | 江苏东方九天新能源材料有限公司 |  | 张建勇 |  | 1 | 0.14 | 0 | 47 | 1 | JL00240401282/37 | 分剪镇海联航：排刀1：47*9+34*5切3包，17t。排刀2：47*7+34*8切2包，12t。木托防潮防锈，竖打包，卷外径：≤800mm，卷芯≤300mm,随货提交质保书。厚度公差+/-0.005，宽度公差+0/-0.2mm，34宽度的排在边部 | 1 |  | 是 | 是 | 5 | 1
分剪 | JL00240401282/36 | JL00240401282 | 东方分剪5# | 合格 | 合格品 | 乙 | 张建勇 | 0 | 121 |  | 0 | 0.14 | 47 | 47*9+34*5切3包，17t。排刀2：47*7+34*8切2包，12t。木托防潮防锈，竖打包，卷外径：≤800mm，卷芯≤300mm,随货提交质保书。厚度公差+/-0.005，宽度公差+0/-0.2mm，34宽度的排在边部 |  | 31010009 | 小品种钢卷 | 0.14-SPCC | 31020011 | 小品种钢分切带 | 0.14-SPCC |  | 10 | MO001879 | MO001879-001-36 | FJ001 | 分剪模板 | 4840 | 2024-07-22 | 2024-07-22 | 5 | 2024-07-26 04:41:40 | 2024-07-26 04:46:50 | 江苏东方九天新能源材料有限公司 |  | 张建勇 |  | 1 | 0.14 | 0 | 47 | 1 | JL00240401282/36 | 分剪镇海联航：排刀1：47*9+34*5切3包，17t。排刀2：47*7+34*8切2包，12t。木托防潮防锈，竖打包，卷外径：≤800mm，卷芯≤300mm,随货提交质保书。厚度公差+/-0.005，宽度公差+0/-0.2mm，34宽度的排在边部 | 1 |  | 是 | 是 | 5 | 1
分剪 | JL00240401282/35 | JL00240401282 | 东方分剪5# | 合格 | 合格品 | 乙 | 张建勇 | 0 | 120 |  | 0 | 0.14 | 47 | 47*9+34*5切3包，17t。排刀2：47*7+34*8切2包，12t。木托防潮防锈，竖打包，卷外径：≤800mm，卷芯≤300mm,随货提交质保书。厚度公差+/-0.005，宽度公差+0/-0.2mm，34宽度的排在边部 |  | 31010009 | 小品种钢卷 | 0.14-SPCC | 31020011 | 小品种钢分切带 | 0.14-SPCC |  | 10 | MO001879 | MO001879-001-35 | FJ001 | 分剪模板 | 4840 | 2024-07-22 | 2024-07-22 | 5 | 2024-07-26 04:41:40 | 2024-07-26 04:46:50 | 江苏东方九天新能源材料有限公司 |  | 张建勇 |  | 1 | 0.14 | 0 | 47 | 1 | JL00240401282/35 | 分剪镇海联航：排刀1：47*9+34*5切3包，17t。排刀2：47*7+34*8切2包，12t。木托防潮防锈，竖打包，卷外径：≤800mm，卷芯≤300mm,随货提交质保书。厚度公差+/-0.005，宽度公差+0/-0.2mm，34宽度的排在边部 | 1 |  | 是 | 是 | 5 | 1
分剪 | JL00240401282/34 | JL00240401282 | 东方分剪5# | 合格 | 合格品 | 乙 | 张建勇 | 0 | 120 |  | 0 | 0.14 | 47 | 47*9+34*5切3包，17t。排刀2：47*7+34*8切2包，12t。木托防潮防锈，竖打包，卷外径：≤800mm，卷芯≤300mm,随货提交质保书。厚度公差+/-0.005，宽度公差+0/-0.2mm，34宽度的排在边部 |  | 31010009 | 小品种钢卷 | 0.14-SPCC | 31020011 | 小品种钢分切带 | 0.14-SPCC |  | 10 | MO001879 | MO001879-001-34 | FJ001 | 分剪模板 | 4840 | 2024-07-22 | 2024-07-22 | 5 | 2024-07-26 04:41:40 | 2024-07-26 04:46:50 | 江苏东方九天新能源材料有限公司 |  | 张建勇 |  | 1 | 0.14 | 0 | 47 | 1 | JL00240401282/34 | 分剪镇海联航：排刀1：47*9+34*5切3包，17t。排刀2：47*7+34*8切2包，12t。木托防潮防锈，竖打包，卷外径：≤800mm，卷芯≤300mm,随货提交质保书。厚度公差+/-0.005，宽度公差+0/-0.2mm，34宽度的排在边部 | 1 |  | 是 | 是 | 5 | 1
分剪 | JL00240401282/33 | JL00240401282 | 东方分剪5# | 合格 | 合格品 | 乙 | 张建勇 | 0 | 120 |  | 0 | 0.14 | 47 | 47*9+34*5切3包，17t。排刀2：47*7+34*8切2包，12t。木托防潮防锈，竖打包，卷外径：≤800mm，卷芯≤300mm,随货提交质保书。厚度公差+/-0.005，宽度公差+0/-0.2mm，34宽度的排在边部 |  | 31010009 | 小品种钢卷 | 0.14-SPCC | 31020011 | 小品种钢分切带 | 0.14-SPCC |  | 10 | MO001879 | MO001879-001-33 | FJ001 | 分剪模板 | 4840 | 2024-07-22 | 2024-07-22 | 5 | 2024-07-26 04:41:40 | 2024-07-26 04:46:50 | 江苏东方九天新能源材料有限公司 |  | 张建勇 |  | 1 | 0.14 | 0 | 47 | 1 | JL00240401282/33 | 分剪镇海联航：排刀1：47*9+34*5切3包，17t。排刀2：47*7+34*8切2包，12t。木托防潮防锈，竖打包，卷外径：≤800mm，卷芯≤300mm,随货提交质保书。厚度公差+/-0.005，宽度公差+0/-0.2mm，34宽度的排在边部 | 1 |  | 是 | 是 | 5 | 1
分剪 | JL00240401282/32 | JL00240401282 | 东方分剪5# | 合格 | 合格品 | 乙 | 张建勇 | 0 | 119 |  | 0 | 0.14 | 47 | 47*9+34*5切3包，17t。排刀2：47*7+34*8切2包，12t。木托防潮防锈，竖打包，卷外径：≤800mm，卷芯≤300mm,随货提交质保书。厚度公差+/-0.005，宽度公差+0/-0.2mm，34宽度的排在边部 |  | 31010009 | 小品种钢卷 | 0.14-SPCC | 31020011 | 小品种钢分切带 | 0.14-SPCC |  | 10 | MO001879 | MO001879-001-32 | FJ001 | 分剪模板 | 4840 | 2024-07-22 | 2024-07-22 | 5 | 2024-07-26 04:41:40 | 2024-07-26 04:46:50 | 江苏东方九天新能源材料有限公司 |  | 张建勇 |  | 1 | 0.14 | 0 | 47 | 1 | JL00240401282/32 | 分剪镇海联航：排刀1：47*9+34*5切3包，17t。排刀2：47*7+34*8切2包，12t。木托防潮防锈，竖打包，卷外径：≤800mm，卷芯≤300mm,随货提交质保书。厚度公差+/-0.005，宽度公差+0/-0.2mm，34宽度的排在边部 | 1 |  | 是 | 是 | 5 | 1
分剪 | JL00240401282/31 | JL00240401282 | 东方分剪5# | 合格 | 合格品 | 乙 | 张建勇 | 0 | 119 |  | 0 | 0.14 | 47 | 47*9+34*5切3包，17t。排刀2：47*7+34*8切2包，12t。木托防潮防锈，竖打包，卷外径：≤800mm，卷芯≤300mm,随货提交质保书。厚度公差+/-0.005，宽度公差+0/-0.2mm，34宽度的排在边部 |  | 31010009 | 小品种钢卷 | 0.14-SPCC | 31020011 | 小品种钢分切带 | 0.14-SPCC |  | 10 | MO001879 | MO001879-001-31 | FJ001 | 分剪模板 | 4840 | 2024-07-22 | 2024-07-22 | 5 | 2024-07-26 04:41:40 | 2024-07-26 04:46:50 | 江苏东方九天新能源材料有限公司 |  | 张建勇 |  | 1 | 0.14 | 0 | 47 | 1 | JL00240401282/31 | 分剪镇海联航：排刀1：47*9+34*5切3包，17t。排刀2：47*7+34*8切2包，12t。木托防潮防锈，竖打包，卷外径：≤800mm，卷芯≤300mm,随货提交质保书。厚度公差+/-0.005，宽度公差+0/-0.2mm，34宽度的排在边部 | 1 |  | 是 | 是 | 5 | 1
分剪 | JL00240401282/30 | JL00240401282 | 东方分剪5# | 其他入库 | 协议品 | 乙 | 张建勇 | 0 | 86 |  | 0 | 0.14 | 34 | 47*9+34*5切3包，17t。排刀2：47*7+34*8切2包，12t。木托防潮防锈，竖打包，卷外径：≤800mm，卷芯≤300mm,随货提交质保书。厚度公差+/-0.005，宽度公差+0/-0.2mm，34宽度的排在边部 |  | 31010009 | 小品种钢卷 | 0.14-SPCC | 31020011 | 小品种钢分切带 | 0.14-SPCC |  | 10 | MO001879 | MO001879-001-30 | FJ001 | 分剪模板 | 4840 | 2024-07-22 | 2024-07-22 | 5 | 2024-07-26 04:41:40 | 2024-07-26 04:46:49 | 江苏东方九天新能源材料有限公司 |  | 张建勇 |  | 1 | 0.14 | 0 | 34 | 1 | JL00240401282/30 | 分剪镇海联航：排刀1：47*9+34*5切3包，17t。排刀2：47*7+34*8切2包，12t。木托防潮防锈，竖打包，卷外径：≤800mm，卷芯≤300mm,随货提交质保书。厚度公差+/-0.005，宽度公差+0/-0.2mm，34宽度的排在边部 | 1 | 来料划伤线印 | 是 | 是 | 5 | 1
分剪 | JL00240401282/29 | JL00240401282 | 东方分剪5# | 合格 | 合格品 | 乙 | 张建勇 | 0 | 86 |  | 0 | 0.14 | 34 | 47*9+34*5切3包，17t。排刀2：47*7+34*8切2包，12t。木托防潮防锈，竖打包，卷外径：≤800mm，卷芯≤300mm,随货提交质保书。厚度公差+/-0.005，宽度公差+0/-0.2mm，34宽度的排在边部 |  | 31010009 | 小品种钢卷 | 0.14-SPCC | 31020011 | 小品种钢分切带 | 0.14-SPCC |  | 10 | MO001879 | MO001879-001-29 | FJ001 | 分剪模板 | 4840 | 2024-07-22 | 2024-07-22 | 5 | 2024-07-26 04:41:40 | 2024-07-26 04:46:49 | 江苏东方九天新能源材料有限公司 |  | 张建勇 |  | 1 | 0.14 | 0 | 34 | 1 | JL00240401282/29 | 分剪镇海联航：排刀1：47*9+34*5切3包，17t。排刀2：47*7+34*8切2包，12t。木托防潮防锈，竖打包，卷外径：≤800mm，卷芯≤300mm,随货提交质保书。厚度公差+/-0.005，宽度公差+0/-0.2mm，34宽度的排在边部 | 1 |  | 是 | 是 | 5 | 1
分剪 | JL00240401282/28 | JL00240401282 | 东方分剪5# | 合格 | 合格品 | 乙 | 张建勇 | 0 | 91 |  | 0 | 0.14 | 34 | 47*9+34*5切3包，17t。排刀2：47*7+34*8切2包，12t。木托防潮防锈，竖打包，卷外径：≤800mm，卷芯≤300mm,随货提交质保书。厚度公差+/-0.005，宽度公差+0/-0.2mm，34宽度的排在边部 |  | 31010009 | 小品种钢卷 | 0.14-SPCC | 31020011 | 小品种钢分切带 | 0.14-SPCC |  | 10 | MO001879 | MO001879-001-28 | FJ001 | 分剪模板 | 4840 | 2024-07-22 | 2024-07-22 | 5 | 2024-07-26 04:41:40 | 2024-07-26 04:46:49 | 江苏东方九天新能源材料有限公司 |  | 张建勇 |  | 1 | 0.14 | 0 | 34 | 1 | JL00240401282/28 | 分剪镇海联航：排刀1：47*9+34*5切3包，17t。排刀2：47*7+34*8切2包，12t。木托防潮防锈，竖打包，卷外径：≤800mm，卷芯≤300mm,随货提交质保书。厚度公差+/-0.005，宽度公差+0/-0.2mm，34宽度的排在边部 | 1 |  | 是 | 是 | 5 | 1
分剪 | JL00240401282/27 | JL00240401282 | 东方分剪5# | 合格 | 合格品 | 乙 | 张建勇 | 0 | 91 |  | 0 | 0.14 | 34 | 47*9+34*5切3包，17t。排刀2：47*7+34*8切2包，12t。木托防潮防锈，竖打包，卷外径：≤800mm，卷芯≤300mm,随货提交质保书。厚度公差+/-0.005，宽度公差+0/-0.2mm，34宽度的排在边部 |  | 31010009 | 小品种钢卷 | 0.14-SPCC | 31020011 | 小品种钢分切带 | 0.14-SPCC |  | 10 | MO001879 | MO001879-001-27 | FJ001 | 分剪模板 | 4840 | 2024-07-22 | 2024-07-22 | 5 | 2024-07-26 04:41:40 | 2024-07-26 04:46:49 | 江苏东方九天新能源材料有限公司 |  | 张建勇 |  | 1 | 0.14 | 0 | 34 | 1 | JL00240401282/27 | 分剪镇海联航：排刀1：47*9+34*5切3包，17t。排刀2：47*7+34*8切2包，12t。木托防潮防锈，竖打包，卷外径：≤800mm，卷芯≤300mm,随货提交质保书。厚度公差+/-0.005，宽度公差+0/-0.2mm，34宽度的排在边部 | 1 |  | 是 | 是 | 5 | 1
分剪 | JL00240401282/26 | JL00240401282 | 东方分剪5# | 合格 | 合格品 | 乙 | 张建勇 | 0 | 91 |  | 0 | 0.14 | 34 | 47*9+34*5切3包，17t。排刀2：47*7+34*8切2包，12t。木托防潮防锈，竖打包，卷外径：≤800mm，卷芯≤300mm,随货提交质保书。厚度公差+/-0.005，宽度公差+0/-0.2mm，34宽度的排在边部 |  | 31010009 | 小品种钢卷 | 0.14-SPCC | 31020011 | 小品种钢分切带 | 0.14-SPCC |  | 10 | MO001879 | MO001879-001-26 | FJ001 | 分剪模板 | 4840 | 2024-07-22 | 2024-07-22 | 5 | 2024-07-26 04:41:40 | 2024-07-26 04:46:49 | 江苏东方九天新能源材料有限公司 |  | 张建勇 |  | 1 | 0.14 | 0 | 34 | 1 | JL00240401282/26 | 分剪镇海联航：排刀1：47*9+34*5切3包，17t。排刀2：47*7+34*8切2包，12t。木托防潮防锈，竖打包，卷外径：≤800mm，卷芯≤300mm,随货提交质保书。厚度公差+/-0.005，宽度公差+0/-0.2mm，34宽度的排在边部 | 1 |  | 是 | 是 | 5 | 1
分剪 | JL00240401282/25 | JL00240401282 | 东方分剪5# | 合格 | 合格品 | 乙 | 张建勇 | 0 | 125 |  | 0 | 0.14 | 47 | 47*9+34*5切3包，17t。排刀2：47*7+34*8切2包，12t。木托防潮防锈，竖打包，卷外径：≤800mm，卷芯≤300mm,随货提交质保书。厚度公差+/-0.005，宽度公差+0/-0.2mm，34宽度的排在边部 |  | 31010009 | 小品种钢卷 | 0.14-SPCC | 31020011 | 小品种钢分切带 | 0.14-SPCC |  | 10 | MO001879 | MO001879-001-25 | FJ001 | 分剪模板 | 4840 | 2024-07-22 | 2024-07-22 | 5 | 2024-07-26 04:41:40 | 2024-07-26 04:46:49 | 江苏东方九天新能源材料有限公司 |  | 张建勇 |  | 1 | 0.14 | 0 | 47 | 1 | JL00240401282/25 | 分剪镇海联航：排刀1：47*9+34*5切3包，17t。排刀2：47*7+34*8切2包，12t。木托防潮防锈，竖打包，卷外径：≤800mm，卷芯≤300mm,随货提交质保书。厚度公差+/-0.005，宽度公差+0/-0.2mm，34宽度的排在边部 | 1 |  | 是 | 是 | 5 | 1
分剪 | JL00240401282/24 | JL00240401282 | 东方分剪5# | 合格 | 合格品 | 乙 | 张建勇 | 0 | 125 |  | 0 | 0.14 | 47 | 47*9+34*5切3包，17t。排刀2：47*7+34*8切2包，12t。木托防潮防锈，竖打包，卷外径：≤800mm，卷芯≤300mm,随货提交质保书。厚度公差+/-0.005，宽度公差+0/-0.2mm，34宽度的排在边部 |  | 31010009 | 小品种钢卷 | 0.14-SPCC | 31020011 | 小品种钢分切带 | 0.14-SPCC |  | 10 | MO001879 | MO001879-001-24 | FJ001 | 分剪模板 | 4840 | 2024-07-22 | 2024-07-22 | 5 | 2024-07-26 04:41:40 | 2024-07-26 04:46:49 | 江苏东方九天新能源材料有限公司 |  | 张建勇 |  | 1 | 0.14 | 0 | 47 | 1 | JL00240401282/24 | 分剪镇海联航：排刀1：47*9+34*5切3包，17t。排刀2：47*7+34*8切2包，12t。木托防潮防锈，竖打包，卷外径：≤800mm，卷芯≤300mm,随货提交质保书。厚度公差+/-0.005，宽度公差+0/-0.2mm，34宽度的排在边部 | 1 |  | 是 | 是 | 5 | 1
分剪 | JL00240401282/23 | JL00240401282 | 东方分剪5# | 合格 | 合格品 | 乙 | 张建勇 | 0 | 125 |  | 0 | 0.14 | 47 | 47*9+34*5切3包，17t。排刀2：47*7+34*8切2包，12t。木托防潮防锈，竖打包，卷外径：≤800mm，卷芯≤300mm,随货提交质保书。厚度公差+/-0.005，宽度公差+0/-0.2mm，34宽度的排在边部 |  | 31010009 | 小品种钢卷 | 0.14-SPCC | 31020011 | 小品种钢分切带 | 0.14-SPCC |  | 10 | MO001879 | MO001879-001-23 | FJ001 | 分剪模板 | 4840 | 2024-07-22 | 2024-07-22 | 5 | 2024-07-26 04:41:40 | 2024-07-26 04:46:49 | 江苏东方九天新能源材料有限公司 |  | 张建勇 |  | 1 | 0.14 | 0 | 47 | 1 | JL00240401282/23 | 分剪镇海联航：排刀1：47*9+34*5切3包，17t。排刀2：47*7+34*8切2包，12t。木托防潮防锈，竖打包，卷外径：≤800mm，卷芯≤300mm,随货提交质保书。厚度公差+/-0.005，宽度公差+0/-0.2mm，34宽度的排在边部 | 1 |  | 是 | 是 | 5 | 1
分剪 | JL00240401282/22 | JL00240401282 | 东方分剪5# | 合格 | 合格品 | 乙 | 张建勇 | 0 | 125 |  | 0 | 0.14 | 47 | 47*9+34*5切3包，17t。排刀2：47*7+34*8切2包，12t。木托防潮防锈，竖打包，卷外径：≤800mm，卷芯≤300mm,随货提交质保书。厚度公差+/-0.005，宽度公差+0/-0.2mm，34宽度的排在边部 |  | 31010009 | 小品种钢卷 | 0.14-SPCC | 31020011 | 小品种钢分切带 | 0.14-SPCC |  | 10 | MO001879 | MO001879-001-22 | FJ001 | 分剪模板 | 4840 | 2024-07-22 | 2024-07-22 | 5 | 2024-07-26 04:41:40 | 2024-07-26 04:46:49 | 江苏东方九天新能源材料有限公司 |  | 张建勇 |  | 1 | 0.14 | 0 | 47 | 1 | JL00240401282/22 | 分剪镇海联航：排刀1：47*9+34*5切3包，17t。排刀2：47*7+34*8切2包，12t。木托防潮防锈，竖打包，卷外径：≤800mm，卷芯≤300mm,随货提交质保书。厚度公差+/-0.005，宽度公差+0/-0.2mm，34宽度的排在边部 | 1 |  | 是 | 是 | 5 | 1
分剪 | JL00240401282/21 | JL00240401282 | 东方分剪5# | 合格 | 合格品 | 乙 | 张建勇 | 0 | 125 |  | 0 | 0.14 | 47 | 47*9+34*5切3包，17t。排刀2：47*7+34*8切2包，12t。木托防潮防锈，竖打包，卷外径：≤800mm，卷芯≤300mm,随货提交质保书。厚度公差+/-0.005，宽度公差+0/-0.2mm，34宽度的排在边部 |  | 31010009 | 小品种钢卷 | 0.14-SPCC | 31020011 | 小品种钢分切带 | 0.14-SPCC |  | 10 | MO001879 | MO001879-001-21 | FJ001 | 分剪模板 | 4840 | 2024-07-22 | 2024-07-22 | 5 | 2024-07-26 04:41:40 | 2024-07-26 04:46:49 | 江苏东方九天新能源材料有限公司 |  | 张建勇 |  | 1 | 0.14 | 0 | 47 | 1 | JL00240401282/21 | 分剪镇海联航：排刀1：47*9+34*5切3包，17t。排刀2：47*7+34*8切2包，12t。木托防潮防锈，竖打包，卷外径：≤800mm，卷芯≤300mm,随货提交质保书。厚度公差+/-0.005，宽度公差+0/-0.2mm，34宽度的排在边部 | 1 |  | 是 | 是 | 5 | 1
分剪 | JL00240401282/20 | JL00240401282 | 东方分剪5# | 合格 | 合格品 | 乙 | 张建勇 | 0 | 125 |  | 0 | 0.14 | 47 | 47*9+34*5切3包，17t。排刀2：47*7+34*8切2包，12t。木托防潮防锈，竖打包，卷外径：≤800mm，卷芯≤300mm,随货提交质保书。厚度公差+/-0.005，宽度公差+0/-0.2mm，34宽度的排在边部 |  | 31010009 | 小品种钢卷 | 0.14-SPCC | 31020011 | 小品种钢分切带 | 0.14-SPCC |  | 10 | MO001879 | MO001879-001-20 | FJ001 | 分剪模板 | 4840 | 2024-07-22 | 2024-07-22 | 5 | 2024-07-26 04:41:40 | 2024-07-26 04:46:49 | 江苏东方九天新能源材料有限公司 |  | 张建勇 |  | 1 | 0.14 | 0 | 47 | 1 | JL00240401282/20 | 分剪镇海联航：排刀1：47*9+34*5切3包，17t。排刀2：47*7+34*8切2包，12t。木托防潮防锈，竖打包，卷外径：≤800mm，卷芯≤300mm,随货提交质保书。厚度公差+/-0.005，宽度公差+0/-0.2mm，34宽度的排在边部 | 1 |  | 是 | 是 | 5 | 1
分剪 | JL00240401282/19 | JL00240401282 | 东方分剪5# | 合格 | 合格品 | 乙 | 张建勇 | 0 | 125 |  | 0 | 0.14 | 47 | 47*9+34*5切3包，17t。排刀2：47*7+34*8切2包，12t。木托防潮防锈，竖打包，卷外径：≤800mm，卷芯≤300mm,随货提交质保书。厚度公差+/-0.005，宽度公差+0/-0.2mm，34宽度的排在边部 |  | 31010009 | 小品种钢卷 | 0.14-SPCC | 31020011 | 小品种钢分切带 | 0.14-SPCC |  | 10 | MO001879 | MO001879-001-19 | FJ001 | 分剪模板 | 4840 | 2024-07-22 | 2024-07-22 | 5 | 2024-07-26 04:41:40 | 2024-07-26 04:46:49 | 江苏东方九天新能源材料有限公司 |  | 张建勇 |  | 1 | 0.14 | 0 | 47 | 1 | JL00240401282/19 | 分剪镇海联航：排刀1：47*9+34*5切3包，17t。排刀2：47*7+34*8切2包，12t。木托防潮防锈，竖打包，卷外径：≤800mm，卷芯≤300mm,随货提交质保书。厚度公差+/-0.005，宽度公差+0/-0.2mm，34宽度的排在边部 | 1 |  | 是 | 是 | 5 | 1
分剪 | JL00240401282/18 | JL00240401282 | 东方分剪5# | 合格 | 合格品 | 乙 | 张建勇 | 0 | 124 |  | 0 | 0.14 | 47 | 47*9+34*5切3包，17t。排刀2：47*7+34*8切2包，12t。木托防潮防锈，竖打包，卷外径：≤800mm，卷芯≤300mm,随货提交质保书。厚度公差+/-0.005，宽度公差+0/-0.2mm，34宽度的排在边部 |  | 31010009 | 小品种钢卷 | 0.14-SPCC | 31020011 | 小品种钢分切带 | 0.14-SPCC |  | 10 | MO001879 | MO001879-001-18 | FJ001 | 分剪模板 | 4840 | 2024-07-22 | 2024-07-22 | 5 | 2024-07-26 04:41:40 | 2024-07-26 04:46:49 | 江苏东方九天新能源材料有限公司 |  | 张建勇 |  | 1 | 0.14 | 0 | 47 | 1 | JL00240401282/18 | 分剪镇海联航：排刀1：47*9+34*5切3包，17t。排刀2：47*7+34*8切2包，12t。木托防潮防锈，竖打包，卷外径：≤800mm，卷芯≤300mm,随货提交质保书。厚度公差+/-0.005，宽度公差+0/-0.2mm，34宽度的排在边部 | 1 |  | 是 | 是 | 5 | 1
分剪 | JL00240401282/17 | JL00240401282 | 东方分剪5# | 合格 | 合格品 | 乙 | 张建勇 | 0 | 124 |  | 0 | 0.14 | 47 | 47*9+34*5切3包，17t。排刀2：47*7+34*8切2包，12t。木托防潮防锈，竖打包，卷外径：≤800mm，卷芯≤300mm,随货提交质保书。厚度公差+/-0.005，宽度公差+0/-0.2mm，34宽度的排在边部 |  | 31010009 | 小品种钢卷 | 0.14-SPCC | 31020011 | 小品种钢分切带 | 0.14-SPCC |  | 10 | MO001879 | MO001879-001-17 | FJ001 | 分剪模板 | 4840 | 2024-07-22 | 2024-07-22 | 5 | 2024-07-26 04:41:40 | 2024-07-26 04:46:49 | 江苏东方九天新能源材料有限公司 |  | 张建勇 |  | 1 | 0.14 | 0 | 47 | 1 | JL00240401282/17 | 分剪镇海联航：排刀1：47*9+34*5切3包，17t。排刀2：47*7+34*8切2包，12t。木托防潮防锈，竖打包，卷外径：≤800mm，卷芯≤300mm,随货提交质保书。厚度公差+/-0.005，宽度公差+0/-0.2mm，34宽度的排在边部 | 1 |  | 是 | 是 | 5 | 1
分剪 | JL00240401282/16 | JL00240401282 | 东方分剪5# | 其他入库 | 协议品 | 乙 | 张建勇 | 0 | 89 |  | 0 | 0.14 | 34 | 47*9+34*5切3包，17t。排刀2：47*7+34*8切2包，12t。木托防潮防锈，竖打包，卷外径：≤800mm，卷芯≤300mm,随货提交质保书。厚度公差+/-0.005，宽度公差+0/-0.2mm，34宽度的排在边部 |  | 31010009 | 小品种钢卷 | 0.14-SPCC | 31020011 | 小品种钢分切带 | 0.14-SPCC |  | 10 | MO001879 | MO001879-001-16 | FJ001 | 分剪模板 | 4840 | 2024-07-22 | 2024-07-22 | 5 | 2024-07-26 04:41:40 | 2024-07-26 04:46:49 | 江苏东方九天新能源材料有限公司 |  | 张建勇 |  | 1 | 0.14 | 0 | 34 | 1 | JL00240401282/16 | 分剪镇海联航：排刀1：47*9+34*5切3包，17t。排刀2：47*7+34*8切2包，12t。木托防潮防锈，竖打包，卷外径：≤800mm，卷芯≤300mm,随货提交质保书。厚度公差+/-0.005，宽度公差+0/-0.2mm，34宽度的排在边部 | 1 | 来料划伤线印 | 是 | 是 | 5 | 1
分剪 | JL00240401282/15 | JL00240401282 | 东方分剪5# | 合格 | 合格品 | 乙 | 张建勇 | 0 | 89 |  | 0 | 0.14 | 34 | 47*9+34*5切3包，17t。排刀2：47*7+34*8切2包，12t。木托防潮防锈，竖打包，卷外径：≤800mm，卷芯≤300mm,随货提交质保书。厚度公差+/-0.005，宽度公差+0/-0.2mm，34宽度的排在边部 |  | 31010009 | 小品种钢卷 | 0.14-SPCC | 31020011 | 小品种钢分切带 | 0.14-SPCC |  | 10 | MO001879 | MO001879-001-15 | FJ001 | 分剪模板 | 4840 | 2024-07-22 | 2024-07-22 | 5 | 2024-07-26 04:41:40 | 2024-07-26 04:46:49 | 江苏东方九天新能源材料有限公司 |  | 张建勇 |  | 1 | 0.14 | 0 | 34 | 1 | JL00240401282/15 | 分剪镇海联航：排刀1：47*9+34*5切3包，17t。排刀2：47*7+34*8切2包，12t。木托防潮防锈，竖打包，卷外径：≤800mm，卷芯≤300mm,随货提交质保书。厚度公差+/-0.005，宽度公差+0/-0.2mm，34宽度的排在边部 | 1 |  | 是 | 是 | 5 | 1
分剪 | JL00240401282/14 | JL00240401282 | 东方分剪5# | 其他入库 | 协议品 | 乙 | 张建勇 | 0 | 91 |  | 0 | 0.14 | 34 | 47*9+34*5切3包，17t。排刀2：47*7+34*8切2包，12t。木托防潮防锈，竖打包，卷外径：≤800mm，卷芯≤300mm,随货提交质保书。厚度公差+/-0.005，宽度公差+0/-0.2mm，34宽度的排在边部 |  | 31010009 | 小品种钢卷 | 0.14-SPCC | 31020011 | 小品种钢分切带 | 0.14-SPCC |  | 10 | MO001879 | MO001879-001-14 | FJ001 | 分剪模板 | 4840 | 2024-07-22 | 2024-07-22 | 5 | 2024-07-26 04:41:40 | 2024-07-26 04:46:49 | 江苏东方九天新能源材料有限公司 |  | 张建勇 |  | 1 | 0.14 | 0 | 34 | 1 | JL00240401282/14 | 分剪镇海联航：排刀1：47*9+34*5切3包，17t。排刀2：47*7+34*8切2包，12t。木托防潮防锈，竖打包，卷外径：≤800mm，卷芯≤300mm,随货提交质保书。厚度公差+/-0.005，宽度公差+0/-0.2mm，34宽度的排在边部 | 1 | 来料粘刚折印 | 是 | 是 | 5 | 1
分剪 | JL00240401282/13 | JL00240401282 | 东方分剪5# | 合格 | 合格品 | 乙 | 张建勇 | 0 | 91 |  | 0 | 0.14 | 34 | 47*9+34*5切3包，17t。排刀2：47*7+34*8切2包，12t。木托防潮防锈，竖打包，卷外径：≤800mm，卷芯≤300mm,随货提交质保书。厚度公差+/-0.005，宽度公差+0/-0.2mm，34宽度的排在边部 |  | 31010009 | 小品种钢卷 | 0.14-SPCC | 31020011 | 小品种钢分切带 | 0.14-SPCC |  | 10 | MO001879 | MO001879-001-13 | FJ001 | 分剪模板 | 4840 | 2024-07-22 | 2024-07-22 | 5 | 2024-07-26 04:41:40 | 2024-07-26 04:46:49 | 江苏东方九天新能源材料有限公司 |  | 张建勇 |  | 1 | 0.14 | 0 | 34 | 1 | JL00240401282/13 | 分剪镇海联航：排刀1：47*9+34*5切3包，17t。排刀2：47*7+34*8切2包，12t。木托防潮防锈，竖打包，卷外径：≤800mm，卷芯≤300mm,随货提交质保书。厚度公差+/-0.005，宽度公差+0/-0.2mm，34宽度的排在边部 | 1 |  | 是 | 是 | 5 | 1
分剪 | JL00240401282/12 | JL00240401282 | 东方分剪5# | 合格 | 合格品 | 乙 | 张建勇 | 0 | 91 |  | 0 | 0.14 | 34 | 47*9+34*5切3包，17t。排刀2：47*7+34*8切2包，12t。木托防潮防锈，竖打包，卷外径：≤800mm，卷芯≤300mm,随货提交质保书。厚度公差+/-0.005，宽度公差+0/-0.2mm，34宽度的排在边部 |  | 31010009 | 小品种钢卷 | 0.14-SPCC | 31020011 | 小品种钢分切带 | 0.14-SPCC |  | 10 | MO001879 | MO001879-001-12 | FJ001 | 分剪模板 | 4840 | 2024-07-22 | 2024-07-22 | 5 | 2024-07-26 04:41:40 | 2024-07-26 04:46:49 | 江苏东方九天新能源材料有限公司 |  | 张建勇 |  | 1 | 0.14 | 0 | 34 | 1 | JL00240401282/12 | 分剪镇海联航：排刀1：47*9+34*5切3包，17t。排刀2：47*7+34*8切2包，12t。木托防潮防锈，竖打包，卷外径：≤800mm，卷芯≤300mm,随货提交质保书。厚度公差+/-0.005，宽度公差+0/-0.2mm，34宽度的排在边部 | 1 |  | 是 | 是 | 5 | 1
分剪 | JL00240401282/11 | JL00240401282 | 东方分剪5# | 合格 | 合格品 | 乙 | 张建勇 | 0 | 126 |  | 0 | 0.14 | 47 | 47*9+34*5切3包，17t。排刀2：47*7+34*8切2包，12t。木托防潮防锈，竖打包，卷外径：≤800mm，卷芯≤300mm,随货提交质保书。厚度公差+/-0.005，宽度公差+0/-0.2mm，34宽度的排在边部 |  | 31010009 | 小品种钢卷 | 0.14-SPCC | 31020011 | 小品种钢分切带 | 0.14-SPCC |  | 10 | MO001879 | MO001879-001-11 | FJ001 | 分剪模板 | 4840 | 2024-07-22 | 2024-07-22 | 5 | 2024-07-26 04:41:40 | 2024-07-26 04:46:49 | 江苏东方九天新能源材料有限公司 |  | 张建勇 |  | 1 | 0.14 | 0 | 47 | 1 | JL00240401282/11 | 分剪镇海联航：排刀1：47*9+34*5切3包，17t。排刀2：47*7+34*8切2包，12t。木托防潮防锈，竖打包，卷外径：≤800mm，卷芯≤300mm,随货提交质保书。厚度公差+/-0.005，宽度公差+0/-0.2mm，34宽度的排在边部 | 1 |  | 是 | 是 | 5 | 1
分剪 | JL00240401282/10 | JL00240401282 | 东方分剪5# | 合格 | 合格品 | 乙 | 张建勇 | 0 | 125 |  | 0 | 0.14 | 47 | 47*9+34*5切3包，17t。排刀2：47*7+34*8切2包，12t。木托防潮防锈，竖打包，卷外径：≤800mm，卷芯≤300mm,随货提交质保书。厚度公差+/-0.005，宽度公差+0/-0.2mm，34宽度的排在边部 |  | 31010009 | 小品种钢卷 | 0.14-SPCC | 31020011 | 小品种钢分切带 | 0.14-SPCC |  | 10 | MO001879 | MO001879-001-10 | FJ001 | 分剪模板 | 4840 | 2024-07-22 | 2024-07-22 | 5 | 2024-07-26 04:41:40 | 2024-07-26 04:46:49 | 江苏东方九天新能源材料有限公司 |  | 张建勇 |  | 1 | 0.14 | 0 | 47 | 1 | JL00240401282/10 | 分剪镇海联航：排刀1：47*9+34*5切3包，17t。排刀2：47*7+34*8切2包，12t。木托防潮防锈，竖打包，卷外径：≤800mm，卷芯≤300mm,随货提交质保书。厚度公差+/-0.005，宽度公差+0/-0.2mm，34宽度的排在边部 | 1 |  | 是 | 是 | 5 | 1
分剪 | JL00240401282/9 | JL00240401282 | 东方分剪5# | 合格 | 合格品 | 乙 | 张建勇 | 0 | 125 |  | 0 | 0.14 | 47 | 47*9+34*5切3包，17t。排刀2：47*7+34*8切2包，12t。木托防潮防锈，竖打包，卷外径：≤800mm，卷芯≤300mm,随货提交质保书。厚度公差+/-0.005，宽度公差+0/-0.2mm，34宽度的排在边部 |  | 31010009 | 小品种钢卷 | 0.14-SPCC | 31020011 | 小品种钢分切带 | 0.14-SPCC |  | 10 | MO001879 | MO001879-001-09 | FJ001 | 分剪模板 | 4840 | 2024-07-22 | 2024-07-22 | 5 | 2024-07-26 04:41:40 | 2024-07-26 04:46:49 | 江苏东方九天新能源材料有限公司 |  | 张建勇 |  | 1 | 0.14 | 0 | 47 | 1 | JL00240401282/9 | 分剪镇海联航：排刀1：47*9+34*5切3包，17t。排刀2：47*7+34*8切2包，12t。木托防潮防锈，竖打包，卷外径：≤800mm，卷芯≤300mm,随货提交质保书。厚度公差+/-0.005，宽度公差+0/-0.2mm，34宽度的排在边部 | 1 |  | 是 | 是 | 5 | 1
分剪 | JL00240401282/8 | JL00240401282 | 东方分剪5# | 合格 | 合格品 | 乙 | 张建勇 | 0 | 125 |  | 0 | 0.14 | 47 | 47*9+34*5切3包，17t。排刀2：47*7+34*8切2包，12t。木托防潮防锈，竖打包，卷外径：≤800mm，卷芯≤300mm,随货提交质保书。厚度公差+/-0.005，宽度公差+0/-0.2mm，34宽度的排在边部 |  | 31010009 | 小品种钢卷 | 0.14-SPCC | 31020011 | 小品种钢分切带 | 0.14-SPCC |  | 10 | MO001879 | MO001879-001-08 | FJ001 | 分剪模板 | 4840 | 2024-07-22 | 2024-07-22 | 5 | 2024-07-26 04:41:40 | 2024-07-26 04:46:49 | 江苏东方九天新能源材料有限公司 |  | 张建勇 |  | 1 | 0.14 | 0 | 47 | 1 | JL00240401282/8 | 分剪镇海联航：排刀1：47*9+34*5切3包，17t。排刀2：47*7+34*8切2包，12t。木托防潮防锈，竖打包，卷外径：≤800mm，卷芯≤300mm,随货提交质保书。厚度公差+/-0.005，宽度公差+0/-0.2mm，34宽度的排在边部 | 1 |  | 是 | 是 | 5 | 1
分剪 | JL00240401282/7 | JL00240401282 | 东方分剪5# | 合格 | 合格品 | 乙 | 张建勇 | 0 | 125 |  | 0 | 0.14 | 47 | 47*9+34*5切3包，17t。排刀2：47*7+34*8切2包，12t。木托防潮防锈，竖打包，卷外径：≤800mm，卷芯≤300mm,随货提交质保书。厚度公差+/-0.005，宽度公差+0/-0.2mm，34宽度的排在边部 |  | 31010009 | 小品种钢卷 | 0.14-SPCC | 31020011 | 小品种钢分切带 | 0.14-SPCC |  | 10 | MO001879 | MO001879-001-07 | FJ001 | 分剪模板 | 4840 | 2024-07-22 | 2024-07-22 | 5 | 2024-07-26 04:41:40 | 2024-07-26 04:46:49 | 江苏东方九天新能源材料有限公司 |  | 张建勇 |  | 1 | 0.14 | 0 | 47 | 1 | JL00240401282/7 | 分剪镇海联航：排刀1：47*9+34*5切3包，17t。排刀2：47*7+34*8切2包，12t。木托防潮防锈，竖打包，卷外径：≤800mm，卷芯≤300mm,随货提交质保书。厚度公差+/-0.005，宽度公差+0/-0.2mm，34宽度的排在边部 | 1 |  | 是 | 是 | 5 | 1
分剪 | JL00240401282/6 | JL00240401282 | 东方分剪5# | 合格 | 合格品 | 乙 | 张建勇 | 0 | 125 |  | 0 | 0.14 | 47 | 47*9+34*5切3包，17t。排刀2：47*7+34*8切2包，12t。木托防潮防锈，竖打包，卷外径：≤800mm，卷芯≤300mm,随货提交质保书。厚度公差+/-0.005，宽度公差+0/-0.2mm，34宽度的排在边部 |  | 31010009 | 小品种钢卷 | 0.14-SPCC | 31020011 | 小品种钢分切带 | 0.14-SPCC |  | 10 | MO001879 | MO001879-001-06 | FJ001 | 分剪模板 | 4840 | 2024-07-22 | 2024-07-22 | 5 | 2024-07-26 04:41:40 | 2024-07-26 04:46:49 | 江苏东方九天新能源材料有限公司 |  | 张建勇 |  | 1 | 0.14 | 0 | 47 | 1 | JL00240401282/6 | 分剪镇海联航：排刀1：47*9+34*5切3包，17t。排刀2：47*7+34*8切2包，12t。木托防潮防锈，竖打包，卷外径：≤800mm，卷芯≤300mm,随货提交质保书。厚度公差+/-0.005，宽度公差+0/-0.2mm，34宽度的排在边部 | 1 |  | 是 | 是 | 5 | 1
分剪 | JL00240401282/5 | JL00240401282 | 东方分剪5# | 合格 | 合格品 | 乙 | 张建勇 | 0 | 125 |  | 0 | 0.14 | 47 | 47*9+34*5切3包，17t。排刀2：47*7+34*8切2包，12t。木托防潮防锈，竖打包，卷外径：≤800mm，卷芯≤300mm,随货提交质保书。厚度公差+/-0.005，宽度公差+0/-0.2mm，34宽度的排在边部 |  | 31010009 | 小品种钢卷 | 0.14-SPCC | 31020011 | 小品种钢分切带 | 0.14-SPCC |  | 10 | MO001879 | MO001879-001-05 | FJ001 | 分剪模板 | 4840 | 2024-07-22 | 2024-07-22 | 5 | 2024-07-26 04:41:40 | 2024-07-26 04:46:49 | 江苏东方九天新能源材料有限公司 |  | 张建勇 |  | 1 | 0.14 | 0 | 47 | 1 | JL00240401282/5 | 分剪镇海联航：排刀1：47*9+34*5切3包，17t。排刀2：47*7+34*8切2包，12t。木托防潮防锈，竖打包，卷外径：≤800mm，卷芯≤300mm,随货提交质保书。厚度公差+/-0.005，宽度公差+0/-0.2mm，34宽度的排在边部 | 1 |  | 是 | 是 | 5 | 1
分剪 | JL00240401282/4 | JL00240401282 | 东方分剪5# | 合格 | 合格品 | 乙 | 张建勇 | 0 | 124 |  | 0 | 0.14 | 47 | 47*9+34*5切3包，17t。排刀2：47*7+34*8切2包，12t。木托防潮防锈，竖打包，卷外径：≤800mm，卷芯≤300mm,随货提交质保书。厚度公差+/-0.005，宽度公差+0/-0.2mm，34宽度的排在边部 |  | 31010009 | 小品种钢卷 | 0.14-SPCC | 31020011 | 小品种钢分切带 | 0.14-SPCC |  | 10 | MO001879 | MO001879-001-04 | FJ001 | 分剪模板 | 4840 | 2024-07-22 | 2024-07-22 | 5 | 2024-07-26 04:41:40 | 2024-07-26 04:46:49 | 江苏东方九天新能源材料有限公司 |  | 张建勇 |  | 1 | 0.14 | 0 | 47 | 1 | JL00240401282/4 | 分剪镇海联航：排刀1：47*9+34*5切3包，17t。排刀2：47*7+34*8切2包，12t。木托防潮防锈，竖打包，卷外径：≤800mm，卷芯≤300mm,随货提交质保书。厚度公差+/-0.005，宽度公差+0/-0.2mm，34宽度的排在边部 | 1 |  | 是 | 是 | 5 | 1
分剪 | JL00240401282/3 | JL00240401282 | 东方分剪5# | 合格 | 合格品 | 乙 | 张建勇 | 0 | 124 |  | 0 | 0.14 | 47 | 47*9+34*5切3包，17t。排刀2：47*7+34*8切2包，12t。木托防潮防锈，竖打包，卷外径：≤800mm，卷芯≤300mm,随货提交质保书。厚度公差+/-0.005，宽度公差+0/-0.2mm，34宽度的排在边部 |  | 31010009 | 小品种钢卷 | 0.14-SPCC | 31020011 | 小品种钢分切带 | 0.14-SPCC |  | 10 | MO001879 | MO001879-001-03 | FJ001 | 分剪模板 | 4840 | 2024-07-22 | 2024-07-22 | 5 | 2024-07-26 04:41:40 | 2024-07-26 04:46:49 | 江苏东方九天新能源材料有限公司 |  | 张建勇 |  | 1 | 0.14 | 0 | 47 | 1 | JL00240401282/3 | 分剪镇海联航：排刀1：47*9+34*5切3包，17t。排刀2：47*7+34*8切2包，12t。木托防潮防锈，竖打包，卷外径：≤800mm，卷芯≤300mm,随货提交质保书。厚度公差+/-0.005，宽度公差+0/-0.2mm，34宽度的排在边部 | 1 |  | 是 | 是 | 5 | 1
分剪 | JL00240401282/2 | JL00240401282 | 东方分剪5# | 其他入库 | 协议品 | 乙 | 张建勇 | 0 | 90 |  | 0 | 0.14 | 34 | 47*9+34*5切3包，17t。排刀2：47*7+34*8切2包，12t。木托防潮防锈，竖打包，卷外径：≤800mm，卷芯≤300mm,随货提交质保书。厚度公差+/-0.005，宽度公差+0/-0.2mm，34宽度的排在边部 |  | 31010009 | 小品种钢卷 | 0.14-SPCC | 31020011 | 小品种钢分切带 | 0.14-SPCC |  | 10 | MO001879 | MO001879-001-02 | FJ001 | 分剪模板 | 4840 | 2024-07-22 | 2024-07-22 | 5 | 2024-07-26 04:41:40 | 2024-07-26 04:46:49 | 江苏东方九天新能源材料有限公司 |  | 张建勇 |  | 1 | 0.14 | 0 | 34 | 1 | JL00240401282/2 | 分剪镇海联航：排刀1：47*9+34*5切3包，17t。排刀2：47*7+34*8切2包，12t。木托防潮防锈，竖打包，卷外径：≤800mm，卷芯≤300mm,随货提交质保书。厚度公差+/-0.005，宽度公差+0/-0.2mm，34宽度的排在边部 | 1 | 来料划伤线印 | 是 | 是 | 5 | 1
分剪 | JL00240401282/1 | JL00240401282 | 东方分剪5# | 合格 | 合格品 | 乙 | 张建勇 | 0 | 89 |  | 0 | 0.14 | 34 | 47*9+34*5切3包，17t。排刀2：47*7+34*8切2包，12t。木托防潮防锈，竖打包，卷外径：≤800mm，卷芯≤300mm,随货提交质保书。厚度公差+/-0.005，宽度公差+0/-0.2mm，34宽度的排在边部 |  | 31010009 | 小品种钢卷 | 0.14-SPCC | 31020011 | 小品种钢分切带 | 0.14-SPCC |  | 10 | MO001879 | MO001879-001-01 | FJ001 | 分剪模板 | 4840 | 2024-07-22 | 2024-07-22 | 5 | 2024-07-26 04:41:40 | 2024-07-26 04:46:49 | 江苏东方九天新能源材料有限公司 |  | 张建勇 |  | 1 | 0.14 | 0 | 34 | 1 | JL00240401282/1 | 分剪镇海联航：排刀1：47*9+34*5切3包，17t。排刀2：47*7+34*8切2包，12t。木托防潮防锈，竖打包，卷外径：≤800mm，卷芯≤300mm,随货提交质保书。厚度公差+/-0.005，宽度公差+0/-0.2mm，34宽度的排在边部 | 1 |  | 是 | 是 | 5 | 1
一次脱脂 | DL1224070027 | DL1224070027 | 东方950脱脂2# | 合格 | 让步接收 | 甲 | 韩成飞,周志平 | 6770 | 6760 | 0.9985 | 1100 | 1.2 | 650 | 海金杜门：脱脂(单位张力3.5），转650轧机 | 条印色差 | 20100152 | 轧硬 | 1.2*650-SPCC | 31010073 | 小品种钢卷 | 0.762-SPCC |  | 10 | MO001767 | MO001767-007 | HJDM001 | 东方小品种钢前处理 0.762（海金杜门：硬度185-235HV，粗糙度0.075-0.5μm，抗拉强度590-760MPa,厚度公差0.747-0.777μm) | 6770 | 2024-07-18 | 2024-07-25 | 5 | 2024-07-26 03:56:07 | 2024-07-26 04:19:27 | 江苏东方九天新能源材料有限公司 | 234692 | 周志平 |  |  | 1.2 | 1120 | 650 | 1 | DL1224070027 | 海金杜门：（0.762*650）厚度公差：±0.015，HV185-235,粗糙度0.075-0.5μM，抗拉590-760MPA |  | 条印色差 | 否 | 否 | 29 | 7
铬钝化 | JG12240701071 | JG12240701071 | 东方铬钝化950 | 合格 | 让步接收 | 甲 | 夏亚军 | 7340 | 7341 | 1.0001 | 12510 | 0.1 | 760 | / | 两边边部水锈斑 | 30210015 | 光亮卷 | 0.1-SPCC | 30110014 | 铬钝化卷 | 0.1-SPCC |  | 10 | MO002054 | MO002054-009 | GDH001 | 铬钝化模板 | 7340 | 2024-07-25 | 2024-07-25 | 5 | 2024-07-26 04:08:38 | 2024-07-26 04:17:55 | 江苏东方九天新能源材料有限公司 | 259606 | 孙槐兵 |  |  | 0.1 | 12580 | 760 | 1 | JG12240701071 |  | 1 | S色差(色差 白斑 碱液斑 两边边部水锈斑) | 是 | 是 | 9 | 9
镍钝化 | JL1224050001-222 | JL1224050001-22 | 东方镍钝化1150 | 合格 | 合格品 | 乙 | 孙吕 | 1070 | 1070 | 1 | 1500 | 0.15 | 610 | 泰德通：1150镍钝化工段镀镍，HV100-120,镀层≥1.5μm，纸管芯 ,整卷发货 |  | 20600016 | 镍钝化卷半成品 | 0.15-SPCC | 31310008 | 镍钝化卷 | 0.15-SPCC |  | 10 | MO001970 | MO001970-005-02 | NDH001 | 镍钝化模板 | 2230 | 2024-07-24 | 2024-07-28 | 5 | 2024-07-26 02:49:49 | 2024-07-26 04:12:15 | 江苏东方九天新能源材料有限公司 |  | 孙吕 |  | 1 | 0.15 | 1500 | 610 | 1 | JL1224050001-222 | 泰德通：（0.15*610）双面镀镍，镀层厚度≥1.5um，HV90-110；卷重≤1.5吨 | 1 |  | 是 | 是 | 124 | 5
镍钝化 | JL1224050001-221 | JL1224050001-22 | 东方镍钝化1150 | 合格 | 让步接收 | 乙 | 孙吕 | 1140 | 1140 | 1 | 1600 | 0.15 | 610 | 泰德通：1150镍钝化工段镀镍，HV100-120,镀层≥1.5μm，纸管芯 ,整卷发货 | 来料内100米顶伤 来料边浪 | 20600016 | 镍钝化卷半成品 | 0.15-SPCC | 31310008 | 镍钝化卷 | 0.15-SPCC |  | 10 | MO001970 | MO001970-005-01 | NDH001 | 镍钝化模板 | 2230 | 2024-07-24 | 2024-07-28 | 5 | 2024-07-26 02:49:49 | 2024-07-26 04:12:15 | 江苏东方九天新能源材料有限公司 |  | 孙吕 |  | 1 | 0.15 | 1600 | 610 | 1 | JL1224050001-221 | 泰德通：（0.15*610）双面镀镍，镀层厚度≥1.5um，HV90-110；卷重≤1.5吨 | 1 | 来料内100米顶伤 来料边浪 | 是 | 是 | 124 | 5
最终平整 | DL12240700552 | DL1224070055 | 东方850平整 | 其他入库 | 成品退库 | 乙 | 鞠承,姚学禹 | 4740 | 4550 | 0.9599 | 1560 | 0.66 | 565 | 昆山富维:850平整建议用Ra0.8-1.2μm毛化辊，厚度公差：0.650-0.660mm，硬度80-110HV，粗糙度Ra0.5-0.7μm.,取A4纸贴打包后贴外面 | A暗线印(板面轻微暗),Z振纹(板面),N粘钢折印(1400米后整板面粘钢印重),B白斑(来料传15CM处连续性白斑重平后明显整卷)（未取样） | 20100125 | 轧硬 | 1.2*565-SPCC | 31010066 | 小品种钢卷 | 0.66-SPCC |  | 50 | MO001775 | MO001775-001-02 | XPZG001 | 小品种钢前处理模板 | 10140 | 2024-07-19 | 2024-07-29 | 5 | 2024-07-26 04:01:11 | 2024-07-26 04:08:52 | 江苏东方九天新能源材料有限公司 | 248918 | 鞠承 |  |  | 0.66 | 1635 | 565 | 1 | DL12240700552 | 昆山富维：（0.66*565）厚度公差：+0/-0.01mm，HV80-110,粗糙度0.5-0.7,卷重2-3吨，，取A4纸贴打包后贴外面 | 1 | A暗线印(板面轻微暗),Z振纹(板面),N粘钢折印(1400米后整板面粘钢印重),B白斑(来料传15CM处连续性白斑重平后明显整卷) | 是 | 是 | 1728 | 1
最终脱脂 | JG12240704052 | JG1224070405 | 东方950脱脂1# | 合格 | 合格品 | 乙 | 何晓健,张东兵 | 6905 | 6905 | 1 | 12800 | 0.1 | 710 | 脱脂（950-1） |  | 20100028 | 轧硬 | 0.4*710-SPCC | 30210015 | 光亮卷 | 0.1-SPCC |  | 40 | MO001804 | MO001804-005-02 | GLJ002 | 东方光亮卷前处理（0.4轧0.1mm) | 13815 | 2024-07-19 | 2024-08-03 | 5 | 2024-07-26 03:54:54 | 2024-07-26 03:55:41 | 江苏东方九天新能源材料有限公司 |  | 何晓健 |  | 1 | 0.1 | 12800 | 710 | 1 | JG12240704052 | 轧0.1；米数控制在25100-25200，脱脂平均分包 |  |  |  |  | 5648 | 5
最终脱脂 | JG12240704051 | JG1224070405 | 东方950脱脂1# | 合格 | 合格品 | 乙 | 何晓健,张东兵 | 6750 | 6750 | 1 | 12500 | 0.1 | 710 | 脱脂（950-1） |  | 20100028 | 轧硬 | 0.4*710-SPCC | 30210015 | 光亮卷 | 0.1-SPCC |  | 40 | MO001804 | MO001804-005-01 | GLJ002 | 东方光亮卷前处理（0.4轧0.1mm) | 13815 | 2024-07-19 | 2024-08-03 | 5 | 2024-07-26 03:54:54 | 2024-07-26 03:55:41 | 江苏东方九天新能源材料有限公司 |  | 何晓健 |  | 1 | 0.1 | 12500 | 710 | 1 | JG12240704051 | 轧0.1；米数控制在25100-25200，脱脂平均分包 |  |  |  |  | 5648 | 5
一次脱脂 | DL1224070017 | DL1224070017 | 东方950脱脂2# | 合格 | 让步接收 | 甲 | 韩成飞,周志平 | 6795 | 6780 | 0.9978 | 1120 | 1.2 | 650 | 海金杜门：脱脂(单位张力3.5），转650轧机 | 条印色差 | 20100152 | 轧硬 | 1.2*650-SPCC | 31010073 | 小品种钢卷 | 0.762-SPCC |  | 10 | MO001767 | MO001767-001 | HJDM001 | 东方小品种钢前处理 0.762（海金杜门：硬度185-235HV，粗糙度0.075-0.5μm，抗拉强度590-760MPa,厚度公差0.747-0.777μm) | 6795 | 2024-07-18 | 2024-07-25 | 5 | 2024-07-26 03:08:36 | 2024-07-26 03:54:50 | 江苏东方九天新能源材料有限公司 | 234686 | 周志平 |  |  | 1.2 | 1120 | 650 | 1 | DL1224070017 | 海金杜门：（0.762*650）厚度公差：±0.015，HV185-235,粗糙度0.075-0.5μM，抗拉590-760MPA |  | 条印色差 | 否 | 否 | 49 | 1
最终冷轧 | JG1224070420 | JG1224070420 | 东方850轧机 | 合格 | 合格品 | 乙 | 肖勋民 | 13460 | 13340 | 0.9911 | 24800 | 0.1 | 710 | 850轧机普光辊(Ra0.4-0.6μm)轧制0.1mm(0.4-0.25-0.15-0.115-0.1) |  | 20100028 | 轧硬 | 0.4*710-SPCC | 30210015 | 光亮卷 | 0.1-SPCC |  | 30 | MO001803 | MO001803-003 | GLJ002 | 东方光亮卷前处理（0.4轧0.1mm) | 13490 | 2024-07-19 | 2024-08-03 | 3 | 2024-07-26 00:23:57 | 2024-07-26 03:04:27 | 江苏东方九天新能源材料有限公司 | 249246 | 肖勋民 |  |  | 0.4 | 6110 | 710 | 1 | JG1224070420 | 轧0.1；米数控制在24700-24800，脱脂平均分包 |  |  | 否 | 否 | 11726 | 3
铬钝化 | JG1224060250112 | JG122406025011 | 东方铬钝化950 | 合格 | 让步接收 | 甲 | 夏亚军 | 2269 | 2269 | 1 | 3950 | 0.1 | 760 | / | 3030-3070米横向217.1-217.3mm8个孔洞 （大小0.53-1.06 mm2） | 30210015 | 光亮卷 | 0.1-SPCC | 30110014 | 铬钝化卷 | 0.1-SPCC |  | 10 | MO002054 | MO002054-005-02 | GDH001 | 铬钝化模板 | 5830 | 2024-07-25 | 2024-07-25 | 5 | 2024-07-26 02:47:01 | 2024-07-26 02:49:46 | 江苏东方九天新能源材料有限公司 |  | 孙槐兵 |  | 1 | 0.1 | 3950 | 760 | 1 | JG1224060250112 |  | 1 | S色差(色差 3030-3070米8个孔洞 横向217.1-217.3 大小0.53-1.06 碱液斑 条印 辊印) | 是 | 是 | 3 | 5
铬钝化 | JG1224060250111 | JG122406025011 | 东方铬钝化950 | 合格 | 合格品 | 甲 | 夏亚军 | 3533 | 3533 | 1 | 6150 | 0.1 | 760 | / |  | 30210015 | 光亮卷 | 0.1-SPCC | 30110014 | 铬钝化卷 | 0.1-SPCC |  | 10 | MO002054 | MO002054-005-01 | GDH001 | 铬钝化模板 | 5830 | 2024-07-25 | 2024-07-25 | 5 | 2024-07-26 02:47:01 | 2024-07-26 02:49:46 | 江苏东方九天新能源材料有限公司 |  | 孙槐兵 |  | 1 | 0.1 | 6150 | 760 | 1 | JG1224060250111 |  | 1 |  | 是 | 是 | 3 | 5
一次脱脂 | DL1224070025 | DL1224070025 | 东方950脱脂2# | 合格 | 让步接收 | 甲 | 韩成飞,周志平 | 6740 | 6725 | 0.9978 | 1100 | 1.2 | 650 | 海金杜门：脱脂(单位张力3.5），转650轧机 | 条印色差 | 20100152 | 轧硬 | 1.2*650-SPCC | 31010073 | 小品种钢卷 | 0.762-SPCC |  | 10 | MO001767 | MO001767-005 | HJDM001 | 东方小品种钢前处理 0.762（海金杜门：硬度185-235HV，粗糙度0.075-0.5μm，抗拉强度590-760MPa,厚度公差0.747-0.777μm) | 6740 | 2024-07-18 | 2024-07-25 | 5 | 2024-07-26 02:30:06 | 2024-07-26 02:31:26 | 江苏东方九天新能源材料有限公司 | 234690 | 周志平 |  |  | 1.2 | 1115 | 650 | 1 | DL1224070025 | 海金杜门：（0.762*650）厚度公差：±0.015，HV185-235,粗糙度0.075-0.5μM，抗拉590-760MPA |  | 条印色差 | 否 | 否 | 65 | 5
铬钝化 | JG1224070233 | JG1224070233 | 东方铬钝化750 | 合格 | 合格品 | 甲 | 孙锋 | 5256 | 5237 | 0.9964 | 7120 | 0.15 | 610 | / | 来料板面色差条印,肋浪，振纹，白条印 | 30210011 | 光亮卷 | 0.15-SPCC | 30110011 | 铬钝化卷 | 0.15-SPCC |  | 10 | MO002053 | MO002053-004 | GDH001 | 铬钝化模板 | 5256 | 2024-07-25 | 2024-07-25 | 5 | 2024-07-26 00:42:13 | 2024-07-26 02:29:44 | 江苏东方九天新能源材料有限公司 | 259590 | 倪兵 |  |  | 0.15 | 7080 | 610 | 1 | JG1224070233 |  | 1 | 来料板面色差条印,肋浪，振纹，白条印 | 是 | 是 | 107 | 4
一次脱脂 | DL1224070015 | DL1224070015 | 东方950脱脂2# | 其他入库 | 半成品退库 | 甲 | 韩成飞,周志平 | 5960 | 5960 | 1 | 1100 | 1.2 | 570 | 浙江银帆：脱脂(单位张力3.5)、转退火 | 操作测边部锈斑条印色差 | 20100146 | 轧硬 | 1.2*570-SPCC | 20200083 | 小品种钢半成品 | 1.2-SPCC |  | 10 | MO002032 | MO002032-001 | XPZG001 | 小品种钢前处理模板 | 5960 | 2024-07-25 | 2024-08-06 | 5 | 2024-07-26 01:20:13 | 2024-07-26 02:20:46 | 江苏东方九天新能源材料有限公司 | 234665 | 周志平 |  |  | 1.2 | 1120 | 570 | 1 | DL1224070015 | 1.2海金杜门改 浙江银帆（0.4*570）厚度-0.01MM,HV90-110,粗糙度0.5-0.7， | 1 | 操作测边部锈斑条印色差 | 是 | 是 | 60 | 1
最终脱脂 | JG12240601222 | JG1224060122 | 东方950脱脂1# | 合格 | 合格品 | 乙 | 何晓健,张东兵 | 6535 | 6535 | 1 | 12100 | 0.1 | 710 | 脱脂（950-1） |  | 20100028 | 轧硬 | 0.4*710-SPCC | 30210015 | 光亮卷 | 0.1-SPCC |  | 40 | MO001176 | MO001176-001-02 | GLJ003 | 光亮卷前处理 模板 | 9850 | 2024-07-04 | 2024-07-14 | 5 | 2024-07-26 02:07:06 | 2024-07-26 02:07:57 | 江苏东方九天新能源材料有限公司 |  | 何晓健 |  | 1 | 0.1 | 12100 | 710 | 1 | JG12240601222 | 轧0.1，米数控制在18200-18300米，脱脂平均分包。 |  |  |  |  | 9774 | 1
最终脱脂 | JG12240601221 | JG1224060122 | 东方950脱脂1# | 合格 | 合格品 | 乙 | 何晓健,张东兵 | 3220 | 3220 | 1 | 6200 | 0.1 | 710 | 脱脂（950-1） |  | 20100028 | 轧硬 | 0.4*710-SPCC | 30210015 | 光亮卷 | 0.1-SPCC |  | 40 | MO001176 | MO001176-001-01 | GLJ003 | 光亮卷前处理 模板 | 9850 | 2024-07-04 | 2024-07-14 | 5 | 2024-07-26 02:07:06 | 2024-07-26 02:07:57 | 江苏东方九天新能源材料有限公司 |  | 何晓健 |  | 1 | 0.1 | 6200 | 710 | 1 | JG12240601221 | 轧0.1，米数控制在18200-18300米，脱脂平均分包。 |  |  |  |  | 9774 | 1
最终退火 | JL1224030188 | JL1224030188 | 东方20# | 合格 |  | 乙 | 陈国,李楷文,张天圣 | 5190 | 5190 | 1 | 3500 | 0.3 | 650 | 摩丁普信：退火(620℃)，转850平整 |  | 20100026 | 轧硬 | 0.4*650-SPCC | 31010041 | 小品种钢卷 | 0.3-SPCC |  | 40 | MO001363 | MO001363-013 | XPZG001 | 小品种钢前处理模板 | 5345 | 2024-07-08 | 2024-07-23 | 5 | 2024-07-23 07:29:25 | 2024-07-26 02:07:51 | 江苏东方九天新能源材料有限公司 | 227553 | 刘忠于 | 刘忠于 |  | 0.3 | 3500 | 650 | 1 | JL1224030188 | 摩丁普信：（0.3*650）厚度+0.003/-0.007，HV90-110,粗度0.5-0.8 |  |  | 否 | 否 | 4003 | 13
最终退火 | JL1224030187 | JL1224030187 | 东方20# | 合格 |  | 乙 | 陈国,李楷文,张天圣 | 6950 | 6950 | 1 | 4655 | 0.3 | 650 | 摩丁普信：退火(620℃)，转850平整 |  | 20100026 | 轧硬 | 0.4*650-SPCC | 31010041 | 小品种钢卷 | 0.3-SPCC |  | 40 | MO001363 | MO001363-012 | XPZG001 | 小品种钢前处理模板 | 7090 | 2024-07-08 | 2024-07-23 | 5 | 2024-07-23 07:29:25 | 2024-07-26 02:07:51 | 江苏东方九天新能源材料有限公司 | 227552 | 刘忠于 | 刘忠于 |  | 0.3 | 4655 | 650 | 1 | JL1224030187 | 摩丁普信：（0.3*650）厚度+0.003/-0.007，HV90-110,粗度0.5-0.8 |  |  | 否 | 否 | 4021 | 12
最终退火 | JL1224030182 | JL1224030182 | 东方20# | 合格 |  | 乙 | 陈国,李楷文,张天圣 | 5235 | 5235 | 1 | 3485 | 0.3 | 650 | 摩丁普信：退火(620℃)，转850平整 |  | 20100026 | 轧硬 | 0.4*650-SPCC | 31010041 | 小品种钢卷 | 0.3-SPCC |  | 40 | MO001363 | MO001363-007 | XPZG001 | 小品种钢前处理模板 | 5350 | 2024-07-08 | 2024-07-23 | 5 | 2024-07-23 07:29:25 | 2024-07-26 02:07:51 | 江苏东方九天新能源材料有限公司 | 227543 | 刘忠于 | 刘忠于 |  | 0.3 | 3485 | 650 | 1 | JL1224030182 | 摩丁普信：（0.3*650）厚度+0.003/-0.007，HV90-110,粗度0.5-0.8 |  |  | 否 | 否 | 4037 | 7
最终退火 | JL1224030177 | JL1224030177 | 东方20# | 合格 |  | 乙 | 陈国,李楷文,张天圣 | 6340 | 6340 | 1 | 4200 | 0.3 | 650 | 摩丁普信：退火(620℃)，转850平整 |  | 20100026 | 轧硬 | 0.4*650-SPCC | 31010041 | 小品种钢卷 | 0.3-SPCC |  | 40 | MO001363 | MO001363-002 | XPZG001 | 小品种钢前处理模板 | 6460 | 2024-07-08 | 2024-07-23 | 5 | 2024-07-23 07:29:25 | 2024-07-26 02:07:51 | 江苏东方九天新能源材料有限公司 | 227523 | 刘忠于 | 刘忠于 |  | 0.3 | 4200 | 650 | 1 | JL1224030177 | 摩丁普信：（0.3*650）厚度+0.003/-0.007，HV90-110,粗度0.5-0.8 |  |  | 否 | 否 | 4034 | 2
最终脱脂 | JG12240601212 | JG1224060121 | 东方950脱脂1# | 合格 | 合格品 | 乙 | 何晓健,张东兵 | 3180 | 3180 | 1 | 5750 | 0.1 | 710 | 脱脂（950-1） |  | 20100028 | 轧硬 | 0.4*710-SPCC | 30210015 | 光亮卷 | 0.1-SPCC |  | 40 | MO001176 | MO001176-003-02 | GLJ003 | 光亮卷前处理 模板 | 9835 | 2024-07-04 | 2024-07-14 | 5 | 2024-07-26 02:01:47 | 2024-07-26 02:06:55 | 江苏东方九天新能源材料有限公司 |  | 何晓健 |  | 1 | 0.1 | 5750 | 710 | 1 | JG12240601212 | 轧0.1，米数控制在18200-18300米，脱脂平均分包。 |  |  |  |  | 6231 | 3
最终脱脂 | JG12240601211 | JG1224060121 | 东方950脱脂1# | 合格 | 合格品 | 乙 | 何晓健,张东兵 | 6600 | 6600 | 1 | 12300 | 0.1 | 710 | 脱脂（950-1） |  | 20100028 | 轧硬 | 0.4*710-SPCC | 30210015 | 光亮卷 | 0.1-SPCC |  | 40 | MO001176 | MO001176-003-01 | GLJ003 | 光亮卷前处理 模板 | 9835 | 2024-07-04 | 2024-07-14 | 5 | 2024-07-26 02:01:47 | 2024-07-26 02:06:55 | 江苏东方九天新能源材料有限公司 |  | 何晓健 |  | 1 | 0.1 | 12300 | 710 | 1 | JG12240601211 | 轧0.1，米数控制在18200-18300米，脱脂平均分包。 |  |  |  |  | 6231 | 3
一次退火 | DL1224060011 | DL1224060011 | 东方8# | 合格 |  | 乙 | 陈国,袁亚东,李楷文 | 5660 | 5660 | 1 | 2080 | 0.13 | 565 | 浙江银轮：退火(620℃)，转650轧机 |  | 20200098 | 小品种钢半成品 | 0.67-SPCC | 31010007 | 小品种钢卷 | 0.13-SPCC |  | 40 | MO001906 | MO001906-001 | XPZG001 | 小品种钢前处理模板 | 5660 | 2024-07-22 | 2024-07-31 | 3 | 2024-07-25 13:51:30 | 2024-07-26 02:06:08 | 江苏东方九天新能源材料有限公司 | 253467 | 刘忠于 | 刘忠于 |  | 0.67 | 2080 | 565 | 1 | DL1224060011 | 改轧料做 银轮（0.13*565）厚度公差±0.005，HV90-110,粗糙度0.5-0.7，此料已经轧到0.67 |  |  | 否 | 否 |  | 1
一次退火 | DL1224070009 | DL1224070009 | 东方8# | 合格 |  | 乙 | 陈国,袁亚东,李楷文 | 5830 | 5830 | 1 | 2450 | 0.13 | 565 | 浙江银轮：退火(620℃)，转650轧机 |  | 20200061 | 小品种钢半成品 | 0.5-SPCC | 31010007 | 小品种钢卷 | 0.13-SPCC |  | 40 | MO001905 | MO001905-001 | XPZG001 | 小品种钢前处理模板 | 5830 | 2024-07-22 | 2024-07-31 | 3 | 2024-07-25 13:51:30 | 2024-07-26 02:06:08 | 江苏东方九天新能源材料有限公司 | 253465 | 刘忠于 | 刘忠于 |  | 0.5 | 2450 | 565 | 1 | DL1224070009 | 改轧料做 银轮（0.13*565）厚度公差±0.005，HV90-110,粗糙度0.5-0.7，此料已经轧到0.5 |  |  | 否 | 否 |  | 1
一次退火 | DL1224060009 | DL1224060009 | 东方8# | 合格 |  | 乙 | 陈国,袁亚东,李楷文 | 5720 | 5720 | 1 | 1800 | 0.13 | 565 | 浙江银轮：退火(620℃)，转650轧机 |  | 20200097 | 小品种钢半成品 | 0.66-SPCC | 31010007 | 小品种钢卷 | 0.13-SPCC |  | 40 | MO001904 | MO001904-001 | XPZG001 | 小品种钢前处理模板 | 5720 | 2024-07-22 | 2024-07-31 | 3 | 2024-07-25 13:51:30 | 2024-07-26 02:06:08 | 江苏东方九天新能源材料有限公司 | 253463 | 刘忠于 | 刘忠于 |  | 0.66 | 1800 | 565 | 1 | DL1224060009 | 改轧料做 银轮（0.13*565）厚度公差±0.005，HV90-110,粗糙度0.5-0.7，此料已经轧到0.66 |  |  | 否 | 否 |  | 1
最终平整 | DL122407001422 | DL1224070014 | 东方850平整 | 其他入库 | 成品退库 | 乙 | 鞠承,姚学禹 | 2860 | 2860 | 1 | 880 | 0.67 | 610 | 昆山宝必达：850平整建议用Ra1.0-1.2μm毛化辊，厚度公差：0.660-0.680mm，硬度85-105HV，粗糙度0.5-0.8μm.，取A4纸贴打包后贴外面 | C虫斑(720米处2个大虫斑/770米处1个),N粘钢折印(650米传10-60CM粘钢印重) | 20100130 | 轧硬 | 1.2*610-SPCC | 31010082 | 小品种钢卷 | 0.67-SPCC |  | 50 | MO001781 | MO001781-001-02-02 | XPZG001 | 小品种钢前处理模板 | 12320 | 2024-07-19 | 2024-08-02 | 5 | 2024-07-26 01:44:47 | 2024-07-26 02:00:30 | 江苏东方九天新能源材料有限公司 |  | 鞠承 |  | 1 | 0.67 | 880 | 610 | 1 | DL122407001422 | 昆山宝必达：（0.67*610）厚度±0.01mm，HV85-105,粗糙度0.5-0.8μM，卷重2-3吨 | 1 | C虫斑(720米处2个大虫斑/770米处1个),N粘钢折印(650米传10-60CM粘钢印重) | 是 | 是 | 1439 | 1
最终平整 | DL122407001421 | DL1224070014 | 东方850平整 | 合格 | 合格品 | 乙 | 鞠承,姚学禹 | 2915 | 2915 | 1 | 900 | 0.67 | 610 | 昆山宝必达：850平整建议用Ra1.0-1.2μm毛化辊，厚度公差：0.660-0.680mm，硬度85-105HV，粗糙度0.5-0.8μm.，取A4纸贴打包后贴外面 | Z振纹(板面),C虫斑(50米传表面中间1个),Y氧化边(两边重) | 20100130 | 轧硬 | 1.2*610-SPCC | 31010082 | 小品种钢卷 | 0.67-SPCC |  | 50 | MO001781 | MO001781-001-02-01 | XPZG001 | 小品种钢前处理模板 | 12320 | 2024-07-19 | 2024-08-02 | 5 | 2024-07-26 01:44:47 | 2024-07-26 02:00:30 | 江苏东方九天新能源材料有限公司 |  | 鞠承 |  | 1 | 0.67 | 900 | 610 | 1 | DL122407001421 | 昆山宝必达：（0.67*610）厚度±0.01mm，HV85-105,粗糙度0.5-0.8μM，卷重2-3吨 | 1 | Z振纹(板面),C虫斑(50米传表面中间1个),Y氧化边(两边重) | 是 | 是 | 1439 | 1
铬钝化 | JG12240703541 | JG12240703541 | 东方铬钝化950 | 合格 | 让步接收 | 甲 | 夏亚军 | 4710 | 4651 | 0.9875 | 6830 | 0.125 | 760 | / | 5905-5920米横向53.3-53.9mm3个孔洞 （大小0.21-0.71mm2) | 30210004 | 光亮卷 | 0.125-SPCC | 30110004 | 铬钝化卷 | 0.125-SPCC |  | 10 | MO002056 | MO002056-003 | GDH001 | 铬钝化模板 | 4710 | 2024-07-25 | 2024-07-25 | 5 | 2024-07-26 01:40:06 | 2024-07-26 01:44:42 | 江苏东方九天新能源材料有限公司 | 259638 | 孙槐兵 |  |  | 0.125 | 6840 | 760 | 1 | JG12240703541 |  | 1 | S色差(色差 碱液斑 5905-5920米3个孔洞 横向53.3-53.9 大小0.21-0.71) | 是 | 是 | 4 | 3
最终平整 | JG12240601431 | JG1224060143 | 东方850平整 | 合格 | 让步接收 | 乙 | 鞠承,姚学禹 | 6715 | 6330 | 0.9427 | 11100 | 0.1 | 760 | 平整 | 夹纸内100米71个孔洞【剪下退平整】，1199米传36cm处孔洞（2.46mm2) | 20100142 | 轧硬 | 0.4*760-SPCC | 30210015 | 光亮卷 | 0.1-SPCC |  | 60 | MO000945 | MO000945-012-01 | KSFW001 | 东方小品种钢前处理 0.67（昆山富维 厚度公差：0.660-0.670mm,光泽度大于150GU（横向、纵向），粗糙度：Ra0.2-0.45um.硬度：HV80-110） | 13475 | 2024-06-25 | 2024-07-05 | 2 | 2024-07-26 01:20:24 | 2024-07-26 01:21:50 | 江苏东方九天新能源材料有限公司 | 193092 | 鞠承 |  |  | 0.1 | 11550 | 760 | 1 | JG12240601431 | 轧0.1，米数控制在23100-23200米，脱脂分一包10400米。 | 1 | K孔洞(夹纸内100米表面71个孔洞【退平整】/1199米传36CM2.46) | 是 | 是 | 4682 | 12
一次脱脂 | DL1224070016 | DL1224070016 | 东方950脱脂2# | 其他入库 | 半成品退库 | 甲 | 韩成飞,周志平 | 5580 | 5580 | 1 | 1610 | 0.762 | 570 | 浙江银轮：（小品种钢改制)脱脂（单位张力3.5）、转退火 | 振纹尾部900米有锈斑条印色差 | 20200089 | 小品种钢半成品 | 0.762-SPCC | 20200089 | 小品种钢半成品 | 0.762-SPCC |  | 10 | MO001912 | MO001912-001 | XPZG001 | 小品种钢前处理模板 | 5580 | 2024-07-23 | 2024-07-23 | 5 | 2024-07-26 00:54:15 | 2024-07-26 01:17:16 | 江苏东方九天新能源材料有限公司 | 249750 | 周志平 |  |  | 0.762 | 0 | 570 | 1 | DL1224070016 | 海金杜门（0.762）改 浙江银轮（0.13*570）厚度公差±0.005，HV90-110,粗糙度0.5-0.7 | 1 | 振纹尾部900米有锈斑条印色差 | 是 | 是 | 23 | 1
铬钝化 | JG122406014621 | JG122406014621 | 东方铬钝化950 | 合格 | 让步接收 | 甲 | 夏亚军 | 3440 | 3047 | 0.8858 | 5330 | 0.1 | 760 | / | S色差(色差 辊印 1600米1个孔洞 横向280.6 大小2.74 白斑 碱液斑) | 30210015 | 光亮卷 | 0.1-SPCC | 30110014 | 铬钝化卷 | 0.1-SPCC |  | 10 | MO002054 | MO002054-010 | GDH001 | 铬钝化模板 | 3440 | 2024-07-25 | 2024-07-25 | 5 | 2024-07-26 00:50:54 | 2024-07-26 00:56:34 | 江苏东方九天新能源材料有限公司 | 259607 | 孙槐兵 |  |  | 0.1 | 6000 | 760 | 1 | JG122406014621 |  | 1 | S色差(色差 辊印 1600米1个孔洞 横向280.6 大小2.74 白斑 碱液斑) | 是 | 是 | 6 | 10
一次脱脂 | DL1224070019 | DL1224070019 | 东方950脱脂2# | 合格 | 让步接收 | 甲 | 韩成飞,周志平 | 6450 | 6445 | 0.9992 | 1050 | 1.2 | 650 | 海金杜门：脱脂(单位张力3.5），转650轧机 | 操作测约10公分细划伤条印色差 | 20100152 | 轧硬 | 1.2*650-SPCC | 31010073 | 小品种钢卷 | 0.762-SPCC |  | 10 | MO001767 | MO001767-003 | HJDM001 | 东方小品种钢前处理 0.762（海金杜门：硬度185-235HV，粗糙度0.075-0.5μm，抗拉强度590-760MPa,厚度公差0.747-0.777μm) | 6450 | 2024-07-18 | 2024-07-25 | 5 | 2024-07-26 00:22:27 | 2024-07-26 00:43:12 | 江苏东方九天新能源材料有限公司 | 234688 | 周志平 |  |  | 1.2 | 1060 | 650 | 1 | DL1224070019 | 海金杜门：（0.762*650）厚度公差：±0.015，HV185-235,粗糙度0.075-0.5μM，抗拉590-760MPA |  | 操作测约10公分细划伤条印色差 | 否 | 否 | 24 | 3
铬钝化 | JG12240702692 | JG1224070269 | 东方铬钝化750 | 合格 | 合格品 | 甲 | 孙锋 | 4073 | 4073 | 1 | 5500 | 0.15 | 610 | 镀铬量80-100 |  | 30210011 | 光亮卷 | 0.15-SPCC | 30110011 | 铬钝化卷 | 0.15-SPCC |  | 10 | MO001981 | MO001981-004-02 | GDH001 | 铬钝化模板 | 5290 | 2024-07-24 | 2024-07-24 | 5 | 2024-07-25 23:41:52 | 2024-07-26 00:39:57 | 江苏东方九天新能源材料有限公司 |  | 倪兵 |  | 1 | 0.15 | 5500 | 610 | 1 | JG12240702692 |  | 1 |  | 是 | 是 | 87 | 4
铬钝化 | JG12240702691 | JG1224070269 | 东方铬钝化750 | 其他入库 | 成品退库 | 甲 | 孙锋 | 822 | 822 | 1 | 1130 | 0.15 | 610 | 镀铬量80-100 | 打皱短带 | 30210011 | 光亮卷 | 0.15-SPCC | 30110011 | 铬钝化卷 | 0.15-SPCC |  | 10 | MO001981 | MO001981-004-01 | GDH001 | 铬钝化模板 | 5290 | 2024-07-24 | 2024-07-24 | 5 | 2024-07-25 23:41:52 | 2024-07-26 00:39:57 | 江苏东方九天新能源材料有限公司 |  | 倪兵 |  | 1 | 0.15 | 1130 | 610 | 1 | JG12240702691 |  | 1 | Z折皱(因S辊大滑，导致钢带打皱，重新分包) | 是 | 是 | 87 | 4
铬钝化 | JG122406014622 | JG122406014622 | 东方铬钝化950 | 合格 | 合格品 | 甲 | 夏亚军 | 2105 | 2087 | 0.9914 | 3640 | 0.1 | 760 | / |  | 30210015 | 光亮卷 | 0.1-SPCC | 30110014 | 铬钝化卷 | 0.1-SPCC |  | 10 | MO002054 | MO002054-011 | GDH001 | 铬钝化模板 | 2105 | 2024-07-25 | 2024-07-25 | 5 | 2024-07-25 23:50:31 | 2024-07-26 00:12:32 | 江苏东方九天新能源材料有限公司 | 259608 | 孙槐兵 |  |  | 0.1 | 3660 | 760 | 1 | JG122406014622 |  | 1 |  | 是 | 是 | 22 | 11
一次脱脂 | JG1224070414 | JG1224070414 | 东方950脱脂2# | 合格 | 合格品 | 甲 | 韩成飞,周志平 | 13640 | 13630 | 0.9993 | 6160 | 0.4 | 710 | 脱脂（950-2） |  | 20100028 | 轧硬 | 0.4*710-SPCC | 30210015 | 光亮卷 | 0.1-SPCC |  | 10 | MO001989 | MO001989-010 | GLJ002 | 东方光亮卷前处理（0.4轧0.1mm) | 13640 | 2024-07-24 | 2024-08-08 | 3 | 2024-07-26 00:11:49 | 2024-07-26 00:12:18 | 江苏东方九天新能源材料有限公司 | 256316 | 周志平 |  |  | 0.4 | 6240 | 710 | 1 | JG1224070414 | 轧0.1，米数控制在24900-25000米，脱脂平均分包 |  |  | 否 | 否 |  | 10
铬钝化 | JG122407035111 | JG122407035111 | 东方铬钝化950 | 合格 | 合格品 | 甲 | 韩康 | 2525 | 2487 | 0.985 | 3630 | 0.125 | 760 | / |  | 30210004 | 光亮卷 | 0.125-SPCC | 30110004 | 铬钝化卷 | 0.125-SPCC |  | 10 | MO002056 | MO002056-007 | GDH001 | 铬钝化模板 | 2525 | 2024-07-25 | 2024-07-25 | 5 | 2024-07-25 23:48:45 | 2024-07-25 23:49:28 | 江苏东方九天新能源材料有限公司 | 259643 | 孙槐兵 |  |  | 0.125 | 3620 | 760 | 1 | JG122407035111 |  | 1 |  | 是 | 是 | 1 | 7
最终平整 | JG12240703521 | JG1224070352 | 东方850平整 | 合格 | 让步接收 | 乙 | 鞠承,姚学禹 | 4820 | 4800 | 0.9959 | 6810 | 0.125 | 760 | 平整 | 夹纸内86米9个孔洞（0.51-1.3mm2），6748米传7.8cm处孔洞（0.14mm2) | 20100142 | 轧硬 | 0.4*760-SPCC | 30210004 | 光亮卷 | 0.125-SPCC |  | 60 | MO001554 | MO001554-006-01 | GLJ001 | 东方光亮卷前处理(0.4轧0.125mm) | 13500 | 2024-07-12 | 2024-07-12 | 5 | 2024-07-25 23:44:39 | 2024-07-25 23:46:20 | 江苏东方九天新能源材料有限公司 | 239535 | 鞠承 |  |  | 0.125 | 6800 | 760 | 1 | JG12240703521 | 脱脂分一包4.9t，2050米，合格报工，轧0.125，米数控制在6800-6900米，厚度公差0.115-0.125，轧机按照0.12的中值设定轧制。剩余一包8.6t脱脂结束后报工，报工报待处理。特别注意按照此要求操作。 | 1 | Z振纹(板面),R乳化斑(来料表面),K孔洞(夹纸内86米来料顶伤孔洞9个0.51-1.30/6748米传7.8出门0.14),T停机斑(50米处) | 是 | 是 | 5237 | 6
铬钝化 | JG12240702052 | JG1224070205 | 东方铬钝化750 | 合格 | 合格品 | 甲 | 孙锋 | 3535 | 3535 | 1 | 4810 | 0.15 | 610 | 镀铬量80-100 |  | 30210011 | 光亮卷 | 0.15-SPCC | 30110011 | 铬钝化卷 | 0.15-SPCC |  | 10 | MO001981 | MO001981-001-02 | GDH001 | 铬钝化模板 | 5310 | 2024-07-24 | 2024-07-24 | 5 | 2024-07-25 22:51:08 | 2024-07-25 23:41:36 | 江苏东方九天新能源材料有限公司 |  | 倪兵 |  | 1 | 0.15 | 4810 | 610 | 1 | JG12240702052 |  | 1 |  | 是 | 是 | 75 | 1
铬钝化 | JG12240702051 | JG1224070205 | 东方铬钝化750 | 合格 | 合格品 | 甲 | 孙锋 | 1774 | 1774 | 1 | 2400 | 0.15 | 610 | 镀铬量80-100 |  | 30210011 | 光亮卷 | 0.15-SPCC | 30110011 | 铬钝化卷 | 0.15-SPCC |  | 10 | MO001981 | MO001981-001-01 | GDH001 | 铬钝化模板 | 5310 | 2024-07-24 | 2024-07-24 | 5 | 2024-07-25 22:51:08 | 2024-07-25 23:41:36 | 江苏东方九天新能源材料有限公司 |  | 倪兵 |  | 1 | 0.15 | 2400 | 610 | 1 | JG12240702051 |  | 1 |  | 是 | 是 | 75 | 1
最终冷轧 | JG1224070405 | JG1224070405 | 东方850轧机 | 合格 | 合格品 | 甲 | 肖勋民 | 13810 | 13760 | 0.9964 | 25311 | 0.1 | 710 | 850轧机普光辊(Ra0.4-0.6μm)轧制0.1mm(0.4-0.25-0.15-0.115-0.1) |  | 20100028 | 轧硬 | 0.4*710-SPCC | 30210015 | 光亮卷 | 0.1-SPCC |  | 30 | MO001804 | MO001804-005 | GLJ002 | 东方光亮卷前处理（0.4轧0.1mm) | 13815 | 2024-07-19 | 2024-08-03 | 5 | 2024-07-25 23:35:00 | 2024-07-25 23:35:51 | 江苏东方九天新能源材料有限公司 | 249261 | 蔡迎虎 |  |  | 0.4 | 6260 | 710 | 1 | JG1224070405 | 轧0.1；米数控制在25100-25200，脱脂平均分包 |  |  | 否 | 否 | 5648 | 5
最终平整 | JG12240703471 | JG1224070347 | 东方850平整 | 合格 | 合格品 | 乙 | 鞠承,姚学禹 | 4875 | 4960 | 1.0174 | 6920 | 0.125 | 760 | 平整 |  | 20100142 | 轧硬 | 0.4*760-SPCC | 30210004 | 光亮卷 | 0.125-SPCC |  | 60 | MO001554 | MO001554-001-01 | GLJ001 | 东方光亮卷前处理(0.4轧0.125mm) | 13450 | 2024-07-12 | 2024-07-12 | 5 | 2024-07-25 23:17:35 | 2024-07-25 23:18:12 | 江苏东方九天新能源材料有限公司 | 239530 | 鞠承 |  |  | 0.125 | 6900 | 760 | 1 | JG12240703471 | 脱脂分一包4.9t，2050米，合格报工，轧0.125，米数控制在6800-6900米，厚度公差0.115-0.125，轧机按照0.12的中值设定轧制。剩余一包8.6t脱脂结束后报工，报工报待处理。特别注意按照此要求操作。 | 1 |  | 是 | 是 | 5075 | 1
最终脱脂 | JG12240703602 | JG12240703602 | 东方950脱脂1# | 合格 | 合格品 | 乙 | 何晓健,张东兵 | 8200 | 8200 | 1 | 14280 | 0.1 | 760 | 脱脂（950-1） |  | 20500021 | 光亮卷半成品 | 0.4-SPCC | 30210015 | 光亮卷 | 0.1-SPCC |  | 40 | MO002028 | MO002028-001 | GLJ002 | 东方光亮卷前处理（0.4轧0.1mm) | 8535 | 2024-07-25 | 2024-08-02 | 5 | 2024-07-25 23:15:32 | 2024-07-25 23:16:13 | 江苏东方九天新能源材料有限公司 | 258685 | 何晓健 |  |  | 0.1 | 14100 | 760 | 1 | JG12240703602 | 已退火，轧0.1，米数控制在14400-14500米 |  |  | 否 | 否 | 2999 | 1
最终冷轧 | JG12240703602 | JG12240703602 | 东方850轧机 | 合格 | 合格品 | 甲 | 顾峰 | 8535 | 8200 | 0.9607 | 14100 | 0.1 | 760 | 850轧机普光辊(Ra0.4-0.6μm)轧制0.1mm(0.4-0.25-0.15-0.115-0.1) |  | 20500021 | 光亮卷半成品 | 0.4-SPCC | 30210015 | 光亮卷 | 0.1-SPCC |  | 30 | MO002028 | MO002028-001 | GLJ002 | 东方光亮卷前处理（0.4轧0.1mm) | 8535 | 2024-07-25 | 2024-08-02 | 5 | 2024-07-25 23:14:29 | 2024-07-25 23:15:01 | 江苏东方九天新能源材料有限公司 | 258685 | 王建军 |  |  | 0.4 | 3620 | 760 | 1 | JG12240703602 | 已退火，轧0.1，米数控制在14400-14500米 |  |  | 否 | 否 | 2999 | 1
铬钝化 | JG122406027622 | JG12240602762 | 东方铬钝化950 | 合格 | 合格品 | 甲 | 韩康 | 3903 | 3903 | 1 | 6800 | 0.1 | 760 | / |  | 30210015 | 光亮卷 | 0.1-SPCC | 30110014 | 铬钝化卷 | 0.1-SPCC |  | 10 | MO002054 | MO002054-001-02 | GDH001 | 铬钝化模板 | 6600 | 2024-07-25 | 2024-07-25 | 5 | 2024-07-25 23:11:59 | 2024-07-25 23:13:44 | 江苏东方九天新能源材料有限公司 |  | 孙槐兵 |  | 1 | 0.1 | 6800 | 760 | 1 | JG122406027622 |  | 1 |  | 是 | 是 | 3 | 1
铬钝化 | JG122406027621 | JG12240602762 | 东方铬钝化950 | 合格 | 合格品 | 甲 | 韩康 | 2347 | 2347 | 1 | 4090 | 0.1 | 760 | / |  | 30210015 | 光亮卷 | 0.1-SPCC | 30110014 | 铬钝化卷 | 0.1-SPCC |  | 10 | MO002054 | MO002054-001-01 | GDH001 | 铬钝化模板 | 6600 | 2024-07-25 | 2024-07-25 | 5 | 2024-07-25 23:11:59 | 2024-07-25 23:13:44 | 江苏东方九天新能源材料有限公司 |  | 孙槐兵 |  | 1 | 0.1 | 4090 | 760 | 1 | JG122406027621 |  | 1 |  | 是 | 是 | 3 | 1
铬钝化 | JG12240700582 | JG1224070058 | 东方铬钝化750 | 合格 | 合格品 | 甲 | 孙锋 | 3461 | 3461 | 1 | 4820 | 0.15 | 610 | 镀铬量80-100 | S色差条印(来料板面色差条印) | 30210011 | 光亮卷 | 0.15-SPCC | 30110011 | 铬钝化卷 | 0.15-SPCC |  | 10 | MO001981 | MO001981-006-02 | GDH001 | 铬钝化模板 | 5230 | 2024-07-24 | 2024-07-24 | 5 | 2024-07-25 21:58:53 | 2024-07-25 22:50:49 | 江苏东方九天新能源材料有限公司 |  | 倪兵 |  | 1 | 0.15 | 4820 | 610 | 1 | JG12240700582 |  | 1 | S色差条印(来料板面色差条印) | 是 | 是 | 78 | 6
铬钝化 | JG12240700581 | JG1224070058 | 东方铬钝化750 | 合格 | 合格品 | 甲 | 孙锋 | 1746 | 1746 | 1 | 2400 | 0.15 | 610 | 镀铬量80-100 | S色差条印(来料板面色差条印) | 30210011 | 光亮卷 | 0.15-SPCC | 30110011 | 铬钝化卷 | 0.15-SPCC |  | 10 | MO001981 | MO001981-006-01 | GDH001 | 铬钝化模板 | 5230 | 2024-07-24 | 2024-07-24 | 5 | 2024-07-25 21:58:53 | 2024-07-25 22:50:49 | 江苏东方九天新能源材料有限公司 |  | 倪兵 |  | 1 | 0.15 | 2400 | 610 | 1 | JG12240700581 |  | 1 | S色差条印(来料板面色差条印) | 是 | 是 | 78 | 6
铬钝化 | JG12240702062 | JG1224070206 | 东方铬钝化750 | 合格 | 让步接收 | 甲 | 孙锋 | 3517 | 3517 | 1 | 4790 | 0.15 | 610 | 镀铬量80-100 | L亮斑(来料传边规律性亮斑) | 30210011 | 光亮卷 | 0.15-SPCC | 30110011 | 铬钝化卷 | 0.15-SPCC |  | 10 | MO001981 | MO001981-003-02 | GDH001 | 铬钝化模板 | 5310 | 2024-07-24 | 2024-07-24 | 5 | 2024-07-25 21:08:52 | 2024-07-25 21:58:35 | 江苏东方九天新能源材料有限公司 |  | 倪兵 |  | 1 | 0.15 | 4790 | 610 | 1 | JG12240702062 |  | 1 | L亮斑(来料传边规律性亮斑) | 是 | 是 | 75 | 3
铬钝化 | JG12240702061 | JG1224070206 | 东方铬钝化750 | 合格 | 让步接收 | 甲 | 孙锋 | 1768 | 1768 | 1 | 2400 | 0.15 | 610 | 镀铬量80-100 | 2000米左右虫斑,传边规律性亮斑 | 30210011 | 光亮卷 | 0.15-SPCC | 30110011 | 铬钝化卷 | 0.15-SPCC |  | 10 | MO001981 | MO001981-003-01 | GDH001 | 铬钝化模板 | 5310 | 2024-07-24 | 2024-07-24 | 5 | 2024-07-25 21:08:52 | 2024-07-25 21:58:35 | 江苏东方九天新能源材料有限公司 |  | 倪兵 |  | 1 | 0.15 | 2400 | 610 | 1 | JG12240702061 |  | 1 | C虫斑(2000米左右有飞蛾掉入),L亮斑(来料传边规律性亮斑) | 是 | 是 | 75 | 3
镍钝化 | JG1124040042-121 | JG1124040042-12 | 东方镍钝化1150 | 合格 | 合格品 | 乙 | 孙吕,殷晨 | 1221 | 1221 | 1 | 1300 | 0.2 | 610 | 泰德通：1150镍钝化工段镀镍，HV100-120,镀层≥1.5μm，纸管芯 ,整卷发货 |  | 20600018 | 镍钝化卷半成品 | 0.2-SPCC | 31310016 | 镍钝化卷 | 0.2-SPCC |  | 10 | MO001969 | MO001969-001-01 | NDH001 | 镍钝化模板 | 2440 | 2024-07-24 | 2024-07-27 | 3 | 2024-07-25 20:37:20 | 2024-07-25 21:39:45 | 江苏东方九天新能源材料有限公司 |  | 王晶晶 |  | 1 | 0.2 | 1300 | 610 | 1 | JG1124040042-121 | 泰德通：（0.2*610）双面镀镍，镀层厚度≥1.5um，HV90-110；卷重≤1.5吨 | 1 | 来料线条印重 | 是 | 是 | 94 | 1
铬钝化 | JG1224070049 | JG1224070049 | 东方铬钝化750 | 合格 | 合格品 | 乙 | 李澍 | 5320 | 5337 | 1.0032 | 7250 | 0.15 | 610 | 镀铬量80-100 |  | 30210011 | 光亮卷 | 0.15-SPCC | 30110011 | 铬钝化卷 | 0.15-SPCC |  | 10 | MO002009 | MO002009-005 | GDH001 | 铬钝化模板 | 5320 | 2024-07-24 | 2024-07-24 | 5 | 2024-07-25 20:05:50 | 2024-07-25 21:08:06 | 江苏东方九天新能源材料有限公司 | 256695 | 李澍 |  |  | 0.15 | 0 | 610 | 1 | JG1224070049 |  | 1 |  | 是 | 是 | 63 | 5
分剪 | DL0024055114-122/8 | DL0024055114-122 | 东方分剪6# | 合格 | 合格品 | 甲 | 樊小兵 | 0 | 179 |  | 0 | 0.3 | 75 | 1：排刀规格74.8*6 切一包，1.9t。2：排刀规格75*8 切一包，1.58t . 首钢SPCC 此单发浙江银轮 HV100±10.毛化面轻涂油。0.2/0.3管芯500mm,0.13管芯400mm。厚度公差0.29-0.3mm，宽度公差+/-0.15mm |  | 31010041 | 小品种钢卷 | 0.3-SPCC | 31020053 | 小品种钢分切带 | 0.3-SPCC |  | 10 | MO002044 | MO002044-002-08 | FJ001 | 分剪模板 | 1580 | 2024-07-25 | 2024-07-25 | 5 | 2024-07-25 19:26:37 | 2024-07-25 19:27:02 | 江苏东方九天新能源材料有限公司 |  | 樊小兵 |  | 1 | 0.3 | 0 | 75 | 1 | DL0024055114-122/8 | 1：排刀规格74.8*6 切一包，1.9t。2：排刀规格75*8 切一包，1.58t . 首钢SPCC 此单发浙江银轮 HV100±10.毛化面轻涂油。0.2/0.3管芯500mm,0.13管芯400mm。厚度公差0.29-0.3mm，宽度公差+/-0.15mm | 1 |  | 是 | 是 | 1 | 2
分剪 | DL0024055114-122/7 | DL0024055114-122 | 东方分剪6# | 合格 | 合格品 | 甲 | 樊小兵 | 0 | 179 |  | 0 | 0.3 | 75 | 1：排刀规格74.8*6 切一包，1.9t。2：排刀规格75*8 切一包，1.58t . 首钢SPCC 此单发浙江银轮 HV100±10.毛化面轻涂油。0.2/0.3管芯500mm,0.13管芯400mm。厚度公差0.29-0.3mm，宽度公差+/-0.15mm |  | 31010041 | 小品种钢卷 | 0.3-SPCC | 31020053 | 小品种钢分切带 | 0.3-SPCC |  | 10 | MO002044 | MO002044-002-07 | FJ001 | 分剪模板 | 1580 | 2024-07-25 | 2024-07-25 | 5 | 2024-07-25 19:26:37 | 2024-07-25 19:27:02 | 江苏东方九天新能源材料有限公司 |  | 樊小兵 |  | 1 | 0.3 | 0 | 75 | 1 | DL0024055114-122/7 | 1：排刀规格74.8*6 切一包，1.9t。2：排刀规格75*8 切一包，1.58t . 首钢SPCC 此单发浙江银轮 HV100±10.毛化面轻涂油。0.2/0.3管芯500mm,0.13管芯400mm。厚度公差0.29-0.3mm，宽度公差+/-0.15mm | 1 |  | 是 | 是 | 1 | 2
分剪 | DL0024055114-122/6 | DL0024055114-122 | 东方分剪6# | 合格 | 合格品 | 甲 | 樊小兵 | 0 | 180 |  | 0 | 0.3 | 75 | 1：排刀规格74.8*6 切一包，1.9t。2：排刀规格75*8 切一包，1.58t . 首钢SPCC 此单发浙江银轮 HV100±10.毛化面轻涂油。0.2/0.3管芯500mm,0.13管芯400mm。厚度公差0.29-0.3mm，宽度公差+/-0.15mm |  | 31010041 | 小品种钢卷 | 0.3-SPCC | 31020053 | 小品种钢分切带 | 0.3-SPCC |  | 10 | MO002044 | MO002044-002-06 | FJ001 | 分剪模板 | 1580 | 2024-07-25 | 2024-07-25 | 5 | 2024-07-25 19:26:37 | 2024-07-25 19:27:02 | 江苏东方九天新能源材料有限公司 |  | 樊小兵 |  | 1 | 0.3 | 0 | 75 | 1 | DL0024055114-122/6 | 1：排刀规格74.8*6 切一包，1.9t。2：排刀规格75*8 切一包，1.58t . 首钢SPCC 此单发浙江银轮 HV100±10.毛化面轻涂油。0.2/0.3管芯500mm,0.13管芯400mm。厚度公差0.29-0.3mm，宽度公差+/-0.15mm | 1 |  | 是 | 是 | 1 | 2
分剪 | DL0024055114-122/5 | DL0024055114-122 | 东方分剪6# | 合格 | 合格品 | 甲 | 樊小兵 | 0 | 181 |  | 0 | 0.3 | 75 | 1：排刀规格74.8*6 切一包，1.9t。2：排刀规格75*8 切一包，1.58t . 首钢SPCC 此单发浙江银轮 HV100±10.毛化面轻涂油。0.2/0.3管芯500mm,0.13管芯400mm。厚度公差0.29-0.3mm，宽度公差+/-0.15mm |  | 31010041 | 小品种钢卷 | 0.3-SPCC | 31020053 | 小品种钢分切带 | 0.3-SPCC |  | 10 | MO002044 | MO002044-002-05 | FJ001 | 分剪模板 | 1580 | 2024-07-25 | 2024-07-25 | 5 | 2024-07-25 19:26:37 | 2024-07-25 19:27:02 | 江苏东方九天新能源材料有限公司 |  | 樊小兵 |  | 1 | 0.3 | 0 | 75 | 1 | DL0024055114-122/5 | 1：排刀规格74.8*6 切一包，1.9t。2：排刀规格75*8 切一包，1.58t . 首钢SPCC 此单发浙江银轮 HV100±10.毛化面轻涂油。0.2/0.3管芯500mm,0.13管芯400mm。厚度公差0.29-0.3mm，宽度公差+/-0.15mm | 1 |  | 是 | 是 | 1 | 2
分剪 | DL0024055114-122/4 | DL0024055114-122 | 东方分剪6# | 合格 | 合格品 | 甲 | 樊小兵 | 0 | 180 |  | 0 | 0.3 | 75 | 1：排刀规格74.8*6 切一包，1.9t。2：排刀规格75*8 切一包，1.58t . 首钢SPCC 此单发浙江银轮 HV100±10.毛化面轻涂油。0.2/0.3管芯500mm,0.13管芯400mm。厚度公差0.29-0.3mm，宽度公差+/-0.15mm |  | 31010041 | 小品种钢卷 | 0.3-SPCC | 31020053 | 小品种钢分切带 | 0.3-SPCC |  | 10 | MO002044 | MO002044-002-04 | FJ001 | 分剪模板 | 1580 | 2024-07-25 | 2024-07-25 | 5 | 2024-07-25 19:26:37 | 2024-07-25 19:27:02 | 江苏东方九天新能源材料有限公司 |  | 樊小兵 |  | 1 | 0.3 | 0 | 75 | 1 | DL0024055114-122/4 | 1：排刀规格74.8*6 切一包，1.9t。2：排刀规格75*8 切一包，1.58t . 首钢SPCC 此单发浙江银轮 HV100±10.毛化面轻涂油。0.2/0.3管芯500mm,0.13管芯400mm。厚度公差0.29-0.3mm，宽度公差+/-0.15mm | 1 |  | 是 | 是 | 1 | 2
分剪 | DL0024055114-122/3 | DL0024055114-122 | 东方分剪6# | 合格 | 合格品 | 甲 | 樊小兵 | 0 | 181 |  | 0 | 0.3 | 75 | 1：排刀规格74.8*6 切一包，1.9t。2：排刀规格75*8 切一包，1.58t . 首钢SPCC 此单发浙江银轮 HV100±10.毛化面轻涂油。0.2/0.3管芯500mm,0.13管芯400mm。厚度公差0.29-0.3mm，宽度公差+/-0.15mm |  | 31010041 | 小品种钢卷 | 0.3-SPCC | 31020053 | 小品种钢分切带 | 0.3-SPCC |  | 10 | MO002044 | MO002044-002-03 | FJ001 | 分剪模板 | 1580 | 2024-07-25 | 2024-07-25 | 5 | 2024-07-25 19:26:37 | 2024-07-25 19:27:02 | 江苏东方九天新能源材料有限公司 |  | 樊小兵 |  | 1 | 0.3 | 0 | 75 | 1 | DL0024055114-122/3 | 1：排刀规格74.8*6 切一包，1.9t。2：排刀规格75*8 切一包，1.58t . 首钢SPCC 此单发浙江银轮 HV100±10.毛化面轻涂油。0.2/0.3管芯500mm,0.13管芯400mm。厚度公差0.29-0.3mm，宽度公差+/-0.15mm | 1 |  | 是 | 是 | 1 | 2
分剪 | DL0024055114-122/2 | DL0024055114-122 | 东方分剪6# | 合格 | 合格品 | 甲 | 樊小兵 | 0 | 181 |  | 0 | 0.3 | 75 | 1：排刀规格74.8*6 切一包，1.9t。2：排刀规格75*8 切一包，1.58t . 首钢SPCC 此单发浙江银轮 HV100±10.毛化面轻涂油。0.2/0.3管芯500mm,0.13管芯400mm。厚度公差0.29-0.3mm，宽度公差+/-0.15mm |  | 31010041 | 小品种钢卷 | 0.3-SPCC | 31020053 | 小品种钢分切带 | 0.3-SPCC |  | 10 | MO002044 | MO002044-002-02 | FJ001 | 分剪模板 | 1580 | 2024-07-25 | 2024-07-25 | 5 | 2024-07-25 19:26:37 | 2024-07-25 19:27:02 | 江苏东方九天新能源材料有限公司 |  | 樊小兵 |  | 1 | 0.3 | 0 | 75 | 1 | DL0024055114-122/2 | 1：排刀规格74.8*6 切一包，1.9t。2：排刀规格75*8 切一包，1.58t . 首钢SPCC 此单发浙江银轮 HV100±10.毛化面轻涂油。0.2/0.3管芯500mm,0.13管芯400mm。厚度公差0.29-0.3mm，宽度公差+/-0.15mm | 1 |  | 是 | 是 | 1 | 2
分剪 | DL0024055114-122/1 | DL0024055114-122 | 东方分剪6# | 合格 | 合格品 | 甲 | 樊小兵 | 0 | 181 |  | 0 | 0.3 | 75 | 1：排刀规格74.8*6 切一包，1.9t。2：排刀规格75*8 切一包，1.58t . 首钢SPCC 此单发浙江银轮 HV100±10.毛化面轻涂油。0.2/0.3管芯500mm,0.13管芯400mm。厚度公差0.29-0.3mm，宽度公差+/-0.15mm |  | 31010041 | 小品种钢卷 | 0.3-SPCC | 31020053 | 小品种钢分切带 | 0.3-SPCC |  | 10 | MO002044 | MO002044-002-01 | FJ001 | 分剪模板 | 1580 | 2024-07-25 | 2024-07-25 | 5 | 2024-07-25 19:26:37 | 2024-07-25 19:27:02 | 江苏东方九天新能源材料有限公司 |  | 樊小兵 |  | 1 | 0.3 | 0 | 75 | 1 | DL0024055114-122/1 | 1：排刀规格74.8*6 切一包，1.9t。2：排刀规格75*8 切一包，1.58t . 首钢SPCC 此单发浙江银轮 HV100±10.毛化面轻涂油。0.2/0.3管芯500mm,0.13管芯400mm。厚度公差0.29-0.3mm，宽度公差+/-0.15mm | 1 |  | 是 | 是 | 1 | 2
分剪 | JL1124030115-122/6 | JL1124030115-122 | 东方分剪6# | 合格 | 合格品 | 甲 | 樊小兵 | 0 | 132 |  | 0 | 0.3 | 74.8 | 1：排刀规格74.8*6 切一包，1.9t。2：排刀规格75*8 切一包，1.58t . 首钢SPCC 此单发浙江银轮 HV100±10.毛化面轻涂油。0.2/0.3管芯500mm,0.13管芯400mm。厚度公差0.29-0.3mm，宽度公差+/-0.15mm |  | 31010041 | 小品种钢卷 | 0.3-SPCC | 31020053 | 小品种钢分切带 | 0.3-SPCC |  | 10 | MO002044 | MO002044-001-06 | FJ001 | 分剪模板 | 940 | 2024-07-25 | 2024-07-25 | 5 | 2024-07-25 19:25:51 | 2024-07-25 19:26:22 | 江苏东方九天新能源材料有限公司 |  | 樊小兵 |  | 1 | 0.3 | 0 | 74.8 | 1 | JL1124030115-122/6 | 1：排刀规格74.8*6 切一包，1.9t。2：排刀规格75*8 切一包，1.58t . 首钢SPCC 此单发浙江银轮 HV100±10.毛化面轻涂油。0.2/0.3管芯500mm,0.13管芯400mm。厚度公差0.29-0.3mm，宽度公差+/-0.15mm | 1 |  | 是 | 是 | 1 | 1
分剪 | JL1124030115-122/5 | JL1124030115-122 | 东方分剪6# | 合格 | 合格品 | 甲 | 樊小兵 | 0 | 132 |  | 0 | 0.3 | 74.8 | 1：排刀规格74.8*6 切一包，1.9t。2：排刀规格75*8 切一包，1.58t . 首钢SPCC 此单发浙江银轮 HV100±10.毛化面轻涂油。0.2/0.3管芯500mm,0.13管芯400mm。厚度公差0.29-0.3mm，宽度公差+/-0.15mm |  | 31010041 | 小品种钢卷 | 0.3-SPCC | 31020053 | 小品种钢分切带 | 0.3-SPCC |  | 10 | MO002044 | MO002044-001-05 | FJ001 | 分剪模板 | 940 | 2024-07-25 | 2024-07-25 | 5 | 2024-07-25 19:25:51 | 2024-07-25 19:26:22 | 江苏东方九天新能源材料有限公司 |  | 樊小兵 |  | 1 | 0.3 | 0 | 74.8 | 1 | JL1124030115-122/5 | 1：排刀规格74.8*6 切一包，1.9t。2：排刀规格75*8 切一包，1.58t . 首钢SPCC 此单发浙江银轮 HV100±10.毛化面轻涂油。0.2/0.3管芯500mm,0.13管芯400mm。厚度公差0.29-0.3mm，宽度公差+/-0.15mm | 1 |  | 是 | 是 | 1 | 1
分剪 | JL1124030115-122/4 | JL1124030115-122 | 东方分剪6# | 合格 | 合格品 | 甲 | 樊小兵 | 0 | 131 |  | 0 | 0.3 | 74.8 | 1：排刀规格74.8*6 切一包，1.9t。2：排刀规格75*8 切一包，1.58t . 首钢SPCC 此单发浙江银轮 HV100±10.毛化面轻涂油。0.2/0.3管芯500mm,0.13管芯400mm。厚度公差0.29-0.3mm，宽度公差+/-0.15mm |  | 31010041 | 小品种钢卷 | 0.3-SPCC | 31020053 | 小品种钢分切带 | 0.3-SPCC |  | 10 | MO002044 | MO002044-001-04 | FJ001 | 分剪模板 | 940 | 2024-07-25 | 2024-07-25 | 5 | 2024-07-25 19:25:51 | 2024-07-25 19:26:22 | 江苏东方九天新能源材料有限公司 |  | 樊小兵 |  | 1 | 0.3 | 0 | 74.8 | 1 | JL1124030115-122/4 | 1：排刀规格74.8*6 切一包，1.9t。2：排刀规格75*8 切一包，1.58t . 首钢SPCC 此单发浙江银轮 HV100±10.毛化面轻涂油。0.2/0.3管芯500mm,0.13管芯400mm。厚度公差0.29-0.3mm，宽度公差+/-0.15mm | 1 |  | 是 | 是 | 1 | 1
分剪 | JL1124030115-122/3 | JL1124030115-122 | 东方分剪6# | 合格 | 合格品 | 甲 | 樊小兵 | 0 | 131 |  | 0 | 0.3 | 74.8 | 1：排刀规格74.8*6 切一包，1.9t。2：排刀规格75*8 切一包，1.58t . 首钢SPCC 此单发浙江银轮 HV100±10.毛化面轻涂油。0.2/0.3管芯500mm,0.13管芯400mm。厚度公差0.29-0.3mm，宽度公差+/-0.15mm |  | 31010041 | 小品种钢卷 | 0.3-SPCC | 31020053 | 小品种钢分切带 | 0.3-SPCC |  | 10 | MO002044 | MO002044-001-03 | FJ001 | 分剪模板 | 940 | 2024-07-25 | 2024-07-25 | 5 | 2024-07-25 19:25:51 | 2024-07-25 19:26:22 | 江苏东方九天新能源材料有限公司 |  | 樊小兵 |  | 1 | 0.3 | 0 | 74.8 | 1 | JL1124030115-122/3 | 1：排刀规格74.8*6 切一包，1.9t。2：排刀规格75*8 切一包，1.58t . 首钢SPCC 此单发浙江银轮 HV100±10.毛化面轻涂油。0.2/0.3管芯500mm,0.13管芯400mm。厚度公差0.29-0.3mm，宽度公差+/-0.15mm | 1 |  | 是 | 是 | 1 | 1
分剪 | JL1124030115-122/2 | JL1124030115-122 | 东方分剪6# | 合格 | 合格品 | 甲 | 樊小兵 | 0 | 131 |  | 0 | 0.3 | 74.8 | 1：排刀规格74.8*6 切一包，1.9t。2：排刀规格75*8 切一包，1.58t . 首钢SPCC 此单发浙江银轮 HV100±10.毛化面轻涂油。0.2/0.3管芯500mm,0.13管芯400mm。厚度公差0.29-0.3mm，宽度公差+/-0.15mm |  | 31010041 | 小品种钢卷 | 0.3-SPCC | 31020053 | 小品种钢分切带 | 0.3-SPCC |  | 10 | MO002044 | MO002044-001-02 | FJ001 | 分剪模板 | 940 | 2024-07-25 | 2024-07-25 | 5 | 2024-07-25 19:25:51 | 2024-07-25 19:26:22 | 江苏东方九天新能源材料有限公司 |  | 樊小兵 |  | 1 | 0.3 | 0 | 74.8 | 1 | JL1124030115-122/2 | 1：排刀规格74.8*6 切一包，1.9t。2：排刀规格75*8 切一包，1.58t . 首钢SPCC 此单发浙江银轮 HV100±10.毛化面轻涂油。0.2/0.3管芯500mm,0.13管芯400mm。厚度公差0.29-0.3mm，宽度公差+/-0.15mm | 1 |  | 是 | 是 | 1 | 1
分剪 | JL1124030115-122/1 | JL1124030115-122 | 东方分剪6# | 合格 | 合格品 | 甲 | 樊小兵 | 0 | 130 |  | 0 | 0.3 | 74.8 | 1：排刀规格74.8*6 切一包，1.9t。2：排刀规格75*8 切一包，1.58t . 首钢SPCC 此单发浙江银轮 HV100±10.毛化面轻涂油。0.2/0.3管芯500mm,0.13管芯400mm。厚度公差0.29-0.3mm，宽度公差+/-0.15mm |  | 31010041 | 小品种钢卷 | 0.3-SPCC | 31020053 | 小品种钢分切带 | 0.3-SPCC |  | 10 | MO002044 | MO002044-001-01 | FJ001 | 分剪模板 | 940 | 2024-07-25 | 2024-07-25 | 5 | 2024-07-25 19:25:51 | 2024-07-25 19:26:22 | 江苏东方九天新能源材料有限公司 |  | 樊小兵 |  | 1 | 0.3 | 0 | 74.8 | 1 | JL1124030115-122/1 | 1：排刀规格74.8*6 切一包，1.9t。2：排刀规格75*8 切一包，1.58t . 首钢SPCC 此单发浙江银轮 HV100±10.毛化面轻涂油。0.2/0.3管芯500mm,0.13管芯400mm。厚度公差0.29-0.3mm，宽度公差+/-0.15mm | 1 |  | 是 | 是 | 1 | 1
最终冷轧 | JG1224060122 | JG1224060122 | 东方850轧机 | 合格 | 合格品 | 甲 | 蔡迎虎 | 9825 | 9800 | 0.9975 | 18300 | 0.1 | 710 | 850轧机普光辊(Ra0.4-0.6μm)轧制0.1mm(0.4-0.25-0.15-0.115-0.1) |  | 20100028 | 轧硬 | 0.4*710-SPCC | 30210015 | 光亮卷 | 0.1-SPCC |  | 30 | MO001176 | MO001176-001 | GLJ003 | 光亮卷前处理 模板 | 9850 | 2024-07-04 | 2024-07-14 | 5 | 2024-07-25 19:12:43 | 2024-07-25 19:13:15 | 江苏东方九天新能源材料有限公司 | 204367 | 蔡迎虎 |  |  | 0.4 | 4470 | 710 | 1 | JG1224060122 | 轧0.1，米数控制在18200-18300米，脱脂平均分包。 |  |  | 否 | 否 | 9774 | 1
镍钝化 | DL002407001023 | DL00240700102 | 东方镍钝化750 | 合格 | 合格品 | 乙 | 王晶晶 | 1772 | 1772 | 1 | 1510 | 0.254 | 590 | 海金杜门：750镍钝化工段镀镍，镍层要求A＞1.9μm，B＞0.38μm，上铁管芯，转东方退火工段 | Y氧化边(料双边氧化色差，来料板面暗线印，轻振纹，偶有擦划伤，镀后不明显。来料尾20米顶伤划伤挫伤印) | 20600002 | 镍钝化卷半成品 | 0.254-SPCC | 31310013 | 镍钝化卷 | 0.254-SPCC |  | 10 | MO001967 | MO001967-004-03 | NDH001 | 镍钝化模板 | 5150 | 2024-07-24 | 2024-07-25 | 5 | 2024-07-25 18:46:33 | 2024-07-25 19:00:45 | 江苏东方九天新能源材料有限公司 |  | 王晶晶 |  | 1 | 0.254 | 1510 | 590 | 1 | DL002407001023 | 海金杜门(0.254*590)厚度±0.01，HV90-110,粗糙度0.075-0.5，镍层厚度≥1.9μM/0.38μM，东方退火 |  | Y氧化边(料双边氧化色差，来料板面暗线印，轻振纹，偶有擦划伤，镀后不明显。来料尾20米顶伤划伤挫伤印) |  |  | 1878 | 4
镍钝化 | DL002407001022 | DL00240700102 | 东方镍钝化750 | 合格 | 合格品 | 乙 | 王晶晶 | 1554 | 1554 | 1 | 1330 | 0.254 | 590 | 海金杜门：750镍钝化工段镀镍，镍层要求A＞1.9μm，B＞0.38μm，上铁管芯，转东方退火工段 | Y氧化边(料双边氧化色差，来料板面暗线印，轻振纹，偶有擦划伤，镀后不明显。内10米板面脱镍) | 20600002 | 镍钝化卷半成品 | 0.254-SPCC | 31310013 | 镍钝化卷 | 0.254-SPCC |  | 10 | MO001967 | MO001967-004-02 | NDH001 | 镍钝化模板 | 5150 | 2024-07-24 | 2024-07-25 | 5 | 2024-07-25 18:46:33 | 2024-07-25 19:00:45 | 江苏东方九天新能源材料有限公司 |  | 王晶晶 |  | 1 | 0.254 | 1330 | 590 | 1 | DL002407001022 | 海金杜门(0.254*590)厚度±0.01，HV90-110,粗糙度0.075-0.5，镍层厚度≥1.9μM/0.38μM，东方退火 |  | Y氧化边(料双边氧化色差，来料板面暗线印，轻振纹，偶有擦划伤，镀后不明显。内10米板面脱镍) |  |  | 1878 | 4
镍钝化 | DL002407001021 | DL00240700102 | 东方镍钝化750 | 合格 | 合格品 | 乙 | 王晶晶 | 1710 | 1710 | 1 | 1460 | 0.254 | 590 | 海金杜门：750镍钝化工段镀镍，镍层要求A＞1.9μm，B＞0.38μm，上铁管芯，转东方退火工段 | Y氧化边(来料双边氧化色差，来料板面暗线印，轻振纹，偶有擦划伤，镀后不明显。来料内20米顶伤划伤挫伤印，来料内100米操边10公分压伤印) | 20600002 | 镍钝化卷半成品 | 0.254-SPCC | 31310013 | 镍钝化卷 | 0.254-SPCC |  | 10 | MO001967 | MO001967-004-01 | NDH001 | 镍钝化模板 | 5150 | 2024-07-24 | 2024-07-25 | 5 | 2024-07-25 18:46:33 | 2024-07-25 19:00:45 | 江苏东方九天新能源材料有限公司 |  | 王晶晶 |  | 1 | 0.254 | 1460 | 590 | 1 | DL002407001021 | 海金杜门(0.254*590)厚度±0.01，HV90-110,粗糙度0.075-0.5，镍层厚度≥1.9μM/0.38μM，东方退火 |  | Y氧化边(来料双边氧化色差，来料板面暗线印，轻振纹，偶有擦划伤，镀后不明显。来料内20米顶伤划伤挫伤印，来料内100米操边10公分压伤印) |  |  | 1878 | 4
铬钝化 | JG1224070259 | JG1224070259 | 东方铬钝化750 | 合格 | 让步接收 | 乙 | 李澍 | 6964 | 6953 | 0.9984 | 9510 | 0.15 | 610 | / | 9330米传15mm孔洞（大小0.11mm2） | 30210011 | 光亮卷 | 0.15-SPCC | 30110011 | 铬钝化卷 | 0.15-SPCC |  | 10 | MO002053 | MO002053-001 | GDH001 | 铬钝化模板 | 6964 | 2024-07-25 | 2024-07-25 | 5 | 2024-07-25 17:56:50 | 2024-07-25 18:50:18 | 江苏东方九天新能源材料有限公司 | 259587 | 李澍 |  |  | 0.15 | 9450 | 610 | 1 | JG1224070259 |  | 1 | 白斑 辊印 条印 9330米传15大小0.11 | 是 | 是 | 54 | 1
分剪 | JL00240401322/42 | JL00240401322 | 东方分剪6# | 合格 | 合格品 | 甲 | 秦海波 | 0 | 82 |  | 0 | 0.14 | 34 | 47*9+34*5切3包，17t。排刀2：47*7+34*8切2包，12t。木托防潮防锈，竖打包，卷外径：≤800mm，卷芯≤300mm,随货提交质保书。厚度公差+/-0.005，宽度公差+0/-0.2mm，34宽度的排在边部 |  | 31010009 | 小品种钢卷 | 0.14-SPCC | 31020011 | 小品种钢分切带 | 0.14-SPCC |  | 10 | MO001879 | MO001879-002-42 | FJ001 | 分剪模板 | 6100 | 2024-07-22 | 2024-07-22 | 5 | 2024-07-25 18:03:00 | 2024-07-25 18:07:45 | 江苏东方九天新能源材料有限公司 |  | 秦海波 |  | 1 | 0.14 | 0 | 34 | 1 | JL00240401322/42 | 分剪镇海联航：排刀1：47*9+34*5切3包，17t。排刀2：47*7+34*8切2包，12t。木托防潮防锈，竖打包，卷外径：≤800mm，卷芯≤300mm,随货提交质保书。厚度公差+/-0.005，宽度公差+0/-0.2mm，34宽度的排在边部 | 1 |  | 是 | 是 | 4 | 2
分剪 | JL00240401322/41 | JL00240401322 | 东方分剪6# | 合格 | 合格品 | 甲 | 秦海波 | 0 | 83 |  | 0 | 0.14 | 34 | 47*9+34*5切3包，17t。排刀2：47*7+34*8切2包，12t。木托防潮防锈，竖打包，卷外径：≤800mm，卷芯≤300mm,随货提交质保书。厚度公差+/-0.005，宽度公差+0/-0.2mm，34宽度的排在边部 |  | 31010009 | 小品种钢卷 | 0.14-SPCC | 31020011 | 小品种钢分切带 | 0.14-SPCC |  | 10 | MO001879 | MO001879-002-41 | FJ001 | 分剪模板 | 6100 | 2024-07-22 | 2024-07-22 | 5 | 2024-07-25 18:03:00 | 2024-07-25 18:07:45 | 江苏东方九天新能源材料有限公司 |  | 秦海波 |  | 1 | 0.14 | 0 | 34 | 1 | JL00240401322/41 | 分剪镇海联航：排刀1：47*9+34*5切3包，17t。排刀2：47*7+34*8切2包，12t。木托防潮防锈，竖打包，卷外径：≤800mm，卷芯≤300mm,随货提交质保书。厚度公差+/-0.005，宽度公差+0/-0.2mm，34宽度的排在边部 | 1 |  | 是 | 是 | 4 | 2
分剪 | JL00240401322/40 | JL00240401322 | 东方分剪6# | 合格 | 合格品 | 甲 | 秦海波 | 0 | 83 |  | 0 | 0.14 | 34 | 47*9+34*5切3包，17t。排刀2：47*7+34*8切2包，12t。木托防潮防锈，竖打包，卷外径：≤800mm，卷芯≤300mm,随货提交质保书。厚度公差+/-0.005，宽度公差+0/-0.2mm，34宽度的排在边部 |  | 31010009 | 小品种钢卷 | 0.14-SPCC | 31020011 | 小品种钢分切带 | 0.14-SPCC |  | 10 | MO001879 | MO001879-002-40 | FJ001 | 分剪模板 | 6100 | 2024-07-22 | 2024-07-22 | 5 | 2024-07-25 18:03:00 | 2024-07-25 18:07:45 | 江苏东方九天新能源材料有限公司 |  | 秦海波 |  | 1 | 0.14 | 0 | 34 | 1 | JL00240401322/40 | 分剪镇海联航：排刀1：47*9+34*5切3包，17t。排刀2：47*7+34*8切2包，12t。木托防潮防锈，竖打包，卷外径：≤800mm，卷芯≤300mm,随货提交质保书。厚度公差+/-0.005，宽度公差+0/-0.2mm，34宽度的排在边部 | 1 |  | 是 | 是 | 4 | 2
分剪 | JL00240401322/39 | JL00240401322 | 东方分剪6# | 合格 | 合格品 | 甲 | 秦海波 | 0 | 115 |  | 0 | 0.14 | 47 | 47*9+34*5切3包，17t。排刀2：47*7+34*8切2包，12t。木托防潮防锈，竖打包，卷外径：≤800mm，卷芯≤300mm,随货提交质保书。厚度公差+/-0.005，宽度公差+0/-0.2mm，34宽度的排在边部 |  | 31010009 | 小品种钢卷 | 0.14-SPCC | 31020011 | 小品种钢分切带 | 0.14-SPCC |  | 10 | MO001879 | MO001879-002-39 | FJ001 | 分剪模板 | 6100 | 2024-07-22 | 2024-07-22 | 5 | 2024-07-25 18:03:00 | 2024-07-25 18:07:45 | 江苏东方九天新能源材料有限公司 |  | 秦海波 |  | 1 | 0.14 | 0 | 47 | 1 | JL00240401322/39 | 分剪镇海联航：排刀1：47*9+34*5切3包，17t。排刀2：47*7+34*8切2包，12t。木托防潮防锈，竖打包，卷外径：≤800mm，卷芯≤300mm,随货提交质保书。厚度公差+/-0.005，宽度公差+0/-0.2mm，34宽度的排在边部 | 1 |  | 是 | 是 | 4 | 2
分剪 | JL00240401322/38 | JL00240401322 | 东方分剪6# | 合格 | 合格品 | 甲 | 秦海波 | 0 | 115 |  | 0 | 0.14 | 47 | 47*9+34*5切3包，17t。排刀2：47*7+34*8切2包，12t。木托防潮防锈，竖打包，卷外径：≤800mm，卷芯≤300mm,随货提交质保书。厚度公差+/-0.005，宽度公差+0/-0.2mm，34宽度的排在边部 |  | 31010009 | 小品种钢卷 | 0.14-SPCC | 31020011 | 小品种钢分切带 | 0.14-SPCC |  | 10 | MO001879 | MO001879-002-38 | FJ001 | 分剪模板 | 6100 | 2024-07-22 | 2024-07-22 | 5 | 2024-07-25 18:03:00 | 2024-07-25 18:07:45 | 江苏东方九天新能源材料有限公司 |  | 秦海波 |  | 1 | 0.14 | 0 | 47 | 1 | JL00240401322/38 | 分剪镇海联航：排刀1：47*9+34*5切3包，17t。排刀2：47*7+34*8切2包，12t。木托防潮防锈，竖打包，卷外径：≤800mm，卷芯≤300mm,随货提交质保书。厚度公差+/-0.005，宽度公差+0/-0.2mm，34宽度的排在边部 | 1 |  | 是 | 是 | 4 | 2
分剪 | JL00240401322/37 | JL00240401322 | 东方分剪6# | 合格 | 合格品 | 甲 | 秦海波 | 0 | 115 |  | 0 | 0.14 | 47 | 47*9+34*5切3包，17t。排刀2：47*7+34*8切2包，12t。木托防潮防锈，竖打包，卷外径：≤800mm，卷芯≤300mm,随货提交质保书。厚度公差+/-0.005，宽度公差+0/-0.2mm，34宽度的排在边部 |  | 31010009 | 小品种钢卷 | 0.14-SPCC | 31020011 | 小品种钢分切带 | 0.14-SPCC |  | 10 | MO001879 | MO001879-002-37 | FJ001 | 分剪模板 | 6100 | 2024-07-22 | 2024-07-22 | 5 | 2024-07-25 18:03:00 | 2024-07-25 18:07:45 | 江苏东方九天新能源材料有限公司 |  | 秦海波 |  | 1 | 0.14 | 0 | 47 | 1 | JL00240401322/37 | 分剪镇海联航：排刀1：47*9+34*5切3包，17t。排刀2：47*7+34*8切2包，12t。木托防潮防锈，竖打包，卷外径：≤800mm，卷芯≤300mm,随货提交质保书。厚度公差+/-0.005，宽度公差+0/-0.2mm，34宽度的排在边部 | 1 |  | 是 | 是 | 4 | 2
分剪 | JL00240401322/36 | JL00240401322 | 东方分剪6# | 合格 | 合格品 | 甲 | 秦海波 | 0 | 115 |  | 0 | 0.14 | 47 | 47*9+34*5切3包，17t。排刀2：47*7+34*8切2包，12t。木托防潮防锈，竖打包，卷外径：≤800mm，卷芯≤300mm,随货提交质保书。厚度公差+/-0.005，宽度公差+0/-0.2mm，34宽度的排在边部 |  | 31010009 | 小品种钢卷 | 0.14-SPCC | 31020011 | 小品种钢分切带 | 0.14-SPCC |  | 10 | MO001879 | MO001879-002-36 | FJ001 | 分剪模板 | 6100 | 2024-07-22 | 2024-07-22 | 5 | 2024-07-25 18:03:00 | 2024-07-25 18:07:45 | 江苏东方九天新能源材料有限公司 |  | 秦海波 |  | 1 | 0.14 | 0 | 47 | 1 | JL00240401322/36 | 分剪镇海联航：排刀1：47*9+34*5切3包，17t。排刀2：47*7+34*8切2包，12t。木托防潮防锈，竖打包，卷外径：≤800mm，卷芯≤300mm,随货提交质保书。厚度公差+/-0.005，宽度公差+0/-0.2mm，34宽度的排在边部 | 1 |  | 是 | 是 | 4 | 2
分剪 | JL00240401322/35 | JL00240401322 | 东方分剪6# | 合格 | 合格品 | 甲 | 秦海波 | 0 | 115 |  | 0 | 0.14 | 47 | 47*9+34*5切3包，17t。排刀2：47*7+34*8切2包，12t。木托防潮防锈，竖打包，卷外径：≤800mm，卷芯≤300mm,随货提交质保书。厚度公差+/-0.005，宽度公差+0/-0.2mm，34宽度的排在边部 |  | 31010009 | 小品种钢卷 | 0.14-SPCC | 31020011 | 小品种钢分切带 | 0.14-SPCC |  | 10 | MO001879 | MO001879-002-35 | FJ001 | 分剪模板 | 6100 | 2024-07-22 | 2024-07-22 | 5 | 2024-07-25 18:03:00 | 2024-07-25 18:07:45 | 江苏东方九天新能源材料有限公司 |  | 秦海波 |  | 1 | 0.14 | 0 | 47 | 1 | JL00240401322/35 | 分剪镇海联航：排刀1：47*9+34*5切3包，17t。排刀2：47*7+34*8切2包，12t。木托防潮防锈，竖打包，卷外径：≤800mm，卷芯≤300mm,随货提交质保书。厚度公差+/-0.005，宽度公差+0/-0.2mm，34宽度的排在边部 | 1 |  | 是 | 是 | 4 | 2
分剪 | JL00240401322/34 | JL00240401322 | 东方分剪6# | 合格 | 合格品 | 甲 | 秦海波 | 0 | 114 |  | 0 | 0.14 | 47 | 47*9+34*5切3包，17t。排刀2：47*7+34*8切2包，12t。木托防潮防锈，竖打包，卷外径：≤800mm，卷芯≤300mm,随货提交质保书。厚度公差+/-0.005，宽度公差+0/-0.2mm，34宽度的排在边部 |  | 31010009 | 小品种钢卷 | 0.14-SPCC | 31020011 | 小品种钢分切带 | 0.14-SPCC |  | 10 | MO001879 | MO001879-002-34 | FJ001 | 分剪模板 | 6100 | 2024-07-22 | 2024-07-22 | 5 | 2024-07-25 18:03:00 | 2024-07-25 18:07:45 | 江苏东方九天新能源材料有限公司 |  | 秦海波 |  | 1 | 0.14 | 0 | 47 | 1 | JL00240401322/34 | 分剪镇海联航：排刀1：47*9+34*5切3包，17t。排刀2：47*7+34*8切2包，12t。木托防潮防锈，竖打包，卷外径：≤800mm，卷芯≤300mm,随货提交质保书。厚度公差+/-0.005，宽度公差+0/-0.2mm，34宽度的排在边部 | 1 |  | 是 | 是 | 4 | 2
分剪 | JL00240401322/33 | JL00240401322 | 东方分剪6# | 合格 | 合格品 | 甲 | 秦海波 | 0 | 114 |  | 0 | 0.14 | 47 | 47*9+34*5切3包，17t。排刀2：47*7+34*8切2包，12t。木托防潮防锈，竖打包，卷外径：≤800mm，卷芯≤300mm,随货提交质保书。厚度公差+/-0.005，宽度公差+0/-0.2mm，34宽度的排在边部 |  | 31010009 | 小品种钢卷 | 0.14-SPCC | 31020011 | 小品种钢分切带 | 0.14-SPCC |  | 10 | MO001879 | MO001879-002-33 | FJ001 | 分剪模板 | 6100 | 2024-07-22 | 2024-07-22 | 5 | 2024-07-25 18:03:00 | 2024-07-25 18:07:45 | 江苏东方九天新能源材料有限公司 |  | 秦海波 |  | 1 | 0.14 | 0 | 47 | 1 | JL00240401322/33 | 分剪镇海联航：排刀1：47*9+34*5切3包，17t。排刀2：47*7+34*8切2包，12t。木托防潮防锈，竖打包，卷外径：≤800mm，卷芯≤300mm,随货提交质保书。厚度公差+/-0.005，宽度公差+0/-0.2mm，34宽度的排在边部 | 1 |  | 是 | 是 | 4 | 2
分剪 | JL00240401322/32 | JL00240401322 | 东方分剪6# | 合格 | 合格品 | 甲 | 秦海波 | 0 | 114 |  | 0 | 0.14 | 47 | 47*9+34*5切3包，17t。排刀2：47*7+34*8切2包，12t。木托防潮防锈，竖打包，卷外径：≤800mm，卷芯≤300mm,随货提交质保书。厚度公差+/-0.005，宽度公差+0/-0.2mm，34宽度的排在边部 |  | 31010009 | 小品种钢卷 | 0.14-SPCC | 31020011 | 小品种钢分切带 | 0.14-SPCC |  | 10 | MO001879 | MO001879-002-32 | FJ001 | 分剪模板 | 6100 | 2024-07-22 | 2024-07-22 | 5 | 2024-07-25 18:03:00 | 2024-07-25 18:07:45 | 江苏东方九天新能源材料有限公司 |  | 秦海波 |  | 1 | 0.14 | 0 | 47 | 1 | JL00240401322/32 | 分剪镇海联航：排刀1：47*9+34*5切3包，17t。排刀2：47*7+34*8切2包，12t。木托防潮防锈，竖打包，卷外径：≤800mm，卷芯≤300mm,随货提交质保书。厚度公差+/-0.005，宽度公差+0/-0.2mm，34宽度的排在边部 | 1 |  | 是 | 是 | 4 | 2
分剪 | JL00240401322/31 | JL00240401322 | 东方分剪6# | 合格 | 合格品 | 甲 | 秦海波 | 0 | 114 |  | 0 | 0.14 | 47 | 47*9+34*5切3包，17t。排刀2：47*7+34*8切2包，12t。木托防潮防锈，竖打包，卷外径：≤800mm，卷芯≤300mm,随货提交质保书。厚度公差+/-0.005，宽度公差+0/-0.2mm，34宽度的排在边部 |  | 31010009 | 小品种钢卷 | 0.14-SPCC | 31020011 | 小品种钢分切带 | 0.14-SPCC |  | 10 | MO001879 | MO001879-002-31 | FJ001 | 分剪模板 | 6100 | 2024-07-22 | 2024-07-22 | 5 | 2024-07-25 18:03:00 | 2024-07-25 18:07:45 | 江苏东方九天新能源材料有限公司 |  | 秦海波 |  | 1 | 0.14 | 0 | 47 | 1 | JL00240401322/31 | 分剪镇海联航：排刀1：47*9+34*5切3包，17t。排刀2：47*7+34*8切2包，12t。木托防潮防锈，竖打包，卷外径：≤800mm，卷芯≤300mm,随货提交质保书。厚度公差+/-0.005，宽度公差+0/-0.2mm，34宽度的排在边部 | 1 |  | 是 | 是 | 4 | 2
分剪 | JL00240401322/30 | JL00240401322 | 东方分剪6# | 合格 | 合格品 | 甲 | 秦海波 | 0 | 82 |  | 0 | 0.14 | 34 | 47*9+34*5切3包，17t。排刀2：47*7+34*8切2包，12t。木托防潮防锈，竖打包，卷外径：≤800mm，卷芯≤300mm,随货提交质保书。厚度公差+/-0.005，宽度公差+0/-0.2mm，34宽度的排在边部 |  | 31010009 | 小品种钢卷 | 0.14-SPCC | 31020011 | 小品种钢分切带 | 0.14-SPCC |  | 10 | MO001879 | MO001879-002-30 | FJ001 | 分剪模板 | 6100 | 2024-07-22 | 2024-07-22 | 5 | 2024-07-25 18:03:00 | 2024-07-25 18:07:45 | 江苏东方九天新能源材料有限公司 |  | 秦海波 |  | 1 | 0.14 | 0 | 34 | 1 | JL00240401322/30 | 分剪镇海联航：排刀1：47*9+34*5切3包，17t。排刀2：47*7+34*8切2包，12t。木托防潮防锈，竖打包，卷外径：≤800mm，卷芯≤300mm,随货提交质保书。厚度公差+/-0.005，宽度公差+0/-0.2mm，34宽度的排在边部 | 1 |  | 是 | 是 | 4 | 2
分剪 | JL00240401322/29 | JL00240401322 | 东方分剪6# | 合格 | 合格品 | 甲 | 秦海波 | 0 | 81 |  | 0 | 0.14 | 34 | 47*9+34*5切3包，17t。排刀2：47*7+34*8切2包，12t。木托防潮防锈，竖打包，卷外径：≤800mm，卷芯≤300mm,随货提交质保书。厚度公差+/-0.005，宽度公差+0/-0.2mm，34宽度的排在边部 |  | 31010009 | 小品种钢卷 | 0.14-SPCC | 31020011 | 小品种钢分切带 | 0.14-SPCC |  | 10 | MO001879 | MO001879-002-29 | FJ001 | 分剪模板 | 6100 | 2024-07-22 | 2024-07-22 | 5 | 2024-07-25 18:03:00 | 2024-07-25 18:07:45 | 江苏东方九天新能源材料有限公司 |  | 秦海波 |  | 1 | 0.14 | 0 | 34 | 1 | JL00240401322/29 | 分剪镇海联航：排刀1：47*9+34*5切3包，17t。排刀2：47*7+34*8切2包，12t。木托防潮防锈，竖打包，卷外径：≤800mm，卷芯≤300mm,随货提交质保书。厚度公差+/-0.005，宽度公差+0/-0.2mm，34宽度的排在边部 | 1 |  | 是 | 是 | 4 | 2
分剪 | JL00240401322/28 | JL00240401322 | 东方分剪6# | 合格 | 合格品 | 甲 | 秦海波 | 0 | 112 |  | 0 | 0.14 | 34 | 47*9+34*5切3包，17t。排刀2：47*7+34*8切2包，12t。木托防潮防锈，竖打包，卷外径：≤800mm，卷芯≤300mm,随货提交质保书。厚度公差+/-0.005，宽度公差+0/-0.2mm，34宽度的排在边部 |  | 31010009 | 小品种钢卷 | 0.14-SPCC | 31020011 | 小品种钢分切带 | 0.14-SPCC |  | 10 | MO001879 | MO001879-002-28 | FJ001 | 分剪模板 | 6100 | 2024-07-22 | 2024-07-22 | 5 | 2024-07-25 18:03:00 | 2024-07-25 18:07:45 | 江苏东方九天新能源材料有限公司 |  | 秦海波 |  | 1 | 0.14 | 0 | 34 | 1 | JL00240401322/28 | 分剪镇海联航：排刀1：47*9+34*5切3包，17t。排刀2：47*7+34*8切2包，12t。木托防潮防锈，竖打包，卷外径：≤800mm，卷芯≤300mm,随货提交质保书。厚度公差+/-0.005，宽度公差+0/-0.2mm，34宽度的排在边部 | 1 |  | 是 | 是 | 4 | 2
分剪 | JL00240401322/27 | JL00240401322 | 东方分剪6# | 合格 | 合格品 | 甲 | 秦海波 | 0 | 112 |  | 0 | 0.14 | 34 | 47*9+34*5切3包，17t。排刀2：47*7+34*8切2包，12t。木托防潮防锈，竖打包，卷外径：≤800mm，卷芯≤300mm,随货提交质保书。厚度公差+/-0.005，宽度公差+0/-0.2mm，34宽度的排在边部 |  | 31010009 | 小品种钢卷 | 0.14-SPCC | 31020011 | 小品种钢分切带 | 0.14-SPCC |  | 10 | MO001879 | MO001879-002-27 | FJ001 | 分剪模板 | 6100 | 2024-07-22 | 2024-07-22 | 5 | 2024-07-25 18:03:00 | 2024-07-25 18:07:45 | 江苏东方九天新能源材料有限公司 |  | 秦海波 |  | 1 | 0.14 | 0 | 34 | 1 | JL00240401322/27 | 分剪镇海联航：排刀1：47*9+34*5切3包，17t。排刀2：47*7+34*8切2包，12t。木托防潮防锈，竖打包，卷外径：≤800mm，卷芯≤300mm,随货提交质保书。厚度公差+/-0.005，宽度公差+0/-0.2mm，34宽度的排在边部 | 1 |  | 是 | 是 | 4 | 2
分剪 | JL00240401322/26 | JL00240401322 | 东方分剪6# | 合格 | 合格品 | 甲 | 秦海波 | 0 | 112 |  | 0 | 0.14 | 34 | 47*9+34*5切3包，17t。排刀2：47*7+34*8切2包，12t。木托防潮防锈，竖打包，卷外径：≤800mm，卷芯≤300mm,随货提交质保书。厚度公差+/-0.005，宽度公差+0/-0.2mm，34宽度的排在边部 |  | 31010009 | 小品种钢卷 | 0.14-SPCC | 31020011 | 小品种钢分切带 | 0.14-SPCC |  | 10 | MO001879 | MO001879-002-26 | FJ001 | 分剪模板 | 6100 | 2024-07-22 | 2024-07-22 | 5 | 2024-07-25 18:03:00 | 2024-07-25 18:07:45 | 江苏东方九天新能源材料有限公司 |  | 秦海波 |  | 1 | 0.14 | 0 | 34 | 1 | JL00240401322/26 | 分剪镇海联航：排刀1：47*9+34*5切3包，17t。排刀2：47*7+34*8切2包，12t。木托防潮防锈，竖打包，卷外径：≤800mm，卷芯≤300mm,随货提交质保书。厚度公差+/-0.005，宽度公差+0/-0.2mm，34宽度的排在边部 | 1 |  | 是 | 是 | 4 | 2
分剪 | JL00240401322/25 | JL00240401322 | 东方分剪6# | 合格 | 合格品 | 甲 | 秦海波 | 0 | 155 |  | 0 | 0.14 | 47 | 47*9+34*5切3包，17t。排刀2：47*7+34*8切2包，12t。木托防潮防锈，竖打包，卷外径：≤800mm，卷芯≤300mm,随货提交质保书。厚度公差+/-0.005，宽度公差+0/-0.2mm，34宽度的排在边部 |  | 31010009 | 小品种钢卷 | 0.14-SPCC | 31020011 | 小品种钢分切带 | 0.14-SPCC |  | 10 | MO001879 | MO001879-002-25 | FJ001 | 分剪模板 | 6100 | 2024-07-22 | 2024-07-22 | 5 | 2024-07-25 18:03:00 | 2024-07-25 18:07:45 | 江苏东方九天新能源材料有限公司 |  | 秦海波 |  | 1 | 0.14 | 0 | 47 | 1 | JL00240401322/25 | 分剪镇海联航：排刀1：47*9+34*5切3包，17t。排刀2：47*7+34*8切2包，12t。木托防潮防锈，竖打包，卷外径：≤800mm，卷芯≤300mm,随货提交质保书。厚度公差+/-0.005，宽度公差+0/-0.2mm，34宽度的排在边部 | 1 |  | 是 | 是 | 4 | 2
分剪 | JL00240401322/24 | JL00240401322 | 东方分剪6# | 合格 | 合格品 | 甲 | 秦海波 | 0 | 156 |  | 0 | 0.14 | 47 | 47*9+34*5切3包，17t。排刀2：47*7+34*8切2包，12t。木托防潮防锈，竖打包，卷外径：≤800mm，卷芯≤300mm,随货提交质保书。厚度公差+/-0.005，宽度公差+0/-0.2mm，34宽度的排在边部 |  | 31010009 | 小品种钢卷 | 0.14-SPCC | 31020011 | 小品种钢分切带 | 0.14-SPCC |  | 10 | MO001879 | MO001879-002-24 | FJ001 | 分剪模板 | 6100 | 2024-07-22 | 2024-07-22 | 5 | 2024-07-25 18:03:00 | 2024-07-25 18:07:45 | 江苏东方九天新能源材料有限公司 |  | 秦海波 |  | 1 | 0.14 | 0 | 47 | 1 | JL00240401322/24 | 分剪镇海联航：排刀1：47*9+34*5切3包，17t。排刀2：47*7+34*8切2包，12t。木托防潮防锈，竖打包，卷外径：≤800mm，卷芯≤300mm,随货提交质保书。厚度公差+/-0.005，宽度公差+0/-0.2mm，34宽度的排在边部 | 1 |  | 是 | 是 | 4 | 2
分剪 | JL00240401322/23 | JL00240401322 | 东方分剪6# | 合格 | 合格品 | 甲 | 秦海波 | 0 | 155 |  | 0 | 0.14 | 47 | 47*9+34*5切3包，17t。排刀2：47*7+34*8切2包，12t。木托防潮防锈，竖打包，卷外径：≤800mm，卷芯≤300mm,随货提交质保书。厚度公差+/-0.005，宽度公差+0/-0.2mm，34宽度的排在边部 |  | 31010009 | 小品种钢卷 | 0.14-SPCC | 31020011 | 小品种钢分切带 | 0.14-SPCC |  | 10 | MO001879 | MO001879-002-23 | FJ001 | 分剪模板 | 6100 | 2024-07-22 | 2024-07-22 | 5 | 2024-07-25 18:03:00 | 2024-07-25 18:07:45 | 江苏东方九天新能源材料有限公司 |  | 秦海波 |  | 1 | 0.14 | 0 | 47 | 1 | JL00240401322/23 | 分剪镇海联航：排刀1：47*9+34*5切3包，17t。排刀2：47*7+34*8切2包，12t。木托防潮防锈，竖打包，卷外径：≤800mm，卷芯≤300mm,随货提交质保书。厚度公差+/-0.005，宽度公差+0/-0.2mm，34宽度的排在边部 | 1 |  | 是 | 是 | 4 | 2
分剪 | JL00240401322/22 | JL00240401322 | 东方分剪6# | 合格 | 合格品 | 甲 | 秦海波 | 0 | 155 |  | 0 | 0.14 | 47 | 47*9+34*5切3包，17t。排刀2：47*7+34*8切2包，12t。木托防潮防锈，竖打包，卷外径：≤800mm，卷芯≤300mm,随货提交质保书。厚度公差+/-0.005，宽度公差+0/-0.2mm，34宽度的排在边部 |  | 31010009 | 小品种钢卷 | 0.14-SPCC | 31020011 | 小品种钢分切带 | 0.14-SPCC |  | 10 | MO001879 | MO001879-002-22 | FJ001 | 分剪模板 | 6100 | 2024-07-22 | 2024-07-22 | 5 | 2024-07-25 18:03:00 | 2024-07-25 18:07:45 | 江苏东方九天新能源材料有限公司 |  | 秦海波 |  | 1 | 0.14 | 0 | 47 | 1 | JL00240401322/22 | 分剪镇海联航：排刀1：47*9+34*5切3包，17t。排刀2：47*7+34*8切2包，12t。木托防潮防锈，竖打包，卷外径：≤800mm，卷芯≤300mm,随货提交质保书。厚度公差+/-0.005，宽度公差+0/-0.2mm，34宽度的排在边部 | 1 |  | 是 | 是 | 4 | 2
分剪 | JL00240401322/21 | JL00240401322 | 东方分剪6# | 合格 | 合格品 | 甲 | 秦海波 | 0 | 155 |  | 0 | 0.14 | 47 | 47*9+34*5切3包，17t。排刀2：47*7+34*8切2包，12t。木托防潮防锈，竖打包，卷外径：≤800mm，卷芯≤300mm,随货提交质保书。厚度公差+/-0.005，宽度公差+0/-0.2mm，34宽度的排在边部 |  | 31010009 | 小品种钢卷 | 0.14-SPCC | 31020011 | 小品种钢分切带 | 0.14-SPCC |  | 10 | MO001879 | MO001879-002-21 | FJ001 | 分剪模板 | 6100 | 2024-07-22 | 2024-07-22 | 5 | 2024-07-25 18:03:00 | 2024-07-25 18:07:45 | 江苏东方九天新能源材料有限公司 |  | 秦海波 |  | 1 | 0.14 | 0 | 47 | 1 | JL00240401322/21 | 分剪镇海联航：排刀1：47*9+34*5切3包，17t。排刀2：47*7+34*8切2包，12t。木托防潮防锈，竖打包，卷外径：≤800mm，卷芯≤300mm,随货提交质保书。厚度公差+/-0.005，宽度公差+0/-0.2mm，34宽度的排在边部 | 1 |  | 是 | 是 | 4 | 2
分剪 | JL00240401322/20 | JL00240401322 | 东方分剪6# | 合格 | 合格品 | 甲 | 秦海波 | 0 | 155 |  | 0 | 0.14 | 47 | 47*9+34*5切3包，17t。排刀2：47*7+34*8切2包，12t。木托防潮防锈，竖打包，卷外径：≤800mm，卷芯≤300mm,随货提交质保书。厚度公差+/-0.005，宽度公差+0/-0.2mm，34宽度的排在边部 |  | 31010009 | 小品种钢卷 | 0.14-SPCC | 31020011 | 小品种钢分切带 | 0.14-SPCC |  | 10 | MO001879 | MO001879-002-20 | FJ001 | 分剪模板 | 6100 | 2024-07-22 | 2024-07-22 | 5 | 2024-07-25 18:03:00 | 2024-07-25 18:07:45 | 江苏东方九天新能源材料有限公司 |  | 秦海波 |  | 1 | 0.14 | 0 | 47 | 1 | JL00240401322/20 | 分剪镇海联航：排刀1：47*9+34*5切3包，17t。排刀2：47*7+34*8切2包，12t。木托防潮防锈，竖打包，卷外径：≤800mm，卷芯≤300mm,随货提交质保书。厚度公差+/-0.005，宽度公差+0/-0.2mm，34宽度的排在边部 | 1 |  | 是 | 是 | 4 | 2
分剪 | JL00240401322/19 | JL00240401322 | 东方分剪6# | 合格 | 合格品 | 甲 | 秦海波 | 0 | 154 |  | 0 | 0.14 | 47 | 47*9+34*5切3包，17t。排刀2：47*7+34*8切2包，12t。木托防潮防锈，竖打包，卷外径：≤800mm，卷芯≤300mm,随货提交质保书。厚度公差+/-0.005，宽度公差+0/-0.2mm，34宽度的排在边部 |  | 31010009 | 小品种钢卷 | 0.14-SPCC | 31020011 | 小品种钢分切带 | 0.14-SPCC |  | 10 | MO001879 | MO001879-002-19 | FJ001 | 分剪模板 | 6100 | 2024-07-22 | 2024-07-22 | 5 | 2024-07-25 18:03:00 | 2024-07-25 18:07:45 | 江苏东方九天新能源材料有限公司 |  | 秦海波 |  | 1 | 0.14 | 0 | 47 | 1 | JL00240401322/19 | 分剪镇海联航：排刀1：47*9+34*5切3包，17t。排刀2：47*7+34*8切2包，12t。木托防潮防锈，竖打包，卷外径：≤800mm，卷芯≤300mm,随货提交质保书。厚度公差+/-0.005，宽度公差+0/-0.2mm，34宽度的排在边部 | 1 |  | 是 | 是 | 4 | 2
分剪 | JL00240401322/18 | JL00240401322 | 东方分剪6# | 合格 | 合格品 | 甲 | 秦海波 | 0 | 154 |  | 0 | 0.14 | 47 | 47*9+34*5切3包，17t。排刀2：47*7+34*8切2包，12t。木托防潮防锈，竖打包，卷外径：≤800mm，卷芯≤300mm,随货提交质保书。厚度公差+/-0.005，宽度公差+0/-0.2mm，34宽度的排在边部 |  | 31010009 | 小品种钢卷 | 0.14-SPCC | 31020011 | 小品种钢分切带 | 0.14-SPCC |  | 10 | MO001879 | MO001879-002-18 | FJ001 | 分剪模板 | 6100 | 2024-07-22 | 2024-07-22 | 5 | 2024-07-25 18:03:00 | 2024-07-25 18:07:45 | 江苏东方九天新能源材料有限公司 |  | 秦海波 |  | 1 | 0.14 | 0 | 47 | 1 | JL00240401322/18 | 分剪镇海联航：排刀1：47*9+34*5切3包，17t。排刀2：47*7+34*8切2包，12t。木托防潮防锈，竖打包，卷外径：≤800mm，卷芯≤300mm,随货提交质保书。厚度公差+/-0.005，宽度公差+0/-0.2mm，34宽度的排在边部 | 1 |  | 是 | 是 | 4 | 2
分剪 | JL00240401322/17 | JL00240401322 | 东方分剪6# | 合格 | 合格品 | 甲 | 秦海波 | 0 | 153 |  | 0 | 0.14 | 47 | 47*9+34*5切3包，17t。排刀2：47*7+34*8切2包，12t。木托防潮防锈，竖打包，卷外径：≤800mm，卷芯≤300mm,随货提交质保书。厚度公差+/-0.005，宽度公差+0/-0.2mm，34宽度的排在边部 |  | 31010009 | 小品种钢卷 | 0.14-SPCC | 31020011 | 小品种钢分切带 | 0.14-SPCC |  | 10 | MO001879 | MO001879-002-17 | FJ001 | 分剪模板 | 6100 | 2024-07-22 | 2024-07-22 | 5 | 2024-07-25 18:03:00 | 2024-07-25 18:07:45 | 江苏东方九天新能源材料有限公司 |  | 秦海波 |  | 1 | 0.14 | 0 | 47 | 1 | JL00240401322/17 | 分剪镇海联航：排刀1：47*9+34*5切3包，17t。排刀2：47*7+34*8切2包，12t。木托防潮防锈，竖打包，卷外径：≤800mm，卷芯≤300mm,随货提交质保书。厚度公差+/-0.005，宽度公差+0/-0.2mm，34宽度的排在边部 | 1 |  | 是 | 是 | 4 | 2
分剪 | JL00240401322/16 | JL00240401322 | 东方分剪6# | 合格 | 合格品 | 甲 | 秦海波 | 0 | 110 |  | 0 | 0.14 | 34 | 47*9+34*5切3包，17t。排刀2：47*7+34*8切2包，12t。木托防潮防锈，竖打包，卷外径：≤800mm，卷芯≤300mm,随货提交质保书。厚度公差+/-0.005，宽度公差+0/-0.2mm，34宽度的排在边部 |  | 31010009 | 小品种钢卷 | 0.14-SPCC | 31020011 | 小品种钢分切带 | 0.14-SPCC |  | 10 | MO001879 | MO001879-002-16 | FJ001 | 分剪模板 | 6100 | 2024-07-22 | 2024-07-22 | 5 | 2024-07-25 18:03:00 | 2024-07-25 18:07:45 | 江苏东方九天新能源材料有限公司 |  | 秦海波 |  | 1 | 0.14 | 0 | 34 | 1 | JL00240401322/16 | 分剪镇海联航：排刀1：47*9+34*5切3包，17t。排刀2：47*7+34*8切2包，12t。木托防潮防锈，竖打包，卷外径：≤800mm，卷芯≤300mm,随货提交质保书。厚度公差+/-0.005，宽度公差+0/-0.2mm，34宽度的排在边部 | 1 |  | 是 | 是 | 4 | 2
分剪 | JL00240401322/15 | JL00240401322 | 东方分剪6# | 合格 | 合格品 | 甲 | 秦海波 | 0 | 110 |  | 0 | 0.14 | 34 | 47*9+34*5切3包，17t。排刀2：47*7+34*8切2包，12t。木托防潮防锈，竖打包，卷外径：≤800mm，卷芯≤300mm,随货提交质保书。厚度公差+/-0.005，宽度公差+0/-0.2mm，34宽度的排在边部 |  | 31010009 | 小品种钢卷 | 0.14-SPCC | 31020011 | 小品种钢分切带 | 0.14-SPCC |  | 10 | MO001879 | MO001879-002-15 | FJ001 | 分剪模板 | 6100 | 2024-07-22 | 2024-07-22 | 5 | 2024-07-25 18:03:00 | 2024-07-25 18:07:45 | 江苏东方九天新能源材料有限公司 |  | 秦海波 |  | 1 | 0.14 | 0 | 34 | 1 | JL00240401322/15 | 分剪镇海联航：排刀1：47*9+34*5切3包，17t。排刀2：47*7+34*8切2包，12t。木托防潮防锈，竖打包，卷外径：≤800mm，卷芯≤300mm,随货提交质保书。厚度公差+/-0.005，宽度公差+0/-0.2mm，34宽度的排在边部 | 1 |  | 是 | 是 | 4 | 2
分剪 | JL00240401322/14 | JL00240401322 | 东方分剪6# | 其他入库 | 协议品 | 甲 | 秦海波 | 0 | 113 |  | 0 | 0.14 | 34 | 47*9+34*5切3包，17t。排刀2：47*7+34*8切2包，12t。木托防潮防锈，竖打包，卷外径：≤800mm，卷芯≤300mm,随货提交质保书。厚度公差+/-0.005，宽度公差+0/-0.2mm，34宽度的排在边部 |  | 31010009 | 小品种钢卷 | 0.14-SPCC | 31020011 | 小品种钢分切带 | 0.14-SPCC |  | 10 | MO001879 | MO001879-002-14 | FJ001 | 分剪模板 | 6100 | 2024-07-22 | 2024-07-22 | 5 | 2024-07-25 18:03:00 | 2024-07-25 18:07:45 | 江苏东方九天新能源材料有限公司 |  | 秦海波 |  | 1 | 0.14 | 0 | 34 | 1 | JL00240401322/14 | 分剪镇海联航：排刀1：47*9+34*5切3包，17t。排刀2：47*7+34*8切2包，12t。木托防潮防锈，竖打包，卷外径：≤800mm，卷芯≤300mm,随货提交质保书。厚度公差+/-0.005，宽度公差+0/-0.2mm，34宽度的排在边部 | 1 | 来料粘钢折印，二级品 | 是 | 是 | 4 | 2
分剪 | JL00240401322/13 | JL00240401322 | 东方分剪6# | 合格 | 合格品 | 甲 | 秦海波 | 0 | 112 |  | 0 | 0.14 | 34 | 47*9+34*5切3包，17t。排刀2：47*7+34*8切2包，12t。木托防潮防锈，竖打包，卷外径：≤800mm，卷芯≤300mm,随货提交质保书。厚度公差+/-0.005，宽度公差+0/-0.2mm，34宽度的排在边部 |  | 31010009 | 小品种钢卷 | 0.14-SPCC | 31020011 | 小品种钢分切带 | 0.14-SPCC |  | 10 | MO001879 | MO001879-002-13 | FJ001 | 分剪模板 | 6100 | 2024-07-22 | 2024-07-22 | 5 | 2024-07-25 18:03:00 | 2024-07-25 18:07:45 | 江苏东方九天新能源材料有限公司 |  | 秦海波 |  | 1 | 0.14 | 0 | 34 | 1 | JL00240401322/13 | 分剪镇海联航：排刀1：47*9+34*5切3包，17t。排刀2：47*7+34*8切2包，12t。木托防潮防锈，竖打包，卷外径：≤800mm，卷芯≤300mm,随货提交质保书。厚度公差+/-0.005，宽度公差+0/-0.2mm，34宽度的排在边部 | 1 |  | 是 | 是 | 4 | 2
分剪 | JL00240401322/12 | JL00240401322 | 东方分剪6# | 合格 | 合格品 | 甲 | 秦海波 | 0 | 112 |  | 0 | 0.14 | 34 | 47*9+34*5切3包，17t。排刀2：47*7+34*8切2包，12t。木托防潮防锈，竖打包，卷外径：≤800mm，卷芯≤300mm,随货提交质保书。厚度公差+/-0.005，宽度公差+0/-0.2mm，34宽度的排在边部 |  | 31010009 | 小品种钢卷 | 0.14-SPCC | 31020011 | 小品种钢分切带 | 0.14-SPCC |  | 10 | MO001879 | MO001879-002-12 | FJ001 | 分剪模板 | 6100 | 2024-07-22 | 2024-07-22 | 5 | 2024-07-25 18:03:00 | 2024-07-25 18:07:45 | 江苏东方九天新能源材料有限公司 |  | 秦海波 |  | 1 | 0.14 | 0 | 34 | 1 | JL00240401322/12 | 分剪镇海联航：排刀1：47*9+34*5切3包，17t。排刀2：47*7+34*8切2包，12t。木托防潮防锈，竖打包，卷外径：≤800mm，卷芯≤300mm,随货提交质保书。厚度公差+/-0.005，宽度公差+0/-0.2mm，34宽度的排在边部 | 1 |  | 是 | 是 | 4 | 2
分剪 | JL00240401322/11 | JL00240401322 | 东方分剪6# | 合格 | 合格品 | 甲 | 秦海波 | 0 | 155 |  | 0 | 0.14 | 47 | 47*9+34*5切3包，17t。排刀2：47*7+34*8切2包，12t。木托防潮防锈，竖打包，卷外径：≤800mm，卷芯≤300mm,随货提交质保书。厚度公差+/-0.005，宽度公差+0/-0.2mm，34宽度的排在边部 |  | 31010009 | 小品种钢卷 | 0.14-SPCC | 31020011 | 小品种钢分切带 | 0.14-SPCC |  | 10 | MO001879 | MO001879-002-11 | FJ001 | 分剪模板 | 6100 | 2024-07-22 | 2024-07-22 | 5 | 2024-07-25 18:03:00 | 2024-07-25 18:07:45 | 江苏东方九天新能源材料有限公司 |  | 秦海波 |  | 1 | 0.14 | 0 | 47 | 1 | JL00240401322/11 | 分剪镇海联航：排刀1：47*9+34*5切3包，17t。排刀2：47*7+34*8切2包，12t。木托防潮防锈，竖打包，卷外径：≤800mm，卷芯≤300mm,随货提交质保书。厚度公差+/-0.005，宽度公差+0/-0.2mm，34宽度的排在边部 | 1 |  | 是 | 是 | 4 | 2
分剪 | JL00240401322/10 | JL00240401322 | 东方分剪6# | 合格 | 合格品 | 甲 | 秦海波 | 0 | 155 |  | 0 | 0.14 | 47 | 47*9+34*5切3包，17t。排刀2：47*7+34*8切2包，12t。木托防潮防锈，竖打包，卷外径：≤800mm，卷芯≤300mm,随货提交质保书。厚度公差+/-0.005，宽度公差+0/-0.2mm，34宽度的排在边部 |  | 31010009 | 小品种钢卷 | 0.14-SPCC | 31020011 | 小品种钢分切带 | 0.14-SPCC |  | 10 | MO001879 | MO001879-002-10 | FJ001 | 分剪模板 | 6100 | 2024-07-22 | 2024-07-22 | 5 | 2024-07-25 18:03:00 | 2024-07-25 18:07:45 | 江苏东方九天新能源材料有限公司 |  | 秦海波 |  | 1 | 0.14 | 0 | 47 | 1 | JL00240401322/10 | 分剪镇海联航：排刀1：47*9+34*5切3包，17t。排刀2：47*7+34*8切2包，12t。木托防潮防锈，竖打包，卷外径：≤800mm，卷芯≤300mm,随货提交质保书。厚度公差+/-0.005，宽度公差+0/-0.2mm，34宽度的排在边部 | 1 |  | 是 | 是 | 4 | 2
分剪 | JL00240401322/9 | JL00240401322 | 东方分剪6# | 合格 | 合格品 | 甲 | 秦海波 | 0 | 155 |  | 0 | 0.14 | 47 | 47*9+34*5切3包，17t。排刀2：47*7+34*8切2包，12t。木托防潮防锈，竖打包，卷外径：≤800mm，卷芯≤300mm,随货提交质保书。厚度公差+/-0.005，宽度公差+0/-0.2mm，34宽度的排在边部 |  | 31010009 | 小品种钢卷 | 0.14-SPCC | 31020011 | 小品种钢分切带 | 0.14-SPCC |  | 10 | MO001879 | MO001879-002-09 | FJ001 | 分剪模板 | 6100 | 2024-07-22 | 2024-07-22 | 5 | 2024-07-25 18:03:00 | 2024-07-25 18:07:45 | 江苏东方九天新能源材料有限公司 |  | 秦海波 |  | 1 | 0.14 | 0 | 47 | 1 | JL00240401322/9 | 分剪镇海联航：排刀1：47*9+34*5切3包，17t。排刀2：47*7+34*8切2包，12t。木托防潮防锈，竖打包，卷外径：≤800mm，卷芯≤300mm,随货提交质保书。厚度公差+/-0.005，宽度公差+0/-0.2mm，34宽度的排在边部 | 1 |  | 是 | 是 | 4 | 2
分剪 | JL00240401322/8 | JL00240401322 | 东方分剪6# | 合格 | 合格品 | 甲 | 秦海波 | 0 | 155 |  | 0 | 0.14 | 47 | 47*9+34*5切3包，17t。排刀2：47*7+34*8切2包，12t。木托防潮防锈，竖打包，卷外径：≤800mm，卷芯≤300mm,随货提交质保书。厚度公差+/-0.005，宽度公差+0/-0.2mm，34宽度的排在边部 |  | 31010009 | 小品种钢卷 | 0.14-SPCC | 31020011 | 小品种钢分切带 | 0.14-SPCC |  | 10 | MO001879 | MO001879-002-08 | FJ001 | 分剪模板 | 6100 | 2024-07-22 | 2024-07-22 | 5 | 2024-07-25 18:03:00 | 2024-07-25 18:07:45 | 江苏东方九天新能源材料有限公司 |  | 秦海波 |  | 1 | 0.14 | 0 | 47 | 1 | JL00240401322/8 | 分剪镇海联航：排刀1：47*9+34*5切3包，17t。排刀2：47*7+34*8切2包，12t。木托防潮防锈，竖打包，卷外径：≤800mm，卷芯≤300mm,随货提交质保书。厚度公差+/-0.005，宽度公差+0/-0.2mm，34宽度的排在边部 | 1 |  | 是 | 是 | 4 | 2
分剪 | JL00240401322/7 | JL00240401322 | 东方分剪6# | 合格 | 合格品 | 甲 | 秦海波 | 0 | 155 |  | 0 | 0.14 | 47 | 47*9+34*5切3包，17t。排刀2：47*7+34*8切2包，12t。木托防潮防锈，竖打包，卷外径：≤800mm，卷芯≤300mm,随货提交质保书。厚度公差+/-0.005，宽度公差+0/-0.2mm，34宽度的排在边部 |  | 31010009 | 小品种钢卷 | 0.14-SPCC | 31020011 | 小品种钢分切带 | 0.14-SPCC |  | 10 | MO001879 | MO001879-002-07 | FJ001 | 分剪模板 | 6100 | 2024-07-22 | 2024-07-22 | 5 | 2024-07-25 18:03:00 | 2024-07-25 18:07:45 | 江苏东方九天新能源材料有限公司 |  | 秦海波 |  | 1 | 0.14 | 0 | 47 | 1 | JL00240401322/7 | 分剪镇海联航：排刀1：47*9+34*5切3包，17t。排刀2：47*7+34*8切2包，12t。木托防潮防锈，竖打包，卷外径：≤800mm，卷芯≤300mm,随货提交质保书。厚度公差+/-0.005，宽度公差+0/-0.2mm，34宽度的排在边部 | 1 |  | 是 | 是 | 4 | 2
分剪 | JL00240401322/6 | JL00240401322 | 东方分剪6# | 合格 | 合格品 | 甲 | 秦海波 | 0 | 155 |  | 0 | 0.14 | 47 | 47*9+34*5切3包，17t。排刀2：47*7+34*8切2包，12t。木托防潮防锈，竖打包，卷外径：≤800mm，卷芯≤300mm,随货提交质保书。厚度公差+/-0.005，宽度公差+0/-0.2mm，34宽度的排在边部 |  | 31010009 | 小品种钢卷 | 0.14-SPCC | 31020011 | 小品种钢分切带 | 0.14-SPCC |  | 10 | MO001879 | MO001879-002-06 | FJ001 | 分剪模板 | 6100 | 2024-07-22 | 2024-07-22 | 5 | 2024-07-25 18:03:00 | 2024-07-25 18:07:45 | 江苏东方九天新能源材料有限公司 |  | 秦海波 |  | 1 | 0.14 | 0 | 47 | 1 | JL00240401322/6 | 分剪镇海联航：排刀1：47*9+34*5切3包，17t。排刀2：47*7+34*8切2包，12t。木托防潮防锈，竖打包，卷外径：≤800mm，卷芯≤300mm,随货提交质保书。厚度公差+/-0.005，宽度公差+0/-0.2mm，34宽度的排在边部 | 1 |  | 是 | 是 | 4 | 2
分剪 | JL00240401322/5 | JL00240401322 | 东方分剪6# | 合格 | 合格品 | 甲 | 秦海波 | 0 | 154 |  | 0 | 0.14 | 47 | 47*9+34*5切3包，17t。排刀2：47*7+34*8切2包，12t。木托防潮防锈，竖打包，卷外径：≤800mm，卷芯≤300mm,随货提交质保书。厚度公差+/-0.005，宽度公差+0/-0.2mm，34宽度的排在边部 |  | 31010009 | 小品种钢卷 | 0.14-SPCC | 31020011 | 小品种钢分切带 | 0.14-SPCC |  | 10 | MO001879 | MO001879-002-05 | FJ001 | 分剪模板 | 6100 | 2024-07-22 | 2024-07-22 | 5 | 2024-07-25 18:03:00 | 2024-07-25 18:07:45 | 江苏东方九天新能源材料有限公司 |  | 秦海波 |  | 1 | 0.14 | 0 | 47 | 1 | JL00240401322/5 | 分剪镇海联航：排刀1：47*9+34*5切3包，17t。排刀2：47*7+34*8切2包，12t。木托防潮防锈，竖打包，卷外径：≤800mm，卷芯≤300mm,随货提交质保书。厚度公差+/-0.005，宽度公差+0/-0.2mm，34宽度的排在边部 | 1 |  | 是 | 是 | 4 | 2
分剪 | JL00240401322/4 | JL00240401322 | 东方分剪6# | 合格 | 合格品 | 甲 | 秦海波 | 0 | 155 |  | 0 | 0.14 | 47 | 47*9+34*5切3包，17t。排刀2：47*7+34*8切2包，12t。木托防潮防锈，竖打包，卷外径：≤800mm，卷芯≤300mm,随货提交质保书。厚度公差+/-0.005，宽度公差+0/-0.2mm，34宽度的排在边部 |  | 31010009 | 小品种钢卷 | 0.14-SPCC | 31020011 | 小品种钢分切带 | 0.14-SPCC |  | 10 | MO001879 | MO001879-002-04 | FJ001 | 分剪模板 | 6100 | 2024-07-22 | 2024-07-22 | 5 | 2024-07-25 18:03:00 | 2024-07-25 18:07:45 | 江苏东方九天新能源材料有限公司 |  | 秦海波 |  | 1 | 0.14 | 0 | 47 | 1 | JL00240401322/4 | 分剪镇海联航：排刀1：47*9+34*5切3包，17t。排刀2：47*7+34*8切2包，12t。木托防潮防锈，竖打包，卷外径：≤800mm，卷芯≤300mm,随货提交质保书。厚度公差+/-0.005，宽度公差+0/-0.2mm，34宽度的排在边部 | 1 |  | 是 | 是 | 4 | 2
分剪 | JL00240401322/3 | JL00240401322 | 东方分剪6# | 合格 | 合格品 | 甲 | 秦海波 | 0 | 154 |  | 0 | 0.14 | 47 | 47*9+34*5切3包，17t。排刀2：47*7+34*8切2包，12t。木托防潮防锈，竖打包，卷外径：≤800mm，卷芯≤300mm,随货提交质保书。厚度公差+/-0.005，宽度公差+0/-0.2mm，34宽度的排在边部 |  | 31010009 | 小品种钢卷 | 0.14-SPCC | 31020011 | 小品种钢分切带 | 0.14-SPCC |  | 10 | MO001879 | MO001879-002-03 | FJ001 | 分剪模板 | 6100 | 2024-07-22 | 2024-07-22 | 5 | 2024-07-25 18:03:00 | 2024-07-25 18:07:45 | 江苏东方九天新能源材料有限公司 |  | 秦海波 |  | 1 | 0.14 | 0 | 47 | 1 | JL00240401322/3 | 分剪镇海联航：排刀1：47*9+34*5切3包，17t。排刀2：47*7+34*8切2包，12t。木托防潮防锈，竖打包，卷外径：≤800mm，卷芯≤300mm,随货提交质保书。厚度公差+/-0.005，宽度公差+0/-0.2mm，34宽度的排在边部 | 1 |  | 是 | 是 | 4 | 2
分剪 | JL00240401322/2 | JL00240401322 | 东方分剪6# | 合格 | 合格品 | 甲 | 秦海波 | 0 | 111 |  | 0 | 0.14 | 34 | 47*9+34*5切3包，17t。排刀2：47*7+34*8切2包，12t。木托防潮防锈，竖打包，卷外径：≤800mm，卷芯≤300mm,随货提交质保书。厚度公差+/-0.005，宽度公差+0/-0.2mm，34宽度的排在边部 |  | 31010009 | 小品种钢卷 | 0.14-SPCC | 31020011 | 小品种钢分切带 | 0.14-SPCC |  | 10 | MO001879 | MO001879-002-02 | FJ001 | 分剪模板 | 6100 | 2024-07-22 | 2024-07-22 | 5 | 2024-07-25 18:03:00 | 2024-07-25 18:07:44 | 江苏东方九天新能源材料有限公司 |  | 秦海波 |  | 1 | 0.14 | 0 | 34 | 1 | JL00240401322/2 | 分剪镇海联航：排刀1：47*9+34*5切3包，17t。排刀2：47*7+34*8切2包，12t。木托防潮防锈，竖打包，卷外径：≤800mm，卷芯≤300mm,随货提交质保书。厚度公差+/-0.005，宽度公差+0/-0.2mm，34宽度的排在边部 | 1 |  | 是 | 是 | 4 | 2
分剪 | JL00240401322/1 | JL00240401322 | 东方分剪6# | 合格 | 合格品 | 甲 | 秦海波 | 0 | 111 |  | 0 | 0.14 | 34 | 47*9+34*5切3包，17t。排刀2：47*7+34*8切2包，12t。木托防潮防锈，竖打包，卷外径：≤800mm，卷芯≤300mm,随货提交质保书。厚度公差+/-0.005，宽度公差+0/-0.2mm，34宽度的排在边部 |  | 31010009 | 小品种钢卷 | 0.14-SPCC | 31020011 | 小品种钢分切带 | 0.14-SPCC |  | 10 | MO001879 | MO001879-002-01 | FJ001 | 分剪模板 | 6100 | 2024-07-22 | 2024-07-22 | 5 | 2024-07-25 18:03:00 | 2024-07-25 18:07:44 | 江苏东方九天新能源材料有限公司 |  | 秦海波 |  | 1 | 0.14 | 0 | 34 | 1 | JL00240401322/1 | 分剪镇海联航：排刀1：47*9+34*5切3包，17t。排刀2：47*7+34*8切2包，12t。木托防潮防锈，竖打包，卷外径：≤800mm，卷芯≤300mm,随货提交质保书。厚度公差+/-0.005，宽度公差+0/-0.2mm，34宽度的排在边部 | 1 |  | 是 | 是 | 4 | 2
铬钝化 | JG1224070264 | JG1224070264 | 东方铬钝化750 | 合格 | 让步接收 | 乙 | 李澍 | 7044 | 7035 | 0.9987 | 9560 | 0.15 | 610 | / | 9200米操5-16mm6处孔洞（大小0.11-0.28 mm2） | 30210011 | 光亮卷 | 0.15-SPCC | 30110011 | 铬钝化卷 | 0.15-SPCC |  | 10 | MO002053 | MO002053-003 | GDH001 | 铬钝化模板 | 7044 | 2024-07-25 | 2024-07-25 | 5 | 2024-07-25 17:55:07 | 2024-07-25 17:56:26 | 江苏东方九天新能源材料有限公司 | 259589 | 李澍 |  |  | 0.15 | 9510 | 610 | 1 | JG1224070264 |  | 1 | 9200米6处操5-16大小0.11-0.28 白斑 辊印条印 | 是 | 是 | 1 | 3
最终平整 | JL1224030186 | JL1224030186 | 东方850平整 | 合格 | 合格品 | 甲 | 陈俊华,钱琨 | 5185 | 5160 | 0.9952 | 3440 | 0.3 | 650 | 摩丁普信：850平整用Ra1.0-1.2μm毛化辊，厚度公差：0.293-0.303mm，HV90-110，粗糙度0.5-0.8μm，抗拉310-360Mpa.转分切 | 尾部300米传侧粘钢印10-50cm，下板面线印平后淡，两边边部小黄点 | 20100026 | 轧硬 | 0.4*650-SPCC | 31010041 | 小品种钢卷 | 0.3-SPCC |  | 50 | MO001363 | MO001363-011 | XPZG001 | 小品种钢前处理模板 | 5345 | 2024-07-08 | 2024-07-23 | 5 | 2024-07-25 17:54:17 | 2024-07-25 17:56:18 | 江苏东方九天新能源材料有限公司 | 227551 | 陈俊华 |  |  | 0.3 | 3460 | 650 | 1 | JL1224030186 | 摩丁普信：（0.3*650）厚度+0.003/-0.007，HV90-110,粗度0.5-0.8 | 1 | N粘钢折印(尾300米传10-50CM),X线条印(下板面，平后淡),Y氧化边(两边，重),H黄斑(两边边部小黄点) | 是 | 是 | 2799 | 11
镍钝化 | DL002407004323 | DL00240700432 | 东方镍钝化750 | 合格 | 合格品 | 乙 | 王晶晶 | 1724 | 1724 | 1 | 1460 | 0.254 | 590 | 海金杜门：750镍钝化工段镀镍，镍层要求A＞1.9μm，B＞0.38μm，上铁管芯，转东方退火工段 | Y氧化边(来料双边氧化色差，暗线印，镀后不明显。来料板面偶有擦划伤) | 20600002 | 镍钝化卷半成品 | 0.254-SPCC | 31310013 | 镍钝化卷 | 0.254-SPCC |  | 10 | MO001967 | MO001967-006-03 | NDH001 | 镍钝化模板 | 5525 | 2024-07-24 | 2024-07-25 | 5 | 2024-07-25 13:54:09 | 2024-07-25 17:55:14 | 江苏东方九天新能源材料有限公司 |  | 王晶晶 |  | 1 | 0.254 | 1460 | 590 | 1 | DL002407004323 | 海金杜门(0.254*590)厚度±0.01，HV90-110,粗糙度0.075-0.5，镍层厚度≥1.9μM/0.38μM，东方退火 |  | Y氧化边(来料双边氧化色差，暗线印，镀后不明显。来料板面偶有擦划伤) |  |  | 1622 | 6
镍钝化 | DL002407004322 | DL00240700432 | 东方镍钝化750 | 合格 | 合格品 | 乙 | 王晶晶 | 1870 | 1870 | 1 | 1580 | 0.254 | 590 | 海金杜门：750镍钝化工段镀镍，镍层要求A＞1.9μm，B＞0.38μm，上铁管芯，转东方退火工段 | Y氧化边(来料双边氧化色差，暗线印，镀后不明显。来料板面偶有擦划伤，) | 20600002 | 镍钝化卷半成品 | 0.254-SPCC | 31310013 | 镍钝化卷 | 0.254-SPCC |  | 10 | MO001967 | MO001967-006-02 | NDH001 | 镍钝化模板 | 5525 | 2024-07-24 | 2024-07-25 | 5 | 2024-07-25 13:54:09 | 2024-07-25 17:55:14 | 江苏东方九天新能源材料有限公司 |  | 王晶晶 |  | 1 | 0.254 | 1580 | 590 | 1 | DL002407004322 | 海金杜门(0.254*590)厚度±0.01，HV90-110,粗糙度0.075-0.5，镍层厚度≥1.9μM/0.38μM，东方退火 |  | Y氧化边(来料双边氧化色差，暗线印，镀后不明显。来料板面偶有擦划伤，) |  |  | 1622 | 6
镍钝化 | DL002407004321 | DL00240700432 | 东方镍钝化750 | 合格 | 合格品 | 乙 | 王晶晶 | 1870 | 1870 | 1 | 1580 | 0.254 | 590 | 海金杜门：750镍钝化工段镀镍，镍层要求A＞1.9μm，B＞0.38μm，上铁管芯，转东方退火工段 | Y氧化边(来料双边氧化色差，暗线印，镀后不明显。来料板面偶有擦划伤，来料内20米顶伤划伤挫伤印.来料内150米操边轻微撞伤) | 20600002 | 镍钝化卷半成品 | 0.254-SPCC | 31310013 | 镍钝化卷 | 0.254-SPCC |  | 10 | MO001967 | MO001967-006-01 | NDH001 | 镍钝化模板 | 5525 | 2024-07-24 | 2024-07-25 | 5 | 2024-07-25 13:54:09 | 2024-07-25 17:55:14 | 江苏东方九天新能源材料有限公司 |  | 王晶晶 |  | 1 | 0.254 | 1580 | 590 | 1 | DL002407004321 | 海金杜门(0.254*590)厚度±0.01，HV90-110,粗糙度0.075-0.5，镍层厚度≥1.9μM/0.38μM，东方退火 |  | Y氧化边(来料双边氧化色差，暗线印，镀后不明显。来料板面偶有擦划伤，来料内20米顶伤划伤挫伤印.来料内150米操边轻微撞伤) |  |  | 1622 | 6
铬钝化 | JG1224070267 | JG1224070267 | 东方铬钝化750 | 合格 | 让步接收 | 乙 | 李澍 | 7000 | 6985 | 0.9979 | 9560 | 0.15 | 610 | 镀铬量80-100 | 8710米-8800米操560-570mm16处孔洞（大小0.11-0.39mm2），9000米操550mm5处孔洞（大小0.11mm2）(让步放行去光电) | 30210011 | 光亮卷 | 0.15-SPCC | 30110011 | 铬钝化卷 | 0.15-SPCC |  | 10 | MO002009 | MO002009-013 | GDH001 | 铬钝化模板 | 7000 | 2024-07-24 | 2024-07-24 | 5 | 2024-07-25 16:58:53 | 2024-07-25 17:54:46 | 江苏东方九天新能源材料有限公司 | 256711 | 李澍 |  |  | 0.15 | 0 | 610 | 1 | JG1224070267 |  | 1 | 8710米-8800米16处操560-570大小0.11-0.39 9000米5处操550大小0.11 白斑 辊印条印 | 是 | 是 | 56 | 13
最终脱脂 | JL1224040142 | JL1224040142 | 东方950脱脂1# | 合格 | 合格品 | 甲 | 关莫平,王建军 | 5015 | 4970 | 0.991 | 8950 | 0.13 | 550 | 浙江银轮:脱脂（单位张力5.3）、转退火 |  | 20100145 | 轧硬 | 0.4*550-SPCC | 31010007 | 小品种钢卷 | 0.13-SPCC |  | 40 | MO001292 | MO001292-002 | XPZG001 | 小品种钢前处理模板 | 5065 | 2024-07-06 | 2024-07-16 | 5 | 2024-07-25 17:13:35 | 2024-07-25 17:53:05 | 江苏东方九天新能源材料有限公司 | 213371 | 王建军 |  |  | 0.13 | 9060 | 550 | 1 | JL1224040142 | 浙江银轮（0.13*550）：厚度公差±0.005，HV90-110,粗糙度0.5-0.7 |  |  | 否 | 否 | 5514 | 2
最终平整 | JL1224030189 | JL1224030189 | 东方850平整 | 合格 | 让步接收 | 甲 | 陈俊华,钱琨 | 6920 | 6900 | 0.9971 | 4550 | 0.3 | 650 | 摩丁普信：850平整用Ra1.0-1.2μm毛化辊，厚度公差：0.293-0.303mm，HV90-110，粗糙度0.5-0.8μm，抗拉310-360Mpa.转分切 | 尾部50米整板面粘钢印,下板面线印平后淡,两边氧化边重，两边边部小黄点 | 20100026 | 轧硬 | 0.4*650-SPCC | 31010041 | 小品种钢卷 | 0.3-SPCC |  | 50 | MO001363 | MO001363-014 | XPZG001 | 小品种钢前处理模板 | 7135 | 2024-07-08 | 2024-07-23 | 5 | 2024-07-25 17:32:09 | 2024-07-25 17:34:05 | 江苏东方九天新能源材料有限公司 | 227554 | 陈俊华 |  |  | 0.3 | 4550 | 650 | 1 | JL1224030189 | 摩丁普信：（0.3*650）厚度+0.003/-0.007，HV90-110,粗度0.5-0.8 | 1 | H黄斑(两边边部小黄点),H横辊印(轻微),N粘钢折印(尾50米整板面),X线条印(下板面，平后淡),Y氧化边(两边，重) | 是 | 是 | 2814 | 14
最终冷轧 | JG1224060121 | JG1224060121 | 东方850轧机 | 合格 | 合格品 | 甲 | 吴宏林 | 9835 | 9780 | 0.9944 | 18062 | 0.1 | 710 | 850轧机普光辊(Ra0.4-0.6μm)轧制0.1mm(0.4-0.25-0.15-0.115-0.1) |  | 20100028 | 轧硬 | 0.4*710-SPCC | 30210015 | 光亮卷 | 0.1-SPCC |  | 30 | MO001176 | MO001176-003 | GLJ003 | 光亮卷前处理 模板 | 9835 | 2024-07-04 | 2024-07-14 | 5 | 2024-07-25 16:59:29 | 2024-07-25 17:00:09 | 江苏东方九天新能源材料有限公司 | 204369 | 吴宏林 |  |  | 0.4 | 4470 | 710 | 1 | JG1224060121 | 轧0.1，米数控制在18200-18300米，脱脂平均分包。 |  |  | 否 | 否 | 6231 | 3
最终平整 | JL1224030183 | JL1224030183 | 东方850平整 | 合格 | 合格品 | 甲 | 陈俊华,钱琨 | 6890 | 6890 | 1 | 4610 | 0.3 | 650 | 摩丁普信：850平整用Ra1.0-1.2μm毛化辊，厚度公差：0.293-0.303mm，HV90-110，粗糙度0.5-0.8μm，抗拉310-360Mpa.转分切 | 尾部200米板面小黄点多,尾部100米整板面粘钢印，上下板面线印平后淡，两边边部小黄点 | 20100026 | 轧硬 | 0.4*650-SPCC | 31010041 | 小品种钢卷 | 0.3-SPCC |  | 50 | MO001363 | MO001363-008 | XPZG001 | 小品种钢前处理模板 | 7060 | 2024-07-08 | 2024-07-23 | 5 | 2024-07-25 16:51:01 | 2024-07-25 16:53:10 | 江苏东方九天新能源材料有限公司 | 227548 | 陈俊华 |  |  | 0.3 | 4620 | 650 | 1 | JL1224030183 | 摩丁普信：（0.3*650）厚度+0.003/-0.007，HV90-110,粗度0.5-0.8 | 1 | H黄斑(两边边部小黄点，尾200米板面小黄点多),N粘钢折印(尾100米整板面),X线条印(上下板面，平后淡),Y氧化边(两边，重) | 是 | 是 | 2818 | 8
最终脱脂 | JL1224040141 | JL1224040141 | 东方950脱脂1# | 合格 | 合格品 | 甲 | 关莫平,王建军 | 5020 | 5000 | 0.996 | 9000 | 0.13 | 550 | 浙江银轮:脱脂（单位张力5.3）、转退火 |  | 20100145 | 轧硬 | 0.4*550-SPCC | 31010007 | 小品种钢卷 | 0.13-SPCC |  | 40 | MO001292 | MO001292-001 | XPZG001 | 小品种钢前处理模板 | 5085 | 2024-07-06 | 2024-07-16 | 5 | 2024-07-25 16:44:02 | 2024-07-25 16:44:44 | 江苏东方九天新能源材料有限公司 | 213370 | 王建军 |  |  | 0.13 | 9050 | 550 | 1 | JL1224040141 | 浙江银轮（0.13*550）：厚度公差±0.005，HV90-110,粗糙度0.5-0.7 |  |  | 否 | 否 | 5473 | 1
分剪 | JL00240401311/42 | JL00240401311 | 东方分剪6# | 合格 | 合格品 | 甲 | 秦海波 | 0 | 105 |  | 0 | 0.14 | 34 | 47*9+34*5切3包，17t。排刀2：47*7+34*8切2包，12t。木托防潮防锈，竖打包，卷外径：≤800mm，卷芯≤300mm,随货提交质保书。厚度公差+/-0.005，宽度公差+0/-0.2mm，34宽度的排在边部 |  | 31010009 | 小品种钢卷 | 0.14-SPCC | 31020011 | 小品种钢分切带 | 0.14-SPCC |  | 10 | MO001879 | MO001879-005-42 | FJ001 | 分剪模板 | 6040 | 2024-07-22 | 2024-07-22 | 5 | 2024-07-25 16:12:58 | 2024-07-25 16:18:11 | 江苏东方九天新能源材料有限公司 |  | 秦海波 |  | 1 | 0.14 | 0 | 34 | 1 | JL00240401311/42 | 分剪镇海联航：排刀1：47*9+34*5切3包，17t。排刀2：47*7+34*8切2包，12t。木托防潮防锈，竖打包，卷外径：≤800mm，卷芯≤300mm,随货提交质保书。厚度公差+/-0.005，宽度公差+0/-0.2mm，34宽度的排在边部 | 1 |  | 是 | 是 | 6 | 5
分剪 | JL00240401311/41 | JL00240401311 | 东方分剪6# | 合格 | 合格品 | 甲 | 秦海波 | 0 | 105 |  | 0 | 0.14 | 34 | 47*9+34*5切3包，17t。排刀2：47*7+34*8切2包，12t。木托防潮防锈，竖打包，卷外径：≤800mm，卷芯≤300mm,随货提交质保书。厚度公差+/-0.005，宽度公差+0/-0.2mm，34宽度的排在边部 |  | 31010009 | 小品种钢卷 | 0.14-SPCC | 31020011 | 小品种钢分切带 | 0.14-SPCC |  | 10 | MO001879 | MO001879-005-41 | FJ001 | 分剪模板 | 6040 | 2024-07-22 | 2024-07-22 | 5 | 2024-07-25 16:12:58 | 2024-07-25 16:18:11 | 江苏东方九天新能源材料有限公司 |  | 秦海波 |  | 1 | 0.14 | 0 | 34 | 1 | JL00240401311/41 | 分剪镇海联航：排刀1：47*9+34*5切3包，17t。排刀2：47*7+34*8切2包，12t。木托防潮防锈，竖打包，卷外径：≤800mm，卷芯≤300mm,随货提交质保书。厚度公差+/-0.005，宽度公差+0/-0.2mm，34宽度的排在边部 | 1 |  | 是 | 是 | 6 | 5
分剪 | JL00240401311/40 | JL00240401311 | 东方分剪6# | 合格 | 合格品 | 甲 | 秦海波 | 0 | 105 |  | 0 | 0.14 | 34 | 47*9+34*5切3包，17t。排刀2：47*7+34*8切2包，12t。木托防潮防锈，竖打包，卷外径：≤800mm，卷芯≤300mm,随货提交质保书。厚度公差+/-0.005，宽度公差+0/-0.2mm，34宽度的排在边部 |  | 31010009 | 小品种钢卷 | 0.14-SPCC | 31020011 | 小品种钢分切带 | 0.14-SPCC |  | 10 | MO001879 | MO001879-005-40 | FJ001 | 分剪模板 | 6040 | 2024-07-22 | 2024-07-22 | 5 | 2024-07-25 16:12:58 | 2024-07-25 16:18:11 | 江苏东方九天新能源材料有限公司 |  | 秦海波 |  | 1 | 0.14 | 0 | 34 | 1 | JL00240401311/40 | 分剪镇海联航：排刀1：47*9+34*5切3包，17t。排刀2：47*7+34*8切2包，12t。木托防潮防锈，竖打包，卷外径：≤800mm，卷芯≤300mm,随货提交质保书。厚度公差+/-0.005，宽度公差+0/-0.2mm，34宽度的排在边部 | 1 |  | 是 | 是 | 6 | 5
分剪 | JL00240401311/39 | JL00240401311 | 东方分剪6# | 合格 | 合格品 | 甲 | 秦海波 | 0 | 145 |  | 0 | 0.14 | 47 | 47*9+34*5切3包，17t。排刀2：47*7+34*8切2包，12t。木托防潮防锈，竖打包，卷外径：≤800mm，卷芯≤300mm,随货提交质保书。厚度公差+/-0.005，宽度公差+0/-0.2mm，34宽度的排在边部 |  | 31010009 | 小品种钢卷 | 0.14-SPCC | 31020011 | 小品种钢分切带 | 0.14-SPCC |  | 10 | MO001879 | MO001879-005-39 | FJ001 | 分剪模板 | 6040 | 2024-07-22 | 2024-07-22 | 5 | 2024-07-25 16:12:58 | 2024-07-25 16:18:11 | 江苏东方九天新能源材料有限公司 |  | 秦海波 |  | 1 | 0.14 | 0 | 47 | 1 | JL00240401311/39 | 分剪镇海联航：排刀1：47*9+34*5切3包，17t。排刀2：47*7+34*8切2包，12t。木托防潮防锈，竖打包，卷外径：≤800mm，卷芯≤300mm,随货提交质保书。厚度公差+/-0.005，宽度公差+0/-0.2mm，34宽度的排在边部 | 1 |  | 是 | 是 | 6 | 5
分剪 | JL00240401311/38 | JL00240401311 | 东方分剪6# | 合格 | 合格品 | 甲 | 秦海波 | 0 | 146 |  | 0 | 0.14 | 47 | 47*9+34*5切3包，17t。排刀2：47*7+34*8切2包，12t。木托防潮防锈，竖打包，卷外径：≤800mm，卷芯≤300mm,随货提交质保书。厚度公差+/-0.005，宽度公差+0/-0.2mm，34宽度的排在边部 |  | 31010009 | 小品种钢卷 | 0.14-SPCC | 31020011 | 小品种钢分切带 | 0.14-SPCC |  | 10 | MO001879 | MO001879-005-38 | FJ001 | 分剪模板 | 6040 | 2024-07-22 | 2024-07-22 | 5 | 2024-07-25 16:12:58 | 2024-07-25 16:18:11 | 江苏东方九天新能源材料有限公司 |  | 秦海波 |  | 1 | 0.14 | 0 | 47 | 1 | JL00240401311/38 | 分剪镇海联航：排刀1：47*9+34*5切3包，17t。排刀2：47*7+34*8切2包，12t。木托防潮防锈，竖打包，卷外径：≤800mm，卷芯≤300mm,随货提交质保书。厚度公差+/-0.005，宽度公差+0/-0.2mm，34宽度的排在边部 | 1 |  | 是 | 是 | 6 | 5
分剪 | JL00240401311/37 | JL00240401311 | 东方分剪6# | 合格 | 合格品 | 甲 | 秦海波 | 0 | 147 |  | 0 | 0.14 | 47 | 47*9+34*5切3包，17t。排刀2：47*7+34*8切2包，12t。木托防潮防锈，竖打包，卷外径：≤800mm，卷芯≤300mm,随货提交质保书。厚度公差+/-0.005，宽度公差+0/-0.2mm，34宽度的排在边部 |  | 31010009 | 小品种钢卷 | 0.14-SPCC | 31020011 | 小品种钢分切带 | 0.14-SPCC |  | 10 | MO001879 | MO001879-005-37 | FJ001 | 分剪模板 | 6040 | 2024-07-22 | 2024-07-22 | 5 | 2024-07-25 16:12:58 | 2024-07-25 16:18:11 | 江苏东方九天新能源材料有限公司 |  | 秦海波 |  | 1 | 0.14 | 0 | 47 | 1 | JL00240401311/37 | 分剪镇海联航：排刀1：47*9+34*5切3包，17t。排刀2：47*7+34*8切2包，12t。木托防潮防锈，竖打包，卷外径：≤800mm，卷芯≤300mm,随货提交质保书。厚度公差+/-0.005，宽度公差+0/-0.2mm，34宽度的排在边部 | 1 |  | 是 | 是 | 6 | 5
分剪 | JL00240401311/36 | JL00240401311 | 东方分剪6# | 合格 | 合格品 | 甲 | 秦海波 | 0 | 147 |  | 0 | 0.14 | 47 | 47*9+34*5切3包，17t。排刀2：47*7+34*8切2包，12t。木托防潮防锈，竖打包，卷外径：≤800mm，卷芯≤300mm,随货提交质保书。厚度公差+/-0.005，宽度公差+0/-0.2mm，34宽度的排在边部 |  | 31010009 | 小品种钢卷 | 0.14-SPCC | 31020011 | 小品种钢分切带 | 0.14-SPCC |  | 10 | MO001879 | MO001879-005-36 | FJ001 | 分剪模板 | 6040 | 2024-07-22 | 2024-07-22 | 5 | 2024-07-25 16:12:58 | 2024-07-25 16:18:11 | 江苏东方九天新能源材料有限公司 |  | 秦海波 |  | 1 | 0.14 | 0 | 47 | 1 | JL00240401311/36 | 分剪镇海联航：排刀1：47*9+34*5切3包，17t。排刀2：47*7+34*8切2包，12t。木托防潮防锈，竖打包，卷外径：≤800mm，卷芯≤300mm,随货提交质保书。厚度公差+/-0.005，宽度公差+0/-0.2mm，34宽度的排在边部 | 1 |  | 是 | 是 | 6 | 5
分剪 | JL00240401311/35 | JL00240401311 | 东方分剪6# | 合格 | 合格品 | 甲 | 秦海波 | 0 | 147 |  | 0 | 0.14 | 47 | 47*9+34*5切3包，17t。排刀2：47*7+34*8切2包，12t。木托防潮防锈，竖打包，卷外径：≤800mm，卷芯≤300mm,随货提交质保书。厚度公差+/-0.005，宽度公差+0/-0.2mm，34宽度的排在边部 |  | 31010009 | 小品种钢卷 | 0.14-SPCC | 31020011 | 小品种钢分切带 | 0.14-SPCC |  | 10 | MO001879 | MO001879-005-35 | FJ001 | 分剪模板 | 6040 | 2024-07-22 | 2024-07-22 | 5 | 2024-07-25 16:12:58 | 2024-07-25 16:18:11 | 江苏东方九天新能源材料有限公司 |  | 秦海波 |  | 1 | 0.14 | 0 | 47 | 1 | JL00240401311/35 | 分剪镇海联航：排刀1：47*9+34*5切3包，17t。排刀2：47*7+34*8切2包，12t。木托防潮防锈，竖打包，卷外径：≤800mm，卷芯≤300mm,随货提交质保书。厚度公差+/-0.005，宽度公差+0/-0.2mm，34宽度的排在边部 | 1 |  | 是 | 是 | 6 | 5
分剪 | JL00240401311/34 | JL00240401311 | 东方分剪6# | 合格 | 合格品 | 甲 | 秦海波 | 0 | 147 |  | 0 | 0.14 | 47 | 47*9+34*5切3包，17t。排刀2：47*7+34*8切2包，12t。木托防潮防锈，竖打包，卷外径：≤800mm，卷芯≤300mm,随货提交质保书。厚度公差+/-0.005，宽度公差+0/-0.2mm，34宽度的排在边部 |  | 31010009 | 小品种钢卷 | 0.14-SPCC | 31020011 | 小品种钢分切带 | 0.14-SPCC |  | 10 | MO001879 | MO001879-005-34 | FJ001 | 分剪模板 | 6040 | 2024-07-22 | 2024-07-22 | 5 | 2024-07-25 16:12:58 | 2024-07-25 16:18:11 | 江苏东方九天新能源材料有限公司 |  | 秦海波 |  | 1 | 0.14 | 0 | 47 | 1 | JL00240401311/34 | 分剪镇海联航：排刀1：47*9+34*5切3包，17t。排刀2：47*7+34*8切2包，12t。木托防潮防锈，竖打包，卷外径：≤800mm，卷芯≤300mm,随货提交质保书。厚度公差+/-0.005，宽度公差+0/-0.2mm，34宽度的排在边部 | 1 |  | 是 | 是 | 6 | 5
分剪 | JL00240401311/33 | JL00240401311 | 东方分剪6# | 合格 | 合格品 | 甲 | 秦海波 | 0 | 147 |  | 0 | 0.14 | 47 | 47*9+34*5切3包，17t。排刀2：47*7+34*8切2包，12t。木托防潮防锈，竖打包，卷外径：≤800mm，卷芯≤300mm,随货提交质保书。厚度公差+/-0.005，宽度公差+0/-0.2mm，34宽度的排在边部 |  | 31010009 | 小品种钢卷 | 0.14-SPCC | 31020011 | 小品种钢分切带 | 0.14-SPCC |  | 10 | MO001879 | MO001879-005-33 | FJ001 | 分剪模板 | 6040 | 2024-07-22 | 2024-07-22 | 5 | 2024-07-25 16:12:58 | 2024-07-25 16:18:11 | 江苏东方九天新能源材料有限公司 |  | 秦海波 |  | 1 | 0.14 | 0 | 47 | 1 | JL00240401311/33 | 分剪镇海联航：排刀1：47*9+34*5切3包，17t。排刀2：47*7+34*8切2包，12t。木托防潮防锈，竖打包，卷外径：≤800mm，卷芯≤300mm,随货提交质保书。厚度公差+/-0.005，宽度公差+0/-0.2mm，34宽度的排在边部 | 1 |  | 是 | 是 | 6 | 5
分剪 | JL00240401311/32 | JL00240401311 | 东方分剪6# | 合格 | 合格品 | 甲 | 秦海波 | 0 | 147 |  | 0 | 0.14 | 47 | 47*9+34*5切3包，17t。排刀2：47*7+34*8切2包，12t。木托防潮防锈，竖打包，卷外径：≤800mm，卷芯≤300mm,随货提交质保书。厚度公差+/-0.005，宽度公差+0/-0.2mm，34宽度的排在边部 |  | 31010009 | 小品种钢卷 | 0.14-SPCC | 31020011 | 小品种钢分切带 | 0.14-SPCC |  | 10 | MO001879 | MO001879-005-32 | FJ001 | 分剪模板 | 6040 | 2024-07-22 | 2024-07-22 | 5 | 2024-07-25 16:12:58 | 2024-07-25 16:18:11 | 江苏东方九天新能源材料有限公司 |  | 秦海波 |  | 1 | 0.14 | 0 | 47 | 1 | JL00240401311/32 | 分剪镇海联航：排刀1：47*9+34*5切3包，17t。排刀2：47*7+34*8切2包，12t。木托防潮防锈，竖打包，卷外径：≤800mm，卷芯≤300mm,随货提交质保书。厚度公差+/-0.005，宽度公差+0/-0.2mm，34宽度的排在边部 | 1 |  | 是 | 是 | 6 | 5
分剪 | JL00240401311/31 | JL00240401311 | 东方分剪6# | 合格 | 合格品 | 甲 | 秦海波 | 0 | 147 |  | 0 | 0.14 | 47 | 47*9+34*5切3包，17t。排刀2：47*7+34*8切2包，12t。木托防潮防锈，竖打包，卷外径：≤800mm，卷芯≤300mm,随货提交质保书。厚度公差+/-0.005，宽度公差+0/-0.2mm，34宽度的排在边部 |  | 31010009 | 小品种钢卷 | 0.14-SPCC | 31020011 | 小品种钢分切带 | 0.14-SPCC |  | 10 | MO001879 | MO001879-005-31 | FJ001 | 分剪模板 | 6040 | 2024-07-22 | 2024-07-22 | 5 | 2024-07-25 16:12:58 | 2024-07-25 16:18:11 | 江苏东方九天新能源材料有限公司 |  | 秦海波 |  | 1 | 0.14 | 0 | 47 | 1 | JL00240401311/31 | 分剪镇海联航：排刀1：47*9+34*5切3包，17t。排刀2：47*7+34*8切2包，12t。木托防潮防锈，竖打包，卷外径：≤800mm，卷芯≤300mm,随货提交质保书。厚度公差+/-0.005，宽度公差+0/-0.2mm，34宽度的排在边部 | 1 |  | 是 | 是 | 6 | 5
分剪 | JL00240401311/30 | JL00240401311 | 东方分剪6# | 合格 | 合格品 | 甲 | 秦海波 | 0 | 105 |  | 0 | 0.14 | 34 | 47*9+34*5切3包，17t。排刀2：47*7+34*8切2包，12t。木托防潮防锈，竖打包，卷外径：≤800mm，卷芯≤300mm,随货提交质保书。厚度公差+/-0.005，宽度公差+0/-0.2mm，34宽度的排在边部 |  | 31010009 | 小品种钢卷 | 0.14-SPCC | 31020011 | 小品种钢分切带 | 0.14-SPCC |  | 10 | MO001879 | MO001879-005-30 | FJ001 | 分剪模板 | 6040 | 2024-07-22 | 2024-07-22 | 5 | 2024-07-25 16:12:58 | 2024-07-25 16:18:11 | 江苏东方九天新能源材料有限公司 |  | 秦海波 |  | 1 | 0.14 | 0 | 34 | 1 | JL00240401311/30 | 分剪镇海联航：排刀1：47*9+34*5切3包，17t。排刀2：47*7+34*8切2包，12t。木托防潮防锈，竖打包，卷外径：≤800mm，卷芯≤300mm,随货提交质保书。厚度公差+/-0.005，宽度公差+0/-0.2mm，34宽度的排在边部 | 1 |  | 是 | 是 | 6 | 5
分剪 | JL00240401311/29 | JL00240401311 | 东方分剪6# | 合格 | 合格品 | 甲 | 秦海波 | 0 | 105 |  | 0 | 0.14 | 34 | 47*9+34*5切3包，17t。排刀2：47*7+34*8切2包，12t。木托防潮防锈，竖打包，卷外径：≤800mm，卷芯≤300mm,随货提交质保书。厚度公差+/-0.005，宽度公差+0/-0.2mm，34宽度的排在边部 |  | 31010009 | 小品种钢卷 | 0.14-SPCC | 31020011 | 小品种钢分切带 | 0.14-SPCC |  | 10 | MO001879 | MO001879-005-29 | FJ001 | 分剪模板 | 6040 | 2024-07-22 | 2024-07-22 | 5 | 2024-07-25 16:12:58 | 2024-07-25 16:18:11 | 江苏东方九天新能源材料有限公司 |  | 秦海波 |  | 1 | 0.14 | 0 | 34 | 1 | JL00240401311/29 | 分剪镇海联航：排刀1：47*9+34*5切3包，17t。排刀2：47*7+34*8切2包，12t。木托防潮防锈，竖打包，卷外径：≤800mm，卷芯≤300mm,随货提交质保书。厚度公差+/-0.005，宽度公差+0/-0.2mm，34宽度的排在边部 | 1 |  | 是 | 是 | 6 | 5
分剪 | JL00240401311/28 | JL00240401311 | 东方分剪6# | 合格 | 合格品 | 甲 | 秦海波 | 0 | 111 |  | 0 | 0.14 | 34 | 47*9+34*5切3包，17t。排刀2：47*7+34*8切2包，12t。木托防潮防锈，竖打包，卷外径：≤800mm，卷芯≤300mm,随货提交质保书。厚度公差+/-0.005，宽度公差+0/-0.2mm，34宽度的排在边部 |  | 31010009 | 小品种钢卷 | 0.14-SPCC | 31020011 | 小品种钢分切带 | 0.14-SPCC |  | 10 | MO001879 | MO001879-005-28 | FJ001 | 分剪模板 | 6040 | 2024-07-22 | 2024-07-22 | 5 | 2024-07-25 16:12:58 | 2024-07-25 16:18:11 | 江苏东方九天新能源材料有限公司 |  | 秦海波 |  | 1 | 0.14 | 0 | 34 | 1 | JL00240401311/28 | 分剪镇海联航：排刀1：47*9+34*5切3包，17t。排刀2：47*7+34*8切2包，12t。木托防潮防锈，竖打包，卷外径：≤800mm，卷芯≤300mm,随货提交质保书。厚度公差+/-0.005，宽度公差+0/-0.2mm，34宽度的排在边部 | 1 |  | 是 | 是 | 6 | 5
分剪 | JL00240401311/27 | JL00240401311 | 东方分剪6# | 合格 | 合格品 | 甲 | 秦海波 | 0 | 112 |  | 0 | 0.14 | 34 | 47*9+34*5切3包，17t。排刀2：47*7+34*8切2包，12t。木托防潮防锈，竖打包，卷外径：≤800mm，卷芯≤300mm,随货提交质保书。厚度公差+/-0.005，宽度公差+0/-0.2mm，34宽度的排在边部 |  | 31010009 | 小品种钢卷 | 0.14-SPCC | 31020011 | 小品种钢分切带 | 0.14-SPCC |  | 10 | MO001879 | MO001879-005-27 | FJ001 | 分剪模板 | 6040 | 2024-07-22 | 2024-07-22 | 5 | 2024-07-25 16:12:58 | 2024-07-25 16:18:11 | 江苏东方九天新能源材料有限公司 |  | 秦海波 |  | 1 | 0.14 | 0 | 34 | 1 | JL00240401311/27 | 分剪镇海联航：排刀1：47*9+34*5切3包，17t。排刀2：47*7+34*8切2包，12t。木托防潮防锈，竖打包，卷外径：≤800mm，卷芯≤300mm,随货提交质保书。厚度公差+/-0.005，宽度公差+0/-0.2mm，34宽度的排在边部 | 1 |  | 是 | 是 | 6 | 5
分剪 | JL00240401311/26 | JL00240401311 | 东方分剪6# | 合格 | 合格品 | 甲 | 秦海波 | 0 | 111 |  | 0 | 0.14 | 34 | 47*9+34*5切3包，17t。排刀2：47*7+34*8切2包，12t。木托防潮防锈，竖打包，卷外径：≤800mm，卷芯≤300mm,随货提交质保书。厚度公差+/-0.005，宽度公差+0/-0.2mm，34宽度的排在边部 |  | 31010009 | 小品种钢卷 | 0.14-SPCC | 31020011 | 小品种钢分切带 | 0.14-SPCC |  | 10 | MO001879 | MO001879-005-26 | FJ001 | 分剪模板 | 6040 | 2024-07-22 | 2024-07-22 | 5 | 2024-07-25 16:12:58 | 2024-07-25 16:18:11 | 江苏东方九天新能源材料有限公司 |  | 秦海波 |  | 1 | 0.14 | 0 | 34 | 1 | JL00240401311/26 | 分剪镇海联航：排刀1：47*9+34*5切3包，17t。排刀2：47*7+34*8切2包，12t。木托防潮防锈，竖打包，卷外径：≤800mm，卷芯≤300mm,随货提交质保书。厚度公差+/-0.005，宽度公差+0/-0.2mm，34宽度的排在边部 | 1 |  | 是 | 是 | 6 | 5
分剪 | JL00240401311/25 | JL00240401311 | 东方分剪6# | 合格 | 合格品 | 甲 | 秦海波 | 0 | 154 |  | 0 | 0.14 | 47 | 47*9+34*5切3包，17t。排刀2：47*7+34*8切2包，12t。木托防潮防锈，竖打包，卷外径：≤800mm，卷芯≤300mm,随货提交质保书。厚度公差+/-0.005，宽度公差+0/-0.2mm，34宽度的排在边部 |  | 31010009 | 小品种钢卷 | 0.14-SPCC | 31020011 | 小品种钢分切带 | 0.14-SPCC |  | 10 | MO001879 | MO001879-005-25 | FJ001 | 分剪模板 | 6040 | 2024-07-22 | 2024-07-22 | 5 | 2024-07-25 16:12:58 | 2024-07-25 16:18:11 | 江苏东方九天新能源材料有限公司 |  | 秦海波 |  | 1 | 0.14 | 0 | 47 | 1 | JL00240401311/25 | 分剪镇海联航：排刀1：47*9+34*5切3包，17t。排刀2：47*7+34*8切2包，12t。木托防潮防锈，竖打包，卷外径：≤800mm，卷芯≤300mm,随货提交质保书。厚度公差+/-0.005，宽度公差+0/-0.2mm，34宽度的排在边部 | 1 |  | 是 | 是 | 6 | 5
分剪 | JL00240401311/24 | JL00240401311 | 东方分剪6# | 合格 | 合格品 | 甲 | 秦海波 | 0 | 155 |  | 0 | 0.14 | 47 | 47*9+34*5切3包，17t。排刀2：47*7+34*8切2包，12t。木托防潮防锈，竖打包，卷外径：≤800mm，卷芯≤300mm,随货提交质保书。厚度公差+/-0.005，宽度公差+0/-0.2mm，34宽度的排在边部 |  | 31010009 | 小品种钢卷 | 0.14-SPCC | 31020011 | 小品种钢分切带 | 0.14-SPCC |  | 10 | MO001879 | MO001879-005-24 | FJ001 | 分剪模板 | 6040 | 2024-07-22 | 2024-07-22 | 5 | 2024-07-25 16:12:58 | 2024-07-25 16:18:11 | 江苏东方九天新能源材料有限公司 |  | 秦海波 |  | 1 | 0.14 | 0 | 47 | 1 | JL00240401311/24 | 分剪镇海联航：排刀1：47*9+34*5切3包，17t。排刀2：47*7+34*8切2包，12t。木托防潮防锈，竖打包，卷外径：≤800mm，卷芯≤300mm,随货提交质保书。厚度公差+/-0.005，宽度公差+0/-0.2mm，34宽度的排在边部 | 1 |  | 是 | 是 | 6 | 5
分剪 | JL00240401311/23 | JL00240401311 | 东方分剪6# | 合格 | 合格品 | 甲 | 秦海波 | 0 | 155 |  | 0 | 0.14 | 47 | 47*9+34*5切3包，17t。排刀2：47*7+34*8切2包，12t。木托防潮防锈，竖打包，卷外径：≤800mm，卷芯≤300mm,随货提交质保书。厚度公差+/-0.005，宽度公差+0/-0.2mm，34宽度的排在边部 |  | 31010009 | 小品种钢卷 | 0.14-SPCC | 31020011 | 小品种钢分切带 | 0.14-SPCC |  | 10 | MO001879 | MO001879-005-23 | FJ001 | 分剪模板 | 6040 | 2024-07-22 | 2024-07-22 | 5 | 2024-07-25 16:12:58 | 2024-07-25 16:18:11 | 江苏东方九天新能源材料有限公司 |  | 秦海波 |  | 1 | 0.14 | 0 | 47 | 1 | JL00240401311/23 | 分剪镇海联航：排刀1：47*9+34*5切3包，17t。排刀2：47*7+34*8切2包，12t。木托防潮防锈，竖打包，卷外径：≤800mm，卷芯≤300mm,随货提交质保书。厚度公差+/-0.005，宽度公差+0/-0.2mm，34宽度的排在边部 | 1 |  | 是 | 是 | 6 | 5
分剪 | JL00240401311/22 | JL00240401311 | 东方分剪6# | 合格 | 合格品 | 甲 | 秦海波 | 0 | 155 |  | 0 | 0.14 | 47 | 47*9+34*5切3包，17t。排刀2：47*7+34*8切2包，12t。木托防潮防锈，竖打包，卷外径：≤800mm，卷芯≤300mm,随货提交质保书。厚度公差+/-0.005，宽度公差+0/-0.2mm，34宽度的排在边部 |  | 31010009 | 小品种钢卷 | 0.14-SPCC | 31020011 | 小品种钢分切带 | 0.14-SPCC |  | 10 | MO001879 | MO001879-005-22 | FJ001 | 分剪模板 | 6040 | 2024-07-22 | 2024-07-22 | 5 | 2024-07-25 16:12:58 | 2024-07-25 16:18:11 | 江苏东方九天新能源材料有限公司 |  | 秦海波 |  | 1 | 0.14 | 0 | 47 | 1 | JL00240401311/22 | 分剪镇海联航：排刀1：47*9+34*5切3包，17t。排刀2：47*7+34*8切2包，12t。木托防潮防锈，竖打包，卷外径：≤800mm，卷芯≤300mm,随货提交质保书。厚度公差+/-0.005，宽度公差+0/-0.2mm，34宽度的排在边部 | 1 |  | 是 | 是 | 6 | 5
分剪 | JL00240401311/21 | JL00240401311 | 东方分剪6# | 合格 | 合格品 | 甲 | 秦海波 | 0 | 156 |  | 0 | 0.14 | 47 | 47*9+34*5切3包，17t。排刀2：47*7+34*8切2包，12t。木托防潮防锈，竖打包，卷外径：≤800mm，卷芯≤300mm,随货提交质保书。厚度公差+/-0.005，宽度公差+0/-0.2mm，34宽度的排在边部 |  | 31010009 | 小品种钢卷 | 0.14-SPCC | 31020011 | 小品种钢分切带 | 0.14-SPCC |  | 10 | MO001879 | MO001879-005-21 | FJ001 | 分剪模板 | 6040 | 2024-07-22 | 2024-07-22 | 5 | 2024-07-25 16:12:58 | 2024-07-25 16:18:11 | 江苏东方九天新能源材料有限公司 |  | 秦海波 |  | 1 | 0.14 | 0 | 47 | 1 | JL00240401311/21 | 分剪镇海联航：排刀1：47*9+34*5切3包，17t。排刀2：47*7+34*8切2包，12t。木托防潮防锈，竖打包，卷外径：≤800mm，卷芯≤300mm,随货提交质保书。厚度公差+/-0.005，宽度公差+0/-0.2mm，34宽度的排在边部 | 1 |  | 是 | 是 | 6 | 5
分剪 | JL00240401311/20 | JL00240401311 | 东方分剪6# | 合格 | 合格品 | 甲 | 秦海波 | 0 | 156 |  | 0 | 0.14 | 47 | 47*9+34*5切3包，17t。排刀2：47*7+34*8切2包，12t。木托防潮防锈，竖打包，卷外径：≤800mm，卷芯≤300mm,随货提交质保书。厚度公差+/-0.005，宽度公差+0/-0.2mm，34宽度的排在边部 |  | 31010009 | 小品种钢卷 | 0.14-SPCC | 31020011 | 小品种钢分切带 | 0.14-SPCC |  | 10 | MO001879 | MO001879-005-20 | FJ001 | 分剪模板 | 6040 | 2024-07-22 | 2024-07-22 | 5 | 2024-07-25 16:12:58 | 2024-07-25 16:18:11 | 江苏东方九天新能源材料有限公司 |  | 秦海波 |  | 1 | 0.14 | 0 | 47 | 1 | JL00240401311/20 | 分剪镇海联航：排刀1：47*9+34*5切3包，17t。排刀2：47*7+34*8切2包，12t。木托防潮防锈，竖打包，卷外径：≤800mm，卷芯≤300mm,随货提交质保书。厚度公差+/-0.005，宽度公差+0/-0.2mm，34宽度的排在边部 | 1 |  | 是 | 是 | 6 | 5
分剪 | JL00240401311/19 | JL00240401311 | 东方分剪6# | 合格 | 合格品 | 甲 | 秦海波 | 0 | 156 |  | 0 | 0.14 | 47 | 47*9+34*5切3包，17t。排刀2：47*7+34*8切2包，12t。木托防潮防锈，竖打包，卷外径：≤800mm，卷芯≤300mm,随货提交质保书。厚度公差+/-0.005，宽度公差+0/-0.2mm，34宽度的排在边部 |  | 31010009 | 小品种钢卷 | 0.14-SPCC | 31020011 | 小品种钢分切带 | 0.14-SPCC |  | 10 | MO001879 | MO001879-005-19 | FJ001 | 分剪模板 | 6040 | 2024-07-22 | 2024-07-22 | 5 | 2024-07-25 16:12:58 | 2024-07-25 16:18:11 | 江苏东方九天新能源材料有限公司 |  | 秦海波 |  | 1 | 0.14 | 0 | 47 | 1 | JL00240401311/19 | 分剪镇海联航：排刀1：47*9+34*5切3包，17t。排刀2：47*7+34*8切2包，12t。木托防潮防锈，竖打包，卷外径：≤800mm，卷芯≤300mm,随货提交质保书。厚度公差+/-0.005，宽度公差+0/-0.2mm，34宽度的排在边部 | 1 |  | 是 | 是 | 6 | 5
分剪 | JL00240401311/18 | JL00240401311 | 东方分剪6# | 合格 | 合格品 | 甲 | 秦海波 | 0 | 156 |  | 0 | 0.14 | 47 | 47*9+34*5切3包，17t。排刀2：47*7+34*8切2包，12t。木托防潮防锈，竖打包，卷外径：≤800mm，卷芯≤300mm,随货提交质保书。厚度公差+/-0.005，宽度公差+0/-0.2mm，34宽度的排在边部 |  | 31010009 | 小品种钢卷 | 0.14-SPCC | 31020011 | 小品种钢分切带 | 0.14-SPCC |  | 10 | MO001879 | MO001879-005-18 | FJ001 | 分剪模板 | 6040 | 2024-07-22 | 2024-07-22 | 5 | 2024-07-25 16:12:58 | 2024-07-25 16:18:11 | 江苏东方九天新能源材料有限公司 |  | 秦海波 |  | 1 | 0.14 | 0 | 47 | 1 | JL00240401311/18 | 分剪镇海联航：排刀1：47*9+34*5切3包，17t。排刀2：47*7+34*8切2包，12t。木托防潮防锈，竖打包，卷外径：≤800mm，卷芯≤300mm,随货提交质保书。厚度公差+/-0.005，宽度公差+0/-0.2mm，34宽度的排在边部 | 1 |  | 是 | 是 | 6 | 5
分剪 | JL00240401311/17 | JL00240401311 | 东方分剪6# | 合格 | 合格品 | 甲 | 秦海波 | 0 | 156 |  | 0 | 0.14 | 47 | 47*9+34*5切3包，17t。排刀2：47*7+34*8切2包，12t。木托防潮防锈，竖打包，卷外径：≤800mm，卷芯≤300mm,随货提交质保书。厚度公差+/-0.005，宽度公差+0/-0.2mm，34宽度的排在边部 |  | 31010009 | 小品种钢卷 | 0.14-SPCC | 31020011 | 小品种钢分切带 | 0.14-SPCC |  | 10 | MO001879 | MO001879-005-17 | FJ001 | 分剪模板 | 6040 | 2024-07-22 | 2024-07-22 | 5 | 2024-07-25 16:12:58 | 2024-07-25 16:18:11 | 江苏东方九天新能源材料有限公司 |  | 秦海波 |  | 1 | 0.14 | 0 | 47 | 1 | JL00240401311/17 | 分剪镇海联航：排刀1：47*9+34*5切3包，17t。排刀2：47*7+34*8切2包，12t。木托防潮防锈，竖打包，卷外径：≤800mm，卷芯≤300mm,随货提交质保书。厚度公差+/-0.005，宽度公差+0/-0.2mm，34宽度的排在边部 | 1 |  | 是 | 是 | 6 | 5
分剪 | JL00240401311/16 | JL00240401311 | 东方分剪6# | 合格 | 合格品 | 甲 | 秦海波 | 0 | 113 |  | 0 | 0.14 | 34 | 47*9+34*5切3包，17t。排刀2：47*7+34*8切2包，12t。木托防潮防锈，竖打包，卷外径：≤800mm，卷芯≤300mm,随货提交质保书。厚度公差+/-0.005，宽度公差+0/-0.2mm，34宽度的排在边部 |  | 31010009 | 小品种钢卷 | 0.14-SPCC | 31020011 | 小品种钢分切带 | 0.14-SPCC |  | 10 | MO001879 | MO001879-005-16 | FJ001 | 分剪模板 | 6040 | 2024-07-22 | 2024-07-22 | 5 | 2024-07-25 16:12:58 | 2024-07-25 16:18:11 | 江苏东方九天新能源材料有限公司 |  | 秦海波 |  | 1 | 0.14 | 0 | 34 | 1 | JL00240401311/16 | 分剪镇海联航：排刀1：47*9+34*5切3包，17t。排刀2：47*7+34*8切2包，12t。木托防潮防锈，竖打包，卷外径：≤800mm，卷芯≤300mm,随货提交质保书。厚度公差+/-0.005，宽度公差+0/-0.2mm，34宽度的排在边部 | 1 |  | 是 | 是 | 6 | 5
分剪 | JL00240401311/15 | JL00240401311 | 东方分剪6# | 合格 | 合格品 | 甲 | 秦海波 | 0 | 113 |  | 0 | 0.14 | 34 | 47*9+34*5切3包，17t。排刀2：47*7+34*8切2包，12t。木托防潮防锈，竖打包，卷外径：≤800mm，卷芯≤300mm,随货提交质保书。厚度公差+/-0.005，宽度公差+0/-0.2mm，34宽度的排在边部 |  | 31010009 | 小品种钢卷 | 0.14-SPCC | 31020011 | 小品种钢分切带 | 0.14-SPCC |  | 10 | MO001879 | MO001879-005-15 | FJ001 | 分剪模板 | 6040 | 2024-07-22 | 2024-07-22 | 5 | 2024-07-25 16:12:58 | 2024-07-25 16:18:11 | 江苏东方九天新能源材料有限公司 |  | 秦海波 |  | 1 | 0.14 | 0 | 34 | 1 | JL00240401311/15 | 分剪镇海联航：排刀1：47*9+34*5切3包，17t。排刀2：47*7+34*8切2包，12t。木托防潮防锈，竖打包，卷外径：≤800mm，卷芯≤300mm,随货提交质保书。厚度公差+/-0.005，宽度公差+0/-0.2mm，34宽度的排在边部 | 1 |  | 是 | 是 | 6 | 5
分剪 | JL00240401311/14 | JL00240401311 | 东方分剪6# | 合格 | 合格品 | 甲 | 秦海波 | 0 | 111 |  | 0 | 0.14 | 34 | 47*9+34*5切3包，17t。排刀2：47*7+34*8切2包，12t。木托防潮防锈，竖打包，卷外径：≤800mm，卷芯≤300mm,随货提交质保书。厚度公差+/-0.005，宽度公差+0/-0.2mm，34宽度的排在边部 |  | 31010009 | 小品种钢卷 | 0.14-SPCC | 31020011 | 小品种钢分切带 | 0.14-SPCC |  | 10 | MO001879 | MO001879-005-14 | FJ001 | 分剪模板 | 6040 | 2024-07-22 | 2024-07-22 | 5 | 2024-07-25 16:12:58 | 2024-07-25 16:18:11 | 江苏东方九天新能源材料有限公司 |  | 秦海波 |  | 1 | 0.14 | 0 | 34 | 1 | JL00240401311/14 | 分剪镇海联航：排刀1：47*9+34*5切3包，17t。排刀2：47*7+34*8切2包，12t。木托防潮防锈，竖打包，卷外径：≤800mm，卷芯≤300mm,随货提交质保书。厚度公差+/-0.005，宽度公差+0/-0.2mm，34宽度的排在边部 | 1 |  | 是 | 是 | 6 | 5
分剪 | JL00240401311/13 | JL00240401311 | 东方分剪6# | 合格 | 合格品 | 甲 | 秦海波 | 0 | 112 |  | 0 | 0.14 | 34 | 47*9+34*5切3包，17t。排刀2：47*7+34*8切2包，12t。木托防潮防锈，竖打包，卷外径：≤800mm，卷芯≤300mm,随货提交质保书。厚度公差+/-0.005，宽度公差+0/-0.2mm，34宽度的排在边部 |  | 31010009 | 小品种钢卷 | 0.14-SPCC | 31020011 | 小品种钢分切带 | 0.14-SPCC |  | 10 | MO001879 | MO001879-005-13 | FJ001 | 分剪模板 | 6040 | 2024-07-22 | 2024-07-22 | 5 | 2024-07-25 16:12:58 | 2024-07-25 16:18:11 | 江苏东方九天新能源材料有限公司 |  | 秦海波 |  | 1 | 0.14 | 0 | 34 | 1 | JL00240401311/13 | 分剪镇海联航：排刀1：47*9+34*5切3包，17t。排刀2：47*7+34*8切2包，12t。木托防潮防锈，竖打包，卷外径：≤800mm，卷芯≤300mm,随货提交质保书。厚度公差+/-0.005，宽度公差+0/-0.2mm，34宽度的排在边部 | 1 |  | 是 | 是 | 6 | 5
分剪 | JL00240401311/12 | JL00240401311 | 东方分剪6# | 合格 | 合格品 | 甲 | 秦海波 | 0 | 112 |  | 0 | 0.14 | 34 | 47*9+34*5切3包，17t。排刀2：47*7+34*8切2包，12t。木托防潮防锈，竖打包，卷外径：≤800mm，卷芯≤300mm,随货提交质保书。厚度公差+/-0.005，宽度公差+0/-0.2mm，34宽度的排在边部 |  | 31010009 | 小品种钢卷 | 0.14-SPCC | 31020011 | 小品种钢分切带 | 0.14-SPCC |  | 10 | MO001879 | MO001879-005-12 | FJ001 | 分剪模板 | 6040 | 2024-07-22 | 2024-07-22 | 5 | 2024-07-25 16:12:58 | 2024-07-25 16:18:11 | 江苏东方九天新能源材料有限公司 |  | 秦海波 |  | 1 | 0.14 | 0 | 34 | 1 | JL00240401311/12 | 分剪镇海联航：排刀1：47*9+34*5切3包，17t。排刀2：47*7+34*8切2包，12t。木托防潮防锈，竖打包，卷外径：≤800mm，卷芯≤300mm,随货提交质保书。厚度公差+/-0.005，宽度公差+0/-0.2mm，34宽度的排在边部 | 1 |  | 是 | 是 | 6 | 5
分剪 | JL00240401311/11 | JL00240401311 | 东方分剪6# | 合格 | 合格品 | 甲 | 秦海波 | 0 | 154 |  | 0 | 0.14 | 47 | 47*9+34*5切3包，17t。排刀2：47*7+34*8切2包，12t。木托防潮防锈，竖打包，卷外径：≤800mm，卷芯≤300mm,随货提交质保书。厚度公差+/-0.005，宽度公差+0/-0.2mm，34宽度的排在边部 |  | 31010009 | 小品种钢卷 | 0.14-SPCC | 31020011 | 小品种钢分切带 | 0.14-SPCC |  | 10 | MO001879 | MO001879-005-11 | FJ001 | 分剪模板 | 6040 | 2024-07-22 | 2024-07-22 | 5 | 2024-07-25 16:12:58 | 2024-07-25 16:18:11 | 江苏东方九天新能源材料有限公司 |  | 秦海波 |  | 1 | 0.14 | 0 | 47 | 1 | JL00240401311/11 | 分剪镇海联航：排刀1：47*9+34*5切3包，17t。排刀2：47*7+34*8切2包，12t。木托防潮防锈，竖打包，卷外径：≤800mm，卷芯≤300mm,随货提交质保书。厚度公差+/-0.005，宽度公差+0/-0.2mm，34宽度的排在边部 | 1 |  | 是 | 是 | 6 | 5
分剪 | JL00240401311/10 | JL00240401311 | 东方分剪6# | 合格 | 合格品 | 甲 | 秦海波 | 0 | 155 |  | 0 | 0.14 | 47 | 47*9+34*5切3包，17t。排刀2：47*7+34*8切2包，12t。木托防潮防锈，竖打包，卷外径：≤800mm，卷芯≤300mm,随货提交质保书。厚度公差+/-0.005，宽度公差+0/-0.2mm，34宽度的排在边部 |  | 31010009 | 小品种钢卷 | 0.14-SPCC | 31020011 | 小品种钢分切带 | 0.14-SPCC |  | 10 | MO001879 | MO001879-005-10 | FJ001 | 分剪模板 | 6040 | 2024-07-22 | 2024-07-22 | 5 | 2024-07-25 16:12:58 | 2024-07-25 16:18:11 | 江苏东方九天新能源材料有限公司 |  | 秦海波 |  | 1 | 0.14 | 0 | 47 | 1 | JL00240401311/10 | 分剪镇海联航：排刀1：47*9+34*5切3包，17t。排刀2：47*7+34*8切2包，12t。木托防潮防锈，竖打包，卷外径：≤800mm，卷芯≤300mm,随货提交质保书。厚度公差+/-0.005，宽度公差+0/-0.2mm，34宽度的排在边部 | 1 |  | 是 | 是 | 6 | 5
分剪 | JL00240401311/9 | JL00240401311 | 东方分剪6# | 合格 | 合格品 | 甲 | 秦海波 | 0 | 155 |  | 0 | 0.14 | 47 | 47*9+34*5切3包，17t。排刀2：47*7+34*8切2包，12t。木托防潮防锈，竖打包，卷外径：≤800mm，卷芯≤300mm,随货提交质保书。厚度公差+/-0.005，宽度公差+0/-0.2mm，34宽度的排在边部 |  | 31010009 | 小品种钢卷 | 0.14-SPCC | 31020011 | 小品种钢分切带 | 0.14-SPCC |  | 10 | MO001879 | MO001879-005-09 | FJ001 | 分剪模板 | 6040 | 2024-07-22 | 2024-07-22 | 5 | 2024-07-25 16:12:58 | 2024-07-25 16:18:11 | 江苏东方九天新能源材料有限公司 |  | 秦海波 |  | 1 | 0.14 | 0 | 47 | 1 | JL00240401311/9 | 分剪镇海联航：排刀1：47*9+34*5切3包，17t。排刀2：47*7+34*8切2包，12t。木托防潮防锈，竖打包，卷外径：≤800mm，卷芯≤300mm,随货提交质保书。厚度公差+/-0.005，宽度公差+0/-0.2mm，34宽度的排在边部 | 1 |  | 是 | 是 | 6 | 5
分剪 | JL00240401311/8 | JL00240401311 | 东方分剪6# | 合格 | 合格品 | 甲 | 秦海波 | 0 | 156 |  | 0 | 0.14 | 47 | 47*9+34*5切3包，17t。排刀2：47*7+34*8切2包，12t。木托防潮防锈，竖打包，卷外径：≤800mm，卷芯≤300mm,随货提交质保书。厚度公差+/-0.005，宽度公差+0/-0.2mm，34宽度的排在边部 |  | 31010009 | 小品种钢卷 | 0.14-SPCC | 31020011 | 小品种钢分切带 | 0.14-SPCC |  | 10 | MO001879 | MO001879-005-08 | FJ001 | 分剪模板 | 6040 | 2024-07-22 | 2024-07-22 | 5 | 2024-07-25 16:12:58 | 2024-07-25 16:18:11 | 江苏东方九天新能源材料有限公司 |  | 秦海波 |  | 1 | 0.14 | 0 | 47 | 1 | JL00240401311/8 | 分剪镇海联航：排刀1：47*9+34*5切3包，17t。排刀2：47*7+34*8切2包，12t。木托防潮防锈，竖打包，卷外径：≤800mm，卷芯≤300mm,随货提交质保书。厚度公差+/-0.005，宽度公差+0/-0.2mm，34宽度的排在边部 | 1 |  | 是 | 是 | 6 | 5
分剪 | JL00240401311/7 | JL00240401311 | 东方分剪6# | 合格 | 合格品 | 甲 | 秦海波 | 0 | 154 |  | 0 | 0.14 | 47 | 47*9+34*5切3包，17t。排刀2：47*7+34*8切2包，12t。木托防潮防锈，竖打包，卷外径：≤800mm，卷芯≤300mm,随货提交质保书。厚度公差+/-0.005，宽度公差+0/-0.2mm，34宽度的排在边部 |  | 31010009 | 小品种钢卷 | 0.14-SPCC | 31020011 | 小品种钢分切带 | 0.14-SPCC |  | 10 | MO001879 | MO001879-005-07 | FJ001 | 分剪模板 | 6040 | 2024-07-22 | 2024-07-22 | 5 | 2024-07-25 16:12:58 | 2024-07-25 16:18:11 | 江苏东方九天新能源材料有限公司 |  | 秦海波 |  | 1 | 0.14 | 0 | 47 | 1 | JL00240401311/7 | 分剪镇海联航：排刀1：47*9+34*5切3包，17t。排刀2：47*7+34*8切2包，12t。木托防潮防锈，竖打包，卷外径：≤800mm，卷芯≤300mm,随货提交质保书。厚度公差+/-0.005，宽度公差+0/-0.2mm，34宽度的排在边部 | 1 |  | 是 | 是 | 6 | 5
分剪 | JL00240401311/6 | JL00240401311 | 东方分剪6# | 合格 | 合格品 | 甲 | 秦海波 | 0 | 156 |  | 0 | 0.14 | 47 | 47*9+34*5切3包，17t。排刀2：47*7+34*8切2包，12t。木托防潮防锈，竖打包，卷外径：≤800mm，卷芯≤300mm,随货提交质保书。厚度公差+/-0.005，宽度公差+0/-0.2mm，34宽度的排在边部 |  | 31010009 | 小品种钢卷 | 0.14-SPCC | 31020011 | 小品种钢分切带 | 0.14-SPCC |  | 10 | MO001879 | MO001879-005-06 | FJ001 | 分剪模板 | 6040 | 2024-07-22 | 2024-07-22 | 5 | 2024-07-25 16:12:58 | 2024-07-25 16:18:11 | 江苏东方九天新能源材料有限公司 |  | 秦海波 |  | 1 | 0.14 | 0 | 47 | 1 | JL00240401311/6 | 分剪镇海联航：排刀1：47*9+34*5切3包，17t。排刀2：47*7+34*8切2包，12t。木托防潮防锈，竖打包，卷外径：≤800mm，卷芯≤300mm,随货提交质保书。厚度公差+/-0.005，宽度公差+0/-0.2mm，34宽度的排在边部 | 1 |  | 是 | 是 | 6 | 5
分剪 | JL00240401311/5 | JL00240401311 | 东方分剪6# | 合格 | 合格品 | 甲 | 秦海波 | 0 | 156 |  | 0 | 0.14 | 47 | 47*9+34*5切3包，17t。排刀2：47*7+34*8切2包，12t。木托防潮防锈，竖打包，卷外径：≤800mm，卷芯≤300mm,随货提交质保书。厚度公差+/-0.005，宽度公差+0/-0.2mm，34宽度的排在边部 |  | 31010009 | 小品种钢卷 | 0.14-SPCC | 31020011 | 小品种钢分切带 | 0.14-SPCC |  | 10 | MO001879 | MO001879-005-05 | FJ001 | 分剪模板 | 6040 | 2024-07-22 | 2024-07-22 | 5 | 2024-07-25 16:12:58 | 2024-07-25 16:18:11 | 江苏东方九天新能源材料有限公司 |  | 秦海波 |  | 1 | 0.14 | 0 | 47 | 1 | JL00240401311/5 | 分剪镇海联航：排刀1：47*9+34*5切3包，17t。排刀2：47*7+34*8切2包，12t。木托防潮防锈，竖打包，卷外径：≤800mm，卷芯≤300mm,随货提交质保书。厚度公差+/-0.005，宽度公差+0/-0.2mm，34宽度的排在边部 | 1 |  | 是 | 是 | 6 | 5
分剪 | JL00240401311/4 | JL00240401311 | 东方分剪6# | 合格 | 合格品 | 甲 | 秦海波 | 0 | 157 |  | 0 | 0.14 | 47 | 47*9+34*5切3包，17t。排刀2：47*7+34*8切2包，12t。木托防潮防锈，竖打包，卷外径：≤800mm，卷芯≤300mm,随货提交质保书。厚度公差+/-0.005，宽度公差+0/-0.2mm，34宽度的排在边部 |  | 31010009 | 小品种钢卷 | 0.14-SPCC | 31020011 | 小品种钢分切带 | 0.14-SPCC |  | 10 | MO001879 | MO001879-005-04 | FJ001 | 分剪模板 | 6040 | 2024-07-22 | 2024-07-22 | 5 | 2024-07-25 16:12:58 | 2024-07-25 16:18:11 | 江苏东方九天新能源材料有限公司 |  | 秦海波 |  | 1 | 0.14 | 0 | 47 | 1 | JL00240401311/4 | 分剪镇海联航：排刀1：47*9+34*5切3包，17t。排刀2：47*7+34*8切2包，12t。木托防潮防锈，竖打包，卷外径：≤800mm，卷芯≤300mm,随货提交质保书。厚度公差+/-0.005，宽度公差+0/-0.2mm，34宽度的排在边部 | 1 |  | 是 | 是 | 6 | 5
分剪 | JL00240401311/3 | JL00240401311 | 东方分剪6# | 合格 | 合格品 | 甲 | 秦海波 | 0 | 157 |  | 0 | 0.14 | 47 | 47*9+34*5切3包，17t。排刀2：47*7+34*8切2包，12t。木托防潮防锈，竖打包，卷外径：≤800mm，卷芯≤300mm,随货提交质保书。厚度公差+/-0.005，宽度公差+0/-0.2mm，34宽度的排在边部 |  | 31010009 | 小品种钢卷 | 0.14-SPCC | 31020011 | 小品种钢分切带 | 0.14-SPCC |  | 10 | MO001879 | MO001879-005-03 | FJ001 | 分剪模板 | 6040 | 2024-07-22 | 2024-07-22 | 5 | 2024-07-25 16:12:58 | 2024-07-25 16:18:11 | 江苏东方九天新能源材料有限公司 |  | 秦海波 |  | 1 | 0.14 | 0 | 47 | 1 | JL00240401311/3 | 分剪镇海联航：排刀1：47*9+34*5切3包，17t。排刀2：47*7+34*8切2包，12t。木托防潮防锈，竖打包，卷外径：≤800mm，卷芯≤300mm,随货提交质保书。厚度公差+/-0.005，宽度公差+0/-0.2mm，34宽度的排在边部 | 1 |  | 是 | 是 | 6 | 5
分剪 | JL00240401311/2 | JL00240401311 | 东方分剪6# | 其他入库 | 协议品 | 甲 | 秦海波 | 0 | 113 |  | 0 | 0.14 | 34 | 47*9+34*5切3包，17t。排刀2：47*7+34*8切2包，12t。木托防潮防锈，竖打包，卷外径：≤800mm，卷芯≤300mm,随货提交质保书。厚度公差+/-0.005，宽度公差+0/-0.2mm，34宽度的排在边部 |  | 31010009 | 小品种钢卷 | 0.14-SPCC | 31020011 | 小品种钢分切带 | 0.14-SPCC |  | 10 | MO001879 | MO001879-005-02 | FJ001 | 分剪模板 | 6040 | 2024-07-22 | 2024-07-22 | 5 | 2024-07-25 16:12:58 | 2024-07-25 16:18:11 | 江苏东方九天新能源材料有限公司 |  | 秦海波 |  | 1 | 0.14 | 0 | 34 | 1 | JL00240401311/2 | 分剪镇海联航：排刀1：47*9+34*5切3包，17t。排刀2：47*7+34*8切2包，12t。木托防潮防锈，竖打包，卷外径：≤800mm，卷芯≤300mm,随货提交质保书。厚度公差+/-0.005，宽度公差+0/-0.2mm，34宽度的排在边部 | 1 | 规律性亮辊印斑，二级品 | 是 | 是 | 6 | 5
分剪 | JL00240401311/1 | JL00240401311 | 东方分剪6# | 合格 | 合格品 | 甲 | 秦海波 | 0 | 113 |  | 0 | 0.14 | 34 | 47*9+34*5切3包，17t。排刀2：47*7+34*8切2包，12t。木托防潮防锈，竖打包，卷外径：≤800mm，卷芯≤300mm,随货提交质保书。厚度公差+/-0.005，宽度公差+0/-0.2mm，34宽度的排在边部 |  | 31010009 | 小品种钢卷 | 0.14-SPCC | 31020011 | 小品种钢分切带 | 0.14-SPCC |  | 10 | MO001879 | MO001879-005-01 | FJ001 | 分剪模板 | 6040 | 2024-07-22 | 2024-07-22 | 5 | 2024-07-25 16:12:58 | 2024-07-25 16:18:11 | 江苏东方九天新能源材料有限公司 |  | 秦海波 |  | 1 | 0.14 | 0 | 34 | 1 | JL00240401311/1 | 分剪镇海联航：排刀1：47*9+34*5切3包，17t。排刀2：47*7+34*8切2包，12t。木托防潮防锈，竖打包，卷外径：≤800mm，卷芯≤300mm,随货提交质保书。厚度公差+/-0.005，宽度公差+0/-0.2mm，34宽度的排在边部 | 1 |  | 是 | 是 | 6 | 5
铬钝化 | JG122406026112 | JG12240602611 | 东方铬钝化950 | 合格 | 让步接收 | 乙 | 李志祥 | 3867 | 3867 | 1 | 6600 | 0.1 | 760 | / | 1380米操180mm孔洞5.83平方毫米 | 30210015 | 光亮卷 | 0.1-SPCC | 30110014 | 铬钝化卷 | 0.1-SPCC |  | 10 | MO002030 | MO002030-001-02 | GDH001 | 铬钝化模板 | 6425 | 2024-07-25 | 2024-07-25 | 5 | 2024-07-25 16:07:20 | 2024-07-25 16:08:22 | 江苏东方九天新能源材料有限公司 |  | 李志祥 |  | 1 | 0.1 | 6600 | 760 | 1 | JG122406026112 |  | 1 | 1380米孔洞大小5.83操180 | 是 | 是 | 1 | 1
铬钝化 | JG122406026111 | JG12240602611 | 东方铬钝化950 | 合格 | 让步接收 | 乙 | 李志祥 | 2447 | 2447 | 1 | 4200 | 0.1 | 760 | / | 692米操93MM孔洞0.62平方毫米 | 30210015 | 光亮卷 | 0.1-SPCC | 30110014 | 铬钝化卷 | 0.1-SPCC |  | 10 | MO002030 | MO002030-001-01 | GDH001 | 铬钝化模板 | 6425 | 2024-07-25 | 2024-07-25 | 5 | 2024-07-25 16:07:20 | 2024-07-25 16:08:22 | 江苏东方九天新能源材料有限公司 |  | 李志祥 |  | 1 | 0.1 | 4200 | 760 | 1 | JG122406026111 |  | 1 | 692米孔洞大小0.62操93 | 是 | 是 | 1 | 1
最终平整 | JL1224030176 | JL1224030176 | 东方850平整 | 合格 | 让步接收 | 甲 | 陈俊华,钱琨 | 5270 | 5260 | 0.9981 | 3510 | 0.3 | 650 | 摩丁普信：850平整用Ra1.0-1.2μm毛化辊，厚度公差：0.293-0.303mm，HV90-110，粗糙度0.5-0.8μm，抗拉310-360Mpa.转分切 | 尾50米板面中间粘钢折印，上下板面线条印(平后淡)，双边氧化边(重),两边小黄点、尾300米板面多 | 20100026 | 轧硬 | 0.4*650-SPCC | 31010041 | 小品种钢卷 | 0.3-SPCC |  | 50 | MO001363 | MO001363-001 | XPZG001 | 小品种钢前处理模板 | 5465 | 2024-07-08 | 2024-07-23 | 5 | 2024-07-25 16:00:02 | 2024-07-25 16:02:21 | 江苏东方九天新能源材料有限公司 | 227521 | 陈俊华 |  |  | 0.3 | 3540 | 650 | 1 | JL1224030176 | 摩丁普信：（0.3*650）厚度+0.003/-0.007，HV90-110,粗度0.5-0.8 | 1 | N粘钢折印(尾50米，板面中间),X线条印(上下板面，平后淡),Y氧化边(两边，重),H黄斑(两边小黄点，尾300米板面多) | 是 | 是 | 2815 | 1
铬钝化 | JG1224070045 | JG1224070045 | 东方铬钝化750 | 合格 | 让步接收 | 乙 | 李澍 | 5314 | 5319 | 1.0009 | 7230 | 0.15 | 610 | 镀铬量80-100 | 粘钢折印 白斑 辊印 色差 | 30210011 | 光亮卷 | 0.15-SPCC | 30110011 | 铬钝化卷 | 0.15-SPCC |  | 10 | MO002009 | MO002009-004 | GDH001 | 铬钝化模板 | 5314 | 2024-07-24 | 2024-07-24 | 5 | 2024-07-25 15:06:27 | 2024-07-25 15:55:52 | 江苏东方九天新能源材料有限公司 | 256694 | 李澍 |  |  | 0.15 | 7290 | 610 | 1 | JG1224070045 |  | 1 | 粘钢折印 白斑 辊印 色差 | 是 | 是 | 49 | 4
切边 | JG122405024022 | JG1224050240 | 东方分剪6# | 合格 | 合格品 | 甲 | 樊小兵 | 1840 | 1300 | 0.7065 | 3100 | 0.1 | 533 | / |  | 20100142 | 轧硬 | 0.4*760-SPCC | 30210015 | 光亮卷 | 0.1-SPCC |  | 80 | MO000943 | MO000943-001-02-02 | KSFW001 | 东方小品种钢前处理 0.67（昆山富维 厚度公差：0.660-0.670mm,光泽度大于150GU（横向、纵向），粗糙度：Ra0.2-0.45um.硬度：HV80-110） | 13765 | 2024-06-25 | 2024-07-05 | 5 | 2024-07-25 15:50:19 | 2024-07-25 15:52:00 | 江苏东方九天新能源材料有限公司 |  | 樊小兵 |  | 1 | 0.1 | 3100 | 760 | 1 | JG122405024022 | 轧0.1，米数控制在23700-23800米，脱脂分一包10500米。 | 1 |  | 是 | 是 | 1584 | 1
最终脱脂 | JG12240703591 | JG1224070359 | 东方950脱脂1# | 合格 | 合格品 | 甲 | 关莫平,王建军 | 4900 | 4800 | 0.9796 | 6830 | 0.125 | 760 | 950-1脱脂 |  | 20100142 | 轧硬 | 0.4*760-SPCC | 30210004 | 光亮卷 | 0.125-SPCC |  | 40 | MO001606 | MO001606-001-01 | GLJ001 | 东方光亮卷前处理(0.4轧0.125mm) | 13490 | 2024-07-15 | 2024-07-15 | 5 | 2024-07-25 15:33:36 | 2024-07-25 15:34:30 | 江苏东方九天新能源材料有限公司 | 242231 | 王建军 |  |  | 0.125 | 6940 | 760 | 1 | JG12240703591 | 脱脂分一包4.9t，2050米，合格报工，轧0.125，米数控制在6800-6900米，厚度公差0.115-0.125，轧机按照0.12的中值设定轧制。剩余一包8.6t脱脂结束后报工，报工报待处理。特别注意按照此要求操作。 |  |  |  |  | 4025 | 1
铬钝化 | JG1224070268 | JG1224070268 | 东方铬钝化750 | 合格 | 让步接收 | 乙 | 李澍 | 7016 | 7023 | 1.001 | 9570 | 0.15 | 610 | 镀铬量80-100 | 白斑 辊印 条印 | 30210011 | 光亮卷 | 0.15-SPCC | 30110011 | 铬钝化卷 | 0.15-SPCC |  | 10 | MO002009 | MO002009-011 | GDH001 | 铬钝化模板 | 7016 | 2024-07-24 | 2024-07-24 | 5 | 2024-07-25 14:05:29 | 2024-07-25 15:06:11 | 江苏东方九天新能源材料有限公司 | 256709 | 李澍 |  |  | 0.15 | 0 | 610 | 1 | JG1224070268 |  | 1 | 白斑 辊印 条印 | 是 | 是 | 61 | 11
最终平整 | JG12240703671 | JG1224070367 | 东方850平整 | 合格 | 让步接收 | 甲 | 陈俊华,钱琨 | 4845 | 4840 | 0.999 | 7050 | 0.125 | 760 | 平整 | 水锈斑(两边边部),92米传150.5MM孔洞0.22平方毫米 | 20100142 | 轧硬 | 0.4*760-SPCC | 30210004 | 光亮卷 | 0.125-SPCC |  | 60 | MO001554 | MO001554-011-01 | GLJ001 | 东方光亮卷前处理(0.4轧0.125mm) | 13515 | 2024-07-12 | 2024-07-12 | 5 | 2024-07-25 15:01:20 | 2024-07-25 15:02:30 | 江苏东方九天新能源材料有限公司 | 239540 | 陈俊华 |  |  | 0.125 | 6980 | 760 | 1 | JG12240703671 | 脱脂分一包4.9t，2050米，合格报工，轧0.125，米数控制在6800-6900米，厚度公差0.115-0.125，轧机按照0.12的中值设定轧制。剩余一包8.6t脱脂结束后报工，报工报待处理。特别注意按照此要求操作。 | 1 | S水锈斑(两边边部),K孔洞(92米传150.5MM0.22MM2) | 是 | 是 | 4414 | 11
最终脱脂 | JG12240703601 | JG1224070360 | 东方950脱脂1# | 合格 | 合格品 | 甲 | 关莫平,王建军 | 4890 | 4890 | 1 | 6890 | 0.125 | 760 | 950-1脱脂 |  | 20100142 | 轧硬 | 0.4*760-SPCC | 30210004 | 光亮卷 | 0.125-SPCC |  | 40 | MO001606 | MO001606-002-01 | GLJ001 | 东方光亮卷前处理(0.4轧0.125mm) | 13500 | 2024-07-15 | 2024-07-15 | 5 | 2024-07-25 14:13:41 | 2024-07-25 14:50:04 | 江苏东方九天新能源材料有限公司 | 242242 | 王建军 |  |  | 0.125 | 6890 | 760 | 1 | JG12240703601 | 脱脂分一包4.9t，2050米，合格报工，轧0.125，米数控制在6800-6900米，厚度公差0.115-0.125，轧机按照0.12的中值设定轧制。剩余一包8.6t脱脂结束后报工，报工报待处理。特别注意按照此要求操作。 |  |  |  |  | 9722 | 2
铬钝化 | JG1224070166 | JG1224070166 | 东方铬钝化950 | 合格 | 合格品 | 甲 | 韩康 | 5390 | 5385 | 0.9991 | 6650 | 0.145 | 710 | / |  | 30210008 | 光亮卷 | 0.145-SPCC | 30110008 | 铬钝化卷 | 0.145-SPCC |  | 10 | MO001913 | MO001913-007 | GDH001 | 铬钝化模板 | 5390 | 2024-07-22 | 2024-07-22 | 3 | 2024-07-25 14:24:16 | 2024-07-25 14:24:52 | 江苏东方九天新能源材料有限公司 | 253562 | 孙槐兵 |  |  | 0.145 | 6600 | 710 | 1 | JG1224070166 |  | 1 |  | 是 | 是 | 0 | 7
一次退火 | DL00240700342 | DL0024070034 | 东方8# | 合格 |  | 甲 | 吴双勇,程新华 | 6070 | 6070 | 1 | 2120 | 0.6 | 610 | 昆山泰德通：退火(620℃)、转650轧机 |  | 20100082 | 轧硬 | 0.6*610-SPCC | 20600023 | 镍钝化卷半成品 | 0.12-SPCC |  | 20 | MO001674 | MO001674-002-02 | XPZG001 | 小品种钢前处理模板 | 12240 | 2024-07-16 | 2024-07-16 | 3 | 2024-07-17 05:21:13 | 2024-07-25 14:13:51 | 江苏东方九天新能源材料有限公司 | 244678 | 刘忠于 | 刘忠于 |  | 0.6 | 2120 | 610 | 1 | DL00240700342 | 昆山泰德通：（0.12*610）厚度±0.005，HV90-110,粗糙度0.5-0.7 |  |  |  |  | 29817 | 2
一次退火 | DL00240700341 | DL0024070034 | 东方8# | 合格 |  | 甲 | 吴双勇,程新华 | 6125 | 6125 | 1 | 2150 | 0.6 | 610 | 昆山泰德通：退火(620℃)、转650轧机 |  | 20100082 | 轧硬 | 0.6*610-SPCC | 20600023 | 镍钝化卷半成品 | 0.12-SPCC |  | 20 | MO001674 | MO001674-002-01 | XPZG001 | 小品种钢前处理模板 | 12240 | 2024-07-16 | 2024-07-16 | 3 | 2024-07-17 05:21:13 | 2024-07-25 14:13:51 | 江苏东方九天新能源材料有限公司 | 244678 | 刘忠于 | 刘忠于 |  | 0.6 | 2150 | 610 | 1 | DL00240700341 | 昆山泰德通：（0.12*610）厚度±0.005，HV90-110,粗糙度0.5-0.7 |  |  |  |  | 29817 | 2
一次退火 | DL00240700332 | DL0024070033 | 东方8# | 合格 |  | 甲 | 吴双勇,程新华 | 6050 | 6050 | 1 | 2120 | 0.6 | 610 | 昆山泰德通：退火(620℃)、转650轧机 |  | 20100082 | 轧硬 | 0.6*610-SPCC | 20600023 | 镍钝化卷半成品 | 0.12-SPCC |  | 20 | MO001674 | MO001674-001-02 | XPZG001 | 小品种钢前处理模板 | 12230 | 2024-07-16 | 2024-07-16 | 3 | 2024-07-17 05:21:13 | 2024-07-25 14:13:51 | 江苏东方九天新能源材料有限公司 | 244677 | 刘忠于 | 刘忠于 |  | 0.6 | 2120 | 610 | 1 | DL00240700332 | 昆山泰德通：（0.12*610）厚度±0.005，HV90-110,粗糙度0.5-0.7 |  |  |  |  | 14811 | 1
一次退火 | DL00240700331 | DL0024070033 | 东方8# | 合格 |  | 甲 | 吴双勇,程新华 | 6135 | 6135 | 1 | 2150 | 0.6 | 610 | 昆山泰德通：退火(620℃)、转650轧机 |  | 20100082 | 轧硬 | 0.6*610-SPCC | 20600023 | 镍钝化卷半成品 | 0.12-SPCC |  | 20 | MO001674 | MO001674-001-01 | XPZG001 | 小品种钢前处理模板 | 12230 | 2024-07-16 | 2024-07-16 | 3 | 2024-07-17 05:21:13 | 2024-07-25 14:13:51 | 江苏东方九天新能源材料有限公司 | 244677 | 刘忠于 | 刘忠于 |  | 0.6 | 2150 | 610 | 1 | DL00240700331 | 昆山泰德通：（0.12*610）厚度±0.005，HV90-110,粗糙度0.5-0.7 |  |  |  |  | 14811 | 1
一次退火 | DL00240700291 | DL0024070029 | 东方8# | 合格 |  | 甲 | 吴双勇,程新华 | 6145 | 6145 | 1 | 2150 | 0.6 | 610 | 苏州中意：退火（620℃）、转650轧机 |  | 20100082 | 轧硬 | 0.6*610-SPCC | 31010009 | 小品种钢卷 | 0.14-SPCC |  | 20 | MO001607 | MO001607-001-01 | XPZG001 | 小品种钢前处理模板 | 12245 | 2024-07-15 | 2024-07-15 | 3 | 2024-07-17 05:21:13 | 2024-07-25 14:13:51 | 江苏东方九天新能源材料有限公司 | 242249 | 刘忠于 | 刘忠于 |  | 0.6 | 2150 | 610 | 1 | DL00240700291 | 苏州中意：厚度±0.005MM,HV100-110,C粗糙度≤0.2μ，平整后转分剪 |  |  |  |  | 14950 | 1
铬钝化 | JG122406013422 | JG12240601342 | 东方铬钝化950 | 合格 | 让步接收 | 乙 | 李志祥 | 2579 | 2579 | 1 | 4530 | 0.1 | 760 | / | 乳化斑 色差 | 30210015 | 光亮卷 | 0.1-SPCC | 30110014 | 铬钝化卷 | 0.1-SPCC |  | 10 | MO001936 | MO001936-004-02 | GDH001 | 铬钝化模板 | 5270 | 2024-07-23 | 2024-07-23 | 5 | 2024-07-25 13:14:47 | 2024-07-25 14:12:51 | 江苏东方九天新能源材料有限公司 |  | 李志祥 |  | 1 | 0.1 | 4530 | 760 | 1 | JG122406013422 |  | 1 | 乳化斑 色差 | 是 | 是 | 87 | 4
铬钝化 | JG122406013421 | JG12240601342 | 东方铬钝化950 | 合格 | 让步接收 | 乙 | 李志祥 | 2669 | 2669 | 1 | 4680 | 0.1 | 760 | / | 乳化斑 色差 1602米操229mm孔洞1.24平方毫米 | 30210015 | 光亮卷 | 0.1-SPCC | 30110014 | 铬钝化卷 | 0.1-SPCC |  | 10 | MO001936 | MO001936-004-01 | GDH001 | 铬钝化模板 | 5270 | 2024-07-23 | 2024-07-23 | 5 | 2024-07-25 13:14:47 | 2024-07-25 14:12:51 | 江苏东方九天新能源材料有限公司 |  | 李志祥 |  | 1 | 0.1 | 4680 | 760 | 1 | JG122406013421 |  | 1 | 乳化斑 色差 1602米孔洞大小1.24操229 | 是 | 是 | 87 | 4
最终脱脂 | JG12240703481 | JG1224070348 | 东方950脱脂1# | 合格 | 合格品 | 甲 | 关莫平,王建军 | 4900 | 4875 | 0.9949 | 6910 | 0.125 | 760 | 950-1脱脂 |  | 20100142 | 轧硬 | 0.4*760-SPCC | 30210004 | 光亮卷 | 0.125-SPCC |  | 40 | MO001554 | MO001554-002-01 | GLJ001 | 东方光亮卷前处理(0.4轧0.125mm) | 13460 | 2024-07-12 | 2024-07-12 | 5 | 2024-07-25 14:11:07 | 2024-07-25 14:11:39 | 江苏东方九天新能源材料有限公司 | 239531 | 王建军 |  |  | 0.125 | 6925 | 760 | 1 | JG12240703481 | 脱脂分一包4.9t，2050米，合格报工，轧0.125，米数控制在6800-6900米，厚度公差0.115-0.125，轧机按照0.12的中值设定轧制。剩余一包8.6t脱脂结束后报工，报工报待处理。特别注意按照此要求操作。 |  |  |  |  | 6615 | 2
铬钝化 | JG12240702554 | JG1224070255 | 东方铬钝化750 | 合格 | 让步接收 | 乙 | 李澍 | 1830 | 1830 | 1 | 2480 | 0.15 | 610 | 镀铬量80-100 | 2120/2140米操9mm各一个孔洞0.11平方毫米 | 30210011 | 光亮卷 | 0.15-SPCC | 30110011 | 铬钝化卷 | 0.15-SPCC |  | 10 | MO001981 | MO001981-002-04 | GDH001 | 铬钝化模板 | 7060 | 2024-07-24 | 2024-07-24 | 5 | 2024-07-25 13:02:39 | 2024-07-25 14:04:37 | 江苏东方九天新能源材料有限公司 |  | 李澍 |  | 1 | 0.15 | 2480 | 610 | 1 | JG12240702554 |  | 1 | 2120米2140米操9大小0.11 | 是 | 是 | 77 | 2
铬钝化 | JG12240702553 | JG1224070255 | 东方铬钝化750 | 合格 | 合格品 | 乙 | 李澍 | 1740 | 1740 | 1 | 2350 | 0.15 | 610 | 镀铬量80-100 |  | 30210011 | 光亮卷 | 0.15-SPCC | 30110011 | 铬钝化卷 | 0.15-SPCC |  | 10 | MO001981 | MO001981-002-03 | GDH001 | 铬钝化模板 | 7060 | 2024-07-24 | 2024-07-24 | 5 | 2024-07-25 13:02:39 | 2024-07-25 14:04:37 | 江苏东方九天新能源材料有限公司 |  | 李澍 |  | 1 | 0.15 | 2350 | 610 | 1 | JG12240702553 |  | 1 |  | 是 | 是 | 77 | 2
铬钝化 | JG12240702552 | JG1224070255 | 东方铬钝化750 | 合格 | 合格品 | 乙 | 李澍 | 1746 | 1746 | 1 | 2350 | 0.15 | 610 | 镀铬量80-100 |  | 30210011 | 光亮卷 | 0.15-SPCC | 30110011 | 铬钝化卷 | 0.15-SPCC |  | 10 | MO001981 | MO001981-002-02 | GDH001 | 铬钝化模板 | 7060 | 2024-07-24 | 2024-07-24 | 5 | 2024-07-25 13:02:39 | 2024-07-25 14:04:37 | 江苏东方九天新能源材料有限公司 |  | 李澍 |  | 1 | 0.15 | 2350 | 610 | 1 | JG12240702552 |  | 1 |  | 是 | 是 | 77 | 2
铬钝化 | JG12240702551 | JG1224070255 | 东方铬钝化750 | 合格 | 合格品 | 乙 | 李澍 | 1740 | 1740 | 1 | 2350 | 0.15 | 610 | 镀铬量80-100 |  | 30210011 | 光亮卷 | 0.15-SPCC | 30110011 | 铬钝化卷 | 0.15-SPCC |  | 10 | MO001981 | MO001981-002-01 | GDH001 | 铬钝化模板 | 7060 | 2024-07-24 | 2024-07-24 | 5 | 2024-07-25 13:02:39 | 2024-07-25 14:04:37 | 江苏东方九天新能源材料有限公司 |  | 李澍 |  | 1 | 0.15 | 2350 | 610 | 1 | JG12240702551 |  | 1 |  | 是 | 是 | 77 | 2
最终冷轧 | JG12240703591 | JG1224070359 | 东方850轧机 | 合格 | 合格品 | 甲 | 何建 | 4940 | 4900 | 0.9919 | 6940 | 0.125 | 760 | 850轧机普光辊(Ra0.4-0.6μm)轧制0.125mm(0.4-0.25-0.16-0.125) |  | 20100142 | 轧硬 | 0.4*760-SPCC | 30210004 | 光亮卷 | 0.125-SPCC |  | 30 | MO001606 | MO001606-001-01 | GLJ001 | 东方光亮卷前处理(0.4轧0.125mm) | 13490 | 2024-07-15 | 2024-07-15 | 5 | 2024-07-25 13:59:09 | 2024-07-25 13:59:38 | 江苏东方九天新能源材料有限公司 | 242231 | 何建 |  |  | 0.4 | 2090 | 760 | 1 | JG12240703591 | 脱脂分一包4.9t，2050米，合格报工，轧0.125，米数控制在6800-6900米，厚度公差0.115-0.125，轧机按照0.12的中值设定轧制。剩余一包8.6t脱脂结束后报工，报工报待处理。特别注意按照此要求操作。 |  |  |  |  | 4025 | 1
平整翻包 | DL122407001312 | DL1224070013 | 东方850平整 | 其他入库 | 成品退库 | 甲 | 陈俊华,钱琨 | 2750 | 2750 | 1 | 830 | 0.68 | 610 | 平均一分二发货 | Z折印(来料拱板，内350米整板面折印),H横辊印(轻微·1),H厚薄公差(0.682-0.687，偶跳0.680) | 20100130 | 轧硬 | 1.2*610-SPCC | 31010068 | 小品种钢卷 | 0.68-SPCC |  | 60 | MO001542 | MO001542-001-01-02 | XPZG001 | 小品种钢前处理模板 | 12330 | 2024-07-12 | 2024-07-22 | 3 | 2024-07-25 13:42:00 | 2024-07-25 13:47:58 | 江苏东方九天新能源材料有限公司 |  | 陈俊华 |  | 1 | 0.68 | 830 | 610 | 1 | DL122407001312 | 泰兴双永：（0.68*610）厚度±0.01mm，HV90-110,粗糙度0.8-1.0μM，卷重2-3吨 | 1 | Z折印(来料拱板，内350米整板面折印),H横辊印(轻微·1),H厚薄公差(0.682-0.687，偶跳0.680) | 是 | 是 | 2445 | 1
平整翻包 | DL122407001311 | DL1224070013 | 东方850平整 | 合格 | 让步接收 | 甲 | 陈俊华,钱琨 | 2900 | 2900 | 1 | 920 | 0.68 | 610 | 平均一分二发货 | (纵向跳动0.682-0.687，同板差0.012，偶有跳0.680),传385米处2CM小的黑斑，轻横辊印 | 20100130 | 轧硬 | 1.2*610-SPCC | 31010068 | 小品种钢卷 | 0.68-SPCC |  | 60 | MO001542 | MO001542-001-01-01 | XPZG001 | 小品种钢前处理模板 | 12330 | 2024-07-12 | 2024-07-22 | 3 | 2024-07-25 13:42:00 | 2024-07-25 13:47:58 | 江苏东方九天新能源材料有限公司 |  | 陈俊华 |  | 1 | 0.68 | 920 | 610 | 1 | DL122407001311 | 泰兴双永：（0.68*610）厚度±0.01mm，HV90-110,粗糙度0.8-1.0μM，卷重2-3吨 | 1 | H厚薄公差(平前操0.689传0.677平后操0.680传0.668；正常0.682-0.687，偶有跳0.680),H黑斑(传385米处2CM，小的),H横辊印(轻微) | 是 | 是 | 2445 | 1
二次脱脂 | JG122406014321 | JG1224060143 | 东方950脱脂1# | 合格 | 让步接收 | 甲 | 关莫平,王建军 | 3015 | 3015 | 1 | 5850 | 0.1 | 680 | / |  | 20100142 | 轧硬 | 0.4*760-SPCC | 30210015 | 光亮卷 | 0.1-SPCC/ |  | 70 | MO000945 | MO000945-012-02-01 | KSFW001 | 东方小品种钢前处理 0.67（昆山富维 厚度公差：0.660-0.670mm,光泽度大于150GU（横向、纵向），粗糙度：Ra0.2-0.45um.硬度：HV80-110） | 13475 | 2024-06-25 | 2024-07-05 | 2 | 2024-07-25 13:00:03 | 2024-07-25 13:35:46 | 江苏东方九天新能源材料有限公司 | 193092 | 王建军 |  |  | 0.1 | 5860 | 680 | 1 | JG122406014321 | 轧0.1，米数控制在23100-23200米，脱脂分一包10400米。 | 0 |  | 处理中 |  | 4682 | 12
铬钝化 | JG122406026322 | JG12240602632 | 东方铬钝化950 | 合格 | 让步接收 | 乙 | 李志祥 | 2551 | 2551 | 1 | 4480 | 0.1 | 760 | / | 3172米操350mm孔洞1.24平方毫米， 乳化斑 | 30210015 | 光亮卷 | 0.1-SPCC | 30110014 | 铬钝化卷 | 0.1-SPCC |  | 10 | MO001936 | MO001936-005-02 | GDH001 | 铬钝化模板 | 5210 | 2024-07-23 | 2024-07-23 | 5 | 2024-07-25 13:01:06 | 2024-07-25 13:14:30 | 江苏东方九天新能源材料有限公司 |  | 李志祥 |  | 1 | 0.1 | 4480 | 760 | 1 | JG122406026322 |  | 1 | 3172米孔洞大小1.24操350 乳化斑 | 是 | 是 | 19 | 5
铬钝化 | JG122406026321 | JG12240602632 | 东方铬钝化950 | 合格 | 让步接收 | 乙 | 李志祥 | 2631 | 2631 | 1 | 4600 | 0.1 | 760 | / |  | 30210015 | 光亮卷 | 0.1-SPCC | 30110014 | 铬钝化卷 | 0.1-SPCC |  | 10 | MO001936 | MO001936-005-01 | GDH001 | 铬钝化模板 | 5210 | 2024-07-23 | 2024-07-23 | 5 | 2024-07-25 13:01:06 | 2024-07-25 13:14:30 | 江苏东方九天新能源材料有限公司 |  | 李志祥 |  | 1 | 0.1 | 4600 | 760 | 1 | JG122406026321 |  | 1 | 乳化斑 | 是 | 是 | 19 | 5
最终平整 | JG12240703501 | JG1224070350 | 东方850平整 | 合格 | 让步接收 | 甲 | 陈俊华,钱琨 | 4855 | 4840 | 0.9969 | 6920 | 0.125 | 760 | 平整 | 水锈斑(两边边部),粘钢折印(尾500米操5CM) | 20100142 | 轧硬 | 0.4*760-SPCC | 30210004 | 光亮卷 | 0.125-SPCC |  | 60 | MO001554 | MO001554-004-01 | GLJ001 | 东方光亮卷前处理(0.4轧0.125mm) | 13545 | 2024-07-12 | 2024-07-12 | 5 | 2024-07-25 13:10:23 | 2024-07-25 13:11:50 | 江苏东方九天新能源材料有限公司 | 239533 | 陈俊华 |  |  | 0.125 | 6850 | 760 | 1 | JG12240703501 | 脱脂分一包4.9t，2050米，合格报工，轧0.125，米数控制在6800-6900米，厚度公差0.115-0.125，轧机按照0.12的中值设定轧制。剩余一包8.6t脱脂结束后报工，报工报待处理。特别注意按照此要求操作。 | 1 | S水锈斑(两边边部),N粘钢折印(尾500米操5CM) | 是 | 是 | 6647 | 4
最终冷轧 | DL00240700361 | DL0024070036 | 东方650轧机 | 合格 | 让步接收 | 甲 | 关颜伟,徐炜 | 6140 | 6100 | 0.9935 | 7950 | 0.15 | 610 | 昆山富裕炜：650轧机用普光辊（Ra0.15-0.25μm)轧制0.15mm（0.6-0.41-0.3-0.23-0.18-0.15）厚度公差：0.158-0.163mm、转脱脂 | X细划伤(),A暗线印(),S色差条印(),Z振纹(),X锈点(),C挫伤() | 20100082 | 轧硬 | 0.6*610-SPCC | 31010010 | 小品种钢卷 | 0.15-SPCC |  | 30 | MO001706 | MO001706-001-01 | XPZG001 | 小品种钢前处理模板 | 12285 | 2024-07-17 | 2024-07-27 | 5 | 2024-07-25 13:07:19 | 2024-07-25 13:09:22 | 江苏东方九天新能源材料有限公司 | 245807 | 吴宏林 |  |  | 0.6 | 2150 | 610 | 1 | DL00240700361 | 昆山富裕炜:（0.15*610）厚度±0.005MM,硬度HV100-120,粗糙度≤0.15μm，卷重2-3吨 |  | X细划伤(),A暗线印(),S色差条印(),Z振纹(),X锈点(),C挫伤() |  |  | 5956 | 1
铬钝化 | JG1224070256 | JG1224070256 | 东方铬钝化750 | 合格 | 让步接收 | 乙 | 李澍 | 7056 | 7041 | 0.9979 | 9560 | 0.15 | 610 | 镀铬量80-100 | 白斑 辊印 条印 | 30210011 | 光亮卷 | 0.15-SPCC | 30110011 | 铬钝化卷 | 0.15-SPCC |  | 10 | MO001981 | MO001981-011 | GDH001 | 铬钝化模板 | 7056 | 2024-07-24 | 2024-07-24 | 5 | 2024-07-25 12:00:15 | 2024-07-25 13:02:22 | 江苏东方九天新能源材料有限公司 | 256221 | 李澍 |  |  | 0.15 | 9530 | 610 | 1 | JG1224070256 |  | 1 | 白斑 辊印 条印 | 是 | 是 | 62 | 11
二次脱脂 | JG122406014322 | JG1224060143 | 东方950脱脂1# | 合格 | 让步接收 | 甲 | 关莫平,王建军 | 2970 | 2950 | 0.9933 | 5750 | 0.1 | 680 | / |  | 20100142 | 轧硬 | 0.4*760-SPCC | 30210015 | 光亮卷 | 0.1-SPCC/ |  | 70 | MO000945 | MO000945-012-02-02 | KSFW001 | 东方小品种钢前处理 0.67（昆山富维 厚度公差：0.660-0.670mm,光泽度大于150GU（横向、纵向），粗糙度：Ra0.2-0.45um.硬度：HV80-110） | 13475 | 2024-06-25 | 2024-07-05 | 2 | 2024-07-25 12:56:00 | 2024-07-25 12:57:04 | 江苏东方九天新能源材料有限公司 | 193092 | 王建军 |  |  | 0.1 | 5780 | 680 | 1 | JG122406014322 | 轧0.1，米数控制在23100-23200米，脱脂分一包10400米。 | 0 |  | 处理中 |  | 4682 | 12
最终冷轧 | JG12240703481 | JG1224070348 | 东方850轧机 | 合格 | 合格品 | 甲 | 吴宏林 | 4935 | 4900 | 0.9929 | 6925 | 0.125 | 760 | 850轧机普光辊(Ra0.4-0.6μm)轧制0.125mm(0.4-0.25-0.16-0.125) |  | 20100142 | 轧硬 | 0.4*760-SPCC | 30210004 | 光亮卷 | 0.125-SPCC |  | 30 | MO001554 | MO001554-002-01 | GLJ001 | 东方光亮卷前处理(0.4轧0.125mm) | 13460 | 2024-07-12 | 2024-07-12 | 5 | 2024-07-25 12:46:49 | 2024-07-25 12:47:31 | 江苏东方九天新能源材料有限公司 | 239531 | 吴宏林 |  |  | 0.4 | 2090 | 760 | 1 | JG12240703481 | 脱脂分一包4.9t，2050米，合格报工，轧0.125，米数控制在6800-6900米，厚度公差0.115-0.125，轧机按照0.12的中值设定轧制。剩余一包8.6t脱脂结束后报工，报工报待处理。特别注意按照此要求操作。 |  |  |  |  | 6615 | 2
最终冷轧 | JG12240703601 | JG1224070360 | 东方850轧机 | 合格 | 合格品 | 甲 | 蔡迎虎 | 4940 | 4890 | 0.9899 | 6890 | 0.125 | 760 | 850轧机普光辊(Ra0.4-0.6μm)轧制0.125mm(0.4-0.25-0.16-0.125) |  | 20100142 | 轧硬 | 0.4*760-SPCC | 30210004 | 光亮卷 | 0.125-SPCC |  | 30 | MO001606 | MO001606-002-01 | GLJ001 | 东方光亮卷前处理(0.4轧0.125mm) | 13500 | 2024-07-15 | 2024-07-15 | 5 | 2024-07-25 12:45:08 | 2024-07-25 12:45:52 | 江苏东方九天新能源材料有限公司 | 242242 | 蔡迎虎 |  |  | 0.4 | 2090 | 760 | 1 | JG12240703601 | 脱脂分一包4.9t，2050米，合格报工，轧0.125，米数控制在6800-6900米，厚度公差0.115-0.125，轧机按照0.12的中值设定轧制。剩余一包8.6t脱脂结束后报工，报工报待处理。特别注意按照此要求操作。 |  |  |  |  | 9722 | 2
最终脱脂 | JG12240703972 | JG1224070397 | 东方950脱脂1# | 合格 | 合格品 | 甲 | 关莫平,王建军 | 4600 | 4600 | 1 | 8600 | 0.1 | 710 | 脱脂（950-1） |  | 20100028 | 轧硬 | 0.4*710-SPCC | 30210015 | 光亮卷 | 0.1-SPCC |  | 40 | MO001831 | MO001831-005-02 | GLJ002 | 东方光亮卷前处理（0.4轧0.1mm) | 13810 | 2024-07-19 | 2024-07-19 | 5 | 2024-07-25 12:27:05 | 2024-07-25 12:30:47 | 江苏东方九天新能源材料有限公司 |  | 王建军 |  | 1 | 0.1 | 8600 | 710 | 1 | JG12240703972 | 轧0.1；米数控制在25100-25200，脱脂平均分包 |  |  |  |  | 6386 | 5
最终脱脂 | JG12240703971 | JG1224070397 | 东方950脱脂1# | 合格 | 合格品 | 甲 | 关莫平,王建军 | 7850 | 7850 | 1 | 14600 | 0.1 | 710 | 脱脂（950-1） |  | 20100028 | 轧硬 | 0.4*710-SPCC | 30210015 | 光亮卷 | 0.1-SPCC |  | 40 | MO001831 | MO001831-005-01 | GLJ002 | 东方光亮卷前处理（0.4轧0.1mm) | 13810 | 2024-07-19 | 2024-07-19 | 5 | 2024-07-25 12:27:05 | 2024-07-25 12:30:47 | 江苏东方九天新能源材料有限公司 |  | 王建军 |  | 1 | 0.1 | 14600 | 710 | 1 | JG12240703971 | 轧0.1；米数控制在25100-25200，脱脂平均分包 |  |  |  |  | 6386 | 5
最终平整 | JG12240703641 | JG1224070364 | 东方850平整 | 合格 | 让步接收 | 甲 | 陈俊华,钱琨 | 4680 | 4650 | 0.9936 | 6670 | 0.125 | 760 | 平整 | 粘钢折印(尾500米传5CM) | 20100142 | 轧硬 | 0.4*760-SPCC | 30210004 | 光亮卷 | 0.125-SPCC |  | 60 | MO001606 | MO001606-006-01 | GLJ001 | 东方光亮卷前处理(0.4轧0.125mm) | 13465 | 2024-07-15 | 2024-07-15 | 5 | 2024-07-25 12:24:51 | 2024-07-25 12:25:46 | 江苏东方九天新能源材料有限公司 | 242248 | 陈俊华 |  |  | 0.125 | 6650 | 760 | 1 | JG12240703641 | 脱脂分一包4.9t，2050米，合格报工，轧0.125，米数控制在6800-6900米，厚度公差0.115-0.125，轧机按照0.12的中值设定轧制。剩余一包8.6t脱脂结束后报工，报工报待处理。特别注意按照此要求操作。 | 1 | N粘钢折印(尾500米传5CM) | 是 | 是 | 3949 | 6
铬钝化 | JG1224070170 | JG1224070170 | 东方铬钝化950 | 待判定 | 返工 | 乙 | 李志祥 | 5290 | 5221 | 0.987 | 6410 | 0.145 | 710 | / | 150米内顶伤 | 30210008 | 光亮卷 | 0.145-SPCC | 30110008 | 铬钝化卷 | 0.145-SPCC |  | 10 | MO001913 | MO001913-005 | GDH001 | 铬钝化模板 | 5290 | 2024-07-22 | 2024-07-22 | 3 | 2024-07-25 12:16:55 | 2024-07-25 12:17:57 | 江苏东方九天新能源材料有限公司 | 253560 | 李志祥 |  |  | 0.145 | 6520 | 710 | 1 | JG1224070170 |  | 1 |  | 否 | 否 |  | 5
铬钝化 | JG1224070185 | JG1224070185 | 东方铬钝化750 | 合格 | 让步接收 | 乙 | 李澍 | 5332 | 5337 | 1.0009 | 7260 | 0.15 | 610 | 镀铬量80-100 | 白斑 辊印 条印 | 30210011 | 光亮卷 | 0.15-SPCC | 30110011 | 铬钝化卷 | 0.15-SPCC |  | 10 | MO002009 | MO002009-003 | GDH001 | 铬钝化模板 | 5332 | 2024-07-24 | 2024-07-24 | 5 | 2024-07-25 11:02:03 | 2024-07-25 11:59:53 | 江苏东方九天新能源材料有限公司 | 256693 | 李澍 |  |  | 0.15 | 7310 | 610 | 1 | JG1224070185 |  | 1 | 白斑 辊印 条印 | 是 | 是 | 57 | 3
铬钝化 | JG1224070122 | JG1224070122 | 东方铬钝化950 | 合格 | 让步接收 | 乙 | 李志祥 | 5380 | 5361 | 0.9965 | 6610 | 0.145 | 710 | / | 色差 辊印 | 30210008 | 光亮卷 | 0.145-SPCC | 30110008 | 铬钝化卷 | 0.145-SPCC |  | 10 | MO001887 | MO001887-005 | GDH001 | 铬钝化模板 | 5380 | 2024-07-22 | 2024-07-22 | 5 | 2024-07-25 11:02:10 | 2024-07-25 11:27:24 | 江苏东方九天新能源材料有限公司 | 253030 | 李志祥 |  |  | 0.145 | 6620 | 710 | 1 | JG1224070122 |  | 1 | 色差 辊印 | 是 | 是 | 25 | 5
切边 | JG122407035322 | JG12240703532 | 东方分剪6# | 合格 | 合格品 | 甲 | 樊小兵 | 3000 | 1650 | 0.55 | 4750 | 0.11 | 410 | 改切410 |  | 20500021 | 光亮卷半成品 | 0.4-SPCC | 30210015 | 光亮卷 | 0.1-SPCC |  | 40 | MO001763 | MO001763-006-02 | GLJ002 | 东方光亮卷前处理（0.4轧0.1mm) | 8565 | 2024-07-18 | 2024-07-18 | 5 | 2024-07-25 11:13:30 | 2024-07-25 11:14:41 | 江苏东方九天新能源材料有限公司 |  | 樊小兵 |  | 1 | 0.11 | 4700 | 760 | 1 | JG122407035322 | 已退火；轧0.1，米数控制在14400-14500米 |  |  |  |  | 9 | 6
最终平整 | JG12240701061 | JG1224070106 | 东方850平整 | 合格 | 让步接收 | 甲 | 陈俊华,钱琨 | 4875 | 4860 | 0.9969 | 6970 | 0.125 | 760 | 平整 | 粘钢折印(尾300米操3-5CM) | 20100142 | 轧硬 | 0.4*760-SPCC | 30210004 | 光亮卷 | 0.125-SPCC |  | 60 | MO001427 | MO001427-004-01 | GLJ001 | 东方光亮卷前处理(0.4轧0.125mm) | 13315 | 2024-07-09 | 2024-07-16 | 5 | 2024-07-25 11:08:36 | 2024-07-25 11:09:40 | 江苏东方九天新能源材料有限公司 | 207327 | 陈俊华 |  |  | 0.125 | 6880 | 760 | 1 | JG12240701061 | 脱脂分一包4.9t，2050米，合格报工，轧0.125，米数控制在6800-6900米，厚度公差0.115-0.125，轧机按照0.12的中值设定轧制。剩余一包8.4t脱脂结束后报工，报工报待处理。特别注意按照此要求操作。 | 1 | N粘钢折印(尾300米操3-5CM) | 是 | 是 | 3879 | 4
铬钝化 | JG12240701601 | JG12240701601 | 东方铬钝化950 | 合格 | 让步接收 | 乙 | 李志祥 | 2588 | 2589 | 1.0004 | 4720 | 0.1 | 710 | / | 色差 | 30210015 | 光亮卷 | 0.1-SPCC | 30110014 | 铬钝化卷 | 0.1-SPCC |  | 10 | MO002010 | MO002010-001 | GDH001 | 铬钝化模板 | 2588 | 2024-07-24 | 2024-07-24 | 5 | 2024-07-25 10:30:45 | 2024-07-25 11:01:57 | 江苏东方九天新能源材料有限公司 | 256720 | 李志祥 |  |  | 0.1 | 0 | 710 | 1 | JG12240701601 |  | 1 | 色差 | 是 | 是 | 31 | 1
铬钝化 | JG12240702012 | JG1224070201 | 东方铬钝化750 | 合格 | 合格品 | 乙 | 李澍 | 3527 | 3527 | 1 | 4850 | 0.15 | 610 | 镀铬量80-100 |  | 30210011 | 光亮卷 | 0.15-SPCC | 30110011 | 铬钝化卷 | 0.15-SPCC |  | 10 | MO002009 | MO002009-008-02 | GDH001 | 铬钝化模板 | 5300 | 2024-07-24 | 2024-07-24 | 3 | 2024-07-25 10:28:25 | 2024-07-25 11:01:38 | 江苏东方九天新能源材料有限公司 |  | 李澍 |  | 1 | 0.15 | 4850 | 610 | 1 | JG12240702012 |  | 1 |  | 是 | 是 | 49 | 8
铬钝化 | JG12240702011 | JG1224070201 | 东方铬钝化750 | 合格 | 合格品 | 乙 | 李澍 | 1752 | 1752 | 1 | 2400 | 0.15 | 610 | 镀铬量80-100 |  | 30210011 | 光亮卷 | 0.15-SPCC | 30110011 | 铬钝化卷 | 0.15-SPCC |  | 10 | MO002009 | MO002009-008-01 | GDH001 | 铬钝化模板 | 5300 | 2024-07-24 | 2024-07-24 | 3 | 2024-07-25 10:28:25 | 2024-07-25 11:01:38 | 江苏东方九天新能源材料有限公司 |  | 李澍 |  | 1 | 0.15 | 2400 | 610 | 1 | JG12240702011 |  | 1 |  | 是 | 是 | 49 | 8
最终脱脂 | JG12240601472 | JG1224060147 | 东方950脱脂1# | 合格 | 合格品 | 甲 | 关莫平,王建军 | 6500 | 6500 | 1 | 12130 | 0.1 | 710 | 脱脂（950-1） |  | 20100028 | 轧硬 | 0.4*710-SPCC | 30210015 | 光亮卷 | 0.1-SPCC |  | 40 | MO001177 | MO001177-001-02 | GLJ003 | 光亮卷前处理 模板 | 12655 | 2024-07-04 | 2024-07-14 | 5 | 2024-07-25 08:52:34 | 2024-07-25 10:56:36 | 江苏东方九天新能源材料有限公司 |  | 王建军 |  | 1 | 0.1 | 12130 | 710 | 1 | JG12240601472 | 轧0.1，米数控制在23300-23400米，脱脂分一包10400米。 |  |  |  |  | 8996 | 1
最终脱脂 | JG12240601471 | JG1224060147 | 东方950脱脂1# | 合格 | 合格品 | 甲 | 关莫平,王建军 | 5835 | 5835 | 1 | 10940 | 0.1 | 710 | 脱脂（950-1） |  | 20100028 | 轧硬 | 0.4*710-SPCC | 30210015 | 光亮卷 | 0.1-SPCC |  | 40 | MO001177 | MO001177-001-01 | GLJ003 | 光亮卷前处理 模板 | 12655 | 2024-07-04 | 2024-07-14 | 5 | 2024-07-25 08:52:34 | 2024-07-25 10:56:36 | 江苏东方九天新能源材料有限公司 |  | 王建军 |  | 1 | 0.1 | 10940 | 710 | 1 | JG12240601471 | 轧0.1，米数控制在23300-23400米，脱脂分一包10400米。 |  |  |  |  | 8996 | 1
平整翻包 | DL002405511021 | DL0024055110 | 东方850平整 | 合格 | 让步接收 | 甲 | 陈俊华,钱琨 | 3070 | 3010 | 0.9805 | 1520 | 0.39 | 630 | 尾部翻包掉100米，取样重新检测 | 色差(传边部) | 20100086 | 轧硬 | 0.6*630-SPCC | 31010040 | 小品种钢卷 | 0.39-SPCC |  | 60 | MO001548 | MO001548-001-02-01 | XPZG001 | 小品种钢前处理模板 | 12635 | 2024-07-12 | 2024-07-22 | 5 | 2024-07-25 10:47:31 | 2024-07-25 10:48:31 | 江苏东方九天新能源材料有限公司 |  | 陈俊华 |  | 1 | 0.39 | 1570 | 630 | 1 | DL002405511021 | 泰兴双永：（0.39*630）厚度±0.01mm，HV90-110,粗糙度0.8-1.0μM，卷重2-3吨 | 1 | S色差(传边部) | 是 | 是 | 1530 | 1
铬钝化 | JG12240701432 | JG12240701432 | 东方铬钝化950 | 合格 | 让步接收 | 乙 | 李志祥 | 2552 | 2553 | 1.0004 | 4700 | 0.1 | 710 | / | 色差 辊印 | 30210015 | 光亮卷 | 0.1-SPCC | 30110014 | 铬钝化卷 | 0.1-SPCC |  | 10 | MO002010 | MO002010-002 | GDH001 | 铬钝化模板 | 2552 | 2024-07-24 | 2024-07-24 | 5 | 2024-07-25 10:07:15 | 2024-07-25 10:28:23 | 江苏东方九天新能源材料有限公司 | 256721 | 李志祥 |  |  | 0.1 | 0 | 710 | 1 | JG12240701432 |  | 1 | 色差 辊印 | 是 | 是 | 21 | 2
铬钝化 | JG12240700463 | JG1224070046 | 东方铬钝化750 | 合格 | 合格品 | 乙 | 李澍 | 1782 | 1782 | 1 | 2430 | 0.15 | 610 | 镀铬量80-100 |  | 30210011 | 光亮卷 | 0.15-SPCC | 30110011 | 铬钝化卷 | 0.15-SPCC |  | 10 | MO001981 | MO001981-007-03 | GDH001 | 铬钝化模板 | 5328 | 2024-07-24 | 2024-07-24 | 5 | 2024-07-25 09:23:34 | 2024-07-25 10:27:38 | 江苏东方九天新能源材料有限公司 |  | 李澍 |  | 1 | 0.15 | 2430 | 610 | 1 | JG12240700463 |  | 1 |  | 是 | 是 | 85 | 7
铬钝化 | JG12240700462 | JG1224070046 | 东方铬钝化750 | 合格 | 合格品 | 乙 | 李澍 | 1766 | 1766 | 1 | 2390 | 0.15 | 610 | 镀铬量80-100 |  | 30210011 | 光亮卷 | 0.15-SPCC | 30110011 | 铬钝化卷 | 0.15-SPCC |  | 10 | MO001981 | MO001981-007-02 | GDH001 | 铬钝化模板 | 5328 | 2024-07-24 | 2024-07-24 | 5 | 2024-07-25 09:23:34 | 2024-07-25 10:27:38 | 江苏东方九天新能源材料有限公司 |  | 李澍 |  | 1 | 0.15 | 2390 | 610 | 1 | JG12240700462 |  | 1 |  | 是 | 是 | 85 | 7
铬钝化 | JG12240700461 | JG1224070046 | 东方铬钝化750 | 合格 | 合格品 | 乙 | 李澍 | 1764 | 1764 | 1 | 2390 | 0.15 | 610 | 镀铬量80-100 |  | 30210011 | 光亮卷 | 0.15-SPCC | 30110011 | 铬钝化卷 | 0.15-SPCC |  | 10 | MO001981 | MO001981-007-01 | GDH001 | 铬钝化模板 | 5328 | 2024-07-24 | 2024-07-24 | 5 | 2024-07-25 09:23:34 | 2024-07-25 10:27:38 | 江苏东方九天新能源材料有限公司 |  | 李澍 |  | 1 | 0.15 | 2390 | 610 | 1 | JG12240700461 |  | 1 |  | 是 | 是 | 85 | 7
最终退火 | DL12240700142 | DL1224070014 | 东方20# | 合格 |  | 甲 | 程新华,李龙礼,吴双勇 | 6000 | 6000 | 1 | 1830 | 0.67 | 610 | 昆山宝必达：退火(620℃)，转850平整 |  | 20100130 | 轧硬 | 1.2*610-SPCC | 31010082 | 小品种钢卷 | 0.67-SPCC |  | 40 | MO001781 | MO001781-001-02 | XPZG001 | 小品种钢前处理模板 | 12320 | 2024-07-19 | 2024-08-02 | 5 | 2024-07-23 16:30:26 | 2024-07-25 10:09:29 | 江苏东方九天新能源材料有限公司 | 248978 | 刘忠于 | 刘忠于 |  | 0.67 | 1830 | 610 | 1 | DL12240700142 | 昆山宝必达：（0.67*610）厚度±0.01mm，HV85-105,粗糙度0.5-0.8μM，卷重2-3吨 |  |  |  |  | 1439 | 1
最终退火 | DL12240700562 | DL1224070056 | 东方20# | 合格 |  | 甲 | 程新华,李龙礼,吴双勇 | 4820 | 4820 | 1 | 1675 | 0.67 | 565 | 昆山富维:退火(620℃)、转850平整 |  | 20100125 | 轧硬 | 1.2*565-SPCC | 31010082 | 小品种钢卷 | 0.67-SPCC |  | 40 | MO001776 | MO001776-001-02 | XPZG001 | 小品种钢前处理模板 | 10110 | 2024-07-19 | 2024-07-29 | 5 | 2024-07-23 16:30:26 | 2024-07-25 10:09:29 | 江苏东方九天新能源材料有限公司 | 248920 | 刘忠于 | 刘忠于 |  | 0.67 | 1675 | 565 | 1 | DL12240700562 | 昆山富维：（0.67*565）厚度公差：+0/-0.01mm，HV80-110,粗糙度0.5-0.7um,卷重2-3吨,取A4纸贴打包后贴外面 |  |  |  |  | 1309 | 1
最终退火 | DL12240700561 | DL1224070056 | 东方20# | 合格 |  | 甲 | 程新华,李龙礼,吴双勇 | 4830 | 4830 | 1 | 1650 | 0.67 | 565 | 昆山富维:退火(620℃)、转850平整 |  | 20100125 | 轧硬 | 1.2*565-SPCC | 31010082 | 小品种钢卷 | 0.67-SPCC |  | 40 | MO001776 | MO001776-001-01 | XPZG001 | 小品种钢前处理模板 | 10110 | 2024-07-19 | 2024-07-29 | 5 | 2024-07-23 16:30:26 | 2024-07-25 10:09:29 | 江苏东方九天新能源材料有限公司 | 248920 | 刘忠于 | 刘忠于 |  | 0.67 | 1650 | 565 | 1 | DL12240700561 | 昆山富维：（0.67*565）厚度公差：+0/-0.01mm，HV80-110,粗糙度0.5-0.7um,卷重2-3吨,取A4纸贴打包后贴外面 |  |  |  |  | 1309 | 1
最终退火 | DL12240700552 | DL1224070055 | 东方20# | 合格 |  | 甲 | 程新华,李龙礼,吴双勇 | 4740 | 4740 | 1 | 1635 | 0.66 | 565 | 昆山富维:退火(620℃)，转850平整 |  | 20100125 | 轧硬 | 1.2*565-SPCC | 31010066 | 小品种钢卷 | 0.66-SPCC |  | 40 | MO001775 | MO001775-001-02 | XPZG001 | 小品种钢前处理模板 | 10140 | 2024-07-19 | 2024-07-29 | 5 | 2024-07-23 16:30:26 | 2024-07-25 10:09:29 | 江苏东方九天新能源材料有限公司 | 248918 | 刘忠于 | 刘忠于 |  | 0.66 | 1635 | 565 | 1 | DL12240700552 | 昆山富维：（0.66*565）厚度公差：+0/-0.01mm，HV80-110,粗糙度0.5-0.7,卷重2-3吨，，取A4纸贴打包后贴外面 |  |  |  |  | 1728 | 1
最终退火 | DL12240700551 | DL1224070055 | 东方20# | 合格 |  | 甲 | 程新华,李龙礼,吴双勇 | 4740 | 4740 | 1 | 1645 | 0.66 | 565 | 昆山富维:退火(620℃)，转850平整 |  | 20100125 | 轧硬 | 1.2*565-SPCC | 31010066 | 小品种钢卷 | 0.66-SPCC |  | 40 | MO001775 | MO001775-001-01 | XPZG001 | 小品种钢前处理模板 | 10140 | 2024-07-19 | 2024-07-29 | 5 | 2024-07-23 16:30:26 | 2024-07-25 10:09:29 | 江苏东方九天新能源材料有限公司 | 248918 | 刘忠于 | 刘忠于 |  | 0.66 | 1645 | 565 | 1 | DL12240700551 | 昆山富维：（0.66*565）厚度公差：+0/-0.01mm，HV80-110,粗糙度0.5-0.7,卷重2-3吨，，取A4纸贴打包后贴外面 |  |  |  |  | 1728 | 1
铬钝化 | JG1224070130 | JG1224070130 | 东方铬钝化950 | 待判定 | 返工 | 乙 | 李志祥 | 5400 | 5401 | 1.0002 | 6660 | 0.145 | 710 | 、 | 色差 条印 尾部公差高0.158mm | 30210008 | 光亮卷 | 0.145-SPCC | 30110008 | 铬钝化卷 | 0.145-SPCC |  | 10 | MO001859 | MO001859-003 | GDH001 | 铬钝化模板 | 5400 | 2024-07-21 | 2024-07-21 | 3 | 2024-07-25 10:06:19 | 2024-07-25 10:07:05 | 江苏东方九天新能源材料有限公司 | 252336 | 李志祥 |  |  | 0.145 | 6700 | 710 | 1 | JG1224070130 |  | 1 | 色差 条印 | 否 | 否 |  | 3
镍钝化 | DL002407004313 | DL00240700431 | 东方镍钝化750 | 合格 | 合格品 | 甲 | 王贺阳 | 1966 | 1966 | 1 | 1650 | 0.254 | 590 | 海金杜门：750镍钝化工段镀镍，镍层要求A＞1.9μm，B＞0.38μm，上铁管芯，转东方退火工段 | Y氧化边(来料双边氧化色差，暗线印，镀后不明显。来料板面偶有擦划伤，来料尾20米顶伤划伤挫伤印) | 20600002 | 镍钝化卷半成品 | 0.254-SPCC | 31310013 | 镍钝化卷 | 0.254-SPCC |  | 10 | MO001967 | MO001967-008-03 | NDH001 | 镍钝化模板 | 5760 | 2024-07-24 | 2024-07-25 | 5 | 2024-07-25 07:21:27 | 2024-07-25 09:52:40 | 江苏东方九天新能源材料有限公司 |  | 王贺阳 |  | 1 | 0.254 | 1650 | 590 | 1 | DL002407004313 | 海金杜门(0.254*590)厚度±0.01，HV90-110,粗糙度0.075-0.5，镍层厚度≥1.9μM/0.38μM，东方退火 |  | Y氧化边(来料双边氧化色差，暗线印，镀后不明显。来料板面偶有擦划伤，来料尾20米顶伤划伤挫伤印，来料尾60米传边大黑斑，镀后水锈白斑) |  |  | 2073 | 8
镍钝化 | DL002407004312 | DL00240700431 | 东方镍钝化750 | 合格 | 合格品 | 甲 | 王贺阳 | 1944 | 1944 | 1 | 1630 | 0.254 | 590 | 海金杜门：750镍钝化工段镀镍，镍层要求A＞1.9μm，B＞0.38μm，上铁管芯，转东方退火工段 | Y氧化边(来料双边氧化色差色差条印暗线印振纹镀后不明显来料板面偶有挫划伤) | 20600002 | 镍钝化卷半成品 | 0.254-SPCC | 31310013 | 镍钝化卷 | 0.254-SPCC |  | 10 | MO001967 | MO001967-008-02 | NDH001 | 镍钝化模板 | 5760 | 2024-07-24 | 2024-07-25 | 5 | 2024-07-25 07:21:27 | 2024-07-25 09:52:40 | 江苏东方九天新能源材料有限公司 |  | 王贺阳 |  | 1 | 0.254 | 1630 | 590 | 1 | DL002407004312 | 海金杜门(0.254*590)厚度±0.01，HV90-110,粗糙度0.075-0.5，镍层厚度≥1.9μM/0.38μM，东方退火 |  | Y氧化边(来料双边氧化色差色差条印暗线印振纹镀后不明显来料板面偶有挫划伤) |  |  | 2073 | 8
镍钝化 | DL002407004311 | DL00240700431 | 东方镍钝化750 | 合格 | 合格品 | 甲 | 王贺阳 | 1936 | 1936 | 1 | 1630 | 0.254 | 590 | 海金杜门：750镍钝化工段镀镍，镍层要求A＞1.9μm，B＞0.38μm，上铁管芯，转东方退火工段 | Y氧化边(来料双边氧化色差色差条印暗线印振纹镀后不明显来料板面偶有挫划伤内20米顶伤划伤挫伤) | 20600002 | 镍钝化卷半成品 | 0.254-SPCC | 31310013 | 镍钝化卷 | 0.254-SPCC |  | 10 | MO001967 | MO001967-008-01 | NDH001 | 镍钝化模板 | 5760 | 2024-07-24 | 2024-07-25 | 5 | 2024-07-25 07:21:27 | 2024-07-25 09:52:40 | 江苏东方九天新能源材料有限公司 |  | 王贺阳 |  | 1 | 0.254 | 1630 | 590 | 1 | DL002407004311 | 海金杜门(0.254*590)厚度±0.01，HV90-110,粗糙度0.075-0.5，镍层厚度≥1.9μM/0.38μM，东方退火 |  | Y氧化边(来料双边氧化色差色差条印暗线印振纹镀后不明显来料板面偶有挫划伤内20米顶伤划伤挫伤) |  |  | 2073 | 8
铬钝化 | JG1224050031-12 | JG1224050031-1 | 东方铬钝化950 | 合格 | 合格品 | 乙 | 李志祥 | 3671 | 3671 | 1 | 6870 | 0.1 | 710 | / |  | 30210015 | 光亮卷 | 0.1-SPCC | 30110014 | 铬钝化卷 | 0.1-SPCC |  | 10 | MO001947 | MO001947-016-02 | GDH001 | 铬钝化模板 | 6560 | 2024-07-23 | 2024-07-23 | 5 | 2024-07-25 09:25:50 | 2024-07-25 09:26:32 | 江苏东方九天新能源材料有限公司 |  | 李志祥 |  | 1 | 0.1 | 6870 | 710 | 1 | JG1224050031-12 |  | 1 |  | 是 | 是 | 1 | 16
铬钝化 | JG1224050031-11 | JG1224050031-1 | 东方铬钝化950 | 合格 | 合格品 | 乙 | 李志祥 | 2601 | 2601 | 1 | 4860 | 0.1 | 710 | / |  | 30210015 | 光亮卷 | 0.1-SPCC | 30110014 | 铬钝化卷 | 0.1-SPCC |  | 10 | MO001947 | MO001947-016-01 | GDH001 | 铬钝化模板 | 6560 | 2024-07-23 | 2024-07-23 | 5 | 2024-07-25 09:25:50 | 2024-07-25 09:26:32 | 江苏东方九天新能源材料有限公司 |  | 李志祥 |  | 1 | 0.1 | 4860 | 710 | 1 | JG1224050031-11 |  | 1 |  | 是 | 是 | 1 | 16
铬钝化 | JG1224055127113 | JG122405512711 | 东方铬钝化950 | 合格 | 合格品 | 乙 | 李志祥 | 1999 | 1999 | 1 | 3420 | 0.1 | 760 | / |  | 30210015 | 光亮卷 | 0.1-SPCC | 30110014 | 铬钝化卷 | 0.1-SPCC |  | 10 | MO001947 | MO001947-005-03 | GDH001 | 铬钝化模板 | 7060 | 2024-07-23 | 2024-07-23 | 5 | 2024-07-25 09:23:16 | 2024-07-25 09:24:57 | 江苏东方九天新能源材料有限公司 |  | 李志祥 |  | 1 | 0.1 | 3420 | 760 | 1 | JG1224055127113 |  | 1 |  | 是 | 是 | 1 | 5
铬钝化 | JG1224055127112 | JG122405512711 | 东方铬钝化950 | 合格 | 让步接收 | 乙 | 李志祥 | 2521 | 2521 | 1 | 4300 | 0.1 | 760 | / | 4197米操259mm孔洞2.3平方毫米 | 30210015 | 光亮卷 | 0.1-SPCC | 30110014 | 铬钝化卷 | 0.1-SPCC |  | 10 | MO001947 | MO001947-005-02 | GDH001 | 铬钝化模板 | 7060 | 2024-07-23 | 2024-07-23 | 5 | 2024-07-25 09:23:16 | 2024-07-25 09:24:57 | 江苏东方九天新能源材料有限公司 |  | 李志祥 |  | 1 | 0.1 | 4300 | 760 | 1 | JG1224055127112 |  | 1 | 4197米孔洞大小2.30操259 | 是 | 是 | 1 | 5
铬钝化 | JG1224055127111 | JG122405512711 | 东方铬钝化950 | 合格 | 让步接收 | 乙 | 李志祥 | 2519 | 2519 | 1 | 4300 | 0.1 | 760 | / | 808米操184-183mm2个孔洞1.24-0.53平方毫米 | 30210015 | 光亮卷 | 0.1-SPCC | 30110014 | 铬钝化卷 | 0.1-SPCC |  | 10 | MO001947 | MO001947-005-01 | GDH001 | 铬钝化模板 | 7060 | 2024-07-23 | 2024-07-23 | 5 | 2024-07-25 09:23:16 | 2024-07-25 09:24:57 | 江苏东方九天新能源材料有限公司 |  | 李志祥 |  | 1 | 0.1 | 4300 | 760 | 1 | JG1224055127111 |  | 1 | 808米2个孔洞大小1.24-0.53操184-183 | 是 | 是 | 1 | 5
铬钝化 | JG12240702352 | JG1224070235 | 东方铬钝化750 | 待判定 | 返工 | 甲 | 孙锋 | 3547 | 3547 | 1 | 4780 | 0.15 | 610 | 镀铬量80-100 | 尾部公差高0.161mm | 30210011 | 光亮卷 | 0.15-SPCC | 30110011 | 铬钝化卷 | 0.15-SPCC |  | 10 | MO001981 | MO001981-012-02 | GDH001 | 铬钝化模板 | 7100 | 2024-07-24 | 2024-07-24 | 3 | 2024-07-25 08:21:17 | 2024-07-25 09:22:59 | 江苏东方九天新能源材料有限公司 |  | 倪兵 |  | 1 | 0.15 | 4780 | 610 | 1 | JG12240702352 |  | 1 |  |  |  | 183 | 12
铬钝化 | JG12240702351 | JG1224070235 | 东方铬钝化750 | 合格 | 合格品 | 甲 | 孙锋 | 3545 | 3545 | 1 | 4770 | 0.15 | 610 | 镀铬量80-100 |  | 30210011 | 光亮卷 | 0.15-SPCC | 30110011 | 铬钝化卷 | 0.15-SPCC |  | 10 | MO001981 | MO001981-012-01 | GDH001 | 铬钝化模板 | 7100 | 2024-07-24 | 2024-07-24 | 3 | 2024-07-25 08:21:17 | 2024-07-25 09:22:59 | 江苏东方九天新能源材料有限公司 |  | 倪兵 |  | 1 | 0.15 | 4770 | 610 | 1 | JG12240702351 |  | 1 |  | 是 | 是 | 183 | 12
一次退火 | JG1224070396 | JG1224070396 | 东方8# | 合格 |  | 甲 | 程新华,李龙礼,吴双勇 | 13750 | 13750 | 1 | 6240 | 0.4 | 710 | 退火 装炉量20T-45T(620℃),装炉量>45T (630℃） |  | 20100028 | 轧硬 | 0.4*710-SPCC | 30210015 | 光亮卷 | 0.1-SPCC |  | 20 | MO001831 | MO001831-003 | GLJ002 | 东方光亮卷前处理（0.4轧0.1mm) | 13780 | 2024-07-19 | 2024-07-19 | 5 | 2024-07-22 16:18:02 | 2024-07-25 09:17:38 | 江苏东方九天新能源材料有限公司 | 250532 | 刘忠于 | 刘忠于 |  | 0.4 | 6240 | 710 | 1 | JG1224070396 | 轧0.1；米数控制在25100-25200，脱脂平均分包 |  |  | 否 | 否 | 3611 | 3
一次退火 | JG1224070395 | JG1224070395 | 东方8# | 合格 |  | 甲 | 程新华,李龙礼,吴双勇 | 13745 | 13745 | 1 | 6240 | 0.4 | 710 | 退火 装炉量20T-45T(620℃),装炉量>45T (630℃） |  | 20100028 | 轧硬 | 0.4*710-SPCC | 30210015 | 光亮卷 | 0.1-SPCC |  | 20 | MO001831 | MO001831-001 | GLJ002 | 东方光亮卷前处理（0.4轧0.1mm) | 13765 | 2024-07-19 | 2024-07-19 | 5 | 2024-07-22 16:18:02 | 2024-07-25 09:17:38 | 江苏东方九天新能源材料有限公司 | 250531 | 刘忠于 | 刘忠于 |  | 0.4 | 6240 | 710 | 1 | JG1224070395 | 轧0.1；米数控制在25100-25200，脱脂平均分包 |  |  | 否 | 否 | 5783 | 1
一次退火 | JG1224070406 | JG1224070406 | 东方8# | 合格 |  | 甲 | 程新华,李龙礼,吴双勇 | 13810 | 13810 | 1 | 6260 | 0.4 | 710 | 退火 装炉量20T-45T(620℃),装炉量>45T (630℃） |  | 20100028 | 轧硬 | 0.4*710-SPCC | 30210015 | 光亮卷 | 0.1-SPCC |  | 20 | MO001804 | MO001804-007 | GLJ002 | 东方光亮卷前处理（0.4轧0.1mm) | 13825 | 2024-07-19 | 2024-08-03 | 5 | 2024-07-22 16:18:02 | 2024-07-25 09:17:38 | 江苏东方九天新能源材料有限公司 | 249262 | 刘忠于 | 刘忠于 |  | 0.4 | 6260 | 710 | 1 | JG1224070406 | 轧0.1；米数控制在25100-25200，脱脂平均分包 |  |  | 否 | 否 | 5817 | 7
一次退火 | JG1224070419 | JG1224070419 | 东方8# | 合格 |  | 甲 | 程新华,李龙礼,吴双勇 | 13475 | 13475 | 1 | 6110 | 0.4 | 710 | 退火 装炉量20T-45T(620℃),装炉量>45T (630℃） |  | 20100028 | 轧硬 | 0.4*710-SPCC | 30210015 | 光亮卷 | 0.1-SPCC |  | 20 | MO001803 | MO001803-001 | GLJ002 | 东方光亮卷前处理（0.4轧0.1mm) | 13470 | 2024-07-19 | 2024-08-03 | 3 | 2024-07-22 16:18:02 | 2024-07-25 09:17:38 | 江苏东方九天新能源材料有限公司 | 249245 | 刘忠于 | 刘忠于 |  | 0.4 | 6110 | 710 | 1 | JG1224070419 | 轧0.1；米数控制在24700-24800，脱脂平均分包 |  |  | 否 | 否 | 5704 | 1
最终冷轧 | JG1224070397 | JG1224070397 | 东方850轧机 | 合格 | 合格品 | 乙 | 王厉 | 13800 | 13700 | 0.9928 | 25280 | 0.1 | 710 | 850轧机普光辊(Ra0.4-0.6μm)轧制0.1mm(0.4-0.25-0.15-0.115-0.1) |  | 20100028 | 轧硬 | 0.4*710-SPCC | 30210015 | 光亮卷 | 0.1-SPCC |  | 30 | MO001831 | MO001831-005 | GLJ002 | 东方光亮卷前处理（0.4轧0.1mm) | 13810 | 2024-07-19 | 2024-07-19 | 5 | 2024-07-25 08:59:38 | 2024-07-25 09:00:12 | 江苏东方九天新能源材料有限公司 | 250533 | 王厉 |  |  | 0.4 | 6260 | 710 | 1 | JG1224070397 | 轧0.1；米数控制在25100-25200，脱脂平均分包 |  |  | 否 | 否 | 6386 | 5
镍钝化 | DL002407004723 | DL00240700472 | 东方镍钝化750 | 合格 | 合格品 | 甲 | 王贺阳 | 1904 | 1904 | 1 | 1620 | 0.254 | 590 | 海金杜门：750镍钝化工段镀镍，镍层要求A＞1.9μm，B＞0.38μm，上铁管芯，转东方退火工段 | Y氧化边(来料双边氧化色差，暗线印，镀后不明显。来料板面偶有擦划伤，来料尾20米顶伤划伤挫伤印。来料传侧2公分粘钢印) | 20600002 | 镍钝化卷半成品 | 0.254-SPCC | 31310013 | 镍钝化卷 | 0.254-SPCC |  | 10 | MO001967 | MO001967-001-03 | NDH001 | 镍钝化模板 | 5690 | 2024-07-24 | 2024-07-25 | 5 | 2024-07-25 08:43:46 | 2024-07-25 08:47:32 | 江苏东方九天新能源材料有限公司 |  | 王贺阳 |  | 1 | 0.254 | 1620 | 590 | 1 | DL002407004723 | 海金杜门(0.254*590)厚度±0.01，HV90-110,粗糙度0.075-0.5，镍层厚度≥1.9μM/0.38μM，东方退火 |  | Y氧化边(来料双边氧化色差，暗线印，镀后不明显。来料板面偶有擦划伤，来料尾20米顶伤划伤挫伤印。来料传侧2公分粘钢印) |  |  | 1633 | 1
镍钝化 | DL002407004722 | DL00240700472 | 东方镍钝化750 | 合格 | 合格品 | 甲 | 王贺阳 | 1914 | 1914 | 1 | 1630 | 0.254 | 590 | 海金杜门：750镍钝化工段镀镍，镍层要求A＞1.9μm，B＞0.38μm，上铁管芯，转东方退火工段 | Y氧化边(来料双边氧化色差，暗线印，镀后不明显。来料板面偶有擦划伤) | 20600002 | 镍钝化卷半成品 | 0.254-SPCC | 31310013 | 镍钝化卷 | 0.254-SPCC |  | 10 | MO001967 | MO001967-001-02 | NDH001 | 镍钝化模板 | 5690 | 2024-07-24 | 2024-07-25 | 5 | 2024-07-25 08:43:46 | 2024-07-25 08:47:32 | 江苏东方九天新能源材料有限公司 |  | 王贺阳 |  | 1 | 0.254 | 1630 | 590 | 1 | DL002407004722 | 海金杜门(0.254*590)厚度±0.01，HV90-110,粗糙度0.075-0.5，镍层厚度≥1.9μM/0.38μM，东方退火 |  | Y氧化边(来料双边氧化色差，暗线印，镀后不明显。来料板面偶有擦划伤) |  |  | 1633 | 1
镍钝化 | DL002407004721 | DL00240700472 | 东方镍钝化750 | 合格 | 合格品 | 甲 | 王贺阳 | 1912 | 1912 | 1 | 1630 | 0.254 | 590 | 海金杜门：750镍钝化工段镀镍，镍层要求A＞1.9μm，B＞0.38μm，上铁管芯，转东方退火工段 | Y氧化边(来料双边氧化色差，暗线印，镀后不明显。来料板面偶有擦划伤，来料内20米顶伤划伤挫伤印) | 20600002 | 镍钝化卷半成品 | 0.254-SPCC | 31310013 | 镍钝化卷 | 0.254-SPCC |  | 10 | MO001967 | MO001967-001-01 | NDH001 | 镍钝化模板 | 5690 | 2024-07-24 | 2024-07-25 | 5 | 2024-07-25 08:43:46 | 2024-07-25 08:47:32 | 江苏东方九天新能源材料有限公司 |  | 王贺阳 |  | 1 | 0.254 | 1630 | 590 | 1 | DL002407004721 | 海金杜门(0.254*590)厚度±0.01，HV90-110,粗糙度0.075-0.5，镍层厚度≥1.9μM/0.38μM，东方退火 |  | Y氧化边(来料双边氧化色差，暗线印，镀后不明显。来料板面偶有擦划伤，来料内20米顶伤划伤挫伤印) |  |  | 1633 | 1
最终脱脂 | JG12240704042 | JG1224070404 | 东方950脱脂1# | 合格 | 合格品 | 乙 | 何晓健,张东兵 | 6635 | 6635 | 1 | 12280 | 0.1 | 710 | 脱脂（950-1） |  | 20100028 | 轧硬 | 0.4*710-SPCC | 30210015 | 光亮卷 | 0.1-SPCC |  | 40 | MO001804 | MO001804-003-02 | GLJ002 | 东方光亮卷前处理（0.4轧0.1mm) | 13685 | 2024-07-19 | 2024-08-03 | 5 | 2024-07-25 08:20:29 | 2024-07-25 08:21:50 | 江苏东方九天新能源材料有限公司 |  | 何晓健 |  | 1 | 0.1 | 12280 | 710 | 1 | JG12240704042 | 轧0.1；米数控制在25100-25200，脱脂平均分包 |  |  |  |  | 6645 | 3
最终脱脂 | JG12240704041 | JG1224070404 | 东方950脱脂1# | 合格 | 合格品 | 乙 | 何晓健,张东兵 | 6640 | 6640 | 1 | 12300 | 0.1 | 710 | 脱脂（950-1） |  | 20100028 | 轧硬 | 0.4*710-SPCC | 30210015 | 光亮卷 | 0.1-SPCC |  | 40 | MO001804 | MO001804-003-01 | GLJ002 | 东方光亮卷前处理（0.4轧0.1mm) | 13685 | 2024-07-19 | 2024-08-03 | 5 | 2024-07-25 08:20:29 | 2024-07-25 08:21:50 | 江苏东方九天新能源材料有限公司 |  | 何晓健 |  | 1 | 0.1 | 12300 | 710 | 1 | JG12240704041 | 轧0.1；米数控制在25100-25200，脱脂平均分包 |  |  |  |  | 6645 | 3
铬钝化 | JG12240702023 | JG1224070202 | 东方铬钝化750 | 合格 | 合格品 | 甲 | 孙锋 | 1754 | 1754 | 1 | 2400 | 0.15 | 610 | 镀铬量80-100 |  | 30210011 | 光亮卷 | 0.15-SPCC | 30110011 | 铬钝化卷 | 0.15-SPCC |  | 10 | MO001981 | MO001981-009-03 | GDH001 | 铬钝化模板 | 5300 | 2024-07-24 | 2024-07-24 | 5 | 2024-07-25 07:32:18 | 2024-07-25 08:20:57 | 江苏东方九天新能源材料有限公司 |  | 倪兵 |  | 1 | 0.15 | 2400 | 610 | 1 | JG12240702023 |  | 1 |  | 是 | 是 | 64 | 9
铬钝化 | JG12240702022 | JG1224070202 | 东方铬钝化750 | 合格 | 合格品 | 甲 | 孙锋 | 1768 | 1768 | 1 | 2390 | 0.15 | 610 | 镀铬量80-100 |  | 30210011 | 光亮卷 | 0.15-SPCC | 30110011 | 铬钝化卷 | 0.15-SPCC |  | 10 | MO001981 | MO001981-009-02 | GDH001 | 铬钝化模板 | 5300 | 2024-07-24 | 2024-07-24 | 5 | 2024-07-25 07:32:18 | 2024-07-25 08:20:57 | 江苏东方九天新能源材料有限公司 |  | 倪兵 |  | 1 | 0.15 | 2390 | 610 | 1 | JG12240702022 |  | 1 |  | 是 | 是 | 64 | 9
铬钝化 | JG12240702021 | JG1224070202 | 东方铬钝化750 | 合格 | 合格品 | 甲 | 孙锋 | 1770 | 1770 | 1 | 2390 | 0.15 | 610 | 镀铬量80-100 |  | 30210011 | 光亮卷 | 0.15-SPCC | 30110011 | 铬钝化卷 | 0.15-SPCC |  | 10 | MO001981 | MO001981-009-01 | GDH001 | 铬钝化模板 | 5300 | 2024-07-24 | 2024-07-24 | 5 | 2024-07-25 07:32:18 | 2024-07-25 08:20:57 | 江苏东方九天新能源材料有限公司 |  | 倪兵 |  | 1 | 0.15 | 2390 | 610 | 1 | JG12240702021 |  | 1 |  | 是 | 是 | 64 | 9
一次脱脂 | JG1224070382 | JG1224070382 | 东方950脱脂2# | 合格 | 合格品 | 甲 | 韩成飞,周志平 | 13830 | 13830 | 1 | 6260 | 0.4 | 710 | 脱脂（950-2） |  | 20100028 | 轧硬 | 0.4*710-SPCC | 30210015 | 光亮卷 | 0.1-SPCC |  | 10 | MO001989 | MO001989-012 | GLJ002 | 东方光亮卷前处理（0.4轧0.1mm) | 13830 | 2024-07-24 | 2024-08-08 | 5 | 2024-07-25 07:22:56 | 2024-07-25 08:06:59 | 江苏东方九天新能源材料有限公司 | 256332 | 周志平 |  |  | 0.4 | 6340 | 710 | 1 | JG1224070382 | 轧0.1，米数控制在24900-25000米，脱脂平均分包 |  |  | 否 | 否 | 5271 | 12
铬钝化 | JG1224070145 | JG1224070145 | 东方铬钝化950 | 合格 | 合格品 | 甲 | 韩康 | 5396 | 5385 | 0.998 | 6610 | 0.145 | 710 | / |  | 30210008 | 光亮卷 | 0.145-SPCC | 30110008 | 铬钝化卷 | 0.145-SPCC |  | 10 | MO001887 | MO001887-004 | GDH001 | 铬钝化模板 | 5396 | 2024-07-22 | 2024-07-22 | 5 | 2024-07-25 08:06:06 | 2024-07-25 08:06:36 | 江苏东方九天新能源材料有限公司 | 253029 | 孙槐兵 |  |  | 0.145 | 6640 | 710 | 1 | JG1224070145 |  | 1 |  | 是 | 是 | 0 | 4
铬钝化 | JG1224070263 | JG1224070263 | 东方铬钝化750 | 合格 | 让步接收 | 甲 | 周建锋 | 7030 | 7043 | 1.0018 | 9660 | 0.15 | 610 | 镀铬量80-100 | 来料板面色差辊印，亮斑点，白斑点，振纹，砂轮印，8740/9440/9440米横向586/563/585mm各1个孔洞0.11/0.11/0.11平方毫米 | 30210011 | 光亮卷 | 0.15-SPCC | 30110011 | 铬钝化卷 | 0.15-SPCC |  | 10 | MO001981 | MO001981-008 | GDH001 | 铬钝化模板 | 7030 | 2024-07-24 | 2024-07-24 | 5 | 2024-07-25 06:35:09 | 2024-07-25 07:31:58 | 江苏东方九天新能源材料有限公司 | 256217 | 倪兵 |  |  | 0.15 | 9700 | 610 | 1 | JG1224070263 |  | 1 | 来料板面色差辊印，亮斑点，白斑点，振纹，砂轮印，8740/9440/9440米横向586/563/585，大小0.11/0.11/0.11 | 是 | 是 | 56 | 8
平整改平 | JG122407035321 | JG12240703532 | 东方850平整 | 合格 | 合格品 | 乙 | 鞠承,姚学禹 | 3170 | 3170 | 1 | 6250 | 0.11 | 610 | / |  | 20500021 | 光亮卷半成品 | 0.4-SPCC | 30210015 | 光亮卷 | 0.1-SPCC |  | 50 | MO001763 | MO001763-006-01 | GLJ002 | 东方光亮卷前处理（0.4轧0.1mm) | 8565 | 2024-07-18 | 2024-07-18 | 5 | 2024-07-25 07:27:04 | 2024-07-25 07:27:25 | 江苏东方九天新能源材料有限公司 |  | 鞠承 |  | 1 | 0.11 | 6200 | 610 | 1 | JG122407035321 | 已退火；轧0.1，米数控制在14400-14500米 |  |  |  |  | 9 | 6
铬钝化 | JG1224070177 | JG1224070177 | 东方铬钝化950 | 合格 | 合格品 | 甲 | 韩康 | 5330 | 5323 | 0.9987 | 6550 | 0.145 | 710 | / |  | 30210008 | 光亮卷 | 0.145-SPCC | 30110008 | 铬钝化卷 | 0.145-SPCC |  | 10 | MO002012 | MO002012-001 | GDH001 | 铬钝化模板 | 5330 | 2024-07-24 | 2024-07-24 | 5 | 2024-07-25 07:21:45 | 2024-07-25 07:22:08 | 江苏东方九天新能源材料有限公司 | 256722 | 孙槐兵 |  |  | 0.145 | 0 | 710 | 1 | JG1224070177 |  | 1 |  | 是 | 是 | 1 | 1
一次脱脂 | JG1224070381 | JG1224070381 | 东方950脱脂2# | 合格 | 合格品 | 甲 | 韩成飞,周志平 | 13820 | 13810 | 0.9993 | 6260 | 0.4 | 710 | 脱脂（950-2） |  | 20100028 | 轧硬 | 0.4*710-SPCC | 30210015 | 光亮卷 | 0.1-SPCC |  | 10 | MO001989 | MO001989-011 | GLJ002 | 东方光亮卷前处理（0.4轧0.1mm) | 13820 | 2024-07-24 | 2024-08-08 | 5 | 2024-07-25 07:20:01 | 2024-07-25 07:20:33 | 江苏东方九天新能源材料有限公司 | 256331 | 周志平 |  |  | 0.4 | 6340 | 710 | 1 | JG1224070381 | 轧0.1，米数控制在24900-25000米，脱脂平均分包 |  |  | 否 | 否 | 2830 | 11
平整改平 | JG122406014322 | JG1224060143 | 东方850平整 | 合格 | 让步接收 | 乙 | 鞠承,姚学禹 | 2970 | 2970 | 1 | 5780 | 0.1 | 680 | / |  | 20100142 | 轧硬 | 0.4*760-SPCC | 30210015 | 光亮卷 | 0.1-SPCC/ |  | 60 | MO000945 | MO000945-012-02-02 | KSFW001 | 东方小品种钢前处理 0.67（昆山富维 厚度公差：0.660-0.670mm,光泽度大于150GU（横向、纵向），粗糙度：Ra0.2-0.45um.硬度：HV80-110） | 13475 | 2024-06-25 | 2024-07-05 | 2 | 2024-07-25 07:08:26 | 2024-07-25 07:08:42 | 江苏东方九天新能源材料有限公司 | 193092 | 鞠承 |  |  | 0.1 | 5750 | 680 | 1 | JG122406014322 | 轧0.1，米数控制在23100-23200米，脱脂分一包10400米。 | 0 |  | 处理中 |  | 4682 | 12
平整改平 | JG122406014321 | JG1224060143 | 东方850平整 | 合格 | 让步接收 | 乙 | 鞠承,姚学禹 | 3015 | 3015 | 1 | 5860 | 0.1 | 680 | / |  | 20100142 | 轧硬 | 0.4*760-SPCC | 30210015 | 光亮卷 | 0.1-SPCC/ |  | 60 | MO000945 | MO000945-012-02-01 | KSFW001 | 东方小品种钢前处理 0.67（昆山富维 厚度公差：0.660-0.670mm,光泽度大于150GU（横向、纵向），粗糙度：Ra0.2-0.45um.硬度：HV80-110） | 13475 | 2024-06-25 | 2024-07-05 | 2 | 2024-07-25 06:36:27 | 2024-07-25 06:36:54 | 江苏东方九天新能源材料有限公司 | 193092 | 鞠承 |  |  | 0.1 | 5850 | 680 | 1 | JG122406014321 | 轧0.1，米数控制在23100-23200米，脱脂分一包10400米。 | 0 |  | 处理中 |  | 4682 | 12
铬钝化 | JG1224070283 | JG1224070283 | 东方铬钝化750 | 合格 | 让步接收 | 甲 | 孙锋 | 6658 | 6653 | 0.9992 | 9500 | 0.15 | 610 | 镀铬量80-100 | 来料板面色差辊印，亮斑点，白斑点，振纹，砂轮印，来料尾500米左右板面间断性脱皮，尾200米左右来料板面划伤重 | 30210011 | 光亮卷 | 0.15-SPCC | 30110011 | 铬钝化卷 | 0.15-SPCC |  | 10 | MO001981 | MO001981-010 | GDH001 | 铬钝化模板 | 6658 | 2024-07-24 | 2024-07-24 | 5 | 2024-07-25 05:33:07 | 2024-07-25 06:34:48 | 江苏东方九天新能源材料有限公司 | 256220 | 倪兵 |  |  | 0.15 | 9430 | 610 | 1 | JG1224070283 |  | 1 | 来料板面色差辊印，亮斑点，白斑点，振纹，砂轮印，来料尾500米左右板面间断性脱皮，尾200米左右来料板面划伤重 | 是 | 是 | 61 | 10
一次脱脂 | JG1224070379 | JG1224070379 | 东方950脱脂2# | 合格 | 合格品 | 甲 | 韩成飞,周志平 | 13710 | 13700 | 0.9993 | 6210 | 0.4 | 710 | 脱脂（950-2） |  | 20100028 | 轧硬 | 0.4*710-SPCC | 30210015 | 光亮卷 | 0.1-SPCC |  | 10 | MO001989 | MO001989-001 | GLJ002 | 东方光亮卷前处理（0.4轧0.1mm) | 13710 | 2024-07-24 | 2024-08-08 | 3 | 2024-07-25 05:47:19 | 2024-07-25 06:34:22 | 江苏东方九天新能源材料有限公司 | 256306 | 周志平 |  |  | 0.4 | 6290 | 710 | 1 | JG1224070379 | 轧0.1，米数控制在24900-25000米，脱脂平均分包 |  |  | 否 | 否 | 8734 | 1
铬钝化 | JG1224070178 | JG1224070178 | 东方铬钝化950 | 合格 | 合格品 | 甲 | 韩康 | 5306 | 5375 | 1.013 | 6590 | 0.145 | 710 | / |  | 30210008 | 光亮卷 | 0.145-SPCC | 30110008 | 铬钝化卷 | 0.145-SPCC |  | 10 | MO001984 | MO001984-001 | GDH001 | 铬钝化模板 | 5306 | 2024-07-24 | 2024-07-24 | 5 | 2024-07-25 06:32:44 | 2024-07-25 06:33:10 | 江苏东方九天新能源材料有限公司 | 256240 | 孙槐兵 |  |  | 0.145 | 0 | 710 | 1 | JG1224070178 |  | 1 |  | 是 | 是 | 1 | 1
平整翻包 | JG12240602432 | JG1224060243 | 东方850平整 | 合格 | 让步接收 | 乙 | 姚学禹 | 5990 | 5890 | 0.9833 | 10100 | 0.1 | 760 | 内160米倒包剪去 | 187米传69CM孔洞0.14平方毫米，4300米传34CM孔洞0.29平方毫米6646米42CM孔洞0.07平方毫米，9318-9338米传22CM4个孔洞0.14平方毫米 | 20100142 | 轧硬 | 0.4*760-SPCC | 30210015 | 光亮卷 | 0.1-SPCC |  | 70 | MO000945 | MO000945-008-02 | KSFW001 | 东方小品种钢前处理 0.67（昆山富维 厚度公差：0.660-0.670mm,光泽度大于150GU（横向、纵向），粗糙度：Ra0.2-0.45um.硬度：HV80-110） | 13465 | 2024-06-25 | 2024-07-05 | 5 | 2024-07-25 06:18:53 | 2024-07-25 06:20:36 | 江苏东方九天新能源材料有限公司 | 193088 | 鞠承 |  |  | 0.1 | 10270 | 760 | 1 | JG12240602432 | 轧0.1，米数控制在23100-23200米，脱脂分一包10400米。 | 1 | K孔洞(187米传69CM0.14/4300米传34CM0.29/6646米传42CM0.07/9318-9338米传22CM4个0.14) | 是 | 是 | 3594 | 8
最终脱脂 | DL00240700351 | DL0024070035 | 东方950脱脂1# | 合格 | 合格品 | 乙 | 何晓健,张东兵 | 6110 | 6010 | 0.9836 | 8600 | 0.14 | 610 | 苏州中意：脱脂(单位张力3.5）、转退火 |  | 20100082 | 轧硬 | 0.6*610-SPCC | 31010009 | 小品种钢卷 | 0.14-SPCC |  | 40 | MO001704 | MO001704-001-01 | XPZG001 | 小品种钢前处理模板 | 12275 | 2024-07-17 | 2024-07-27 | 5 | 2024-07-25 06:19:29 | 2024-07-25 06:19:50 | 江苏东方九天新能源材料有限公司 | 245805 | 何晓健 |  |  | 0.14 | 8650 | 610 | 1 | DL00240700351 | 苏州中意：（0.14*610）厚度±0.005MM,硬度HV100-110,粗糙度≤0.2μm，转分剪 |  |  |  |  | 13459 | 1
最终冷轧 | DL00240700312 | DL0024070031 | 东方650轧机 | 合格 | 让步接收 | 乙 | 顾峰 | 5915 | 5870 | 0.9924 | 8300 | 0.15 | 610 | 东莞鸿力：650轧机用普光辊Ra0.2-0.3μm轧制0.15mm（0.6-0.42-0.3-0.23-0.18-0.15）厚度公差：0.15-0.155mm、转脱脂 | 色差，条印，细划伤，偶有挫伤，轻振纹，内圈3500米左右发现传动侧有三条细线印8300 | 20100082 | 轧硬 | 0.6*610-SPCC | 31010010 | 小品种钢卷 | 0.15-SPCC |  | 30 | MO001608 | MO001608-003-02 | XPZG001 | 小品种钢前处理模板 | 12210 | 2024-07-15 | 2024-07-15 | 3 | 2024-07-25 05:51:50 | 2024-07-25 05:54:01 | 江苏东方九天新能源材料有限公司 | 242252 | 顾峰 |  |  | 0.6 | 2080 | 610 | 1 | DL00240700312 | 东莞鸿力：厚度-0.01，HV90-110粗糙度≤0.15，卷重在2-3.5吨 |  | 色差，条印，细划伤，偶有挫伤，轻振纹，内圈3500米左右发现传动侧有三条细线印8300 |  |  | 5316 | 3
一次脱脂 | JG1224070376 | JG1224070376 | 东方950脱脂2# | 合格 | 合格品 | 甲 | 韩成飞,周志平 | 13710 | 13695 | 0.9989 | 6210 | 0.4 | 710 | 脱脂（950-2） |  | 20100028 | 轧硬 | 0.4*710-SPCC | 30210015 | 光亮卷 | 0.1-SPCC |  | 10 | MO001989 | MO001989-008 | GLJ002 | 东方光亮卷前处理（0.4轧0.1mm) | 13710 | 2024-07-24 | 2024-08-08 | 3 | 2024-07-25 05:17:49 | 2024-07-25 05:45:54 | 江苏东方九天新能源材料有限公司 | 256314 | 周志平 |  |  | 0.4 | 6280 | 710 | 1 | JG1224070376 | 轧0.1，米数控制在24900-25000米，脱脂平均分包 |  |  | 否 | 否 |  | 8
最终退火 | JL1224030189 | JL1224030189 | 东方20# | 合格 |  | 乙 | 陈国,李楷文,张天圣 | 6920 | 6920 | 1 | 4550 | 0.3 | 650 | 摩丁普信：退火(620℃)，转850平整 |  | 20100026 | 轧硬 | 0.4*650-SPCC | 31010041 | 小品种钢卷 | 0.3-SPCC |  | 40 | MO001363 | MO001363-014 | XPZG001 | 小品种钢前处理模板 | 7135 | 2024-07-08 | 2024-07-23 | 5 | 2024-07-23 07:30:21 | 2024-07-25 05:45:15 | 江苏东方九天新能源材料有限公司 | 227554 | 刘忠于 | 刘忠于 |  | 0.3 | 4550 | 650 | 1 | JL1224030189 | 摩丁普信：（0.3*650）厚度+0.003/-0.007，HV90-110,粗度0.5-0.8 |  |  | 否 | 否 | 2814 | 14
最终退火 | JL1224030186 | JL1224030186 | 东方20# | 合格 |  | 乙 | 陈国,李楷文,张天圣 | 5185 | 5185 | 1 | 3460 | 0.3 | 650 | 摩丁普信：退火(620℃)，转850平整 |  | 20100026 | 轧硬 | 0.4*650-SPCC | 31010041 | 小品种钢卷 | 0.3-SPCC |  | 40 | MO001363 | MO001363-011 | XPZG001 | 小品种钢前处理模板 | 5345 | 2024-07-08 | 2024-07-23 | 5 | 2024-07-23 07:30:21 | 2024-07-25 05:45:15 | 江苏东方九天新能源材料有限公司 | 227551 | 刘忠于 | 刘忠于 |  | 0.3 | 3460 | 650 | 1 | JL1224030186 | 摩丁普信：（0.3*650）厚度+0.003/-0.007，HV90-110,粗度0.5-0.8 |  |  | 否 | 否 | 2799 | 11
最终退火 | JL1224030183 | JL1224030183 | 东方20# | 合格 |  | 乙 | 陈国,李楷文,张天圣 | 6890 | 6890 | 1 | 4620 | 0.3 | 650 | 摩丁普信：退火(620℃)，转850平整 |  | 20100026 | 轧硬 | 0.4*650-SPCC | 31010041 | 小品种钢卷 | 0.3-SPCC |  | 40 | MO001363 | MO001363-008 | XPZG001 | 小品种钢前处理模板 | 7060 | 2024-07-08 | 2024-07-23 | 5 | 2024-07-23 07:30:21 | 2024-07-25 05:45:15 | 江苏东方九天新能源材料有限公司 | 227548 | 刘忠于 | 刘忠于 |  | 0.3 | 4620 | 650 | 1 | JL1224030183 | 摩丁普信：（0.3*650）厚度+0.003/-0.007，HV90-110,粗度0.5-0.8 |  |  | 否 | 否 | 2818 | 8
最终退火 | JL1224030176 | JL1224030176 | 东方20# | 合格 |  | 乙 | 陈国,李楷文,张天圣 | 5270 | 5270 | 1 | 3540 | 0.3 | 650 | 摩丁普信：退火(620℃)，转850平整 |  | 20100026 | 轧硬 | 0.4*650-SPCC | 31010041 | 小品种钢卷 | 0.3-SPCC |  | 40 | MO001363 | MO001363-001 | XPZG001 | 小品种钢前处理模板 | 5465 | 2024-07-08 | 2024-07-23 | 5 | 2024-07-23 07:30:21 | 2024-07-25 05:45:15 | 江苏东方九天新能源材料有限公司 | 227521 | 刘忠于 | 刘忠于 |  | 0.3 | 3540 | 650 | 1 | JL1224030176 | 摩丁普信：（0.3*650）厚度+0.003/-0.007，HV90-110,粗度0.5-0.8 |  |  | 否 | 否 | 2815 | 1
铬钝化 | JG12240701602 | JG12240701602 | 东方铬钝化950 | 合格 | 让步接收 | 甲 | 韩康 | 5440 | 5445 | 1.0009 | 9930 | 0.1 | 710 | / | 色差 亮斑 白斑 | 30210015 | 光亮卷 | 0.1-SPCC | 30110014 | 铬钝化卷 | 0.1-SPCC |  | 10 | MO001982 | MO001982-005 | GDH001 | 铬钝化模板 | 5440 | 2024-07-24 | 2024-07-24 | 5 | 2024-07-25 05:38:07 | 2024-07-25 05:39:17 | 江苏东方九天新能源材料有限公司 | 256238 | 孙槐兵 |  |  | 0.1 | 0 | 710 | 1 | JG12240701602 |  | 1 | S色差(色差 亮斑 白斑) | 是 | 是 | 1 | 5
铬钝化 | JG1224070300 | JG1224070300 | 东方铬钝化750 | 合格 | 让步接收 | 甲 | 周建锋 | 6568 | 6589 | 1.0032 | 9460 | 0.15 | 610 | 镀铬量80-100 | 来料板面色差辊印，白斑点，振纹，砂轮印，8887米横向318mm孔洞0.11平方毫米 | 30210011 | 光亮卷 | 0.15-SPCC | 30110011 | 铬钝化卷 | 0.15-SPCC |  | 10 | MO002009 | MO002009-001 | GDH001 | 铬钝化模板 | 6568 | 2024-07-24 | 2024-07-24 | 5 | 2024-07-25 04:26:35 | 2024-07-25 05:32:49 | 江苏东方九天新能源材料有限公司 | 256691 | 倪兵 |  |  | 0.15 | 9500 | 610 | 1 | JG1224070300 |  | 1 | 来料板面色差辊印，白斑点，振纹，砂轮印，8887米横向318，大小0.11 | 是 | 是 | 66 | 1
最终平整 | JG12240602761 | JG1224060276 | 东方850平整 | 合格 | 让步接收 | 乙 | 鞠承,姚学禹 | 6595 | 6610 | 1.0023 | 11540 | 0.1 | 760 | 平整 | 17米传50CM孔洞0.65平方毫米，79米传32CM孔洞0.29平方毫米 | 20100142 | 轧硬 | 0.4*760-SPCC | 30210015 | 光亮卷 | 0.1-SPCC |  | 60 | MO000945 | MO000945-004-01 | KSFW001 | 东方小品种钢前处理 0.67（昆山富维 厚度公差：0.660-0.670mm,光泽度大于150GU（横向、纵向），粗糙度：Ra0.2-0.45um.硬度：HV80-110） | 13430 | 2024-06-25 | 2024-07-05 | 5 | 2024-07-25 05:30:53 | 2024-07-25 05:31:57 | 江苏东方九天新能源材料有限公司 | 193084 | 鞠承 |  |  | 0.1 | 11500 | 760 | 1 | JG12240602761 | 轧0.1，米数控制在23100-23200米，脱脂分一包10400米。 | 1 | K孔洞(17米传50CM0.65/79米传32CM0.29) | 是 | 是 | 5452 | 4
最终冷轧 | JG1224070404 | JG1224070404 | 东方850轧机 | 合格 | 合格品 | 乙 | 肖勋民 | 13665 | 13580 | 0.9938 | 24575 | 0.1 | 710 | 850轧机普光辊(Ra0.4-0.6μm)轧制0.1mm(0.4-0.25-0.15-0.115-0.1) |  | 20100028 | 轧硬 | 0.4*710-SPCC | 30210015 | 光亮卷 | 0.1-SPCC |  | 30 | MO001804 | MO001804-003 | GLJ002 | 东方光亮卷前处理（0.4轧0.1mm) | 13685 | 2024-07-19 | 2024-08-03 | 5 | 2024-07-25 05:01:45 | 2024-07-25 05:22:47 | 江苏东方九天新能源材料有限公司 | 249260 | 肖勋民 |  |  | 0.4 | 6190 | 710 | 1 | JG1224070404 | 轧0.1；米数控制在25100-25200，脱脂平均分包 |  |  | 否 | 否 | 6645 | 3
一次脱脂 | JG1224070413 | JG1224070413 | 东方950脱脂2# | 合格 | 合格品 | 甲 | 韩成飞,周志平 | 13625 | 13605 | 0.9985 | 6170 | 0.4 | 710 | 脱脂（950-2） |  | 20100028 | 轧硬 | 0.4*710-SPCC | 30210015 | 光亮卷 | 0.1-SPCC |  | 10 | MO001989 | MO001989-009 | GLJ002 | 东方光亮卷前处理（0.4轧0.1mm) | 13625 | 2024-07-24 | 2024-08-08 | 5 | 2024-07-25 05:14:45 | 2024-07-25 05:15:20 | 江苏东方九天新能源材料有限公司 | 256315 | 周志平 |  |  | 0.4 | 6240 | 710 | 1 | JG1224070413 | 轧0.1，米数控制在24900-25000米，脱脂平均分包 |  |  | 否 | 否 | 5830 | 9
一次脱脂 | JG1224070380 | JG1224070380 | 东方950脱脂2# | 合格 | 合格品 | 甲 | 韩成飞,周志平 | 13725 | 13715 | 0.9993 | 6220 | 0.4 | 710 | 脱脂（950-2） |  | 20100028 | 轧硬 | 0.4*710-SPCC | 30210015 | 光亮卷 | 0.1-SPCC |  | 10 | MO001989 | MO001989-002 | GLJ002 | 东方光亮卷前处理（0.4轧0.1mm) | 13725 | 2024-07-24 | 2024-08-08 | 3 | 2024-07-25 04:09:46 | 2024-07-25 05:14:12 | 江苏东方九天新能源材料有限公司 | 256307 | 周志平 |  |  | 0.4 | 6290 | 710 | 1 | JG1224070380 | 轧0.1，米数控制在24900-25000米，脱脂平均分包 |  |  | 否 | 否 |  | 2
最终平整 | JG12240601261 | JG1224060126 | 东方850平整 | 合格 | 让步接收 | 乙 | 鞠承,姚学禹 | 6640 | 6620 | 0.997 | 11600 | 0.1 | 760 | 平整 | 11448米传67CM孔洞2.02平方毫米 乳化斑(来料表面),停机斑(50米处) | 20100142 | 轧硬 | 0.4*760-SPCC | 30210015 | 光亮卷 | 0.1-SPCC |  | 60 | MO000938 | MO000938-011-01 | KSFW001 | 东方小品种钢前处理 0.67（昆山富维 厚度公差：0.660-0.670mm,光泽度大于150GU（横向、纵向），粗糙度：Ra0.2-0.45um.硬度：HV80-110） | 13530 | 2024-06-24 | 2024-07-04 | 2 | 2024-07-25 05:00:56 | 2024-07-25 05:02:56 | 江苏东方九天新能源材料有限公司 | 192995 | 鞠承 |  |  | 0.1 | 11600 | 760 | 1 | JG12240601261 | 轧0.1，米数控制在23100-23200米，脱脂分一包10400米。 | 1 | K孔洞(11448米传67CM2.02),R乳化斑(来料表面),T停机斑(50米处) | 是 | 是 | 3513 | 11
最终脱脂 | DL00240700352 | DL0024070035 | 东方950脱脂1# | 合格 | 合格品 | 乙 | 何晓健 | 5960 | 5940 | 0.9966 | 8500 | 0.14 | 610 | 苏州中意：脱脂(单位张力3.5）、转退火 |  | 20100082 | 轧硬 | 0.6*610-SPCC | 31010009 | 小品种钢卷 | 0.14-SPCC |  | 40 | MO001704 | MO001704-001-02 | XPZG001 | 小品种钢前处理模板 | 12275 | 2024-07-17 | 2024-07-27 | 5 | 2024-07-25 04:47:46 | 2024-07-25 04:48:05 | 江苏东方九天新能源材料有限公司 | 245805 | 何晓健 |  |  | 0.14 | 8501 | 610 | 1 | DL00240700352 | 苏州中意：（0.14*610）厚度±0.005MM,硬度HV100-110,粗糙度≤0.2μm，转分剪 |  |  |  |  | 13459 | 1
分剪 | JL0024030031-2/18 | JL0024030031-2 | 东方分剪5# | 合格 | 合格品 | 乙 | 尹斌斌 | 0 | 309 |  | 0 | 0.2 | 104 | 1：排刀规格 104MM*6C SPCC+Ni 此单发四川泰虹 镍层厚度:2.0μ m/2.0μ m HV:110-145 2：纸管芯内孔φ300MM，成品外径550-800MM 包装总高度≤750，每托重量约1.5吨.分切时不加油,分剪时喊质检确认泰虹技术协议要求，不要切错。厚度公差+/-0.005mm，宽度公差-0.05/-0.15mm |  | 31310016 | 镍钝化卷 | 0.2-SPCC | 31320016 | 镍钝化分切带 | 0.2-SPCC |  | 10 | MO001961 | MO001961-001-18 | FJ001 | 分剪模板 | 5871 | 2024-07-23 | 2024-07-23 | 5 | 2024-07-25 02:04:01 | 2024-07-25 04:30:45 | 江苏东方九天新能源材料有限公司 |  | 尹斌斌 |  | 1 | 0.2 | 0 | 104 | 1 | JL0024030031-2/18 | 1：排刀规格 104MM*6C SPCC+Ni 此单发四川泰虹 镍层厚度:2.0μ m/2.0μ m HV:110-145 2：纸管芯内孔φ300MM，成品外径550-800MM 包装总高度≤750，每托重量约1.5吨.分切时不加油,分剪时喊质检确认泰虹技术协议要求，不要切错。厚度公差+/-0.005mm，宽度公差-0.05/-0.15mm | 1 |  | 是 | 是 | 154 | 1
分剪 | JL0024030031-2/17 | JL0024030031-2 | 东方分剪5# | 合格 | 合格品 | 乙 | 尹斌斌 | 0 | 309 |  | 0 | 0.2 | 104 | 1：排刀规格 104MM*6C SPCC+Ni 此单发四川泰虹 镍层厚度:2.0μ m/2.0μ m HV:110-145 2：纸管芯内孔φ300MM，成品外径550-800MM 包装总高度≤750，每托重量约1.5吨.分切时不加油,分剪时喊质检确认泰虹技术协议要求，不要切错。厚度公差+/-0.005mm，宽度公差-0.05/-0.15mm |  | 31310016 | 镍钝化卷 | 0.2-SPCC | 31320016 | 镍钝化分切带 | 0.2-SPCC |  | 10 | MO001961 | MO001961-001-17 | FJ001 | 分剪模板 | 5871 | 2024-07-23 | 2024-07-23 | 5 | 2024-07-25 02:04:01 | 2024-07-25 04:30:45 | 江苏东方九天新能源材料有限公司 |  | 尹斌斌 |  | 1 | 0.2 | 0 | 104 | 1 | JL0024030031-2/17 | 1：排刀规格 104MM*6C SPCC+Ni 此单发四川泰虹 镍层厚度:2.0μ m/2.0μ m HV:110-145 2：纸管芯内孔φ300MM，成品外径550-800MM 包装总高度≤750，每托重量约1.5吨.分切时不加油,分剪时喊质检确认泰虹技术协议要求，不要切错。厚度公差+/-0.005mm，宽度公差-0.05/-0.15mm | 1 |  | 是 | 是 | 154 | 1
分剪 | JL0024030031-2/16 | JL0024030031-2 | 东方分剪5# | 合格 | 合格品 | 乙 | 尹斌斌 | 0 | 232 |  | 0 | 0.2 | 104 | 1：排刀规格 104MM*6C SPCC+Ni 此单发四川泰虹 镍层厚度:2.0μ m/2.0μ m HV:110-145 2：纸管芯内孔φ300MM，成品外径550-800MM 包装总高度≤750，每托重量约1.5吨.分切时不加油,分剪时喊质检确认泰虹技术协议要求，不要切错。厚度公差+/-0.005mm，宽度公差-0.05/-0.15mm |  | 31310016 | 镍钝化卷 | 0.2-SPCC | 31320016 | 镍钝化分切带 | 0.2-SPCC |  | 10 | MO001961 | MO001961-001-16 | FJ001 | 分剪模板 | 5871 | 2024-07-23 | 2024-07-23 | 5 | 2024-07-25 02:04:01 | 2024-07-25 04:30:45 | 江苏东方九天新能源材料有限公司 |  | 尹斌斌 |  | 1 | 0.2 | 0 | 104 | 1 | JL0024030031-2/16 | 1：排刀规格 104MM*6C SPCC+Ni 此单发四川泰虹 镍层厚度:2.0μ m/2.0μ m HV:110-145 2：纸管芯内孔φ300MM，成品外径550-800MM 包装总高度≤750，每托重量约1.5吨.分切时不加油,分剪时喊质检确认泰虹技术协议要求，不要切错。厚度公差+/-0.005mm，宽度公差-0.05/-0.15mm | 1 |  | 是 | 是 | 154 | 1
分剪 | JL0024030031-2/15 | JL0024030031-2 | 东方分剪5# | 合格 | 合格品 | 乙 | 尹斌斌 | 0 | 307 |  | 0 | 0.2 | 104 | 1：排刀规格 104MM*6C SPCC+Ni 此单发四川泰虹 镍层厚度:2.0μ m/2.0μ m HV:110-145 2：纸管芯内孔φ300MM，成品外径550-800MM 包装总高度≤750，每托重量约1.5吨.分切时不加油,分剪时喊质检确认泰虹技术协议要求，不要切错。厚度公差+/-0.005mm，宽度公差-0.05/-0.15mm |  | 31310016 | 镍钝化卷 | 0.2-SPCC | 31320016 | 镍钝化分切带 | 0.2-SPCC |  | 10 | MO001961 | MO001961-001-15 | FJ001 | 分剪模板 | 5871 | 2024-07-23 | 2024-07-23 | 5 | 2024-07-25 02:04:01 | 2024-07-25 04:30:45 | 江苏东方九天新能源材料有限公司 |  | 尹斌斌 |  | 1 | 0.2 | 0 | 104 | 1 | JL0024030031-2/15 | 1：排刀规格 104MM*6C SPCC+Ni 此单发四川泰虹 镍层厚度:2.0μ m/2.0μ m HV:110-145 2：纸管芯内孔φ300MM，成品外径550-800MM 包装总高度≤750，每托重量约1.5吨.分切时不加油,分剪时喊质检确认泰虹技术协议要求，不要切错。厚度公差+/-0.005mm，宽度公差-0.05/-0.15mm | 1 |  | 是 | 是 | 154 | 1
分剪 | JL0024030031-2/14 | JL0024030031-2 | 东方分剪5# | 合格 | 合格品 | 乙 | 尹斌斌 | 0 | 305 |  | 0 | 0.2 | 104 | 1：排刀规格 104MM*6C SPCC+Ni 此单发四川泰虹 镍层厚度:2.0μ m/2.0μ m HV:110-145 2：纸管芯内孔φ300MM，成品外径550-800MM 包装总高度≤750，每托重量约1.5吨.分切时不加油,分剪时喊质检确认泰虹技术协议要求，不要切错。厚度公差+/-0.005mm，宽度公差-0.05/-0.15mm |  | 31310016 | 镍钝化卷 | 0.2-SPCC | 31320016 | 镍钝化分切带 | 0.2-SPCC |  | 10 | MO001961 | MO001961-001-14 | FJ001 | 分剪模板 | 5871 | 2024-07-23 | 2024-07-23 | 5 | 2024-07-25 02:04:01 | 2024-07-25 04:30:45 | 江苏东方九天新能源材料有限公司 |  | 尹斌斌 |  | 1 | 0.2 | 0 | 104 | 1 | JL0024030031-2/14 | 1：排刀规格 104MM*6C SPCC+Ni 此单发四川泰虹 镍层厚度:2.0μ m/2.0μ m HV:110-145 2：纸管芯内孔φ300MM，成品外径550-800MM 包装总高度≤750，每托重量约1.5吨.分切时不加油,分剪时喊质检确认泰虹技术协议要求，不要切错。厚度公差+/-0.005mm，宽度公差-0.05/-0.15mm | 1 |  | 是 | 是 | 154 | 1
分剪 | JL0024030031-2/13 | JL0024030031-2 | 东方分剪5# | 合格 | 合格品 | 乙 | 尹斌斌 | 0 | 303 |  | 0 | 0.2 | 104 | 1：排刀规格 104MM*6C SPCC+Ni 此单发四川泰虹 镍层厚度:2.0μ m/2.0μ m HV:110-145 2：纸管芯内孔φ300MM，成品外径550-800MM 包装总高度≤750，每托重量约1.5吨.分切时不加油,分剪时喊质检确认泰虹技术协议要求，不要切错。厚度公差+/-0.005mm，宽度公差-0.05/-0.15mm |  | 31310016 | 镍钝化卷 | 0.2-SPCC | 31320016 | 镍钝化分切带 | 0.2-SPCC |  | 10 | MO001961 | MO001961-001-13 | FJ001 | 分剪模板 | 5871 | 2024-07-23 | 2024-07-23 | 5 | 2024-07-25 02:04:01 | 2024-07-25 04:30:45 | 江苏东方九天新能源材料有限公司 |  | 尹斌斌 |  | 1 | 0.2 | 0 | 104 | 1 | JL0024030031-2/13 | 1：排刀规格 104MM*6C SPCC+Ni 此单发四川泰虹 镍层厚度:2.0μ m/2.0μ m HV:110-145 2：纸管芯内孔φ300MM，成品外径550-800MM 包装总高度≤750，每托重量约1.5吨.分切时不加油,分剪时喊质检确认泰虹技术协议要求，不要切错。厚度公差+/-0.005mm，宽度公差-0.05/-0.15mm | 1 |  | 是 | 是 | 154 | 1
分剪 | JL0024030031-2/12 | JL0024030031-2 | 东方分剪5# | 合格 | 合格品 | 乙 | 尹斌斌 | 0 | 333 |  | 0 | 0.2 | 104 | 1：排刀规格 104MM*6C SPCC+Ni 此单发四川泰虹 镍层厚度:2.0μ m/2.0μ m HV:110-145 2：纸管芯内孔φ300MM，成品外径550-800MM 包装总高度≤750，每托重量约1.5吨.分切时不加油,分剪时喊质检确认泰虹技术协议要求，不要切错。厚度公差+/-0.005mm，宽度公差-0.05/-0.15mm |  | 31310016 | 镍钝化卷 | 0.2-SPCC | 31320016 | 镍钝化分切带 | 0.2-SPCC |  | 10 | MO001961 | MO001961-001-12 | FJ001 | 分剪模板 | 5871 | 2024-07-23 | 2024-07-23 | 5 | 2024-07-25 02:04:01 | 2024-07-25 04:30:45 | 江苏东方九天新能源材料有限公司 |  | 尹斌斌 |  | 1 | 0.2 | 0 | 104 | 1 | JL0024030031-2/12 | 1：排刀规格 104MM*6C SPCC+Ni 此单发四川泰虹 镍层厚度:2.0μ m/2.0μ m HV:110-145 2：纸管芯内孔φ300MM，成品外径550-800MM 包装总高度≤750，每托重量约1.5吨.分切时不加油,分剪时喊质检确认泰虹技术协议要求，不要切错。厚度公差+/-0.005mm，宽度公差-0.05/-0.15mm | 1 |  | 是 | 是 | 154 | 1
分剪 | JL0024030031-2/11 | JL0024030031-2 | 东方分剪5# | 合格 | 合格品 | 乙 | 尹斌斌 | 0 | 332 |  | 0 | 0.2 | 104 | 1：排刀规格 104MM*6C SPCC+Ni 此单发四川泰虹 镍层厚度:2.0μ m/2.0μ m HV:110-145 2：纸管芯内孔φ300MM，成品外径550-800MM 包装总高度≤750，每托重量约1.5吨.分切时不加油,分剪时喊质检确认泰虹技术协议要求，不要切错。厚度公差+/-0.005mm，宽度公差-0.05/-0.15mm |  | 31310016 | 镍钝化卷 | 0.2-SPCC | 31320016 | 镍钝化分切带 | 0.2-SPCC |  | 10 | MO001961 | MO001961-001-11 | FJ001 | 分剪模板 | 5871 | 2024-07-23 | 2024-07-23 | 5 | 2024-07-25 02:04:01 | 2024-07-25 04:30:45 | 江苏东方九天新能源材料有限公司 |  | 尹斌斌 |  | 1 | 0.2 | 0 | 104 | 1 | JL0024030031-2/11 | 1：排刀规格 104MM*6C SPCC+Ni 此单发四川泰虹 镍层厚度:2.0μ m/2.0μ m HV:110-145 2：纸管芯内孔φ300MM，成品外径550-800MM 包装总高度≤750，每托重量约1.5吨.分切时不加油,分剪时喊质检确认泰虹技术协议要求，不要切错。厚度公差+/-0.005mm，宽度公差-0.05/-0.15mm | 1 |  | 是 | 是 | 154 | 1
分剪 | JL0024030031-2/10 | JL0024030031-2 | 东方分剪5# | 合格 | 合格品 | 乙 | 尹斌斌 | 0 | 331 |  | 0 | 0.2 | 104 | 1：排刀规格 104MM*6C SPCC+Ni 此单发四川泰虹 镍层厚度:2.0μ m/2.0μ m HV:110-145 2：纸管芯内孔φ300MM，成品外径550-800MM 包装总高度≤750，每托重量约1.5吨.分切时不加油,分剪时喊质检确认泰虹技术协议要求，不要切错。厚度公差+/-0.005mm，宽度公差-0.05/-0.15mm |  | 31310016 | 镍钝化卷 | 0.2-SPCC | 31320016 | 镍钝化分切带 | 0.2-SPCC |  | 10 | MO001961 | MO001961-001-10 | FJ001 | 分剪模板 | 5871 | 2024-07-23 | 2024-07-23 | 5 | 2024-07-25 02:04:01 | 2024-07-25 04:30:45 | 江苏东方九天新能源材料有限公司 |  | 尹斌斌 |  | 1 | 0.2 | 0 | 104 | 1 | JL0024030031-2/10 | 1：排刀规格 104MM*6C SPCC+Ni 此单发四川泰虹 镍层厚度:2.0μ m/2.0μ m HV:110-145 2：纸管芯内孔φ300MM，成品外径550-800MM 包装总高度≤750，每托重量约1.5吨.分切时不加油,分剪时喊质检确认泰虹技术协议要求，不要切错。厚度公差+/-0.005mm，宽度公差-0.05/-0.15mm | 1 |  | 是 | 是 | 154 | 1
分剪 | JL0024030031-2/9 | JL0024030031-2 | 东方分剪5# | 合格 | 合格品 | 乙 | 尹斌斌 | 0 | 329 |  | 0 | 0.2 | 104 | 1：排刀规格 104MM*6C SPCC+Ni 此单发四川泰虹 镍层厚度:2.0μ m/2.0μ m HV:110-145 2：纸管芯内孔φ300MM，成品外径550-800MM 包装总高度≤750，每托重量约1.5吨.分切时不加油,分剪时喊质检确认泰虹技术协议要求，不要切错。厚度公差+/-0.005mm，宽度公差-0.05/-0.15mm |  | 31310016 | 镍钝化卷 | 0.2-SPCC | 31320016 | 镍钝化分切带 | 0.2-SPCC |  | 10 | MO001961 | MO001961-001-09 | FJ001 | 分剪模板 | 5871 | 2024-07-23 | 2024-07-23 | 5 | 2024-07-25 02:04:01 | 2024-07-25 04:30:45 | 江苏东方九天新能源材料有限公司 |  | 尹斌斌 |  | 1 | 0.2 | 0 | 104 | 1 | JL0024030031-2/9 | 1：排刀规格 104MM*6C SPCC+Ni 此单发四川泰虹 镍层厚度:2.0μ m/2.0μ m HV:110-145 2：纸管芯内孔φ300MM，成品外径550-800MM 包装总高度≤750，每托重量约1.5吨.分切时不加油,分剪时喊质检确认泰虹技术协议要求，不要切错。厚度公差+/-0.005mm，宽度公差-0.05/-0.15mm | 1 |  | 是 | 是 | 154 | 1
分剪 | JL0024030031-2/8 | JL0024030031-2 | 东方分剪5# | 合格 | 合格品 | 乙 | 尹斌斌 | 0 | 329 |  | 0 | 0.2 | 104 | 1：排刀规格 104MM*6C SPCC+Ni 此单发四川泰虹 镍层厚度:2.0μ m/2.0μ m HV:110-145 2：纸管芯内孔φ300MM，成品外径550-800MM 包装总高度≤750，每托重量约1.5吨.分切时不加油,分剪时喊质检确认泰虹技术协议要求，不要切错。厚度公差+/-0.005mm，宽度公差-0.05/-0.15mm |  | 31310016 | 镍钝化卷 | 0.2-SPCC | 31320016 | 镍钝化分切带 | 0.2-SPCC |  | 10 | MO001961 | MO001961-001-08 | FJ001 | 分剪模板 | 5871 | 2024-07-23 | 2024-07-23 | 5 | 2024-07-25 02:04:01 | 2024-07-25 04:30:45 | 江苏东方九天新能源材料有限公司 |  | 尹斌斌 |  | 1 | 0.2 | 0 | 104 | 1 | JL0024030031-2/8 | 1：排刀规格 104MM*6C SPCC+Ni 此单发四川泰虹 镍层厚度:2.0μ m/2.0μ m HV:110-145 2：纸管芯内孔φ300MM，成品外径550-800MM 包装总高度≤750，每托重量约1.5吨.分切时不加油,分剪时喊质检确认泰虹技术协议要求，不要切错。厚度公差+/-0.005mm，宽度公差-0.05/-0.15mm | 1 |  | 是 | 是 | 154 | 1
分剪 | JL0024030031-2/7 | JL0024030031-2 | 东方分剪5# | 合格 | 合格品 | 乙 | 尹斌斌 | 0 | 327 |  | 0 | 0.2 | 104 | 1：排刀规格 104MM*6C SPCC+Ni 此单发四川泰虹 镍层厚度:2.0μ m/2.0μ m HV:110-145 2：纸管芯内孔φ300MM，成品外径550-800MM 包装总高度≤750，每托重量约1.5吨.分切时不加油,分剪时喊质检确认泰虹技术协议要求，不要切错。厚度公差+/-0.005mm，宽度公差-0.05/-0.15mm |  | 31310016 | 镍钝化卷 | 0.2-SPCC | 31320016 | 镍钝化分切带 | 0.2-SPCC |  | 10 | MO001961 | MO001961-001-07 | FJ001 | 分剪模板 | 5871 | 2024-07-23 | 2024-07-23 | 5 | 2024-07-25 02:04:01 | 2024-07-25 04:30:45 | 江苏东方九天新能源材料有限公司 |  | 尹斌斌 |  | 1 | 0.2 | 0 | 104 | 1 | JL0024030031-2/7 | 1：排刀规格 104MM*6C SPCC+Ni 此单发四川泰虹 镍层厚度:2.0μ m/2.0μ m HV:110-145 2：纸管芯内孔φ300MM，成品外径550-800MM 包装总高度≤750，每托重量约1.5吨.分切时不加油,分剪时喊质检确认泰虹技术协议要求，不要切错。厚度公差+/-0.005mm，宽度公差-0.05/-0.15mm | 1 |  | 是 | 是 | 154 | 1
分剪 | JL0024030031-2/6 | JL0024030031-2 | 东方分剪5# | 合格 | 合格品 | 乙 | 尹斌斌 | 0 | 324 |  | 0 | 0.2 | 104 | 1：排刀规格 104MM*6C SPCC+Ni 此单发四川泰虹 镍层厚度:2.0μ m/2.0μ m HV:110-145 2：纸管芯内孔φ300MM，成品外径550-800MM 包装总高度≤750，每托重量约1.5吨.分切时不加油,分剪时喊质检确认泰虹技术协议要求，不要切错。厚度公差+/-0.005mm，宽度公差-0.05/-0.15mm |  | 31310016 | 镍钝化卷 | 0.2-SPCC | 31320016 | 镍钝化分切带 | 0.2-SPCC |  | 10 | MO001961 | MO001961-001-06 | FJ001 | 分剪模板 | 5871 | 2024-07-23 | 2024-07-23 | 5 | 2024-07-25 02:04:01 | 2024-07-25 04:30:45 | 江苏东方九天新能源材料有限公司 |  | 尹斌斌 |  | 1 | 0.2 | 0 | 104 | 1 | JL0024030031-2/6 | 1：排刀规格 104MM*6C SPCC+Ni 此单发四川泰虹 镍层厚度:2.0μ m/2.0μ m HV:110-145 2：纸管芯内孔φ300MM，成品外径550-800MM 包装总高度≤750，每托重量约1.5吨.分切时不加油,分剪时喊质检确认泰虹技术协议要求，不要切错。厚度公差+/-0.005mm，宽度公差-0.05/-0.15mm | 1 |  | 是 | 是 | 154 | 1
分剪 | JL0024030031-2/5 | JL0024030031-2 | 东方分剪5# | 合格 | 合格品 | 乙 | 尹斌斌 | 0 | 324 |  | 0 | 0.2 | 104 | 1：排刀规格 104MM*6C SPCC+Ni 此单发四川泰虹 镍层厚度:2.0μ m/2.0μ m HV:110-145 2：纸管芯内孔φ300MM，成品外径550-800MM 包装总高度≤750，每托重量约1.5吨.分切时不加油,分剪时喊质检确认泰虹技术协议要求，不要切错。厚度公差+/-0.005mm，宽度公差-0.05/-0.15mm |  | 31310016 | 镍钝化卷 | 0.2-SPCC | 31320016 | 镍钝化分切带 | 0.2-SPCC |  | 10 | MO001961 | MO001961-001-05 | FJ001 | 分剪模板 | 5871 | 2024-07-23 | 2024-07-23 | 5 | 2024-07-25 02:04:01 | 2024-07-25 04:30:45 | 江苏东方九天新能源材料有限公司 |  | 尹斌斌 |  | 1 | 0.2 | 0 | 104 | 1 | JL0024030031-2/5 | 1：排刀规格 104MM*6C SPCC+Ni 此单发四川泰虹 镍层厚度:2.0μ m/2.0μ m HV:110-145 2：纸管芯内孔φ300MM，成品外径550-800MM 包装总高度≤750，每托重量约1.5吨.分切时不加油,分剪时喊质检确认泰虹技术协议要求，不要切错。厚度公差+/-0.005mm，宽度公差-0.05/-0.15mm | 1 |  | 是 | 是 | 154 | 1
分剪 | JL0024030031-2/4 | JL0024030031-2 | 东方分剪5# | 合格 | 合格品 | 乙 | 尹斌斌 | 0 | 322 |  | 0 | 0.2 | 104 | 1：排刀规格 104MM*6C SPCC+Ni 此单发四川泰虹 镍层厚度:2.0μ m/2.0μ m HV:110-145 2：纸管芯内孔φ300MM，成品外径550-800MM 包装总高度≤750，每托重量约1.5吨.分切时不加油,分剪时喊质检确认泰虹技术协议要求，不要切错。厚度公差+/-0.005mm，宽度公差-0.05/-0.15mm |  | 31310016 | 镍钝化卷 | 0.2-SPCC | 31320016 | 镍钝化分切带 | 0.2-SPCC |  | 10 | MO001961 | MO001961-001-04 | FJ001 | 分剪模板 | 5871 | 2024-07-23 | 2024-07-23 | 5 | 2024-07-25 02:04:01 | 2024-07-25 04:30:45 | 江苏东方九天新能源材料有限公司 |  | 尹斌斌 |  | 1 | 0.2 | 0 | 104 | 1 | JL0024030031-2/4 | 1：排刀规格 104MM*6C SPCC+Ni 此单发四川泰虹 镍层厚度:2.0μ m/2.0μ m HV:110-145 2：纸管芯内孔φ300MM，成品外径550-800MM 包装总高度≤750，每托重量约1.5吨.分切时不加油,分剪时喊质检确认泰虹技术协议要求，不要切错。厚度公差+/-0.005mm，宽度公差-0.05/-0.15mm | 1 |  | 是 | 是 | 154 | 1
分剪 | JL0024030031-2/3 | JL0024030031-2 | 东方分剪5# | 合格 | 合格品 | 乙 | 尹斌斌 | 0 | 322 |  | 0 | 0.2 | 104 | 1：排刀规格 104MM*6C SPCC+Ni 此单发四川泰虹 镍层厚度:2.0μ m/2.0μ m HV:110-145 2：纸管芯内孔φ300MM，成品外径550-800MM 包装总高度≤750，每托重量约1.5吨.分切时不加油,分剪时喊质检确认泰虹技术协议要求，不要切错。厚度公差+/-0.005mm，宽度公差-0.05/-0.15mm |  | 31310016 | 镍钝化卷 | 0.2-SPCC | 31320016 | 镍钝化分切带 | 0.2-SPCC |  | 10 | MO001961 | MO001961-001-03 | FJ001 | 分剪模板 | 5871 | 2024-07-23 | 2024-07-23 | 5 | 2024-07-25 02:04:01 | 2024-07-25 04:30:45 | 江苏东方九天新能源材料有限公司 |  | 尹斌斌 |  | 1 | 0.2 | 0 | 104 | 1 | JL0024030031-2/3 | 1：排刀规格 104MM*6C SPCC+Ni 此单发四川泰虹 镍层厚度:2.0μ m/2.0μ m HV:110-145 2：纸管芯内孔φ300MM，成品外径550-800MM 包装总高度≤750，每托重量约1.5吨.分切时不加油,分剪时喊质检确认泰虹技术协议要求，不要切错。厚度公差+/-0.005mm，宽度公差-0.05/-0.15mm | 1 |  | 是 | 是 | 154 | 1
分剪 | JL0024030031-2/2 | JL0024030031-2 | 东方分剪5# | 合格 | 让步接收 | 乙 | 尹斌斌 | 0 | 282 |  | 0 | 0.2 | 104 | 1：排刀规格 104MM*6C SPCC+Ni 此单发四川泰虹 镍层厚度:2.0μ m/2.0μ m HV:110-145 2：纸管芯内孔φ300MM，成品外径550-800MM 包装总高度≤750，每托重量约1.5吨.分切时不加油,分剪时喊质检确认泰虹技术协议要求，不要切错。厚度公差+/-0.005mm，宽度公差-0.05/-0.15mm |  | 31310016 | 镍钝化卷 | 0.2-SPCC | 31320016 | 镍钝化分切带 | 0.2-SPCC |  | 10 | MO001961 | MO001961-001-02 | FJ001 | 分剪模板 | 5871 | 2024-07-23 | 2024-07-23 | 5 | 2024-07-25 02:04:01 | 2024-07-25 04:30:45 | 江苏东方九天新能源材料有限公司 |  | 尹斌斌 |  | 1 | 0.2 | 0 | 104 | 1 | JL0024030031-2/2 | 1：排刀规格 104MM*6C SPCC+Ni 此单发四川泰虹 镍层厚度:2.0μ m/2.0μ m HV:110-145 2：纸管芯内孔φ300MM，成品外径550-800MM 包装总高度≤750，每托重量约1.5吨.分切时不加油,分剪时喊质检确认泰虹技术协议要求，不要切错。厚度公差+/-0.005mm，宽度公差-0.05/-0.15mm | 1 | 内200米板面锈斑，待翻包 | 是 | 是 | 154 | 1
分剪 | JL0024030031-2/1 | JL0024030031-2 | 东方分剪5# | 合格 | 合格品 | 乙 | 尹斌斌 | 0 | 318 |  | 0 | 0.2 | 104 | 1：排刀规格 104MM*6C SPCC+Ni 此单发四川泰虹 镍层厚度:2.0μ m/2.0μ m HV:110-145 2：纸管芯内孔φ300MM，成品外径550-800MM 包装总高度≤750，每托重量约1.5吨.分切时不加油,分剪时喊质检确认泰虹技术协议要求，不要切错。厚度公差+/-0.005mm，宽度公差-0.05/-0.15mm |  | 31310016 | 镍钝化卷 | 0.2-SPCC | 31320016 | 镍钝化分切带 | 0.2-SPCC |  | 10 | MO001961 | MO001961-001-01 | FJ001 | 分剪模板 | 5871 | 2024-07-23 | 2024-07-23 | 5 | 2024-07-25 02:04:01 | 2024-07-25 04:30:45 | 江苏东方九天新能源材料有限公司 |  | 尹斌斌 |  | 1 | 0.2 | 0 | 104 | 1 | JL0024030031-2/1 | 1：排刀规格 104MM*6C SPCC+Ni 此单发四川泰虹 镍层厚度:2.0μ m/2.0μ m HV:110-145 2：纸管芯内孔φ300MM，成品外径550-800MM 包装总高度≤750，每托重量约1.5吨.分切时不加油,分剪时喊质检确认泰虹技术协议要求，不要切错。厚度公差+/-0.005mm，宽度公差-0.05/-0.15mm | 1 |  | 是 | 是 | 154 | 1
铬钝化 | JG1224070213 | JG1224070213 | 东方铬钝化750 | 合格 | 让步接收 | 甲 | 孙锋 | 6560 | 6559 | 0.9998 | 9470 | 0.15 | 610 | 镀铬量80-100 | 9320米横向11处孔洞（大小0.11mm2） | 30210011 | 光亮卷 | 0.15-SPCC | 30110011 | 铬钝化卷 | 0.15-SPCC |  | 10 | MO001981 | MO001981-005 | GDH001 | 铬钝化模板 | 6560 | 2024-07-24 | 2024-07-24 | 5 | 2024-07-25 03:22:20 | 2024-07-25 04:25:58 | 江苏东方九天新能源材料有限公司 | 256213 | 倪兵 |  |  | 0.15 | 9390 | 610 | 1 | JG1224070213 |  | 1 | 来料板面色差辊印，亮斑点，白斑点，振纹，砂轮印，9320米横向11，大小0.11 | 是 | 是 | 63 | 5
铬钝化 | JG12240701441 | JG12240701441 | 东方铬钝化950 | 合格 | 让步接收 | 甲 | 韩康 | 5520 | 5521 | 1.0002 | 10060 | 0.1 | 710 | / | 40米横向548（大小2.39mm2),7240米横向52（大小2.12mm2） | 30210015 | 光亮卷 | 0.1-SPCC | 30110014 | 铬钝化卷 | 0.1-SPCC |  | 10 | MO001982 | MO001982-001 | GDH001 | 铬钝化模板 | 5520 | 2024-07-24 | 2024-07-24 | 5 | 2024-07-25 04:20:10 | 2024-07-25 04:21:56 | 江苏东方九天新能源材料有限公司 | 256228 | 孙槐兵 |  |  | 0.1 | 10090 | 710 | 1 | JG12240701441 |  | 1 | 40米横向548大小2.39,7240米横向52大小2.12白斑碱液斑亮斑色差 | 是 | 是 | 1 | 1
一次脱脂 | JG1224070372 | JG1224070372 | 东方950脱脂2# | 合格 | 合格品 | 甲 | 韩成飞,周志平 | 13795 | 13765 | 0.9978 | 6240 | 0.4 | 710 | 脱脂（950-2） |  | 20100028 | 轧硬 | 0.4*710-SPCC | 30210015 | 光亮卷 | 0.1-SPCC |  | 10 | MO001989 | MO001989-014 | GLJ002 | 东方光亮卷前处理（0.4轧0.1mm) | 13795 | 2024-07-24 | 2024-08-08 | 5 | 2024-07-25 03:25:42 | 2024-07-25 03:28:25 | 江苏东方九天新能源材料有限公司 | 256334 | 周志平 |  |  | 0.4 | 6320 | 710 | 1 | JG1224070372 | 轧0.1，米数控制在24900-25000米，脱脂平均分包 |  |  | 否 | 否 | 3456 | 14
铬钝化 | JG1224070250 | JG1224070250 | 东方铬钝化750 | 合格 | 让步接收 | 甲 | 孙锋 | 6586 | 6587 | 1.0002 | 9490 | 0.15 | 610 | 镀铬量80-100 | 板面色差辊印，亮斑点，白斑点，振纹，砂轮印 | 30210011 | 光亮卷 | 0.15-SPCC | 30110011 | 铬钝化卷 | 0.15-SPCC |  | 10 | MO002009 | MO002009-010 | GDH001 | 铬钝化模板 | 6586 | 2024-07-24 | 2024-07-24 | 5 | 2024-07-25 03:20:21 | 2024-07-25 03:21:54 | 江苏东方九天新能源材料有限公司 | 256708 | 倪兵 |  |  | 0.15 | 0 | 610 | 1 | JG1224070250 |  | 1 | 来料板面色差辊印，亮斑点，白斑点，振纹，砂轮印 | 是 | 是 | 1 | 10
铬钝化 | JG1224070222 | JG1224070222 | 东方铬钝化750 | 合格 | 让步接收 | 甲 | 孙锋 | 6584 | 6583 | 0.9998 | 9530 | 0.15 | 610 | 镀铬量80-100 | 板面色差辊印，亮斑点，白斑点，振纹，砂轮印 | 30210011 | 光亮卷 | 0.15-SPCC | 30110011 | 铬钝化卷 | 0.15-SPCC |  | 10 | MO002009 | MO002009-012 | GDH001 | 铬钝化模板 | 6584 | 2024-07-24 | 2024-07-24 | 5 | 2024-07-25 01:11:06 | 2024-07-25 03:19:56 | 江苏东方九天新能源材料有限公司 | 256710 | 倪兵 |  |  | 0.15 | 0 | 610 | 1 | JG1224070222 |  | 1 | 来料板面色差辊印，亮斑点，白斑点，振纹，砂轮印 | 是 | 是 | 128 | 12
一次退火 | JG1224070391 | JG1224070391 | 东方8# | 合格 |  | 甲 | 吴双勇,程新华,李龙礼 | 13760 | 13760 | 1 | 6240 | 0.4 | 710 | 退火 装炉量20T-45T(620℃),装炉量>45T (630℃） |  | 20100028 | 轧硬 | 0.4*710-SPCC | 30210015 | 光亮卷 | 0.1-SPCC |  | 20 | MO001832 | MO001832-015 | GLJ002 | 东方光亮卷前处理（0.4轧0.1mm) | 13775 | 2024-07-19 | 2024-07-19 | 5 | 2024-07-22 15:59:45 | 2024-07-25 03:14:59 | 江苏东方九天新能源材料有限公司 | 250546 | 刘忠于 | 刘忠于 |  | 0.4 | 6240 | 710 | 1 | JG1224070391 | 轧0.1；米数控制在24800-24900米，脱脂平均分包 |  |  | 否 | 否 | 4709 | 15
一次退火 | JG1224070401 | JG1224070401 | 东方8# | 合格 |  | 甲 | 吴双勇,程新华,李龙礼 | 13675 | 13675 | 1 | 6210 | 0.4 | 710 | 退火 装炉量20T-45T(620℃),装炉量>45T (630℃） |  | 20100028 | 轧硬 | 0.4*710-SPCC | 30210015 | 光亮卷 | 0.1-SPCC |  | 20 | MO001831 | MO001831-013 | GLJ002 | 东方光亮卷前处理（0.4轧0.1mm) | 13690 | 2024-07-19 | 2024-07-19 | 3 | 2024-07-22 15:59:45 | 2024-07-25 03:14:59 | 江苏东方九天新能源材料有限公司 | 250537 | 刘忠于 | 刘忠于 |  | 0.4 | 6210 | 710 | 1 | JG1224070401 | 轧0.1；米数控制在25100-25200，脱脂平均分包 |  |  | 否 | 否 | 13637 | 13
一次退火 | JG1224070399 | JG1224070399 | 东方8# | 合格 |  | 甲 | 吴双勇,程新华,李龙礼 | 13640 | 13640 | 1 | 6260 | 0.4 | 710 | 退火 装炉量20T-45T(620℃),装炉量>45T (630℃） |  | 20100028 | 轧硬 | 0.4*710-SPCC | 30210015 | 光亮卷 | 0.1-SPCC |  | 20 | MO001831 | MO001831-009 | GLJ002 | 东方光亮卷前处理（0.4轧0.1mm) | 13680 | 2024-07-19 | 2024-07-19 | 5 | 2024-07-22 15:59:45 | 2024-07-25 03:14:59 | 江苏东方九天新能源材料有限公司 | 250535 | 刘忠于 | 刘忠于 |  | 0.4 | 6260 | 710 | 1 | JG1224070399 | 轧0.1；米数控制在25100-25200，脱脂平均分包 |  |  | 否 | 否 | 4461 | 9
一次退火 | JG1224070403 | JG1224070403 | 东方8# | 合格 |  | 甲 | 吴双勇,程新华,李龙礼 | 13645 | 13645 | 1 | 6180 | 0.4 | 710 | 退火 装炉量20T-45T(620℃),装炉量>45T (630℃） |  | 20100028 | 轧硬 | 0.4*710-SPCC | 30210015 | 光亮卷 | 0.1-SPCC |  | 20 | MO001804 | MO001804-001 | GLJ002 | 东方光亮卷前处理（0.4轧0.1mm) | 13665 | 2024-07-19 | 2024-08-03 | 3 | 2024-07-22 15:59:45 | 2024-07-25 03:14:59 | 江苏东方九天新能源材料有限公司 | 249259 | 刘忠于 | 刘忠于 |  | 0.4 | 6180 | 710 | 1 | JG1224070403 | 轧0.1；米数控制在25100-25200，脱脂平均分包 |  |  | 否 | 否 | 9580 | 1
最终退火 | JG12240703681 | JG1224070368 | 东方20# | 合格 |  | 乙 | 陈国,李楷文,张天圣 | 4845 | 4845 | 1 | 6900 | 0.125 | 760 | 退火 590℃ |  | 20100142 | 轧硬 | 0.4*760-SPCC | 30210004 | 光亮卷 | 0.125-SPCC |  | 50 | MO001554 | MO001554-012-01 | GLJ001 | 东方光亮卷前处理(0.4轧0.125mm) | 13530 | 2024-07-12 | 2024-07-12 | 5 | 2024-07-23 07:32:22 | 2024-07-25 03:14:42 | 江苏东方九天新能源材料有限公司 | 239541 | 刘忠于 | 刘忠于 |  | 0.125 | 6900 | 760 | 1 | JG12240703681 | 脱脂分一包4.9t，2050米，合格报工，轧0.125，米数控制在6800-6900米，厚度公差0.115-0.125，轧机按照0.12的中值设定轧制。剩余一包8.6t脱脂结束后报工，报工报待处理。特别注意按照此要求操作。 |  |  |  |  | 4206 | 12
最终退火 | JG12240602662 | JG1224060266 | 东方7# | 合格 |  | 乙 | 陈国,李楷文,张天圣 | 4900 | 4900 | 1 | 8520 | 0.1 | 760 | 退火（590℃） |  | 20100142 | 轧硬 | 0.4*760-SPCC | 30210015 | 光亮卷 | 0.1-SPCC |  | 50 | MO000947 | MO000947-013-02 | KSFW001 | 东方小品种钢前处理 0.67（昆山富维 厚度公差：0.660-0.670mm,光泽度大于150GU（横向、纵向），粗糙度：Ra0.2-0.45um.硬度：HV80-110） | 13040 | 2024-06-25 | 2024-07-05 | 5 | 2024-07-23 07:32:22 | 2024-07-25 03:14:42 | 江苏东方九天新能源材料有限公司 | 193150 | 刘忠于 | 刘忠于 |  | 0.1 | 8520 | 760 | 1 | JG12240602662 | 轧0.1，米数控制在22200-22300米，脱脂分一包9200米。 |  |  |  |  | 4477 | 13
最终退火 | JG12240602731 | JG1224060273 | 东方7# | 合格 |  | 乙 | 陈国,李楷文,张天圣 | 6335 | 6335 | 1 | 10900 | 0.1 | 760 | 退火（590℃） |  | 20100142 | 轧硬 | 0.4*760-SPCC | 30210015 | 光亮卷 | 0.1-SPCC |  | 50 | MO000947 | MO000947-007-01 | KSFW001 | 东方小品种钢前处理 0.67（昆山富维 厚度公差：0.660-0.670mm,光泽度大于150GU（横向、纵向），粗糙度：Ra0.2-0.45um.硬度：HV80-110） | 13000 | 2024-06-25 | 2024-07-05 | 2 | 2024-07-23 07:32:22 | 2024-07-25 03:14:42 | 江苏东方九天新能源材料有限公司 | 193140 | 刘忠于 | 刘忠于 |  | 0.1 | 10900 | 760 | 1 | JG12240602731 | 轧0.1，米数控制在22200-22300米，脱脂分一包9200米。 |  |  |  |  | 13072 | 7
最终退火 | JG12240601431 | JG1224060143 | 东方7# | 合格 |  | 乙 | 陈国,李楷文,张天圣 | 6715 | 6715 | 1 | 11550 | 0.1 | 760 | 退火（590℃） |  | 20100142 | 轧硬 | 0.4*760-SPCC | 30210015 | 光亮卷 | 0.1-SPCC |  | 50 | MO000945 | MO000945-012-01 | KSFW001 | 东方小品种钢前处理 0.67（昆山富维 厚度公差：0.660-0.670mm,光泽度大于150GU（横向、纵向），粗糙度：Ra0.2-0.45um.硬度：HV80-110） | 13475 | 2024-06-25 | 2024-07-05 | 2 | 2024-07-23 07:32:22 | 2024-07-25 03:14:42 | 江苏东方九天新能源材料有限公司 | 193092 | 刘忠于 | 刘忠于 |  | 0.1 | 11550 | 760 | 1 | JG12240601431 | 轧0.1，米数控制在23100-23200米，脱脂分一包10400米。 |  |  | 否 | 否 | 4682 | 12
一次退火 | DL00240700302 | DL0024070030 | 东方8# | 合格 |  | 甲 | 程新华,吴双勇 | 6085 | 6085 | 1 | 2130 | 0.6 | 610 | 东莞鸿力：退火(620℃)、转650轧机 |  | 20100082 | 轧硬 | 0.6*610-SPCC | 31010010 | 小品种钢卷 | 0.15-SPCC |  | 20 | MO001608 | MO001608-001-02 | XPZG001 | 小品种钢前处理模板 | 12255 | 2024-07-15 | 2024-07-15 | 3 | 2024-07-17 05:22:41 | 2024-07-25 03:14:26 | 江苏东方九天新能源材料有限公司 | 242250 | 刘忠于 | 刘忠于 |  | 0.6 | 2130 | 610 | 1 | DL00240700302 | 东莞鸿力：厚度-0.01，HV90-110粗糙度≤0.15，卷重在2-3.5吨 |  |  |  |  | 7971 | 1
一次退火 | DL00240700301 | DL0024070030 | 东方8# | 合格 |  | 甲 | 程新华,吴双勇 | 6035 | 6035 | 1 | 2150 | 0.6 | 610 | 东莞鸿力：退火(620℃)、转650轧机 |  | 20100082 | 轧硬 | 0.6*610-SPCC | 31010010 | 小品种钢卷 | 0.15-SPCC |  | 20 | MO001608 | MO001608-001-01 | XPZG001 | 小品种钢前处理模板 | 12255 | 2024-07-15 | 2024-07-15 | 3 | 2024-07-17 05:22:41 | 2024-07-25 03:14:26 | 江苏东方九天新能源材料有限公司 | 242250 | 刘忠于 | 刘忠于 |  | 0.6 | 2150 | 610 | 1 | DL00240700301 | 东莞鸿力：厚度-0.01，HV90-110粗糙度≤0.15，卷重在2-3.5吨 |  |  |  |  | 7971 | 1
一次退火 | DL00240700292 | DL0024070029 | 东方8# | 合格 |  | 甲 | 程新华,吴双勇 | 6075 | 6075 | 1 | 2130 | 0.6 | 610 | 苏州中意：退火（620℃）、转650轧机 |  | 20100082 | 轧硬 | 0.6*610-SPCC | 31010009 | 小品种钢卷 | 0.14-SPCC |  | 20 | MO001607 | MO001607-001-02 | XPZG001 | 小品种钢前处理模板 | 12245 | 2024-07-15 | 2024-07-15 | 3 | 2024-07-17 05:22:41 | 2024-07-25 03:14:26 | 江苏东方九天新能源材料有限公司 | 242249 | 刘忠于 | 刘忠于 |  | 0.6 | 2130 | 610 | 1 | DL00240700292 | 苏州中意：厚度±0.005MM,HV100-110,C粗糙度≤0.2μ，平整后转分剪 |  |  |  |  | 14950 | 1
一次退火 | JG11231002642 | JG1123100264 | 东方8# | 合格 |  | 甲 | 程新华,吴双勇 | 5845 | 5845 | 1 | 3040 | 0.4 | 620 | 苏州中意：退火（620℃）、转650轧机 |  | 20100024 | 轧硬 | 0.4*620-SPCC | 31010009 | 小品种钢卷 | 0.14-SPCC |  | 20 | MO001572 | MO001572-001-02 | XPZG001 | 小品种钢前处理模板 | 11750 | 2024-07-14 | 2024-07-14 | 3 | 2024-07-17 05:22:41 | 2024-07-25 03:14:26 | 江苏东方九天新能源材料有限公司 | 241354 | 刘忠于 | 刘忠于 |  | 0.4 | 3040 | 620 | 1 | JG11231002642 | 苏州中意：厚度±0.005MM,HV100-110,C粗糙度≤0.2μ,分剪苏州中意 |  |  |  |  | 11396 | 1
一次退火 | JG11231002641 | JG1123100264 | 东方8# | 合格 |  | 甲 | 程新华,吴双勇 | 5895 | 5895 | 1 | 3050 | 0.4 | 620 | 苏州中意：退火（620℃）、转650轧机 |  | 20100024 | 轧硬 | 0.4*620-SPCC | 31010009 | 小品种钢卷 | 0.14-SPCC |  | 20 | MO001572 | MO001572-001-01 | XPZG001 | 小品种钢前处理模板 | 11750 | 2024-07-14 | 2024-07-14 | 3 | 2024-07-17 05:22:41 | 2024-07-25 03:14:26 | 江苏东方九天新能源材料有限公司 | 241354 | 刘忠于 | 刘忠于 |  | 0.4 | 3050 | 620 | 1 | JG11231002641 | 苏州中意：厚度±0.005MM,HV100-110,C粗糙度≤0.2μ,分剪苏州中意 |  |  |  |  | 11396 | 1
最终平整 | JG122406014622 | JG1224060146 | 东方850平整 | 合格 | 让步接收 | 乙 | 鞠承,姚学禹 | 2105 | 2105 | 1 | 3660 | 0.1 | 760 | 平整 | 尾500米传20cm轻微碱液斑 | 20100142 | 轧硬 | 0.4*760-SPCC | 30210015 | 光亮卷 | 0.1-SPCC |  | 60 | MO000948 | MO000948-002-02-02 | KSFW001 | 东方小品种钢前处理 0.67（昆山富维 厚度公差：0.660-0.670mm,光泽度大于150GU（横向、纵向），粗糙度：Ra0.2-0.45um.硬度：HV80-110） | 11685 | 2024-06-25 | 2024-07-05 | 5 | 2024-07-25 03:05:57 | 2024-07-25 03:09:36 | 江苏东方九天新能源材料有限公司 |  | 鞠承 |  | 1 | 0.1 | 3660 | 760 | 1 | JG122406014622 | 轧0.1，米数控制在11900-20000米，脱脂分一包9300米。 | 1 | J碱液斑(尾500米传20CM轻微) | 是 | 是 | 4934 | 2
最终平整 | JG122406014621 | JG1224060146 | 东方850平整 | 合格 | 让步接收 | 乙 | 鞠承,姚学禹 | 3440 | 3440 | 1 | 6000 | 0.1 | 760 | 平整 | 4298米传34cm孔洞（4.621mm2),夹纸内250米操粘钢印重平后松花印1CM【剪下退平整】 | 20100142 | 轧硬 | 0.4*760-SPCC | 30210015 | 光亮卷 | 0.1-SPCC |  | 60 | MO000948 | MO000948-002-02-01 | KSFW001 | 东方小品种钢前处理 0.67（昆山富维 厚度公差：0.660-0.670mm,光泽度大于150GU（横向、纵向），粗糙度：Ra0.2-0.45um.硬度：HV80-110） | 11685 | 2024-06-25 | 2024-07-05 | 5 | 2024-07-25 03:05:57 | 2024-07-25 03:09:36 | 江苏东方九天新能源材料有限公司 |  | 鞠承 |  | 1 | 0.1 | 6000 | 760 | 1 | JG122406014621 | 轧0.1，米数控制在11900-20000米，脱脂分一包9300米。 | 1 | Z振纹(表面),K孔洞(4298米传34CM4.621),S松花印(夹纸内250米操粘钢印重平后松花印1CM【退平整】) | 是 | 是 | 4934 | 2
一次脱脂 | JG12240703402 | JG1224070340 | 东方950脱脂2# | 其他入库 | 半成品退库 | 甲 | 韩成飞,周志平 | 8575 | 8575 | 1 | 3640 | 0.4 | 760 | 950-2脱脂 |  | 20100142 | 轧硬 | 0.4*760-SPCC | 20500021 | 光亮卷半成品 | 0.4-SPCC |  | 10 | MO001672 | MO001672-002-02 | GLJ001 | 东方光亮卷前处理(0.4轧0.125mm) | 13535 | 2024-07-16 | 2024-07-31 | 3 | 2024-07-25 02:06:45 | 2024-07-25 02:40:22 | 江苏东方九天新能源材料有限公司 |  | 周志平 |  | 1 | 0.4 | 3640 | 760 | 1 | JG12240703402 | 脱脂分一包4.9t，2050米，合格报工，轧0.125，米数控制在6800-6900米，厚度公差0.115-0.125，轧机按照0.12的中值设定轧制。剩余一包8.6t脱脂结束后报工，报工报待处理。特别注意按照此要求操作。 | 1 |  | 是 | 是 | 5599 | 2
一次脱脂 | JG12240703401 | JG1224070340 | 东方950脱脂2# | 合格 | 合格品 | 甲 | 韩成飞,周志平 | 4930 | 4930 | 1 | 2090 | 0.4 | 760 | 950-2脱脂 |  | 20100142 | 轧硬 | 0.4*760-SPCC | 30210004 | 光亮卷 | 0.125-SPCC |  | 10 | MO001672 | MO001672-002-01 | GLJ001 | 东方光亮卷前处理(0.4轧0.125mm) | 13535 | 2024-07-16 | 2024-07-31 | 3 | 2024-07-25 02:06:45 | 2024-07-25 02:40:22 | 江苏东方九天新能源材料有限公司 |  | 周志平 |  | 1 | 0.4 | 2090 | 760 | 1 | JG12240703401 | 脱脂分一包4.9t，2050米，合格报工，轧0.125，米数控制在6800-6900米，厚度公差0.115-0.125，轧机按照0.12的中值设定轧制。剩余一包8.6t脱脂结束后报工，报工报待处理。特别注意按照此要求操作。 |  |  |  |  | 5599 | 2
铬钝化 | JG122406026222 | JG12240602622 | 东方铬钝化950 | 合格 | 合格品 | 甲 | 韩康 | 2669 | 2669 | 1 | 4540 | 0.1 | 760 | 、 | S色差(色差 花辊印) | 30210015 | 光亮卷 | 0.1-SPCC | 30110014 | 铬钝化卷 | 0.1-SPCC |  | 10 | MO001862 | MO001862-004-02 | GDH001 | 铬钝化模板 | 5430 | 2024-07-21 | 2024-07-21 | 5 | 2024-07-25 02:31:12 | 2024-07-25 02:35:03 | 江苏东方九天新能源材料有限公司 |  | 孙槐兵 |  | 1 | 0.1 | 4540 | 760 | 1 | JG122406026222 |  | 1 | S色差(色差 花辊印) | 是 | 是 | 6 | 4
铬钝化 | JG122406026221 | JG12240602622 | 东方铬钝化950 | 合格 | 合格品 | 甲 | 韩康 | 2713 | 2713 | 1 | 4600 | 0.1 | 760 | 、 | S色差(色差 花辊印) | 30210015 | 光亮卷 | 0.1-SPCC | 30110014 | 铬钝化卷 | 0.1-SPCC |  | 10 | MO001862 | MO001862-004-01 | GDH001 | 铬钝化模板 | 5430 | 2024-07-21 | 2024-07-21 | 5 | 2024-07-25 02:31:12 | 2024-07-25 02:35:03 | 江苏东方九天新能源材料有限公司 |  | 孙槐兵 |  | 1 | 0.1 | 4600 | 760 | 1 | JG122406026221 |  | 1 | S色差(色差 花辊印) | 是 | 是 | 6 | 4
最终脱脂 | JG122407034412 | JG1224070344 | 东方950脱脂1# | 合格 | 合格品 | 乙 | 何晓健,张东兵 | 6855 | 6855 | 1 | 12000 | 0.1 | 760 | 脱脂（950-1） |  | 20100142 | 轧硬 | 0.4*760-SPCC | 30210015 | 光亮卷 | 0.1-SPCC |  | 40 | MO001673 | MO001673-002-01-02 | GLJ002 | 东方光亮卷前处理（0.4轧0.1mm) | 13080 | 2024-07-16 | 2024-07-31 | 5 | 2024-07-25 02:25:38 | 2024-07-25 02:26:10 | 江苏东方九天新能源材料有限公司 |  | 何晓健 |  | 1 | 0.1 | 12000 | 760 | 1 | JG122407034412 | 轧0.1，米数控制在22500-22600米，脱脂分一包9200米 |  |  |  |  | 3034 | 2
最终脱脂 | JG122407034411 | JG1224070344 | 东方950脱脂1# | 合格 | 合格品 | 乙 | 何晓健,张东兵 | 3575 | 3575 | 1 | 6250 | 0.1 | 760 | 脱脂（950-1） |  | 20100142 | 轧硬 | 0.4*760-SPCC | 30210015 | 光亮卷 | 0.1-SPCC |  | 40 | MO001673 | MO001673-002-01-01 | GLJ002 | 东方光亮卷前处理（0.4轧0.1mm) | 13080 | 2024-07-16 | 2024-07-31 | 5 | 2024-07-25 02:25:38 | 2024-07-25 02:26:10 | 江苏东方九天新能源材料有限公司 |  | 何晓健 |  | 1 | 0.1 | 6250 | 760 | 1 | JG122407034411 | 轧0.1，米数控制在22500-22600米，脱脂分一包9200米 |  |  |  |  | 3034 | 2
最终平整 | JG12240703531 | JG1224070353 | 东方850平整 | 合格 | 让步接收 | 乙 | 鞠承,姚学禹 | 4885 | 4880 | 0.999 | 6970 | 0.125 | 760 | 平整 | 夹纸内100米传侧5cm5个孔洞（0.29-0.79mm2) | 20100142 | 轧硬 | 0.4*760-SPCC | 30210004 | 光亮卷 | 0.125-SPCC |  | 60 | MO001554 | MO001554-007-01 | GLJ001 | 东方光亮卷前处理(0.4轧0.125mm) | 13515 | 2024-07-12 | 2024-07-12 | 5 | 2024-07-25 02:16:11 | 2024-07-25 02:17:56 | 江苏东方九天新能源材料有限公司 | 239536 | 鞠承 |  |  | 0.125 | 6935 | 760 | 1 | JG12240703531 | 脱脂分一包4.9t，2050米，合格报工，轧0.125，米数控制在6800-6900米，厚度公差0.115-0.125，轧机按照0.12的中值设定轧制。剩余一包8.6t脱脂结束后报工，报工报待处理。特别注意按照此要求操作。 | 1 | Z振纹(表面),T停机斑(50米尾30米处),R乳化斑(来料表面),K孔洞(夹纸内100米传5CM5个0.29-0.79) | 是 | 是 | 3852 | 7
一次脱脂 | JG12240703392 | JG1224070339 | 东方950脱脂2# | 其他入库 | 半成品退库 | 甲 | 韩成飞,周志平 | 8560 | 8560 | 1 | 3640 | 0.4 | 760 | 950-2脱脂 |  | 20100142 | 轧硬 | 0.4*760-SPCC | 20500021 | 光亮卷半成品 | 0.4-SPCC |  | 10 | MO001672 | MO001672-001-02 | GLJ001 | 东方光亮卷前处理(0.4轧0.125mm) | 13530 | 2024-07-16 | 2024-07-31 | 5 | 2024-07-25 01:07:13 | 2024-07-25 01:54:21 | 江苏东方九天新能源材料有限公司 |  | 周志平 |  | 1 | 0.4 | 3640 | 760 | 1 | JG12240703392 | 脱脂分一包4.9t，2050米，合格报工，轧0.125，米数控制在6800-6900米，厚度公差0.115-0.125，轧机按照0.12的中值设定轧制。剩余一包8.6t脱脂结束后报工，报工报待处理。特别注意按照此要求操作。 | 1 |  | 是 | 是 | 2790 | 1
一次脱脂 | JG12240703391 | JG1224070339 | 东方950脱脂2# | 合格 | 合格品 | 甲 | 韩成飞,周志平 | 4845 | 4845 | 1 | 2090 | 0.4 | 760 | 950-2脱脂 |  | 20100142 | 轧硬 | 0.4*760-SPCC | 30210004 | 光亮卷 | 0.125-SPCC |  | 10 | MO001672 | MO001672-001-01 | GLJ001 | 东方光亮卷前处理(0.4轧0.125mm) | 13530 | 2024-07-16 | 2024-07-31 | 5 | 2024-07-25 01:07:13 | 2024-07-25 01:54:21 | 江苏东方九天新能源材料有限公司 |  | 周志平 |  | 1 | 0.4 | 2090 | 760 | 1 | JG12240703391 | 脱脂分一包4.9t，2050米，合格报工，轧0.125，米数控制在6800-6900米，厚度公差0.115-0.125，轧机按照0.12的中值设定轧制。剩余一包8.6t脱脂结束后报工，报工报待处理。特别注意按照此要求操作。 |  |  |  |  | 2790 | 1
最终冷轧 | JG1224060147 | JG1224060147 | 东方850轧机 | 合格 | 合格品 | 乙 | 杨海鹏 | 12630 | 12580 | 0.996 | 23146 | 0.1 | 710 | 850轧机普光辊(Ra0.4-0.6μm)轧制0.1mm(0.4-0.25-0.15-0.115-0.1) |  | 20100028 | 轧硬 | 0.4*710-SPCC | 30210015 | 光亮卷 | 0.1-SPCC |  | 30 | MO001177 | MO001177-001 | GLJ003 | 光亮卷前处理 模板 | 12655 | 2024-07-04 | 2024-07-14 | 5 | 2024-07-25 01:12:00 | 2024-07-25 01:49:19 | 江苏东方九天新能源材料有限公司 | 204376 | 杨海鹏 |  |  | 0.4 | 5740 | 710 | 1 | JG1224060147 | 轧0.1，米数控制在23300-23400米，脱脂分一包10400米。 |  |  | 否 | 否 | 8996 | 1
最终平整 | JG12240703491 | JG1224070349 | 东方850平整 | 合格 | 让步接收 | 乙 | 鞠承,姚学禹 | 4850 | 4850 | 1 | 6920 | 0.125 | 760 | 平整 | 色差、条印、白斑 | 20100142 | 轧硬 | 0.4*760-SPCC | 30210004 | 光亮卷 | 0.125-SPCC |  | 60 | MO001554 | MO001554-003-01 | GLJ001 | 东方光亮卷前处理(0.4轧0.125mm) | 13530 | 2024-07-12 | 2024-07-12 | 5 | 2024-07-25 01:41:19 | 2024-07-25 01:41:47 | 江苏东方九天新能源材料有限公司 | 239532 | 鞠承 |  |  | 0.125 | 6890 | 760 | 1 | JG12240703491 | 脱脂分一包4.9t，2050米，合格报工，轧0.125，米数控制在6800-6900米，厚度公差0.115-0.125，轧机按照0.12的中值设定轧制。剩余一包8.6t脱脂结束后报工，报工报待处理。特别注意按照此要求操作。 | 1 |  | 是 | 是 | 4154 | 3
最终平整 | JG12240703541 | JG1224070354 | 东方850平整 | 合格 | 让步接收 | 乙 | 鞠承,姚学禹 | 4690 | 4710 | 1.0043 | 6840 | 0.125 | 760 | 平整 | 906-920米传66CM7个孔洞（0.217-0.58mm2) | 20100142 | 轧硬 | 0.4*760-SPCC | 30210004 | 光亮卷 | 0.125-SPCC |  | 60 | MO001554 | MO001554-008-01 | GLJ001 | 东方光亮卷前处理(0.4轧0.125mm) | 13530 | 2024-07-12 | 2024-07-12 | 5 | 2024-07-25 01:39:56 | 2024-07-25 01:41:07 | 江苏东方九天新能源材料有限公司 | 239537 | 鞠承 |  |  | 0.125 | 6830 | 760 | 1 | JG12240703541 | 脱脂分一包4.9t，2050米，合格报工，轧0.125，米数控制在6800-6900米，厚度公差0.115-0.125，轧机按照0.12的中值设定轧制。剩余一包8.6t脱脂结束后报工，报工报待处理。特别注意按照此要求操作。 | 1 | R乳化斑(来料表面重),K孔洞(906-920米传66CM7个0.217-0.58) | 是 | 是 | 4025 | 8
最终冷轧 | DL00240700311 | DL0024070031 | 东方650轧机 | 合格 | 让步接收 | 乙 | 朱明 | 6270 | 6220 | 0.992 | 8400 | 0.15 | 610 | 东莞鸿力：650轧机用普光辊Ra0.2-0.3μm轧制0.15mm（0.6-0.42-0.3-0.23-0.18-0.15）厚度公差：0.15-0.155mm、转脱脂 | 色差，条印，细划伤，偶有挫伤，轻振纹，横辊印强光下明显，内圈3000米左右发现操边下表面俩条细线印 | 20100082 | 轧硬 | 0.6*610-SPCC | 31010010 | 小品种钢卷 | 0.15-SPCC |  | 30 | MO001608 | MO001608-003-01 | XPZG001 | 小品种钢前处理模板 | 12210 | 2024-07-15 | 2024-07-15 | 3 | 2024-07-25 01:22:26 | 2024-07-25 01:28:00 | 江苏东方九天新能源材料有限公司 | 242252 | 朱明 |  |  | 0.6 | 2200 | 610 | 1 | DL00240700311 | 东莞鸿力：厚度-0.01，HV90-110粗糙度≤0.15，卷重在2-3.5吨 |  | 色差，条印，细划伤，偶有挫伤，轻振纹，横辊印强光下明显，内圈3000米左右发现操边下表面俩条细线印 |  |  | 5316 | 3
镍钝化 | DL002407001413 | DL00240700141 | 东方镍钝化750 | 合格 | 合格品 | 甲 | 王贺阳 | 1806 | 1806 | 1 | 1550 | 0.254 | 590 | 海金杜门：750镍钝化工段镀镍，镍层要求A＞1.9μm，B＞0.38μm，上铁管芯，转东方退火工段 |  | 20600002 | 镍钝化卷半成品 | 0.254-SPCC | 31310013 | 镍钝化卷 | 0.254-SPCC |  | 10 | MO001967 | MO001967-005-03 | NDH001 | 镍钝化模板 | 5345 | 2024-07-24 | 2024-07-25 | 5 | 2024-07-24 21:17:16 | 2024-07-25 01:16:05 | 江苏东方九天新能源材料有限公司 |  | 王贺阳 |  | 1 | 0.254 | 1550 | 590 | 1 | DL002407001413 | 海金杜门(0.254*590)厚度±0.01，HV90-110,粗糙度0.075-0.5，镍层厚度≥1.9μM/0.38μM，东方退火 |  | 来料双边氧化色差),D顶伤印(来料板面偶有挫划伤 尾20米顶伤划伤挫伤)来料尾50米操侧2㎝划伤 |  |  | 2073 | 5
镍钝化 | DL002407001412 | DL00240700141 | 东方镍钝化750 | 合格 | 合格品 | 甲 | 王贺阳 | 1786 | 1786 | 1 | 1530 | 0.254 | 590 | 海金杜门：750镍钝化工段镀镍，镍层要求A＞1.9μm，B＞0.38μm，上铁管芯，转东方退火工段 | Y氧化边(来料双边氧化色差板面偶有挫划伤) | 20600002 | 镍钝化卷半成品 | 0.254-SPCC | 31310013 | 镍钝化卷 | 0.254-SPCC |  | 10 | MO001967 | MO001967-005-02 | NDH001 | 镍钝化模板 | 5345 | 2024-07-24 | 2024-07-25 | 5 | 2024-07-24 21:17:16 | 2024-07-25 01:16:05 | 江苏东方九天新能源材料有限公司 |  | 王贺阳 |  | 1 | 0.254 | 1530 | 590 | 1 | DL002407001412 | 海金杜门(0.254*590)厚度±0.01，HV90-110,粗糙度0.075-0.5，镍层厚度≥1.9μM/0.38μM，东方退火 |  | Y氧化边(来料双边氧化色差板面偶有挫划伤) |  |  | 2073 | 5
镍钝化 | DL002407001411 | DL00240700141 | 东方镍钝化750 | 合格 | 合格品 | 甲 | 王贺阳 | 1782 | 1782 | 1 | 1530 | 0.254 | 590 | 海金杜门：750镍钝化工段镀镍，镍层要求A＞1.9μm，B＞0.38μm，上铁管芯，转东方退火工段 | Y氧化边(来料双边氧化色差),D顶伤印(来料板面偶有挫划伤内20米顶伤划伤挫伤) | 20600002 | 镍钝化卷半成品 | 0.254-SPCC | 31310013 | 镍钝化卷 | 0.254-SPCC |  | 10 | MO001967 | MO001967-005-01 | NDH001 | 镍钝化模板 | 5345 | 2024-07-24 | 2024-07-25 | 5 | 2024-07-24 21:17:16 | 2024-07-25 01:16:05 | 江苏东方九天新能源材料有限公司 |  | 王贺阳 |  | 1 | 0.254 | 1530 | 590 | 1 | DL002407001411 | 海金杜门(0.254*590)厚度±0.01，HV90-110,粗糙度0.075-0.5，镍层厚度≥1.9μM/0.38μM，东方退火 |  | Y氧化边(来料双边氧化色差),D顶伤印(来料板面偶有挫划伤内20米顶伤划伤挫伤) |  |  | 2073 | 5
铬钝化 | JG0024060067 | JG0024060067 | 东方铬钝化750 | 合格 | 让步接收 | 甲 | 周建锋 | 5034 | 5053 | 1.0038 | 7140 | 0.15 | 610 | 镀铬量80-100 | 来料板面色差辊印，亮斑点，白斑点，振纹，砂轮印 | 30210011 | 光亮卷 | 0.15-SPCC | 30110011 | 铬钝化卷 | 0.15-SPCC |  | 10 | MO002009 | MO002009-002 | GDH001 | 铬钝化模板 | 5034 | 2024-07-24 | 2024-07-24 | 5 | 2024-07-25 00:23:45 | 2024-07-25 01:10:43 | 江苏东方九天新能源材料有限公司 | 256692 | 倪兵 |  |  | 0.15 | 0 | 610 | 1 | JG0024060067 |  | 1 | 来料板面色差辊印，亮斑点，白斑点，振纹，砂轮印 | 是 | 是 | 47 | 2
一次脱脂 | JG12240703422 | JG1224070342 | 东方950脱脂2# | 其他入库 | 半成品退库 | 甲 | 韩成飞,周志平 | 8560 | 8560 | 1 | 3630 | 0.4 | 760 | 950-2脱脂 |  | 20100142 | 轧硬 | 0.4*760-SPCC | 20500021 | 光亮卷半成品 | 0.4-SPCC |  | 10 | MO001672 | MO001672-004-02 | GLJ001 | 东方光亮卷前处理(0.4轧0.125mm) | 13515 | 2024-07-16 | 2024-07-31 | 3 | 2024-07-24 23:57:17 | 2024-07-25 01:04:18 | 江苏东方九天新能源材料有限公司 |  | 周志平 |  | 1 | 0.4 | 3630 | 760 | 1 | JG12240703422 | 脱脂分一包4.9t，2050米，合格报工，轧0.125，米数控制在6800-6900米，厚度公差0.115-0.125，轧机按照0.12的中值设定轧制。剩余一包8.6t脱脂结束后报工，报工报待处理。特别注意按照此要求操作。 | 1 |  | 是 | 是 | 5080 | 4
一次脱脂 | JG12240703421 | JG1224070342 | 东方950脱脂2# | 合格 | 合格品 | 甲 | 韩成飞,周志平 | 4925 | 4925 | 1 | 2090 | 0.4 | 760 | 950-2脱脂 |  | 20100142 | 轧硬 | 0.4*760-SPCC | 30210004 | 光亮卷 | 0.125-SPCC |  | 10 | MO001672 | MO001672-004-01 | GLJ001 | 东方光亮卷前处理(0.4轧0.125mm) | 13515 | 2024-07-16 | 2024-07-31 | 3 | 2024-07-24 23:57:17 | 2024-07-25 01:04:18 | 江苏东方九天新能源材料有限公司 |  | 周志平 |  | 1 | 0.4 | 2090 | 760 | 1 | JG12240703421 | 脱脂分一包4.9t，2050米，合格报工，轧0.125，米数控制在6800-6900米，厚度公差0.115-0.125，轧机按照0.12的中值设定轧制。剩余一包8.6t脱脂结束后报工，报工报待处理。特别注意按照此要求操作。 |  |  |  |  | 5080 | 4
最终平整 | JG12240701051 | JG1224070105 | 东方850平整 | 合格 | 让步接收 | 乙 | 鞠承,姚学禹 | 4875 | 4870 | 0.999 | 6970 | 0.125 | 760 | 平整 | 50米、尾30米处停机斑，尾100米传10CM粘钢印,表面乳化斑重 | 20100142 | 轧硬 | 0.4*760-SPCC | 30210004 | 光亮卷 | 0.125-SPCC |  | 60 | MO001427 | MO001427-003-01 | GLJ001 | 东方光亮卷前处理(0.4轧0.125mm) | 13300 | 2024-07-09 | 2024-07-16 | 5 | 2024-07-25 00:41:30 | 2024-07-25 00:43:57 | 江苏东方九天新能源材料有限公司 | 207326 | 鞠承 |  |  | 0.125 | 6930 | 760 | 1 | JG12240701051 | 脱脂分一包4.9t，2050米，合格报工，轧0.125，米数控制在6800-6900米，厚度公差0.115-0.125，轧机按照0.12的中值设定轧制。剩余一包8.4t脱脂结束后报工，报工报待处理。特别注意按照此要求操作。 | 1 | T停机斑(50米尾30米处)N粘钢折印(尾100,米传10CM),R乳化斑(来料表面重) | 是 | 是 | 3819 | 3
最终脱脂 | JG12240703462 | JG1224070346 | 东方950脱脂1# | 合格 | 合格品 | 乙 | 何晓健,张东兵 | 6405 | 6405 | 1 | 11250 | 0.1 | 760 | 脱脂（950-1） |  | 20100142 | 轧硬 | 0.4*760-SPCC | 30210015 | 光亮卷 | 0.1-SPCC |  | 40 | MO001675 | MO001675-002-02 | GLJ002 | 东方光亮卷前处理（0.4轧0.1mm) | 13515 | 2024-07-16 | 2024-07-31 | 5 | 2024-07-25 00:41:51 | 2024-07-25 00:43:08 | 江苏东方九天新能源材料有限公司 |  | 何晓健 |  | 1 | 0.1 | 11250 | 760 | 1 | JG12240703462 | 轧0.1，米数控制在23200-23300米，脱脂分一包10500米 |  |  |  |  | 6472 | 2
最终脱脂 | JG12240703461 | JG1224070346 | 东方950脱脂1# | 合格 | 合格品 | 乙 | 何晓健,张东兵 | 6465 | 6465 | 1 | 11350 | 0.1 | 760 | 脱脂（950-1） |  | 20100142 | 轧硬 | 0.4*760-SPCC | 30210015 | 光亮卷 | 0.1-SPCC |  | 40 | MO001675 | MO001675-002-01 | GLJ002 | 东方光亮卷前处理（0.4轧0.1mm) | 13515 | 2024-07-16 | 2024-07-31 | 5 | 2024-07-25 00:41:51 | 2024-07-25 00:43:08 | 江苏东方九天新能源材料有限公司 |  | 何晓健 |  | 1 | 0.1 | 11350 | 760 | 1 | JG12240703461 | 轧0.1，米数控制在23200-23300米，脱脂分一包10500米 |  |  |  |  | 6472 | 2
铬钝化 | JG1224060256212 | JG122406025621 | 东方铬钝化950 | 合格 | 合格品 | 甲 | 韩康 | 2679 | 2679 | 1 | 4670 | 0.1 | 760 | 、 | S色差(色差 花辊印) | 30210015 | 光亮卷 | 0.1-SPCC | 30110014 | 铬钝化卷 | 0.1-SPCC |  | 10 | MO001862 | MO001862-003-02 | GDH001 | 铬钝化模板 | 5410 | 2024-07-21 | 2024-07-21 | 5 | 2024-07-25 00:35:23 | 2024-07-25 00:37:07 | 江苏东方九天新能源材料有限公司 |  | 孙槐兵 |  | 1 | 0.1 | 4670 | 760 | 1 | JG1224060256212 |  | 1 | S色差(色差 花辊印) | 是 | 是 | 3 | 3
铬钝化 | JG1224060256211 | JG122406025621 | 东方铬钝化950 | 合格 | 合格品 | 甲 | 韩康 | 2711 | 2711 | 1 | 4730 | 0.1 | 760 | 、 | S色差(色差 花辊印) | 30210015 | 光亮卷 | 0.1-SPCC | 30110014 | 铬钝化卷 | 0.1-SPCC |  | 10 | MO001862 | MO001862-003-01 | GDH001 | 铬钝化模板 | 5410 | 2024-07-21 | 2024-07-21 | 5 | 2024-07-25 00:35:23 | 2024-07-25 00:37:07 | 江苏东方九天新能源材料有限公司 |  | 孙槐兵 |  | 1 | 0.1 | 4730 | 760 | 1 | JG1224060256211 |  | 1 | S色差(色差 花辊印) | 是 | 是 | 3 | 3
铬钝化 | JG0024060073 | JG0024060073 | 东方铬钝化750 | 合格 | 让步接收 | 甲 | 孙锋 | 5010 | 5003 | 0.9986 | 7150 | 0.15 | 610 | 镀铬量80-100 | 亮斑点，白斑点，振纹，砂轮印，花辊印，尾部停机印 | 30210011 | 光亮卷 | 0.15-SPCC | 30110011 | 铬钝化卷 | 0.15-SPCC |  | 10 | MO002009 | MO002009-006 | GDH001 | 铬钝化模板 | 5010 | 2024-07-24 | 2024-07-24 | 5 | 2024-07-24 23:34:46 | 2024-07-25 00:23:28 | 江苏东方九天新能源材料有限公司 | 256696 | 倪兵 |  |  | 0.15 | 0 | 610 | 1 | JG0024060073 |  | 1 | 来料板面色差辊印，亮斑点，白斑点，振纹，砂轮印，花辊印，来料尾部停机印 | 是 | 是 | 49 | 6
最终平整 | JG12240701011 | JG1224070101 | 东方850平整 | 合格 | 让步接收 | 乙 | 鞠承,姚学禹 | 4790 | 4800 | 1.0021 | 6870 | 0.125 | 760 | 平整 | 69-84米传9-40CM5个孔洞（0.07-0.43mm2） | 20100142 | 轧硬 | 0.4*760-SPCC | 30210004 | 光亮卷 | 0.125-SPCC |  | 60 | MO001427 | MO001427-001-01 | GLJ001 | 东方光亮卷前处理(0.4轧0.125mm) | 13305 | 2024-07-09 | 2024-07-16 | 5 | 2024-07-25 00:14:36 | 2024-07-25 00:16:28 | 江苏东方九天新能源材料有限公司 | 207314 | 鞠承 |  |  | 0.125 | 6850 | 760 | 1 | JG12240701011 | 脱脂分一包4.9t，2050米，合格报工，轧0.125，米数控制在6800-6900米，厚度公差0.115-0.125，轧机按照0.12的中值设定轧制。剩余一包8.4t脱脂结束后报工，报工报待处理。特别注意按照此要求操作。 | 1 | K孔洞(69-84米传9-40CM5个0.07-0.43),R乳化斑(来料表面) | 是 | 是 | 3803 | 1
一次脱脂 | JG12240703412 | JG1224070341 | 东方950脱脂2# | 其他入库 | 半成品退库 | 甲 | 韩成飞,周志平 | 8585 | 8585 | 1 | 3640 | 0.4 | 760 | 950-2脱脂 |  | 20100142 | 轧硬 | 0.4*760-SPCC | 20500021 | 光亮卷半成品 | 0.4-SPCC |  | 10 | MO001672 | MO001672-003-02 | GLJ001 | 东方光亮卷前处理(0.4轧0.125mm) | 13515 | 2024-07-16 | 2024-07-31 | 5 | 2024-07-24 23:50:33 | 2024-07-24 23:54:13 | 江苏东方九天新能源材料有限公司 |  | 周志平 |  | 1 | 0.4 | 3640 | 760 | 1 | JG12240703412 | 脱脂分一包4.9t，2050米，合格报工，轧0.125，米数控制在6800-6900米，厚度公差0.115-0.125，轧机按照0.12的中值设定轧制。剩余一包8.6t脱脂结束后报工，报工报待处理。特别注意按照此要求操作。 | 1 |  | 是 | 是 | 1959 | 3
一次脱脂 | JG12240703411 | JG1224070341 | 东方950脱脂2# | 合格 | 合格品 | 甲 | 韩成飞,周志平 | 4920 | 4920 | 1 | 2090 | 0.4 | 760 | 950-2脱脂 |  | 20100142 | 轧硬 | 0.4*760-SPCC | 30210004 | 光亮卷 | 0.125-SPCC |  | 10 | MO001672 | MO001672-003-01 | GLJ001 | 东方光亮卷前处理(0.4轧0.125mm) | 13515 | 2024-07-16 | 2024-07-31 | 5 | 2024-07-24 23:50:33 | 2024-07-24 23:54:13 | 江苏东方九天新能源材料有限公司 |  | 周志平 |  | 1 | 0.4 | 2090 | 760 | 1 | JG12240703411 | 脱脂分一包4.9t，2050米，合格报工，轧0.125，米数控制在6800-6900米，厚度公差0.115-0.125，轧机按照0.12的中值设定轧制。剩余一包8.6t脱脂结束后报工，报工报待处理。特别注意按照此要求操作。 |  |  |  |  | 1959 | 3
最终平整 | JG12240703651 | JG1224070365 | 东方850平整 | 合格 | 让步接收 | 乙 | 鞠承,姚学禹 | 4700 | 4700 | 1 | 6820 | 0.125 | 760 | 平整 | 50米、尾30米处停机斑 | 20100142 | 轧硬 | 0.4*760-SPCC | 30210004 | 光亮卷 | 0.125-SPCC |  | 60 | MO001554 | MO001554-009-01 | GLJ001 | 东方光亮卷前处理(0.4轧0.125mm) | 13500 | 2024-07-12 | 2024-07-12 | 5 | 2024-07-24 23:40:42 | 2024-07-24 23:41:48 | 江苏东方九天新能源材料有限公司 | 239538 | 鞠承 |  |  | 0.125 | 6800 | 760 | 1 | JG12240703651 | 脱脂分一包4.9t，2050米，合格报工，轧0.125，米数控制在6800-6900米，厚度公差0.115-0.125，轧机按照0.12的中值设定轧制。剩余一包8.6t脱脂结束后报工，报工报待处理。特别注意按照此要求操作。 | 1 | T停机斑(50米尾30米处) | 是 | 是 | 3942 | 9
铬钝化 | JG0024060074 | JG0024060074 | 东方铬钝化750 | 合格 | 让步接收 | 甲 | 周建锋 | 5016 | 5015 | 0.9998 | 7110 | 0.15 | 610 | 镀铬量80-100 | 色差辊印，亮斑点，白斑点，振纹，砂轮印 | 30210011 | 光亮卷 | 0.15-SPCC | 30110011 | 铬钝化卷 | 0.15-SPCC |  | 10 | MO002009 | MO002009-009 | GDH001 | 铬钝化模板 | 5016 | 2024-07-24 | 2024-07-24 | 5 | 2024-07-24 23:34:01 | 2024-07-24 23:34:25 | 江苏东方九天新能源材料有限公司 | 256707 | 倪兵 |  |  | 0.15 | 0 | 610 | 1 | JG0024060074 |  | 1 | 来料板面色差辊印，亮斑点，白斑点，振纹，砂轮印 | 是 | 是 | 0 | 9
铬钝化 | JG122406013822 | JG12240601382 | 东方铬钝化950 | 合格 | 合格品 | 甲 | 韩康 | 2643 | 2643 | 1 | 4570 | 0.1 | 760 | / |  | 30210015 | 光亮卷 | 0.1-SPCC | 30110014 | 铬钝化卷 | 0.1-SPCC |  | 10 | MO001892 | MO001892-003-02 | GDH001 | 铬钝化模板 | 5400 | 2024-07-22 | 2024-07-22 | 5 | 2024-07-24 23:25:29 | 2024-07-24 23:26:44 | 江苏东方九天新能源材料有限公司 |  | 孙槐兵 |  | 1 | 0.1 | 4570 | 760 | 1 | JG122406013822 |  | 1 |  | 是 | 是 | 1 | 3
铬钝化 | JG122406013821 | JG12240601382 | 东方铬钝化950 | 合格 | 合格品 | 甲 | 韩康 | 2705 | 2705 | 1 | 4650 | 0.1 | 760 | / |  | 30210015 | 光亮卷 | 0.1-SPCC | 30110014 | 铬钝化卷 | 0.1-SPCC |  | 10 | MO001892 | MO001892-003-01 | GDH001 | 铬钝化模板 | 5400 | 2024-07-22 | 2024-07-22 | 5 | 2024-07-24 23:25:29 | 2024-07-24 23:26:44 | 江苏东方九天新能源材料有限公司 |  | 孙槐兵 |  | 1 | 0.1 | 4650 | 760 | 1 | JG122406013821 |  | 1 |  | 是 | 是 | 1 | 3
最终平整 | JG122407035112 | JG1224070351 | 东方850平整 | 合格 | 让步接收 | 乙 | 鞠承,姚学禹 | 2030 | 2030 | 1 | 2960 | 0.125 | 760 | 平整 | 整卷操侧30cm内轻微松花印 | 20100142 | 轧硬 | 0.4*760-SPCC | 30210004 | 光亮卷 | 0.125-SPCC |  | 60 | MO001554 | MO001554-005-01-02 | GLJ001 | 东方光亮卷前处理(0.4轧0.125mm) | 13485 | 2024-07-12 | 2024-07-12 | 5 | 2024-07-24 23:19:34 | 2024-07-24 23:21:59 | 江苏东方九天新能源材料有限公司 |  | 鞠承 |  | 1 | 0.125 | 2960 | 760 | 1 | JG122407035112 | 脱脂分一包4.9t，2050米，合格报工，轧0.125，米数控制在6800-6900米，厚度公差0.115-0.125，轧机按照0.12的中值设定轧制。剩余一包8.6t脱脂结束后报工，报工报待处理。特别注意按照此要求操作。 | 1 | S松花印(来料整卷操30CM轻微) | 是 | 是 | 2430 | 5
最终平整 | JG122407035111 | JG1224070351 | 东方850平整 | 合格 | 让步接收 | 乙 | 鞠承,姚学禹 | 2525 | 2525 | 1 | 3620 | 0.125 | 760 | 平整 | 整卷操侧30cm内轻微松花印 | 20100142 | 轧硬 | 0.4*760-SPCC | 30210004 | 光亮卷 | 0.125-SPCC |  | 60 | MO001554 | MO001554-005-01-01 | GLJ001 | 东方光亮卷前处理(0.4轧0.125mm) | 13485 | 2024-07-12 | 2024-07-12 | 5 | 2024-07-24 23:19:34 | 2024-07-24 23:21:59 | 江苏东方九天新能源材料有限公司 |  | 鞠承 |  | 1 | 0.125 | 3620 | 760 | 1 | JG122407035111 | 脱脂分一包4.9t，2050米，合格报工，轧0.125，米数控制在6800-6900米，厚度公差0.115-0.125，轧机按照0.12的中值设定轧制。剩余一包8.6t脱脂结束后报工，报工报待处理。特别注意按照此要求操作。 | 1 | S松花印(整卷来料操30CM内轻微) | 是 | 是 | 2430 | 5
铬钝化 | JG0024060068 | JG0024060068 | 东方铬钝化750 | 合格 | 让步接收 | 甲 | 孙锋 | 5056 | 5051 | 0.999 | 7150 | 0.15 | 610 | 镀铬量80-100 | 210、300米横向585、588mm（大小0.17、0.85mm2），尾50米左右来料操边撞伤印 | 30210011 | 光亮卷 | 0.15-SPCC | 30110011 | 铬钝化卷 | 0.15-SPCC |  | 10 | MO002009 | MO002009-007 | GDH001 | 铬钝化模板 | 5056 | 2024-07-24 | 2024-07-24 | 5 | 2024-07-24 21:50:55 | 2024-07-24 22:46:18 | 江苏东方九天新能源材料有限公司 | 256705 | 倪兵 |  |  | 0.15 | 0 | 610 | 1 | JG0024060068 |  | 1 | 来料板面色差辊印，亮斑点，白斑点，振纹,白条印，210/300米横向585/588，大小0.17/0.85，尾50米左右来料操边撞伤印 | 是 | 是 | 56 | 7
铬钝化 | JG122406027022 | JG12240602702 | 东方铬钝化950 | 合格 | 合格品 | 甲 | 韩康 | 2771 | 2771 | 1 | 4820 | 0.1 | 760 | / | S色差(色差 花辊印 条印 白斑) | 30210015 | 光亮卷 | 0.1-SPCC | 30110014 | 铬钝化卷 | 0.1-SPCC |  | 10 | MO001936 | MO001936-001-02 | GDH001 | 铬钝化模板 | 5595 | 2024-07-23 | 2024-07-23 | 5 | 2024-07-24 22:19:05 | 2024-07-24 22:21:30 | 江苏东方九天新能源材料有限公司 |  | 孙槐兵 |  | 1 | 0.1 | 4820 | 760 | 1 | JG122406027022 |  | 1 | S色差(色差 花辊印 条印 白斑) | 是 | 是 | 3 | 1
铬钝化 | JG122406027021 | JG12240602702 | 东方铬钝化950 | 合格 | 让步接收 | 甲 | 韩康 | 2797 | 2797 | 1 | 4850 | 0.1 | 760 | / | S色差(色差 花辊印 条印 白斑) | 30210015 | 光亮卷 | 0.1-SPCC | 30110014 | 铬钝化卷 | 0.1-SPCC |  | 10 | MO001936 | MO001936-001-01 | GDH001 | 铬钝化模板 | 5595 | 2024-07-23 | 2024-07-23 | 5 | 2024-07-24 22:19:05 | 2024-07-24 22:21:30 | 江苏东方九天新能源材料有限公司 |  | 孙槐兵 |  | 1 | 0.1 | 4850 | 760 | 1 | JG122406027021 |  | 1 | S色差(色差 花辊印 条印 白斑) | 是 | 是 | 3 | 1
铬钝化 | JG122405004412 | JG122405004412 | 东方铬钝化950 | 其他入库 | 协议品 | 甲 | 韩康 | 1168 | 1141 | 0.9769 | 2100 | 0.1 | 710 | / | 色差 锈斑 花辊印 内顶伤折印【短带--协议品】 | 30210015 | 光亮卷 | 0.1-SPCC | 30910004 | 铬钝化卷协议品 | 0.1-SPCC |  | 10 | MO001947 | MO001947-006 | GDH001 | 铬钝化模板 | 1168 | 2024-07-23 | 2024-07-23 | 3 | 2024-07-24 21:26:05 | 2024-07-24 21:29:12 | 江苏东方九天新能源材料有限公司 | 249105 | 孙槐兵 |  |  | 0.1 | 0 | 710 | 1 | JG122405004412 |  | 1 | S色差(色差 锈斑 花辊印 内顶伤折印) | 处理中 | 否 |  | 6
铬钝化 | JG12240601961 | JG12240601961 | 东方铬钝化950 | 其他入库 | 协议品 | 甲 | 韩康 | 1120 | 1120 | 1 | 1850 | 0.1 | 710 | / | 色差 传侧边部撞伤重点 锈斑 折印 并包【短带--协议品】 | 30210015 | 光亮卷 | 0.1-SPCC | 30910004 | 铬钝化卷协议品 | 0.1-SPCC |  | 10 | MO001947 | MO001947-008 | GDH001 | 铬钝化模板 | 1120 | 2024-07-23 | 2024-07-23 | 3 | 2024-07-24 21:23:05 | 2024-07-24 21:25:32 | 江苏东方九天新能源材料有限公司 | 249099 | 孙槐兵 |  |  | 0.1 | 2020 | 710 | 1 | JG12240601961 |  | 1 | S色差(色差 传侧边部撞伤重点 锈斑 折印 并包) | 处理中 | 否 |  | 8
镍钝化 | DL002407004713 | DL00240700471 | 东方镍钝化750 | 合格 | 合格品 | 乙 | 王晶晶 | 1940 | 1940 | 1 | 1650 | 0.254 | 590 | 海金杜门：750镍钝化工段镀镍，镍层要求A＞1.9μm，B＞0.38μm，上铁管芯，转东方退火工段 | Y氧化边(来料双边氧化色差，来料板面暗线印，轻振纹，偶有擦划伤，镀后不明显。来料尾20米顶伤划伤挫伤印) | 20600002 | 镍钝化卷半成品 | 0.254-SPCC | 31310013 | 镍钝化卷 | 0.254-SPCC |  | 10 | MO001967 | MO001967-002-03 | NDH001 | 镍钝化模板 | 5730 | 2024-07-24 | 2024-07-25 | 5 | 2024-07-24 17:04:07 | 2024-07-24 21:12:45 | 江苏东方九天新能源材料有限公司 |  | 王晶晶 |  | 1 | 0.254 | 1650 | 590 | 1 | DL002407004713 | 海金杜门(0.254*590)厚度±0.01，HV90-110,粗糙度0.075-0.5，镍层厚度≥1.9μM/0.38μM，东方退火 |  | Y氧化边(来料双边氧化色差，来料板面暗线印，轻振纹，偶有擦划伤，镀后不明显。来料尾20米顶伤划伤挫伤印) |  |  | 2151 | 2
镍钝化 | DL002407004712 | DL00240700471 | 东方镍钝化750 | 合格 | 合格品 | 乙 | 王晶晶 | 1920 | 1920 | 1 | 1620 | 0.254 | 590 | 海金杜门：750镍钝化工段镀镍，镍层要求A＞1.9μm，B＞0.38μm，上铁管芯，转东方退火工段 | Y氧化边(来料双边氧化色差，来料板面暗线印，轻振纹，偶有擦划伤，镀后不明显。尾20米传边撞伤) | 20600002 | 镍钝化卷半成品 | 0.254-SPCC | 31310013 | 镍钝化卷 | 0.254-SPCC |  | 10 | MO001967 | MO001967-002-02 | NDH001 | 镍钝化模板 | 5730 | 2024-07-24 | 2024-07-25 | 5 | 2024-07-24 17:04:07 | 2024-07-24 21:12:45 | 江苏东方九天新能源材料有限公司 |  | 王晶晶 |  | 1 | 0.254 | 1620 | 590 | 1 | DL002407004712 | 海金杜门(0.254*590)厚度±0.01，HV90-110,粗糙度0.075-0.5，镍层厚度≥1.9μM/0.38μM，东方退火 |  | Y氧化边(来料双边氧化色差，来料板面暗线印，轻振纹，偶有擦划伤，镀后不明显。尾20米传边撞伤) |  |  | 2151 | 2
镍钝化 | DL002407004711 | DL00240700471 | 东方镍钝化750 | 合格 | 合格品 | 乙 | 王晶晶 | 1918 | 1918 | 1 | 1620 | 0.254 | 590 | 海金杜门：750镍钝化工段镀镍，镍层要求A＞1.9μm，B＞0.38μm，上铁管芯，转东方退火工段 | Y氧化边(来料双边氧化色差，来料板面暗线印，轻振纹，偶有擦划伤，镀后不明显。来料内20米顶伤划伤挫伤印) | 20600002 | 镍钝化卷半成品 | 0.254-SPCC | 31310013 | 镍钝化卷 | 0.254-SPCC |  | 10 | MO001967 | MO001967-002-01 | NDH001 | 镍钝化模板 | 5730 | 2024-07-24 | 2024-07-25 | 5 | 2024-07-24 17:04:07 | 2024-07-24 21:12:45 | 江苏东方九天新能源材料有限公司 |  | 王晶晶 |  | 1 | 0.254 | 1620 | 590 | 1 | DL002407004711 | 海金杜门(0.254*590)厚度±0.01，HV90-110,粗糙度0.075-0.5，镍层厚度≥1.9μM/0.38μM，东方退火 |  | Y氧化边(来料双边氧化色差，来料板面暗线印，轻振纹，偶有擦划伤，镀后不明显。来料内20米顶伤划伤挫伤印，来料内40米传边2公分粘钢) |  |  | 2151 | 2
铬钝化 | JG122405514822 | JG12240551482 | 东方铬钝化950 | 合格 | 合格品 | 乙 | 李志祥 | 3709 | 3709 | 1 | 6420 | 0.1 | 760 | / |  | 30210015 | 光亮卷 | 0.1-SPCC | 30110014 | 铬钝化卷 | 0.1-SPCC |  | 10 | MO001936 | MO001936-008-02 | GDH001 | 铬钝化模板 | 6150 | 2024-07-23 | 2024-07-23 | 5 | 2024-07-24 20:03:13 | 2024-07-24 21:12:07 | 江苏东方九天新能源材料有限公司 |  | 李志祥 |  | 1 | 0.1 | 6420 | 760 | 1 | JG122405514822 |  | 1 | 花辊印 | 是 | 是 | 103 | 8
铬钝化 | JG122405514821 | JG12240551482 | 东方铬钝化950 | 合格 | 合格品 | 乙 | 李志祥 | 2411 | 2411 | 1 | 4160 | 0.1 | 760 | / |  | 30210015 | 光亮卷 | 0.1-SPCC | 30110014 | 铬钝化卷 | 0.1-SPCC |  | 10 | MO001936 | MO001936-008-01 | GDH001 | 铬钝化模板 | 6150 | 2024-07-23 | 2024-07-23 | 5 | 2024-07-24 20:03:13 | 2024-07-24 21:12:07 | 江苏东方九天新能源材料有限公司 |  | 李志祥 |  | 1 | 0.1 | 4160 | 760 | 1 | JG122405514821 |  | 1 | 花辊印 | 是 | 是 | 103 | 8
最终退火 | DL00240700091 | DL0024070009 | 东方20# | 合格 |  | 乙 | 陈国,李楷文,袁亚东 | 6200 | 6200 | 1 | 2200 | 0.57 | 630 | 昆山宝必达：退火(620℃)，转850平整 |  | 20100086 | 轧硬 | 0.6*630-SPCC | 31010081 | 小品种钢卷 | 0.57-SPCC |  | 40 | MO001713 | MO001713-001-01 | XPZG001 | 小品种钢前处理模板 | 12740 | 2024-07-17 | 2024-07-28 | 5 | 2024-07-24 07:34:34 | 2024-07-24 20:44:41 | 江苏东方九天新能源材料有限公司 | 246141 | 刘忠于 | 刘忠于 |  | 0.57 | 2200 | 630 | 1 | DL00240700091 | 昆山宝必达：（0.57*630）厚度±0.01mm，硬度HV85-105,粗糙度0.5-0.8μM，卷重2-3吨 |  |  |  |  | 1013 | 1
最终冷轧 | JL1224040142 | JL1224040142 | 东方650轧机 | 合格 | 让步接收 | 甲 | 关颜伟,徐炜 | 5065 | 5015 | 0.9901 | 9060 | 0.13 | 550 | 浙江银轮:650轧机中间道次普光辊（Ra0.2-0.3μm)轧制，最后一道用Ra0.8-1.0μm毛化辊轧至0.13mm（0.40-0.27-0.18-0.14-0.13）厚度公差：0.128-0.133mm，转脱脂 | X细划伤(),Z振纹(),C挫伤(),H横辊印() | 20100145 | 轧硬 | 0.4*550-SPCC | 31010007 | 小品种钢卷 | 0.13-SPCC |  | 30 | MO001292 | MO001292-002 | XPZG001 | 小品种钢前处理模板 | 5065 | 2024-07-06 | 2024-07-16 | 5 | 2024-07-24 20:10:00 | 2024-07-24 20:12:04 | 江苏东方九天新能源材料有限公司 | 213371 | 关颜伟 |  |  | 0.4 | 2950 | 550 | 1 | JL1224040142 | 浙江银轮（0.13*550）：厚度公差±0.005，HV90-110,粗糙度0.5-0.7 |  | X细划伤(),Z振纹(),C挫伤(),H横辊印() | 否 | 否 | 5514 | 2
最终冷轧 | JL1224040141 | JL1224040141 | 东方650轧机 | 合格 | 让步接收 | 甲 | 关颜伟,徐炜 | 5070 | 5020 | 0.9901 | 9050 | 0.13 | 550 | 浙江银轮:650轧机中间道次普光辊（Ra0.2-0.3μm)轧制，最后一道用Ra0.8-1.0μm毛化辊轧至0.13mm（0.40-0.27-0.18-0.14-0.13）厚度公差：0.128-0.133mm，转脱脂 | X细划伤(),A暗线印(),H横辊印(),C挫伤(),B白斑(),Z振纹() | 20100145 | 轧硬 | 0.4*550-SPCC | 31010007 | 小品种钢卷 | 0.13-SPCC |  | 30 | MO001292 | MO001292-001 | XPZG001 | 小品种钢前处理模板 | 5085 | 2024-07-06 | 2024-07-16 | 5 | 2024-07-24 20:04:23 | 2024-07-24 20:09:22 | 江苏东方九天新能源材料有限公司 | 213370 | 关颜伟 |  |  | 0.4 | 2950 | 550 | 1 | JL1224040141 | 浙江银轮（0.13*550）：厚度公差±0.005，HV90-110,粗糙度0.5-0.7 |  | X细划伤(),A暗线印(),H横辊印(),C挫伤(),B白斑(),Z振纹() | 否 | 否 | 5473 | 1
铬钝化 | JG12240701431 | JG12240701431 | 东方铬钝化950 | 合格 | 合格品 | 乙 | 李志祥 | 5492 | 5295 | 0.9641 | 9860 | 0.1 | 710 | / | 色差 辊印 | 30210015 | 光亮卷 | 0.1-SPCC | 30110014 | 铬钝化卷 | 0.1-SPCC |  | 10 | MO001982 | MO001982-004 | GDH001 | 铬钝化模板 | 5492 | 2024-07-24 | 2024-07-24 | 5 | 2024-07-24 20:02:38 | 2024-07-24 20:02:59 | 江苏东方九天新能源材料有限公司 | 256234 | 李志祥 |  |  | 0.1 | 10240 | 710 | 1 | JG12240701431 |  | 1 | 色差 辊印 | 是 | 是 | 0 | 4
铬钝化 | JG12240701361 | JG12240701361 | 东方铬钝化950 | 合格 | 让步接收 | 乙 | 李志祥 | 5590 | 5599 | 1.0016 | 10190 | 0.1 | 710 | / | 4160米操86mm孔洞（大小 1.15mm2） | 30210015 | 光亮卷 | 0.1-SPCC | 30110014 | 铬钝化卷 | 0.1-SPCC |  | 10 | MO001982 | MO001982-003 | GDH001 | 铬钝化模板 | 5590 | 2024-07-24 | 2024-07-24 | 5 | 2024-07-24 19:18:35 | 2024-07-24 19:19:30 | 江苏东方九天新能源材料有限公司 | 256233 | 李志祥 |  |  | 0.1 | 10200 | 710 | 1 | JG12240701361 |  | 1 | 4160米孔洞大小 1.15操86 色差 辊印 | 是 | 是 | 1 | 3
铬钝化 | JG12240701751 | JG12240701751 | 东方铬钝化950 | 合格 | 让步接收 | 乙 | 李志祥 | 5510 | 5523 | 1.0024 | 10200 | 0.1 | 710 | / | 1900左右板面划伤 1800米内凹点 3269米孔洞大小0.18操41 | 30210015 | 光亮卷 | 0.1-SPCC | 30110014 | 铬钝化卷 | 0.1-SPCC |  | 10 | MO001982 | MO001982-002 | GDH001 | 铬钝化模板 | 5510 | 2024-07-24 | 2024-07-24 | 5 | 2024-07-24 16:34:16 | 2024-07-24 19:18:23 | 江苏东方九天新能源材料有限公司 | 256229 | 李志祥 |  |  | 0.1 | 10250 | 710 | 1 | JG12240701751 |  | 1 | 1900左右板面划伤 1800米内凹点 3269米孔洞大小0.18操41 | 是 | 是 | 164 | 2
最终冷轧 | DL00240700352 | DL0024070035 | 东方650轧机 | 合格 | 让步接收 | 甲 | 关颜伟,徐炜 | 6110 | 5960 | 0.9755 | 8501 | 0.14 | 610 | 苏州中意：650轧机用普光辊（Ra0.15-0.25μm)轧制0.14mm（0.6-0.42-0.3-0.21-0.17-0.14）厚度公差：0.146-0.151mm、转脱脂 | A暗线印(cc成品轧一道边部线印消不掉),S色差条印(),B白斑(),C挫伤(),X细划伤(),S水锈斑() | 20100082 | 轧硬 | 0.6*610-SPCC | 31010009 | 小品种钢卷 | 0.14-SPCC |  | 30 | MO001704 | MO001704-001-02 | XPZG001 | 小品种钢前处理模板 | 12275 | 2024-07-17 | 2024-07-27 | 5 | 2024-07-24 17:51:39 | 2024-07-24 17:54:44 | 江苏东方九天新能源材料有限公司 | 245805 | 关颜伟 |  |  | 0.6 | 2140 | 610 | 1 | DL00240700352 | 苏州中意：（0.14*610）厚度±0.005MM,硬度HV100-110,粗糙度≤0.2μm，转分剪 |  | A暗线印(cc成品轧一道边部线印消不掉),S色差条印(),B白斑(),C挫伤(),X细划伤(),S水锈斑() |  |  | 13459 | 1
最终冷轧 | DL00240700351 | DL0024070035 | 东方650轧机 | 合格 | 让步接收 | 甲 | 关颜伟,徐炜 | 6140 | 6110 | 0.9951 | 8650 | 0.14 | 610 | 苏州中意：650轧机用普光辊（Ra0.15-0.25μm)轧制0.14mm（0.6-0.42-0.3-0.21-0.17-0.14）厚度公差：0.146-0.151mm、转脱脂 | A暗线印(下表面多条明显线印),S色差条印(),B白斑(),Z振纹(),C挫伤(),X细划伤() | 20100082 | 轧硬 | 0.6*610-SPCC | 31010009 | 小品种钢卷 | 0.14-SPCC |  | 30 | MO001704 | MO001704-001-01 | XPZG001 | 小品种钢前处理模板 | 12275 | 2024-07-17 | 2024-07-27 | 5 | 2024-07-24 17:48:01 | 2024-07-24 17:51:21 | 江苏东方九天新能源材料有限公司 | 245805 | 徐炜 |  |  | 0.6 | 2150 | 610 | 1 | DL00240700351 | 苏州中意：（0.14*610）厚度±0.005MM,硬度HV100-110,粗糙度≤0.2μm，转分剪 |  | A暗线印(下表面多条明显线印),S色差条印(),B白斑(),Z振纹(),C挫伤(),X细划伤() |  |  | 13459 | 1
最终脱脂 | DL00240700321 | DL0024070032 | 东方950脱脂1# | 合格 | 合格品 | 甲 | 关莫平,王建军 | 6100 | 6000 | 0.9836 | 8500 | 0.14 | 610 | 昆山富裕炜：脱脂(单位张力3.5）、转退火 |  | 20100082 | 轧硬 | 0.6*610-SPCC | 31010009 | 小品种钢卷 | 0.14-SPCC |  | 40 | MO001625 | MO001625-001-01 | XPZG001 | 小品种钢前处理模板 | 12220 | 2024-07-15 | 2024-07-15 | 3 | 2024-07-24 16:17:48 | 2024-07-24 17:26:58 | 江苏东方九天新能源材料有限公司 | 243246 | 王建军 |  |  | 0.14 | 8550 | 610 | 1 | DL00240700321 | 昆山富裕炜0.14：厚度±0.005MM,HV100-120,C粗糙度≤0.15μ，卷重2-3吨 |  |  |  |  | 4197 | 1
平整翻包 | JG12240601262 | JG1224060126 | 东方850平整 | 合格 | 让步接收 | 甲 | 陈俊华,钱琨 | 6540 | 6360 | 0.9725 | 11000 | 0.1 | 760 | 内300米倒包剪掉 | 3219.8米传439.5MM孔洞0.07平方毫米，操25CM内花辊印(轻微) | 20100142 | 轧硬 | 0.4*760-SPCC | 30210015 | 光亮卷 | 0.1-SPCC |  | 70 | MO000938 | MO000938-011-02 | KSFW001 | 东方小品种钢前处理 0.67（昆山富维 厚度公差：0.660-0.670mm,光泽度大于150GU（横向、纵向），粗糙度：Ra0.2-0.45um.硬度：HV80-110） | 13530 | 2024-06-24 | 2024-07-04 | 2 | 2024-07-24 16:53:20 | 2024-07-24 17:23:20 | 江苏东方九天新能源材料有限公司 | 192995 | 陈俊华 |  |  | 0.1 | 11300 | 760 | 1 | JG12240601262 | 轧0.1，米数控制在23100-23200米，脱脂分一包10400米。 | 1 | K孔洞(3219.8米传439.5MM0.07MM2),H花辊印(操25CM内，轻微) | 是 | 是 | 3513 | 11
镍钝化 | DL0024070014212 | DL002407001421 | 东方镍钝化750 | 合格 | 合格品 | 乙 | 王晶晶 | 2176 | 2176 | 1 | 1840 | 0.254 | 590 | 海金杜门：750镍钝化工段镀镍，镍层要求A＞1.9μm，B＞0.38μm，上铁管芯，转东方退火工段 | Y氧化边(来料双边氧化色差，来料板面暗线印，偶有擦划伤，镀后不明显。来料尾20米顶伤划伤挫伤印) | 20600002 | 镍钝化卷半成品 | 0.254-SPCC | 31310013 | 镍钝化卷 | 0.254-SPCC |  | 10 | MO001967 | MO001967-007-02 | NDH001 | 镍钝化模板 | 4340 | 2024-07-24 | 2024-07-25 | 5 | 2024-07-24 13:49:12 | 2024-07-24 17:03:48 | 江苏东方九天新能源材料有限公司 |  | 王晶晶 |  | 1 | 0.254 | 1840 | 590 | 1 | DL0024070014212 | 海金杜门(0.254*590)厚度±0.01，HV90-110,粗糙度0.075-0.5，镍层厚度≥1.9μM/0.38μM，东方退火 |  | Y氧化边(来料双边氧化色差，来料板面暗线印，偶有擦划伤，镀后不明显。来料尾20米顶伤划伤挫伤印) |  |  | 2168 | 7
镍钝化 | DL0024070014211 | DL002407001421 | 东方镍钝化750 | 合格 | 合格品 | 乙 | 王晶晶 | 2202 | 2202 | 1 | 1850 | 0.254 | 590 | 海金杜门：750镍钝化工段镀镍，镍层要求A＞1.9μm，B＞0.38μm，上铁管芯，转东方退火工段 | Y氧化边(来料双边氧化色差，来料板面暗线印，偶有擦划伤，镀后不明显。来料内20米顶伤划伤挫伤印) | 20600002 | 镍钝化卷半成品 | 0.254-SPCC | 31310013 | 镍钝化卷 | 0.254-SPCC |  | 10 | MO001967 | MO001967-007-01 | NDH001 | 镍钝化模板 | 4340 | 2024-07-24 | 2024-07-25 | 5 | 2024-07-24 13:49:12 | 2024-07-24 17:03:48 | 江苏东方九天新能源材料有限公司 |  | 王晶晶 |  | 1 | 0.254 | 1850 | 590 | 1 | DL0024070014211 | 海金杜门(0.254*590)厚度±0.01，HV90-110,粗糙度0.075-0.5，镍层厚度≥1.9μM/0.38μM，东方退火 |  | Y氧化边(来料双边氧化色差，来料板面暗线印，偶有擦划伤，镀后不明显。来料内20米顶伤划伤挫伤印) |  |  | 2168 | 7
平整翻包 | JG122405515121 | JG1224055151 | 东方850平整 | 合格 | 合格品 | 甲 | 陈俊华,钱琨 | 4920 | 4920 | 1 | 8580 | 0.1 | 760 | 内564米倒包剪去 |  | 20100142 | 轧硬 | 0.4*760-SPCC | 30210015 | 光亮卷 | 0.1-SPCC |  | 70 | MO000767 | MO000767-009-02-01 | KSFW001 | 东方小品种钢前处理 0.67（昆山富维 厚度公差：0.660-0.670mm,光泽度大于150GU（横向、纵向），粗糙度：Ra0.2-0.45um.硬度：HV80-110） | 13825 | 2024-06-17 | 2024-06-27 | 5 | 2024-07-24 16:48:40 | 2024-07-24 16:52:56 | 江苏东方九天新能源材料有限公司 |  | 陈俊华 |  | 1 | 0.1 | 8580 | 760 | 1 | JG122405515121 | 轧0.1，米数控制在23700-23800米，脱脂分一包10500米。 | 1 | K孔洞(以倒包，未报) | 是 | 是 | 4411 | 9
最终冷轧 | JG1224070346 | JG1224070346 | 东方850轧机 | 合格 | 合格品 | 甲 | 何建 | 13495 | 13000 | 0.9633 | 22627 | 0.1 | 760 | 850轧机普光辊(Ra0.4-0.6μm)轧制0.1mm(0.4-0.25-0.15-0.115-0.1) |  | 20100142 | 轧硬 | 0.4*760-SPCC | 30210015 | 光亮卷 | 0.1-SPCC |  | 30 | MO001675 | MO001675-002 | GLJ002 | 东方光亮卷前处理（0.4轧0.1mm) | 13515 | 2024-07-16 | 2024-07-31 | 5 | 2024-07-24 16:39:22 | 2024-07-24 16:39:56 | 江苏东方九天新能源材料有限公司 | 244659 | 何建 |  |  | 0.4 | 5720 | 760 | 1 | JG1224070346 | 轧0.1，米数控制在23200-23300米，脱脂分一包10500米 |  |  | 否 | 否 | 6472 | 2
分剪 | 14248723202/6 | 14248723202 | 东方分剪7# | 合格 | 合格品 | 甲 | 秦海波 | 0 | 528 |  | 0 | 0.4 | 136.8 | 分剪科达利：排刀规格136.8*6，切1200米，厚度公差+/-0.01mm，宽度公差+/-0.1mm，内径400mm，一托打两片，最大重量不超过1.2t。表面轻涂油，喊质检跟踪。 |  | 31310024 | 镍钝化卷 | 0.4-BDCK | 31320023 | 镍钝化分切带 | 0.4-BDCK |  | 10 | MO001985 | MO001985-001-06 | FJ001 | 分剪模板 | 7410 | 2024-07-24 | 2024-07-24 | 5 | 2024-07-24 16:25:48 | 2024-07-24 16:34:56 | 江苏东方九天新能源材料有限公司 |  | 秦海波 |  | 1 | 0.4 | 0 | 136.8 | 1 | 14248723202/6 | 分剪科达利：排刀规格136.8*6，切1200米，厚度公差+/-0.01mm，宽度公差+/-0.1mm，内径400mm，一托打两片，最大重量不超过1.2t。表面轻涂油，喊质检跟踪。 | 1 |  | 是 | 是 | 10 | 1
分剪 | 14248723202/5 | 14248723202 | 东方分剪7# | 合格 | 合格品 | 甲 | 秦海波 | 0 | 530 |  | 0 | 0.4 | 136.8 | 分剪科达利：排刀规格136.8*6，切1200米，厚度公差+/-0.01mm，宽度公差+/-0.1mm，内径400mm，一托打两片，最大重量不超过1.2t。表面轻涂油，喊质检跟踪。 |  | 31310024 | 镍钝化卷 | 0.4-BDCK | 31320023 | 镍钝化分切带 | 0.4-BDCK |  | 10 | MO001985 | MO001985-001-05 | FJ001 | 分剪模板 | 7410 | 2024-07-24 | 2024-07-24 | 5 | 2024-07-24 16:25:48 | 2024-07-24 16:34:56 | 江苏东方九天新能源材料有限公司 |  | 秦海波 |  | 1 | 0.4 | 0 | 136.8 | 1 | 14248723202/5 | 分剪科达利：排刀规格136.8*6，切1200米，厚度公差+/-0.01mm，宽度公差+/-0.1mm，内径400mm，一托打两片，最大重量不超过1.2t。表面轻涂油，喊质检跟踪。 | 1 |  | 是 | 是 | 10 | 1
分剪 | 14248723202/4 | 14248723202 | 东方分剪7# | 合格 | 合格品 | 甲 | 秦海波 | 0 | 530 |  | 0 | 0.4 | 136.8 | 分剪科达利：排刀规格136.8*6，切1200米，厚度公差+/-0.01mm，宽度公差+/-0.1mm，内径400mm，一托打两片，最大重量不超过1.2t。表面轻涂油，喊质检跟踪。 |  | 31310024 | 镍钝化卷 | 0.4-BDCK | 31320023 | 镍钝化分切带 | 0.4-BDCK |  | 10 | MO001985 | MO001985-001-04 | FJ001 | 分剪模板 | 7410 | 2024-07-24 | 2024-07-24 | 5 | 2024-07-24 16:25:48 | 2024-07-24 16:34:56 | 江苏东方九天新能源材料有限公司 |  | 秦海波 |  | 1 | 0.4 | 0 | 136.8 | 1 | 14248723202/4 | 分剪科达利：排刀规格136.8*6，切1200米，厚度公差+/-0.01mm，宽度公差+/-0.1mm，内径400mm，一托打两片，最大重量不超过1.2t。表面轻涂油，喊质检跟踪。 | 1 |  | 是 | 是 | 10 | 1
分剪 | 14248723202/3 | 14248723202 | 东方分剪7# | 合格 | 合格品 | 甲 | 秦海波 | 0 | 530 |  | 0 | 0.4 | 136.8 | 分剪科达利：排刀规格136.8*6，切1200米，厚度公差+/-0.01mm，宽度公差+/-0.1mm，内径400mm，一托打两片，最大重量不超过1.2t。表面轻涂油，喊质检跟踪。 |  | 31310024 | 镍钝化卷 | 0.4-BDCK | 31320023 | 镍钝化分切带 | 0.4-BDCK |  | 10 | MO001985 | MO001985-001-03 | FJ001 | 分剪模板 | 7410 | 2024-07-24 | 2024-07-24 | 5 | 2024-07-24 16:25:48 | 2024-07-24 16:34:56 | 江苏东方九天新能源材料有限公司 |  | 秦海波 |  | 1 | 0.4 | 0 | 136.8 | 1 | 14248723202/3 | 分剪科达利：排刀规格136.8*6，切1200米，厚度公差+/-0.01mm，宽度公差+/-0.1mm，内径400mm，一托打两片，最大重量不超过1.2t。表面轻涂油，喊质检跟踪。 | 1 |  | 是 | 是 | 10 | 1
分剪 | 14248723202/2 | 14248723202 | 东方分剪7# | 合格 | 合格品 | 甲 | 秦海波 | 0 | 529 |  | 0 | 0.4 | 136.8 | 分剪科达利：排刀规格136.8*6，切1200米，厚度公差+/-0.01mm，宽度公差+/-0.1mm，内径400mm，一托打两片，最大重量不超过1.2t。表面轻涂油，喊质检跟踪。 |  | 31310024 | 镍钝化卷 | 0.4-BDCK | 31320023 | 镍钝化分切带 | 0.4-BDCK |  | 10 | MO001985 | MO001985-001-02 | FJ001 | 分剪模板 | 7410 | 2024-07-24 | 2024-07-24 | 5 | 2024-07-24 16:25:48 | 2024-07-24 16:34:56 | 江苏东方九天新能源材料有限公司 |  | 秦海波 |  | 1 | 0.4 | 0 | 136.8 | 1 | 14248723202/2 | 分剪科达利：排刀规格136.8*6，切1200米，厚度公差+/-0.01mm，宽度公差+/-0.1mm，内径400mm，一托打两片，最大重量不超过1.2t。表面轻涂油，喊质检跟踪。 | 1 |  | 是 | 是 | 10 | 1
分剪 | 14248723202/1 | 14248723202 | 东方分剪7# | 合格 | 合格品 | 甲 | 秦海波 | 0 | 528 |  | 0 | 0.4 | 136.8 | 分剪科达利：排刀规格136.8*6，切1200米，厚度公差+/-0.01mm，宽度公差+/-0.1mm，内径400mm，一托打两片，最大重量不超过1.2t。表面轻涂油，喊质检跟踪。 |  | 31310024 | 镍钝化卷 | 0.4-BDCK | 31320023 | 镍钝化分切带 | 0.4-BDCK |  | 10 | MO001985 | MO001985-001-01 | FJ001 | 分剪模板 | 7410 | 2024-07-24 | 2024-07-24 | 5 | 2024-07-24 16:25:48 | 2024-07-24 16:34:56 | 江苏东方九天新能源材料有限公司 |  | 秦海波 |  | 1 | 0.4 | 0 | 136.8 | 1 | 14248723202/1 | 分剪科达利：排刀规格136.8*6，切1200米，厚度公差+/-0.01mm，宽度公差+/-0.1mm，内径400mm，一托打两片，最大重量不超过1.2t。表面轻涂油，喊质检跟踪。 | 1 |  | 是 | 是 | 10 | 1
铬钝化 | JG122406025822 | JG12240602582 | 东方铬钝化950 | 合格 | 让步接收 | 乙 | 李志祥 | 2639 | 2639 | 1 | 4540 | 0.1 | 760 | 、 | 4201米传侧104mm孔洞（大小0.18mm2） | 30210015 | 光亮卷 | 0.1-SPCC | 30110014 | 铬钝化卷 | 0.1-SPCC |  | 10 | MO001862 | MO001862-006-02 | GDH001 | 铬钝化模板 | 5730 | 2024-07-21 | 2024-07-21 | 5 | 2024-07-24 15:42:26 | 2024-07-24 16:34:06 | 江苏东方九天新能源材料有限公司 |  | 李志祥 |  | 1 | 0.1 | 4540 | 760 | 1 | JG122406025822 |  | 1 | 4201米孔洞大小0.18传104 亮条印 | 是 | 是 | 78 | 6
铬钝化 | JG122406025821 | JG12240602582 | 东方铬钝化950 | 合格 | 合格品 | 乙 | 李志祥 | 2751 | 2751 | 1 | 4700 | 0.1 | 760 | 、 |  | 30210015 | 光亮卷 | 0.1-SPCC | 30110014 | 铬钝化卷 | 0.1-SPCC |  | 10 | MO001862 | MO001862-006-01 | GDH001 | 铬钝化模板 | 5730 | 2024-07-21 | 2024-07-21 | 5 | 2024-07-24 15:42:26 | 2024-07-24 16:34:06 | 江苏东方九天新能源材料有限公司 |  | 李志祥 |  | 1 | 0.1 | 4700 | 760 | 1 | JG122406025821 |  | 1 |  | 是 | 是 | 78 | 6
平整翻包 | JG122406025012 | JG1224060250 | 东方850平整 | 其他入库 | 协议品 | 甲 | 陈俊华,钱琨 | 340 | 340 | 1 | 570 | 0.1 | 760 | 10179.1米后翻包短带 |  | 20100142 | 轧硬 | 0.4*760-SPCC | 30910003 | 光亮卷协议品 | 0.1-SPCC |  | 70 | MO000945 | MO000945-010-01-02 | KSFW001 | 东方小品种钢前处理 0.67（昆山富维 厚度公差：0.660-0.670mm,光泽度大于150GU（横向、纵向），粗糙度：Ra0.2-0.45um.硬度：HV80-110） | 13470 | 2024-06-25 | 2024-07-05 | 2 | 2024-07-24 16:21:16 | 2024-07-24 16:22:03 | 江苏东方九天新能源材料有限公司 |  | 陈俊华 |  | 1 | 0.1 | 570 | 760 | 1 | JG122406025012 | 轧0.1，米数控制在23100-23200米，脱脂分一包10400米。 | 1 |  | 处理中 |  | 5589 | 10
平整翻包 | JG122406025011 | JG1224060250 | 东方850平整 | 合格 | 让步接收 | 甲 | 陈俊华,钱琨 | 5830 | 5830 | 1 | 10180 | 0.1 | 760 | 10179.1米后翻包短带 | 894.8-930.6米传284.1-284.8MM9个孔洞0.35-0.71平方毫米，2455.5米传256MM孔洞0.21平方毫米，7035.8米传399MM孔洞0.07平方毫米 | 20100142 | 轧硬 | 0.4*760-SPCC | 30210015 | 光亮卷 | 0.1-SPCC |  | 70 | MO000945 | MO000945-010-01-01 | KSFW001 | 东方小品种钢前处理 0.67（昆山富维 厚度公差：0.660-0.670mm,光泽度大于150GU（横向、纵向），粗糙度：Ra0.2-0.45um.硬度：HV80-110） | 13470 | 2024-06-25 | 2024-07-05 | 2 | 2024-07-24 16:21:16 | 2024-07-24 16:22:03 | 江苏东方九天新能源材料有限公司 |  | 陈俊华 |  | 1 | 0.1 | 10180 | 760 | 1 | JG122406025011 | 轧0.1，米数控制在23100-23200米，脱脂分一包10400米。 | 1 |  | 是 | 是 | 5589 | 10
平整翻包 | JG122406013412 | JG1224060134 | 东方850平整 | 合格 | 合格品 | 甲 | 陈俊华,钱琨 | 2620 | 2620 | 1 | 4580 | 0.1 | 760 | 4582.7米处分卷孔洞剪去，内510米倒包剪去 |  | 20100142 | 轧硬 | 0.4*760-SPCC | 30210015 | 光亮卷 | 0.1-SPCC |  | 70 | MO000938 | MO000938-007-01-02 | KSFW001 | 东方小品种钢前处理 0.67（昆山富维 厚度公差：0.660-0.670mm,光泽度大于150GU（横向、纵向），粗糙度：Ra0.2-0.45um.硬度：HV80-110） | 13500 | 2024-06-24 | 2024-07-04 | 5 | 2024-07-24 16:07:39 | 2024-07-24 16:20:29 | 江苏东方九天新能源材料有限公司 |  | 陈俊华 |  | 1 | 0.1 | 4580 | 760 | 1 | JG122406013412 | 轧0.1，米数控制在23100-23200米，脱脂分一包10400米。 | 1 |  | 是 | 是 | 4007 | 7
平整翻包 | JG122406013411 | JG1224060134 | 东方850平整 | 合格 | 合格品 | 甲 | 陈俊华,钱琨 | 5120 | 5120 | 1 | 9020 | 0.1 | 760 | 4582.7米处分卷孔洞剪去，内510米倒包剪去 |  | 20100142 | 轧硬 | 0.4*760-SPCC | 30210015 | 光亮卷 | 0.1-SPCC |  | 70 | MO000938 | MO000938-007-01-01 | KSFW001 | 东方小品种钢前处理 0.67（昆山富维 厚度公差：0.660-0.670mm,光泽度大于150GU（横向、纵向），粗糙度：Ra0.2-0.45um.硬度：HV80-110） | 13500 | 2024-06-24 | 2024-07-04 | 5 | 2024-07-24 16:07:39 | 2024-07-24 16:20:29 | 江苏东方九天新能源材料有限公司 |  | 陈俊华 |  | 1 | 0.1 | 9020 | 760 | 1 | JG122406013411 | 轧0.1，米数控制在23100-23200米，脱脂分一包10400米。 | 1 |  | 是 | 是 | 4007 | 7
最终脱脂 | DL00240600172 | DL0024060017 | 东方950脱脂1# | 合格 | 合格品 | 甲 | 关莫平,王建军 | 6065 | 5950 | 0.981 | 6230 | 0.19 | 610 | 昆山富裕炜：脱脂(单位张力3.1）、转退火 |  | 20100082 | 轧硬 | 0.6*610-SPCC | 31010016 | 小品种钢卷 | 0.19-SPCC |  | 40 | MO001465 | MO001465-001-02 | XPZG001 | 小品种钢前处理模板 | 12285 | 2024-07-10 | 2024-07-20 | 3 | 2024-07-24 16:14:43 | 2024-07-24 16:15:19 | 江苏东方九天新能源材料有限公司 | 235628 | 王建军 |  |  | 0.19 | 6258 | 610 | 1 | DL00240600172 | 昆山富裕炜：（0.19*610）厚度±0.005MM,HV100-120,C粗糙度≤0.15μ |  |  |  |  | 9141 | 1
最终脱脂 | JG12240703592 | JG12240703592 | 东方950脱脂1# | 合格 | 合格品 | 甲 | 关莫平,王建军 | 8460 | 8435 | 0.997 | 14800 | 0.1 | 760 | 脱脂（950-1） |  | 20500021 | 光亮卷半成品 | 0.4-SPCC | 30210015 | 光亮卷 | 0.1-SPCC |  | 40 | MO001993 | MO001993-001 | GLJ002 | 东方光亮卷前处理（0.4轧0.1mm) | 8520 | 2024-07-24 | 2024-07-31 | 5 | 2024-07-24 16:12:48 | 2024-07-24 16:14:30 | 江苏东方九天新能源材料有限公司 | 256280 | 王建军 |  |  | 0.1 | 14822 | 760 | 1 | JG12240703592 | 已退火，轧0.1，米数控制在14400-14500米 |  |  | 否 | 否 | 2398 | 1
最终平整 | 1334966380131 | 1334966380131 | 东方1150平整 | 合格 | 让步接收 | 甲 | 刘飞,宋红飞 | 4735 | 4210 | 0.8891 | 760 | 0.8 | 900 | LG:东方1150平整1.6μm粗糙度的电火花+电镀辊湿平整,恒延伸0.6%,速度50-80m/min,开卷张力2-8KN，收卷张力15-25KN，静电涂镀镍钢带专用防锈油300mg/m2,头尾各取5张（500*900mm）样品。 | 来料上表面多条划伤重(7条)平后划伤变淡【强光能见】，700米后断续无规律划伤重，下表面色差条印，偶有小黑点，320米处小黑斑 | 20600012 | 镍钝化卷半成品 | 0.8-BDCK | 31310031 | 镍钝化卷 | 0.8-BDCK |  | 10 | MO001973 | MO001973-001 | NDH001 | 镍钝化模板 | 4735 | 2024-07-24 | 2024-07-24 | 5 | 2024-07-24 15:22:57 | 2024-07-24 15:42:50 | 江苏东方九天新能源材料有限公司 | 256143 | 宋红飞 |  |  | 0.8 | 0 | 900 | 1 | 1334966380131 | 科达利：（0.8*900）1150平整，要求详见工艺单 | 1 | 来料上表面多条划伤重【7条】，平后划伤变淡【强光能见】，700米后断续无规律划伤重，下表面色差条印，偶有小黑点，320米处小黑斑 | 是 | 是 | 20 | 1
铬钝化 | JG12240602471112 | JG1224060247111 | 东方铬钝化950 | 合格 | 合格品 | 乙 | 李志祥 | 4177 | 4177 | 1 | 7270 | 0.1 | 760 | / |  | 30210015 | 光亮卷 | 0.1-SPCC | 30110014 | 铬钝化卷 | 0.1-SPCC |  | 10 | MO001936 | MO001936-010-02 | GDH001 | 铬钝化模板 | 6550 | 2024-07-23 | 2024-07-23 | 5 | 2024-07-24 14:36:48 | 2024-07-24 15:33:09 | 江苏东方九天新能源材料有限公司 |  | 李志祥 |  | 1 | 0.1 | 7270 | 760 | 1 | JG12240602471112 |  | 1 |  | 是 | 是 | 85 | 10
铬钝化 | JG12240602471111 | JG1224060247111 | 东方铬钝化950 | 合格 | 合格品 | 乙 | 李志祥 | 2339 | 2339 | 1 | 4060 | 0.1 | 760 | / |  | 30210015 | 光亮卷 | 0.1-SPCC | 30110014 | 铬钝化卷 | 0.1-SPCC |  | 10 | MO001936 | MO001936-010-01 | GDH001 | 铬钝化模板 | 6550 | 2024-07-23 | 2024-07-23 | 5 | 2024-07-24 14:36:48 | 2024-07-24 15:33:09 | 江苏东方九天新能源材料有限公司 |  | 李志祥 |  | 1 | 0.1 | 4060 | 760 | 1 | JG12240602471111 |  | 1 |  | 是 | 是 | 85 | 10
铬钝化 | JG122406026122 | JG12240602612 | 东方铬钝化950 | 合格 | 合格品 | 乙 | 李澍 | 3761 | 3761 | 1 | 6490 | 0.1 | 760 | / |  | 30210015 | 光亮卷 | 0.1-SPCC | 30110014 | 铬钝化卷 | 0.1-SPCC |  | 10 | MO001872 | MO001872-001-02 | GDH001 | 铬钝化模板 | 6420 | 2024-07-22 | 2024-07-22 | 5 | 2024-07-24 15:02:30 | 2024-07-24 15:03:41 | 江苏东方九天新能源材料有限公司 |  | 李澍 |  | 1 | 0.1 | 6490 | 760 | 1 | JG122406026122 |  | 1 |  | 是 | 是 | 1 | 1
铬钝化 | JG122406026121 | JG12240602612 | 东方铬钝化950 | 合格 | 合格品 | 乙 | 李澍 | 2549 | 2549 | 1 | 4380 | 0.1 | 760 | / |  | 30210015 | 光亮卷 | 0.1-SPCC | 30110014 | 铬钝化卷 | 0.1-SPCC |  | 10 | MO001872 | MO001872-001-01 | GDH001 | 铬钝化模板 | 6420 | 2024-07-22 | 2024-07-22 | 5 | 2024-07-24 15:02:30 | 2024-07-24 15:03:41 | 江苏东方九天新能源材料有限公司 |  | 李澍 |  | 1 | 0.1 | 4380 | 760 | 1 | JG122406026121 |  | 1 |  | 是 | 是 | 1 | 1
最终冷轧 | JG12240703592 | JG12240703592 | 东方850轧机 | 合格 | 合格品 | 甲 | 吴宏林 | 8520 | 8460 | 0.993 | 14822 | 0.1 | 760 | 850轧机普光辊(Ra0.4-0.6μm)轧制0.1mm(0.4-0.25-0.15-0.115-0.1) |  | 20500021 | 光亮卷半成品 | 0.4-SPCC | 30210015 | 光亮卷 | 0.1-SPCC |  | 30 | MO001993 | MO001993-001 | GLJ002 | 东方光亮卷前处理（0.4轧0.1mm) | 8520 | 2024-07-24 | 2024-07-31 | 5 | 2024-07-24 14:37:12 | 2024-07-24 14:37:41 | 江苏东方九天新能源材料有限公司 | 256280 | 吴宏林 |  |  | 0.4 | 3620 | 760 | 1 | JG12240703592 | 已退火，轧0.1，米数控制在14400-14500米 |  |  | 否 | 否 | 2398 | 1
铬钝化 | JG12240601461 | JG12240601461 | 东方铬钝化950 | 合格 | 让步接收 | 乙 | 李志祥 | 5800 | 5803 | 1.0005 | 10120 | 0.1 | 760 | / | 色差 乳化斑 条印 | 30210015 | 光亮卷 | 0.1-SPCC | 30110014 | 铬钝化卷 | 0.1-SPCC |  | 10 | MO001936 | MO001936-003 | GDH001 | 铬钝化模板 | 5800 | 2024-07-23 | 2024-07-23 | 5 | 2024-07-24 14:04:45 | 2024-07-24 14:35:22 | 江苏东方九天新能源材料有限公司 | 255183 | 李志祥 |  |  | 0.1 | 10160 | 760 | 1 | JG12240601461 |  | 1 | 色差 乳化斑 条印 | 是 | 是 | 31 | 3
最终平整 | JG12240701031 | JG1224070103 | 东方850平整 | 合格 | 合格品 | 甲 | 陈俊华,钱琨 | 6190 | 6190 | 1 | 10750 | 0.1 | 760 | 平整 |  | 20100142 | 轧硬 | 0.4*760-SPCC | 30210015 | 光亮卷 | 0.1-SPCC |  | 60 | MO001250 | MO001250-003-01 | GLJ003 | 光亮卷前处理 模板 | 13210 | 2024-07-05 | 2024-07-15 | 2 | 2024-07-24 14:05:13 | 2024-07-24 14:05:29 | 江苏东方九天新能源材料有限公司 | 207324 | 陈俊华 |  |  | 0.1 | 10700 | 760 | 1 | JG12240701031 | 轧0.1，米数控制在22700-22800米，脱脂分一包10300米。 | 1 |  | 是 | 是 | 4362 | 3
铬钝化 | JG12240551472 | JG12240551472 | 东方铬钝化950 | 合格 | 让步接收 | 乙 | 李志祥 | 5860 | 5827 | 0.9944 | 10190 | 0.1 | 760 | / | 板面小亮斑 乳化斑重 边部水锈斑 花辊印 | 30210015 | 光亮卷 | 0.1-SPCC | 30110014 | 铬钝化卷 | 0.1-SPCC |  | 10 | MO001936 | MO001936-006 | GDH001 | 铬钝化模板 | 5860 | 2024-07-23 | 2024-07-23 | 5 | 2024-07-24 14:03:12 | 2024-07-24 14:04:35 | 江苏东方九天新能源材料有限公司 | 255186 | 李志祥 |  |  | 0.1 | 10230 | 760 | 1 | JG12240551472 |  | 1 | 板面小亮斑 乳化斑重 边部水锈斑 花辊印 | 是 | 是 | 1 | 6
最终脱脂 | DL00240600171 | DL0024060017 | 东方950脱脂1# | 合格 | 合格品 | 甲 | 关莫平,王建军 | 6100 | 5720 | 0.9377 | 6000 | 0.19 | 610 | 昆山富裕炜：脱脂(单位张力3.1）、转退火 |  | 20100082 | 轧硬 | 0.6*610-SPCC | 31010016 | 小品种钢卷 | 0.19-SPCC |  | 40 | MO001465 | MO001465-001-01 | XPZG001 | 小品种钢前处理模板 | 12285 | 2024-07-10 | 2024-07-20 | 3 | 2024-07-24 12:51:47 | 2024-07-24 13:57:27 | 江苏东方九天新能源材料有限公司 | 235628 | 王建军 |  |  | 0.19 | 6030 | 610 | 1 | DL00240600171 | 昆山富裕炜：（0.19*610）厚度±0.005MM,HV100-120,C粗糙度≤0.15μ |  |  |  |  | 9141 | 1
一次退火 | DL00240700362 | DL0024070036 | 东方8# | 合格 |  | 甲 | 吴双勇,程新华,李龙礼 | 6100 | 6100 | 1 | 2140 | 0.6 | 610 | 昆山富裕炜：退火（620℃）、转650轧机 |  | 20100082 | 轧硬 | 0.6*610-SPCC | 31010010 | 小品种钢卷 | 0.15-SPCC |  | 20 | MO001706 | MO001706-001-02 | XPZG001 | 小品种钢前处理模板 | 12285 | 2024-07-17 | 2024-07-27 | 5 | 2024-07-19 06:17:01 | 2024-07-24 13:49:21 | 江苏东方九天新能源材料有限公司 | 245807 | 刘忠于 | 刘忠于 |  | 0.6 | 2140 | 610 | 1 | DL00240700362 | 昆山富裕炜:（0.15*610）厚度±0.005MM,硬度HV100-120,粗糙度≤0.15μm，卷重2-3吨 |  |  |  |  | 5956 | 1
一次退火 | DL00240700352 | DL0024070035 | 东方8# | 合格 |  | 甲 | 吴双勇,程新华,李龙礼 | 6110 | 6110 | 1 | 2140 | 0.6 | 610 | 苏州中意：退火（620℃）、转650轧机 |  | 20100082 | 轧硬 | 0.6*610-SPCC | 31010009 | 小品种钢卷 | 0.14-SPCC |  | 20 | MO001704 | MO001704-001-02 | XPZG001 | 小品种钢前处理模板 | 12275 | 2024-07-17 | 2024-07-27 | 5 | 2024-07-19 06:17:01 | 2024-07-24 13:49:21 | 江苏东方九天新能源材料有限公司 | 245805 | 刘忠于 | 刘忠于 |  | 0.6 | 2140 | 610 | 1 | DL00240700352 | 苏州中意：（0.14*610）厚度±0.005MM,硬度HV100-110,粗糙度≤0.2μm，转分剪 |  |  |  |  | 13459 | 1
一次退火 | DL00240700351 | DL0024070035 | 东方8# | 合格 |  | 甲 | 吴双勇,程新华,李龙礼 | 6140 | 6140 | 1 | 2150 | 0.6 | 610 | 苏州中意：退火（620℃）、转650轧机 |  | 20100082 | 轧硬 | 0.6*610-SPCC | 31010009 | 小品种钢卷 | 0.14-SPCC |  | 20 | MO001704 | MO001704-001-01 | XPZG001 | 小品种钢前处理模板 | 12275 | 2024-07-17 | 2024-07-27 | 5 | 2024-07-19 06:17:01 | 2024-07-24 13:49:21 | 江苏东方九天新能源材料有限公司 | 245805 | 刘忠于 | 刘忠于 |  | 0.6 | 2150 | 610 | 1 | DL00240700351 | 苏州中意：（0.14*610）厚度±0.005MM,硬度HV100-110,粗糙度≤0.2μm，转分剪 |  |  |  |  | 13459 | 1
一次退火 | DL00240700182 | DL0024070018 | 东方8# | 合格 |  | 甲 | 吴双勇,程新华,李龙礼 | 5975 | 5975 | 1 | 2170 | 0.6 | 590 | 海金杜门：退火（620℃）、转650轧机 |  | 20100077 | 轧硬 | 0.6*590-SPCC | 20600001 | 镍钝化卷半成品 | 0.203-SPCC |  | 20 | MO001691 | MO001691-001-02 | HJDM003 | 东方镍钝化半成品前处理0.203（海金杜门：厚度公差：0.198-0.203mm、硬度：90-100HV,粗糙度：Ra0.5-0.7μm） | 11915 | 2024-07-17 | 2024-07-27 | 3 | 2024-07-19 06:17:01 | 2024-07-24 13:49:21 | 江苏东方九天新能源材料有限公司 | 245187 | 刘忠于 | 刘忠于 |  | 0.6 | 2170 | 590 | 1 | DL00240700182 | 海金杜门:(0.203*590)厚度公差: 0.198-0.203mm、硬度: 90-100HV,粗粕度: Ra0.5-0.7um |  |  |  |  | 17671 | 1
一次退火 | DL00240700181 | DL0024070018 | 东方8# | 合格 |  | 甲 | 吴双勇,程新华,李龙礼 | 5910 | 5910 | 1 | 2150 | 0.6 | 590 | 海金杜门：退火（620℃）、转650轧机 |  | 20100077 | 轧硬 | 0.6*590-SPCC | 20600001 | 镍钝化卷半成品 | 0.203-SPCC |  | 20 | MO001691 | MO001691-001-01 | HJDM003 | 东方镍钝化半成品前处理0.203（海金杜门：厚度公差：0.198-0.203mm、硬度：90-100HV,粗糙度：Ra0.5-0.7μm） | 11915 | 2024-07-17 | 2024-07-27 | 3 | 2024-07-19 06:17:01 | 2024-07-24 13:49:21 | 江苏东方九天新能源材料有限公司 | 245187 | 刘忠于 | 刘忠于 |  | 0.6 | 2150 | 590 | 1 | DL00240700181 | 海金杜门:(0.203*590)厚度公差: 0.198-0.203mm、硬度: 90-100HV,粗粕度: Ra0.5-0.7um |  |  |  |  | 17671 | 1
一次退火 | DL00240700251 | DL0024070025 | 东方8# | 合格 |  | 乙 | 李楷文,袁亚东,张天圣 | 6145 | 6145 | 1 | 2150 | 0.6 | 610 | 昆山泰德通：退火(620℃)、转650轧机 |  | 20100082 | 轧硬 | 0.6*610-SPCC | 20600016 | 镍钝化卷半成品 | 0.15-SPCC |  | 20 | MO001710 | MO001710-001-01 | XPZG001 | 小品种钢前处理模板 | 12165 | 2024-07-17 | 2024-07-27 | 3 | 2024-07-19 11:22:44 | 2024-07-24 13:49:06 | 江苏东方九天新能源材料有限公司 | 245919 | 刘忠于 | 刘忠于 |  | 0.6 | 2150 | 610 | 1 | DL00240700251 | 昆山泰德通：（0.15*610）厚度±0.005，硬度HV90-110,粗糙度按照新工艺试制要求生产 | [5 empty] | 1
一次退火 | DL00240700361 | DL0024070036 | 东方8# | 合格 |  | 乙 | 李楷文,袁亚东,张天圣 | 6140 | 6140 | 1 | 2150 | 0.6 | 610 | 昆山富裕炜：退火（620℃）、转650轧机 |  | 20100082 | 轧硬 | 0.6*610-SPCC | 31010010 | 小品种钢卷 | 0.15-SPCC |  | 20 | MO001706 | MO001706-001-01 | XPZG001 | 小品种钢前处理模板 | 12285 | 2024-07-17 | 2024-07-27 | 5 | 2024-07-19 11:22:44 | 2024-07-24 13:49:06 | 江苏东方九天新能源材料有限公司 | 245807 | 刘忠于 | 刘忠于 |  | 0.6 | 2150 | 610 | 1 | DL00240700361 | 昆山富裕炜:（0.15*610）厚度±0.005MM,硬度HV100-120,粗糙度≤0.15μm，卷重2-3吨 |  |  |  |  | 5956 | 1
一次退火 | JG12240703602 | JG1224070360 | 东方8# | 其他入库 | 半成品退库 | 乙 | 李楷文,袁亚东,张天圣 | 8535 | 8535 | 1 | 3620 | 0.4 | 760 | 退火 装炉量20T-45T(620℃), 装炉量>45T (630℃） |  | 20100142 | 轧硬 | 0.4*760-SPCC | 20500021 | 光亮卷半成品 | 0.4-SPCC |  | 20 | MO001606 | MO001606-002-02 | GLJ001 | 东方光亮卷前处理(0.4轧0.125mm) | 13500 | 2024-07-15 | 2024-07-15 | 5 | 2024-07-19 11:22:44 | 2024-07-24 13:49:06 | 江苏东方九天新能源材料有限公司 | 242242 | 刘忠于 | 刘忠于 |  | 0.4 | 3620 | 760 | 1 | JG12240703602 | 脱脂分一包4.9t，2050米，合格报工，轧0.125，米数控制在6800-6900米，厚度公差0.115-0.125，轧机按照0.12的中值设定轧制。剩余一包8.6t脱脂结束后报工，报工报待处理。特别注意按照此要求操作。 | 1 |  | 是 | 是 | 9722 | 2
一次退火 | JG12240703601 | JG1224070360 | 东方8# | 合格 |  | 乙 | 李楷文,袁亚东,张天圣 | 4940 | 4940 | 1 | 2090 | 0.4 | 760 | 退火 装炉量20T-45T(620℃), 装炉量>45T (630℃） |  | 20100142 | 轧硬 | 0.4*760-SPCC | 30210004 | 光亮卷 | 0.125-SPCC |  | 20 | MO001606 | MO001606-002-01 | GLJ001 | 东方光亮卷前处理(0.4轧0.125mm) | 13500 | 2024-07-15 | 2024-07-15 | 5 | 2024-07-19 11:22:44 | 2024-07-24 13:49:06 | 江苏东方九天新能源材料有限公司 | 242242 | 刘忠于 | 刘忠于 |  | 0.4 | 2090 | 760 | 1 | JG12240703601 | 脱脂分一包4.9t，2050米，合格报工，轧0.125，米数控制在6800-6900米，厚度公差0.115-0.125，轧机按照0.12的中值设定轧制。剩余一包8.6t脱脂结束后报工，报工报待处理。特别注意按照此要求操作。 |  |  |  |  | 9722 | 2
镍钝化 | DL0024070011111 | DL002407001111 | 东方镍钝化750 | 合格 | 合格品 | 乙 | 王晶晶 | 1980 | 1980 | 1 | 1700 | 0.254 | 590 | 海金杜门：750镍钝化工段镀镍，镍层要求A＞1.9μm，B＞0.38μm，上铁管芯，转东方退火工段 | Y氧化边(来料双边氧化色差，来料板面暗线印，偶有擦划伤，镀后不明显。来料内20米顶伤划伤挫伤印) | 20600002 | 镍钝化卷半成品 | 0.254-SPCC | 31310013 | 镍钝化卷 | 0.254-SPCC |  | 10 | MO001967 | MO001967-003-01 | NDH001 | 镍钝化模板 | 3965 | 2024-07-24 | 2024-07-25 | 5 | 2024-07-24 10:43:48 | 2024-07-24 13:48:57 | 江苏东方九天新能源材料有限公司 |  | 王晶晶 |  | 1 | 0.254 | 1700 | 590 | 1 | DL0024070011111 | 海金杜门(0.254*590)厚度±0.01，HV90-110,粗糙度0.075-0.5，镍层厚度≥1.9μM/0.38μM，东方退火 |  | Y氧化边(来料双边氧化色差，来料板面暗线印，偶有擦划伤，镀后不明显。来料内20米顶伤划伤挫伤印) |  |  | 2090 | 3
镍钝化 | DL0024070011112 | DL002407001111 | 东方镍钝化750 | 合格 | 合格品 | 乙 | 王晶晶 | 2020 | 2020 | 1 | 1730 | 0.254 | 590 | 海金杜门：750镍钝化工段镀镍，镍层要求A＞1.9μm，B＞0.38μm，上铁管芯，转东方退火工段 | Y氧化边(来料双边氧化色差，来料板面暗线印，偶有擦划伤，镀后不明显。来料内20米顶伤划伤挫伤印) | 20600002 | 镍钝化卷半成品 | 0.254-SPCC | 31310013 | 镍钝化卷 | 0.254-SPCC |  | 10 | MO001967 | MO001967-003-02 | NDH001 | 镍钝化模板 | 3965 | 2024-07-24 | 2024-07-25 | 5 | 2024-07-24 10:43:48 | 2024-07-24 13:48:57 | 江苏东方九天新能源材料有限公司 |  | 王晶晶 |  | 1 | 0.254 | 1730 | 590 | 1 | DL0024070011112 | 海金杜门(0.254*590)厚度±0.01，HV90-110,粗糙度0.075-0.5，镍层厚度≥1.9μM/0.38μM，东方退火 |  | Y氧化边(来料双边氧化色差，来料板面暗线印，偶有擦划伤，镀后不明显。来料内20米顶伤划伤挫伤印) |  |  | 2090 | 3
最终冷轧 | JG12240703441 | JG1224070344 | 东方850轧机 | 合格 | 合格品 | 甲 | 蔡迎虎 | 10550 | 10550 | 1 | 18245 | 0.1 | 760 | 850轧机普光辊(Ra0.4-0.6μm)轧制0.1mm(0.4-0.25-0.15-0.115-0.1) |  | 20100142 | 轧硬 | 0.4*760-SPCC | 30210015 | 光亮卷 | 0.1-SPCC |  | 30 | MO001673 | MO001673-002-01 | GLJ002 | 东方光亮卷前处理（0.4轧0.1mm) | 13080 | 2024-07-16 | 2024-07-31 | 5 | 2024-07-24 13:14:16 | 2024-07-24 13:30:01 | 江苏东方九天新能源材料有限公司 |  | 蔡迎虎 |  | 1 | 0.1 | 18245 | 760 | 1 | JG12240703441 | 轧0.1，米数控制在22500-22600米，脱脂分一包9200米 |  |  |  |  | 3034 | 2
最终冷轧 | JG12240703442 | JG1224070344 | 东方850轧机 | 其他入库 | 半成品退库 | 甲 | 蔡迎虎 | 2500 | 2500 | 1 | 5000 | 0.11 | 760 | 850轧机普光辊(Ra0.4-0.6μm)轧制0.1mm(0.4-0.25-0.15-0.115-0.1) |  | 20100142 | 轧硬 | 0.4*760-SPCC | 20500004 | 光亮卷半成品 | 0.11-SPCC |  | 30 | MO001673 | MO001673-002-02 | GLJ002 | 东方光亮卷前处理（0.4轧0.1mm) | 13080 | 2024-07-16 | 2024-07-31 | 5 | 2024-07-24 13:14:16 | 2024-07-24 13:30:01 | 江苏东方九天新能源材料有限公司 |  | 蔡迎虎 |  | 1 | 0.11 | 5000 | 760 | 1 | JG12240703442 | 轧0.1，米数控制在22500-22600米，脱脂分一包9200米 | 1 |  | 是 | 是 | 3034 | 2
最终平整 | JG12240602651 | JG1224060265 | 东方850平整 | 合格 | 合格品 | 甲 | 陈俊华,钱琨 | 6420 | 6410 | 0.9984 | 11240 | 0.1 | 760 | 平整 |  | 20100142 | 轧硬 | 0.4*760-SPCC | 30210015 | 光亮卷 | 0.1-SPCC |  | 60 | MO000947 | MO000947-010-01 | KSFW001 | 东方小品种钢前处理 0.67（昆山富维 厚度公差：0.660-0.670mm,光泽度大于150GU（横向、纵向），粗糙度：Ra0.2-0.45um.硬度：HV80-110） | 13020 | 2024-06-25 | 2024-07-05 | 2 | 2024-07-24 13:28:47 | 2024-07-24 13:29:21 | 江苏东方九天新能源材料有限公司 | 193145 | 陈俊华 |  |  | 0.1 | 11200 | 760 | 1 | JG12240602651 | 轧0.1，米数控制在22200-22300米，脱脂分一包9200米。 | 1 |  | 是 | 是 | 27507 | 10
最终平整 | JG12240701071 | JG1224070107 | 东方850平整 | 合格 | 让步接收 | 甲 | 陈俊华,钱琨 | 7350 | 7340 | 0.9986 | 12580 | 0.1 | 760 | 平整 | 376.5米传29.6MM孔洞0.29平方毫米；11891.1米传607.7MM孔洞0.43平方毫米，水锈斑(两边边部) | 20100142 | 轧硬 | 0.4*760-SPCC | 30210015 | 光亮卷 | 0.1-SPCC |  | 60 | MO001250 | MO001250-007-01 | GLJ003 | 光亮卷前处理 模板 | 13360 | 2024-07-05 | 2024-07-15 | 5 | 2024-07-24 13:03:02 | 2024-07-24 13:04:57 | 江苏东方九天新能源材料有限公司 | 207328 | 陈俊华 |  |  | 0.1 | 12500 | 760 | 1 | JG12240701071 | 轧0.1，米数控制在22700-22800米，脱脂分一包10300米。 | 1 | K孔洞(376.5米传29.6MM0.29；11891.1米传607.7MM0.43MM2),S水锈斑(两边边部) | 是 | 是 | 4825 | 7
最终脱脂 | JG12240703512 | JG12240703512 | 东方950脱脂1# | 合格 | 合格品 | 甲 | 关莫平,王建军 | 8500 | 8450 | 0.9941 | 14700 | 0.1 | 760 | 脱脂（950-1） |  | 20500021 | 光亮卷半成品 | 0.4-SPCC | 30210015 | 光亮卷 | 0.1-SPCC |  | 40 | MO001763 | MO001763-004 | GLJ002 | 东方光亮卷前处理（0.4轧0.1mm) | 8545 | 2024-07-18 | 2024-07-18 | 3 | 2024-07-24 12:00:18 | 2024-07-24 12:49:11 | 江苏东方九天新能源材料有限公司 | 244179 | 王建军 |  |  | 0.1 | 14730 | 760 | 1 | JG12240703512 | 已退火；轧0.1，米数控制在14400-14500米 |  |  | 否 | 否 | 4349 | 4
最终平整 | JG12240602661 | JG1224060266 | 东方850平整 | 合格 | 合格品 | 甲 | 陈俊华,钱琨 | 7040 | 7040 | 1 | 12200 | 0.1 | 760 | 平整 |  | 20100142 | 轧硬 | 0.4*760-SPCC | 30210015 | 光亮卷 | 0.1-SPCC |  | 60 | MO000947 | MO000947-013-01 | KSFW001 | 东方小品种钢前处理 0.67（昆山富维 厚度公差：0.660-0.670mm,光泽度大于150GU（横向、纵向），粗糙度：Ra0.2-0.45um.硬度：HV80-110） | 13040 | 2024-06-25 | 2024-07-05 | 5 | 2024-07-24 12:27:05 | 2024-07-24 12:27:24 | 江苏东方九天新能源材料有限公司 | 193150 | 陈俊华 |  |  | 0.1 | 12130 | 760 | 1 | JG12240602661 | 轧0.1，米数控制在22200-22300米，脱脂分一包9200米。 | 1 |  | 是 | 是 | 4477 | 13
平整改平 | DL002406001321 | DL0024060013 | 东方850平整 | 合格 | 合格品 | 乙 | 秦海波 | 3255 | 3255 | 1 | 1460 | 0.49 | 570 | 走系统打合格证 |  | 20100082 | 轧硬 | 0.6*610-SPCC | 31010050 | 小品种钢卷 | 0.49-SPCC |  | 80 | MO001280 | MO001280-001-02-01 | XPZG001 | 小品种钢前处理模板 | 12290 | 2024-07-06 | 2024-07-18 | 2 | 2024-07-24 12:16:09 | 2024-07-24 12:16:57 | 江苏东方九天新能源材料有限公司 |  | 尹斌斌 |  | 1 | 0.49 | 1460 | 570 | 1 | DL002406001321 | 昆山宝必达（0.49*610）厚度±0.01mm，HV85-105,粗糙度0.5-0.8μM，卷重2-3吨 | 1 |  | 是 | 是 | 1092 | 1
切边 | DL002406001321 | DL0024060013 | 东方分剪6# | 合格 | 合格品 | 乙 | 秦海波 | 3560 | 3255 | 0.9143 | 1460 | 0.49 | 570 | 切边后打包发货 |  | 20100082 | 轧硬 | 0.6*610-SPCC | 31010050 | 小品种钢卷 | 0.49-SPCC |  | 70 | MO001280 | MO001280-001-02-01 | XPZG001 | 小品种钢前处理模板 | 12290 | 2024-07-06 | 2024-07-18 | 2 | 2024-07-24 12:13:33 | 2024-07-24 12:14:22 | 江苏东方九天新能源材料有限公司 |  | 尹斌斌 |  | 1 | 0.49 | 1500 | 610 | 1 | DL002406001321 | 昆山宝必达（0.49*610）厚度±0.01mm，HV85-105,粗糙度0.5-0.8μM，卷重2-3吨 | 0 |  |  |  | 1092 | 1
铬钝化 | JG1224070150 | JG1224070150 | 东方铬钝化950 | 合格 | 让步接收 | 乙 | 李志祥 | 5400 | 5385 | 0.9972 | 6590 | 0.145 | 710 | / | 色差 边浪 | 30210008 | 光亮卷 | 0.145-SPCC | 30110008 | 铬钝化卷 | 0.145-SPCC |  | 10 | MO001887 | MO001887-002 | GDH001 | 铬钝化模板 | 5400 | 2024-07-22 | 2024-07-22 | 5 | 2024-07-24 11:05:41 | 2024-07-24 11:52:36 | 江苏东方九天新能源材料有限公司 | 253027 | 李志祥 |  |  | 0.145 | 6590 | 710 | 1 | JG1224070150 |  | 1 | 色差 边浪 | 是 | 是 | 47 | 2
最终脱脂 | JG12240703432 | JG1224070343 | 东方950脱脂1# | 合格 | 合格品 | 甲 | 关莫平,王建军 | 5500 | 5500 | 1 | 9600 | 0.1 | 760 | 脱脂（950-1） |  | 20100142 | 轧硬 | 0.4*760-SPCC | 30210015 | 光亮卷 | 0.1-SPCC |  | 40 | MO001673 | MO001673-001-02 | GLJ002 | 东方光亮卷前处理（0.4轧0.1mm) | 13070 | 2024-07-16 | 2024-07-31 | 5 | 2024-07-24 11:26:13 | 2024-07-24 11:28:59 | 江苏东方九天新能源材料有限公司 |  | 王建军 |  | 1 | 0.1 | 9600 | 760 | 1 | JG12240703432 | 轧0.1，米数控制在22500-22600米，脱脂分一包9200米 |  |  |  |  | 4406 | 1
最终脱脂 | JG12240703431 | JG1224070343 | 东方950脱脂1# | 合格 | 合格品 | 甲 | 关莫平,王建军 | 7450 | 7450 | 1 | 13000 | 0.1 | 760 | 脱脂（950-1） |  | 20100142 | 轧硬 | 0.4*760-SPCC | 30210015 | 光亮卷 | 0.1-SPCC |  | 40 | MO001673 | MO001673-001-01 | GLJ002 | 东方光亮卷前处理（0.4轧0.1mm) | 13070 | 2024-07-16 | 2024-07-31 | 5 | 2024-07-24 11:26:13 | 2024-07-24 11:28:59 | 江苏东方九天新能源材料有限公司 |  | 王建军 |  | 1 | 0.1 | 13000 | 760 | 1 | JG12240703431 | 轧0.1，米数控制在22500-22600米，脱脂分一包9200米 |  |  |  |  | 4406 | 1
最终平整 | JG12240602671 | JG1224060267 | 东方850平整 | 合格 | 让步接收 | 甲 | 陈俊华,钱琨 | 7085 | 7080 | 0.9993 | 12390 | 0.1 | 760 | 平整 | 操边部1CM花辊印(轻微) | 20100142 | 轧硬 | 0.4*760-SPCC | 30210015 | 光亮卷 | 0.1-SPCC |  | 60 | MO000947 | MO000947-015-01 | KSFW001 | 东方小品种钢前处理 0.67（昆山富维 厚度公差：0.660-0.670mm,光泽度大于150GU（横向、纵向），粗糙度：Ra0.2-0.45um.硬度：HV80-110） | 13065 | 2024-06-25 | 2024-07-05 | 5 | 2024-07-24 11:15:41 | 2024-07-24 11:16:35 | 江苏东方九天新能源材料有限公司 | 193153 | 陈俊华 |  |  | 0.1 | 12300 | 760 | 1 | JG12240602671 | 轧0.1，米数控制在22200-22300米，脱脂分一包9200米。 | 1 | H花辊印(操边部1CM，轻微) | 是 | 是 | 4505 | 15
铬钝化 | JG1224070134 | JG1224070134 | 东方铬钝化950 | 合格 | 让步接收 | 乙 | 李志祥 | 5350 | 5345 | 0.9991 | 6630 | 0.145 | 710 | / | 色差 辊印 传有小碎边 尾部公差高0.153mm【要求+0.005】 | 30210008 | 光亮卷 | 0.145-SPCC | 30110008 | 铬钝化卷 | 0.145-SPCC |  | 10 | MO001887 | MO001887-003 | GDH001 | 铬钝化模板 | 5350 | 2024-07-22 | 2024-07-22 | 5 | 2024-07-24 11:03:53 | 2024-07-24 11:04:29 | 江苏东方九天新能源材料有限公司 | 253028 | 李志祥 |  |  | 0.145 | 6680 | 710 | 1 | JG1224070134 |  | 1 | 色差 辊印 传有小碎边 | 是 | 是 | 1 | 3
铬钝化 | JG1224070057 | JG1224070057 | 东方铬钝化750 | 合格 | 让步接收 | 乙 | 李澍 | 5290 | 5277 | 0.9975 | 7270 | 0.15 | 610 | / | 白斑 辊印 条印 爆辊印 | 30210011 | 光亮卷 | 0.15-SPCC | 30110011 | 铬钝化卷 | 0.15-SPCC |  | 10 | MO001968 | MO001968-001 | GDH001 | 铬钝化模板 | 5290 | 2024-07-24 | 2024-07-24 | 5 | 2024-07-24 10:56:32 | 2024-07-24 10:57:00 | 江苏东方九天新能源材料有限公司 | 256074 | 李澍 |  |  | 0.15 | 0 | 610 | 1 | JG1224070057 |  | 1 | 白斑 辊印 条印 爆辊印 | 是 | 是 | 1 | 1
铬钝化 | JG1224070066 | JG1224070066 | 东方铬钝化750 | 合格 | 让步接收 | 乙 | 李澍 | 5290 | 5285 | 0.9991 | 7190 | 0.15 | 610 | / | 白斑 辊印 条印 6550米操589mm孔洞0.23平方毫米 | 30210011 | 光亮卷 | 0.15-SPCC | 30110011 | 铬钝化卷 | 0.15-SPCC |  | 10 | MO001968 | MO001968-003 | GDH001 | 铬钝化模板 | 5290 | 2024-07-24 | 2024-07-24 | 5 | 2024-07-24 10:55:12 | 2024-07-24 10:56:09 | 江苏东方九天新能源材料有限公司 | 256075 | 李澍 |  |  | 0.15 | 0 | 610 | 1 | JG1224070066 |  | 1 | 白斑 辊印 条印 6550米操589大小0.23 | 是 | 是 | 1 | 3
最终平整 | JG12240602672 | JG1224060267 | 东方850平整 | 合格 | 合格品 | 甲 | 陈俊华,钱琨 | 5595 | 5580 | 0.9973 | 9790 | 0.1 | 760 | 平整 |  | 20100142 | 轧硬 | 0.4*760-SPCC | 30210015 | 光亮卷 | 0.1-SPCC |  | 60 | MO000947 | MO000947-015-02 | KSFW001 | 东方小品种钢前处理 0.67（昆山富维 厚度公差：0.660-0.670mm,光泽度大于150GU（横向、纵向），粗糙度：Ra0.2-0.45um.硬度：HV80-110） | 13065 | 2024-06-25 | 2024-07-05 | 5 | 2024-07-24 10:48:32 | 2024-07-24 10:48:52 | 江苏东方九天新能源材料有限公司 | 193153 | 陈俊华 |  |  | 0.1 | 9750 | 760 | 1 | JG12240602672 | 轧0.1，米数控制在22200-22300米，脱脂分一包9200米。 | 1 |  | 是 | 是 | 4505 | 15
镍钝化 | DL002407001122 | DL00240700112 | 东方镍钝化750 | 合格 | 合格品 | 甲 | 王贺阳 | 1904 | 1904 | 1 | 1630 | 0.254 | 590 | 海金杜门:750镍钝化工段镀镍，镍层要求A＞1.9μm，B＞0.38μm，上铁管芯，转东方退火工段 | Y氧化边(来料双边氧化色差，来料板面暗线印，轻振纹，偶有擦划伤，镀后不明显。) | 20600002 | 镍钝化卷半成品 | 0.254-SPCC | 31310013 | 镍钝化卷 | 0.254-SPCC |  | 10 | MO001954 | MO001954-001-02 | NDH001 | 镍钝化模板 | 5650 | 2024-07-23 | 2024-07-25 | 5 | 2024-07-24 07:10:06 | 2024-07-24 10:43:05 | 江苏东方九天新能源材料有限公司 |  | 王贺阳 |  | 1 | 0.254 | 1630 | 590 | 1 | DL002407001122 | 海金杜门（0.254*590）厚度±0.01，HV90-110,粗糙度0.075-0.5，镍层厚度≥1.9μM/0.38μM |  | Y氧化边(来料双边氧化色差，来料板面暗线印，轻振纹，偶有擦划伤，镀后不明显。) |  |  | 2286 | 1
镍钝化 | DL002407001121 | DL00240700112 | 东方镍钝化750 | 合格 | 合格品 | 甲 | 王贺阳 | 1902 | 1902 | 1 | 1630 | 0.254 | 590 | 海金杜门:750镍钝化工段镀镍，镍层要求A＞1.9μm，B＞0.38μm，上铁管芯，转东方退火工段 | Y氧化边(来料双边氧化色差，来料板面暗线印，轻振纹，偶有擦划伤，镀后不明显。来料内20米顶伤划伤挫伤印) | 20600002 | 镍钝化卷半成品 | 0.254-SPCC | 31310013 | 镍钝化卷 | 0.254-SPCC |  | 10 | MO001954 | MO001954-001-01 | NDH001 | 镍钝化模板 | 5650 | 2024-07-23 | 2024-07-25 | 5 | 2024-07-24 07:10:06 | 2024-07-24 10:43:05 | 江苏东方九天新能源材料有限公司 |  | 王贺阳 |  | 1 | 0.254 | 1630 | 590 | 1 | DL002407001121 | 海金杜门（0.254*590）厚度±0.01，HV90-110,粗糙度0.075-0.5，镍层厚度≥1.9μM/0.38μM |  | Y氧化边(来料双边氧化色差，来料板面暗线印，轻振纹，偶有擦划伤，镀后不明显。来料内20米顶伤划伤挫伤印) |  |  | 2286 | 1
镍钝化 | DL002407001123 | DL00240700112 | 东方镍钝化750 | 合格 | 合格品 | 乙 | 王晶晶 | 1864 | 1864 | 1 | 1600 | 0.254 | 590 | 海金杜门:750镍钝化工段镀镍，镍层要求A＞1.9μm，B＞0.38μm，上铁管芯，转东方退火工段 | Y氧化边(来料双边氧化色差，来料板面暗线印，轻振纹，偶有擦划伤，镀后不明显。来料尾20米顶伤划伤挫伤印。来料尾100米多个顶伤，传边大黑斑) | 20600002 | 镍钝化卷半成品 | 0.254-SPCC | 31310013 | 镍钝化卷 | 0.254-SPCC |  | 10 | MO001954 | MO001954-001-03 | NDH001 | 镍钝化模板 | 5650 | 2024-07-23 | 2024-07-25 | 5 | 2024-07-24 07:10:06 | 2024-07-24 10:43:05 | 江苏东方九天新能源材料有限公司 |  | 王贺阳 |  | 1 | 0.254 | 1600 | 590 | 1 | DL002407001123 | 海金杜门（0.254*590）厚度±0.01，HV90-110,粗糙度0.075-0.5，镍层厚度≥1.9μM/0.38μM |  | Y氧化边(来料双边氧化色差，来料板面暗线印，轻振纹，偶有擦划伤，镀后不明显。来料尾20米顶伤划伤挫伤印。来料尾100米多个顶伤，传边大黑斑) |  |  | 2286 | 1
铬钝化 | JG122405008211 | JG122405008211 | 东方铬钝化950 | 其他入库 | 协议品 | 甲 | 李志祥 | 1250 | 1250 | 1 | 2140 | 0.1 | 710 | / | 并包外 锈斑【短带-协议品】 | 30210015 | 光亮卷 | 0.1-SPCC | 30910004 | 铬钝化卷协议品 | 0.1-SPCC |  | 10 | MO001971 | MO001971-002 | GDH001 | 铬钝化模板 | 1250 | 2024-07-24 | 2024-07-24 | 5 | 2024-07-24 10:28:49 | 2024-07-24 10:29:34 | 江苏东方九天新能源材料有限公司 | 256093 | 韩康 |  |  | 0.1 | 0 | 710 | 1 | JG122405008211 |  | 1 | 并包外 锈斑 | 是 | 是 | 1 | 2
铬钝化 | JG122405023622 | JG122405023622 | 东方铬钝化950 | 合格 | 让步接收 | 乙 | 李志祥 | 2388 | 2377 | 0.9954 | 4160 | 0.1 | 760 | / | 锈斑重【黄单转光电】 | 30210015 | 光亮卷 | 0.1-SPCC | 30110014 | 铬钝化卷 | 0.1-SPCC |  | 10 | MO001971 | MO001971-001 | GDH001 | 铬钝化模板 | 2388 | 2024-07-24 | 2024-07-24 | 5 | 2024-07-24 10:26:59 | 2024-07-24 10:27:23 | 江苏东方九天新能源材料有限公司 | 256088 | 李志祥 |  |  | 0.1 | 0 | 760 | 1 | JG122405023622 |  | 1 | 锈斑重 | 是 | 是 | 1 | 1
铬钝化 | JG1224040077-11 | JG1224040077-11 | 东方铬钝化950 | 其他入库 | 协议品 | 乙 | 李志祥 | 654 | 647 | 0.9893 | 1200 | 0.1 | 710 | / | 锈斑【短带-协议品】 | 30210015 | 光亮卷 | 0.1-SPCC | 30910004 | 铬钝化卷协议品 | 0.1-SPCC |  | 10 | MO001971 | MO001971-004 | GDH001 | 铬钝化模板 | 654 | 2024-07-24 | 2024-07-24 | 5 | 2024-07-24 10:26:10 | 2024-07-24 10:26:29 | 江苏东方九天新能源材料有限公司 | 256095 | 李志祥 |  |  | 0.1 | 0 | 710 | 1 | JG1224040077-11 |  | 1 | 锈斑 | 是 | 是 | 0 | 4
最终平整 | JG12240602762 | JG1224060276 | 东方850平整 | 合格 | 让步接收 | 甲 | 陈俊华,钱琨 | 6650 | 6600 | 0.9925 | 11590 | 0.1 | 760 | 平整 | 189.7-200.4米传4.6-20.1MM7个孔洞0.94-2.02平方毫米 | 20100142 | 轧硬 | 0.4*760-SPCC | 30210015 | 光亮卷 | 0.1-SPCC |  | 60 | MO000945 | MO000945-004-02 | KSFW001 | 东方小品种钢前处理 0.67（昆山富维 厚度公差：0.660-0.670mm,光泽度大于150GU（横向、纵向），粗糙度：Ra0.2-0.45um.硬度：HV80-110） | 13430 | 2024-06-25 | 2024-07-05 | 5 | 2024-07-24 10:21:55 | 2024-07-24 10:23:07 | 江苏东方九天新能源材料有限公司 | 193084 | 陈俊华 |  |  | 0.1 | 11500 | 760 | 1 | JG12240602762 | 轧0.1，米数控制在23100-23200米，脱脂分一包10400米。 | 1 | K孔洞(189.7-200.4米传4.6-20.1MM7个0.94-2.02MM2) | 是 | 是 | 5452 | 4
铬钝化 | JG1224070126 | JG1224070126 | 东方铬钝化950 | 合格 | 让步接收 | 乙 | 李志祥 | 5370 | 5371 | 1.0002 | 6630 | 0.145 | 710 | 、 | 色差 | 30210008 | 光亮卷 | 0.145-SPCC | 30110008 | 铬钝化卷 | 0.145-SPCC |  | 10 | MO001859 | MO001859-001 | GDH001 | 铬钝化模板 | 5370 | 2024-07-21 | 2024-07-21 | 5 | 2024-07-24 09:40:13 | 2024-07-24 10:21:25 | 江苏东方九天新能源材料有限公司 | 252334 | 李志祥 |  |  | 0.145 | 6680 | 710 | 1 | JG1224070126 |  | 1 | 色差 | 是 | 是 | 41 | 1
铬钝化 | JG1224070113 | JG1224070113 | 东方铬钝化950 | 合格 | 让步接收 | 乙 | 李志祥 | 5400 | 5387 | 0.9976 | 6590 | 0.145 | 710 | / | 色差 条印 辊印 | 30210008 | 光亮卷 | 0.145-SPCC | 30110008 | 铬钝化卷 | 0.145-SPCC |  | 10 | MO001913 | MO001913-006 | GDH001 | 铬钝化模板 | 5400 | 2024-07-22 | 2024-07-22 | 5 | 2024-07-24 09:39:30 | 2024-07-24 09:39:51 | 江苏东方九天新能源材料有限公司 | 253561 | 李志祥 |  |  | 0.145 | 6640 | 710 | 1 | JG1224070113 |  | 1 | 色差 条印 辊印 | 是 | 是 | 0 | 6
铬钝化 | JG1224055063221 | JG1224055063221 | 东方铬钝化950 | 待判定 | 返工 | 甲 | 韩康 | 2220 | 2200 | 0.991 | 3850 | 0.1 | 760 | / | 尾部公差高0.115mm | 30210015 | 光亮卷 | 0.1-SPCC | 30110014 | 铬钝化卷 | 0.1-SPCC |  | 10 | MO001947 | MO001947-003 | GDH001 | 铬钝化模板 | 2220 | 2024-07-23 | 2024-07-23 | 3 | 2024-07-24 09:29:34 | 2024-07-24 09:29:50 | 江苏东方九天新能源材料有限公司 | 249107 | 韩康 |  |  | 0.1 | 3880 | 760 | 1 | JG1224055063221 |  | 1 |  | 是 | 是 | 0 | 3
铬钝化 | JG12240602171 | JG12240602171 | 东方铬钝化950 | 合格 | 合格品 | 乙 | 李志祥 | 2600 | 2585 | 0.9942 | 4710 | 0.1 | 710 | / |  | 30210015 | 光亮卷 | 0.1-SPCC | 30110014 | 铬钝化卷 | 0.1-SPCC |  | 10 | MO001747 | MO001747-001 | GDH001 | 铬钝化模板 | 2600 | 2024-07-18 | 2024-07-18 | 5 | 2024-07-24 09:28:33 | 2024-07-24 09:28:54 | 江苏东方九天新能源材料有限公司 | 247830 | 李志祥 |  |  | 0.1 | 0 | 710 | 1 | JG12240602171 |  | 1 |  | 是 | 是 | 0 | 1
铬钝化 | JG1124030304-22 | JG1124030304-22 | 东方铬钝化950 | 合格 | 让步接收 | 乙 | 李志祥 | 3203 | 3005 | 0.9382 | 5620 | 0.1 | 710 | / | 锈斑 | 30210015 | 光亮卷 | 0.1-SPCC | 30110014 | 铬钝化卷 | 0.1-SPCC |  | 10 | MO001747 | MO001747-002 | GDH001 | 铬钝化模板 | 3203 | 2024-07-18 | 2024-07-18 | 5 | 2024-07-24 09:27:48 | 2024-07-24 09:28:18 | 江苏东方九天新能源材料有限公司 | 247831 | 李志祥 |  |  | 0.1 | 0 | 710 | 1 | JG1124030304-22 |  | 1 | 锈斑 | 是 | 是 | 1 | 2
铬钝化 | JG12240601351 | JG12240601351 | 东方铬钝化950 | 合格 | 合格品 | 甲 | 韩康 | 5820 | 5795 | 0.9957 | 10060 | 0.1 | 760 | / |  | 30210015 | 光亮卷 | 0.1-SPCC | 30110014 | 铬钝化卷 | 0.1-SPCC |  | 10 | MO001872 | MO001872-002 | GDH001 | 铬钝化模板 | 5820 | 2024-07-22 | 2024-07-22 | 5 | 2024-07-24 09:26:01 | 2024-07-24 09:26:57 | 江苏东方九天新能源材料有限公司 | 252787 | 韩康 |  |  | 0.1 | 0 | 760 | 1 | JG12240601351 |  | 1 |  | 是 | 是 | 0 | 2
铬钝化 | JG122405004412 | JG122405004412 | 东方铬钝化950 | 其他入库 | 协议品 | 甲 | 韩康 | 2336 | 1141 | 0.4884 | 2100 | 0.1 | 710 | / | 锈斑 花辊印【短带-协议品】 | 30210015 | 光亮卷 | 0.1-SPCC | 30910004 | 铬钝化卷协议品 | 0.1-SPCC |  | 10 | MO001790 | MO001790-007 | GDH001 | 铬钝化模板 | 2336 | 2024-07-19 | 2024-07-19 | 5 | 2024-07-24 09:24:20 | 2024-07-24 09:25:41 | 江苏东方九天新能源材料有限公司 | 249105 | 韩康 |  |  | 0.1 | 0 | 710 | 1 | JG122405004412 |  | 1 | 锈斑 花辊印 | 是 | 是 | 1 | 7
铬钝化 | JG12240601961 | JG12240601961 | 东方铬钝化950 | 其他入库 | 协议品 | 甲 | 韩康 | 1120 | 1110 | 0.9911 | 1850 | 0.1 | 710 | / | 锈斑 传撞伤 折印 并包内 【短带-协议品】 | 30210015 | 光亮卷 | 0.1-SPCC | 30910004 | 铬钝化卷协议品 | 0.1-SPCC |  | 10 | MO001790 | MO001790-001 | GDH001 | 铬钝化模板 | 1120 | 2024-07-19 | 2024-07-19 | 5 | 2024-07-24 09:23:12 | 2024-07-24 09:23:55 | 江苏东方九天新能源材料有限公司 | 249099 | 韩康 |  |  | 0.1 | 2020 | 710 | 1 | JG12240601961 |  | 1 | 锈斑 传撞伤 折印 并包内 | 是 | 是 | 0 | 1
铬钝化 | JG1224040080-23 | JG1224040080-23 | 东方铬钝化950 | 其他入库 | 协议品 | 乙 | 李志祥 | 790 | 780 | 0.9873 | 1420 | 0.1 | 710 | / | 并包外 锈斑【短带-协议品】 | 30210015 | 光亮卷 | 0.1-SPCC | 30910004 | 铬钝化卷协议品 | 0.1-SPCC |  | 10 | MO001947 | MO001947-014 | GDH001 | 铬钝化模板 | 790 | 2024-07-23 | 2024-07-23 | 5 | 2024-07-24 09:21:53 | 2024-07-24 09:22:17 | 江苏东方九天新能源材料有限公司 | 249106 | 李志祥 |  |  | 0.1 | 0 | 710 | 1 | JG1224040080-23 |  | 1 | 并包外 锈斑 | 是 | 是 | 1 | 14
铬钝化 | JG122406012421 | JG122406012421 | 东方铬钝化950 | 其他入库 | 协议品 | 乙 | 李志祥 | 980 | 980 | 1 | 1760 | 0.1 | 710 | / | 并包中 锈斑【短带-协议品】 | 30210015 | 光亮卷 | 0.1-SPCC | 30910004 | 铬钝化卷协议品 | 0.1-SPCC |  | 10 | MO001947 | MO001947-012 | GDH001 | 铬钝化模板 | 980 | 2024-07-23 | 2024-07-23 | 5 | 2024-07-24 09:20:59 | 2024-07-24 09:21:32 | 江苏东方九天新能源材料有限公司 | 255249 | 李志祥 |  |  | 0.1 | 0 | 710 | 1 | JG122406012421 |  | 1 | 并包中 锈斑 | 是 | 是 | 1 | 12
铬钝化 | JG122405003622 | JG122405003622 | 东方铬钝化950 | 其他入库 | 协议品 | 乙 | 李志祥 | 656 | 650 | 0.9909 | 1200 | 0.1 | 710 | / | 并包内 锈斑【短带-协议品】 | 30210015 | 光亮卷 | 0.1-SPCC | 30910004 | 铬钝化卷协议品 | 0.1-SPCC/ |  | 10 | MO001947 | MO001947-010 | GDH001 | 铬钝化模板 | 656 | 2024-07-23 | 2024-07-23 | 5 | 2024-07-24 09:20:10 | 2024-07-24 09:20:37 | 江苏东方九天新能源材料有限公司 | 255209 | 李志祥 |  |  | 0.1 | 0 | 710 | 1 | JG122405003622 |  | 1 | 并包内 锈斑 | 是 | 是 | 0 | 10
铬钝化 | JG1224070117 | JG1224070117 | 东方铬钝化950 | 合格 | 合格品 | 乙 | 李志祥 | 5308 | 5293 | 0.9972 | 6530 | 0.145 | 710 | / |  | 30210008 | 光亮卷 | 0.145-SPCC | 30110008 | 铬钝化卷 | 0.145-SPCC |  | 10 | MO001872 | MO001872-003 | GDH001 | 铬钝化模板 | 5308 | 2024-07-22 | 2024-07-22 | 3 | 2024-07-24 09:01:42 | 2024-07-24 09:02:03 | 江苏东方九天新能源材料有限公司 | 252788 | 李志祥 |  |  | 0.145 | 0 | 710 | 1 | JG1224070117 |  | 1 | 色差 条印 | 是 | 是 | 1 | 3
铬钝化 | JG1224070137 | JG1224070137 | 东方铬钝化950 | 合格 | 合格品 | 甲 | 韩康 | 5400 | 5389 | 0.998 | 6650 | 0.145 | 710 | / |  | 30210008 | 光亮卷 | 0.145-SPCC | 30110008 | 铬钝化卷 | 0.145-SPCC |  | 10 | MO001913 | MO001913-002 | GDH001 | 铬钝化模板 | 5400 | 2024-07-22 | 2024-07-22 | 5 | 2024-07-24 08:19:02 | 2024-07-24 08:57:06 | 江苏东方九天新能源材料有限公司 | 253557 | 孙槐兵 |  |  | 0.145 | 6690 | 710 | 1 | JG1224070137 |  | 1 |  | 是 | 是 | 38 | 2
最终冷轧 | JG12240703512 | JG12240703512 | 东方850轧机 | 合格 | 合格品 | 乙 | 肖勋民 | 8545 | 8500 | 0.9947 | 14730 | 0.1 | 760 | 850轧机普光辊(Ra0.4-0.6μm)轧制0.1mm(0.4-0.25-0.15-0.115-0.1) |  | 20500021 | 光亮卷半成品 | 0.4-SPCC | 30210015 | 光亮卷 | 0.1-SPCC |  | 30 | MO001763 | MO001763-004 | GLJ002 | 东方光亮卷前处理（0.4轧0.1mm) | 8545 | 2024-07-18 | 2024-07-18 | 3 | 2024-07-24 08:49:30 | 2024-07-24 08:50:12 | 江苏东方九天新能源材料有限公司 | 244179 | 肖勋民 |  |  | 0.4 | 3630 | 760 | 1 | JG12240703512 | 已退火；轧0.1，米数控制在14400-14500米 |  |  | 否 | 否 | 4349 | 4
最终脱脂 | JG12240701082 | JG1224070108 | 东方950脱脂1# | 合格 | 合格品 | 乙 | 何晓健 | 5555 | 5555 | 1 | 8650 | 0.1 | 760 | 脱脂（950-1） |  | 20100142 | 轧硬 | 0.4*760-SPCC | 30210015 | 光亮卷 | 0.1-SPCC |  | 40 | MO001250 | MO001250-008-02 | GLJ003 | 光亮卷前处理 模板 | 13380 | 2024-07-05 | 2024-07-15 | 5 | 2024-07-24 08:23:51 | 2024-07-24 08:25:01 | 江苏东方九天新能源材料有限公司 |  | 何晓健 |  | 1 | 0.1 | 8650 | 760 | 1 | JG12240701082 | 轧0.1，米数控制在22700-22800米，脱脂分一包10300米。 |  |  |  |  | 2198 | 8
最终脱脂 | JG12240701081 | JG1224070108 | 东方950脱脂1# | 合格 | 合格品 | 乙 | 何晓健 | 7100 | 7100 | 1 | 12300 | 0.1 | 760 | 脱脂（950-1） |  | 20100142 | 轧硬 | 0.4*760-SPCC | 30210015 | 光亮卷 | 0.1-SPCC |  | 40 | MO001250 | MO001250-008-01 | GLJ003 | 光亮卷前处理 模板 | 13380 | 2024-07-05 | 2024-07-15 | 5 | 2024-07-24 08:23:51 | 2024-07-24 08:25:01 | 江苏东方九天新能源材料有限公司 |  | 何晓健 |  | 1 | 0.1 | 12300 | 760 | 1 | JG12240701081 | 轧0.1，米数控制在22700-22800米，脱脂分一包10300米。 |  |  |  |  | 2198 | 8
最终冷轧 | DL00240700321 | DL0024070032 | 东方650轧机 | 合格 | 合格品 | 乙 | 朱明 | 6145 | 6100 | 0.9927 | 8550 | 0.14 | 610 | 昆山富裕炜：650轧机用普光辊Ra0.2-0.3μm轧制0.14mm（0.6-0.42-0.31-0.23-0.18-0.15）厚度公差：0.147-0.152mm、转脱脂 | X细划伤(.),A暗线印(。),S色差条印(。),Z振纹(。) | 20100082 | 轧硬 | 0.6*610-SPCC | 31010009 | 小品种钢卷 | 0.14-SPCC |  | 30 | MO001625 | MO001625-001-01 | XPZG001 | 小品种钢前处理模板 | 12220 | 2024-07-15 | 2024-07-15 | 3 | 2024-07-24 08:21:10 | 2024-07-24 08:22:18 | 江苏东方九天新能源材料有限公司 | 243246 | 朱明 |  |  | 0.6 | 2150 | 610 | 1 | DL00240700321 | 昆山富裕炜0.14：厚度±0.005MM,HV100-120,C粗糙度≤0.15μ，卷重2-3吨 |  | X细划伤(.),A暗线印(。),S色差条印(。),Z振纹(。) |  |  | 4197 | 1
铬钝化 | JG12240701792 | JG12240701792 | 东方铬钝化950 | 合格 | 让步接收 | 甲 | 韩康 | 5530 | 5531 | 1.0002 | 10080 | 0.1 | 710 | / | 色差，条印，8080米横向61.6mm孔洞3.45平方毫米，尾250米来料撞伤 ，顶伤重 | 30210015 | 光亮卷 | 0.1-SPCC | 30110014 | 铬钝化卷 | 0.1-SPCC |  | 10 | MO001913 | MO001913-010 | GDH001 | 铬钝化模板 | 5530 | 2024-07-22 | 2024-07-22 | 3 | 2024-07-24 07:55:31 | 2024-07-24 08:11:13 | 江苏东方九天新能源材料有限公司 | 253564 | 孙槐兵 |  |  | 0.1 | 10150 | 710 | 1 | JG12240701792 |  | 1 | S色差(色差 条印 8080米1个孔洞 横向61.6 大小3.45 尾250米来料撞伤 顶伤重) | 是 | 是 | 16 | 10
平整改平 | JG12240602333 | JG1224060233 | 东方850平整 | 合格 | 合格品 | 乙 | 鞠承,姚学禹 | 2600 | 2425 | 0.9327 | 4650 | 0.115 | 610 | / |  | 20100142 | 轧硬 | 0.4*760-SPCC | 30210015 | 光亮卷 | 0.1-SPCC |  | 50 | MO000945 | MO000945-017-03 | KSFW001 | 东方小品种钢前处理 0.67（昆山富维 厚度公差：0.660-0.670mm,光泽度大于150GU（横向、纵向），粗糙度：Ra0.2-0.45um.硬度：HV80-110） | 13500 | 2024-06-25 | 2024-07-05 | 2 | 2024-07-24 08:02:16 | 2024-07-24 08:02:48 | 江苏东方九天新能源材料有限公司 |  | 鞠承 |  | 1 | 0.115 | 5000 | 610 | 1 | JG12240602333 | 轧0.1，米数控制在23100-23200米，脱脂分一包10400米。 |  |  |  |  | 3481 | 17
最终退火 | JG12240703662 | JG12240703662 | 东方20# | 其他入库 | 半成品退库 | 甲 | 吴双勇,李龙礼,程新华 | 8280 | 8280 | 1 | 14450 | 0.1 | 760 | 退火（590℃） |  | 20500021 | 光亮卷半成品 | 0.4-SPCC | 20500018 | 光亮卷半成品 | 0.1-SPCC |  | 50 | MO001763 | MO001763-009 | GLJ002 | 东方光亮卷前处理（0.4轧0.1mm) | 8555 | 2024-07-18 | 2024-07-18 | 5 | 2024-07-22 10:20:43 | 2024-07-24 07:20:07 | 江苏东方九天新能源材料有限公司 | 244172 | 张天圣 | 张天圣 |  | 0.1 | 14450 | 760 | 1 | JG12240703662 | 已退火；轧0.1，米数控制在14400-14500米 | 1 |  | 是 | 是 | 2728 | 9
最终退火 | JG12240703652 | JG12240703652 | 东方20# | 其他入库 | 半成品退库 | 甲 | 吴双勇,李龙礼,程新华 | 8495 | 8495 | 1 | 14600 | 0.1 | 760 | 退火（590℃） |  | 20500021 | 光亮卷半成品 | 0.4-SPCC | 20500018 | 光亮卷半成品 | 0.1-SPCC |  | 50 | MO001763 | MO001763-008 | GLJ002 | 东方光亮卷前处理（0.4轧0.1mm) | 8590 | 2024-07-18 | 2024-07-18 | 5 | 2024-07-22 10:20:43 | 2024-07-24 07:20:07 | 江苏东方九天新能源材料有限公司 | 248204 | 张天圣 | 张天圣 |  | 0.1 | 14600 | 760 | 1 | JG12240703652 | 已退火；轧0.1，米数控制在14400-14500米 | 1 |  | 是 | 是 | 2702 | 8
最终退火 | JG12240703501 | JG1224070350 | 东方20# | 合格 |  | 甲 | 吴双勇,李龙礼,程新华 | 4855 | 4855 | 1 | 6850 | 0.125 | 760 | 退火 590℃ |  | 20100142 | 轧硬 | 0.4*760-SPCC | 30210004 | 光亮卷 | 0.125-SPCC |  | 50 | MO001554 | MO001554-004-01 | GLJ001 | 东方光亮卷前处理(0.4轧0.125mm) | 13545 | 2024-07-12 | 2024-07-12 | 5 | 2024-07-22 10:20:43 | 2024-07-24 07:20:07 | 江苏东方九天新能源材料有限公司 | 239533 | 张天圣 | 张天圣 |  | 0.125 | 6850 | 760 | 1 | JG12240703501 | 脱脂分一包4.9t，2050米，合格报工，轧0.125，米数控制在6800-6900米，厚度公差0.115-0.125，轧机按照0.12的中值设定轧制。剩余一包8.6t脱脂结束后报工，报工报待处理。特别注意按照此要求操作。 |  |  |  |  | 6647 | 4
最终退火 | JG12240701061 | JG1224070106 | 东方20# | 合格 |  | 甲 | 吴双勇,李龙礼,程新华 | 4875 | 4875 | 1 | 6880 | 0.125 | 760 | 退火 590℃ |  | 20100142 | 轧硬 | 0.4*760-SPCC | 30210004 | 光亮卷 | 0.125-SPCC |  | 50 | MO001427 | MO001427-004-01 | GLJ001 | 东方光亮卷前处理(0.4轧0.125mm) | 13315 | 2024-07-09 | 2024-07-16 | 5 | 2024-07-22 10:20:43 | 2024-07-24 07:20:07 | 江苏东方九天新能源材料有限公司 | 207327 | 张天圣 | 张天圣 |  | 0.125 | 6880 | 760 | 1 | JG12240701061 | 脱脂分一包4.9t，2050米，合格报工，轧0.125，米数控制在6800-6900米，厚度公差0.115-0.125，轧机按照0.12的中值设定轧制。剩余一包8.4t脱脂结束后报工，报工报待处理。特别注意按照此要求操作。 |  |  |  |  | 3879 | 4
切边 | JG12240602742 | JG1224060274 | 东方分剪6# | 合格 | 合格品 | 乙 | 尹斌斌 | 3480 | 2170 | 0.6236 | 3760 | 0.15 | 475 | / |  | 20100142 | 轧硬 | 0.4*760-SPCC | 30210015 | 光亮卷 | 0.1-SPCC |  | 30 | MO000947 | MO000947-009-02 | KSFW001 | 东方小品种钢前处理 0.67（昆山富维 厚度公差：0.660-0.670mm,光泽度大于150GU（横向、纵向），粗糙度：Ra0.2-0.45um.硬度：HV80-110） | 13020 | 2024-06-25 | 2024-07-05 | 2 | 2024-07-24 07:11:44 | 2024-07-24 07:12:41 | 江苏东方九天新能源材料有限公司 | 193144 | 尹斌斌 |  |  | 0.15 | 3640 | 760 | 1 | JG12240602742 | 轧0.1，米数控制在22200-22300米，脱脂分一包9200米。 | 0 |  |  |  | 8478 | 9
铬钝化 | JG12240602701 | JG12240602701 | 东方铬钝化950 | 合格 | 让步接收 | 甲 | 韩康 | 7060 | 7029 | 0.9956 | 12210 | 0.1 | 760 | / | 色差 条印 白斑 碱液斑 | 30210015 | 光亮卷 | 0.1-SPCC | 30110014 | 铬钝化卷 | 0.1-SPCC |  | 10 | MO001936 | MO001936-007 | GDH001 | 铬钝化模板 | 7060 | 2024-07-23 | 2024-07-23 | 3 | 2024-07-24 07:04:16 | 2024-07-24 07:05:32 | 江苏东方九天新能源材料有限公司 | 255187 | 孙槐兵 |  |  | 0.1 | 0 | 760 | 1 | JG12240602701 |  | 1 | S色差(色差 条印 白斑 碱液斑) | 是 | 是 | 1 | 7
最终冷轧 | JG1224070343 | JG1224070343 | 东方850轧机 | 合格 | 合格品 | 乙 | 王厉 | 13065 | 13000 | 0.995 | 22595 | 0.1 | 760 | 850轧机普光辊(Ra0.4-0.6μm)轧制0.1mm(0.4-0.25-0.15-0.115-0.1) |  | 20100142 | 轧硬 | 0.4*760-SPCC | 30210015 | 光亮卷 | 0.1-SPCC |  | 30 | MO001673 | MO001673-001 | GLJ002 | 东方光亮卷前处理（0.4轧0.1mm) | 13070 | 2024-07-16 | 2024-07-31 | 5 | 2024-07-24 06:44:22 | 2024-07-24 06:45:00 | 江苏东方九天新能源材料有限公司 | 244661 | 王厉 |  |  | 0.4 | 5550 | 760 | 1 | JG1224070343 | 轧0.1，米数控制在22500-22600米，脱脂分一包9200米 |  |  | 否 | 否 | 4406 | 1
平整翻包 | DL002406001322 | DL0024060013 | 东方850平整 | 其他入库 | 成品退库 | 乙 | 鞠承,姚学禹 | 2300 | 2300 | 1 | 1000 | 0.49 | 610 | 外圈50米翻包剪掉，然后翻包3.5吨转分剪切边，内2.4t左右留着改轧 | Z重划伤(内800米表面中间划伤重) | 20100082 | 轧硬 | 0.6*610-SPCC | 31010050 | 小品种钢卷 | 0.49-SPCC |  | 60 | MO001280 | MO001280-001-02-02 | XPZG001 | 小品种钢前处理模板 | 12290 | 2024-07-06 | 2024-07-18 | 2 | 2024-07-24 06:12:35 | 2024-07-24 06:14:28 | 江苏东方九天新能源材料有限公司 |  | 鞠承 |  | 1 | 0.49 | 1000 | 610 | 1 | DL002406001322 | 昆山宝必达（0.49*610）厚度±0.01mm，HV85-105,粗糙度0.5-0.8μM，卷重2-3吨 | 1 | Z重划伤(内800米表面中间划伤重) | 是 | 是 | 1092 | 1
铬钝化 | JG12240601301 | JG12240601301 | 东方铬钝化950 | 合格 | 让步接收 | 甲 | 韩康 | 7540 | 7515 | 0.9967 | 13120 | 0.1 | 760 | / | 白斑,碱液斑,色差,亮斑,180米横向322mm孔洞0.53平方毫米,10490米横向379mm孔洞0.18平方毫米，来料乳化斑 | 30210015 | 光亮卷 | 0.1-SPCC | 30110014 | 铬钝化卷 | 0.1-SPCC |  | 10 | MO001936 | MO001936-011 | GDH001 | 铬钝化模板 | 7540 | 2024-07-23 | 2024-07-23 | 3 | 2024-07-24 06:02:31 | 2024-07-24 06:03:57 | 江苏东方九天新能源材料有限公司 | 255191 | 孙槐兵 |  |  | 0.1 | 0 | 760 | 1 | JG12240601301 |  | 1 | 白斑碱液斑色差亮斑180米横向322大小0.53,10490米横向379大小0.18来料乳化斑 | 是 | 是 | 1 | 11
最终冷轧 | DL00240600171 | DL0024060017 | 东方650轧机 | 合格 | 合格品 | 乙 | 刘爱民 | 6140 | 6100 | 0.9935 | 6030 | 0.19 | 610 | 昆山富裕炜：650轧机用普光辊（Ra0.15-0.25μm)轧制0.19mm（0.6-0.42-0.32-0.24-0.19）厚度公差：0.198-0.203mm、转脱脂 | X细划伤(.),A暗线印(。),S色差条印(。),Z振纹(。),S水锈斑(。) | 20100082 | 轧硬 | 0.6*610-SPCC | 31010016 | 小品种钢卷 | 0.19-SPCC |  | 30 | MO001465 | MO001465-001-01 | XPZG001 | 小品种钢前处理模板 | 12285 | 2024-07-10 | 2024-07-20 | 3 | 2024-07-24 05:49:26 | 2024-07-24 05:50:40 | 江苏东方九天新能源材料有限公司 | 235628 | 刘爱民 |  |  | 0.6 | 2150 | 610 | 1 | DL00240600171 | 昆山富裕炜：（0.19*610）厚度±0.005MM,HV100-120,C粗糙度≤0.15μ |  | X细划伤(.),A暗线印(。),S色差条印(。),Z振纹(。),S水锈斑(。) |  |  | 9141 | 1
平整翻包 | DL002407001112 | DL0024070011 | 东方850平整 | 待判定 | 返工 | 乙 | 鞠承,姚学禹 | 1715 | 1715 | 1 | 1500 | 0.254 | 590 | 尾1500米翻包转分剪 | Z重划伤(来料操13CM划伤重) | 20100077 | 轧硬 | 0.6*590-SPCC | 20600002 | 镍钝化卷半成品 | 0.254-SPCC |  | 60 | MO001665 | MO001665-002-01-02 | HJDM002 | 东方镍钝化半成品前处理0.254（海金杜门：厚度公差：0.250-0.255mm、硬度：90-100HV,粗糙度：Ra0.5-0.7μm） | 11765 | 2024-07-16 | 2024-07-26 | 3 | 2024-07-24 05:14:24 | 2024-07-24 05:16:16 | 江苏东方九天新能源材料有限公司 |  | 鞠承 |  | 1 | 0.254 | 1500 | 590 | 1 | DL002407001112 | 海金杜门：（0.254*590）厚度公差: 0.250-0.255mm，硬度:90-100HV.粗稳度: Ra0.5-0.7um | 1 | Z重划伤(来料操13CM划伤重) |  |  | 2456 | 2
平整翻包 | DL002407001111 | DL0024070011 | 东方850平整 | 合格 | 合格品 | 乙 | 鞠承,姚学禹 | 3965 | 3965 | 1 | 3480 | 0.254 | 590 | 尾1500米翻包转分剪 |  | 20100077 | 轧硬 | 0.6*590-SPCC | 20600002 | 镍钝化卷半成品 | 0.254-SPCC |  | 60 | MO001665 | MO001665-002-01-01 | HJDM002 | 东方镍钝化半成品前处理0.254（海金杜门：厚度公差：0.250-0.255mm、硬度：90-100HV,粗糙度：Ra0.5-0.7μm） | 11765 | 2024-07-16 | 2024-07-26 | 3 | 2024-07-24 05:14:24 | 2024-07-24 05:16:16 | 江苏东方九天新能源材料有限公司 |  | 鞠承 |  | 1 | 0.254 | 3480 | 590 | 1 | DL002407001111 | 海金杜门：（0.254*590）厚度公差: 0.250-0.255mm，硬度:90-100HV.粗稳度: Ra0.5-0.7um | 1 |  | 是 | 是 | 2456 | 2
平整翻包 | DL00240700141 | DL0024070014 | 东方850平整 | 合格 | 合格品 | 乙 | 鞠承,姚学禹 | 5820 | 5345 | 0.9184 | 4670 | 0.254 | 590 | 尾400米倒包剪去 |  | 20100077 | 轧硬 | 0.6*590-SPCC | 20600002 | 镍钝化卷半成品 | 0.254-SPCC |  | 60 | MO001665 | MO001665-003-01 | HJDM002 | 东方镍钝化半成品前处理0.254（海金杜门：厚度公差：0.250-0.255mm、硬度：90-100HV,粗糙度：Ra0.5-0.7μm） | 11760 | 2024-07-16 | 2024-07-26 | 3 | 2024-07-24 05:13:38 | 2024-07-24 05:14:10 | 江苏东方九天新能源材料有限公司 | 244210 | 鞠承 |  |  | 0.254 | 5070 | 590 | 1 | DL00240700141 | 海金杜门：（0.254*590）厚度公差: 0.250-0.255mm，硬度:90-100HV.粗稳度: Ra0.5-0.7um | 1 |  | 是 | 是 | 2223 | 3
平整翻包 | DL00240700432 | DL0024070043 | 东方850平整 | 合格 | 合格品 | 乙 | 鞠承,姚学禹 | 5730 | 5525 | 0.9642 | 4760 | 0.254 | 590 | 尾170米倒包剪去 |  | 20100077 | 轧硬 | 0.6*590-SPCC | 20600002 | 镍钝化卷半成品 | 0.254-SPCC |  | 60 | MO001757 | MO001757-001-02 | HJDM002 | 东方镍钝化半成品前处理0.254（海金杜门：厚度公差：0.250-0.255mm、硬度：90-100HV,粗糙度：Ra0.5-0.7μm） | 11875 | 2024-07-18 | 2024-07-25 | 3 | 2024-07-24 05:12:51 | 2024-07-24 05:13:24 | 江苏东方九天新能源材料有限公司 | 248102 | 鞠承 |  |  | 0.254 | 4930 | 590 | 1 | DL00240700432 | 海金杜门：（0.254*590）厚度公差: 0.250-0.255mm，硬度:90-100HV.粗糙度: Ra0.5-0.7um | 1 |  | 是 | 是 | 3261 | 1
最终脱脂 | JG12240703452 | JG1224070345 | 东方950脱脂1# | 合格 | 合格品 | 乙 | 何晓健,张东兵 | 5860 | 5860 | 1 | 10200 | 0.1 | 760 | 脱脂（950-1） |  | 20100142 | 轧硬 | 0.4*760-SPCC | 30210015 | 光亮卷 | 0.1-SPCC |  | 40 | MO001675 | MO001675-001-02 | GLJ002 | 东方光亮卷前处理（0.4轧0.1mm) | 13500 | 2024-07-16 | 2024-07-31 | 3 | 2024-07-24 04:57:55 | 2024-07-24 04:58:53 | 江苏东方九天新能源材料有限公司 |  | 何晓健 |  | 1 | 0.1 | 10200 | 760 | 1 | JG12240703452 | 轧0.1，米数控制在23200-23300米，脱脂分一包10500米 |  |  |  |  | 6978 | 1
最终脱脂 | JG12240703451 | JG1224070345 | 东方950脱脂1# | 合格 | 合格品 | 乙 | 何晓健,张东兵 | 7515 | 7515 | 1 | 13000 | 0.1 | 760 | 脱脂（950-1） |  | 20100142 | 轧硬 | 0.4*760-SPCC | 30210015 | 光亮卷 | 0.1-SPCC |  | 40 | MO001675 | MO001675-001-01 | GLJ002 | 东方光亮卷前处理（0.4轧0.1mm) | 13500 | 2024-07-16 | 2024-07-31 | 3 | 2024-07-24 04:57:55 | 2024-07-24 04:58:53 | 江苏东方九天新能源材料有限公司 |  | 何晓健 |  | 1 | 0.1 | 13000 | 760 | 1 | JG12240703451 | 轧0.1，米数控制在23200-23300米，脱脂分一包10500米 |  |  |  |  | 6978 | 1
分剪 | JL1124030076-1/8 | JL1124030076-1 | 东方分剪6# | 合格 | 合格品 | 乙 | 尹斌斌 | 0 | 133 |  | 0 | 0.2 | 72 | 纸管芯内孔φ500MM 成品外径≤900MM 1.排刀规格82*6+72*2 切1.2吨 72当银轮库存。注：成品卷直径必须小于木托宽度，成品托高度不允许超过730MM（高度从地面算起） 0.2/0.3平着摆放打包。厚度0.18-0.19mm，宽度+0/-0.1mm |  | 31010030 | 小品种钢卷 | 0.2-SPCC | 31020038 | 小品种钢分切带 | 0.2-SPCC |  | 10 | MO001927 | MO001927-001-09 | FJ001 | 分剪模板 | 5610 | 2024-07-23 | 2024-07-23 | 3 | 2024-07-24 04:55:37 | 2024-07-24 04:58:23 | 江苏东方九天新能源材料有限公司 |  | 尹斌斌 |  | 1 | 0.2 | 0 | 72 | 1 | JL1124030076-1/8 | 浙江银帆 SPCC HV:90-110 纸管芯内孔φ500MM 成品外径≤900MM 1.排刀规格82*6+72*2 切1.2吨 72当银轮库存。注：成品卷直径必须小于木托宽度，成品托高度不允许超过730MM（高度从地面算起） 0.2/0.3平着摆放打包。厚度0.18-0.19mm，宽度+0/-0.1mm | 1 |  | 是 | 是 | 3 | 1
分剪 | JL1124030076-1/7 | JL1124030076-1 | 东方分剪6# | 合格 | 合格品 | 乙 | 尹斌斌 | 0 | 133 |  | 0 | 0.2 | 72 | 纸管芯内孔φ500MM 成品外径≤900MM 1.排刀规格82*6+72*2 切1.2吨 72当银轮库存。注：成品卷直径必须小于木托宽度，成品托高度不允许超过730MM（高度从地面算起） 0.2/0.3平着摆放打包。厚度0.18-0.19mm，宽度+0/-0.1mm |  | 31010030 | 小品种钢卷 | 0.2-SPCC | 31020038 | 小品种钢分切带 | 0.2-SPCC |  | 10 | MO001927 | MO001927-001-08 | FJ001 | 分剪模板 | 5610 | 2024-07-23 | 2024-07-23 | 3 | 2024-07-24 04:55:37 | 2024-07-24 04:58:23 | 江苏东方九天新能源材料有限公司 |  | 尹斌斌 |  | 1 | 0.2 | 0 | 72 | 1 | JL1124030076-1/7 | 浙江银帆 SPCC HV:90-110 纸管芯内孔φ500MM 成品外径≤900MM 1.排刀规格82*6+72*2 切1.2吨 72当银轮库存。注：成品卷直径必须小于木托宽度，成品托高度不允许超过730MM（高度从地面算起） 0.2/0.3平着摆放打包。厚度0.18-0.19mm，宽度+0/-0.1mm | 1 |  | 是 | 是 | 3 | 1
分剪 | JL1124030076-1/6 | JL1124030076-1 | 东方分剪6# | 合格 | 合格品 | 乙 | 尹斌斌 | 0 | 152 |  | 0 | 0.2 | 82 | 纸管芯内孔φ500MM 成品外径≤900MM 1.排刀规格82*6+72*2 切1.2吨 72当银轮库存。注：成品卷直径必须小于木托宽度，成品托高度不允许超过730MM（高度从地面算起） 0.2/0.3平着摆放打包。厚度0.18-0.19mm，宽度+0/-0.1mm |  | 31010030 | 小品种钢卷 | 0.2-SPCC | 31020038 | 小品种钢分切带 | 0.2-SPCC |  | 10 | MO001927 | MO001927-001-07 | FJ001 | 分剪模板 | 5610 | 2024-07-23 | 2024-07-23 | 3 | 2024-07-24 04:55:37 | 2024-07-24 04:58:23 | 江苏东方九天新能源材料有限公司 |  | 尹斌斌 |  | 1 | 0.2 | 0 | 82 | 1 | JL1124030076-1/6 | 浙江银帆 SPCC HV:90-110 纸管芯内孔φ500MM 成品外径≤900MM 1.排刀规格82*6+72*2 切1.2吨 72当银轮库存。注：成品卷直径必须小于木托宽度，成品托高度不允许超过730MM（高度从地面算起） 0.2/0.3平着摆放打包。厚度0.18-0.19mm，宽度+0/-0.1mm | 1 |  | 是 | 是 | 3 | 1
分剪 | JL1124030076-1/5 | JL1124030076-1 | 东方分剪6# | 合格 | 合格品 | 乙 | 尹斌斌 | 0 | 152 |  | 0 | 0.2 | 82 | 纸管芯内孔φ500MM 成品外径≤900MM 1.排刀规格82*6+72*2 切1.2吨 72当银轮库存。注：成品卷直径必须小于木托宽度，成品托高度不允许超过730MM（高度从地面算起） 0.2/0.3平着摆放打包。厚度0.18-0.19mm，宽度+0/-0.1mm |  | 31010030 | 小品种钢卷 | 0.2-SPCC | 31020038 | 小品种钢分切带 | 0.2-SPCC |  | 10 | MO001927 | MO001927-001-06 | FJ001 | 分剪模板 | 5610 | 2024-07-23 | 2024-07-23 | 3 | 2024-07-24 04:55:37 | 2024-07-24 04:58:23 | 江苏东方九天新能源材料有限公司 |  | 尹斌斌 |  | 1 | 0.2 | 0 | 82 | 1 | JL1124030076-1/5 | 浙江银帆 SPCC HV:90-110 纸管芯内孔φ500MM 成品外径≤900MM 1.排刀规格82*6+72*2 切1.2吨 72当银轮库存。注：成品卷直径必须小于木托宽度，成品托高度不允许超过730MM（高度从地面算起） 0.2/0.3平着摆放打包。厚度0.18-0.19mm，宽度+0/-0.1mm | 1 |  | 是 | 是 | 3 | 1
分剪 | JL1124030076-1/4 | JL1124030076-1 | 东方分剪6# | 合格 | 合格品 | 乙 | 尹斌斌 | 0 | 153 |  | 0 | 0.2 | 82 | 纸管芯内孔φ500MM 成品外径≤900MM 1.排刀规格82*6+72*2 切1.2吨 72当银轮库存。注：成品卷直径必须小于木托宽度，成品托高度不允许超过730MM（高度从地面算起） 0.2/0.3平着摆放打包。厚度0.18-0.19mm，宽度+0/-0.1mm |  | 31010030 | 小品种钢卷 | 0.2-SPCC | 31020038 | 小品种钢分切带 | 0.2-SPCC |  | 10 | MO001927 | MO001927-001-05 | FJ001 | 分剪模板 | 5610 | 2024-07-23 | 2024-07-23 | 3 | 2024-07-24 04:55:37 | 2024-07-24 04:58:23 | 江苏东方九天新能源材料有限公司 |  | 尹斌斌 |  | 1 | 0.2 | 0 | 82 | 1 | JL1124030076-1/4 | 浙江银帆 SPCC HV:90-110 纸管芯内孔φ500MM 成品外径≤900MM 1.排刀规格82*6+72*2 切1.2吨 72当银轮库存。注：成品卷直径必须小于木托宽度，成品托高度不允许超过730MM（高度从地面算起） 0.2/0.3平着摆放打包。厚度0.18-0.19mm，宽度+0/-0.1mm | 1 |  | 是 | 是 | 3 | 1
分剪 | JL1124030076-1/3 | JL1124030076-1 | 东方分剪6# | 合格 | 合格品 | 乙 | 尹斌斌 | 0 | 153 |  | 0 | 0.2 | 82 | 纸管芯内孔φ500MM 成品外径≤900MM 1.排刀规格82*6+72*2 切1.2吨 72当银轮库存。注：成品卷直径必须小于木托宽度，成品托高度不允许超过730MM（高度从地面算起） 0.2/0.3平着摆放打包。厚度0.18-0.19mm，宽度+0/-0.1mm |  | 31010030 | 小品种钢卷 | 0.2-SPCC | 31020038 | 小品种钢分切带 | 0.2-SPCC |  | 10 | MO001927 | MO001927-001-04 | FJ001 | 分剪模板 | 5610 | 2024-07-23 | 2024-07-23 | 3 | 2024-07-24 04:55:37 | 2024-07-24 04:58:23 | 江苏东方九天新能源材料有限公司 |  | 尹斌斌 |  | 1 | 0.2 | 0 | 82 | 1 | JL1124030076-1/3 | 浙江银帆 SPCC HV:90-110 纸管芯内孔φ500MM 成品外径≤900MM 1.排刀规格82*6+72*2 切1.2吨 72当银轮库存。注：成品卷直径必须小于木托宽度，成品托高度不允许超过730MM（高度从地面算起） 0.2/0.3平着摆放打包。厚度0.18-0.19mm，宽度+0/-0.1mm | 1 |  | 是 | 是 | 3 | 1
分剪 | JL1124030076-1/2 | JL1124030076-1 | 东方分剪6# | 合格 | 合格品 | 乙 | 尹斌斌 | 0 | 153 |  | 0 | 0.2 | 82 | 纸管芯内孔φ500MM 成品外径≤900MM 1.排刀规格82*6+72*2 切1.2吨 72当银轮库存。注：成品卷直径必须小于木托宽度，成品托高度不允许超过730MM（高度从地面算起） 0.2/0.3平着摆放打包。厚度0.18-0.19mm，宽度+0/-0.1mm |  | 31010030 | 小品种钢卷 | 0.2-SPCC | 31020038 | 小品种钢分切带 | 0.2-SPCC |  | 10 | MO001927 | MO001927-001-03 | FJ001 | 分剪模板 | 5610 | 2024-07-23 | 2024-07-23 | 3 | 2024-07-24 04:55:37 | 2024-07-24 04:58:23 | 江苏东方九天新能源材料有限公司 |  | 尹斌斌 |  | 1 | 0.2 | 0 | 82 | 1 | JL1124030076-1/2 | 浙江银帆 SPCC HV:90-110 纸管芯内孔φ500MM 成品外径≤900MM 1.排刀规格82*6+72*2 切1.2吨 72当银轮库存。注：成品卷直径必须小于木托宽度，成品托高度不允许超过730MM（高度从地面算起） 0.2/0.3平着摆放打包。厚度0.18-0.19mm，宽度+0/-0.1mm | 1 |  | 是 | 是 | 3 | 1
分剪 | JL1124030076-1/1 | JL1124030076-1 | 东方分剪6# | 合格 | 合格品 | 乙 | 尹斌斌 | 0 | 153 |  | 0 | 0.2 | 82 | 纸管芯内孔φ500MM 成品外径≤900MM 1.排刀规格82*6+72*2 切1.2吨 72当银轮库存。注：成品卷直径必须小于木托宽度，成品托高度不允许超过730MM（高度从地面算起） 0.2/0.3平着摆放打包。厚度0.18-0.19mm，宽度+0/-0.1mm |  | 31010030 | 小品种钢卷 | 0.2-SPCC | 31020038 | 小品种钢分切带 | 0.2-SPCC |  | 10 | MO001927 | MO001927-001-02 | FJ001 | 分剪模板 | 5610 | 2024-07-23 | 2024-07-23 | 3 | 2024-07-24 04:55:37 | 2024-07-24 04:58:23 | 江苏东方九天新能源材料有限公司 |  | 尹斌斌 |  | 1 | 0.2 | 0 | 82 | 1 | JL1124030076-1/1 | 浙江银帆 SPCC HV:90-110 纸管芯内孔φ500MM 成品外径≤900MM 1.排刀规格82*6+72*2 切1.2吨 72当银轮库存。注：成品卷直径必须小于木托宽度，成品托高度不允许超过730MM（高度从地面算起） 0.2/0.3平着摆放打包。厚度0.18-0.19mm，宽度+0/-0.1mm | 1 |  | 是 | 是 | 3 | 1
分剪 | 45B0112/24 | 45B0112 | 东方分剪7# | 合格 | 合格品 | 乙 | 张建勇 | 0 | 373 |  | 0 | 0.3 | 126 | 分剪摩丁普信，排刀规格126*8，内径500mm，打包水平放置。厚度公差+0.003/-0.007mm，宽度公差+0/-0.2mm |  | 11010037 | 原钢卷 | 0.3*1020-DCG | 31020100 | 小品种钢分切带 | 0.3-DCG |  | 10 | MO001925 | MO001925-001-24 | FJ001 | 分剪模板 | 9260 | 2024-07-23 | 2024-07-23 | 3 | 2024-07-24 03:12:49 | 2024-07-24 04:54:54 | 江苏东方九天新能源材料有限公司 |  | 张建勇 |  | 1 | 0.3 | 0 | 126 | 1 | 45B0112/24 | 分剪摩丁普信，排刀规格126*8，内径500mm，打包水平放置。厚度公差+0.003/-0.007mm，宽度公差+0/-0.2mm | 1 |  | 是 | 是 | 110 | 1
分剪 | 45B0112/23 | 45B0112 | 东方分剪7# | 合格 | 合格品 | 乙 | 张建勇 | 0 | 375 |  | 0 | 0.3 | 126 | 分剪摩丁普信，排刀规格126*8，内径500mm，打包水平放置。厚度公差+0.003/-0.007mm，宽度公差+0/-0.2mm |  | 11010037 | 原钢卷 | 0.3*1020-DCG | 31020100 | 小品种钢分切带 | 0.3-DCG |  | 10 | MO001925 | MO001925-001-23 | FJ001 | 分剪模板 | 9260 | 2024-07-23 | 2024-07-23 | 3 | 2024-07-24 03:12:49 | 2024-07-24 04:54:54 | 江苏东方九天新能源材料有限公司 |  | 张建勇 |  | 1 | 0.3 | 0 | 126 | 1 | 45B0112/23 | 分剪摩丁普信，排刀规格126*8，内径500mm，打包水平放置。厚度公差+0.003/-0.007mm，宽度公差+0/-0.2mm | 1 |  | 是 | 是 | 110 | 1
分剪 | 45B0112/22 | 45B0112 | 东方分剪7# | 合格 | 合格品 | 乙 | 张建勇 | 0 | 375 |  | 0 | 0.3 | 126 | 分剪摩丁普信，排刀规格126*8，内径500mm，打包水平放置。厚度公差+0.003/-0.007mm，宽度公差+0/-0.2mm |  | 11010037 | 原钢卷 | 0.3*1020-DCG | 31020100 | 小品种钢分切带 | 0.3-DCG |  | 10 | MO001925 | MO001925-001-22 | FJ001 | 分剪模板 | 9260 | 2024-07-23 | 2024-07-23 | 3 | 2024-07-24 03:12:49 | 2024-07-24 04:54:54 | 江苏东方九天新能源材料有限公司 |  | 张建勇 |  | 1 | 0.3 | 0 | 126 | 1 | 45B0112/22 | 分剪摩丁普信，排刀规格126*8，内径500mm，打包水平放置。厚度公差+0.003/-0.007mm，宽度公差+0/-0.2mm | 1 |  | 是 | 是 | 110 | 1
分剪 | 45B0112/21 | 45B0112 | 东方分剪7# | 合格 | 合格品 | 乙 | 张建勇 | 0 | 375 |  | 0 | 0.3 | 126 | 分剪摩丁普信，排刀规格126*8，内径500mm，打包水平放置。厚度公差+0.003/-0.007mm，宽度公差+0/-0.2mm |  | 11010037 | 原钢卷 | 0.3*1020-DCG | 31020100 | 小品种钢分切带 | 0.3-DCG |  | 10 | MO001925 | MO001925-001-21 | FJ001 | 分剪模板 | 9260 | 2024-07-23 | 2024-07-23 | 3 | 2024-07-24 03:12:49 | 2024-07-24 04:54:54 | 江苏东方九天新能源材料有限公司 |  | 张建勇 |  | 1 | 0.3 | 0 | 126 | 1 | 45B0112/21 | 分剪摩丁普信，排刀规格126*8，内径500mm，打包水平放置。厚度公差+0.003/-0.007mm，宽度公差+0/-0.2mm | 1 |  | 是 | 是 | 110 | 1
分剪 | 45B0112/20 | 45B0112 | 东方分剪7# | 合格 | 合格品 | 乙 | 张建勇 | 0 | 375 |  | 0 | 0.3 | 126 | 分剪摩丁普信，排刀规格126*8，内径500mm，打包水平放置。厚度公差+0.003/-0.007mm，宽度公差+0/-0.2mm |  | 11010037 | 原钢卷 | 0.3*1020-DCG | 31020100 | 小品种钢分切带 | 0.3-DCG |  | 10 | MO001925 | MO001925-001-20 | FJ001 | 分剪模板 | 9260 | 2024-07-23 | 2024-07-23 | 3 | 2024-07-24 03:12:49 | 2024-07-24 04:54:54 | 江苏东方九天新能源材料有限公司 |  | 张建勇 |  | 1 | 0.3 | 0 | 126 | 1 | 45B0112/20 | 分剪摩丁普信，排刀规格126*8，内径500mm，打包水平放置。厚度公差+0.003/-0.007mm，宽度公差+0/-0.2mm | 1 |  | 是 | 是 | 110 | 1
分剪 | 45B0112/19 | 45B0112 | 东方分剪7# | 合格 | 合格品 | 乙 | 张建勇 | 0 | 375 |  | 0 | 0.3 | 126 | 分剪摩丁普信，排刀规格126*8，内径500mm，打包水平放置。厚度公差+0.003/-0.007mm，宽度公差+0/-0.2mm |  | 11010037 | 原钢卷 | 0.3*1020-DCG | 31020100 | 小品种钢分切带 | 0.3-DCG |  | 10 | MO001925 | MO001925-001-19 | FJ001 | 分剪模板 | 9260 | 2024-07-23 | 2024-07-23 | 3 | 2024-07-24 03:12:49 | 2024-07-24 04:54:54 | 江苏东方九天新能源材料有限公司 |  | 张建勇 |  | 1 | 0.3 | 0 | 126 | 1 | 45B0112/19 | 分剪摩丁普信，排刀规格126*8，内径500mm，打包水平放置。厚度公差+0.003/-0.007mm，宽度公差+0/-0.2mm | 1 |  | 是 | 是 | 110 | 1
分剪 | 45B0112/18 | 45B0112 | 东方分剪7# | 合格 | 合格品 | 乙 | 张建勇 | 0 | 373 |  | 0 | 0.3 | 126 | 分剪摩丁普信，排刀规格126*8，内径500mm，打包水平放置。厚度公差+0.003/-0.007mm，宽度公差+0/-0.2mm |  | 11010037 | 原钢卷 | 0.3*1020-DCG | 31020100 | 小品种钢分切带 | 0.3-DCG |  | 10 | MO001925 | MO001925-001-18 | FJ001 | 分剪模板 | 9260 | 2024-07-23 | 2024-07-23 | 3 | 2024-07-24 03:12:49 | 2024-07-24 04:54:54 | 江苏东方九天新能源材料有限公司 |  | 张建勇 |  | 1 | 0.3 | 0 | 126 | 1 | 45B0112/18 | 分剪摩丁普信，排刀规格126*8，内径500mm，打包水平放置。厚度公差+0.003/-0.007mm，宽度公差+0/-0.2mm | 1 |  | 是 | 是 | 110 | 1
分剪 | 45B0112/17 | 45B0112 | 东方分剪7# | 合格 | 合格品 | 乙 | 张建勇 | 0 | 372 |  | 0 | 0.3 | 126 | 分剪摩丁普信，排刀规格126*8，内径500mm，打包水平放置。厚度公差+0.003/-0.007mm，宽度公差+0/-0.2mm |  | 11010037 | 原钢卷 | 0.3*1020-DCG | 31020100 | 小品种钢分切带 | 0.3-DCG |  | 10 | MO001925 | MO001925-001-17 | FJ001 | 分剪模板 | 9260 | 2024-07-23 | 2024-07-23 | 3 | 2024-07-24 03:12:49 | 2024-07-24 04:54:54 | 江苏东方九天新能源材料有限公司 |  | 张建勇 |  | 1 | 0.3 | 0 | 126 | 1 | 45B0112/17 | 分剪摩丁普信，排刀规格126*8，内径500mm，打包水平放置。厚度公差+0.003/-0.007mm，宽度公差+0/-0.2mm | 1 |  | 是 | 是 | 110 | 1
分剪 | 45B0112/16 | 45B0112 | 东方分剪7# | 合格 | 合格品 | 乙 | 张建勇 | 0 | 373 |  | 0 | 0.3 | 126 | 分剪摩丁普信，排刀规格126*8，内径500mm，打包水平放置。厚度公差+0.003/-0.007mm，宽度公差+0/-0.2mm |  | 11010037 | 原钢卷 | 0.3*1020-DCG | 31020100 | 小品种钢分切带 | 0.3-DCG |  | 10 | MO001925 | MO001925-001-16 | FJ001 | 分剪模板 | 9260 | 2024-07-23 | 2024-07-23 | 3 | 2024-07-24 03:12:49 | 2024-07-24 04:54:54 | 江苏东方九天新能源材料有限公司 |  | 张建勇 |  | 1 | 0.3 | 0 | 126 | 1 | 45B0112/16 | 分剪摩丁普信，排刀规格126*8，内径500mm，打包水平放置。厚度公差+0.003/-0.007mm，宽度公差+0/-0.2mm | 1 |  | 是 | 是 | 110 | 1
分剪 | 45B0112/15 | 45B0112 | 东方分剪7# | 其他入库 | 返工 | 乙 | 张建勇 | 0 | 375 |  | 0 | 0.3 | 126 | 分剪摩丁普信，排刀规格126*8，内径500mm，打包水平放置。厚度公差+0.003/-0.007mm，宽度公差+0/-0.2mm | 缩芯 | 11010037 | 原钢卷 | 0.3*1020-DCG | 31020100 | 小品种钢分切带 | 0.3-DCG |  | 10 | MO001925 | MO001925-001-15 | FJ001 | 分剪模板 | 9260 | 2024-07-23 | 2024-07-23 | 3 | 2024-07-24 03:12:49 | 2024-07-24 04:54:54 | 江苏东方九天新能源材料有限公司 |  | 张建勇 |  | 1 | 0.3 | 0 | 126 | 1 | 45B0112/15 | 分剪摩丁普信，排刀规格126*8，内径500mm，打包水平放置。厚度公差+0.003/-0.007mm，宽度公差+0/-0.2mm | 1 |  |  |  | 110 | 1
分剪 | 45B0112/14 | 45B0112 | 东方分剪7# | 合格 | 合格品 | 乙 | 张建勇 | 0 | 375 |  | 0 | 0.3 | 126 | 分剪摩丁普信，排刀规格126*8，内径500mm，打包水平放置。厚度公差+0.003/-0.007mm，宽度公差+0/-0.2mm |  | 11010037 | 原钢卷 | 0.3*1020-DCG | 31020100 | 小品种钢分切带 | 0.3-DCG |  | 10 | MO001925 | MO001925-001-14 | FJ001 | 分剪模板 | 9260 | 2024-07-23 | 2024-07-23 | 3 | 2024-07-24 03:12:49 | 2024-07-24 04:54:54 | 江苏东方九天新能源材料有限公司 |  | 张建勇 |  | 1 | 0.3 | 0 | 126 | 1 | 45B0112/14 | 分剪摩丁普信，排刀规格126*8，内径500mm，打包水平放置。厚度公差+0.003/-0.007mm，宽度公差+0/-0.2mm | 1 |  | 是 | 是 | 110 | 1
分剪 | 45B0112/13 | 45B0112 | 东方分剪7# | 合格 | 合格品 | 乙 | 张建勇 | 0 | 376 |  | 0 | 0.3 | 126 | 分剪摩丁普信，排刀规格126*8，内径500mm，打包水平放置。厚度公差+0.003/-0.007mm，宽度公差+0/-0.2mm |  | 11010037 | 原钢卷 | 0.3*1020-DCG | 31020100 | 小品种钢分切带 | 0.3-DCG |  | 10 | MO001925 | MO001925-001-13 | FJ001 | 分剪模板 | 9260 | 2024-07-23 | 2024-07-23 | 3 | 2024-07-24 03:12:49 | 2024-07-24 04:54:54 | 江苏东方九天新能源材料有限公司 |  | 张建勇 |  | 1 | 0.3 | 0 | 126 | 1 | 45B0112/13 | 分剪摩丁普信，排刀规格126*8，内径500mm，打包水平放置。厚度公差+0.003/-0.007mm，宽度公差+0/-0.2mm | 1 |  | 是 | 是 | 110 | 1
分剪 | 45B0112/12 | 45B0112 | 东方分剪7# | 合格 | 合格品 | 乙 | 张建勇 | 0 | 376 |  | 0 | 0.3 | 126 | 分剪摩丁普信，排刀规格126*8，内径500mm，打包水平放置。厚度公差+0.003/-0.007mm，宽度公差+0/-0.2mm |  | 11010037 | 原钢卷 | 0.3*1020-DCG | 31020100 | 小品种钢分切带 | 0.3-DCG |  | 10 | MO001925 | MO001925-001-12 | FJ001 | 分剪模板 | 9260 | 2024-07-23 | 2024-07-23 | 3 | 2024-07-24 03:12:49 | 2024-07-24 04:54:54 | 江苏东方九天新能源材料有限公司 |  | 张建勇 |  | 1 | 0.3 | 0 | 126 | 1 | 45B0112/12 | 分剪摩丁普信，排刀规格126*8，内径500mm，打包水平放置。厚度公差+0.003/-0.007mm，宽度公差+0/-0.2mm | 1 |  | 是 | 是 | 110 | 1
分剪 | 45B0112/11 | 45B0112 | 东方分剪7# | 合格 | 合格品 | 乙 | 张建勇 | 0 | 374 |  | 0 | 0.3 | 126 | 分剪摩丁普信，排刀规格126*8，内径500mm，打包水平放置。厚度公差+0.003/-0.007mm，宽度公差+0/-0.2mm |  | 11010037 | 原钢卷 | 0.3*1020-DCG | 31020100 | 小品种钢分切带 | 0.3-DCG |  | 10 | MO001925 | MO001925-001-11 | FJ001 | 分剪模板 | 9260 | 2024-07-23 | 2024-07-23 | 3 | 2024-07-24 03:12:49 | 2024-07-24 04:54:54 | 江苏东方九天新能源材料有限公司 |  | 张建勇 |  | 1 | 0.3 | 0 | 126 | 1 | 45B0112/11 | 分剪摩丁普信，排刀规格126*8，内径500mm，打包水平放置。厚度公差+0.003/-0.007mm，宽度公差+0/-0.2mm | 1 |  | 是 | 是 | 110 | 1
分剪 | 45B0112/10 | 45B0112 | 东方分剪7# | 合格 | 合格品 | 乙 | 张建勇 | 0 | 373 |  | 0 | 0.3 | 126 | 分剪摩丁普信，排刀规格126*8，内径500mm，打包水平放置。厚度公差+0.003/-0.007mm，宽度公差+0/-0.2mm |  | 11010037 | 原钢卷 | 0.3*1020-DCG | 31020100 | 小品种钢分切带 | 0.3-DCG |  | 10 | MO001925 | MO001925-001-10 | FJ001 | 分剪模板 | 9260 | 2024-07-23 | 2024-07-23 | 3 | 2024-07-24 03:12:49 | 2024-07-24 04:54:54 | 江苏东方九天新能源材料有限公司 |  | 张建勇 |  | 1 | 0.3 | 0 | 126 | 1 | 45B0112/10 | 分剪摩丁普信，排刀规格126*8，内径500mm，打包水平放置。厚度公差+0.003/-0.007mm，宽度公差+0/-0.2mm | 1 |  | 是 | 是 | 110 | 1
分剪 | 45B0112/9 | 45B0112 | 东方分剪7# | 合格 | 合格品 | 乙 | 张建勇 | 0 | 372 |  | 0 | 0.3 | 126 | 分剪摩丁普信，排刀规格126*8，内径500mm，打包水平放置。厚度公差+0.003/-0.007mm，宽度公差+0/-0.2mm |  | 11010037 | 原钢卷 | 0.3*1020-DCG | 31020100 | 小品种钢分切带 | 0.3-DCG |  | 10 | MO001925 | MO001925-001-09 | FJ001 | 分剪模板 | 9260 | 2024-07-23 | 2024-07-23 | 3 | 2024-07-24 03:12:49 | 2024-07-24 04:54:54 | 江苏东方九天新能源材料有限公司 |  | 张建勇 |  | 1 | 0.3 | 0 | 126 | 1 | 45B0112/9 | 分剪摩丁普信，排刀规格126*8，内径500mm，打包水平放置。厚度公差+0.003/-0.007mm，宽度公差+0/-0.2mm | 1 |  | 是 | 是 | 110 | 1
分剪 | 45B0112/8 | 45B0112 | 东方分剪7# | 合格 | 合格品 | 乙 | 张建勇 | 0 | 372 |  | 0 | 0.3 | 126 | 分剪摩丁普信，排刀规格126*8，内径500mm，打包水平放置。厚度公差+0.003/-0.007mm，宽度公差+0/-0.2mm |  | 11010037 | 原钢卷 | 0.3*1020-DCG | 31020100 | 小品种钢分切带 | 0.3-DCG |  | 10 | MO001925 | MO001925-001-08 | FJ001 | 分剪模板 | 9260 | 2024-07-23 | 2024-07-23 | 3 | 2024-07-24 03:12:49 | 2024-07-24 04:54:54 | 江苏东方九天新能源材料有限公司 |  | 张建勇 |  | 1 | 0.3 | 0 | 126 | 1 | 45B0112/8 | 分剪摩丁普信，排刀规格126*8，内径500mm，打包水平放置。厚度公差+0.003/-0.007mm，宽度公差+0/-0.2mm | 1 |  | 是 | 是 | 110 | 1
分剪 | 45B0112/7 | 45B0112 | 东方分剪7# | 合格 | 合格品 | 乙 | 张建勇 | 0 | 375 |  | 0 | 0.3 | 126 | 分剪摩丁普信，排刀规格126*8，内径500mm，打包水平放置。厚度公差+0.003/-0.007mm，宽度公差+0/-0.2mm |  | 11010037 | 原钢卷 | 0.3*1020-DCG | 31020100 | 小品种钢分切带 | 0.3-DCG |  | 10 | MO001925 | MO001925-001-07 | FJ001 | 分剪模板 | 9260 | 2024-07-23 | 2024-07-23 | 3 | 2024-07-24 03:12:49 | 2024-07-24 04:54:54 | 江苏东方九天新能源材料有限公司 |  | 张建勇 |  | 1 | 0.3 | 0 | 126 | 1 | 45B0112/7 | 分剪摩丁普信，排刀规格126*8，内径500mm，打包水平放置。厚度公差+0.003/-0.007mm，宽度公差+0/-0.2mm | 1 |  | 是 | 是 | 110 | 1
分剪 | 45B0112/6 | 45B0112 | 东方分剪7# | 合格 | 合格品 | 乙 | 张建勇 | 0 | 375 |  | 0 | 0.3 | 126 | 分剪摩丁普信，排刀规格126*8，内径500mm，打包水平放置。厚度公差+0.003/-0.007mm，宽度公差+0/-0.2mm |  | 11010037 | 原钢卷 | 0.3*1020-DCG | 31020100 | 小品种钢分切带 | 0.3-DCG |  | 10 | MO001925 | MO001925-001-06 | FJ001 | 分剪模板 | 9260 | 2024-07-23 | 2024-07-23 | 3 | 2024-07-24 03:12:49 | 2024-07-24 04:54:53 | 江苏东方九天新能源材料有限公司 |  | 张建勇 |  | 1 | 0.3 | 0 | 126 | 1 | 45B0112/6 | 分剪摩丁普信，排刀规格126*8，内径500mm，打包水平放置。厚度公差+0.003/-0.007mm，宽度公差+0/-0.2mm | 1 |  | 是 | 是 | 110 | 1
分剪 | 45B0112/5 | 45B0112 | 东方分剪7# | 合格 | 合格品 | 乙 | 张建勇 | 0 | 376 |  | 0 | 0.3 | 126 | 分剪摩丁普信，排刀规格126*8，内径500mm，打包水平放置。厚度公差+0.003/-0.007mm，宽度公差+0/-0.2mm |  | 11010037 | 原钢卷 | 0.3*1020-DCG | 31020100 | 小品种钢分切带 | 0.3-DCG |  | 10 | MO001925 | MO001925-001-05 | FJ001 | 分剪模板 | 9260 | 2024-07-23 | 2024-07-23 | 3 | 2024-07-24 03:12:49 | 2024-07-24 04:54:53 | 江苏东方九天新能源材料有限公司 |  | 张建勇 |  | 1 | 0.3 | 0 | 126 | 1 | 45B0112/5 | 分剪摩丁普信，排刀规格126*8，内径500mm，打包水平放置。厚度公差+0.003/-0.007mm，宽度公差+0/-0.2mm | 1 |  | 是 | 是 | 110 | 1
分剪 | 45B0112/4 | 45B0112 | 东方分剪7# | 合格 | 合格品 | 乙 | 张建勇 | 0 | 376 |  | 0 | 0.3 | 126 | 分剪摩丁普信，排刀规格126*8，内径500mm，打包水平放置。厚度公差+0.003/-0.007mm，宽度公差+0/-0.2mm |  | 11010037 | 原钢卷 | 0.3*1020-DCG | 31020100 | 小品种钢分切带 | 0.3-DCG |  | 10 | MO001925 | MO001925-001-04 | FJ001 | 分剪模板 | 9260 | 2024-07-23 | 2024-07-23 | 3 | 2024-07-24 03:12:49 | 2024-07-24 04:54:53 | 江苏东方九天新能源材料有限公司 |  | 张建勇 |  | 1 | 0.3 | 0 | 126 | 1 | 45B0112/4 | 分剪摩丁普信，排刀规格126*8，内径500mm，打包水平放置。厚度公差+0.003/-0.007mm，宽度公差+0/-0.2mm | 1 |  | 是 | 是 | 110 | 1
分剪 | 45B0112/3 | 45B0112 | 东方分剪7# | 合格 | 合格品 | 乙 | 张建勇 | 0 | 376 |  | 0 | 0.3 | 126 | 分剪摩丁普信，排刀规格126*8，内径500mm，打包水平放置。厚度公差+0.003/-0.007mm，宽度公差+0/-0.2mm |  | 11010037 | 原钢卷 | 0.3*1020-DCG | 31020100 | 小品种钢分切带 | 0.3-DCG |  | 10 | MO001925 | MO001925-001-03 | FJ001 | 分剪模板 | 9260 | 2024-07-23 | 2024-07-23 | 3 | 2024-07-24 03:12:49 | 2024-07-24 04:54:53 | 江苏东方九天新能源材料有限公司 |  | 张建勇 |  | 1 | 0.3 | 0 | 126 | 1 | 45B0112/3 | 分剪摩丁普信，排刀规格126*8，内径500mm，打包水平放置。厚度公差+0.003/-0.007mm，宽度公差+0/-0.2mm | 1 |  | 是 | 是 | 110 | 1
分剪 | 45B0112/2 | 45B0112 | 东方分剪7# | 合格 | 合格品 | 乙 | 张建勇 | 0 | 375 |  | 0 | 0.3 | 126 | 分剪摩丁普信，排刀规格126*8，内径500mm，打包水平放置。厚度公差+0.003/-0.007mm，宽度公差+0/-0.2mm |  | 11010037 | 原钢卷 | 0.3*1020-DCG | 31020100 | 小品种钢分切带 | 0.3-DCG |  | 10 | MO001925 | MO001925-001-02 | FJ001 | 分剪模板 | 9260 | 2024-07-23 | 2024-07-23 | 3 | 2024-07-24 03:12:49 | 2024-07-24 04:54:53 | 江苏东方九天新能源材料有限公司 |  | 张建勇 |  | 1 | 0.3 | 0 | 126 | 1 | 45B0112/2 | 分剪摩丁普信，排刀规格126*8，内径500mm，打包水平放置。厚度公差+0.003/-0.007mm，宽度公差+0/-0.2mm | 1 |  | 是 | 是 | 110 | 1
分剪 | 45B0112/1 | 45B0112 | 东方分剪7# | 合格 | 合格品 | 乙 | 张建勇 | 0 | 373 |  | 0 | 0.3 | 126 | 分剪摩丁普信，排刀规格126*8，内径500mm，打包水平放置。厚度公差+0.003/-0.007mm，宽度公差+0/-0.2mm |  | 11010037 | 原钢卷 | 0.3*1020-DCG | 31020100 | 小品种钢分切带 | 0.3-DCG |  | 10 | MO001925 | MO001925-001-01 | FJ001 | 分剪模板 | 9260 | 2024-07-23 | 2024-07-23 | 3 | 2024-07-24 03:12:49 | 2024-07-24 04:54:53 | 江苏东方九天新能源材料有限公司 |  | 张建勇 |  | 1 | 0.3 | 0 | 126 | 1 | 45B0112/1 | 分剪摩丁普信，排刀规格126*8，内径500mm，打包水平放置。厚度公差+0.003/-0.007mm，宽度公差+0/-0.2mm | 1 |  | 是 | 是 | 110 | 1
最终冷轧 | DL00240600172 | DL0024060017 | 东方650轧机 | 合格 | 合格品 | 乙 | 朱明 | 6115 | 6065 | 0.9918 | 6258 | 0.19 | 610 | 昆山富裕炜：650轧机用普光辊（Ra0.15-0.25μm)轧制0.19mm（0.6-0.42-0.32-0.24-0.19）厚度公差：0.198-0.203mm、转脱脂 | X细划伤(.),A暗线印(。),S色差条印(。),Z振纹(。),Z折印(粘刚折印) | 20100082 | 轧硬 | 0.6*610-SPCC | 31010016 | 小品种钢卷 | 0.19-SPCC |  | 30 | MO001465 | MO001465-001-02 | XPZG001 | 小品种钢前处理模板 | 12285 | 2024-07-10 | 2024-07-20 | 3 | 2024-07-24 04:51:02 | 2024-07-24 04:52:28 | 江苏东方九天新能源材料有限公司 | 235628 | 朱明 |  |  | 0.6 | 2140 | 610 | 1 | DL00240600172 | 昆山富裕炜：（0.19*610）厚度±0.005MM,HV100-120,C粗糙度≤0.15μ |  | X细划伤(.),A暗线印(。),S色差条印(。),Z振纹(。),Z折印(粘刚折印) |  |  | 9141 | 1
铬钝化 | JG12240602601 | JG12240602601 | 东方铬钝化950 | 合格 | 合格品 | 甲 | 夏亚军 | 7490 | 7465 | 0.9967 | 13010 | 0.1 | 760 | / | S色差(色差 条印 845米1个孔洞 横向20.0 大小0.8) | 30210015 | 光亮卷 | 0.1-SPCC | 30110014 | 铬钝化卷 | 0.1-SPCC |  | 10 | MO001936 | MO001936-009 | GDH001 | 铬钝化模板 | 7490 | 2024-07-23 | 2024-07-23 | 3 | 2024-07-24 04:26:17 | 2024-07-24 04:27:52 | 江苏东方九天新能源材料有限公司 | 255189 | 孙槐兵 |  |  | 0.1 | 0 | 760 | 1 | JG12240602601 |  | 1 | S色差(色差 条印 845米1个孔洞 横向20.0 大小0.8) | 是 | 是 | 1 | 9
平整翻包 | DL002407001421 | DL0024070014 | 东方850平整 | 合格 | 让步接收 | 乙 | 鞠承,姚学禹 | 4340 | 4340 | 1 | 3740 | 0.254 | 590 | 3740米后翻包转分剪，余下转镍线 | X细划伤(下表面传25CM处细划伤平后淡) | 20100077 | 轧硬 | 0.6*590-SPCC | 20600002 | 镍钝化卷半成品 | 0.254-SPCC |  | 60 | MO001665 | MO001665-003-02-01 | HJDM002 | 东方镍钝化半成品前处理0.254（海金杜门：厚度公差：0.250-0.255mm、硬度：90-100HV,粗糙度：Ra0.5-0.7μm） | 11760 | 2024-07-16 | 2024-07-26 | 3 | 2024-07-24 03:55:38 | 2024-07-24 03:57:26 | 江苏东方九天新能源材料有限公司 |  | 鞠承 |  | 1 | 0.254 | 3740 | 590 | 1 | DL002407001421 | 海金杜门：（0.254*590）厚度公差: 0.250-0.255mm，硬度:90-100HV.粗稳度: Ra0.5-0.7um | 1 | X细划伤(下表面传25CM处细划伤平后淡) | 是 | 是 | 2223 | 3
最终平整 | DL00240700431 | DL0024070043 | 东方850平整 | 合格 | 让步接收 | 乙 | 鞠承,姚学禹 | 5770 | 5760 | 0.9983 | 4960 | 0.254 | 590 | 海金杜门：850平整建议用1.0-1.2μm毛化辊平整、厚度公差：0.250-0.255mm、硬度90-100HV,抗拉＜355MPa.粗糙度Ra0.5-0.7μm（合格证上备注镍基带蓝色标签） | S色差条印(),A暗线印(来料 板面暗),Z振纹(板面),Y氧化边(两边重),T停机斑(50米处),H黑斑(内60米传1-2CM黑斑) | 20100077 | 轧硬 | 0.6*590-SPCC | 20600002 | 镍钝化卷半成品 | 0.254-SPCC |  | 50 | MO001757 | MO001757-001-01 | HJDM002 | 东方镍钝化半成品前处理0.254（海金杜门：厚度公差：0.250-0.255mm、硬度：90-100HV,粗糙度：Ra0.5-0.7μm） | 11875 | 2024-07-18 | 2024-07-25 | 3 | 2024-07-24 03:40:55 | 2024-07-24 03:42:26 | 江苏东方九天新能源材料有限公司 | 248102 | 鞠承 |  |  | 0.254 | 4940 | 590 | 1 | DL00240700431 | 海金杜门：（0.254*590）厚度公差: 0.250-0.255mm，硬度:90-100HV.粗糙度: Ra0.5-0.7um | 1 | S色差条印(),A暗线印(来料 板面暗),Z振纹(板面),Y氧化边(两边重),T停机斑(50米处),H黑斑(内60米传1-2CM黑斑) | 是 | 是 | 3261 | 1
最终冷轧 | JG1224070108 | JG1224070108 | 东方850轧机 | 合格 | 合格品 | 乙 | 杨海鹏 | 13360 | 12800 | 0.9581 | 22000 | 0.1 | 760 | 850轧机普光辊(Ra0.4-0.6μm)轧制0.1mm(0.4-0.25-0.15-0.115-0.1) |  | 20100142 | 轧硬 | 0.4*760-SPCC | 30210015 | 光亮卷 | 0.1-SPCC |  | 30 | MO001250 | MO001250-008 | GLJ003 | 光亮卷前处理 模板 | 13380 | 2024-07-05 | 2024-07-15 | 5 | 2024-07-24 03:27:28 | 2024-07-24 03:33:27 | 江苏东方九天新能源材料有限公司 | 207329 | 杨海鹏 |  |  | 0.4 | 5670 | 760 | 1 | JG1224070108 | 轧0.1，米数控制在22700-22800米，脱脂分一包10300米。 |  |  | 否 | 否 | 2198 | 8
铬钝化 | JG1224070165 | JG1224070165 | 东方铬钝化950 | 合格 | 合格品 | 甲 | 夏亚军 | 5350 | 5349 | 0.9998 | 6550 | 0.145 | 710 | / |  | 30210008 | 光亮卷 | 0.145-SPCC | 30110008 | 铬钝化卷 | 0.145-SPCC |  | 10 | MO001913 | MO001913-001 | GDH001 | 铬钝化模板 | 5350 | 2024-07-22 | 2024-07-22 | 3 | 2024-07-24 02:54:03 | 2024-07-24 02:54:38 | 江苏东方九天新能源材料有限公司 | 253556 | 孙槐兵 |  |  | 0.145 | 6590 | 710 | 1 | JG1224070165 |  | 1 |  | 是 | 是 | 0 | 1
最终脱脂 | DL1224070057 | DL1224070057 | 东方950脱脂1# | 合格 | 合格品 | 乙 | 何晓健 | 8140 | 8140 | 1 | 3620 | 0.5 | 565 | 昆山富维:脱脂(单位张力5.4)，转退火 |  | 20200061 | 小品种钢半成品 | 0.5-SPCC | 31010062 | 小品种钢卷 | 0.5-SPCC |  | 30 | MO001934 | MO001934-001 | XPZG001 | 小品种钢前处理模板 | 8170 | 2024-07-23 | 2024-07-29 | 3 | 2024-07-24 02:51:17 | 2024-07-24 02:51:37 | 江苏东方九天新能源材料有限公司 | 254766 | 何晓健 |  |  | 0.5 | 3650 | 565 | 1 | DL1224070057 | 昆山富维：（0.5*565）厚度公差：+/-0.005mm，HV80-110,粗糙度0.2-0.5um，光泽度：横向光泽度大于140GU,卷重2-3吨，，取A4纸贴打包后贴外面 |  |  | 否 | 否 | 1022 | 1
最终平整 | DL00240700102 | DL0024070010 | 东方850平整 | 合格 | 合格品 | 乙 | 鞠承,姚学禹 | 5170 | 5150 | 0.9961 | 4500 | 0.254 | 590 | 海金杜门：850平整建议用1.0-1.2μm毛化辊平整、厚度公差：0.250-0.255mm、硬度90-100HV,抗拉＜355MPa.粗糙度Ra0.5-0.7μm（合格证上备注镍基带蓝色标签） | A暗线印(来料表面轻微暗),Z振纹(板面),Y氧化边(两边),T停机斑(50米处),H黑斑(夹纸内100米传1-2CM黑斑) | 20100077 | 轧硬 | 0.6*590-SPCC | 20600002 | 镍钝化卷半成品 | 0.254-SPCC |  | 50 | MO001665 | MO001665-001-02 | HJDM002 | 东方镍钝化半成品前处理0.254（海金杜门：厚度公差：0.250-0.255mm、硬度：90-100HV,粗糙度：Ra0.5-0.7μm） | 11905 | 2024-07-16 | 2024-07-26 | 3 | 2024-07-24 02:14:36 | 2024-07-24 02:16:15 | 江苏东方九天新能源材料有限公司 | 244175 | 鞠承 |  |  | 0.254 | 4500 | 590 | 1 | DL00240700102 | 海金杜门：（0.254*590）厚度公差: 0.250-0.255mm，硬度:90-100HV.粗稳度: Ra0.5-0.7um | 1 | A暗线印(来料表面轻微暗),Z振纹(板面),Y氧化边(两边),T停机斑(50米处),H黑斑(夹纸内100米传1-2CM黑斑) | 是 | 是 | 2053 | 1
铬钝化 | JG1224070157 | JG1224070157 | 东方铬钝化950 | 合格 | 合格品 | 甲 | 夏亚军 | 5312 | 5311 | 0.9998 | 6600 | 0.145 | 710 | / | S色差(色差 315米3个孔洞 横向354.5 大小0.53-0.27 碎边) | 30210008 | 光亮卷 | 0.145-SPCC | 30110008 | 铬钝化卷 | 0.145-SPCC |  | 10 | MO001913 | MO001913-003 | GDH001 | 铬钝化模板 | 5312 | 2024-07-22 | 2024-07-22 | 3 | 2024-07-24 02:11:25 | 2024-07-24 02:13:02 | 江苏东方九天新能源材料有限公司 | 253558 | 孙槐兵 |  |  | 0.145 | 6620 | 710 | 1 | JG1224070157 |  | 1 | S色差(色差 315米3个孔洞 横向354.5 大小0.53-0.27 碎边) | 是 | 是 | 2 | 3
最终脱脂 | JG12240703472 | JG12240703472 | 东方950脱脂1# | 合格 | 合格品 | 乙 | 何晓健,张东兵 | 8460 | 8430 | 0.9965 | 14810 | 0.1 | 760 | 脱脂（950-1） |  | 20500021 | 光亮卷半成品 | 0.4-SPCC | 30210015 | 光亮卷 | 0.1-SPCC |  | 40 | MO001884 | MO001884-001 | GLJ002 | 东方光亮卷前处理（0.4轧0.1mm) | 8495 | 2024-07-22 | 2024-08-01 | 5 | 2024-07-24 01:50:30 | 2024-07-24 01:50:52 | 江苏东方九天新能源材料有限公司 | 253017 | 何晓健 |  |  | 0.1 | 14810 | 760 | 1 | JG12240703472 | 已退火，轧0.1，米数控制在14400-14500米 |  |  | 否 | 否 | 3696 | 1
最终平整 | DL00240700471 | DL0024070047 | 东方850平整 | 合格 | 让步接收 | 乙 | 鞠承,姚学禹 | 5760 | 5730 | 0.9948 | 4940 | 0.254 | 590 | 海金杜门：850平整建议用1.0-1.2μm毛化辊平整、厚度公差：0.250-0.255mm、硬度90-100HV,抗拉＜355MPa.粗糙度Ra0.5-0.7μm（合格证上备注镍基带蓝色标签） | A暗线印(来料表面),Z振纹(表面),T停机斑(50米处),N粘钢折印(尾40米传2CM) | 20100077 | 轧硬 | 0.6*590-SPCC | 20600002 | 镍钝化卷半成品 | 0.254-SPCC |  | 50 | MO001757 | MO001757-002-01 | HJDM002 | 东方镍钝化半成品前处理0.254（海金杜门：厚度公差：0.250-0.255mm、硬度：90-100HV,粗糙度：Ra0.5-0.7μm） | 11805 | 2024-07-18 | 2024-07-25 | 3 | 2024-07-24 01:31:44 | 2024-07-24 01:32:56 | 江苏东方九天新能源材料有限公司 | 248103 | 鞠承 |  |  | 0.254 | 4930 | 590 | 1 | DL00240700471 | 海金杜门：（0.254*590）厚度公差: 0.250-0.255mm，硬度:90-100HV.粗糙度: Ra0.5-0.7um | 1 | A暗线印(来料表面),Z振纹(表面),T停机斑(50米处),N粘钢折印(尾40米传2CM) | 是 | 是 | 3915 | 2
铬钝化 | JG1224070129 | JG1224070129 | 东方铬钝化950 | 合格 | 合格品 | 甲 | 夏亚军 | 5330 | 5323 | 0.9987 | 6650 | 0.145 | 710 | / |  | 30210008 | 光亮卷 | 0.145-SPCC | 30110008 | 铬钝化卷 | 0.145-SPCC |  | 10 | MO001913 | MO001913-004 | GDH001 | 铬钝化模板 | 5330 | 2024-07-22 | 2024-07-22 | 3 | 2024-07-24 01:26:31 | 2024-07-24 01:27:02 | 江苏东方九天新能源材料有限公司 | 253559 | 孙槐兵 |  |  | 0.145 | 6690 | 710 | 1 | JG1224070129 |  | 1 |  | 是 | 是 | 1 | 4
最终退火 | DL002405511323 | DL00240551132 | 东方13# | 合格 | 让步接收 | 甲 | 吴双勇 | 2002 | 2002 | 1 | 2090 | 0.203 | 590 | 海金杜门：东方退火工段：350℃/1.5h,460℃/1.5h,保1+8h,炉号镍带专用炉（11#、12#、13#、14#、16#），装炉最下面一包毛料,上面3包镍钝化卷，转光电850平整 |  | 20600001 | 镍钝化卷半成品 | 0.203-SPCC | 31310012 | 镍钝化卷 | 0.203-SPCC |  | 20 | MO001772 | MO001772-003-03 | NDH001 | 镍钝化模板 | 5860 | 2024-07-19 | 2024-07-21 | 3 | 2024-07-22 13:51:58 | 2024-07-24 01:24:06 | 江苏东方九天新能源材料有限公司 | 248837 | 张天圣 | 张天圣 |  | 0.203 | 2090 | 590 | 1 | DL002405511323 | 海金杜门:(0.203*590)厚度±0.01，HV90-110,粗糙度0.075-0.5，镍层厚度≥1.9μM/1.27μM；转东方退火 | 1 |  | 是 | 是 | 2082 | 3
最终退火 | DL002405511311 | DL00240551131 | 东方13# | 合格 | 让步接收 | 甲 | 吴双勇 | 2004 | 2004 | 1 | 2100 | 0.203 | 590 | 海金杜门：东方退火工段：350℃/1.5h,460℃/1.5h,保1+8h,炉号镍带专用炉（11#、12#、13#、14#、16#），装炉最下面一包毛料,上面3包镍钝化卷，转光电850平整 |  | 20600001 | 镍钝化卷半成品 | 0.203-SPCC | 31310012 | 镍钝化卷 | 0.203-SPCC |  | 20 | MO001772 | MO001772-002-01 | NDH001 | 镍钝化模板 | 5900 | 2024-07-19 | 2024-07-21 | 3 | 2024-07-22 13:51:58 | 2024-07-24 01:24:06 | 江苏东方九天新能源材料有限公司 | 248836 | 张天圣 | 张天圣 |  | 0.203 | 2100 | 590 | 1 | DL002405511311 | 海金杜门:(0.203*590)厚度±0.01，HV90-110,粗糙度0.075-0.5，镍层厚度≥1.9μM/1.27μM；转东方退火 | 1 |  | 是 | 是 | 2457 | 2
一次退火 | JG1224070393 | JG1224070393 | 东方8# | 合格 |  | 甲 | 吴双勇 | 13400 | 13400 | 1 | 6170 | 0.4 | 710 | 退火 装炉量20T-45T(620℃),装炉量>45T (630℃） |  | 20100028 | 轧硬 | 0.4*710-SPCC | 30210015 | 光亮卷 | 0.1-SPCC |  | 20 | MO001832 | MO001832-003 | GLJ002 | 东方光亮卷前处理（0.4轧0.1mm) | 13665 | 2024-07-19 | 2024-07-19 | 5 | 2024-07-21 10:30:09 | 2024-07-24 01:23:39 | 江苏东方九天新能源材料有限公司 | 250540 | 张天圣 | 张天圣 |  | 0.4 | 6170 | 710 | 1 | JG1224070393 | 轧0.1；米数控制在24800-24900米，脱脂平均分包 |  |  | 否 | 否 | 6746 | 3
一次退火 | JG1224070400 | JG1224070400 | 东方8# | 合格 |  | 甲 | 吴双勇 | 13670 | 13670 | 1 | 6190 | 0.4 | 710 | 退火 装炉量20T-45T(620℃),装炉量>45T (630℃） |  | 20100028 | 轧硬 | 0.4*710-SPCC | 30210015 | 光亮卷 | 0.1-SPCC |  | 20 | MO001831 | MO001831-011 | GLJ002 | 东方光亮卷前处理（0.4轧0.1mm) | 13690 | 2024-07-19 | 2024-07-19 | 3 | 2024-07-21 10:30:09 | 2024-07-24 01:23:39 | 江苏东方九天新能源材料有限公司 | 250536 | 张天圣 | 张天圣 |  | 0.4 | 6190 | 710 | 1 | JG1224070400 | 轧0.1；米数控制在25100-25200，脱脂平均分包 |  |  | 否 | 否 | 11528 | 11
一次退火 | JG1224070398 | JG1224070398 | 东方8# | 合格 |  | 甲 | 吴双勇 | 13820 | 13820 | 1 | 6260 | 0.4 | 710 | 退火 装炉量20T-45T(620℃),装炉量>45T (630℃） |  | 20100028 | 轧硬 | 0.4*710-SPCC | 30210015 | 光亮卷 | 0.1-SPCC |  | 20 | MO001831 | MO001831-007 | GLJ002 | 东方光亮卷前处理（0.4轧0.1mm) | 13830 | 2024-07-19 | 2024-07-19 | 5 | 2024-07-21 10:30:09 | 2024-07-24 01:23:39 | 江苏东方九天新能源材料有限公司 | 250534 | 张天圣 | 张天圣 |  | 0.4 | 6260 | 710 | 1 | JG1224070398 | 轧0.1；米数控制在25100-25200，脱脂平均分包 |  |  | 否 | 否 | 5553 | 7
一次退火 | JG1224070397 | JG1224070397 | 东方8# | 合格 |  | 甲 | 吴双勇 | 13800 | 13800 | 1 | 6260 | 0.4 | 710 | 退火 装炉量20T-45T(620℃),装炉量>45T (630℃） |  | 20100028 | 轧硬 | 0.4*710-SPCC | 30210015 | 光亮卷 | 0.1-SPCC |  | 20 | MO001831 | MO001831-005 | GLJ002 | 东方光亮卷前处理（0.4轧0.1mm) | 13810 | 2024-07-19 | 2024-07-19 | 5 | 2024-07-21 10:30:09 | 2024-07-24 01:23:39 | 江苏东方九天新能源材料有限公司 | 250533 | 张天圣 | 张天圣 |  | 0.4 | 6260 | 710 | 1 | JG1224070397 | 轧0.1；米数控制在25100-25200，脱脂平均分包 |  |  | 否 | 否 | 6386 | 5
最终平整 | DL00240700472 | DL0024070047 | 东方850平整 | 合格 | 让步接收 | 乙 | 鞠承,姚学禹 | 5790 | 5690 | 0.9827 | 4940 | 0.254 | 590 | 海金杜门：850平整建议用1.0-1.2μm毛化辊平整、厚度公差：0.250-0.255mm、硬度90-100HV,抗拉＜355MPa.粗糙度Ra0.5-0.7μm（合格证上备注镍基带蓝色标签） | A暗线印(来料表面暗),Y氧化边(两边),N粘钢折印(尾40米传2CM),S色差(来料传2CM处亮条印平后强光明显) | 20100077 | 轧硬 | 0.6*590-SPCC | 20600002 | 镍钝化卷半成品 | 0.254-SPCC |  | 50 | MO001757 | MO001757-002-02 | HJDM002 | 东方镍钝化半成品前处理0.254（海金杜门：厚度公差：0.250-0.255mm、硬度：90-100HV,粗糙度：Ra0.5-0.7μm） | 11805 | 2024-07-18 | 2024-07-25 | 3 | 2024-07-24 00:58:02 | 2024-07-24 01:00:29 | 江苏东方九天新能源材料有限公司 | 248103 | 鞠承 |  |  | 0.254 | 4980 | 590 | 1 | DL00240700472 | 海金杜门：（0.254*590）厚度公差: 0.250-0.255mm，硬度:90-100HV.粗糙度: Ra0.5-0.7um | 1 | A暗线印(来料表面暗),Y氧化边(两边),N粘钢折印(尾40米传2CM),S色差(来料传2CM处亮条印平后强光明显) | 是 | 是 | 3915 | 2
铬钝化 | JG12240701191 | JG12240701191 | 东方铬钝化950 | 合格 | 合格品 | 甲 | 夏亚军 | 5620 | 5613 | 0.9988 | 10210 | 0.1 | 710 | / | S色差(色差 条印 碎边) | 30210015 | 光亮卷 | 0.1-SPCC | 30110014 | 铬钝化卷 | 0.1-SPCC |  | 10 | MO001913 | MO001913-008 | GDH001 | 铬钝化模板 | 5620 | 2024-07-22 | 2024-07-22 | 3 | 2024-07-24 00:40:13 | 2024-07-24 00:41:31 | 江苏东方九天新能源材料有限公司 | 253563 | 孙槐兵 |  |  | 0.1 | 10300 | 710 | 1 | JG12240701191 |  | 1 | S色差(色差 条印 碎边) | 是 | 是 | 1 | 8
最终脱脂 | JG12240602732 | JG1224060273 | 东方950脱脂1# | 合格 | 合格品 | 乙 | 何晓健,张东兵 | 6450 | 5955 | 0.9233 | 10430 | 0.1 | 760 | 脱脂（950-1） |  | 20100142 | 轧硬 | 0.4*760-SPCC | 30210015 | 光亮卷 | 0.1-SPCC |  | 40 | MO000947 | MO000947-007-02 | KSFW001 | 东方小品种钢前处理 0.67（昆山富维 厚度公差：0.660-0.670mm,光泽度大于150GU（横向、纵向），粗糙度：Ra0.2-0.45um.硬度：HV80-110） | 13000 | 2024-06-25 | 2024-07-05 | 2 | 2024-07-24 00:20:57 | 2024-07-24 00:24:17 | 江苏东方九天新能源材料有限公司 | 193140 | 何晓健 |  |  | 0.1 | 10502 | 760 | 1 | JG12240602732 | 轧0.1，米数控制在22200-22300米，脱脂分一包9200米。 |  |  |  |  | 13072 | 7
最终平整 | DL122407001322 | DL1224070013 | 东方850平整 | 其他入库 | 成品退库 | 乙 | 姚学禹 | 2840 | 2840 | 1 | 870 | 0.68 | 610 | 泰兴双永：850平整建议用Ra1.2-1.5μm毛化辊，厚度公差：0.670-0.690mm，硬度95-110HV，粗糙度0.8-1.0μm. | H厚薄公差(来料传0.696操0.695平后传0.982操0.67量0.682跳0.682-0.689),N粘钢折印(尾270米传10-40CM重) | 20100130 | 轧硬 | 1.2*610-SPCC | 31010068 | 小品种钢卷 | 0.68-SPCC |  | 50 | MO001542 | MO001542-001-02-02 | XPZG001 | 小品种钢前处理模板 | 12330 | 2024-07-12 | 2024-07-22 | 3 | 2024-07-24 00:18:07 | 2024-07-24 00:23:05 | 江苏东方九天新能源材料有限公司 |  | 鞠承 |  | 1 | 0.68 | 870 | 610 | 1 | DL122407001322 | 泰兴双永：（0.68*610）厚度±0.01mm，HV90-110,粗糙度0.8-1.0μM，卷重2-3吨 | 1 | H厚薄公差(来料传0.696操0.695平后传0.982操0.67量0.682跳0.682-0.689),N粘钢折印(尾270米传10-40CM重) | 是 | 是 | 2445 | 1
最终平整 | DL122407001321 | DL1224070013 | 东方850平整 | 待判定 | 返工 | 乙 | 姚学禹 | 2900 | 2900 | 1 | 900 | 0.68 | 610 | 泰兴双永：850平整建议用Ra1.2-1.5μm毛化辊，厚度公差：0.670-0.690mm，硬度95-110HV，粗糙度0.8-1.0μm. | A暗线印(来料表面),Z振纹(表面),Y氧化边(两边重),H厚薄公差(来料传0.696操0.695平后传0.982操0.67量0.682跳0.682-0.689),H黑斑(666米传1CM【1米长】/730-740米传2个2CM) | 20100130 | 轧硬 | 1.2*610-SPCC | 31010068 | 小品种钢卷 | 0.68-SPCC |  | 50 | MO001542 | MO001542-001-02-01 | XPZG001 | 小品种钢前处理模板 | 12330 | 2024-07-12 | 2024-07-22 | 3 | 2024-07-24 00:18:07 | 2024-07-24 00:23:05 | 江苏东方九天新能源材料有限公司 |  | 鞠承 |  | 1 | 0.68 | 900 | 610 | 1 | DL122407001321 | 泰兴双永：（0.68*610）厚度±0.01mm，HV90-110,粗糙度0.8-1.0μM，卷重2-3吨 | 1 | A暗线印(来料表面),Z振纹(表面),Y氧化边(两边重),H厚薄公差(来料传0.696操0.695平后传0.982操0.67量0.682跳0.682-0.689),H黑斑(666米传1CM【1米长】/730-740米传2个2CM) |  |  | 2445 | 1
最终冷轧 | JG1224070345 | JG1224070345 | 东方850轧机 | 合格 | 合格品 | 乙 | 肖勋民 | 13480 | 13420 | 0.9955 | 23158 | 0.1 | 760 | 850轧机普光辊(Ra0.4-0.6μm)轧制0.1mm(0.4-0.25-0.15-0.115-0.1) |  | 20100142 | 轧硬 | 0.4*760-SPCC | 30210015 | 光亮卷 | 0.1-SPCC |  | 30 | MO001675 | MO001675-001 | GLJ002 | 东方光亮卷前处理（0.4轧0.1mm) | 13500 | 2024-07-16 | 2024-07-31 | 3 | 2024-07-24 00:18:00 | 2024-07-24 00:18:50 | 江苏东方九天新能源材料有限公司 | 244658 | 肖勋民 |  |  | 0.4 | 5730 | 760 | 1 | JG1224070345 | 轧0.1，米数控制在23200-23300米，脱脂分一包10500米 |  |  | 否 | 否 | 6978 | 1
平整翻包 | DL002406001222 | DL0024060012 | 东方850平整 | 合格 | 合格品 | 乙 | 鞠承,姚学禹 | 2930 | 2930 | 1 | 1120 | 0.54 | 610 | 尾50米剪去，让步放行，平均一分二发货 |  | 20100082 | 轧硬 | 0.6*610-SPCC | 31010056 | 小品种钢卷 | 0.54-SPCC |  | 60 | MO001279 | MO001279-002-02-02 | XPZG001 | 小品种钢前处理模板 | 12275 | 2024-07-06 | 2024-07-18 | 5 | 2024-07-24 00:01:45 | 2024-07-24 00:03:29 | 江苏东方九天新能源材料有限公司 |  | 鞠承 |  | 1 | 0.54 | 1120 | 610 | 1 | DL002406001222 | 昆山宝必达（0.54*610）厚度±0.01mm，HV85-105,粗糙度0.5-0.8μM，卷重2-3吨 | 1 |  | 是 | 是 | 2568 | 2
平整翻包 | DL002406001221 | DL0024060012 | 东方850平整 | 合格 | 让步接收 | 乙 | 鞠承,姚学禹 | 2840 | 2840 | 1 | 1100 | 0.54 | 610 | 尾50米剪去，让步放行，平均一分二发货 | 硬度偏高110（要求：85-105） | 20100082 | 轧硬 | 0.6*610-SPCC | 31010056 | 小品种钢卷 | 0.54-SPCC |  | 60 | MO001279 | MO001279-002-02-01 | XPZG001 | 小品种钢前处理模板 | 12275 | 2024-07-06 | 2024-07-18 | 5 | 2024-07-24 00:01:45 | 2024-07-24 00:03:29 | 江苏东方九天新能源材料有限公司 |  | 鞠承 |  | 1 | 0.54 | 1100 | 610 | 1 | DL002406001221 | 昆山宝必达（0.54*610）厚度±0.01mm，HV85-105,粗糙度0.5-0.8μM，卷重2-3吨 | 1 |  | 是 | 是 | 2568 | 2
铬钝化 | JG122406013322 | JG12240601332 | 东方铬钝化950 | 合格 | 合格品 | 甲 | 孙槐兵 | 4043 | 4043 | 1 | 7120 | 0.1 | 760 | / |  | 30210015 | 光亮卷 | 0.1-SPCC | 30110014 | 铬钝化卷 | 0.1-SPCC |  | 10 | MO001936 | MO001936-002-02 | GDH001 | 铬钝化模板 | 6510 | 2024-07-23 | 2024-07-23 | 3 | 2024-07-23 23:31:28 | 2024-07-23 23:32:38 | 江苏东方九天新能源材料有限公司 |  | 孙槐兵 |  | 1 | 0.1 | 7120 | 760 | 1 | JG122406013322 |  | 1 |  | 是 | 是 | 1 | 2
铬钝化 | JG122406013321 | JG12240601332 | 东方铬钝化950 | 合格 | 合格品 | 甲 | 孙槐兵 | 2299 | 2299 | 1 | 4050 | 0.1 | 760 | / |  | 30210015 | 光亮卷 | 0.1-SPCC | 30110014 | 铬钝化卷 | 0.1-SPCC |  | 10 | MO001936 | MO001936-002-01 | GDH001 | 铬钝化模板 | 6510 | 2024-07-23 | 2024-07-23 | 3 | 2024-07-23 23:31:28 | 2024-07-23 23:32:38 | 江苏东方九天新能源材料有限公司 |  | 孙槐兵 |  | 1 | 0.1 | 4050 | 760 | 1 | JG122406013321 |  | 1 |  | 是 | 是 | 1 | 2
铬钝化 | JG122405515122 | JG122405515122 | 东方铬钝化950 | 合格 | 合格品 | 甲 | 夏亚军 | 1820 | 1763 | 0.9687 | 3080 | 0.1 | 760 | / | S色差(色差 白斑 条印 碱液斑) | 30210015 | 光亮卷 | 0.1-SPCC | 30110014 | 铬钝化卷 | 0.1-SPCC |  | 10 | MO001892 | MO001892-002 | GDH001 | 铬钝化模板 | 1820 | 2024-07-22 | 2024-07-22 | 3 | 2024-07-23 22:06:52 | 2024-07-23 22:11:30 | 江苏东方九天新能源材料有限公司 | 253219 | 孙槐兵 |  |  | 0.1 | 3120 | 760 | 1 | JG122405515122 |  | 1 | S色差(色差 白斑 条印 碱液斑) | 是 | 是 | 5 | 2
铬钝化 | JG12240602472 | JG12240602472 | 东方铬钝化950 | 合格 | 合格品 | 甲 | 夏亚军 | 2740 | 2707 | 0.988 | 4730 | 0.1 | 760 | 、 |  | 30210015 | 光亮卷 | 0.1-SPCC | 30110014 | 铬钝化卷 | 0.1-SPCC |  | 10 | MO001841 | MO001841-004 | GDH001 | 铬钝化模板 | 2740 | 2024-07-20 | 2024-07-20 | 3 | 2024-07-23 21:43:40 | 2024-07-23 21:44:12 | 江苏东方九天新能源材料有限公司 | 251293 | 孙槐兵 |  |  | 0.1 | 4770 | 760 | 1 | JG12240602472 |  | 1 |  | 是 | 是 | 1 | 4
铬钝化 | JG122406026822 | JG12240602682 | 东方铬钝化950 | 合格 | 合格品 | 乙 | 李志祥 | 2715 | 2715 | 1 | 4600 | 0.1 | 760 | 、 |  | 30210015 | 光亮卷 | 0.1-SPCC | 30110014 | 铬钝化卷 | 0.1-SPCC |  | 10 | MO001862 | MO001862-005-02 | GDH001 | 铬钝化模板 | 5500 | 2024-07-21 | 2024-07-21 | 3 | 2024-07-23 20:02:31 | 2024-07-23 21:08:17 | 江苏东方九天新能源材料有限公司 |  | 李志祥 |  | 1 | 0.1 | 4600 | 760 | 1 | JG122406026822 |  | 1 |  | 是 | 是 | 99 | 5
铬钝化 | JG122406026821 | JG12240602682 | 东方铬钝化950 | 合格 | 合格品 | 乙 | 李志祥 | 2773 | 2773 | 1 | 4700 | 0.1 | 760 | 、 |  | 30210015 | 光亮卷 | 0.1-SPCC | 30110014 | 铬钝化卷 | 0.1-SPCC |  | 10 | MO001862 | MO001862-005-01 | GDH001 | 铬钝化模板 | 5500 | 2024-07-21 | 2024-07-21 | 3 | 2024-07-23 20:02:31 | 2024-07-23 21:08:17 | 江苏东方九天新能源材料有限公司 |  | 李志祥 |  | 1 | 0.1 | 4700 | 760 | 1 | JG122406026821 |  | 1 |  | 是 | 是 | 99 | 5
最终冷轧 | DL1224070057 | DL1224070057 | 东方650轧机 | 合格 | 让步接收 | 甲 | 关颜伟 | 8170 | 8140 | 0.9963 | 3650 | 0.5 | 565 | 昆山富维: 650轧机中间道次用普光辊Ra0.2-0.3um轧制，最后一道建议用Ra0.4-0.5um毛化银轧至0.5mm(1.2-1.0-0.82-0.70-0.62-0.55-0.5)厚度公差: 0.504-0.509mm 板面粗糙度控制Ra0.2-0.35um，转脱脂 | H厚薄公差(成品同板差1丝，跳动正负0.002偶跳正负0.003),A暗线印(传边2.6公分线印) | 20200061 | 小品种钢半成品 | 0.5-SPCC | 31010062 | 小品种钢卷 | 0.5-SPCC |  | 20 | MO001934 | MO001934-001 | XPZG001 | 小品种钢前处理模板 | 8170 | 2024-07-23 | 2024-07-29 | 3 | 2024-07-23 19:57:17 | 2024-07-23 20:07:36 | 江苏东方九天新能源材料有限公司 | 254766 | 倪志宏 |  |  | 0.5 | 3650 | 565 | 1 | DL1224070057 | 昆山富维：（0.5*565）厚度公差：+/-0.005mm，HV80-110,粗糙度0.2-0.5um，光泽度：横向光泽度大于140GU,卷重2-3吨，，取A4纸贴打包后贴外面 |  | H厚薄公差(成品同板差1丝，跳动正负0.002偶跳正负0.003),A暗线印(传边2.6公分线印) | 否 | 否 | 1022 | 1
铬钝化 | JG122406024712 | JG122406024712 | 东方铬钝化950 | 合格 | 让步接收 | 乙 | 李志祥 | 3510 | 3497 | 0.9963 | 6090 | 0.1 | 760 | 、 | 4133米操413mm孔洞（大小2.56mm2），4685米操564 mm孔洞（大小0.35mm2） | 30210015 | 光亮卷 | 0.1-SPCC | 30110014 | 铬钝化卷 | 0.1-SPCC |  | 10 | MO001841 | MO001841-003 | GDH001 | 铬钝化模板 | 3510 | 2024-07-20 | 2024-07-20 | 3 | 2024-07-23 19:05:25 | 2024-07-23 20:02:18 | 江苏东方九天新能源材料有限公司 | 251291 | 李志祥 |  |  | 0.1 | 6100 | 760 | 1 | JG122406024712 |  | 1 | 4133米孔洞大小2.56操413 4685米孔洞大小0.35操564 乳化斑 色差 | 是 | 是 | 57 | 3
铬钝化 | JG1224070118 | JG1224070118 | 东方铬钝化950 | 待判定 | 返工 | 乙 | 李志祥 | 5362 | 5343 | 0.9965 | 6560 | 0.145 | 710 | / | 公差偏高（0.155mm） | 30210008 | 光亮卷 | 0.145-SPCC | 30110008 | 铬钝化卷 | 0.145-SPCC |  | 10 | MO001887 | MO001887-001 | GDH001 | 铬钝化模板 | 5362 | 2024-07-22 | 2024-07-22 | 3 | 2024-07-23 18:57:01 | 2024-07-23 19:05:17 | 江苏东方九天新能源材料有限公司 | 253026 | 李志祥 |  |  | 0.145 | 6590 | 710 | 1 | JG1224070118 |  | 1 | 色差 条印 | 否 | 否 |  | 1
铬钝化 | JG1224060252112 | JG122406025211 | 东方铬钝化950 | 合格 | 合格品 | 乙 | 李志祥 | 3733 | 3733 | 1 | 6410 | 0.1 | 760 | / |  | 30210015 | 光亮卷 | 0.1-SPCC | 30110014 | 铬钝化卷 | 0.1-SPCC |  | 10 | MO001892 | MO001892-007-02 | GDH001 | 铬钝化模板 | 6170 | 2024-07-22 | 2024-07-22 | 3 | 2024-07-23 18:55:47 | 2024-07-23 18:56:30 | 江苏东方九天新能源材料有限公司 |  | 李志祥 |  | 1 | 0.1 | 6410 | 760 | 1 | JG1224060252112 |  | 1 |  | 是 | 是 | 1 | 7
铬钝化 | JG1224060252111 | JG122406025211 | 东方铬钝化950 | 合格 | 合格品 | 乙 | 李志祥 | 2411 | 2411 | 1 | 4130 | 0.1 | 760 | / |  | 30210015 | 光亮卷 | 0.1-SPCC | 30110014 | 铬钝化卷 | 0.1-SPCC |  | 10 | MO001892 | MO001892-007-01 | GDH001 | 铬钝化模板 | 6170 | 2024-07-22 | 2024-07-22 | 3 | 2024-07-23 18:55:47 | 2024-07-23 18:56:30 | 江苏东方九天新能源材料有限公司 |  | 李志祥 |  | 1 | 0.1 | 4130 | 760 | 1 | JG1224060252111 |  | 1 |  | 是 | 是 | 1 | 7
铬钝化 | JG1224070174 | JG1224070174 | 东方铬钝化950 | 合格 | 合格品 | 乙 | 李志祥 | 5390 | 5387 | 0.9994 | 6620 | 0.145 | 710 | 、 | 色差 条印 | 30210008 | 光亮卷 | 0.145-SPCC | 30110008 | 铬钝化卷 | 0.145-SPCC |  | 10 | MO001859 | MO001859-002 | GDH001 | 铬钝化模板 | 5390 | 2024-07-21 | 2024-07-21 | 3 | 2024-07-23 18:55:11 | 2024-07-23 18:55:34 | 江苏东方九天新能源材料有限公司 | 252335 | 李志祥 |  |  | 0.145 | 6660 | 710 | 1 | JG1224070174 |  | 1 | 色差 条印 | 是 | 是 | 0 | 2
铬钝化 | JG12240601451 | JG12240601451 | 东方铬钝化950 | 合格 | 让步接收 | 乙 | 李志祥 | 5860 | 5847 | 0.9978 | 9960 | 0.1 | 760 | / | 5000-7000米 轻微凹点 7170-7380米板面划伤折印 乳化斑 条印 | 30210015 | 光亮卷 | 0.1-SPCC | 30110014 | 铬钝化卷 | 0.1-SPCC |  | 10 | MO001892 | MO001892-006 | GDH001 | 铬钝化模板 | 5860 | 2024-07-22 | 2024-07-22 | 3 | 2024-07-23 18:53:54 | 2024-07-23 18:55:03 | 江苏东方九天新能源材料有限公司 | 253272 | 李志祥 |  |  | 0.1 | 10050 | 760 | 1 | JG12240601451 |  | 1 | 5000-7000米 轻微凹点 7170-7380米板面划伤折印 乳化斑 条印 | 是 | 是 | 2 | 6
最终冷轧 | JG12240703472 | JG12240703472 | 东方850轧机 | 合格 | 合格品 | 甲 | 何建 | 8495 | 8460 | 0.9959 | 14810 | 0.1 | 760 | 850轧机普光辊(Ra0.4-0.6μm)轧制0.1mm(0.4-0.25-0.15-0.115-0.1) |  | 20500021 | 光亮卷半成品 | 0.4-SPCC | 30210015 | 光亮卷 | 0.1-SPCC |  | 30 | MO001884 | MO001884-001 | GLJ002 | 东方光亮卷前处理（0.4轧0.1mm) | 8495 | 2024-07-22 | 2024-08-01 | 5 | 2024-07-23 17:53:32 | 2024-07-23 17:54:15 | 江苏东方九天新能源材料有限公司 | 253017 | 何建 |  |  | 0.4 | 0 | 760 | 1 | JG12240703472 | 已退火，轧0.1，米数控制在14400-14500米 |  |  | 否 | 否 | 3696 | 1
最终平整 | DL002405509922 | DL0024055099 | 东方850平整 | 合格 | 让步接收 | 甲 | 陈俊华,钱琨 | 2890 | 2890 | 1 | 1280 | 0.46 | 630 | 泰兴双永：850平整建议用Ra1.2-1.5μm毛化辊厚度公差：0.45-0.47mm，硬度95-110HV，粗糙度0.8-1.0μm | X细划伤(上板面，平后淡) | 20100086 | 轧硬 | 0.6*630-SPCC | 31010047 | 小品种钢卷 | 0.46-SPCC |  | 50 | MO001551 | MO001551-001-02-02 | XPZG001 | 小品种钢前处理模板 | 12530 | 2024-07-12 | 2024-07-22 | 3 | 2024-07-23 17:43:14 | 2024-07-23 17:44:46 | 江苏东方九天新能源材料有限公司 |  | 陈俊华 |  | 1 | 0.46 | 1280 | 630 | 1 | DL002405509922 | 泰兴双永：（0.46*630）厚度±0.01mm，HV90-110,粗糙度0.8-1.0μM，卷重2-3吨 | 1 | X细划伤(上板面，平后淡) | 是 | 是 | 1297 | 1
最终平整 | DL002405509921 | DL0024055099 | 东方850平整 | 合格 | 让步接收 | 甲 | 陈俊华,钱琨 | 2980 | 2980 | 1 | 1300 | 0.46 | 630 | 泰兴双永：850平整建议用Ra1.2-1.5μm毛化辊厚度公差：0.45-0.47mm，硬度95-110HV，粗糙度0.8-1.0μm | X细划伤(上板面，平后淡) | 20100086 | 轧硬 | 0.6*630-SPCC | 31010047 | 小品种钢卷 | 0.46-SPCC |  | 50 | MO001551 | MO001551-001-02-01 | XPZG001 | 小品种钢前处理模板 | 12530 | 2024-07-12 | 2024-07-22 | 3 | 2024-07-23 17:43:14 | 2024-07-23 17:44:46 | 江苏东方九天新能源材料有限公司 |  | 陈俊华 |  | 1 | 0.46 | 1300 | 630 | 1 | DL002405509921 | 泰兴双永：（0.46*630）厚度±0.01mm，HV90-110,粗糙度0.8-1.0μM，卷重2-3吨 | 1 | X细划伤(上板面，平后淡) | 是 | 是 | 1297 | 1
平整翻包 | DL00240700112 | DL0024070011 | 东方850平整 | 合格 | 合格品 | 甲 | 鞠承 | 5650 | 5650 | 1 | 4930 | 0.254 | 590 | 走一下翻包系统，不用真的翻包 |  | 20100077 | 轧硬 | 0.6*590-SPCC | 20600002 | 镍钝化卷半成品 | 0.254-SPCC |  | 60 | MO001665 | MO001665-002-02 | HJDM002 | 东方镍钝化半成品前处理0.254（海金杜门：厚度公差：0.250-0.255mm、硬度：90-100HV,粗糙度：Ra0.5-0.7μm） | 11765 | 2024-07-16 | 2024-07-26 | 3 | 2024-07-23 17:29:35 | 2024-07-23 17:31:06 | 江苏东方九天新能源材料有限公司 | 244182 | 周爱东 |  |  | 0.254 | 4930 | 590 | 1 | DL00240700112 | 海金杜门：（0.254*590）厚度公差: 0.250-0.255mm，硬度:90-100HV.粗稳度: Ra0.5-0.7um | 1 |  | 是 | 是 | 2456 | 2
最终脱脂 | JG12240703522 | JG12240703522 | 东方950脱脂1# | 合格 | 合格品 | 甲 | 关莫平,王建军 | 8490 | 8380 | 0.987 | 14700 | 0.1 | 760 | 脱脂（950-1） |  | 20500021 | 光亮卷半成品 | 0.4-SPCC | 30210015 | 光亮卷 | 0.1-SPCC |  | 40 | MO001763 | MO001763-005 | GLJ002 | 东方光亮卷前处理（0.4轧0.1mm) | 8500 | 2024-07-18 | 2024-07-18 | 5 | 2024-07-23 17:10:34 | 2024-07-23 17:11:21 | 江苏东方九天新能源材料有限公司 | 244176 | 王建军 |  |  | 0.1 | 14800 | 760 | 1 | JG12240703522 | 已退火；轧0.1，米数控制在14400-14500米 |  |  | 否 | 否 | 3533 | 5
分剪 | DL0024055114-22/15 | DL0024055114-22 | 东方分剪5# | 合格 | 合格品 | 甲 | 樊小兵 | 0 | 183 |  | 0 | 0.3 | 75 | 排刀1：75*6+173切2t，剩余切75*8切完管芯内径500mm，轻涂油， 浙江银帆。厚度公差0.29-0.3mm，宽度公差+0/-0.1mm |  | 31010041 | 小品种钢卷 | 0.3-SPCC | 31020053 | 小品种钢分切带 | 0.3-SPCC |  | 10 | MO001926 | MO001926-001-15 | FJ001 | 分剪模板 | 3620 | 2024-07-23 | 2024-07-23 | 3 | 2024-07-23 17:06:29 | 2024-07-23 17:07:02 | 江苏东方九天新能源材料有限公司 |  | 樊小兵 |  | 1 | 0.3 | 0 | 75 | 1 | DL0024055114-22/15 | 排刀1：75*6+173切2t，剩余切75*8切完管芯内径500mm，轻涂油， 浙江银帆。厚度公差0.29-0.3mm，宽度公差+0/-0.1mm | 1 |  | 是 | 是 | 1 | 1
分剪 | DL0024055114-22/14 | DL0024055114-22 | 东方分剪5# | 合格 | 合格品 | 甲 | 樊小兵 | 0 | 184 |  | 0 | 0.3 | 75 | 排刀1：75*6+173切2t，剩余切75*8切完管芯内径500mm，轻涂油， 浙江银帆。厚度公差0.29-0.3mm，宽度公差+0/-0.1mm |  | 31010041 | 小品种钢卷 | 0.3-SPCC | 31020053 | 小品种钢分切带 | 0.3-SPCC |  | 10 | MO001926 | MO001926-001-14 | FJ001 | 分剪模板 | 3620 | 2024-07-23 | 2024-07-23 | 3 | 2024-07-23 17:06:29 | 2024-07-23 17:07:02 | 江苏东方九天新能源材料有限公司 |  | 樊小兵 |  | 1 | 0.3 | 0 | 75 | 1 | DL0024055114-22/14 | 排刀1：75*6+173切2t，剩余切75*8切完管芯内径500mm，轻涂油， 浙江银帆。厚度公差0.29-0.3mm，宽度公差+0/-0.1mm | 1 |  | 是 | 是 | 1 | 1
分剪 | DL0024055114-22/13 | DL0024055114-22 | 东方分剪5# | 合格 | 合格品 | 甲 | 樊小兵 | 0 | 185 |  | 0 | 0.3 | 75 | 排刀1：75*6+173切2t，剩余切75*8切完管芯内径500mm，轻涂油， 浙江银帆。厚度公差0.29-0.3mm，宽度公差+0/-0.1mm |  | 31010041 | 小品种钢卷 | 0.3-SPCC | 31020053 | 小品种钢分切带 | 0.3-SPCC |  | 10 | MO001926 | MO001926-001-13 | FJ001 | 分剪模板 | 3620 | 2024-07-23 | 2024-07-23 | 3 | 2024-07-23 17:06:29 | 2024-07-23 17:07:02 | 江苏东方九天新能源材料有限公司 |  | 樊小兵 |  | 1 | 0.3 | 0 | 75 | 1 | DL0024055114-22/13 | 排刀1：75*6+173切2t，剩余切75*8切完管芯内径500mm，轻涂油， 浙江银帆。厚度公差0.29-0.3mm，宽度公差+0/-0.1mm | 1 |  | 是 | 是 | 1 | 1
分剪 | DL0024055114-22/12 | DL0024055114-22 | 东方分剪5# | 合格 | 合格品 | 甲 | 樊小兵 | 0 | 186 |  | 0 | 0.3 | 75 | 排刀1：75*6+173切2t，剩余切75*8切完管芯内径500mm，轻涂油， 浙江银帆。厚度公差0.29-0.3mm，宽度公差+0/-0.1mm |  | 31010041 | 小品种钢卷 | 0.3-SPCC | 31020053 | 小品种钢分切带 | 0.3-SPCC |  | 10 | MO001926 | MO001926-001-12 | FJ001 | 分剪模板 | 3620 | 2024-07-23 | 2024-07-23 | 3 | 2024-07-23 17:06:29 | 2024-07-23 17:07:02 | 江苏东方九天新能源材料有限公司 |  | 樊小兵 |  | 1 | 0.3 | 0 | 75 | 1 | DL0024055114-22/12 | 排刀1：75*6+173切2t，剩余切75*8切完管芯内径500mm，轻涂油， 浙江银帆。厚度公差0.29-0.3mm，宽度公差+0/-0.1mm | 1 |  | 是 | 是 | 1 | 1
分剪 | DL0024055114-22/11 | DL0024055114-22 | 东方分剪5# | 合格 | 合格品 | 甲 | 樊小兵 | 0 | 186 |  | 0 | 0.3 | 75 | 排刀1：75*6+173切2t，剩余切75*8切完管芯内径500mm，轻涂油， 浙江银帆。厚度公差0.29-0.3mm，宽度公差+0/-0.1mm |  | 31010041 | 小品种钢卷 | 0.3-SPCC | 31020053 | 小品种钢分切带 | 0.3-SPCC |  | 10 | MO001926 | MO001926-001-11 | FJ001 | 分剪模板 | 3620 | 2024-07-23 | 2024-07-23 | 3 | 2024-07-23 17:06:29 | 2024-07-23 17:07:02 | 江苏东方九天新能源材料有限公司 |  | 樊小兵 |  | 1 | 0.3 | 0 | 75 | 1 | DL0024055114-22/11 | 排刀1：75*6+173切2t，剩余切75*8切完管芯内径500mm，轻涂油， 浙江银帆。厚度公差0.29-0.3mm，宽度公差+0/-0.1mm | 1 |  | 是 | 是 | 1 | 1
分剪 | DL0024055114-22/10 | DL0024055114-22 | 东方分剪5# | 合格 | 合格品 | 甲 | 樊小兵 | 0 | 186 |  | 0 | 0.3 | 75 | 排刀1：75*6+173切2t，剩余切75*8切完管芯内径500mm，轻涂油， 浙江银帆。厚度公差0.29-0.3mm，宽度公差+0/-0.1mm |  | 31010041 | 小品种钢卷 | 0.3-SPCC | 31020053 | 小品种钢分切带 | 0.3-SPCC |  | 10 | MO001926 | MO001926-001-10 | FJ001 | 分剪模板 | 3620 | 2024-07-23 | 2024-07-23 | 3 | 2024-07-23 17:06:29 | 2024-07-23 17:07:02 | 江苏东方九天新能源材料有限公司 |  | 樊小兵 |  | 1 | 0.3 | 0 | 75 | 1 | DL0024055114-22/10 | 排刀1：75*6+173切2t，剩余切75*8切完管芯内径500mm，轻涂油， 浙江银帆。厚度公差0.29-0.3mm，宽度公差+0/-0.1mm | 1 |  | 是 | 是 | 1 | 1
分剪 | DL0024055114-22/9 | DL0024055114-22 | 东方分剪5# | 合格 | 合格品 | 甲 | 樊小兵 | 0 | 187 |  | 0 | 0.3 | 75 | 排刀1：75*6+173切2t，剩余切75*8切完管芯内径500mm，轻涂油， 浙江银帆。厚度公差0.29-0.3mm，宽度公差+0/-0.1mm |  | 31010041 | 小品种钢卷 | 0.3-SPCC | 31020053 | 小品种钢分切带 | 0.3-SPCC |  | 10 | MO001926 | MO001926-001-09 | FJ001 | 分剪模板 | 3620 | 2024-07-23 | 2024-07-23 | 3 | 2024-07-23 17:06:29 | 2024-07-23 17:07:02 | 江苏东方九天新能源材料有限公司 |  | 樊小兵 |  | 1 | 0.3 | 0 | 75 | 1 | DL0024055114-22/9 | 排刀1：75*6+173切2t，剩余切75*8切完管芯内径500mm，轻涂油， 浙江银帆。厚度公差0.29-0.3mm，宽度公差+0/-0.1mm | 1 |  | 是 | 是 | 1 | 1
分剪 | DL0024055114-22/8 | DL0024055114-22 | 东方分剪5# | 合格 | 合格品 | 甲 | 樊小兵 | 0 | 187 |  | 0 | 0.3 | 75 | 排刀1：75*6+173切2t，剩余切75*8切完管芯内径500mm，轻涂油， 浙江银帆。厚度公差0.29-0.3mm，宽度公差+0/-0.1mm |  | 31010041 | 小品种钢卷 | 0.3-SPCC | 31020053 | 小品种钢分切带 | 0.3-SPCC |  | 10 | MO001926 | MO001926-001-08 | FJ001 | 分剪模板 | 3620 | 2024-07-23 | 2024-07-23 | 3 | 2024-07-23 17:06:29 | 2024-07-23 17:07:02 | 江苏东方九天新能源材料有限公司 |  | 樊小兵 |  | 1 | 0.3 | 0 | 75 | 1 | DL0024055114-22/8 | 排刀1：75*6+173切2t，剩余切75*8切完管芯内径500mm，轻涂油， 浙江银帆。厚度公差0.29-0.3mm，宽度公差+0/-0.1mm | 1 |  | 是 | 是 | 1 | 1
分剪 | DL0024055114-22/7 | DL0024055114-22 | 东方分剪5# | 合格 | 合格品 | 甲 | 樊小兵 | 0 | 232 |  | 0 | 0.3 | 75 | 排刀1：75*6+173切2t，剩余切75*8切完管芯内径500mm，轻涂油， 浙江银帆。厚度公差0.29-0.3mm，宽度公差+0/-0.1mm |  | 31010041 | 小品种钢卷 | 0.3-SPCC | 31020053 | 小品种钢分切带 | 0.3-SPCC |  | 10 | MO001926 | MO001926-001-07 | FJ001 | 分剪模板 | 3620 | 2024-07-23 | 2024-07-23 | 3 | 2024-07-23 17:06:29 | 2024-07-23 17:07:02 | 江苏东方九天新能源材料有限公司 |  | 樊小兵 |  | 1 | 0.3 | 0 | 75 | 1 | DL0024055114-22/7 | 排刀1：75*6+173切2t，剩余切75*8切完管芯内径500mm，轻涂油， 浙江银帆。厚度公差0.29-0.3mm，宽度公差+0/-0.1mm | 1 |  | 是 | 是 | 1 | 1
分剪 | DL0024055114-22/6 | DL0024055114-22 | 东方分剪5# | 合格 | 合格品 | 甲 | 樊小兵 | 0 | 233 |  | 0 | 0.3 | 75 | 排刀1：75*6+173切2t，剩余切75*8切完管芯内径500mm，轻涂油， 浙江银帆。厚度公差0.29-0.3mm，宽度公差+0/-0.1mm |  | 31010041 | 小品种钢卷 | 0.3-SPCC | 31020053 | 小品种钢分切带 | 0.3-SPCC |  | 10 | MO001926 | MO001926-001-06 | FJ001 | 分剪模板 | 3620 | 2024-07-23 | 2024-07-23 | 3 | 2024-07-23 17:06:29 | 2024-07-23 17:07:02 | 江苏东方九天新能源材料有限公司 |  | 樊小兵 |  | 1 | 0.3 | 0 | 75 | 1 | DL0024055114-22/6 | 排刀1：75*6+173切2t，剩余切75*8切完管芯内径500mm，轻涂油， 浙江银帆。厚度公差0.29-0.3mm，宽度公差+0/-0.1mm | 1 |  | 是 | 是 | 1 | 1
分剪 | DL0024055114-22/5 | DL0024055114-22 | 东方分剪5# | 合格 | 合格品 | 甲 | 樊小兵 | 0 | 235 |  | 0 | 0.3 | 75 | 排刀1：75*6+173切2t，剩余切75*8切完管芯内径500mm，轻涂油， 浙江银帆。厚度公差0.29-0.3mm，宽度公差+0/-0.1mm |  | 31010041 | 小品种钢卷 | 0.3-SPCC | 31020053 | 小品种钢分切带 | 0.3-SPCC |  | 10 | MO001926 | MO001926-001-05 | FJ001 | 分剪模板 | 3620 | 2024-07-23 | 2024-07-23 | 3 | 2024-07-23 17:06:29 | 2024-07-23 17:07:02 | 江苏东方九天新能源材料有限公司 |  | 樊小兵 |  | 1 | 0.3 | 0 | 75 | 1 | DL0024055114-22/5 | 排刀1：75*6+173切2t，剩余切75*8切完管芯内径500mm，轻涂油， 浙江银帆。厚度公差0.29-0.3mm，宽度公差+0/-0.1mm | 1 |  | 是 | 是 | 1 | 1
分剪 | DL0024055114-22/4 | DL0024055114-22 | 东方分剪5# | 合格 | 合格品 | 甲 | 樊小兵 | 0 | 235 |  | 0 | 0.3 | 75 | 排刀1：75*6+173切2t，剩余切75*8切完管芯内径500mm，轻涂油， 浙江银帆。厚度公差0.29-0.3mm，宽度公差+0/-0.1mm |  | 31010041 | 小品种钢卷 | 0.3-SPCC | 31020053 | 小品种钢分切带 | 0.3-SPCC |  | 10 | MO001926 | MO001926-001-04 | FJ001 | 分剪模板 | 3620 | 2024-07-23 | 2024-07-23 | 3 | 2024-07-23 17:06:29 | 2024-07-23 17:07:02 | 江苏东方九天新能源材料有限公司 |  | 樊小兵 |  | 1 | 0.3 | 0 | 75 | 1 | DL0024055114-22/4 | 排刀1：75*6+173切2t，剩余切75*8切完管芯内径500mm，轻涂油， 浙江银帆。厚度公差0.29-0.3mm，宽度公差+0/-0.1mm | 1 |  | 是 | 是 | 1 | 1
分剪 | DL0024055114-22/3 | DL0024055114-22 | 东方分剪5# | 合格 | 合格品 | 甲 | 樊小兵 | 0 | 236 |  | 0 | 0.3 | 75 | 排刀1：75*6+173切2t，剩余切75*8切完管芯内径500mm，轻涂油， 浙江银帆。厚度公差0.29-0.3mm，宽度公差+0/-0.1mm |  | 31010041 | 小品种钢卷 | 0.3-SPCC | 31020053 | 小品种钢分切带 | 0.3-SPCC |  | 10 | MO001926 | MO001926-001-03 | FJ001 | 分剪模板 | 3620 | 2024-07-23 | 2024-07-23 | 3 | 2024-07-23 17:06:29 | 2024-07-23 17:07:02 | 江苏东方九天新能源材料有限公司 |  | 樊小兵 |  | 1 | 0.3 | 0 | 75 | 1 | DL0024055114-22/3 | 排刀1：75*6+173切2t，剩余切75*8切完管芯内径500mm，轻涂油， 浙江银帆。厚度公差0.29-0.3mm，宽度公差+0/-0.1mm | 1 |  | 是 | 是 | 1 | 1
分剪 | DL0024055114-22/2 | DL0024055114-22 | 东方分剪5# | 合格 | 合格品 | 甲 | 樊小兵 | 0 | 236 |  | 0 | 0.3 | 75 | 排刀1：75*6+173切2t，剩余切75*8切完管芯内径500mm，轻涂油， 浙江银帆。厚度公差0.29-0.3mm，宽度公差+0/-0.1mm |  | 31010041 | 小品种钢卷 | 0.3-SPCC | 31020053 | 小品种钢分切带 | 0.3-SPCC |  | 10 | MO001926 | MO001926-001-02 | FJ001 | 分剪模板 | 3620 | 2024-07-23 | 2024-07-23 | 3 | 2024-07-23 17:06:29 | 2024-07-23 17:07:02 | 江苏东方九天新能源材料有限公司 |  | 樊小兵 |  | 1 | 0.3 | 0 | 75 | 1 | DL0024055114-22/2 | 排刀1：75*6+173切2t，剩余切75*8切完管芯内径500mm，轻涂油， 浙江银帆。厚度公差0.29-0.3mm，宽度公差+0/-0.1mm | 1 |  | 是 | 是 | 1 | 1
分剪 | DL0024055114-22/1 | DL0024055114-22 | 东方分剪5# | 合格 | 合格品 | 甲 | 樊小兵 | 0 | 544 |  | 0 | 0.3 | 173 | 排刀1：75*6+173切2t，剩余切75*8切完管芯内径500mm，轻涂油， 浙江银帆。厚度公差0.29-0.3mm，宽度公差+0/-0.1mm |  | 31010041 | 小品种钢卷 | 0.3-SPCC | 31020053 | 小品种钢分切带 | 0.3-SPCC |  | 10 | MO001926 | MO001926-001-01 | FJ001 | 分剪模板 | 3620 | 2024-07-23 | 2024-07-23 | 3 | 2024-07-23 17:06:29 | 2024-07-23 17:07:02 | 江苏东方九天新能源材料有限公司 |  | 樊小兵 |  | 1 | 0.3 | 0 | 173 | 1 | DL0024055114-22/1 | 排刀1：75*6+173切2t，剩余切75*8切完管芯内径500mm，轻涂油， 浙江银帆。厚度公差0.29-0.3mm，宽度公差+0/-0.1mm | 1 |  | 是 | 是 | 1 | 1
最终脱脂 | DL1224070009 | DL1224070009 | 东方950脱脂1# | 合格 | 合格品 | 甲 | 关莫平,王建军 | 5830 | 5700 | 0.9777 | 2450 | 0.55 | 565 | 昆山富维：脱脂(单位张力5.5），转退火 |  | 20100125 | 轧硬 | 1.2*565-SPCC | 31010062 | 小品种钢卷 | 0.5-SPCC |  | 30 | MO001295 | MO001295-002 | XPZG001 | 小品种钢前处理模板 | 5910 | 2024-07-06 | 2024-07-16 | 2 | 2024-07-23 15:14:51 | 2024-07-23 15:50:21 | 江苏东方九天新能源材料有限公司 | 208804 | 王建军 |  |  | 0.55 | 2450 | 565 | 1 | DL1224070009 | 昆山富维(0.5*565)：厚度公差：+/-0.005mm，HV80-110,粗糙度0.2-0.5um，光泽度：横向光泽度大于140GU,卷重2-3吨，，取A4纸贴打包后贴外面 |  |  | 否 | 否 | 39 | 2
最终平整 | DL002405511022 | DL0024055110 | 东方850平整 | 其他入库 | 成品退库 | 甲 | 陈俊华,钱琨 | 2830 | 2830 | 1 | 1460 | 0.39 | 630 | 泰兴双永：850平整建议用Ra1.2-1.5μm毛化辊，厚度公差：0.38-0.40mm，硬度95-110HV，粗糙度0.8-1.0μm | 1130-1140米下板面多条划伤脱皮(重) | 20100086 | 轧硬 | 0.6*630-SPCC | 31010040 | 小品种钢卷 | 0.39-SPCC |  | 50 | MO001548 | MO001548-001-02-02 | XPZG001 | 小品种钢前处理模板 | 12635 | 2024-07-12 | 2024-07-22 | 5 | 2024-07-23 15:42:43 | 2024-07-23 15:45:08 | 江苏东方九天新能源材料有限公司 |  | 陈俊华 |  | 1 | 0.39 | 1460 | 630 | 1 | DL002405511022 | 泰兴双永：（0.39*630）厚度±0.01mm，HV90-110,粗糙度0.8-1.0μM，卷重2-3吨 | 1 | T脱皮(1130-1140米下板面，划伤脱皮多条，重) | 是 | 是 | 1530 | 1
最终冷轧 | DL00240700322 | DL0024070032 | 东方650轧机 | 合格 | 让步接收 | 甲 | 关颜伟,徐炜 | 6060 | 6020 | 0.9934 | 8550 | 0.14 | 610 | 昆山富裕炜：650轧机用普光辊Ra0.2-0.3μm轧制0.14mm（0.6-0.42-0.31-0.23-0.18-0.15）厚度公差：0.147-0.152mm、转脱脂 | X细划伤(),A暗线印(),S色差条印(),Z振纹(),B白斑() | 20100082 | 轧硬 | 0.6*610-SPCC | 31010009 | 小品种钢卷 | 0.14-SPCC |  | 30 | MO001625 | MO001625-001-02 | XPZG001 | 小品种钢前处理模板 | 12220 | 2024-07-15 | 2024-07-15 | 3 | 2024-07-23 15:25:10 | 2024-07-23 15:27:23 | 江苏东方九天新能源材料有限公司 | 243246 | 蔡迎虎 |  |  | 0.6 | 2130 | 610 | 1 | DL00240700322 | 昆山富裕炜0.14：厚度±0.005MM,HV100-120,C粗糙度≤0.15μ，卷重2-3吨 |  | X细划伤(),A暗线印(),S色差条印(),Z振纹(),B白斑() |  |  | 4197 | 1
铬钝化 | JG122405024011 | JG122405024011 | 东方铬钝化950 | 合格 | 让步接收 | 乙 | 李志祥 | 7240 | 7203 | 0.9949 | 12190 | 0.1 | 760 | / | 10810米操455mm孔洞0.27平方毫米，乳化斑 ，条印，尾200米松花印 | 30210015 | 光亮卷 | 0.1-SPCC | 30110014 | 铬钝化卷 | 0.1-SPCC |  | 10 | MO001892 | MO001892-012 | GDH001 | 铬钝化模板 | 7240 | 2024-07-22 | 2024-07-22 | 3 | 2024-07-23 15:25:09 | 2024-07-23 15:26:57 | 江苏东方九天新能源材料有限公司 | 253283 | 李志祥 |  |  | 0.1 | 0 | 760 | 1 | JG122405024011 |  | 1 | 10810米孔洞大小0.27操455 乳化斑 条印 尾200米松花印 | 是 | 是 | 1 | 12
最终平整 | DL002405509912 | DL0024055099 | 东方850平整 | 合格 | 让步接收 | 甲 | 陈俊华,钱琨 | 2800 | 2800 | 1 | 1250 | 0.46 | 630 | 泰兴双永：850平整建议用Ra1.2-1.5μm毛化辊厚度公差：0.45-0.47mm，硬度95-110HV，粗糙度0.8-1.0μm | 下板面7CM处线条印(平后淡) | 20100086 | 轧硬 | 0.6*630-SPCC | 31010047 | 小品种钢卷 | 0.46-SPCC |  | 50 | MO001551 | MO001551-001-01-02 | XPZG001 | 小品种钢前处理模板 | 12530 | 2024-07-12 | 2024-07-22 | 3 | 2024-07-23 15:16:24 | 2024-07-23 15:18:51 | 江苏东方九天新能源材料有限公司 |  | 陈俊华 |  | 1 | 0.46 | 1250 | 630 | 1 | DL002405509912 | 泰兴双永：（0.46*630）厚度±0.01mm，HV90-110,粗糙度0.8-1.0μM，卷重2-3吨 | 1 | X线条印(下板面7CM处，平后淡) | 是 | 是 | 1297 | 1
最终平整 | DL002405509911 | DL0024055099 | 东方850平整 | 合格 | 让步接收 | 甲 | 陈俊华,钱琨 | 3020 | 3020 | 1 | 1300 | 0.46 | 630 | 泰兴双永：850平整建议用Ra1.2-1.5μm毛化辊厚度公差：0.45-0.47mm，硬度95-110HV，粗糙度0.8-1.0μm | 内900米操1.5CM内折印，下板面传7CM处线条印(平后淡) | 20100086 | 轧硬 | 0.6*630-SPCC | 31010047 | 小品种钢卷 | 0.46-SPCC |  | 50 | MO001551 | MO001551-001-01-01 | XPZG001 | 小品种钢前处理模板 | 12530 | 2024-07-12 | 2024-07-22 | 3 | 2024-07-23 15:16:24 | 2024-07-23 15:18:51 | 江苏东方九天新能源材料有限公司 |  | 陈俊华 |  | 1 | 0.46 | 1300 | 630 | 1 | DL002405509911 | 泰兴双永：（0.46*630）厚度±0.01mm，HV90-110,粗糙度0.8-1.0μM，卷重2-3吨 | 1 | Z撞伤折印(内900米操1.5CM内),X线条印(下板面传7CM处，平后淡) | 是 | 是 | 1297 | 1
最终冷轧 | JG12240703522 | JG12240703522 | 东方850轧机 | 合格 | 合格品 | 甲 | 蔡迎虎 | 8500 | 8490 | 0.9988 | 14800 | 0.1 | 760 | 850轧机普光辊(Ra0.4-0.6μm)轧制0.1mm(0.4-0.25-0.15-0.115-0.1) |  | 20500021 | 光亮卷半成品 | 0.4-SPCC | 30210015 | 光亮卷 | 0.1-SPCC |  | 30 | MO001763 | MO001763-005 | GLJ002 | 东方光亮卷前处理（0.4轧0.1mm) | 8500 | 2024-07-18 | 2024-07-18 | 5 | 2024-07-23 15:12:00 | 2024-07-23 15:13:06 | 江苏东方九天新能源材料有限公司 | 244176 | 蔡迎虎 |  |  | 0.4 | 3600 | 760 | 1 | JG12240703522 | 已退火；轧0.1，米数控制在14400-14500米 |  |  | 否 | 否 | 3533 | 5
最终脱脂 | DL12240700561 | DL1224070056 | 东方950脱脂1# | 合格 | 合格品 | 甲 | 关莫平,王建军 | 4980 | 4830 | 0.9699 | 1650 | 0.67 | 565 | 昆山富维:脱脂（单位张力3.7）、转退火 |  | 20100125 | 轧硬 | 1.2*565-SPCC | 31010082 | 小品种钢卷 | 0.67-SPCC |  | 30 | MO001776 | MO001776-001-01 | XPZG001 | 小品种钢前处理模板 | 10110 | 2024-07-19 | 2024-07-29 | 5 | 2024-07-23 14:33:59 | 2024-07-23 14:34:37 | 江苏东方九天新能源材料有限公司 | 248920 | 王建军 |  |  | 0.67 | 1660 | 565 | 1 | DL12240700561 | 昆山富维：（0.67*565）厚度公差：+0/-0.01mm，HV80-110,粗糙度0.5-0.7um,卷重2-3吨,取A4纸贴打包后贴外面 |  |  |  |  | 1309 | 1
铬钝化 | JG12240602511 | JG12240602511 | 东方铬钝化950 | 合格 | 让步接收 | 乙 | 李志祥 | 7415 | 7391 | 0.9968 | 12930 | 0.1 | 760 | / | 11000米内板面有凹点，10760-11000板面划伤 ， 乳化斑 ，白条印 | 30210015 | 光亮卷 | 0.1-SPCC | 30110014 | 铬钝化卷 | 0.1-SPCC |  | 10 | MO001892 | MO001892-009 | GDH001 | 铬钝化模板 | 7415 | 2024-07-22 | 2024-07-22 | 3 | 2024-07-23 13:54:15 | 2024-07-23 14:18:44 | 江苏东方九天新能源材料有限公司 | 253280 | 李志祥 |  |  | 0.1 | 12950 | 760 | 1 | JG12240602511 |  | 1 | 11000米内板面有凹点 10760-11000板面划伤 乳化斑 白条印 | 是 | 是 | 24 | 9
最终脱脂 | DL1224060011 | DL1224060011 | 东方950脱脂1# | 合格 | 合格品 | 甲 | 关莫平,王建军 | 5660 | 5550 | 0.9806 | 1880 | 0.67 | 565 | 昆山富维:脱脂(单位张力3.8)，转退火 |  | 20100125 | 轧硬 | 1.2*565-SPCC | 31010082 | 小品种钢卷 | 0.67-SPCC |  | 30 | MO001254 | MO001254-001 | XPZG001 | 小品种钢前处理模板 | 5720 | 2024-07-05 | 2024-07-15 | 2 | 2024-07-23 14:00:13 | 2024-07-23 14:01:19 | 江苏东方九天新能源材料有限公司 | 207375 | 王建军 |  |  | 0.67 | 2080 | 565 | 1 | DL1224060011 | 昆山富维0.67*565.厚度公差：+0/-0.01mm，HV80-110,粗糙度0.2-0.45um,光泽度大于150GU(纵向，横向都要满足）卷重2-3吨,取A4纸贴打包后贴外面 |  |  | 否 | 否 | 16044 | 1
切边 | JG122407035321 | JG12240703532 | 东方分剪6# | 合格 | 合格品 | 甲 | 樊小兵 | 4000 | 3170 | 0.7925 | 6200 | 0.11 | 610 | 改切610 |  | 20500021 | 光亮卷半成品 | 0.4-SPCC | 30210015 | 光亮卷 | 0.1-SPCC |  | 40 | MO001763 | MO001763-006-01 | GLJ002 | 东方光亮卷前处理（0.4轧0.1mm) | 8565 | 2024-07-18 | 2024-07-18 | 5 | 2024-07-23 13:47:48 | 2024-07-23 13:55:04 | 江苏东方九天新能源材料有限公司 |  | 樊小兵 |  | 1 | 0.11 | 6200 | 760 | 1 | JG122407035321 | 已退火；轧0.1，米数控制在14400-14500米 |  |  |  |  | 9 | 6
铬钝化 | JG1224060243112 | JG122406024311 | 东方铬钝化950 | 合格 | 合格品 | 乙 | 李志祥 | 3807 | 3807 | 1 | 6520 | 0.1 | 760 | / |  | 30210015 | 光亮卷 | 0.1-SPCC | 30110014 | 铬钝化卷 | 0.1-SPCC |  | 10 | MO001892 | MO001892-013-02 | GDH001 | 铬钝化模板 | 6300 | 2024-07-22 | 2024-07-22 | 3 | 2024-07-23 11:42:17 | 2024-07-23 13:34:32 | 江苏东方九天新能源材料有限公司 |  | 李志祥 |  | 1 | 0.1 | 6520 | 760 | 1 | JG1224060243112 |  | 1 |  | 是 | 是 | 168 | 13
铬钝化 | JG1224060243111 | JG122406024311 | 东方铬钝化950 | 合格 | 合格品 | 乙 | 李志祥 | 2469 | 2469 | 1 | 4220 | 0.1 | 760 | / |  | 30210015 | 光亮卷 | 0.1-SPCC | 30110014 | 铬钝化卷 | 0.1-SPCC |  | 10 | MO001892 | MO001892-013-01 | GDH001 | 铬钝化模板 | 6300 | 2024-07-22 | 2024-07-22 | 3 | 2024-07-23 11:42:17 | 2024-07-23 13:34:32 | 江苏东方九天新能源材料有限公司 |  | 李志祥 |  | 1 | 0.1 | 4220 | 760 | 1 | JG1224060243111 |  | 1 |  | 是 | 是 | 168 | 13
最终冷轧 | JG12240602732 | JG1224060273 | 东方850轧机 | 合格 | 合格品 | 甲 | 吴宏林 | 6535 | 6450 | 0.987 | 10502 | 0.1 | 760 | 850轧机普光辊(Ra0.4-0.6μm)轧制0.1mm(0.4-0.25-0.15-0.115-0.1) |  | 20100142 | 轧硬 | 0.4*760-SPCC | 30210015 | 光亮卷 | 0.1-SPCC |  | 30 | MO000947 | MO000947-007-02 | KSFW001 | 东方小品种钢前处理 0.67（昆山富维 厚度公差：0.660-0.670mm,光泽度大于150GU（横向、纵向），粗糙度：Ra0.2-0.45um.硬度：HV80-110） | 13000 | 2024-06-25 | 2024-07-05 | 2 | 2024-07-23 13:24:37 | 2024-07-23 13:25:24 | 江苏东方九天新能源材料有限公司 | 193140 | 吴宏林 |  |  | 0.4 | 2770 | 760 | 1 | JG12240602732 | 轧0.1，米数控制在22200-22300米，脱脂分一包9200米。 |  |  |  |  | 13072 | 7
最终脱脂 | DL12240700551 | DL1224070055 | 东方950脱脂1# | 合格 | 合格品 | 甲 | 关莫平,王建军 | 5030 | 4740 | 0.9423 | 1645 | 0.66 | 565 | 昆山富维:脱脂（单位张力3.8）、转退火 |  | 20100125 | 轧硬 | 1.2*565-SPCC | 31010066 | 小品种钢卷 | 0.66-SPCC |  | 30 | MO001775 | MO001775-001-01 | XPZG001 | 小品种钢前处理模板 | 10140 | 2024-07-19 | 2024-07-29 | 5 | 2024-07-23 13:11:18 | 2024-07-23 13:12:30 | 江苏东方九天新能源材料有限公司 | 248918 | 王建军 |  |  | 0.66 | 1700 | 565 | 1 | DL12240700551 | 昆山富维：（0.66*565）厚度公差：+0/-0.01mm，HV80-110,粗糙度0.5-0.7,卷重2-3吨，，取A4纸贴打包后贴外面 |  |  |  |  | 1728 | 1
最终退火 | JG12240601331 | JG1224060133 | 东方20# | 合格 |  | 甲 | 吴双勇 | 6730 | 6730 | 1 | 11750 | 0.1 | 760 | 退火（590℃） |  | 20100142 | 轧硬 | 0.4*760-SPCC | 30210015 | 光亮卷 | 0.1-SPCC |  | 50 | MO000938 | MO000938-006-01 | KSFW001 | 东方小品种钢前处理 0.67（昆山富维 厚度公差：0.660-0.670mm,光泽度大于150GU（横向、纵向），粗糙度：Ra0.2-0.45um.硬度：HV80-110） | 13480 | 2024-06-24 | 2024-07-04 | 5 | 2024-07-23 13:10:29 | 2024-07-23 13:11:50 | 江苏东方九天新能源材料有限公司 | 192990 | 刘忠于 | 刘忠于 |  | 0.1 | 11750 | 760 | 1 | JG12240601331 | 轧0.1，米数控制在23100-23200米，脱脂分一包10400米。 |  |  |  |  | 3987 | 6
最终脱脂 | JG12240703642 | JG12240703642 | 东方950脱脂1# | 合格 | 合格品 | 乙 | 张东兵 | 7870 | 7755 | 0.9854 | 13660 | 0.1 | 760 | 脱脂（950-1） |  | 20500021 | 光亮卷半成品 | 0.4-SPCC | 30210015 | 光亮卷 | 0.1-SPCC |  | 40 | MO001873 | MO001873-001 | GLJ002 | 东方光亮卷前处理（0.4轧0.1mm) | 8460 | 2024-07-22 | 2024-08-01 | 5 | 2024-07-23 12:38:33 | 2024-07-23 12:39:48 | 江苏东方九天新能源材料有限公司 | 244128 | 张东兵 |  |  | 0.1 | 13658 | 760 | 1 | JG12240703642 | 已退火，轧0.1，米数控制在14400-14500米 |  |  | 否 | 否 | 3505 | 1
最终脱脂 | DL12240700552 | DL1224070055 | 东方950脱脂1# | 合格 | 合格品 | 甲 | 关莫平,王建军 | 4890 | 4740 | 0.9693 | 1635 | 0.66 | 565 | 昆山富维:脱脂（单位张力3.8）、转退火 |  | 20100125 | 轧硬 | 1.2*565-SPCC | 31010066 | 小品种钢卷 | 0.66-SPCC |  | 30 | MO001775 | MO001775-001-02 | XPZG001 | 小品种钢前处理模板 | 10140 | 2024-07-19 | 2024-07-29 | 5 | 2024-07-23 12:24:30 | 2024-07-23 12:25:47 | 江苏东方九天新能源材料有限公司 | 248918 | 王建军 |  |  | 0.66 | 1660 | 565 | 1 | DL12240700552 | 昆山富维：（0.66*565）厚度公差：+0/-0.01mm，HV80-110,粗糙度0.5-0.7,卷重2-3吨，，取A4纸贴打包后贴外面 |  |  |  |  | 1728 | 1
最终冷轧 | JG12240703672 | JG12240703672 | 东方850轧机 | 合格 | 合格品 | 甲 | 何建 | 8550 | 8400 | 0.9825 | 14500 | 0.1 | 760 | 850轧机普光辊(Ra0.4-0.6μm)轧制0.1mm(0.4-0.25-0.15-0.115-0.1) |  | 20500021 | 光亮卷半成品 | 0.4-SPCC | 30210015 | 光亮卷 | 0.1-SPCC |  | 30 | MO001763 | MO001763-010 | GLJ002 | 东方光亮卷前处理（0.4轧0.1mm) | 8550 | 2024-07-18 | 2024-07-18 | 3 | 2024-07-23 12:18:16 | 2024-07-23 12:18:47 | 江苏东方九天新能源材料有限公司 | 244183 | 何建 |  |  | 0.4 | 3640 | 760 | 1 | JG12240703672 | 已退火；轧0.1，米数控制在14400-14500米 |  |  | 否 | 否 |  | 10
最终脱脂 | DL12240700562 | DL1224070056 | 东方950脱脂1# | 合格 | 合格品 | 甲 | 关莫平,王建军 | 4970 | 4820 | 0.9698 | 1675 | 0.67 | 565 | 昆山富维:脱脂（单位张力3.7）、转退火 |  | 20100125 | 轧硬 | 1.2*565-SPCC | 31010082 | 小品种钢卷 | 0.67-SPCC |  | 30 | MO001776 | MO001776-001-02 | XPZG001 | 小品种钢前处理模板 | 10110 | 2024-07-19 | 2024-07-29 | 5 | 2024-07-23 11:58:27 | 2024-07-23 11:59:07 | 江苏东方九天新能源材料有限公司 | 248920 | 王建军 |  |  | 0.67 | 1700 | 565 | 1 | DL12240700562 | 昆山富维：（0.67*565）厚度公差：+0/-0.01mm，HV80-110,粗糙度0.5-0.7um,卷重2-3吨,取A4纸贴打包后贴外面 |  |  |  |  | 1309 | 1
最终退火 | JG12240703482 | JG12240703482 | 东方20# | 其他入库 | 半成品退库 | 乙 | 陈国,李楷文,袁亚东,张天圣 | 8200 | 8200 | 1 | 14300 | 0.1 | 760 | 退火（590℃） |  | 20500021 | 光亮卷半成品 | 0.4-SPCC | 20500018 | 光亮卷半成品 | 0.1-SPCC |  | 50 | MO001763 | MO001763-001 | GLJ002 | 东方光亮卷前处理（0.4轧0.1mm) | 8510 | 2024-07-18 | 2024-07-18 | 5 | 2024-07-22 02:07:33 | 2024-07-23 11:52:03 | 江苏东方九天新能源材料有限公司 | 244148 | 刘忠于 | 刘忠于 |  | 0.1 | 14300 | 760 | 1 | JG12240703482 | 已退火；轧0.1，米数控制在14400-14500米 | 1 |  | 是 | 是 | 2030 | 1
最终退火 | JG12240703641 | JG1224070364 | 东方20# | 合格 |  | 乙 | 陈国,李楷文,袁亚东,张天圣 | 4680 | 4680 | 1 | 6650 | 0.125 | 760 | 退火 590℃ |  | 20100142 | 轧硬 | 0.4*760-SPCC | 30210004 | 光亮卷 | 0.125-SPCC |  | 50 | MO001606 | MO001606-006-01 | GLJ001 | 东方光亮卷前处理(0.4轧0.125mm) | 13465 | 2024-07-15 | 2024-07-15 | 5 | 2024-07-22 02:07:33 | 2024-07-23 11:52:03 | 江苏东方九天新能源材料有限公司 | 242248 | 刘忠于 | 刘忠于 |  | 0.125 | 6650 | 760 | 1 | JG12240703641 | 脱脂分一包4.9t，2050米，合格报工，轧0.125，米数控制在6800-6900米，厚度公差0.115-0.125，轧机按照0.12的中值设定轧制。剩余一包8.6t脱脂结束后报工，报工报待处理。特别注意按照此要求操作。 |  |  |  |  | 3949 | 6
最终退火 | JG12240703521 | JG1224070352 | 东方20# | 合格 |  | 乙 | 陈国,李楷文,袁亚东,张天圣 | 4820 | 4820 | 1 | 6800 | 0.125 | 760 | 退火 590℃ |  | 20100142 | 轧硬 | 0.4*760-SPCC | 30210004 | 光亮卷 | 0.125-SPCC |  | 50 | MO001554 | MO001554-006-01 | GLJ001 | 东方光亮卷前处理(0.4轧0.125mm) | 13500 | 2024-07-12 | 2024-07-12 | 5 | 2024-07-22 02:07:33 | 2024-07-23 11:52:03 | 江苏东方九天新能源材料有限公司 | 239535 | 刘忠于 | 刘忠于 |  | 0.125 | 6800 | 760 | 1 | JG12240703521 | 脱脂分一包4.9t，2050米，合格报工，轧0.125，米数控制在6800-6900米，厚度公差0.115-0.125，轧机按照0.12的中值设定轧制。剩余一包8.6t脱脂结束后报工，报工报待处理。特别注意按照此要求操作。 |  |  |  |  | 5237 | 6
最终退火 | JG12240601462 | JG1224060146 | 东方20# | 合格 |  | 乙 | 陈国,李楷文,袁亚东,张天圣 | 5550 | 5550 | 1 | 9570 | 0.1 | 760 | 退火（590℃） |  | 20100142 | 轧硬 | 0.4*760-SPCC | 30210015 | 光亮卷 | 0.1-SPCC |  | 50 | MO000948 | MO000948-002-02 | KSFW001 | 东方小品种钢前处理 0.67（昆山富维 厚度公差：0.660-0.670mm,光泽度大于150GU（横向、纵向），粗糙度：Ra0.2-0.45um.硬度：HV80-110） | 11685 | 2024-06-25 | 2024-07-05 | 5 | 2024-07-22 02:07:33 | 2024-07-23 11:52:03 | 江苏东方九天新能源材料有限公司 | 193160 | 刘忠于 | 刘忠于 |  | 0.1 | 9570 | 760 | 1 | JG12240601462 | 轧0.1，米数控制在11900-20000米，脱脂分一包9300米。 |  |  |  |  | 4934 | 2
铬钝化 | JG122406025122 | JG12240602512 | 东方铬钝化950 | 合格 | 合格品 | 乙 | 李志祥 | 2723 | 2723 | 1 | 4800 | 0.1 | 760 | / |  | 30210015 | 光亮卷 | 0.1-SPCC | 30110014 | 铬钝化卷 | 0.1-SPCC |  | 10 | MO001892 | MO001892-010-02 | GDH001 | 铬钝化模板 | 5500 | 2024-07-22 | 2024-07-22 | 3 | 2024-07-23 10:37:10 | 2024-07-23 11:42:04 | 江苏东方九天新能源材料有限公司 |  | 李志祥 |  | 1 | 0.1 | 4800 | 760 | 1 | JG122406025122 |  | 1 |  | 是 | 是 | 97 | 10
铬钝化 | JG122406025121 | JG12240602512 | 东方铬钝化950 | 合格 | 合格品 | 乙 | 李志祥 | 2759 | 2759 | 1 | 4820 | 0.1 | 760 | / |  | 30210015 | 光亮卷 | 0.1-SPCC | 30110014 | 铬钝化卷 | 0.1-SPCC |  | 10 | MO001892 | MO001892-010-01 | GDH001 | 铬钝化模板 | 5500 | 2024-07-22 | 2024-07-22 | 3 | 2024-07-23 10:37:10 | 2024-07-23 11:42:04 | 江苏东方九天新能源材料有限公司 |  | 李志祥 |  | 1 | 0.1 | 4820 | 760 | 1 | JG122406025121 |  | 1 |  | 是 | 是 | 97 | 10
最终脱脂 | JG12240703502 | JG12240703502 | 东方950脱脂1# | 合格 | 合格品 | 甲 | 关莫平,王建军 | 8530 | 8490 | 0.9953 | 14700 | 0.1 | 760 | 脱脂（950-1） |  | 20500021 | 光亮卷半成品 | 0.4-SPCC | 30210015 | 光亮卷 | 0.1-SPCC |  | 40 | MO001763 | MO001763-003 | GLJ002 | 东方光亮卷前处理（0.4轧0.1mm) | 8595 | 2024-07-18 | 2024-07-18 | 5 | 2024-07-23 11:02:38 | 2024-07-23 11:03:46 | 江苏东方九天新能源材料有限公司 | 244163 | 王建军 |  |  | 0.1 | 14716 | 760 | 1 | JG12240703502 | 已退火；轧0.1，米数控制在14400-14500米 |  |  | 否 | 否 | 3698 | 3
分剪翻包 | DL0024055107-23/12 | DL0024055107-23 | 东方分剪6# | 合格 | 合格品 | 甲 | 樊小兵 | 96 | 96 | 1 | 0 | 0.203 | 79.5 |  |  | 20600001 | 镍钝化卷半成品 | 0.203-SPCC | 31320012 | 镍钝化分切带 | 0.203-SPCC |  | 20 | MO001529 | MO001529-006-01-02 | FJ001 | 分剪模板 | 1922 | 2024-07-12 | 2024-07-12 | 3 | 2024-07-17 13:49:56 | 2024-07-23 10:46:29 | 江苏东方九天新能源材料有限公司 |  | 秦海波 |  | 1 | 0.203 | 0 | 79.5 | 1 | DL0024055107-23/12 | 1：排刀规格 79.5MM*7C 海金杜门 SPCC-Ni 镍层：外1.9um /内 1.27um 2:成品内孔φ400MM 成品外径φ750-1000MM，注：1.成品表面不允许有擦划伤 顶压伤 刀印 油污 用气象包装纸包装 2.成品按顺时针摆放，每一片用3*3MM的木条隔开 、单托上下两片内外圈加纸护角。厚度公差+/-0.01mm，宽度公差+/-0.13mm | 1 |  | 是 | 是 | 3172 | 6
分剪翻包 | DL0024055107-23/11 | DL0024055107-23 | 东方分剪6# | 合格 | 合格品 | 甲 | 樊小兵 | 135 | 135 | 1 | 0 | 0.203 | 79.5 |  |  | 20600001 | 镍钝化卷半成品 | 0.203-SPCC | 31320012 | 镍钝化分切带 | 0.203-SPCC |  | 20 | MO001529 | MO001529-006-01-01 | FJ001 | 分剪模板 | 1922 | 2024-07-12 | 2024-07-12 | 3 | 2024-07-17 13:49:56 | 2024-07-23 10:46:29 | 江苏东方九天新能源材料有限公司 |  | 秦海波 |  | 1 | 0.203 | 0 | 79.5 | 1 | DL0024055107-23/11 | 1：排刀规格 79.5MM*7C 海金杜门 SPCC-Ni 镍层：外1.9um /内 1.27um 2:成品内孔φ400MM 成品外径φ750-1000MM，注：1.成品表面不允许有擦划伤 顶压伤 刀印 油污 用气象包装纸包装 2.成品按顺时针摆放，每一片用3*3MM的木条隔开 、单托上下两片内外圈加纸护角。厚度公差+/-0.01mm，宽度公差+/-0.13mm | 1 |  | 是 | 是 | 3172 | 6
二次退火 | DU6524070001 | DU6524070001 | 东方16# | 合格 |  | 乙 | 陈国,李楷文,张天圣 | 8590 | 8590 | 1 | 1430 | 1.2 | 625 | 南通光阳SK85：退火（730℃），转650轧机 |  | 11050005 | 优钢原料 | 2.5-SK85 | 31110018 | 优钢卷 | 0.825-SK85 |  | 50 | MO001283 | MO001283-001 | YG001 | 优钢前处理模板 | 9355 | 2024-07-06 | 2024-07-28 | 5 | 2024-07-23 07:36:17 | 2024-07-23 10:41:19 | 江苏东方九天新能源材料有限公司 | 208949 | 刘忠于 | 刘忠于 |  | 1.2 | 1430 | 625 | 1 | DU6524070001 | 南通光阳：（0.825*625）厚度+0.005/-0.01MM，HV230-250,粗糙度小于0.1μM |  |  | 否 | 否 | 13263 | 1
最终退火 | DL002405511313 | DL00240551131 | 东方13# | 合格 | 让步接收 | 乙 | 陈国,李楷文,袁亚东,张天圣 | 1976 | 1976 | 1 | 2070 | 0.203 | 590 | 海金杜门：东方退火工段：350℃/1.5h,460℃/1.5h,保1+8h,炉号镍带专用炉（11#、12#、13#、14#、16#），装炉最下面一包毛料,上面3包镍钝化卷，转光电850平整 |  | 20600001 | 镍钝化卷半成品 | 0.203-SPCC | 31310012 | 镍钝化卷 | 0.203-SPCC |  | 20 | MO001772 | MO001772-002-03 | NDH001 | 镍钝化模板 | 5900 | 2024-07-19 | 2024-07-21 | 3 | 2024-07-22 02:05:54 | 2024-07-23 10:38:14 | 江苏东方九天新能源材料有限公司 | 248836 | 刘忠于 | 刘忠于 |  | 0.203 | 2070 | 590 | 1 | DL002405511313 | 海金杜门:(0.203*590)厚度±0.01，HV90-110,粗糙度0.075-0.5，镍层厚度≥1.9μM/1.27μM；转东方退火 | 1 |  | 是 | 是 | 2457 | 2
最终退火 | DL002405511312 | DL00240551131 | 东方13# | 合格 | 让步接收 | 乙 | 陈国,李楷文,袁亚东,张天圣 | 2004 | 2004 | 1 | 2100 | 0.203 | 590 | 海金杜门：东方退火工段：350℃/1.5h,460℃/1.5h,保1+8h,炉号镍带专用炉（11#、12#、13#、14#、16#），装炉最下面一包毛料,上面3包镍钝化卷，转光电850平整 |  | 20600001 | 镍钝化卷半成品 | 0.203-SPCC | 31310012 | 镍钝化卷 | 0.203-SPCC |  | 20 | MO001772 | MO001772-002-02 | NDH001 | 镍钝化模板 | 5900 | 2024-07-19 | 2024-07-21 | 3 | 2024-07-22 02:05:54 | 2024-07-23 10:38:14 | 江苏东方九天新能源材料有限公司 | 248836 | 刘忠于 | 刘忠于 |  | 0.203 | 2100 | 590 | 1 | DL002405511312 | 海金杜门:(0.203*590)厚度±0.01，HV90-110,粗糙度0.075-0.5，镍层厚度≥1.9μM/1.27μM；转东方退火 | 1 |  | 是 | 是 | 2457 | 2
最终退火 | JG12240703671 | JG1224070367 | 东方20# | 合格 |  | 甲 | 程新华,吴双勇 | 4845 | 4845 | 1 | 6980 | 0.125 | 760 | 退火 590℃ |  | 20100142 | 轧硬 | 0.4*760-SPCC | 30210004 | 光亮卷 | 0.125-SPCC |  | 50 | MO001554 | MO001554-011-01 | GLJ001 | 东方光亮卷前处理(0.4轧0.125mm) | 13515 | 2024-07-12 | 2024-07-12 | 5 | 2024-07-21 17:00:17 | 2024-07-23 10:38:04 | 江苏东方九天新能源材料有限公司 | 239540 | 刘忠于 | 刘忠于 |  | 0.125 | 6980 | 760 | 1 | JG12240703671 | 脱脂分一包4.9t，2050米，合格报工，轧0.125，米数控制在6800-6900米，厚度公差0.115-0.125，轧机按照0.12的中值设定轧制。剩余一包8.6t脱脂结束后报工，报工报待处理。特别注意按照此要求操作。 |  |  |  |  | 4414 | 11
最终退火 | JG12240703531 | JG1224070353 | 东方20# | 合格 |  | 甲 | 程新华,吴双勇 | 4885 | 4885 | 1 | 6935 | 0.125 | 760 | 退火 590℃ |  | 20100142 | 轧硬 | 0.4*760-SPCC | 30210004 | 光亮卷 | 0.125-SPCC |  | 50 | MO001554 | MO001554-007-01 | GLJ001 | 东方光亮卷前处理(0.4轧0.125mm) | 13515 | 2024-07-12 | 2024-07-12 | 5 | 2024-07-21 17:00:17 | 2024-07-23 10:38:04 | 江苏东方九天新能源材料有限公司 | 239536 | 刘忠于 | 刘忠于 |  | 0.125 | 6935 | 760 | 1 | JG12240703531 | 脱脂分一包4.9t，2050米，合格报工，轧0.125，米数控制在6800-6900米，厚度公差0.115-0.125，轧机按照0.12的中值设定轧制。剩余一包8.6t脱脂结束后报工，报工报待处理。特别注意按照此要求操作。 |  |  |  |  | 3852 | 7
最终退火 | JG12240703471 | JG1224070347 | 东方20# | 合格 |  | 甲 | 程新华,吴双勇 | 4875 | 4875 | 1 | 6900 | 0.125 | 760 | 退火 590℃ |  | 20100142 | 轧硬 | 0.4*760-SPCC | 30210004 | 光亮卷 | 0.125-SPCC |  | 50 | MO001554 | MO001554-001-01 | GLJ001 | 东方光亮卷前处理(0.4轧0.125mm) | 13450 | 2024-07-12 | 2024-07-12 | 5 | 2024-07-21 17:00:17 | 2024-07-23 10:38:04 | 江苏东方九天新能源材料有限公司 | 239530 | 刘忠于 | 刘忠于 |  | 0.125 | 6900 | 760 | 1 | JG12240703471 | 脱脂分一包4.9t，2050米，合格报工，轧0.125，米数控制在6800-6900米，厚度公差0.115-0.125，轧机按照0.12的中值设定轧制。剩余一包8.6t脱脂结束后报工，报工报待处理。特别注意按照此要求操作。 |  |  |  |  | 5075 | 1
最终退火 | JG12240601261 | JG1224060126 | 东方20# | 合格 |  | 甲 | 程新华,吴双勇 | 6640 | 6640 | 1 | 11600 | 0.1 | 760 | 退火（590℃） |  | 20100142 | 轧硬 | 0.4*760-SPCC | 30210015 | 光亮卷 | 0.1-SPCC |  | 50 | MO000938 | MO000938-011-01 | KSFW001 | 东方小品种钢前处理 0.67（昆山富维 厚度公差：0.660-0.670mm,光泽度大于150GU（横向、纵向），粗糙度：Ra0.2-0.45um.硬度：HV80-110） | 13530 | 2024-06-24 | 2024-07-04 | 2 | 2024-07-21 17:00:17 | 2024-07-23 10:38:04 | 江苏东方九天新能源材料有限公司 | 192995 | 刘忠于 | 刘忠于 |  | 0.1 | 11600 | 760 | 1 | JG12240601261 | 轧0.1，米数控制在23100-23200米，脱脂分一包10400米。 |  |  | 否 | 否 | 3513 | 11
最终退火 | JG12240703491 | JG1224070349 | 东方20# | 合格 |  | 甲 | 程新华,吴双勇 | 4850 | 4850 | 1 | 6890 | 0.125 | 760 | 退火 590℃ |  | 20100142 | 轧硬 | 0.4*760-SPCC | 30210004 | 光亮卷 | 0.125-SPCC |  | 50 | MO001554 | MO001554-003-01 | GLJ001 | 东方光亮卷前处理(0.4轧0.125mm) | 13530 | 2024-07-12 | 2024-07-12 | 5 | 2024-07-21 16:41:25 | 2024-07-23 10:37:49 | 江苏东方九天新能源材料有限公司 | 239532 | 刘忠于 | 刘忠于 |  | 0.125 | 6890 | 760 | 1 | JG12240703491 | 脱脂分一包4.9t，2050米，合格报工，轧0.125，米数控制在6800-6900米，厚度公差0.115-0.125，轧机按照0.12的中值设定轧制。剩余一包8.6t脱脂结束后报工，报工报待处理。特别注意按照此要求操作。 |  |  |  |  | 4154 | 3
最终退火 | JG12240701011 | JG1224070101 | 东方20# | 合格 |  | 甲 | 程新华,吴双勇 | 4790 | 4790 | 1 | 6850 | 0.125 | 760 | 退火 590℃ |  | 20100142 | 轧硬 | 0.4*760-SPCC | 30210004 | 光亮卷 | 0.125-SPCC |  | 50 | MO001427 | MO001427-001-01 | GLJ001 | 东方光亮卷前处理(0.4轧0.125mm) | 13305 | 2024-07-09 | 2024-07-16 | 5 | 2024-07-21 16:41:25 | 2024-07-23 10:37:49 | 江苏东方九天新能源材料有限公司 | 207314 | 刘忠于 | 刘忠于 |  | 0.125 | 6850 | 760 | 1 | JG12240701011 | 脱脂分一包4.9t，2050米，合格报工，轧0.125，米数控制在6800-6900米，厚度公差0.115-0.125，轧机按照0.12的中值设定轧制。剩余一包8.4t脱脂结束后报工，报工报待处理。特别注意按照此要求操作。 |  |  |  |  | 3803 | 1
最终退火 | JG12240701032 | JG1224070103 | 东方20# | 合格 |  | 甲 | 程新华,吴双勇 | 5665 | 5665 | 1 | 9930 | 0.1 | 760 | 退火（590℃） |  | 20100142 | 轧硬 | 0.4*760-SPCC | 30210015 | 光亮卷 | 0.1-SPCC |  | 50 | MO001250 | MO001250-003-02 | GLJ003 | 光亮卷前处理 模板 | 13210 | 2024-07-05 | 2024-07-15 | 2 | 2024-07-21 16:41:25 | 2024-07-23 10:37:49 | 江苏东方九天新能源材料有限公司 | 207324 | 刘忠于 | 刘忠于 |  | 0.1 | 9930 | 760 | 1 | JG12240701032 | 轧0.1，米数控制在22700-22800米，脱脂分一包10300米。 |  |  |  |  | 4362 | 3
最终退火 | JG12240602761 | JG1224060276 | 东方7# | 合格 |  | 甲 | 程新华,吴双勇 | 6595 | 6595 | 1 | 11500 | 0.1 | 760 | 退火（590℃） |  | 20100142 | 轧硬 | 0.4*760-SPCC | 30210015 | 光亮卷 | 0.1-SPCC |  | 50 | MO000945 | MO000945-004-01 | KSFW001 | 东方小品种钢前处理 0.67（昆山富维 厚度公差：0.660-0.670mm,光泽度大于150GU（横向、纵向），粗糙度：Ra0.2-0.45um.硬度：HV80-110） | 13430 | 2024-06-25 | 2024-07-05 | 5 | 2024-07-21 16:41:25 | 2024-07-23 10:37:49 | 江苏东方九天新能源材料有限公司 | 193084 | 刘忠于 | 刘忠于 |  | 0.1 | 11500 | 760 | 1 | JG12240602761 | 轧0.1，米数控制在23100-23200米，脱脂分一包10400米。 |  |  | 否 | 否 | 5452 | 4
铬钝化 | JG122406025512 | JG12240602551 | 东方铬钝化950 | 合格 | 合格品 | 乙 | 李志祥 | 3701 | 3701 | 1 | 6340 | 0.1 | 760 | / |  | 30210015 | 光亮卷 | 0.1-SPCC | 30110014 | 铬钝化卷 | 0.1-SPCC |  | 10 | MO001892 | MO001892-011-02 | GDH001 | 铬钝化模板 | 6420 | 2024-07-22 | 2024-07-22 | 3 | 2024-07-23 09:38:48 | 2024-07-23 10:36:51 | 江苏东方九天新能源材料有限公司 |  | 李志祥 |  | 1 | 0.1 | 6340 | 760 | 1 | JG122406025512 |  | 1 |  | 是 | 是 | 87 | 11
铬钝化 | JG122406025511 | JG12240602551 | 东方铬钝化950 | 合格 | 合格品 | 乙 | 李志祥 | 2695 | 2695 | 1 | 4600 | 0.1 | 760 | / |  | 30210015 | 光亮卷 | 0.1-SPCC | 30110014 | 铬钝化卷 | 0.1-SPCC |  | 10 | MO001892 | MO001892-011-01 | GDH001 | 铬钝化模板 | 6420 | 2024-07-22 | 2024-07-22 | 3 | 2024-07-23 09:38:48 | 2024-07-23 10:36:51 | 江苏东方九天新能源材料有限公司 |  | 李志祥 |  | 1 | 0.1 | 4600 | 760 | 1 | JG122406025511 |  | 1 |  | 是 | 是 | 87 | 11
最终脱脂 | JG12240701052 | JG12240701052 | 东方950脱脂1# | 合格 | 合格品 | 甲 | 关莫平,王建军 | 8300 | 8100 | 0.9759 | 13800 | 0.1 | 760 | 脱脂（950-1） |  | 20500021 | 光亮卷半成品 | 0.4-SPCC | 30210015 | 光亮卷 | 0.1-SPCC |  | 30 | MO001537 | MO001537-003 | GLJ002 | 东方光亮卷前处理（0.4轧0.1mm) | 8340 | 2024-07-12 | 2024-07-20 | 5 | 2024-07-23 09:43:47 | 2024-07-23 09:45:03 | 江苏东方九天新能源材料有限公司 | 239165 | 王建军 |  |  | 0.1 | 14072 | 760 | 1 | JG12240701052 | 轧0.1，米数控制在14000-14500米。 |  |  | 否 | 否 | 3736 | 3
铬钝化 | JG122406025522 | JG12240602552 | 东方铬钝化950 | 合格 | 让步接收 | 甲 | 韩康 | 3861 | 3861 | 1 | 6540 | 0.1 | 760 | / | 碱液斑，色差，亮斑 | 30210015 | 光亮卷 | 0.1-SPCC | 30110014 | 铬钝化卷 | 0.1-SPCC |  | 10 | MO001892 | MO001892-005-02 | GDH001 | 铬钝化模板 | 6270 | 2024-07-22 | 2024-07-22 | 3 | 2024-07-23 08:07:36 | 2024-07-23 09:35:05 | 江苏东方九天新能源材料有限公司 |  | 韩康 |  | 1 | 0.1 | 6540 | 760 | 1 | JG122406025522 |  | 1 | 碱液斑色差亮斑 | 是 | 是 | 132 | 5
铬钝化 | JG122406025521 | JG12240602552 | 东方铬钝化950 | 合格 | 让步接收 | 甲 | 韩康 | 2437 | 2437 | 1 | 4170 | 0.1 | 760 | / | 碱液斑,色差,亮斑 | 30210015 | 光亮卷 | 0.1-SPCC | 30110014 | 铬钝化卷 | 0.1-SPCC |  | 10 | MO001892 | MO001892-005-01 | GDH001 | 铬钝化模板 | 6270 | 2024-07-22 | 2024-07-22 | 3 | 2024-07-23 08:07:36 | 2024-07-23 09:35:05 | 江苏东方九天新能源材料有限公司 |  | 韩康 |  | 1 | 0.1 | 4170 | 760 | 1 | JG122406025521 |  | 1 | 碱液斑色差亮斑 | 是 | 是 | 132 | 5
分剪 | JG12240602142 | JG12240602142 | 东方分剪5# | 合格 | 合格品 | 甲 | 樊小兵 | 2140 | 2040 | 0.9533 | 1500 | 0.25 | 680 | 切边后退九天光电 |  | 20500020 | 光亮卷半成品 | 0.25-SPCC | 20500023 | 光亮卷半成品 | 0.255-SPCC |  | 10 | MO001910 | MO001910-001 | FJ001 | 分剪模板 | 2140 | 2024-07-22 | 2024-07-22 | 3 | 2024-07-23 08:37:13 | 2024-07-23 08:39:04 | 江苏东方九天新能源材料有限公司 | 253548 | 樊小兵 |  |  | 0.25 | 0 | 710 | 1 | JG12240602142 | 切边后转江苏九天 | 1 |  | 否 | 否 |  | 1
最终冷轧 | JG12240703502 | JG12240703502 | 东方850轧机 | 合格 | 合格品 | 乙 | 王厉 | 8595 | 8530 | 0.9924 | 14716 | 0.1 | 760 | 850轧机普光辊(Ra0.4-0.6μm)轧制0.1mm(0.4-0.25-0.15-0.115-0.1) |  | 20500021 | 光亮卷半成品 | 0.4-SPCC | 30210015 | 光亮卷 | 0.1-SPCC |  | 30 | MO001763 | MO001763-003 | GLJ002 | 东方光亮卷前处理（0.4轧0.1mm) | 8595 | 2024-07-18 | 2024-07-18 | 5 | 2024-07-23 08:32:24 | 2024-07-23 08:33:12 | 江苏东方九天新能源材料有限公司 | 244163 | 王厉 |  |  | 0.4 | 3650 | 760 | 1 | JG12240703502 | 已退火；轧0.1，米数控制在14400-14500米 |  |  | 否 | 否 | 3698 | 3
最终冷轧 | DL12240700551 | DL1224070055 | 东方650轧机 | 合格 | 让步接收 | 甲 | 关颜伟 | 5100 | 5030 | 0.9863 | 1700 | 0.66 | 565 | 昆山富维:650轧机中间道次普光辊（Ra0.2-0.3μm)轧制，最后一道建议用Ra0.8-1.0μm毛化辊轧至0.66mm（1.2-1.0-0.82-0.71-0.66）厚度公差：0.658-0.663mm，板面粗糙度控制Ra0.4-0.55μm，转脱脂 | X细划伤() | 20100125 | 轧硬 | 1.2*565-SPCC | 31010066 | 小品种钢卷 | 0.66-SPCC |  | 20 | MO001775 | MO001775-001-01 | XPZG001 | 小品种钢前处理模板 | 10140 | 2024-07-19 | 2024-07-29 | 5 | 2024-07-23 08:23:47 | 2024-07-23 08:24:49 | 江苏东方九天新能源材料有限公司 | 248918 | 关颜伟 |  |  | 1.2 | 950 | 565 | 1 | DL12240700551 | 昆山富维：（0.66*565）厚度公差：+0/-0.01mm，HV80-110,粗糙度0.5-0.7,卷重2-3吨，，取A4纸贴打包后贴外面 |  | X细划伤() |  |  | 1728 | 1
最终脱脂 | JG12240703492 | JG12240703492 | 东方950脱脂1# | 合格 | 合格品 | 乙 | 何晓健,张东兵 | 8465 | 8255 | 0.9752 | 14200 | 0.1 | 760 | 脱脂（950-1） |  | 20500021 | 光亮卷半成品 | 0.4-SPCC | 30210015 | 光亮卷 | 0.1-SPCC |  | 40 | MO001763 | MO001763-002 | GLJ002 | 东方光亮卷前处理（0.4轧0.1mm) | 8565 | 2024-07-18 | 2024-07-18 | 3 | 2024-07-23 08:19:13 | 2024-07-23 08:21:34 | 江苏东方九天新能源材料有限公司 | 244169 | 何晓健 |  |  | 0.1 | 14222 | 760 | 1 | JG12240703492 | 已退火；轧0.1，米数控制在14400-14500米 |  |  | 否 | 否 |  | 2
铬钝化 | JG122406025222 | JG12240602522 | 东方铬钝化950 | 合格 | 让步接收 | 甲 | 韩康 | 2840 | 2840 | 1 | 4900 | 0.1 | 760 | / | 白斑，碱液斑，1584米横向109mm孔洞0.1平方毫米 | 30210015 | 光亮卷 | 0.1-SPCC | 30110014 | 铬钝化卷 | 0.1-SPCC |  | 10 | MO001892 | MO001892-004-02 | GDH001 | 铬钝化模板 | 5750 | 2024-07-22 | 2024-07-22 | 3 | 2024-07-23 06:38:58 | 2024-07-23 08:07:25 | 江苏东方九天新能源材料有限公司 |  | 韩康 |  | 1 | 0.1 | 4900 | 760 | 1 | JG122406025222 |  | 1 | 白斑碱液斑1584米横向109大小0.1 | 是 | 是 | 133 | 4
铬钝化 | JG122406025221 | JG12240602522 | 东方铬钝化950 | 合格 | 让步接收 | 甲 | 韩康 | 2883 | 2883 | 1 | 4950 | 0.1 | 760 | / | 白斑，碱液斑 | 30210015 | 光亮卷 | 0.1-SPCC | 30110014 | 铬钝化卷 | 0.1-SPCC |  | 10 | MO001892 | MO001892-004-01 | GDH001 | 铬钝化模板 | 5750 | 2024-07-22 | 2024-07-22 | 3 | 2024-07-23 06:38:58 | 2024-07-23 08:07:25 | 江苏东方九天新能源材料有限公司 |  | 韩康 |  | 1 | 0.1 | 4950 | 760 | 1 | JG122406025221 |  | 1 | 白斑碱液斑 | 是 | 是 | 133 | 4
一次脱脂 | JG12240703612 | JG1224070361 | 东方950脱脂2# | 合格 | 让步接收 | 甲 | 韩成飞,周志平 | 8555 | 8555 | 1 | 3620 | 0.4 | 760 | 950-2脱脂 |  | 20100142 | 轧硬 | 0.4*760-SPCC | 30210004 | 光亮卷 | 0.125-SPCC |  | 10 | MO001606 | MO001606-003-02 | GLJ001 | 东方光亮卷前处理(0.4轧0.125mm) | 13455 | 2024-07-15 | 2024-07-15 | 3 | 2024-07-23 07:49:55 | 2024-07-23 07:56:55 | 江苏东方九天新能源材料有限公司 |  | 周志平 |  | 1 | 0.4 | 3620 | 760 | 1 | JG12240703612 | 脱脂分一包4.9t，2050米，合格报工，轧0.125，米数控制在6800-6900米，厚度公差0.115-0.125，轧机按照0.12的中值设定轧制。剩余一包8.6t脱脂结束后报工，报工报待处理。特别注意按照此要求操作。 |  |  |  |  | 10692 | 3
一次脱脂 | JG12240703611 | JG1224070361 | 东方950脱脂2# | 合格 | 合格品 | 甲 | 韩成飞,周志平 | 4900 | 4900 | 1 | 2080 | 0.4 | 760 | 950-2脱脂 |  | 20100142 | 轧硬 | 0.4*760-SPCC | 30210004 | 光亮卷 | 0.125-SPCC |  | 10 | MO001606 | MO001606-003-01 | GLJ001 | 东方光亮卷前处理(0.4轧0.125mm) | 13455 | 2024-07-15 | 2024-07-15 | 3 | 2024-07-23 07:49:55 | 2024-07-23 07:56:55 | 江苏东方九天新能源材料有限公司 |  | 周志平 |  | 1 | 0.4 | 2080 | 760 | 1 | JG12240703611 | 脱脂分一包4.9t，2050米，合格报工，轧0.125，米数控制在6800-6900米，厚度公差0.115-0.125，轧机按照0.12的中值设定轧制。剩余一包8.6t脱脂结束后报工，报工报待处理。特别注意按照此要求操作。 |  |  |  |  | 10692 | 3
铬钝化 | JG12240603582 | JG1224060358 | 东方铬钝化750 | 合格 | 让步接收 | 甲 | 周建锋 | 3509 | 3509 | 1 | 4760 | 0.15 | 610 | / | 来料操边碎边，色差辊印，亮斑 | 30210011 | 光亮卷 | 0.15-SPCC | 30110011 | 铬钝化卷 | 0.15-SPCC |  | 10 | MO001914 | MO001914-005-02 | GDH001 | 铬钝化模板 | 5284 | 2024-07-22 | 2024-07-22 | 3 | 2024-07-23 06:49:20 | 2024-07-23 07:45:27 | 江苏东方九天新能源材料有限公司 |  | 倪兵 |  | 1 | 0.15 | 4760 | 610 | 1 | JG12240603582 |  | 1 | S碎边(来料操边碎边，色差辊印，亮斑) | 是 | 是 | 84 | 5
铬钝化 | JG12240603581 | JG1224060358 | 东方铬钝化750 | 合格 | 合格品 | 甲 | 周建锋 | 1776 | 1776 | 1 | 2400 | 0.15 | 610 | / |  | 30210011 | 光亮卷 | 0.15-SPCC | 30110011 | 铬钝化卷 | 0.15-SPCC |  | 10 | MO001914 | MO001914-005-01 | GDH001 | 铬钝化模板 | 5284 | 2024-07-22 | 2024-07-22 | 3 | 2024-07-23 06:49:20 | 2024-07-23 07:45:27 | 江苏东方九天新能源材料有限公司 |  | 倪兵 |  | 1 | 0.15 | 2400 | 610 | 1 | JG12240603581 |  | 1 |  | 是 | 是 | 84 | 5
一次脱脂 | JG12240703622 | JG1224070362 | 东方950脱脂2# | 合格 | 让步接收 | 甲 | 韩成飞,周志平 | 8520 | 8520 | 1 | 3620 | 0.4 | 760 | 950-2脱脂 |  | 20100142 | 轧硬 | 0.4*760-SPCC | 30210004 | 光亮卷 | 0.125-SPCC |  | 10 | MO001606 | MO001606-004-02 | GLJ001 | 东方光亮卷前处理(0.4轧0.125mm) | 13475 | 2024-07-15 | 2024-07-15 | 5 | 2024-07-23 07:09:07 | 2024-07-23 07:34:49 | 江苏东方九天新能源材料有限公司 |  | 周志平 |  | 1 | 0.4 | 3620 | 760 | 1 | JG12240703622 | 脱脂分一包4.9t，2050米，合格报工，轧0.125，米数控制在6800-6900米，厚度公差0.115-0.125，轧机按照0.12的中值设定轧制。剩余一包8.6t脱脂结束后报工，报工报待处理。特别注意按照此要求操作。 |  |  |  |  | 5773 | 4
一次脱脂 | JG12240703621 | JG1224070362 | 东方950脱脂2# | 合格 | 合格品 | 甲 | 韩成飞,周志平 | 4930 | 4930 | 1 | 2090 | 0.4 | 760 | 950-2脱脂 |  | 20100142 | 轧硬 | 0.4*760-SPCC | 30210004 | 光亮卷 | 0.125-SPCC |  | 10 | MO001606 | MO001606-004-01 | GLJ001 | 东方光亮卷前处理(0.4轧0.125mm) | 13475 | 2024-07-15 | 2024-07-15 | 5 | 2024-07-23 07:09:07 | 2024-07-23 07:34:49 | 江苏东方九天新能源材料有限公司 |  | 周志平 |  | 1 | 0.4 | 2090 | 760 | 1 | JG12240703621 | 脱脂分一包4.9t，2050米，合格报工，轧0.125，米数控制在6800-6900米，厚度公差0.115-0.125，轧机按照0.12的中值设定轧制。剩余一包8.6t脱脂结束后报工，报工报待处理。特别注意按照此要求操作。 |  |  |  |  | 5773 | 4
最终脱脂 | JG12240701062 | JG12240701062 | 东方950脱脂1# | 合格 | 合格品 | 乙 | 何晓健,张东兵 | 8310 | 8245 | 0.9922 | 14300 | 0.1 | 760 | 脱脂（950-1） |  | 20500021 | 光亮卷半成品 | 0.4-SPCC | 30210015 | 光亮卷 | 0.1-SPCC |  | 30 | MO001537 | MO001537-004 | GLJ002 | 东方光亮卷前处理（0.4轧0.1mm) | 8355 | 2024-07-12 | 2024-07-20 | 5 | 2024-07-23 06:56:31 | 2024-07-23 06:56:50 | 江苏东方九天新能源材料有限公司 | 239167 | 何晓健 |  |  | 0.1 | 14318 | 760 | 1 | JG12240701062 | 轧0.1，米数控制在14000-14500米。 |  |  | 否 | 否 | 4294 | 4
切边 | JG122406014322 | JG1224060143 | 东方分剪6# | 合格 | 合格品 | 乙 | 尹斌斌 | 2970 | 2970 | 1 | 5750 | 0.1 | 680 | / |  | 20100142 | 轧硬 | 0.4*760-SPCC | 30210015 | 光亮卷 | 0.1-SPCC |  | 50 | MO000945 | MO000945-012-02-02 | KSFW001 | 东方小品种钢前处理 0.67（昆山富维 厚度公差：0.660-0.670mm,光泽度大于150GU（横向、纵向），粗糙度：Ra0.2-0.45um.硬度：HV80-110） | 13475 | 2024-06-25 | 2024-07-05 | 2 | 2024-07-23 06:50:11 | 2024-07-23 06:52:27 | 江苏东方九天新能源材料有限公司 |  | 尹斌斌 |  | 1 | 0.1 | 5750 | 680 | 1 | JG122406014322 | 轧0.1，米数控制在23100-23200米，脱脂分一包10400米。 | 0 |  | 是 | 是 | 4682 | 12
切边 | JG122406014321 | JG1224060143 | 东方分剪6# | 合格 | 合格品 | 乙 | 尹斌斌 | 3015 | 3015 | 1 | 5850 | 0.1 | 680 | / |  | 20100142 | 轧硬 | 0.4*760-SPCC | 30210015 | 光亮卷 | 0.1-SPCC |  | 50 | MO000945 | MO000945-012-02-01 | KSFW001 | 东方小品种钢前处理 0.67（昆山富维 厚度公差：0.660-0.670mm,光泽度大于150GU（横向、纵向），粗糙度：Ra0.2-0.45um.硬度：HV80-110） | 13475 | 2024-06-25 | 2024-07-05 | 2 | 2024-07-23 06:50:11 | 2024-07-23 06:52:27 | 江苏东方九天新能源材料有限公司 |  | 尹斌斌 |  | 1 | 0.1 | 5850 | 680 | 1 | JG122406014321 | 轧0.1，米数控制在23100-23200米，脱脂分一包10400米。 | 0 |  | 是 | 是 | 4682 | 12
铬钝化 | JG12240603252 | JG1224060325 | 东方铬钝化750 | 合格 | 合格品 | 甲 | 周建锋 | 3473 | 3473 | 1 | 4740 | 0.15 | 610 | / |  | 30210011 | 光亮卷 | 0.15-SPCC | 30110011 | 铬钝化卷 | 0.15-SPCC |  | 10 | MO001914 | MO001914-006-02 | GDH001 | 铬钝化模板 | 5200 | 2024-07-22 | 2024-07-22 | 3 | 2024-07-23 06:05:32 | 2024-07-23 06:46:49 | 江苏东方九天新能源材料有限公司 |  | 倪兵 |  | 1 | 0.15 | 4740 | 610 | 1 | JG12240603252 |  | 1 |  | 是 | 是 | 61 | 6
铬钝化 | JG12240603251 | JG1224060325 | 东方铬钝化750 | 合格 | 合格品 | 甲 | 周建锋 | 1726 | 1726 | 1 | 2330 | 0.15 | 610 | / |  | 30210011 | 光亮卷 | 0.15-SPCC | 30110011 | 铬钝化卷 | 0.15-SPCC |  | 10 | MO001914 | MO001914-006-01 | GDH001 | 铬钝化模板 | 5200 | 2024-07-22 | 2024-07-22 | 3 | 2024-07-23 06:05:32 | 2024-07-23 06:46:49 | 江苏东方九天新能源材料有限公司 |  | 倪兵 |  | 1 | 0.15 | 2330 | 610 | 1 | JG12240603251 |  | 1 |  | 是 | 是 | 61 | 6
铬钝化 | JG12240602621 | JG12240602621 | 东方铬钝化950 | 合格 | 让步接收 | 甲 | 韩康 | 7530 | 7511 | 0.9975 | 12760 | 0.1 | 760 | / | 亮斑，色差，白斑，碱液斑 | 30210015 | 光亮卷 | 0.1-SPCC | 30110014 | 铬钝化卷 | 0.1-SPCC |  | 10 | MO001892 | MO001892-001 | GDH001 | 铬钝化模板 | 7530 | 2024-07-22 | 2024-07-22 | 3 | 2024-07-23 05:13:52 | 2024-07-23 06:38:46 | 江苏东方九天新能源材料有限公司 | 253218 | 韩康 |  |  | 0.1 | 12830 | 760 | 1 | JG12240602621 |  | 1 | 亮斑色差白斑碱液斑 | 是 | 是 | 85 | 1
一次脱脂 | JG12240703632 | JG1224070363 | 东方950脱脂2# | 合格 | 让步接收 | 甲 | 韩成飞,周志平 | 8500 | 8500 | 1 | 3620 | 0.4 | 760 | 950-2脱脂 |  | 20100142 | 轧硬 | 0.4*760-SPCC | 30210004 | 光亮卷 | 0.125-SPCC |  | 10 | MO001606 | MO001606-005-02 | GLJ001 | 东方光亮卷前处理(0.4轧0.125mm) | 13455 | 2024-07-15 | 2024-07-15 | 3 | 2024-07-23 05:42:43 | 2024-07-23 06:14:26 | 江苏东方九天新能源材料有限公司 |  | 周志平 |  | 1 | 0.4 | 3620 | 760 | 1 | JG12240703632 | 脱脂分一包4.9t，2050米，合格报工，轧0.125，米数控制在6800-6900米，厚度公差0.115-0.125，轧机按照0.12的中值设定轧制。剩余一包8.6t脱脂结束后报工，报工报待处理。特别注意按照此要求操作。 |  |  |  |  | 9886 | 5
一次脱脂 | JG12240703631 | JG1224070363 | 东方950脱脂2# | 合格 | 合格品 | 甲 | 韩成飞,周志平 | 4955 | 4955 | 1 | 2090 | 0.4 | 760 | 950-2脱脂 |  | 20100142 | 轧硬 | 0.4*760-SPCC | 30210004 | 光亮卷 | 0.125-SPCC |  | 10 | MO001606 | MO001606-005-01 | GLJ001 | 东方光亮卷前处理(0.4轧0.125mm) | 13455 | 2024-07-15 | 2024-07-15 | 3 | 2024-07-23 05:42:43 | 2024-07-23 06:14:26 | 江苏东方九天新能源材料有限公司 |  | 周志平 |  | 1 | 0.4 | 2090 | 760 | 1 | JG12240703631 | 脱脂分一包4.9t，2050米，合格报工，轧0.125，米数控制在6800-6900米，厚度公差0.115-0.125，轧机按照0.12的中值设定轧制。剩余一包8.6t脱脂结束后报工，报工报待处理。特别注意按照此要求操作。 |  |  |  |  | 9886 | 5
最终冷轧 | DL12240700552 | DL1224070055 | 东方650轧机 | 合格 | 合格品 | 乙 | 刘爱民 | 5040 | 4890 | 0.9702 | 1660 | 0.66 | 565 | 昆山富维:650轧机中间道次普光辊（Ra0.2-0.3μm)轧制，最后一道建议用Ra0.8-1.0μm毛化辊轧至0.66mm（1.2-1.0-0.82-0.71-0.66）厚度公差：0.658-0.663mm，板面粗糙度控制Ra0.4-0.55μm，转脱脂 | X细划伤(.),Z振纹(.),A暗线印(.),S色差条印(.),H横辊印(横条印、) | 20100125 | 轧硬 | 1.2*565-SPCC | 31010066 | 小品种钢卷 | 0.66-SPCC |  | 20 | MO001775 | MO001775-001-02 | XPZG001 | 小品种钢前处理模板 | 10140 | 2024-07-19 | 2024-07-29 | 5 | 2024-07-23 06:09:40 | 2024-07-23 06:11:16 | 江苏东方九天新能源材料有限公司 | 248918 | 刘爱民 |  |  | 1.2 | 940 | 565 | 1 | DL12240700552 | 昆山富维：（0.66*565）厚度公差：+0/-0.01mm，HV80-110,粗糙度0.5-0.7,卷重2-3吨，，取A4纸贴打包后贴外面 |  | X细划伤(.),Z振纹(.),A暗线印(.),S色差条印(.),H横辊印(横条印、) |  |  | 1728 | 1
最终冷轧 | JG12240701052 | JG12240701052 | 东方850轧机 | 合格 | 合格品 | 乙 | 杨海鹏 | 8340 | 8300 | 0.9952 | 14072 | 0.1 | 760 | 850轧机普光辊(Ra0.4-0.6μm)轧制0.1mm(0.4-0.25-0.15-0.115-0.1) |  | 20500021 | 光亮卷半成品 | 0.4-SPCC | 30210015 | 光亮卷 | 0.1-SPCC |  | 20 | MO001537 | MO001537-003 | GLJ002 | 东方光亮卷前处理（0.4轧0.1mm) | 8340 | 2024-07-12 | 2024-07-20 | 5 | 2024-07-23 05:29:24 | 2024-07-23 06:07:09 | 江苏东方九天新能源材料有限公司 | 239165 | 杨海鹏 |  |  | 0.4 | 0 | 760 | 1 | JG12240701052 | 轧0.1，米数控制在14000-14500米。 |  |  | 否 | 否 | 3736 | 3
铬钝化 | JG122405509311 | JG122405509311 | 东方铬钝化750 | 合格 | 让步接收 | 甲 | 孙锋 | 4850 | 3941 | 0.8126 | 8690 | 0.1 | 610 | / | 来料板面色差辊印，亮斑点，白斑点，振纹，碱液斑，7860-7880米横向225-226mm处4个孔洞0.11-0.17平方毫米 | 30210015 | 光亮卷 | 0.1-SPCC | 30110014 | 铬钝化卷 | 0.1-SPCC |  | 10 | MO001893 | MO001893-001 | GDH001 | 铬钝化模板 | 4850 | 2024-07-22 | 2024-07-22 | 3 | 2024-07-23 04:53:56 | 2024-07-23 06:04:52 | 江苏东方九天新能源材料有限公司 | 253274 | 倪兵 |  |  | 0.1 | 8700 | 610 | 1 | JG122405509311 |  | 1 | 来料板面色差辊印，亮斑点，白斑点，振纹，碱液斑7860-7880米横向225-226mm处4个孔洞，大小0.11-0.17 | 是 | 是 | 71 | 1
最终脱脂 | DL00240700091 | DL0024070009 | 东方950脱脂1# | 合格 | 合格品 | 乙 | 何晓健,张东兵 | 6340 | 6200 | 0.9779 | 2200 | 0.57 | 630 | 昆山宝必达：脱脂(单位张力4.3）、转退火 |  | 20100086 | 轧硬 | 0.6*630-SPCC | 31010081 | 小品种钢卷 | 0.57-SPCC |  | 30 | MO001713 | MO001713-001-01 | XPZG001 | 小品种钢前处理模板 | 12740 | 2024-07-17 | 2024-07-28 | 5 | 2024-07-23 06:02:08 | 2024-07-23 06:02:28 | 江苏东方九天新能源材料有限公司 | 246141 | 何晓健 |  |  | 0.6 | 2150 | 630 | 1 | DL00240700091 | 昆山宝必达：（0.57*630）厚度±0.01mm，硬度HV85-105,粗糙度0.5-0.8μM，卷重2-3吨 |  |  |  |  | 1013 | 1
一次脱脂 | DU6524070003 | DU6524070003 | 东方950脱脂1# | 合格 | 合格品 | 甲 | 韩成飞,周志平 | 7600 | 6990 | 0.9197 | 1170 | 1.2 | 625 | 南通光阳SK85：脱脂（单位张力2.5）、转退火 |  | 11050005 | 优钢原料 | 2.5-SK85 | 31110018 | 优钢卷 | 0.825-SK85 |  | 40 | MO001283 | MO001283-005 | YG001 | 优钢前处理模板 | 9510 | 2024-07-06 | 2024-07-28 | 5 | 2024-07-23 04:55:28 | 2024-07-23 05:38:45 | 江苏东方九天新能源材料有限公司 | 208952 | 周志平 |  |  | 1.2 | 1200 | 625 | 1 | DU6524070003 | 南通光阳：（0.825*625）厚度+0.005/-0.01MM，HV230-250,粗糙度小于0.1μM |  |  | 否 | 否 | 18811 | 5
平整翻包 | JG12240601342 | JG1224060134 | 东方850平整 | 合格 | 让步接收 | 乙 | 鞠承,姚学禹 | 5350 | 5270 | 0.985 | 9260 | 0.1 | 760 | 内121米倒包剪去 | 5510米传35CM孔洞0.29平方毫米，2643米传30CM孔洞2.02平方毫米 | 20100142 | 轧硬 | 0.4*760-SPCC | 30210015 | 光亮卷 | 0.1-SPCC |  | 70 | MO000938 | MO000938-007-02 | KSFW001 | 东方小品种钢前处理 0.67（昆山富维 厚度公差：0.660-0.670mm,光泽度大于150GU（横向、纵向），粗糙度：Ra0.2-0.45um.硬度：HV80-110） | 13500 | 2024-06-24 | 2024-07-04 | 5 | 2024-07-23 05:37:08 | 2024-07-23 05:38:17 | 江苏东方九天新能源材料有限公司 | 192991 | 鞠承 |  |  | 0.1 | 9380 | 760 | 1 | JG12240601342 | 轧0.1，米数控制在23100-23200米，脱脂分一包10400米。 | 1 | K孔洞(5510米传35CM0.29/2643米传30CM2.02) | 是 | 是 | 4007 | 7
铬钝化 | JG12240551481 | JG12240551481 | 东方铬钝化950 | 合格 | 让步接收 | 甲 | 韩康 | 7330 | 7305 | 0.9966 | 12610 | 0.1 | 760 | / | 碱液斑,振纹,白斑,色差,亮斑 | 30210015 | 光亮卷 | 0.1-SPCC | 30110014 | 铬钝化卷 | 0.1-SPCC |  | 10 | MO001892 | MO001892-008 | GDH001 | 铬钝化模板 | 7330 | 2024-07-22 | 2024-07-22 | 3 | 2024-07-23 03:45:19 | 2024-07-23 05:13:40 | 江苏东方九天新能源材料有限公司 | 253279 | 韩康 |  |  | 0.1 | 12640 | 760 | 1 | JG12240551481 |  | 1 | 碱液斑振纹白斑色差亮斑 | 是 | 是 | 88 | 8
最终脱脂 | DL12240700142 | DL1224070014 | 东方950脱脂1# | 合格 | 合格品 | 乙 | 何晓健,张东兵 | 6200 | 6000 | 0.9677 | 1830 | 0.67 | 610 | 昆山宝必达：脱脂（单位张力3.8）、转退火 |  | 20100130 | 轧硬 | 1.2*610-SPCC | 31010082 | 小品种钢卷 | 0.67-SPCC |  | 30 | MO001781 | MO001781-001-02 | XPZG001 | 小品种钢前处理模板 | 12320 | 2024-07-19 | 2024-08-02 | 5 | 2024-07-23 05:00:11 | 2024-07-23 05:00:31 | 江苏东方九天新能源材料有限公司 | 248978 | 何晓健 |  |  | 0.67 | 1850 | 610 | 1 | DL12240700142 | 昆山宝必达：（0.67*610）厚度±0.01mm，HV85-105,粗糙度0.5-0.8μM，卷重2-3吨 |  |  |  |  | 1439 | 1
平整翻包 | JG12240602632 | JG1224060263 | 东方850平整 | 合格 | 让步接收 | 乙 | 鞠承,姚学禹 | 5380 | 5210 | 0.9684 | 9130 | 0.1 | 760 | 9281米后倒包剪去 | 688米传9CM孔洞0.94平方毫米，1312米传31CM孔洞2.82平方毫米，7242米传17CM孔洞0.72平方毫米 | 20100142 | 轧硬 | 0.4*760-SPCC | 30210015 | 光亮卷 | 0.1-SPCC |  | 70 | MO000947 | MO000947-011-02 | KSFW001 | 东方小品种钢前处理 0.67（昆山富维 厚度公差：0.660-0.670mm,光泽度大于150GU（横向、纵向），粗糙度：Ra0.2-0.45um.硬度：HV80-110） | 13030 | 2024-06-25 | 2024-07-05 | 2 | 2024-07-23 04:56:30 | 2024-07-23 04:58:03 | 江苏东方九天新能源材料有限公司 | 193147 | 鞠承 |  |  | 0.1 | 9450 | 760 | 1 | JG12240602632 | 轧0.1，米数控制在22200-22300米，脱脂分一包9200米。 | 1 | K孔洞(688米传9CM0.94/1312米传31CM2.82/7242米传17CM0.72) | 是 | 是 | 6000 | 11
最终脱脂 | DU6524070007 | DU6524070007 | 东方950脱脂1# | 合格 | 合格品 | 甲 | 韩成飞,周志平 | 7300 | 6815 | 0.9336 | 1070 | 1.2 | 625 | 南通光阳SK85：脱脂（单位张力2.5），转退火 |  | 11050005 | 优钢原料 | 2.5-SK85 | 31110021 | 优钢卷 | 0.88-SK85 |  | 40 | MO001288 | MO001288-001 | YG001 | 优钢前处理模板 | 7530 | 2024-07-06 | 2024-07-28 | 5 | 2024-07-23 04:54:25 | 2024-07-23 04:55:10 | 江苏东方九天新能源材料有限公司 | 208971 | 周志平 |  |  | 1.28 | 1100 | 625 | 1 | DU6524070007 | 南通光阳：（0.88*625）厚度+0.005--0.01MM，HV230-250,粗糙度小于0.1μM |  |  | 否 | 否 | 18681 | 1
铬钝化 | JG1224070249 | JG1224070249 | 东方铬钝化750 | 合格 | 合格品 | 甲 | 周建锋 | 6574 | 6575 | 1.0002 | 9480 | 0.15 | 610 | / | 来料色差辊印白斑振纹 | 30210011 | 光亮卷 | 0.15-SPCC | 30110011 | 铬钝化卷 | 0.15-SPCC |  | 10 | MO001914 | MO001914-002 | GDH001 | 铬钝化模板 | 6574 | 2024-07-22 | 2024-07-22 | 3 | 2024-07-23 03:42:16 | 2024-07-23 04:53:35 | 江苏东方九天新能源材料有限公司 | 253566 | 倪兵 |  |  | 0.15 | 9420 | 610 | 1 | JG1224070249 |  | 1 | 来料色差辊印白斑振纹 | 是 | 是 | 71 | 2
最终脱脂 | DU65240700051 | DU6524070005 | 东方950脱脂1# | 合格 | 合格品 | 甲 | 韩成飞,周志平 | 7900 | 6170 | 0.781 | 1200 | 1.06 | 625 | 南通光阳SK85：脱脂（单位张力2.5）、转退火 |  | 11050005 | 优钢原料 | 2.5-SK85 | 31110015 | 优钢卷 | 0.73-SK85 |  | 40 | MO001290 | MO001290-001-01 | YG001 | 优钢前处理模板 | 9335 | 2024-07-06 | 2024-07-28 | 5 | 2024-07-23 04:42:56 | 2024-07-23 04:45:27 | 江苏东方九天新能源材料有限公司 | 209019 | 周志平 |  |  | 1.2 | 1250 | 625 | 1 | DU65240700051 | 南通光阳：（0.73*625）厚度+0.005--0.01MM，HV230-250,粗糙度小于0.1μM |  |  |  |  | 14132 | 1
最终脱脂 | DL00240700202 | DL0024070020 | 东方950脱脂1# | 合格 | 合格品 | 乙 | 何晓健,张东兵 | 6300 | 6165 | 0.9786 | 2160 | 0.57 | 630 | 昆山宝必达：脱脂(单位张力4.3）、转退火 |  | 20100086 | 轧硬 | 0.6*630-SPCC | 31010081 | 小品种钢卷 | 0.57-SPCC |  | 30 | MO001713 | MO001713-002-02 | XPZG001 | 小品种钢前处理模板 | 12605 | 2024-07-17 | 2024-07-28 | 5 | 2024-07-23 04:32:30 | 2024-07-23 04:32:56 | 江苏东方九天新能源材料有限公司 | 246142 | 何晓健 |  |  | 0.6 | 2130 | 630 | 1 | DL00240700202 | 昆山宝必达：（0.57*630）厚度±0.01mm，硬度HV85-105,粗糙度0.5-0.8μM，卷重2-3吨 |  |  |  |  | 1542 | 2
平整翻包 | DL002405509722 | DL0024055097 | 东方850平整 | 合格 | 让步接收 | 乙 | 鞠承,姚学禹 | 2410 | 2410 | 1 | 1100 | 0.44 | 630 | 内100米不要，剩余平均一分二发货 | 厚度公差有高点（0.450-0.452mm） | 20100086 | 轧硬 | 0.6*630-SPCC | 31010045 | 小品种钢卷 | 0.44-SPCC |  | 60 | MO001547 | MO001547-001-02-02 | XPZG001 | 小品种钢前处理模板 | 12660 | 2024-07-12 | 2024-07-22 | 3 | 2024-07-23 04:07:10 | 2024-07-23 04:08:00 | 江苏东方九天新能源材料有限公司 |  | 鞠承 |  | 1 | 0.44 | 1100 | 630 | 1 | DL002405509722 | 泰兴双永：（0.44*630）厚度±0.01mm，HV90-110,粗糙度0.8-1.0μM，卷重2-3吨 | 1 |  | 是 | 是 | 1356 | 1
平整翻包 | DL002405509721 | DL0024055097 | 东方850平整 | 合格 | 让步接收 | 乙 | 鞠承,姚学禹 | 3400 | 3400 | 1 | 1550 | 0.44 | 630 | 内100米不要，剩余平均一分二发货 | 厚度公差有高点（0.450-0.452mm） | 20100086 | 轧硬 | 0.6*630-SPCC | 31010045 | 小品种钢卷 | 0.44-SPCC |  | 60 | MO001547 | MO001547-001-02-01 | XPZG001 | 小品种钢前处理模板 | 12660 | 2024-07-12 | 2024-07-22 | 3 | 2024-07-23 04:07:10 | 2024-07-23 04:08:00 | 江苏东方九天新能源材料有限公司 |  | 鞠承 |  | 1 | 0.44 | 1550 | 630 | 1 | DL002405509721 | 泰兴双永：（0.44*630）厚度±0.01mm，HV90-110,粗糙度0.8-1.0μM，卷重2-3吨 | 1 |  | 是 | 是 | 1356 | 1
最终冷轧 | JG12240701062 | JG12240701062 | 东方850轧机 | 合格 | 合格品 | 乙 | 王厉 | 8355 | 8310 | 0.9946 | 14318 | 0.1 | 760 | 850轧机普光辊(Ra0.4-0.6μm)轧制0.1mm(0.4-0.25-0.15-0.115-0.1) |  | 20500021 | 光亮卷半成品 | 0.4-SPCC | 30210015 | 光亮卷 | 0.1-SPCC |  | 20 | MO001537 | MO001537-004 | GLJ002 | 东方光亮卷前处理（0.4轧0.1mm) | 8355 | 2024-07-12 | 2024-07-20 | 5 | 2024-07-23 03:59:55 | 2024-07-23 04:00:55 | 江苏东方九天新能源材料有限公司 | 239167 | 王厉 |  |  | 0.4 | 0 | 760 | 1 | JG12240701062 | 轧0.1，米数控制在14000-14500米。 |  |  | 否 | 否 | 4294 | 4
最终脱脂 | DL12240700141 | DL1224070014 | 东方950脱脂1# | 合格 | 合格品 | 乙 | 何晓健,张东兵 | 6000 | 5800 | 0.9667 | 1800 | 0.67 | 610 | 昆山宝必达：脱脂（单位张力3.8）、转退火 |  | 20100130 | 轧硬 | 1.2*610-SPCC | 31010082 | 小品种钢卷 | 0.67-SPCC |  | 30 | MO001781 | MO001781-001-01 | XPZG001 | 小品种钢前处理模板 | 12320 | 2024-07-19 | 2024-08-02 | 5 | 2024-07-23 03:51:29 | 2024-07-23 03:51:52 | 江苏东方九天新能源材料有限公司 | 248978 | 何晓健 |  |  | 0.67 | 1800 | 610 | 1 | DL12240700141 | 昆山宝必达：（0.67*610）厚度±0.01mm，HV85-105,粗糙度0.5-0.8μM，卷重2-3吨 |  |  |  |  | 1439 | 1
铬钝化 | JG12240701721 | JG12240701721 | 东方铬钝化950 | 合格 | 合格品 | 甲 | 韩康 | 5542 | 5533 | 0.9984 | 10060 | 0.1 | 710 | / | 色差碱液斑白斑亮斑 | 30210015 | 光亮卷 | 0.1-SPCC | 30110014 | 铬钝化卷 | 0.1-SPCC |  | 10 | MO001887 | MO001887-010 | GDH001 | 铬钝化模板 | 5542 | 2024-07-22 | 2024-07-22 | 3 | 2024-07-23 02:32:33 | 2024-07-23 03:44:49 | 江苏东方九天新能源材料有限公司 | 253035 | 韩康 |  |  | 0.1 | 0 | 710 | 1 | JG12240701721 |  | 1 | 色差碱液斑白斑亮斑 | 是 | 是 | 72 | 10
铬钝化 | JG1224070279 | JG1224070279 | 东方铬钝化750 | 合格 | 让步接收 | 甲 | 周建锋 | 6670 | 6667 | 0.9996 | 9490 | 0.15 | 610 | / | 9260米横向585mm2个孔洞（ 大小0.11mm2），厚度偏低（0.140mm） | 30210011 | 光亮卷 | 0.15-SPCC | 30110011 | 铬钝化卷 | 0.15-SPCC |  | 10 | MO001914 | MO001914-001 | GDH001 | 铬钝化模板 | 6670 | 2024-07-22 | 2024-07-22 | 3 | 2024-07-23 02:33:30 | 2024-07-23 03:41:51 | 江苏东方九天新能源材料有限公司 | 253565 | 倪兵 |  |  | 0.15 | 9420 | 610 | 1 | JG1224070279 |  | 1 | 来料色差白斑辊印，9260米横向585MM2个孔洞大小0.11MM | 是 | 是 | 68 | 1
一次脱脂 | DU6524070001 | DU6524070001 | 东方950脱脂1# | 合格 | 合格品 | 甲 | 韩成飞,周志平 | 9100 | 8590 | 0.944 | 1430 | 1.2 | 625 | 南通光阳SK85：脱脂（单位张力2.5）、转退火 |  | 11050005 | 优钢原料 | 2.5-SK85 | 31110018 | 优钢卷 | 0.825-SK85 |  | 40 | MO001283 | MO001283-001 | YG001 | 优钢前处理模板 | 9355 | 2024-07-06 | 2024-07-28 | 5 | 2024-07-23 03:34:43 | 2024-07-23 03:35:29 | 江苏东方九天新能源材料有限公司 | 208949 | 周志平 |  |  | 1.2 | 1480 | 625 | 1 | DU6524070001 | 南通光阳：（0.825*625）厚度+0.005/-0.01MM，HV230-250,粗糙度小于0.1μM |  |  | 否 | 否 | 13263 | 1
最终脱脂 | DU6524070006 | DU6524070006 | 东方950脱脂1# | 合格 | 合格品 | 甲 | 韩成飞,周志平 | 9000 | 8100 | 0.9 | 1540 | 1.06 | 625 | 南通光阳SK85：脱脂（单位张力2.5）、转退火 |  | 11050005 | 优钢原料 | 2.5-SK85 | 31110015 | 优钢卷 | 0.73-SK85 |  | 40 | MO001290 | MO001290-003 | YG001 | 优钢前处理模板 | 9275 | 2024-07-06 | 2024-07-28 | 5 | 2024-07-23 02:50:55 | 2024-07-23 03:34:24 | 江苏东方九天新能源材料有限公司 | 209020 | 周志平 |  |  | 1.06 | 1600 | 625 | 1 | DU6524070006 | 南通光阳：（0.73*625）厚度+0.005--0.01MM，HV230-250,粗糙度小于0.1μM |  |  | 否 | 否 | 20224 | 3
最终脱脂 | DL00240700092 | DL0024070009 | 东方950脱脂1# | 合格 | 合格品 | 乙 | 何晓健,张东兵 | 6350 | 6240 | 0.9827 | 2200 | 0.57 | 630 | 昆山宝必达：脱脂(单位张力4.3）、转退火 |  | 20100086 | 轧硬 | 0.6*630-SPCC | 31010081 | 小品种钢卷 | 0.57-SPCC |  | 30 | MO001713 | MO001713-001-02 | XPZG001 | 小品种钢前处理模板 | 12740 | 2024-07-17 | 2024-07-28 | 5 | 2024-07-23 03:18:29 | 2024-07-23 03:19:04 | 江苏东方九天新能源材料有限公司 | 246141 | 何晓健 |  |  | 0.6 | 2150 | 630 | 1 | DL00240700092 | 昆山宝必达：（0.57*630）厚度±0.01mm，硬度HV85-105,粗糙度0.5-0.8μM，卷重2-3吨 |  |  |  |  | 1013 | 1
平整翻包 | DL002406001411 | DL0024060014 | 东方850平整 | 合格 | 合格品 | 乙 | 鞠承,姚学禹 | 2970 | 2710 | 0.9125 | 1100 | 0.51 | 610 | 内100米翻包剪掉 |  | 20100082 | 轧硬 | 0.6*610-SPCC | 31010052 | 小品种钢卷 | 0.51-SPCC |  | 60 | MO001277 | MO001277-001-01-01 | XPZG001 | 小品种钢前处理模板 | 12295 | 2024-07-06 | 2024-07-18 | 2 | 2024-07-23 03:15:13 | 2024-07-23 03:16:02 | 江苏东方九天新能源材料有限公司 |  | 鞠承 |  | 1 | 0.51 | 1200 | 610 | 1 | DL002406001411 | 昆山宝必达（0.51*610）厚度±0.01mm，HV85-105,粗糙度0.5-0.8μM，卷重2-3吨 | 1 |  | 是 | 是 | 1488 | 1
一次脱脂 | DU6524070002 | DU6524070002 | 东方950脱脂1# | 合格 | 合格品 | 甲 | 韩成飞,周志平 | 9100 | 8470 | 0.9308 | 1430 | 1.2 | 625 | 南通光阳SK85：脱脂（单位张力2.5）、转退火 |  | 11050005 | 优钢原料 | 2.5-SK85 | 31110018 | 优钢卷 | 0.825-SK85 |  | 40 | MO001283 | MO001283-003 | YG001 | 优钢前处理模板 | 9325 | 2024-07-06 | 2024-07-28 | 5 | 2024-07-23 02:10:43 | 2024-07-23 02:50:17 | 江苏东方九天新能源材料有限公司 | 208950 | 周志平 |  |  | 1.2 | 1500 | 625 | 1 | DU6524070002 | 南通光阳：（0.825*625）厚度+0.005/-0.01MM，HV230-250,粗糙度小于0.1μM |  |  | 否 | 否 | 18236 | 3
最终脱脂 | JG12240703682 | JG12240703682 | 东方950脱脂1# | 合格 | 合格品 | 乙 | 何晓健,张东兵 | 8560 | 8490 | 0.9918 | 14820 | 0.1 | 760 | 脱脂（950-1） |  | 20500021 | 光亮卷半成品 | 0.4-SPCC | 30210015 | 光亮卷 | 0.1-SPCC |  | 40 | MO001763 | MO001763-011 | GLJ002 | 东方光亮卷前处理（0.4轧0.1mm) | 8590 | 2024-07-18 | 2024-07-18 | 5 | 2024-07-23 02:43:06 | 2024-07-23 02:43:25 | 江苏东方九天新能源材料有限公司 | 244166 | 何晓健 |  |  | 0.1 | 14822 | 760 | 1 | JG12240703682 | 已退火；轧0.1，米数控制在14400-14500米 |  |  | 否 | 否 | 2836 | 11
铬钝化 | JG1224070280 | JG1224070280 | 东方铬钝化750 | 合格 | 合格品 | 甲 | 周建锋 | 6600 | 6603 | 1.0005 | 9490 | 0.15 | 610 | / | 来料板面色差辊印，亮斑点，白斑点，振纹，白条印 | 30210011 | 光亮卷 | 0.15-SPCC | 30110011 | 铬钝化卷 | 0.15-SPCC |  | 10 | MO001914 | MO001914-003 | GDH001 | 铬钝化模板 | 6600 | 2024-07-22 | 2024-07-22 | 3 | 2024-07-23 01:23:15 | 2024-07-23 02:32:59 | 江苏东方九天新能源材料有限公司 | 253567 | 倪兵 |  |  | 0.15 | 9420 | 610 | 1 | JG1224070280 |  | 1 | 来料板面色差辊印，亮斑点，白斑点，振纹，白条印 | 是 | 是 | 69 | 3
铬钝化 | JG1224070125 | JG1224070125 | 东方铬钝化950 | 合格 | 合格品 | 甲 | 韩康 | 5390 | 5363 | 0.995 | 6630 | 0.145 | 710 | / | 4343米横向102mm孔洞（大小0.27mm2） | 30210008 | 光亮卷 | 0.145-SPCC | 30110008 | 铬钝化卷 | 0.145-SPCC |  | 10 | MO001887 | MO001887-006 | GDH001 | 铬钝化模板 | 5390 | 2024-07-22 | 2024-07-22 | 3 | 2024-07-23 01:48:19 | 2024-07-23 02:32:10 | 江苏东方九天新能源材料有限公司 | 253031 | 韩康 |  |  | 0.145 | 6640 | 710 | 1 | JG1224070125 |  | 1 | 色差碱液斑白斑亮斑4343米横向102大小0.27 | 是 | 是 | 44 | 6
最终退火 | DL00240700472 | DL0024070047 | 东方20# | 合格 |  | 乙 | 陈国,李楷文,袁亚东,张天圣 | 5790 | 5790 | 1 | 4980 | 0.254 | 590 | 海金杜门：退火(620℃)、转850平整 |  | 20100077 | 轧硬 | 0.6*590-SPCC | 20600002 | 镍钝化卷半成品 | 0.254-SPCC |  | 40 | MO001757 | MO001757-002-02 | HJDM002 | 东方镍钝化半成品前处理0.254（海金杜门：厚度公差：0.250-0.255mm、硬度：90-100HV,粗糙度：Ra0.5-0.7μm） | 11805 | 2024-07-18 | 2024-07-25 | 3 | 2024-07-20 10:04:45 | 2024-07-23 02:28:49 | 江苏东方九天新能源材料有限公司 | 248103 | 刘忠于 | 刘忠于 |  | 0.254 | 4980 | 590 | 1 | DL00240700472 | 海金杜门：（0.254*590）厚度公差: 0.250-0.255mm，硬度:90-100HV.粗糙度: Ra0.5-0.7um |  |  |  |  | 3915 | 2
最终退火 | DL00240700471 | DL0024070047 | 东方20# | 合格 |  | 乙 | 陈国,李楷文,袁亚东,张天圣 | 5760 | 5760 | 1 | 4930 | 0.254 | 590 | 海金杜门：退火(620℃)、转850平整 |  | 20100077 | 轧硬 | 0.6*590-SPCC | 20600002 | 镍钝化卷半成品 | 0.254-SPCC |  | 40 | MO001757 | MO001757-002-01 | HJDM002 | 东方镍钝化半成品前处理0.254（海金杜门：厚度公差：0.250-0.255mm、硬度：90-100HV,粗糙度：Ra0.5-0.7μm） | 11805 | 2024-07-18 | 2024-07-25 | 3 | 2024-07-20 10:04:45 | 2024-07-23 02:28:49 | 江苏东方九天新能源材料有限公司 | 248103 | 刘忠于 | 刘忠于 |  | 0.254 | 4930 | 590 | 1 | DL00240700471 | 海金杜门：（0.254*590）厚度公差: 0.250-0.255mm，硬度:90-100HV.粗糙度: Ra0.5-0.7um |  |  |  |  | 3915 | 2
最终退火 | DL00240700431 | DL0024070043 | 东方20# | 合格 |  | 乙 | 陈国,李楷文,袁亚东,张天圣 | 5770 | 5770 | 1 | 4940 | 0.254 | 590 | 海金杜门：退火(620℃)、转850平整 |  | 20100077 | 轧硬 | 0.6*590-SPCC | 20600002 | 镍钝化卷半成品 | 0.254-SPCC |  | 40 | MO001757 | MO001757-001-01 | HJDM002 | 东方镍钝化半成品前处理0.254（海金杜门：厚度公差：0.250-0.255mm、硬度：90-100HV,粗糙度：Ra0.5-0.7μm） | 11875 | 2024-07-18 | 2024-07-25 | 3 | 2024-07-20 10:04:45 | 2024-07-23 02:28:49 | 江苏东方九天新能源材料有限公司 | 248102 | 刘忠于 | 刘忠于 |  | 0.254 | 4940 | 590 | 1 | DL00240700431 | 海金杜门：（0.254*590）厚度公差: 0.250-0.255mm，硬度:90-100HV.粗糙度: Ra0.5-0.7um |  |  |  |  | 3261 | 1
最终退火 | DL00240700102 | DL0024070010 | 东方20# | 合格 |  | 乙 | 陈国,李楷文,袁亚东,张天圣 | 5170 | 5170 | 1 | 4500 | 0.254 | 590 | 海金杜门：退火(620℃)、转850平整 |  | 20100077 | 轧硬 | 0.6*590-SPCC | 20600002 | 镍钝化卷半成品 | 0.254-SPCC |  | 40 | MO001665 | MO001665-001-02 | HJDM002 | 东方镍钝化半成品前处理0.254（海金杜门：厚度公差：0.250-0.255mm、硬度：90-100HV,粗糙度：Ra0.5-0.7μm） | 11905 | 2024-07-16 | 2024-07-26 | 3 | 2024-07-20 10:04:45 | 2024-07-23 02:28:49 | 江苏东方九天新能源材料有限公司 | 244175 | 刘忠于 | 刘忠于 |  | 0.254 | 4500 | 590 | 1 | DL00240700102 | 海金杜门：（0.254*590）厚度公差: 0.250-0.255mm，硬度:90-100HV.粗稳度: Ra0.5-0.7um |  |  |  |  | 2053 | 1
最终退火 | JG12240703541 | JG1224070354 | 东方20# | 合格 |  | 乙 | 陈国,李楷文,袁亚东,张天圣 | 4690 | 4690 | 1 | 6830 | 0.125 | 760 | 退火 590℃ |  | 20100142 | 轧硬 | 0.4*760-SPCC | 30210004 | 光亮卷 | 0.125-SPCC |  | 50 | MO001554 | MO001554-008-01 | GLJ001 | 东方光亮卷前处理(0.4轧0.125mm) | 13530 | 2024-07-12 | 2024-07-12 | 5 | 2024-07-21 08:00:12 | 2024-07-23 02:28:36 | 江苏东方九天新能源材料有限公司 | 239537 | 刘忠于 | 刘忠于 |  | 0.125 | 6830 | 760 | 1 | JG12240703541 | 脱脂分一包4.9t，2050米，合格报工，轧0.125，米数控制在6800-6900米，厚度公差0.115-0.125，轧机按照0.12的中值设定轧制。剩余一包8.6t脱脂结束后报工，报工报待处理。特别注意按照此要求操作。 |  |  |  |  | 4025 | 8
最终退火 | JG12240701051 | JG1224070105 | 东方20# | 合格 |  | 乙 | 陈国,李楷文,袁亚东,张天圣 | 4875 | 4875 | 1 | 6930 | 0.125 | 760 | 退火 590℃ |  | 20100142 | 轧硬 | 0.4*760-SPCC | 30210004 | 光亮卷 | 0.125-SPCC |  | 50 | MO001427 | MO001427-003-01 | GLJ001 | 东方光亮卷前处理(0.4轧0.125mm) | 13300 | 2024-07-09 | 2024-07-16 | 5 | 2024-07-21 08:00:12 | 2024-07-23 02:28:36 | 江苏东方九天新能源材料有限公司 | 207326 | 刘忠于 | 刘忠于 |  | 0.125 | 6930 | 760 | 1 | JG12240701051 | 脱脂分一包4.9t，2050米，合格报工，轧0.125，米数控制在6800-6900米，厚度公差0.115-0.125，轧机按照0.12的中值设定轧制。剩余一包8.4t脱脂结束后报工，报工报待处理。特别注意按照此要求操作。 |  |  |  |  | 3819 | 3
最终退火 | JG12240701031 | JG1224070103 | 东方20# | 合格 |  | 乙 | 陈国,李楷文,袁亚东,张天圣 | 6190 | 6190 | 1 | 10700 | 0.1 | 760 | 退火（590℃） |  | 20100142 | 轧硬 | 0.4*760-SPCC | 30210015 | 光亮卷 | 0.1-SPCC |  | 50 | MO001250 | MO001250-003-01 | GLJ003 | 光亮卷前处理 模板 | 13210 | 2024-07-05 | 2024-07-15 | 2 | 2024-07-21 08:00:12 | 2024-07-23 02:28:36 | 江苏东方九天新能源材料有限公司 | 207324 | 刘忠于 | 刘忠于 |  | 0.1 | 10700 | 760 | 1 | JG12240701031 | 轧0.1，米数控制在22700-22800米，脱脂分一包10300米。 |  |  |  |  | 4362 | 3
最终退火 | JG12240602651 | JG1224060265 | 东方7# | 合格 |  | 乙 | 陈国,李楷文,袁亚东,张天圣 | 6420 | 6420 | 1 | 11200 | 0.1 | 760 | 退火（590℃） |  | 20100142 | 轧硬 | 0.4*760-SPCC | 30210015 | 光亮卷 | 0.1-SPCC |  | 50 | MO000947 | MO000947-010-01 | KSFW001 | 东方小品种钢前处理 0.67（昆山富维 厚度公差：0.660-0.670mm,光泽度大于150GU（横向、纵向），粗糙度：Ra0.2-0.45um.硬度：HV80-110） | 13020 | 2024-06-25 | 2024-07-05 | 2 | 2024-07-21 08:00:12 | 2024-07-23 02:28:36 | 江苏东方九天新能源材料有限公司 | 193145 | 刘忠于 | 刘忠于 |  | 0.1 | 11200 | 760 | 1 | JG12240602651 | 轧0.1，米数控制在22200-22300米，脱脂分一包9200米。 |  |  | 否 | 否 | 27507 | 10
最终退火 | DL0024055098121 | DL002405509812 | 东方13# | 合格 | 让步接收 | 甲 | 吴双勇,程新华,李龙礼 | 1862 | 1862 | 1 | 1950 | 0.203 | 590 | 海金杜门：东方退火工段：350℃/1.5h,460℃/1.5h,保1+8h,炉号镍带专用炉（11#、12#、13#、14#、16#），装炉最下面一包毛料,上面3包镍钝化卷，转光电850平整 |  | 20600001 | 镍钝化卷半成品 | 0.203-SPCC | 31310012 | 镍钝化卷 | 0.203-SPCC |  | 20 | MO001772 | MO001772-005-01 | NDH001 | 镍钝化模板 | 3730 | 2024-07-19 | 2024-07-21 | 3 | 2024-07-21 08:03:18 | 2024-07-23 02:28:23 | 江苏东方九天新能源材料有限公司 | 248891 | 刘忠于 | 刘忠于 |  | 0.203 | 1950 | 590 | 1 | DL0024055098121 | 海金杜门:(0.203*590)厚度±0.01，HV90-110,粗糙度0.075-0.5，镍层厚度≥1.9μM/1.27μM；转东方退火 | 1 |  | 是 | 是 | 2492 | 5
最终退火 | DL002405509822 | DL00240550982 | 东方13# | 合格 | 合格品 | 甲 | 吴双勇,程新华,李龙礼 | 1950 | 1950 | 1 | 2030 | 0.203 | 590 | 海金杜门：东方退火工段：350℃/1.5h,460℃/1.5h,保1+8h,炉号镍带专用炉（11#、12#、13#、14#、16#），装炉最下面一包毛料,上面3包镍钝化卷，转光电850平整 |  | 20600001 | 镍钝化卷半成品 | 0.203-SPCC | 31310012 | 镍钝化卷 | 0.203-SPCC |  | 20 | MO001772 | MO001772-001-02 | NDH001 | 镍钝化模板 | 5730 | 2024-07-19 | 2024-07-21 | 3 | 2024-07-21 08:03:18 | 2024-07-23 02:28:23 | 江苏东方九天新能源材料有限公司 | 248835 | 刘忠于 | 刘忠于 |  | 0.203 | 2030 | 590 | 1 | DL002405509822 | 海金杜门:(0.203*590)厚度±0.01，HV90-110,粗糙度0.075-0.5，镍层厚度≥1.9μM/1.27μM；转东方退火 | 1 |  | 是 | 是 | 2607 | 1
最终退火 | DL002405509821 | DL00240550982 | 东方13# | 合格 | 合格品 | 甲 | 吴双勇,程新华,李龙礼 | 1952 | 1952 | 1 | 2030 | 0.203 | 590 | 海金杜门：东方退火工段：350℃/1.5h,460℃/1.5h,保1+8h,炉号镍带专用炉（11#、12#、13#、14#、16#），装炉最下面一包毛料,上面3包镍钝化卷，转光电850平整 |  | 20600001 | 镍钝化卷半成品 | 0.203-SPCC | 31310012 | 镍钝化卷 | 0.203-SPCC |  | 20 | MO001772 | MO001772-001-01 | NDH001 | 镍钝化模板 | 5730 | 2024-07-19 | 2024-07-21 | 3 | 2024-07-21 08:03:18 | 2024-07-23 02:28:23 | 江苏东方九天新能源材料有限公司 | 248835 | 刘忠于 | 刘忠于 |  | 0.203 | 2030 | 590 | 1 | DL002405509821 | 海金杜门:(0.203*590)厚度±0.01，HV90-110,粗糙度0.075-0.5，镍层厚度≥1.9μM/1.27μM；转东方退火 | 1 |  | 是 | 是 | 2607 | 1
一次退火 | JG1224070405 | JG1224070405 | 东方8# | 合格 |  | 甲 | 程新华,李龙礼 | 13810 | 13810 | 1 | 6260 | 0.4 | 710 | 退火 装炉量20T-45T(620℃),装炉量>45T (630℃） |  | 20100028 | 轧硬 | 0.4*710-SPCC | 30210015 | 光亮卷 | 0.1-SPCC |  | 20 | MO001804 | MO001804-005 | GLJ002 | 东方光亮卷前处理（0.4轧0.1mm) | 13815 | 2024-07-19 | 2024-08-03 | 5 | 2024-07-20 03:07:58 | 2024-07-23 02:28:00 | 江苏东方九天新能源材料有限公司 | 249261 | 刘忠于 | 刘忠于 |  | 0.4 | 6260 | 710 | 1 | JG1224070405 | 轧0.1；米数控制在25100-25200，脱脂平均分包 |  |  | 否 | 否 | 5648 | 5
一次退火 | JG1224070404 | JG1224070404 | 东方8# | 合格 |  | 甲 | 程新华,李龙礼 | 13665 | 13665 | 1 | 6190 | 0.4 | 710 | 退火 装炉量20T-45T(620℃),装炉量>45T (630℃） |  | 20100028 | 轧硬 | 0.4*710-SPCC | 30210015 | 光亮卷 | 0.1-SPCC |  | 20 | MO001804 | MO001804-003 | GLJ002 | 东方光亮卷前处理（0.4轧0.1mm) | 13685 | 2024-07-19 | 2024-08-03 | 5 | 2024-07-20 03:07:58 | 2024-07-23 02:28:00 | 江苏东方九天新能源材料有限公司 | 249260 | 刘忠于 | 刘忠于 |  | 0.4 | 6190 | 710 | 1 | JG1224070404 | 轧0.1；米数控制在25100-25200，脱脂平均分包 |  |  | 否 | 否 | 6645 | 3
一次退火 | JG1224070420 | JG1224070420 | 东方8# | 合格 |  | 甲 | 程新华,李龙礼 | 13460 | 13460 | 1 | 6110 | 0.4 | 710 | 退火 装炉量20T-45T(620℃),装炉量>45T (630℃） |  | 20100028 | 轧硬 | 0.4*710-SPCC | 30210015 | 光亮卷 | 0.1-SPCC |  | 20 | MO001803 | MO001803-003 | GLJ002 | 东方光亮卷前处理（0.4轧0.1mm) | 13490 | 2024-07-19 | 2024-08-03 | 3 | 2024-07-20 03:07:58 | 2024-07-23 02:28:00 | 江苏东方九天新能源材料有限公司 | 249246 | 刘忠于 | 刘忠于 |  | 0.4 | 6110 | 710 | 1 | JG1224070420 | 轧0.1；米数控制在24700-24800，脱脂平均分包 |  |  | 否 | 否 | 11726 | 3
一次退火 | JG1224070346 | JG1224070346 | 东方8# | 合格 |  | 甲 | 程新华,李龙礼 | 13495 | 13495 | 1 | 5720 | 0.4 | 760 | 退火 装炉量20T-45T(620℃),装炉量>45T (630℃） |  | 20100142 | 轧硬 | 0.4*760-SPCC | 30210015 | 光亮卷 | 0.1-SPCC |  | 20 | MO001675 | MO001675-002 | GLJ002 | 东方光亮卷前处理（0.4轧0.1mm) | 13515 | 2024-07-16 | 2024-07-31 | 5 | 2024-07-20 03:07:58 | 2024-07-23 02:28:00 | 江苏东方九天新能源材料有限公司 | 244659 | 刘忠于 | 刘忠于 |  | 0.4 | 5720 | 760 | 1 | JG1224070346 | 轧0.1，米数控制在23200-23300米，脱脂分一包10500米 |  |  | 否 | 否 | 6472 | 2
一次脱脂 | DU6524070004 | DU6524070004 | 东方950脱脂1# | 合格 | 合格品 | 甲 | 韩成飞,周志平 | 8640 | 8010 | 0.9271 | 1340 | 1.2 | 625 | 南通光阳SK85：脱脂（单位张力2.5）、转退火 |  | 11050005 | 优钢原料 | 2.5-SK85 | 31110018 | 优钢卷 | 0.825-SK85 |  | 40 | MO001283 | MO001283-007 | YG001 | 优钢前处理模板 | 9490 | 2024-07-06 | 2024-07-28 | 5 | 2024-07-23 00:08:49 | 2024-07-23 02:07:53 | 江苏东方九天新能源材料有限公司 | 208954 | 周志平 |  |  | 1.2 | 1400 | 625 | 1 | DU6524070004 | 南通光阳：（0.825*625）厚度+0.005/-0.01MM，HV230-250,粗糙度小于0.1μM |  |  | 否 | 否 | 18420 | 7
铬钝化 | JG1224070169 | JG1224070169 | 东方铬钝化950 | 合格 | 让步接收 | 甲 | 韩康 | 5374 | 5361 | 0.9976 | 6610 | 0.145 | 710 | / | 5320米横向412mm孔洞（大小0.3mm2） | 30210008 | 光亮卷 | 0.145-SPCC | 30110008 | 铬钝化卷 | 0.145-SPCC |  | 10 | MO001887 | MO001887-007 | GDH001 | 铬钝化模板 | 5374 | 2024-07-22 | 2024-07-22 | 3 | 2024-07-23 01:05:12 | 2024-07-23 01:48:03 | 江苏东方九天新能源材料有限公司 | 253032 | 韩康 |  |  | 0.145 | 6620 | 710 | 1 | JG1224070169 |  | 1 | 色差碱液斑白斑亮斑5320米横向412大小0.3 | 是 | 是 | 43 | 7
最终脱脂 | JG12240701012 | JG12240701012 | 东方950脱脂1# | 合格 | 合格品 | 乙 | 何晓健,张东兵 | 8400 | 8285 | 0.9863 | 14300 | 0.1 | 760 | 脱脂（950-1） |  | 20500021 | 光亮卷半成品 | 0.4-SPCC | 30210015 | 光亮卷 | 0.1-SPCC |  | 30 | MO001537 | MO001537-001 | GLJ002 | 东方光亮卷前处理（0.4轧0.1mm) | 8425 | 2024-07-12 | 2024-07-20 | 5 | 2024-07-23 01:27:09 | 2024-07-23 01:27:30 | 江苏东方九天新能源材料有限公司 | 239161 | 何晓健 |  |  | 0.1 | 14385 | 760 | 1 | JG12240701012 | 轧0.1，米数控制在14000-14500米。 |  |  | 否 | 否 | 2823 | 1
铬钝化 | JG12240700882 | JG1224070088 | 东方铬钝化750 | 合格 | 合格品 | 甲 | 孙锋 | 4149 | 4149 | 1 | 6770 | 0.13 | 610 | / |  | 30210007 | 光亮卷 | 0.13-SPCC | 30110007 | 铬钝化卷 | 0.13-SPCC |  | 10 | MO001914 | MO001914-013-02 | GDH001 | 铬钝化模板 | 6224 | 2024-07-22 | 2024-07-22 | 3 | 2024-07-23 00:15:06 | 2024-07-23 01:22:55 | 江苏东方九天新能源材料有限公司 |  | 倪兵 |  | 1 | 0.13 | 6770 | 610 | 1 | JG12240700882 |  | 1 |  | 是 | 是 | 100 | 13
铬钝化 | JG12240700881 | JG1224070088 | 东方铬钝化750 | 合格 | 合格品 | 甲 | 孙锋 | 2069 | 2069 | 1 | 3370 | 0.13 | 610 | / |  | 30210007 | 光亮卷 | 0.13-SPCC | 30110007 | 铬钝化卷 | 0.13-SPCC |  | 10 | MO001914 | MO001914-013-01 | GDH001 | 铬钝化模板 | 6224 | 2024-07-22 | 2024-07-22 | 3 | 2024-07-23 00:15:06 | 2024-07-23 01:22:55 | 江苏东方九天新能源材料有限公司 |  | 倪兵 |  | 1 | 0.13 | 3370 | 610 | 1 | JG12240700881 |  | 1 |  | 是 | 是 | 100 | 13
最终冷轧 | JG12240703492 | JG12240703492 | 东方850轧机 | 合格 | 合格品 | 乙 | 杨海鹏 | 8565 | 8465 | 0.9883 | 14222 | 0.1 | 760 | 850轧机普光辊(Ra0.4-0.6μm)轧制0.1mm(0.4-0.25-0.15-0.115-0.1) |  | 20500021 | 光亮卷半成品 | 0.4-SPCC | 30210015 | 光亮卷 | 0.1-SPCC |  | 30 | MO001763 | MO001763-002 | GLJ002 | 东方光亮卷前处理（0.4轧0.1mm) | 8565 | 2024-07-18 | 2024-07-18 | 3 | 2024-07-23 00:36:18 | 2024-07-23 01:11:22 | 江苏东方九天新能源材料有限公司 | 244169 | 杨海鹏 |  |  | 0.4 | 3640 | 760 | 1 | JG12240703492 | 已退火；轧0.1，米数控制在14400-14500米 |  |  | 否 | 否 |  | 2
铬钝化 | JG1224070153 | JG1224070153 | 东方铬钝化950 | 合格 | 让步接收 | 甲 | 韩康 | 5390 | 5375 | 0.9972 | 6650 | 0.145 | 710 | 、 | 2279米横向54.8mm孔洞（大小1.86mm2）尾150米边部轻撞伤 | 30210008 | 光亮卷 | 0.145-SPCC | 30110008 | 铬钝化卷 | 0.145-SPCC |  | 10 | MO001859 | MO001859-005 | GDH001 | 铬钝化模板 | 5390 | 2024-07-21 | 2024-07-21 | 3 | 2024-07-23 00:22:29 | 2024-07-23 01:04:54 | 江苏东方九天新能源材料有限公司 | 252338 | 韩康 |  |  | 0.145 | 6700 | 710 | 1 | JG1224070153 |  | 1 | (亮斑色差碱液斑白斑2279米横向54.8大小1.86尾150米来料边部撞伤) | 是 | 是 | 42 | 5
铬钝化 | JG1224070110 | JG1224070110 | 东方铬钝化950 | 合格 | 让步接收 | 甲 | 韩康 | 5360 | 5347 | 0.9976 | 6580 | 0.145 | 710 | / | 尾150米板面顶伤 边部轻撞伤 | 30210008 | 光亮卷 | 0.145-SPCC | 30110008 | 铬钝化卷 | 0.145-SPCC |  | 10 | MO001887 | MO001887-009 | GDH001 | 铬钝化模板 | 5360 | 2024-07-22 | 2024-07-22 | 3 | 2024-07-22 23:36:15 | 2024-07-23 00:22:09 | 江苏东方九天新能源材料有限公司 | 253034 | 韩康 |  |  | 0.145 | 6610 | 710 | 1 | JG1224070110 |  | 1 | S色差条印(亮斑色差碱液斑白斑来料黄条印来料横辊印尾150米来料板面顶伤边部撞伤 | 是 | 是 | 46 | 9
铬钝化 | JG12240701932 | JG1224070193 | 东方铬钝化750 | 合格 | 合格品 | 甲 | 周建锋 | 4159 | 4159 | 1 | 6790 | 0.13 | 610 | / |  | 30210007 | 光亮卷 | 0.13-SPCC | 30110007 | 铬钝化卷 | 0.13-SPCC |  | 10 | MO001914 | MO001914-014-02 | GDH001 | 铬钝化模板 | 6236 | 2024-07-22 | 2024-07-22 | 3 | 2024-07-22 23:09:20 | 2024-07-23 00:14:42 | 江苏东方九天新能源材料有限公司 |  | 倪兵 |  | 1 | 0.13 | 6790 | 610 | 1 | JG12240701932 |  | 1 |  | 是 | 是 | 97 | 14
铬钝化 | JG12240701931 | JG1224070193 | 东方铬钝化750 | 合格 | 合格品 | 甲 | 周建锋 | 2079 | 2079 | 1 | 3370 | 0.13 | 610 | / |  | 30210007 | 光亮卷 | 0.13-SPCC | 30110007 | 铬钝化卷 | 0.13-SPCC |  | 10 | MO001914 | MO001914-014-01 | GDH001 | 铬钝化模板 | 6236 | 2024-07-22 | 2024-07-22 | 3 | 2024-07-22 23:09:20 | 2024-07-23 00:14:42 | 江苏东方九天新能源材料有限公司 |  | 倪兵 |  | 1 | 0.13 | 3370 | 610 | 1 | JG12240701931 |  | 1 |  | 是 | 是 | 97 | 14
最终脱脂 | DU6524070008 | DU6524070008 | 东方950脱脂1# | 合格 | 合格品 | 甲 | 韩成飞,周志平 | 7400 | 7100 | 0.9595 | 1170 | 1.2 | 625 | 南通光阳SK85：脱脂（单位张力2.5）、转退火 |  | 20300021 | 优钢半成品 | 1.8-SK85 | 31110018 | 优钢卷 | 0.825-SK85 |  | 40 | MO001711 | MO001711-001 | YG001 | 优钢前处理模板 | 7400 | 2024-07-17 | 2024-07-27 | 5 | 2024-07-22 23:31:00 | 2024-07-23 00:06:29 | 江苏东方九天新能源材料有限公司 | 245922 | 周志平 |  |  | 1.8 | 0 | 625 | 1 | DU6524070008 | 南通光阳：（0.825*625）厚度+0.005/-0.01MM，HV230-250,粗糙度小于0.1μM |  |  | 否 | 否 | 5725 | 1
铬钝化 | JG1224070149 | JG1224070149 | 东方铬钝化950 | 合格 | 合格品 | 甲 | 韩康 | 5392 | 5385 | 0.9987 | 6610 | 0.145 | 710 | / | 白斑碱液斑亮斑 | 30210008 | 光亮卷 | 0.145-SPCC | 30110008 | 铬钝化卷 | 0.145-SPCC |  | 10 | MO001887 | MO001887-008 | GDH001 | 铬钝化模板 | 5392 | 2024-07-22 | 2024-07-22 | 3 | 2024-07-22 22:52:35 | 2024-07-22 23:35:55 | 江苏东方九天新能源材料有限公司 | 253033 | 韩康 |  |  | 0.145 | 6600 | 710 | 1 | JG1224070149 |  | 1 | 白斑碱液斑亮斑 | 是 | 是 | 43 | 8
一次脱脂 | JG1224070416 | JG1224070416 | 东方950脱脂2# | 合格 | 合格品 | 甲 | 韩成飞,周志平 | 13030 | 13010 | 0.9985 | 5900 | 0.4 | 710 | 脱脂（950-2） |  | 20100028 | 轧硬 | 0.4*710-SPCC | 30210015 | 光亮卷 | 0.1-SPCC |  | 10 | MO001801 | MO001801-003 | GLJ002 | 东方光亮卷前处理（0.4轧0.1mm) | 13030 | 2024-07-19 | 2024-08-03 | 5 | 2024-07-22 23:27:48 | 2024-07-22 23:28:11 | 江苏东方九天新能源材料有限公司 | 249238 | 周志平 |  |  | 0.4 | 5970 | 710 | 1 | JG1224070416 | 轧0.1；米数控制在23700-23800，脱脂分一包10500米 |  |  | 否 | 否 | 3238 | 3
铬钝化 | JG0024060071 | JG0024060071 | 东方铬钝化750 | 合格 | 让步接收 | 甲 | 孙锋 | 5000 | 4997 | 0.9994 | 7100 | 0.15 | 610 | / | 59、60米横向18、17mm孔洞(大小0.11、0.39mm2） | 30210011 | 光亮卷 | 0.15-SPCC | 30110011 | 铬钝化卷 | 0.15-SPCC |  | 10 | MO001914 | MO001914-004 | GDH001 | 铬钝化模板 | 5000 | 2024-07-22 | 2024-07-22 | 3 | 2024-07-22 22:14:02 | 2024-07-22 23:08:58 | 江苏东方九天新能源材料有限公司 | 253568 | 倪兵 |  |  | 0.15 | 0 | 610 | 1 | JG0024060071 |  | 1 | 来料板面色差辊印，亮斑点，白斑点，振纹,开机第一包，59/60米横向18/17，大小0.11/0.39 | 是 | 是 | 54 | 4
铬钝化 | JG1224070161 | JG1224070161 | 东方铬钝化950 | 合格 | 合格品 | 甲 | 韩康 | 5380 | 5380 | 1 | 6640 | 0.145 | 710 | 、 | 碱液斑色差白斑亮斑 | 30210008 | 光亮卷 | 0.145-SPCC | 30110008 | 铬钝化卷 | 0.145-SPCC |  | 10 | MO001859 | MO001859-006 | GDH001 | 铬钝化模板 | 5380 | 2024-07-21 | 2024-07-21 | 3 | 2024-07-22 22:07:17 | 2024-07-22 22:52:11 | 江苏东方九天新能源材料有限公司 | 252339 | 韩康 |  |  | 0.145 | 6680 | 710 | 1 | JG1224070161 |  | 1 | 碱液斑色差白斑亮斑 | 是 | 是 | 45 | 6
铬钝化 | JG12240701272 | JG12240701272 | 东方铬钝化950 | 合格 | 让步接收 | 甲 | 韩康 | 5250 | 5241 | 0.9983 | 6264 | 0.15 | 710 | 、 | 碎边，尾部100米轻微顶伤 | 30210011 | 光亮卷 | 0.15-SPCC | 30110011 | 铬钝化卷 | 0.15-SPCC |  | 10 | MO001860 | MO001860-001 | GDH001 | 铬钝化模板 | 5250 | 2024-07-21 | 2024-07-21 | 3 | 2024-07-22 21:32:34 | 2024-07-22 22:07:03 | 江苏东方九天新能源材料有限公司 | 252341 | 韩康 |  |  | 0.15 | 6300 | 710 | 1 | JG12240701272 |  | 1 | 亮斑白斑碱液斑碎边尾100米来料轻微顶伤 | 是 | 是 | 35 | 1
铬钝化 | JG1224070173 | JG1224070173 | 东方铬钝化950 | 合格 | 合格品 | 甲 | 韩康 | 5400 | 5380 | 0.9963 | 6570 | 0.145 | 710 | 、 | 色差白斑亮斑碱液斑 | 30210008 | 光亮卷 | 0.145-SPCC | 30110008 | 铬钝化卷 | 0.145-SPCC |  | 10 | MO001859 | MO001859-007 | GDH001 | 铬钝化模板 | 5400 | 2024-07-21 | 2024-07-21 | 3 | 2024-07-22 20:48:32 | 2024-07-22 21:32:04 | 江苏东方九天新能源材料有限公司 | 252340 | 韩康 |  |  | 0.145 | 6600 | 710 | 1 | JG1224070173 |  | 1 | 色差白斑亮斑碱液斑 | 是 | 是 | 44 | 7
铬钝化 | JG1224070114 | JG1224070114 | 东方铬钝化950 | 合格 | 让步接收 | 乙 | 李志祥 | 5350 | 5335 | 0.9972 | 6760 | 0.145 | 710 | 、 | 834米横向397（大小0.18mm2） | 30210008 | 光亮卷 | 0.145-SPCC | 30110008 | 铬钝化卷 | 0.145-SPCC |  | 10 | MO001859 | MO001859-004 | GDH001 | 铬钝化模板 | 5350 | 2024-07-21 | 2024-07-21 | 3 | 2024-07-22 20:04:12 | 2024-07-22 20:46:49 | 江苏东方九天新能源材料有限公司 | 252337 | 李志祥 |  |  | 0.145 | 6800 | 710 | 1 | JG1224070114 |  | 1 | 色差 辊印 条印 834米横向397大小0.18 | 是 | 是 | 42 | 4
铬钝化 | JG1224070133 | JG1224070133 | 东方铬钝化950 | 合格 | 合格品 | 乙 | 李志祥 | 5374 | 5353 | 0.9961 | 6600 | 0.145 | 710 | 、 | 辊印 色差 | 30210008 | 光亮卷 | 0.145-SPCC | 30110008 | 铬钝化卷 | 0.145-SPCC |  | 10 | MO001839 | MO001839-002 | GDH001 | 铬钝化模板 | 5374 | 2024-07-20 | 2024-07-20 | 3 | 2024-07-22 19:50:59 | 2024-07-22 20:03:57 | 江苏东方九天新能源材料有限公司 | 251132 | 李志祥 |  |  | 0.145 | 0 | 710 | 1 | JG1224070133 |  | 1 | 辊印 色差 | 是 | 是 | 13 | 2
铬钝化 | JG12240601381 | JG12240601381 | 东方铬钝化950 | 合格 | 让步接收 | 乙 | 李志祥 | 7110 | 7063 | 0.9934 | 12160 | 0.1 | 760 | 、 | 乳化斑 色差 辊印 | 30210015 | 光亮卷 | 0.1-SPCC | 30110014 | 铬钝化卷 | 0.1-SPCC |  | 10 | MO001862 | MO001862-002 | GDH001 | 铬钝化模板 | 7110 | 2024-07-21 | 2024-07-21 | 3 | 2024-07-22 19:49:33 | 2024-07-22 19:50:01 | 江苏东方九天新能源材料有限公司 | 252344 | 李志祥 |  |  | 0.1 | 12260 | 760 | 1 | JG12240601381 |  | 1 | 乳化斑 色差 辊印 | 是 | 是 | 1 | 2
最终冷轧 | DL12240700562 | DL1224070056 | 东方650轧机 | 合格 | 让步接收 | 甲 | 关颜伟,徐炜 | 5055 | 4970 | 0.9832 | 1700 | 0.67 | 565 | 昆山富维:650轧机中间道次普光辊（Ra0.2-0.3μm)轧制，最后一道建议用Ra0.8-1.0um毛化辊轧制0.67mm(1.2-1.0-0.82-0.72-0.67)厚度公差0.668-0.673mm板面粗糙度控制在Ra0.4-0.55um，转脱脂 | 色差条印，白斑，挫伤，细划伤，暗线印，同板差6μm·跳动±2振纹 | 20100125 | 轧硬 | 1.2*565-SPCC | 31010082 | 小品种钢卷 | 0.67-SPCC |  | 20 | MO001776 | MO001776-001-02 | XPZG001 | 小品种钢前处理模板 | 10110 | 2024-07-19 | 2024-07-29 | 5 | 2024-07-22 19:28:29 | 2024-07-22 19:33:02 | 江苏东方九天新能源材料有限公司 | 248920 | 徐炜 |  |  | 1.2 | 960 | 565 | 1 | DL12240700562 | 昆山富维：（0.67*565）厚度公差：+0/-0.01mm，HV80-110,粗糙度0.5-0.7um,卷重2-3吨,取A4纸贴打包后贴外面 |  | 色差条印，白斑，挫伤，细划伤，暗线印，同板差6μm·跳动±2振纹 |  |  | 1309 | 1
最终冷轧 | DL1224070057 | DL1224070057 | 东方650轧机 | 其他入库 | 半成品退库 | 甲 | 关颜伟,徐炜 | 8240 | 8170 | 0.9915 | 3650 | 0.5 | 565 | 昆山富维：650轧机中间道次用普光辊Ra0.2-0.3μm轧制，最后一道建议用Ra0.4-0.5μm毛化辊轧至0.5mm（1.2-1.0-0.82-0.70-0.62-0.55-0.5）,厚度公差：0.504-0.509mm，板面粗糙度控制Ra0.2-0.35μm，转脱脂 | 同板差相差10μm，细划伤，暗线印，传动侧5公分下边面一条明显线印，色差条印，白斑。振纹，挫伤 | 20100125 | 轧硬 | 1.2*565-SPCC | 20200061 | 小品种钢半成品 | 0.5-SPCC |  | 20 | MO001780 | MO001780-001 | XPZG001 | 小品种钢前处理模板 | 8240 | 2024-07-19 | 2024-07-29 | 3 | 2024-07-22 19:20:53 | 2024-07-22 19:28:01 | 江苏东方九天新能源材料有限公司 | 248964 | 关颜伟 |  |  | 1.2 | 1565 | 565 | 1 | DL1224070057 | 昆山富维：（0.5*565）厚度公差：+/-0.005mm，HV80-110,粗糙度0.2-0.5um，光泽度：横向光泽度大于140GU,卷重2-3吨，，取A4纸贴打包后贴外面 | 1 | 同板差相差10μm，细划伤，暗线印，传动侧5公分下边面一条明显线印，色差条印，白斑。振纹，挫伤 | 是 | 是 | 9 | 1
最终冷轧 | JG12240703682 | JG12240703682 | 东方850轧机 | 合格 | 合格品 | 甲 | 吴宏林 | 8590 | 8560 | 0.9965 | 14822 | 0.1 | 760 | 850轧机普光辊(Ra0.4-0.6μm)轧制0.1mm(0.4-0.25-0.15-0.115-0.1) |  | 20500021 | 光亮卷半成品 | 0.4-SPCC | 30210015 | 光亮卷 | 0.1-SPCC |  | 30 | MO001763 | MO001763-011 | GLJ002 | 东方光亮卷前处理（0.4轧0.1mm) | 8590 | 2024-07-18 | 2024-07-18 | 5 | 2024-07-22 18:57:09 | 2024-07-22 19:15:57 | 江苏东方九天新能源材料有限公司 | 244166 | 吴宏林 |  |  | 0.4 | 3640 | 760 | 1 | JG12240703682 | 已退火；轧0.1，米数控制在14400-14500米 |  |  | 否 | 否 | 2836 | 11
最终脱脂 | JG12240701022 | JG12240701022 | 东方950脱脂1# | 合格 | 合格品 | 甲 | 关莫平,王建军 | 8260 | 8185 | 0.9909 | 14380 | 0.1 | 760 | 脱脂（950-1） |  | 20500021 | 光亮卷半成品 | 0.4-SPCC | 30210015 | 光亮卷 | 0.1-SPCC |  | 30 | MO001537 | MO001537-002 | GLJ002 | 东方光亮卷前处理（0.4轧0.1mm) | 8290 | 2024-07-12 | 2024-07-20 | 5 | 2024-07-22 17:28:24 | 2024-07-22 17:29:00 | 江苏东方九天新能源材料有限公司 | 239163 | 王建军 |  |  | 0.1 | 14385 | 760 | 1 | JG12240701022 | 轧0.1，米数控制在14000-14500米。 |  |  | 否 | 否 | 3537 | 2
铬钝化 | JG1224060268112 | JG122406026811 | 东方铬钝化950 | 合格 | 合格品 | 乙 | 李志祥 | 4385 | 4385 | 1 | 7430 | 0.1 | 760 | 、 |  | 30210015 | 光亮卷 | 0.1-SPCC | 30110014 | 铬钝化卷 | 0.1-SPCC |  | 10 | MO001862 | MO001862-001-02 | GDH001 | 铬钝化模板 | 6910 | 2024-07-21 | 2024-07-21 | 3 | 2024-07-22 17:01:40 | 2024-07-22 17:03:23 | 江苏东方九天新能源材料有限公司 |  | 李志祥 |  | 1 | 0.1 | 7430 | 760 | 1 | JG1224060268112 |  | 1 | 乳化斑 色差 | 是 | 是 | 3 | 1
铬钝化 | JG1224060268111 | JG122406026811 | 东方铬钝化950 | 合格 | 合格品 | 乙 | 李志祥 | 2505 | 2505 | 1 | 4250 | 0.1 | 760 | 、 |  | 30210015 | 光亮卷 | 0.1-SPCC | 30110014 | 铬钝化卷 | 0.1-SPCC |  | 10 | MO001862 | MO001862-001-01 | GDH001 | 铬钝化模板 | 6910 | 2024-07-21 | 2024-07-21 | 3 | 2024-07-22 17:01:40 | 2024-07-22 17:03:23 | 江苏东方九天新能源材料有限公司 |  | 李志祥 |  | 1 | 0.1 | 4250 | 760 | 1 | JG1224060268111 |  | 1 | 乳化斑 色差 | 是 | 是 | 3 | 1
最终冷轧 | JG12240701012 | JG12240701012 | 东方850轧机 | 合格 | 合格品 | 甲 | 何建 | 8425 | 8400 | 0.997 | 14385 | 0.1 | 760 | 850轧机普光辊(Ra0.4-0.6μm)轧制0.1mm(0.4-0.25-0.15-0.115-0.1) |  | 20500021 | 光亮卷半成品 | 0.4-SPCC | 30210015 | 光亮卷 | 0.1-SPCC |  | 20 | MO001537 | MO001537-001 | GLJ002 | 东方光亮卷前处理（0.4轧0.1mm) | 8425 | 2024-07-12 | 2024-07-20 | 5 | 2024-07-22 16:59:49 | 2024-07-22 17:00:25 | 江苏东方九天新能源材料有限公司 | 239161 | 何建 |  |  | 0.4 | 0 | 760 | 1 | JG12240701012 | 轧0.1，米数控制在14000-14500米。 |  |  | 否 | 否 | 2823 | 1
最终平整 | DL002405511012 | DL0024055110 | 东方850平整 | 其他入库 | 成品退库 | 甲 | 陈俊华,钱琨 | 2870 | 2870 | 1 | 1500 | 0.39 | 630 | 泰兴双永：850平整建议用Ra1.2-1.5μm毛化辊，厚度公差：0.38-0.40mm，硬度95-110HV，粗糙度0.8-1.0μm | Y油泥斑(尾500米左右下板面) | 20100086 | 轧硬 | 0.6*630-SPCC | 31010040 | 小品种钢卷 | 0.39-SPCC |  | 50 | MO001548 | MO001548-001-01-02 | XPZG001 | 小品种钢前处理模板 | 12635 | 2024-07-12 | 2024-07-22 | 5 | 2024-07-22 16:35:13 | 2024-07-22 16:38:51 | 江苏东方九天新能源材料有限公司 |  | 陈俊华 |  | 1 | 0.39 | 1500 | 630 | 1 | DL002405511012 | 泰兴双永：（0.39*630）厚度±0.01mm，HV90-110,粗糙度0.8-1.0μM，卷重2-3吨 | 1 | Y油泥斑(尾500米左右下板面) | 是 | 是 | 1530 | 1
最终平整 | DL002405511011 | DL0024055110 | 东方850平整 | 合格 | 让步接收 | 甲 | 陈俊华,钱琨 | 3030 | 3030 | 1 | 1550 | 0.39 | 630 | 泰兴双永：850平整建议用Ra1.2-1.5μm毛化辊，厚度公差：0.38-0.40mm，硬度95-110HV，粗糙度0.8-1.0μm | X细划伤(920米操10CM处划伤，约80CM长),H黑斑(820-850米传1-5CM) | 20100086 | 轧硬 | 0.6*630-SPCC | 31010040 | 小品种钢卷 | 0.39-SPCC |  | 50 | MO001548 | MO001548-001-01-01 | XPZG001 | 小品种钢前处理模板 | 12635 | 2024-07-12 | 2024-07-22 | 5 | 2024-07-22 16:35:13 | 2024-07-22 16:38:51 | 江苏东方九天新能源材料有限公司 |  | 陈俊华 |  | 1 | 0.39 | 1550 | 630 | 1 | DL002405511011 | 泰兴双永：（0.39*630）厚度±0.01mm，HV90-110,粗糙度0.8-1.0μM，卷重2-3吨 | 1 | X细划伤(920米操10CM处划伤，约80CM长),H黑斑(820-850米传1-5CM) | 是 | 是 | 1530 | 1
最终冷轧 | DL1224070012 | DL1224070012 | 东方650轧机 | 其他入库 | 半成品退库 | 乙 | 刘爱民 | 5705 | 5800 | 1.0167 | 2800 | 0.5 | 565 | 昆山富维：650轧机中间道次普光辊（Ra0.2-0.3μm)轧制，最后一道用Ra0.8-1.0μm毛化辊轧至0.45mm（1.2-1.0-0.81-0.68-0.58-0.50-0.45）厚度公差：0.463-0.468mm,板面粗糙度控制Ra0.4-0.6μm，转脱脂 | X锈斑(整卷中间部位间断性锈斑) | 20100125 | 轧硬 | 1.2*565-SPCC | 20200061 | 小品种钢半成品 | 0.5-SPCC |  | 30 | MO001167 | MO001167-001 | XPZG001 | 小品种钢前处理模板 | 5860 | 2024-07-04 | 2024-07-13 | 2 | 2024-07-22 16:35:43 | 2024-07-22 16:36:42 | 江苏东方九天新能源材料有限公司 | 204271 | 刘爱民 |  |  | 1.2 | 1070 | 565 | 1 | DL1224070012 | 昆山富维（0.45）：厚度公差：+/-0.005mm，HV100-120,粗糙度0.5-0.7um,卷重2-3吨，取A4纸贴打包后贴外面 | 1 | X锈斑(整卷中间部位间断性锈斑) | 是 | 是 | 2869 | 1
最终冷轧 | DL1224060011 | DL1224060011 | 东方650轧机 | 其他入库 | 半成品退库 | 甲 | 刘爱民 | 5800 | 5660 | 0.9759 | 2080 | 0.67 | 565 | 昆山富维:650轧机中间道次普光辊（Ra 0.2-0.3μm)轧制最后一道用Ra0.4-0.5um毛化辊轧制0.67mm（1.2-1.0-0.82-0.72-0.67）厚度差0.670-0.675mm板面粗糙度控制在Ra0.2-0.4um，转脱脂 |  | 20100125 | 轧硬 | 1.2*565-SPCC | 20200098 | 小品种钢半成品 | 0.67-SPCC |  | 20 | MO001254 | MO001254-001 | XPZG001 | 小品种钢前处理模板 | 5720 | 2024-07-05 | 2024-07-15 | 2 | 2024-07-11 13:14:34 | 2024-07-22 16:35:19 | 江苏东方九天新能源材料有限公司 | 207375 | 顾峰 |  |  | 1.2 | 1100 | 565 | 1 | DL1224060011 | 昆山富维0.67*565.厚度公差：+0/-0.01mm，HV80-110,粗糙度0.2-0.45um,光泽度大于150GU(纵向，横向都要满足）卷重2-3吨,取A4纸贴打包后贴外面 | 1 |  | 是 | 是 | 16044 | 1
最终冷轧 | DL1224060009 | DL1224060009 | 东方650轧机 | 其他入库 | 半成品退库 | 乙 | 刘爱民 | 5775 | 5720 | 0.9905 | 1800 | 0.71 | 565 | 昆山富维：650轧机中间道次普光辊（Ra0.2-0.3μm)轧制，最后一道用Ra0.4-0.5μm毛化辊轧至0.66mm（1.2-1.0-0.82-0.71-0.66）厚度公差：0.660-0.665mm，板面粗糙度控制Ra0.2-0.35μm，转脱脂 |  | 20100125 | 轧硬 | 1.2*565-SPCC | 20200097 | 小品种钢半成品 | 0.66-SPCC |  | 20 | MO001255 | MO001255-001 | XPZG001 | 小品种钢前处理模板 | 5785 | 2024-07-05 | 2024-07-15 | 2 | 2024-07-22 16:34:01 | 2024-07-22 16:34:25 | 江苏东方九天新能源材料有限公司 | 207441 | 刘爱民 |  |  | 1.2 | 1080 | 565 | 1 | DL1224060009 | 昆山富维:(0.66)厚度公差：+0/-0.01mm，HV80-100,粗糙度Ra小于等于0.6um（细麻面）,卷重2-3吨，，取A4纸贴打包后贴外面 | 1 |  | 是 | 是 | 54 | 1
最终冷轧 | DL1224070009 | DL1224070009 | 东方650轧机 | 其他入库 | 半成品退库 | 乙 | 朱明 | 5905 | 5830 | 0.9873 | 2450 | 0.55 | 565 | 昆山富维：650轧机中间道次用普光辊Ra0.2-0.3μm轧制，最后一道用Ra0.4-0.5μm毛化辊轧至0.5mm（1.2-1.0-0.82-0.70-0.62-0.55-0.5）,厚度公差：0.504-0.509mm，板面粗糙度控制Ra0.2-0.35μm，转脱脂 |  | 20100125 | 轧硬 | 1.2*565-SPCC | 20200061 | 小品种钢半成品 | 0.5-SPCC |  | 20 | MO001295 | MO001295-002 | XPZG001 | 小品种钢前处理模板 | 5910 | 2024-07-06 | 2024-07-16 | 2 | 2024-07-22 16:31:47 | 2024-07-22 16:33:35 | 江苏东方九天新能源材料有限公司 | 208804 | 朱明 |  |  | 1.2 | 1100 | 565 | 1 | DL1224070009 | 昆山富维(0.5*565)：厚度公差：+/-0.005mm，HV80-110,粗糙度0.2-0.5um，光泽度：横向光泽度大于140GU,卷重2-3吨，，取A4纸贴打包后贴外面 | 1 |  | 是 | 是 | 39 | 2
最终脱脂 | DL00240700201 | DL0024070020 | 东方950脱脂1# | 合格 | 合格品 | 甲 | 关莫平,王建军 | 6220 | 6100 | 0.9807 | 2155 | 0.57 | 630 | 昆山宝必达：脱脂(单位张力4.3）、转退火 |  | 20100086 | 轧硬 | 0.6*630-SPCC | 31010081 | 小品种钢卷 | 0.57-SPCC |  | 30 | MO001713 | MO001713-002-01 | XPZG001 | 小品种钢前处理模板 | 12605 | 2024-07-17 | 2024-07-28 | 5 | 2024-07-22 16:27:58 | 2024-07-22 16:28:35 | 江苏东方九天新能源材料有限公司 | 246142 | 王建军 |  |  | 0.57 | 2200 | 630 | 1 | DL00240700201 | 昆山宝必达：（0.57*630）厚度±0.01mm，硬度HV85-105,粗糙度0.5-0.8μM，卷重2-3吨 |  |  |  |  | 1542 | 2
最终脱脂 | JL1224030182 | JL1224030182 | 东方950脱脂1# | 合格 | 合格品 | 甲 | 关莫平,王建军 | 5350 | 5235 | 0.9785 | 3485 | 0.3 | 650 | 摩丁普信：脱脂（单位张力6.7）、转退火 |  | 20100026 | 轧硬 | 0.4*650-SPCC | 31010041 | 小品种钢卷 | 0.3-SPCC |  | 30 | MO001363 | MO001363-007 | XPZG001 | 小品种钢前处理模板 | 5350 | 2024-07-08 | 2024-07-23 | 5 | 2024-07-22 15:12:12 | 2024-07-22 15:46:26 | 江苏东方九天新能源材料有限公司 | 227543 | 王建军 |  |  | 0.4 | 0 | 650 | 1 | JL1224030182 | 摩丁普信：（0.3*650）厚度+0.003/-0.007，HV90-110,粗度0.5-0.8 |  |  | 否 | 否 | 4037 | 7
最终脱脂 | JL1224030187 | JL1224030187 | 东方950脱脂1# | 合格 | 合格品 | 甲 | 关莫平,王建军 | 7090 | 6950 | 0.9803 | 4655 | 0.3 | 650 | 摩丁普信：脱脂（单位张力6.7）、转退火 |  | 20100026 | 轧硬 | 0.4*650-SPCC | 31010041 | 小品种钢卷 | 0.3-SPCC |  | 30 | MO001363 | MO001363-012 | XPZG001 | 小品种钢前处理模板 | 7090 | 2024-07-08 | 2024-07-23 | 5 | 2024-07-22 14:53:14 | 2024-07-22 15:11:25 | 江苏东方九天新能源材料有限公司 | 227552 | 王建军 |  |  | 0.4 | 0 | 650 | 1 | JL1224030187 | 摩丁普信：（0.3*650）厚度+0.003/-0.007，HV90-110,粗度0.5-0.8 |  |  | 否 | 否 | 4021 | 12
最终冷轧 | JG12240701022 | JG12240701022 | 东方850轧机 | 合格 | 合格品 | 甲 | 蔡迎虎 | 8290 | 8260 | 0.9964 | 14385 | 0.1 | 760 | 850轧机普光辊(Ra0.4-0.6μm)轧制0.1mm(0.4-0.25-0.15-0.115-0.1) |  | 20500021 | 光亮卷半成品 | 0.4-SPCC | 30210015 | 光亮卷 | 0.1-SPCC |  | 20 | MO001537 | MO001537-002 | GLJ002 | 东方光亮卷前处理（0.4轧0.1mm) | 8290 | 2024-07-12 | 2024-07-20 | 5 | 2024-07-22 14:40:18 | 2024-07-22 14:40:51 | 江苏东方九天新能源材料有限公司 | 239163 | 蔡迎虎 |  |  | 0.4 | 0 | 760 | 1 | JG12240701022 | 轧0.1，米数控制在14000-14500米。 |  |  | 否 | 否 | 3537 | 2
最终脱脂 | JL1224030188 | JL1224030188 | 东方950脱脂1# | 合格 | 合格品 | 甲 | 关莫平,王建军 | 5345 | 5190 | 0.971 | 3500 | 0.3 | 650 | 摩丁普信：脱脂（单位张力6.7）、转退火 |  | 20100026 | 轧硬 | 0.4*650-SPCC | 31010041 | 小品种钢卷 | 0.3-SPCC |  | 30 | MO001363 | MO001363-013 | XPZG001 | 小品种钢前处理模板 | 5345 | 2024-07-08 | 2024-07-23 | 5 | 2024-07-22 13:57:16 | 2024-07-22 13:57:56 | 江苏东方九天新能源材料有限公司 | 227553 | 王建军 |  |  | 0.4 | 0 | 650 | 1 | JL1224030188 | 摩丁普信：（0.3*650）厚度+0.003/-0.007，HV90-110,粗度0.5-0.8 |  |  | 否 | 否 | 4003 | 13
最终平整 | JG12240601332 | JG1224060133 | 东方850平整 | 合格 | 让步接收 | 甲 | 陈俊华,刘飞 | 6520 | 6510 | 0.9985 | 11550 | 0.1 | 760 | 平整 | 边部水锈斑，内190米传117.2-544.8MM11个0.14-0.65MM2(以夹纸) | 20100142 | 轧硬 | 0.4*760-SPCC | 30210015 | 光亮卷 | 0.1-SPCC |  | 60 | MO000938 | MO000938-006-02 | KSFW001 | 东方小品种钢前处理 0.67（昆山富维 厚度公差：0.660-0.670mm,光泽度大于150GU（横向、纵向），粗糙度：Ra0.2-0.45um.硬度：HV80-110） | 13480 | 2024-06-24 | 2024-07-04 | 5 | 2024-07-22 13:39:26 | 2024-07-22 13:41:14 | 江苏东方九天新能源材料有限公司 | 192990 | 陈俊华 |  |  | 0.1 | 11450 | 760 | 1 | JG12240601332 | 轧0.1，米数控制在23100-23200米，脱脂分一包10400米。 | 1 | S水锈斑(边部),K孔洞(内190米传117.2-544.8MM11个0.14-0.65MM2】【以夹纸】) | 是 | 是 | 3987 | 6
铬钝化 | JG12240603322 | JG1224060332 | 东方铬钝化750 | 合格 | 让步接收 | 乙 | 李澍 | 2877 | 2877 | 1 | 6210 | 0.1 | 610 | / | 5800米左右折皱印，外200米来料顶伤凹印 | 30210015 | 光亮卷 | 0.1-SPCC | 30110014 | 铬钝化卷 | 0.1-SPCC |  | 10 | MO001888 | MO001888-001-02 | GDH001 | 铬钝化模板 | 5744 | 2024-07-22 | 2024-07-22 | 3 | 2024-07-22 12:08:24 | 2024-07-22 13:37:20 | 江苏东方九天新能源材料有限公司 |  | 李澍 |  | 1 | 0.1 | 6210 | 610 | 1 | JG12240603322 |  | 1 | G辊印(5800米左右折皱印 外200米来料顶伤凹印) | 是 | 是 | 133 | 1
铬钝化 | JG12240603321 | JG1224060332 | 东方铬钝化750 | 合格 | 合格品 | 乙 | 李澍 | 2855 | 2855 | 1 | 6200 | 0.1 | 610 | / |  | 30210015 | 光亮卷 | 0.1-SPCC | 30110014 | 铬钝化卷 | 0.1-SPCC |  | 10 | MO001888 | MO001888-001-01 | GDH001 | 铬钝化模板 | 5744 | 2024-07-22 | 2024-07-22 | 3 | 2024-07-22 12:08:24 | 2024-07-22 13:37:20 | 江苏东方九天新能源材料有限公司 |  | 李澍 |  | 1 | 0.1 | 6200 | 610 | 1 | JG12240603321 |  | 1 |  | 是 | 是 | 133 | 1
最终脱脂 | JL1224030176 | JL1224030176 | 东方950脱脂1# | 合格 | 合格品 | 甲 | 关莫平,王建军 | 5465 | 5270 | 0.9643 | 3540 | 0.3 | 650 | 摩丁普信：脱脂（单位张力6.7）、转退火 |  | 20100026 | 轧硬 | 0.4*650-SPCC | 31010041 | 小品种钢卷 | 0.3-SPCC |  | 30 | MO001363 | MO001363-001 | XPZG001 | 小品种钢前处理模板 | 5465 | 2024-07-08 | 2024-07-23 | 5 | 2024-07-22 13:01:23 | 2024-07-22 13:14:26 | 江苏东方九天新能源材料有限公司 | 227521 | 王建军 |  |  | 0.4 | 0 | 650 | 1 | JL1224030176 | 摩丁普信：（0.3*650）厚度+0.003/-0.007，HV90-110,粗度0.5-0.8 |  |  | 否 | 否 | 2815 | 1
最终脱脂 | JL1224030189 | JL1224030189 | 东方950脱脂1# | 合格 | 合格品 | 甲 | 关莫平,王建军 | 7135 | 6920 | 0.9699 | 4550 | 0.3 | 650 | 摩丁普信：脱脂（单位张力6.7）、转退火 |  | 20100026 | 轧硬 | 0.4*650-SPCC | 31010041 | 小品种钢卷 | 0.3-SPCC |  | 30 | MO001363 | MO001363-014 | XPZG001 | 小品种钢前处理模板 | 7135 | 2024-07-08 | 2024-07-23 | 5 | 2024-07-22 11:56:06 | 2024-07-22 12:30:34 | 江苏东方九天新能源材料有限公司 | 227554 | 王建军 |  |  | 0.4 | 0 | 650 | 1 | JL1224030189 | 摩丁普信：（0.3*650）厚度+0.003/-0.007，HV90-110,粗度0.5-0.8 |  |  | 否 | 否 | 2814 | 14
最终平整 | JG12240602702 | JG1224060270 | 东方850平整 | 合格 | 让步接收 | 甲 | 陈俊华,钱琨 | 5595 | 5595 | 1 | 9700 | 0.1 | 760 | 平整 | 操30CM轻微花辊印 | 20100142 | 轧硬 | 0.4*760-SPCC | 30210015 | 光亮卷 | 0.1-SPCC |  | 60 | MO000947 | MO000947-004-02 | KSFW001 | 东方小品种钢前处理 0.67（昆山富维 厚度公差：0.660-0.670mm,光泽度大于150GU（横向、纵向），粗糙度：Ra0.2-0.45um.硬度：HV80-110） | 12970 | 2024-06-25 | 2024-07-05 | 2 | 2024-07-22 12:18:56 | 2024-07-22 12:19:37 | 江苏东方九天新能源材料有限公司 | 193135 | 陈俊华 |  |  | 0.1 | 9700 | 760 | 1 | JG12240602702 | 轧0.1，米数控制在22200-22300米，脱脂分一包9200米。 | 1 | H花辊印(操30CM，轻微) | 是 | 是 | 4599 | 4
铬钝化 | JG1224070162 | JG1224070162 | 东方铬钝化950 | 合格 | 让步接收 | 乙 | 李志祥 | 5360 | 5355 | 0.9991 | 6580 | 0.145 | 710 | 、 | 来料双边浪 色差 | 30210008 | 光亮卷 | 0.145-SPCC | 30110008 | 铬钝化卷 | 0.145-SPCC |  | 10 | MO001839 | MO001839-005 | GDH001 | 铬钝化模板 | 5360 | 2024-07-20 | 2024-07-20 | 3 | 2024-07-22 12:14:48 | 2024-07-22 12:15:22 | 江苏东方九天新能源材料有限公司 | 251139 | 李志祥 |  |  | 0.145 | 0 | 710 | 1 | JG1224070162 |  | 1 | 边浪 色差 | 是 | 是 | 1 | 5
最终脱脂 | DL1224070036 | DL1224070036 | 东方950脱脂1# | 合格 | 让步接收 | 乙 | 何晓健 | 5185 | 4990 | 0.9624 | 1700 | 0.67 | 565 | 昆山富维：脱脂（单位张力3.7）、转退火 | X锈斑(整卷间断锈斑) | 20100125 | 轧硬 | 1.2*565-SPCC | 31010082 | 小品种钢卷 | 0.67-SPCC |  | 30 | MO001622 | MO001622-002 | XPZG001 | 小品种钢前处理模板 | 5185 | 2024-07-15 | 2024-07-25 | 3 | 2024-07-17 14:54:01 | 2024-07-22 12:08:37 | 江苏东方九天新能源材料有限公司 | 235551 | 何晓健 |  |  | 0.67 | 980 | 565 | 1 | DL1224070036 | 昆山富维:(0.67*565)厚度公差：+0/-0.01mm，HV80-110,粗糙度0.5-0.7um,卷重2-3吨,取A4纸贴打包后贴外面 | 0 | X锈斑(整卷间断锈斑) | 处理中 | 否 | 7035 | 2
铬钝化 | JG1224070011 | JG1224070011 | 东方铬钝化750 | 合格 | 让步接收 | 乙 | 李澍 | 6220 | 6203 | 0.9973 | 10130 | 0.13 | 610 | / | 白斑 辊印 粘钢折印 色差 | 30210007 | 光亮卷 | 0.13-SPCC | 30110007 | 铬钝化卷 | 0.13-SPCC |  | 10 | MO001882 | MO001882-001 | GDH001 | 铬钝化模板 | 6220 | 2024-07-22 | 2024-07-22 | 3 | 2024-07-22 11:15:27 | 2024-07-22 12:08:14 | 江苏东方九天新能源材料有限公司 | 253003 | 李澍 |  |  | 0.13 | 0 | 610 | 1 | JG1224070011 |  | 1 | 白斑 辊印 粘钢折印 色差 | 是 | 是 | 53 | 1
最终冷轧 | JG12240703642 | JG12240703642 | 东方850轧机 | 合格 | 合格品 | 甲 | 吴宏林 | 8460 | 7870 | 0.9303 | 13658 | 0.1 | 760 | 850轧机普光辊(Ra0.4-0.6μm)轧制0.1mm(0.4-0.25-0.15-0.115-0.1) |  | 20500021 | 光亮卷半成品 | 0.4-SPCC | 30210015 | 光亮卷 | 0.1-SPCC |  | 30 | MO001873 | MO001873-001 | GLJ002 | 东方光亮卷前处理（0.4轧0.1mm) | 8460 | 2024-07-22 | 2024-08-01 | 5 | 2024-07-22 12:05:40 | 2024-07-22 12:06:13 | 江苏东方九天新能源材料有限公司 | 244128 | 吴宏林 |  |  | 0.4 | 3590 | 760 | 1 | JG12240703642 | 已退火，轧0.1，米数控制在14400-14500米 |  |  | 否 | 否 | 3505 | 1
铬钝化 | JG1224070154 | JG1224070154 | 东方铬钝化950 | 合格 | 让步接收 | 乙 | 李志祥 | 5320 | 5301 | 0.9964 | 6470 | 0.145 | 710 | 、 | 尾部轻微发黄 色差 亮点 来料双边浪 | 30210008 | 光亮卷 | 0.145-SPCC | 30110008 | 铬钝化卷 | 0.145-SPCC |  | 10 | MO001839 | MO001839-003 | GDH001 | 铬钝化模板 | 5320 | 2024-07-20 | 2024-07-20 | 3 | 2024-07-22 10:37:58 | 2024-07-22 11:33:52 | 江苏东方九天新能源材料有限公司 | 251135 | 李志祥 |  |  | 0.145 | 0 | 710 | 1 | JG1224070154 |  | 1 | 尾发轻微 发黄 色差 亮点 | 是 | 是 | 56 | 3
最终脱脂 | JL1224030186 | JL1224030186 | 东方950脱脂1# | 合格 | 合格品 | 甲 | 关莫平,王建军 | 5345 | 5185 | 0.9701 | 3460 | 0.3 | 650 | 摩丁普信：脱脂（单位张力6.7）、转退火 |  | 20100026 | 轧硬 | 0.4*650-SPCC | 31010041 | 小品种钢卷 | 0.3-SPCC |  | 30 | MO001363 | MO001363-011 | XPZG001 | 小品种钢前处理模板 | 5345 | 2024-07-08 | 2024-07-23 | 5 | 2024-07-22 11:06:18 | 2024-07-22 11:24:59 | 江苏东方九天新能源材料有限公司 | 227551 | 王建军 |  |  | 0.4 | 0 | 650 | 1 | JL1224030186 | 摩丁普信：（0.3*650）厚度+0.003/-0.007，HV90-110,粗度0.5-0.8 |  |  | 否 | 否 | 2799 | 11
最终平整 | JG12240601461 | JG1224060146 | 东方850平整 | 合格 | 合格品 | 甲 | 陈俊华,刘飞 | 5810 | 5800 | 0.9983 | 10160 | 0.1 | 760 | 平整 |  | 20100142 | 轧硬 | 0.4*760-SPCC | 30210015 | 光亮卷 | 0.1-SPCC |  | 60 | MO000948 | MO000948-002-01 | KSFW001 | 东方小品种钢前处理 0.67（昆山富维 厚度公差：0.660-0.670mm,光泽度大于150GU（横向、纵向），粗糙度：Ra0.2-0.45um.硬度：HV80-110） | 11685 | 2024-06-25 | 2024-07-05 | 5 | 2024-07-22 11:16:47 | 2024-07-22 11:17:06 | 江苏东方九天新能源材料有限公司 | 193160 | 陈俊华 |  |  | 0.1 | 10120 | 760 | 1 | JG12240601461 | 轧0.1，米数控制在11900-20000米，脱脂分一包9300米。 | 1 |  | 是 | 是 | 4934 | 2
铬钝化 | JG12240603262 | JG1224060326 | 东方铬钝化750 | 合格 | 合格品 | 乙 | 李澍 | 3501 | 3501 | 1 | 4770 | 0.15 | 610 | 、 |  | 30210011 | 光亮卷 | 0.15-SPCC | 30110011 | 铬钝化卷 | 0.15-SPCC |  | 10 | MO001856 | MO001856-001-02 | GDH001 | 铬钝化模板 | 5286 | 2024-07-21 | 2024-07-21 | 3 | 2024-07-22 10:48:07 | 2024-07-22 10:48:42 | 江苏东方九天新能源材料有限公司 |  | 李澍 |  | 1 | 0.15 | 4770 | 610 | 1 | JG12240603262 |  | 1 |  | 是 | 是 | 0 | 1
铬钝化 | JG12240603261 | JG1224060326 | 东方铬钝化750 | 合格 | 合格品 | 乙 | 李澍 | 1771 | 1771 | 1 | 2400 | 0.15 | 610 | 、 |  | 30210011 | 光亮卷 | 0.15-SPCC | 30110011 | 铬钝化卷 | 0.15-SPCC |  | 10 | MO001856 | MO001856-001-01 | GDH001 | 铬钝化模板 | 5286 | 2024-07-21 | 2024-07-21 | 3 | 2024-07-22 10:48:07 | 2024-07-22 10:48:42 | 江苏东方九天新能源材料有限公司 |  | 李澍 |  | 1 | 0.15 | 2400 | 610 | 1 | JG12240603261 |  | 1 |  | 是 | 是 | 0 | 1
最终平整 | JG12240602701 | JG1224060270 | 东方850平整 | 合格 | 合格品 | 甲 | 陈俊华,刘飞 | 7075 | 7060 | 0.9979 | 12260 | 0.1 | 760 | 平整 |  | 20100142 | 轧硬 | 0.4*760-SPCC | 30210015 | 光亮卷 | 0.1-SPCC |  | 60 | MO000947 | MO000947-004-01 | KSFW001 | 东方小品种钢前处理 0.67（昆山富维 厚度公差：0.660-0.670mm,光泽度大于150GU（横向、纵向），粗糙度：Ra0.2-0.45um.硬度：HV80-110） | 12970 | 2024-06-25 | 2024-07-05 | 2 | 2024-07-22 10:43:49 | 2024-07-22 10:44:10 | 江苏东方九天新能源材料有限公司 | 193135 | 陈俊华 |  |  | 0.1 | 12200 | 760 | 1 | JG12240602701 | 轧0.1，米数控制在22200-22300米，脱脂分一包9200米。 | 1 |  | 是 | 是 | 4599 | 4
最终脱脂 | JL1224030183 | JL1224030183 | 东方950脱脂1# | 合格 | 合格品 | 甲 | 关莫平,王建军 | 7060 | 6890 | 0.9759 | 4620 | 0.3 | 650 | 摩丁普信：脱脂（单位张力6.7）、转退火 |  | 20100026 | 轧硬 | 0.4*650-SPCC | 31010041 | 小品种钢卷 | 0.3-SPCC |  | 30 | MO001363 | MO001363-008 | XPZG001 | 小品种钢前处理模板 | 7060 | 2024-07-08 | 2024-07-23 | 5 | 2024-07-22 10:39:59 | 2024-07-22 10:40:40 | 江苏东方九天新能源材料有限公司 | 227548 | 王建军 |  |  | 0.4 | 0 | 650 | 1 | JL1224030183 | 摩丁普信：（0.3*650）厚度+0.003/-0.007，HV90-110,粗度0.5-0.8 |  |  | 否 | 否 | 2818 | 8
铬钝化 | JG1224070146 | JG1224070146 | 东方铬钝化950 | 合格 | 让步接收 | 乙 | 李志祥 | 5386 | 5347 | 0.9928 | 6590 | 0.145 | 710 | 、 | 尾轻黄 来料双边浪 色差 辊印 | 30210008 | 光亮卷 | 0.145-SPCC | 30110008 | 铬钝化卷 | 0.145-SPCC |  | 10 | MO001839 | MO001839-001 | GDH001 | 铬钝化模板 | 5386 | 2024-07-20 | 2024-07-20 | 3 | 2024-07-22 10:36:40 | 2024-07-22 10:37:35 | 江苏东方九天新能源材料有限公司 | 251129 | 李志祥 |  |  | 0.145 | 0 | 710 | 1 | JG1224070146 |  | 1 | 尾轻黄 边浪 色差 辊印 | 是 | 是 | 1 | 1
一次退火 | DL00240700322 | DL0024070032 | 东方8# | 合格 |  | 乙 | 陈国,李楷文,袁亚东,张天圣 | 6060 | 6060 | 1 | 2130 | 0.6 | 610 | 昆山富裕炜：退火（620℃）、转650轧机 |  | 20100082 | 轧硬 | 0.6*610-SPCC | 31010009 | 小品种钢卷 | 0.14-SPCC |  | 20 | MO001625 | MO001625-001-02 | XPZG001 | 小品种钢前处理模板 | 12220 | 2024-07-15 | 2024-07-15 | 3 | 2024-07-18 09:56:26 | 2024-07-22 10:30:38 | 江苏东方九天新能源材料有限公司 | 243246 | 刘忠于 | 刘忠于 |  | 0.6 | 2130 | 610 | 1 | DL00240700322 | 昆山富裕炜0.14：厚度±0.005MM,HV100-120,C粗糙度≤0.15μ，卷重2-3吨 |  |  |  |  | 4197 | 1
一次退火 | DL00240700321 | DL0024070032 | 东方8# | 合格 |  | 乙 | 陈国,李楷文,袁亚东,张天圣 | 6145 | 6145 | 1 | 2150 | 0.6 | 610 | 昆山富裕炜：退火（620℃）、转650轧机 |  | 20100082 | 轧硬 | 0.6*610-SPCC | 31010009 | 小品种钢卷 | 0.14-SPCC |  | 20 | MO001625 | MO001625-001-01 | XPZG001 | 小品种钢前处理模板 | 12220 | 2024-07-15 | 2024-07-15 | 3 | 2024-07-18 09:56:26 | 2024-07-22 10:30:38 | 江苏东方九天新能源材料有限公司 | 243246 | 刘忠于 | 刘忠于 |  | 0.6 | 2150 | 610 | 1 | DL00240700321 | 昆山富裕炜0.14：厚度±0.005MM,HV100-120,C粗糙度≤0.15μ，卷重2-3吨 |  |  |  |  | 4197 | 1
一次退火 | DL00240700312 | DL0024070031 | 东方8# | 合格 |  | 乙 | 陈国,李楷文,袁亚东,张天圣 | 5915 | 5915 | 1 | 2080 | 0.6 | 610 | 东莞鸿力：退火(620℃)、转650轧机 |  | 20100082 | 轧硬 | 0.6*610-SPCC | 31010010 | 小品种钢卷 | 0.15-SPCC |  | 20 | MO001608 | MO001608-003-02 | XPZG001 | 小品种钢前处理模板 | 12210 | 2024-07-15 | 2024-07-15 | 3 | 2024-07-18 09:56:26 | 2024-07-22 10:30:38 | 江苏东方九天新能源材料有限公司 | 242252 | 刘忠于 | 刘忠于 |  | 0.6 | 2080 | 610 | 1 | DL00240700312 | 东莞鸿力：厚度-0.01，HV90-110粗糙度≤0.15，卷重在2-3.5吨 |  |  |  |  | 5316 | 3
一次退火 | DL00240700311 | DL0024070031 | 东方8# | 合格 |  | 乙 | 陈国,李楷文,袁亚东,张天圣 | 6270 | 6270 | 1 | 2200 | 0.6 | 610 | 东莞鸿力：退火(620℃)、转650轧机 |  | 20100082 | 轧硬 | 0.6*610-SPCC | 31010010 | 小品种钢卷 | 0.15-SPCC |  | 20 | MO001608 | MO001608-003-01 | XPZG001 | 小品种钢前处理模板 | 12210 | 2024-07-15 | 2024-07-15 | 3 | 2024-07-18 09:56:26 | 2024-07-22 10:30:38 | 江苏东方九天新能源材料有限公司 | 242252 | 刘忠于 | 刘忠于 |  | 0.6 | 2200 | 610 | 1 | DL00240700311 | 东莞鸿力：厚度-0.01，HV90-110粗糙度≤0.15，卷重在2-3.5吨 |  |  |  |  | 5316 | 3
一次退火 | JG12240703481 | JG1224070348 | 东方8# | 合格 |  | 乙 | 陈国,李楷文,袁亚东,张天圣 | 4935 | 4935 | 1 | 2090 | 0.4 | 760 | 退火 装炉量20T-45T(620℃), 装炉量>45T (630℃） |  | 20100142 | 轧硬 | 0.4*760-SPCC | 30210004 | 光亮卷 | 0.125-SPCC |  | 20 | MO001554 | MO001554-002-01 | GLJ001 | 东方光亮卷前处理(0.4轧0.125mm) | 13460 | 2024-07-12 | 2024-07-12 | 5 | 2024-07-18 09:56:26 | 2024-07-22 10:30:38 | 江苏东方九天新能源材料有限公司 | 239531 | 刘忠于 | 刘忠于 |  | 0.4 | 2090 | 760 | 1 | JG12240703481 | 脱脂分一包4.9t，2050米，合格报工，轧0.125，米数控制在6800-6900米，厚度公差0.115-0.125，轧机按照0.12的中值设定轧制。剩余一包8.6t脱脂结束后报工，报工报待处理。特别注意按照此要求操作。 |  |  |  |  | 6615 | 2
最终平整 | JG12240551472 | JG1224055147 | 东方850平整 | 合格 | 让步接收 | 甲 | 陈俊华,刘飞 | 5925 | 5860 | 0.989 | 10230 | 0.1 | 760 | 平整 | 边部水锈斑，乳化斑(重),板面中间小亮点，449.2米传538.3MM孔洞0.14平方毫米，传35CM轻微花辊印 | 20100142 | 轧硬 | 0.4*760-SPCC | 30210015 | 光亮卷 | 0.1-SPCC |  | 60 | MO000956 | MO000956-001-02 | KSFW001 | 东方小品种钢前处理 0.67（昆山富维 厚度公差：0.660-0.670mm,光泽度大于150GU（横向、纵向），粗糙度：Ra0.2-0.45um.硬度：HV80-110） | 13795 | 2024-06-25 | 2024-07-05 | 2 | 2024-07-22 10:07:08 | 2024-07-22 10:09:18 | 江苏东方九天新能源材料有限公司 | 193297 | 陈俊华 |  |  | 0.1 | 10270 | 760 | 1 | JG12240551472 | 轧0.1，米数控制在23700-23800米，脱脂分一包10500米。 | 1 | S水锈斑(边部),R乳化斑(重),L亮点(板面中间，小的),K孔洞(449.2米传538.3MM0.14MM2),H花辊印(传35CM，轻微) | 是 | 是 | 9633 | 1
铬钝化 | JG12240603132 | JG12240603132 | 东方铬钝化750 | 合格 | 让步接收 | 乙 | 李澍 | 2864 | 2833 | 0.9892 | 6110 | 0.1 | 610 | / | 335/590米操214/166MM 各1个孔洞0.11/0.34平方毫米 | 30210015 | 光亮卷 | 0.1-SPCC | 30110014 | 铬钝化卷 | 0.1-SPCC |  | 10 | MO001871 | MO001871-001 | GDH001 | 铬钝化模板 | 2864 | 2024-07-22 | 2024-07-22 | 3 | 2024-07-22 10:06:13 | 2024-07-22 10:07:12 | 江苏东方九天新能源材料有限公司 | 252735 | 李澍 |  |  | 0.1 | 6180 | 610 | 1 | JG12240603132 |  | 1 | 335/590米操214/166大小0.11/0.34 | 是 | 是 | 1 | 1
铬钝化 | JG12240603131 | JG12240603131 | 东方铬钝化750 | 合格 | 合格品 | 乙 | 李澍 | 3170 | 3055 | 0.9637 | 6600 | 0.1 | 610 | / |  | 30210015 | 光亮卷 | 0.1-SPCC | 30110014 | 铬钝化卷 | 0.1-SPCC |  | 10 | MO001871 | MO001871-002 | GDH001 | 铬钝化模板 | 3170 | 2024-07-22 | 2024-07-22 | 3 | 2024-07-22 10:05:19 | 2024-07-22 10:05:49 | 江苏东方九天新能源材料有限公司 | 252743 | 李澍 |  |  | 0.1 | 6840 | 610 | 1 | JG12240603131 |  | 1 |  | 是 | 是 | 0 | 2
铬钝化 | JG00240600553 | JG00240600553 | 东方铬钝化750 | 合格 | 合格品 | 乙 | 李澍 | 2432 | 2417 | 0.9938 | 5200 | 0.1 | 610 | / |  | 30210015 | 光亮卷 | 0.1-SPCC | 30110014 | 铬钝化卷 | 0.1-SPCC |  | 10 | MO001474 | MO001474-001 | GDH001 | 铬钝化模板 | 2432 | 2024-07-10 | 2024-07-10 | 3 | 2024-07-22 10:04:08 | 2024-07-22 10:04:35 | 江苏东方九天新能源材料有限公司 | 235912 | 李澍 |  |  | 0.1 | 0 | 610 | 1 | JG00240600553 |  | 1 |  | 是 | 是 | 0 | 1
铬钝化 | JG12240700692 | JG1224070069 | 东方铬钝化750 | 合格 | 合格品 | 乙 | 李澍 | 3521 | 3521 | 1 | 4870 | 0.15 | 610 | 、 |  | 30210011 | 光亮卷 | 0.15-SPCC | 30110011 | 铬钝化卷 | 0.15-SPCC |  | 10 | MO001838 | MO001838-004-02 | GDH001 | 铬钝化模板 | 5276 | 2024-07-20 | 2024-07-20 | 3 | 2024-07-22 09:15:42 | 2024-07-22 10:03:37 | 江苏东方九天新能源材料有限公司 |  | 李澍 |  | 1 | 0.15 | 4870 | 610 | 1 | JG12240700692 |  | 1 |  | 是 | 是 | 72 | 4
铬钝化 | JG12240700691 | JG1224070069 | 东方铬钝化750 | 合格 | 合格品 | 乙 | 李澍 | 1741 | 1741 | 1 | 2400 | 0.15 | 610 | 、 |  | 30210011 | 光亮卷 | 0.15-SPCC | 30110011 | 铬钝化卷 | 0.15-SPCC |  | 10 | MO001838 | MO001838-004-01 | GDH001 | 铬钝化模板 | 5276 | 2024-07-20 | 2024-07-20 | 3 | 2024-07-22 09:15:42 | 2024-07-22 10:03:37 | 江苏东方九天新能源材料有限公司 |  | 李澍 |  | 1 | 0.15 | 2400 | 610 | 1 | JG12240700691 |  | 1 |  | 是 | 是 | 72 | 4
铬钝化 | JG1224070121 | JG1224070121 | 东方铬钝化950 | 合格 | 让步接收 | 乙 | 李志祥 | 5390 | 5371 | 0.9965 | 6610 | 0.145 | 710 | 、 | 色差 条印 | 30210008 | 光亮卷 | 0.145-SPCC | 30110008 | 铬钝化卷 | 0.145-SPCC |  | 10 | MO001839 | MO001839-007 | GDH001 | 铬钝化模板 | 5390 | 2024-07-20 | 2024-07-20 | 3 | 2024-07-22 09:53:10 | 2024-07-22 09:53:47 | 江苏东方九天新能源材料有限公司 | 251141 | 李志祥 |  |  | 0.145 | 0 | 710 | 1 | JG1224070121 |  | 1 | 色差 条印 | 是 | 是 | 0 | 7
最终脱脂 | JL1224030177 | JL1224030177 | 东方950脱脂1# | 合格 | 合格品 | 甲 | 关莫平,王建军 | 6460 | 6340 | 0.9814 | 4200 | 0.3 | 650 | 摩丁普信：脱脂（单位张力6.7）、转退火 |  | 20100026 | 轧硬 | 0.4*650-SPCC | 31010041 | 小品种钢卷 | 0.3-SPCC |  | 30 | MO001363 | MO001363-002 | XPZG001 | 小品种钢前处理模板 | 6460 | 2024-07-08 | 2024-07-23 | 5 | 2024-07-22 09:43:19 | 2024-07-22 09:44:05 | 江苏东方九天新能源材料有限公司 | 227523 | 王建军 |  |  | 0.4 | 0 | 650 | 1 | JL1224030177 | 摩丁普信：（0.3*650）厚度+0.003/-0.007，HV90-110,粗度0.5-0.8 |  |  | 否 | 否 | 4034 | 2
最终平整 | JG12240551482 | JG1224055148 | 东方850平整 | 合格 | 让步接收 | 甲 | 陈俊华,刘飞 | 6155 | 6150 | 0.9992 | 10660 | 0.1 | 760 | 平整 | 操35CM轻微花辊印 | 20100142 | 轧硬 | 0.4*760-SPCC | 30210015 | 光亮卷 | 0.1-SPCC |  | 60 | MO000956 | MO000956-002-02 | KSFW001 | 东方小品种钢前处理 0.67（昆山富维 厚度公差：0.660-0.670mm,光泽度大于150GU（横向、纵向），粗糙度：Ra0.2-0.45um.硬度：HV80-110） | 13815 | 2024-06-25 | 2024-07-05 | 2 | 2024-07-22 09:32:00 | 2024-07-22 09:33:02 | 江苏东方九天新能源材料有限公司 | 193298 | 陈俊华 |  |  | 0.1 | 10600 | 760 | 1 | JG12240551482 | 轧0.1，米数控制在23700-23800米，脱脂分一包10500米。 | 1 | H花辊印(操35CM，轻微) | 是 | 是 | 5807 | 2
最终退火 | DL00240700432 | DL0024070043 | 东方20# | 合格 |  | 乙 | 陈国,李楷文,袁亚东,张天圣 | 5720 | 5720 | 1 | 4920 | 0.254 | 590 | 海金杜门：退火(620℃)、转850平整 |  | 20100077 | 轧硬 | 0.6*590-SPCC | 20600002 | 镍钝化卷半成品 | 0.254-SPCC |  | 40 | MO001757 | MO001757-001-02 | HJDM002 | 东方镍钝化半成品前处理0.254（海金杜门：厚度公差：0.250-0.255mm、硬度：90-100HV,粗糙度：Ra0.5-0.7μm） | 11875 | 2024-07-18 | 2024-07-25 | 3 | 2024-07-20 14:14:06 | 2024-07-22 09:22:20 | 江苏东方九天新能源材料有限公司 | 248102 | 刘忠于 | 刘忠于 |  | 0.254 | 4920 | 590 | 1 | DL00240700432 | 海金杜门：（0.254*590）厚度公差: 0.250-0.255mm，硬度:90-100HV.粗糙度: Ra0.5-0.7um |  |  |  |  | 3261 | 1
最终退火 | DL00240700111 | DL0024070011 | 东方20# | 合格 |  | 乙 | 陈国,李楷文,袁亚东,张天圣 | 5700 | 5700 | 1 | 4985 | 0.254 | 590 | 海金杜门：退火(620℃)、转850平整 |  | 20100077 | 轧硬 | 0.6*590-SPCC | 20600002 | 镍钝化卷半成品 | 0.254-SPCC |  | 40 | MO001665 | MO001665-002-01 | HJDM002 | 东方镍钝化半成品前处理0.254（海金杜门：厚度公差：0.250-0.255mm、硬度：90-100HV,粗糙度：Ra0.5-0.7μm） | 11765 | 2024-07-16 | 2024-07-26 | 3 | 2024-07-20 14:14:06 | 2024-07-22 09:22:20 | 江苏东方九天新能源材料有限公司 | 244182 | 刘忠于 | 刘忠于 |  | 0.254 | 4985 | 590 | 1 | DL00240700111 | 海金杜门：（0.254*590）厚度公差: 0.250-0.255mm，硬度:90-100HV.粗稳度: Ra0.5-0.7um |  |  |  |  | 2456 | 2
一次退火 | JG12240703592 | JG1224070359 | 东方8# | 其他入库 | 半成品退库 | 乙 | 陈国,李楷文,袁亚东,张天圣 | 8520 | 8520 | 1 | 3620 | 0.4 | 760 | 退火 装炉量20T-45T(620℃), 装炉量>45T (630℃） |  | 20100142 | 轧硬 | 0.4*760-SPCC | 20500021 | 光亮卷半成品 | 0.4-SPCC |  | 20 | MO001606 | MO001606-001-02 | GLJ001 | 东方光亮卷前处理(0.4轧0.125mm) | 13490 | 2024-07-15 | 2024-07-15 | 5 | 2024-07-20 14:14:06 | 2024-07-22 09:22:20 | 江苏东方九天新能源材料有限公司 | 242231 | 刘忠于 | 刘忠于 |  | 0.4 | 3620 | 760 | 1 | JG12240703592 | 脱脂分一包4.9t，2050米，合格报工，轧0.125，米数控制在6800-6900米，厚度公差0.115-0.125，轧机按照0.12的中值设定轧制。剩余一包8.6t脱脂结束后报工，报工报待处理。特别注意按照此要求操作。 | 1 |  | 是 | 是 | 4025 | 1
铬钝化 | JG1224070203 | JG1224070203 | 东方铬钝化750 | 合格 | 让步接收 | 甲 | 孙锋 | 7016 | 6787 | 0.9674 | 9270 | 0.15 | 610 | 、 | 来料板面色差辊印，亮斑点，白斑点，振纹，边浪，尾部公差高0.165mm | 30210011 | 光亮卷 | 0.15-SPCC | 30110011 | 铬钝化卷 | 0.15-SPCC |  | 10 | MO001856 | MO001856-002 | GDH001 | 铬钝化模板 | 7016 | 2024-07-21 | 2024-07-21 | 3 | 2024-07-22 08:11:21 | 2024-07-22 09:14:30 | 江苏东方九天新能源材料有限公司 | 252329 | 倪兵 |  |  | 0.15 | 9530 | 610 | 1 | JG1224070203 |  | 1 | 来料板面色差辊印，亮斑点，白斑点，振纹，边浪 | 是 | 是 | 63 | 2
平整翻包 | JG122406024312 | JG1224060243 | 东方850平整 | 其他入库 | 协议品 | 甲 | 陈俊华,钱琨 | 950 | 950 | 1 | 1640 | 0.1 | 760 | / |  | 20100142 | 轧硬 | 0.4*760-SPCC | 30210015 | 光亮卷 | 0.1-SPCC |  | 70 | MO000945 | MO000945-008-01-02 | KSFW001 | 东方小品种钢前处理 0.67（昆山富维 厚度公差：0.660-0.670mm,光泽度大于150GU（横向、纵向），粗糙度：Ra0.2-0.45um.硬度：HV80-110） | 13465 | 2024-06-25 | 2024-07-05 | 5 | 2024-07-22 09:02:13 | 2024-07-22 09:03:49 | 江苏东方九天新能源材料有限公司 |  | 陈俊华 |  | 1 | 0.1 | 1640 | 760 | 1 | JG122406024312 | 轧0.1，米数控制在23100-23200米，脱脂分一包10400米。 | 1 |  | 是 | 是 | 3594 | 8
平整翻包 | JG122406024311 | JG1224060243 | 东方850平整 | 合格 | 合格品 | 甲 | 陈俊华,钱琨 | 6300 | 6300 | 1 | 10820 | 0.1 | 760 | / |  | 20100142 | 轧硬 | 0.4*760-SPCC | 30210015 | 光亮卷 | 0.1-SPCC |  | 70 | MO000945 | MO000945-008-01-01 | KSFW001 | 东方小品种钢前处理 0.67（昆山富维 厚度公差：0.660-0.670mm,光泽度大于150GU（横向、纵向），粗糙度：Ra0.2-0.45um.硬度：HV80-110） | 13465 | 2024-06-25 | 2024-07-05 | 5 | 2024-07-22 09:02:13 | 2024-07-22 09:03:49 | 江苏东方九天新能源材料有限公司 |  | 陈俊华 |  | 1 | 0.1 | 10820 | 760 | 1 | JG122406024311 | 轧0.1，米数控制在23100-23200米，脱脂分一包10400米。 | 1 |  | 是 | 是 | 3594 | 8
一次脱脂 | JG1224070403 | JG1224070403 | 东方950脱脂2# | 合格 | 合格品 | 甲 | 韩成飞,周志平 | 13665 | 13645 | 0.9985 | 6180 | 0.4 | 710 | 脱脂（950-2） |  | 20100028 | 轧硬 | 0.4*710-SPCC | 30210015 | 光亮卷 | 0.1-SPCC |  | 10 | MO001804 | MO001804-001 | GLJ002 | 东方光亮卷前处理（0.4轧0.1mm) | 13665 | 2024-07-19 | 2024-08-03 | 3 | 2024-07-22 08:57:22 | 2024-07-22 08:57:50 | 江苏东方九天新能源材料有限公司 | 249259 | 周志平 |  |  | 0.4 | 6270 | 710 | 1 | JG1224070403 | 轧0.1；米数控制在25100-25200，脱脂平均分包 |  |  | 否 | 否 | 9580 | 1
铬钝化 | JG12240500841 | JG12240500841 | 东方铬钝化950 | 合格 | 让步接收 | 甲 | 夏亚军 | 5520 | 5435 | 0.9846 | 9860 | 0.1 | 710 | 、 | 板面发黄 | 30210015 | 光亮卷 | 0.1-SPCC | 30110014 | 铬钝化卷 | 0.1-SPCC |  | 10 | MO001861 | MO001861-001 | GDH001 | 铬钝化模板 | 5520 | 2024-07-21 | 2024-07-21 | 3 | 2024-07-22 08:50:59 | 2024-07-22 08:51:35 | 江苏东方九天新能源材料有限公司 | 252342 | 孙槐兵 |  |  | 0.1 | 0 | 710 | 1 | JG12240500841 |  | 1 | 板面发黄 | 是 | 是 | 1 | 1
最终退火 | JG12240703651 | JG1224070365 | 东方20# | 合格 |  | 甲 | 程新华,李龙礼,吴双勇 | 4700 | 4700 | 1 | 6800 | 0.125 | 760 | 退火 590℃ |  | 20100142 | 轧硬 | 0.4*760-SPCC | 30210004 | 光亮卷 | 0.125-SPCC |  | 50 | MO001554 | MO001554-009-01 | GLJ001 | 东方光亮卷前处理(0.4轧0.125mm) | 13500 | 2024-07-12 | 2024-07-12 | 5 | 2024-07-20 19:05:40 | 2024-07-22 08:45:13 | 江苏东方九天新能源材料有限公司 | 239538 | 刘忠于 | 刘忠于 |  | 0.125 | 6800 | 760 | 1 | JG12240703651 | 脱脂分一包4.9t，2050米，合格报工，轧0.125，米数控制在6800-6900米，厚度公差0.115-0.125，轧机按照0.12的中值设定轧制。剩余一包8.6t脱脂结束后报工，报工报待处理。特别注意按照此要求操作。 |  |  |  |  | 3942 | 9
最终退火 | JG12240703511 | JG1224070351 | 东方20# | 合格 |  | 甲 | 程新华,李龙礼,吴双勇 | 4710 | 4710 | 1 | 6800 | 0.125 | 760 | 退火 590℃ |  | 20100142 | 轧硬 | 0.4*760-SPCC | 30210004 | 光亮卷 | 0.125-SPCC |  | 50 | MO001554 | MO001554-005-01 | GLJ001 | 东方光亮卷前处理(0.4轧0.125mm) | 13485 | 2024-07-12 | 2024-07-12 | 5 | 2024-07-20 19:05:40 | 2024-07-22 08:45:13 | 江苏东方九天新能源材料有限公司 | 239534 | 刘忠于 | 刘忠于 |  | 0.125 | 6800 | 760 | 1 | JG12240703511 | 脱脂分一包4.9t，2050米，合格报工，轧0.125，米数控制在6800-6900米，厚度公差0.115-0.125，轧机按照0.12的中值设定轧制。剩余一包8.6t脱脂结束后报工，报工报待处理。特别注意按照此要求操作。 |  |  |  |  | 2430 | 5
最终退火 | JG12240701071 | JG1224070107 | 东方20# | 合格 |  | 甲 | 程新华,李龙礼,吴双勇 | 7350 | 7350 | 1 | 12500 | 0.1 | 760 | 退火（590℃） |  | 20100142 | 轧硬 | 0.4*760-SPCC | 30210015 | 光亮卷 | 0.1-SPCC |  | 50 | MO001250 | MO001250-007-01 | GLJ003 | 光亮卷前处理 模板 | 13360 | 2024-07-05 | 2024-07-15 | 5 | 2024-07-20 19:05:40 | 2024-07-22 08:45:13 | 江苏东方九天新能源材料有限公司 | 207328 | 刘忠于 | 刘忠于 |  | 0.1 | 12500 | 760 | 1 | JG12240701071 | 轧0.1，米数控制在22700-22800米，脱脂分一包10300米。 |  |  |  |  | 4825 | 7
最终退火 | JG12240602661 | JG1224060266 | 东方7# | 合格 |  | 甲 | 程新华,李龙礼,吴双勇 | 7040 | 7040 | 1 | 12130 | 0.1 | 760 | 退火（590℃） |  | 20100142 | 轧硬 | 0.4*760-SPCC | 30210015 | 光亮卷 | 0.1-SPCC |  | 50 | MO000947 | MO000947-013-01 | KSFW001 | 东方小品种钢前处理 0.67（昆山富维 厚度公差：0.660-0.670mm,光泽度大于150GU（横向、纵向），粗糙度：Ra0.2-0.45um.硬度：HV80-110） | 13040 | 2024-06-25 | 2024-07-05 | 5 | 2024-07-20 19:05:40 | 2024-07-22 08:45:13 | 江苏东方九天新能源材料有限公司 | 193150 | 刘忠于 | 刘忠于 |  | 0.1 | 12130 | 760 | 1 | JG12240602661 | 轧0.1，米数控制在22200-22300米，脱脂分一包9200米。 |  |  |  |  | 4477 | 13
最终退火 | DL002405511322 | DL00240551132 | 东方13# | 合格 | 让步接收 | 乙 | 陈国,李楷文,袁亚东,张天圣 | 1980 | 1980 | 1 | 2060 | 0.203 | 590 | 海金杜门：东方退火工段：350℃/1.5h,460℃/1.5h,保1+8h,炉号镍带专用炉（11#、12#、13#、14#、16#），装炉最下面一包毛料,上面3包镍钝化卷，转光电850平整 |  | 20600001 | 镍钝化卷半成品 | 0.203-SPCC | 31310012 | 镍钝化卷 | 0.203-SPCC |  | 20 | MO001772 | MO001772-003-02 | NDH001 | 镍钝化模板 | 5860 | 2024-07-19 | 2024-07-21 | 3 | 2024-07-21 07:55:17 | 2024-07-22 08:44:37 | 江苏东方九天新能源材料有限公司 | 248837 | 刘忠于 | 刘忠于 |  | 0.203 | 2060 | 590 | 1 | DL002405511322 | 海金杜门:(0.203*590)厚度±0.01，HV90-110,粗糙度0.075-0.5，镍层厚度≥1.9μM/1.27μM；转东方退火 | 1 |  | 是 | 是 | 2082 | 3
最终退火 | DL002405511321 | DL00240551132 | 东方13# | 合格 | 让步接收 | 乙 | 陈国,李楷文,袁亚东,张天圣 | 1976 | 1976 | 1 | 2060 | 0.203 | 590 | 海金杜门：东方退火工段：350℃/1.5h,460℃/1.5h,保1+8h,炉号镍带专用炉（11#、12#、13#、14#、16#），装炉最下面一包毛料,上面3包镍钝化卷，转光电850平整 |  | 20600001 | 镍钝化卷半成品 | 0.203-SPCC | 31310012 | 镍钝化卷 | 0.203-SPCC |  | 20 | MO001772 | MO001772-003-01 | NDH001 | 镍钝化模板 | 5860 | 2024-07-19 | 2024-07-21 | 3 | 2024-07-21 07:55:17 | 2024-07-22 08:44:37 | 江苏东方九天新能源材料有限公司 | 248837 | 刘忠于 | 刘忠于 |  | 0.203 | 2060 | 590 | 1 | DL002405511321 | 海金杜门:(0.203*590)厚度±0.01，HV90-110,粗糙度0.075-0.5，镍层厚度≥1.9μM/1.27μM；转东方退火 | 1 |  | 是 | 是 | 2082 | 3
最终退火 | DL002405509823 | DL00240550982 | 东方13# | 合格 | 让步接收 | 乙 | 陈国,李楷文,袁亚东,张天圣 | 1920 | 1920 | 1 | 2000 | 0.203 | 590 | 海金杜门：东方退火工段：350℃/1.5h,460℃/1.5h,保1+8h,炉号镍带专用炉（11#、12#、13#、14#、16#），装炉最下面一包毛料,上面3包镍钝化卷，转光电850平整 |  | 20600001 | 镍钝化卷半成品 | 0.203-SPCC | 31310012 | 镍钝化卷 | 0.203-SPCC |  | 20 | MO001772 | MO001772-001-03 | NDH001 | 镍钝化模板 | 5730 | 2024-07-19 | 2024-07-21 | 3 | 2024-07-21 07:55:17 | 2024-07-22 08:44:37 | 江苏东方九天新能源材料有限公司 | 248835 | 刘忠于 | 刘忠于 |  | 0.203 | 2000 | 590 | 1 | DL002405509823 | 海金杜门:(0.203*590)厚度±0.01，HV90-110,粗糙度0.075-0.5，镍层厚度≥1.9μM/1.27μM；转东方退火 | 1 |  | 是 | 是 | 2607 | 1
最终脱脂 | JG12240602731 | JG1224060273 | 东方950脱脂1# | 合格 | 合格品 | 乙 | 何晓健,张东兵 | 6420 | 6335 | 0.9868 | 10900 | 0.1 | 760 | 脱脂（950-1） |  | 20100142 | 轧硬 | 0.4*760-SPCC | 30210015 | 光亮卷 | 0.1-SPCC |  | 40 | MO000947 | MO000947-007-01 | KSFW001 | 东方小品种钢前处理 0.67（昆山富维 厚度公差：0.660-0.670mm,光泽度大于150GU（横向、纵向），粗糙度：Ra0.2-0.45um.硬度：HV80-110） | 13000 | 2024-06-25 | 2024-07-05 | 2 | 2024-07-22 08:39:19 | 2024-07-22 08:40:24 | 江苏东方九天新能源材料有限公司 | 193140 | 何晓健 |  |  | 0.1 | 10915 | 760 | 1 | JG12240602731 | 轧0.1，米数控制在22200-22300米，脱脂分一包9200米。 |  |  |  |  | 13072 | 7
最终冷轧 | JG122407035322 | JG12240703532 | 东方850轧机 | 其他入库 | 半成品退库 | 甲 | 何建 | 3000 | 3000 | 1 | 4700 | 0.11 | 760 | 850轧机普光辊(Ra0.4-0.6μm)轧制0.1mm(0.4-0.25-0.15-0.115-0.1) |  | 20500021 | 光亮卷半成品 | 0.4-SPCC | 20500004 | 光亮卷半成品 | 0.11-SPCC |  | 30 | MO001763 | MO001763-006-02 | GLJ002 | 东方光亮卷前处理（0.4轧0.1mm) | 8565 | 2024-07-18 | 2024-07-18 | 5 | 2024-07-22 08:34:17 | 2024-07-22 08:37:04 | 江苏东方九天新能源材料有限公司 |  | 何建 |  | 1 | 0.11 | 4700 | 760 | 1 | JG122407035322 | 已退火；轧0.1，米数控制在14400-14500米 | 1 |  | 是 | 是 | 9 | 6
最终冷轧 | JG122407035321 | JG12240703532 | 东方850轧机 | 其他入库 | 半成品退库 | 甲 | 何建 | 4000 | 4000 | 1 | 6200 | 0.11 | 760 | 850轧机普光辊(Ra0.4-0.6μm)轧制0.1mm(0.4-0.25-0.15-0.115-0.1) |  | 20500021 | 光亮卷半成品 | 0.4-SPCC | 20500004 | 光亮卷半成品 | 0.11-SPCC |  | 30 | MO001763 | MO001763-006-01 | GLJ002 | 东方光亮卷前处理（0.4轧0.1mm) | 8565 | 2024-07-18 | 2024-07-18 | 5 | 2024-07-22 08:34:17 | 2024-07-22 08:37:04 | 江苏东方九天新能源材料有限公司 |  | 何建 |  | 1 | 0.11 | 6200 | 760 | 1 | JG122407035321 | 已退火；轧0.1，米数控制在14400-14500米 | 1 |  | 是 | 是 | 9 | 6
铬钝化 | JG1224070221 | JG1224070221 | 东方铬钝化750 | 合格 | 让步接收 | 甲 | 周建锋 | 6434 | 6441 | 1.0011 | 9290 | 0.15 | 610 | 、 | 来料板面色差，辊印，亮斑点，白斑点，振纹，白条印，8740-9210米横向1-169mm处45个孔洞0.11-0.28平方毫米 | 30210011 | 光亮卷 | 0.15-SPCC | 30110011 | 铬钝化卷 | 0.15-SPCC |  | 10 | MO001856 | MO001856-003 | GDH001 | 铬钝化模板 | 6434 | 2024-07-21 | 2024-07-21 | 3 | 2024-07-22 07:04:16 | 2024-07-22 08:11:03 | 江苏东方九天新能源材料有限公司 | 252330 | 倪兵 |  |  | 0.15 | 9230 | 610 | 1 | JG1224070221 |  | 1 | 来料板面色差辊印，亮斑点，白斑点，振纹，白条印8740-9210米横向1-169mm处45个孔洞，大小0.11-0.28 | 是 | 是 | 67 | 3
最终脱脂 | JG12240703662 | JG12240703662 | 东方950脱脂1# | 合格 | 合格品 | 乙 | 张东兵,何晓健 | 8400 | 8280 | 0.9857 | 14450 | 0.1 | 760 | 脱脂（950-1） |  | 20500021 | 光亮卷半成品 | 0.4-SPCC | 30210015 | 光亮卷 | 0.1-SPCC |  | 40 | MO001763 | MO001763-009 | GLJ002 | 东方光亮卷前处理（0.4轧0.1mm) | 8555 | 2024-07-18 | 2024-07-18 | 5 | 2024-07-22 07:36:02 | 2024-07-22 07:37:00 | 江苏东方九天新能源材料有限公司 | 244172 | 何晓健 |  |  | 0.1 | 14446 | 760 | 1 | JG12240703662 | 已退火；轧0.1，米数控制在14400-14500米 |  |  | 否 | 否 | 2728 | 9
一次脱脂 | JG1224070391 | JG1224070391 | 东方950脱脂2# | 合格 | 合格品 | 甲 | 韩成飞,周志平 | 13775 | 13760 | 0.9989 | 6240 | 0.4 | 710 | 脱脂（950-2） |  | 20100028 | 轧硬 | 0.4*710-SPCC | 30210015 | 光亮卷 | 0.1-SPCC |  | 10 | MO001832 | MO001832-015 | GLJ002 | 东方光亮卷前处理（0.4轧0.1mm) | 13775 | 2024-07-19 | 2024-07-19 | 5 | 2024-07-22 07:33:35 | 2024-07-22 07:33:57 | 江苏东方九天新能源材料有限公司 | 250546 | 周志平 |  |  | 0.4 | 0 | 710 | 1 | JG1224070391 | 轧0.1；米数控制在24800-24900米，脱脂平均分包 |  |  | 否 | 否 | 4709 | 15
最终平整 | JG122406027412 | JG1224060274 | 东方850平整 | 其他入库 | 协议品 | 乙 | 鞠承,姚学禹 | 550 | 550 | 1 | 940 | 0.1 | 760 | 平整 |  | 20100142 | 轧硬 | 0.4*760-SPCC | 30210015 | 光亮卷 | 0.1-SPCC |  | 60 | MO000947 | MO000947-009-01-02 | KSFW001 | 东方小品种钢前处理 0.67（昆山富维 厚度公差：0.660-0.670mm,光泽度大于150GU（横向、纵向），粗糙度：Ra0.2-0.45um.硬度：HV80-110） | 13020 | 2024-06-25 | 2024-07-05 | 2 | 2024-07-22 07:25:43 | 2024-07-22 07:28:58 | 江苏东方九天新能源材料有限公司 |  | 鞠承 |  | 1 | 0.1 | 940 | 760 | 1 | JG122406027412 | 轧0.1，米数控制在22200-22300米，脱脂分一包9200米。 | 1 |  | 是 | 是 | 8478 | 9
最终冷轧 | DL12240700561 | DL1224070056 | 东方650轧机 | 合格 | 合格品 | 乙 | 刘爱民 | 5035 | 4980 | 0.9891 | 1660 | 0.67 | 565 | 昆山富维:650轧机中间道次普光辊（Ra0.2-0.3μm)轧制，最后一道建议用Ra0.8-1.0um毛化辊轧制0.67mm(1.2-1.0-0.82-0.72-0.67)厚度公差0.668-0.673mm板面粗糙度控制在Ra0.4-0.55um，转脱脂 | X细划伤(.),S色差条印(。),A暗线印(。),Z振纹(。),C擦伤(。) | 20100125 | 轧硬 | 1.2*565-SPCC | 31010082 | 小品种钢卷 | 0.67-SPCC |  | 20 | MO001776 | MO001776-001-01 | XPZG001 | 小品种钢前处理模板 | 10110 | 2024-07-19 | 2024-07-29 | 5 | 2024-07-22 07:10:21 | 2024-07-22 07:12:32 | 江苏东方九天新能源材料有限公司 | 248920 | 刘爱民 |  |  | 1.2 | 950 | 565 | 1 | DL12240700561 | 昆山富维：（0.67*565）厚度公差：+0/-0.01mm，HV80-110,粗糙度0.5-0.7um,卷重2-3吨,取A4纸贴打包后贴外面 |  | X细划伤(.),S色差条印(。),A暗线印(。),Z振纹(。),C擦伤(。) |  |  | 1309 | 1
最终冷轧 | JG12240602731 | JG1224060273 | 东方850轧机 | 合格 | 合格品 | 乙 | 杨海鹏 | 6465 | 6420 | 0.993 | 10915 | 0.1 | 760 | 850轧机普光辊(Ra0.4-0.6μm)轧制0.1mm(0.4-0.25-0.15-0.115-0.1) |  | 20100142 | 轧硬 | 0.4*760-SPCC | 30210015 | 光亮卷 | 0.1-SPCC |  | 30 | MO000947 | MO000947-007-01 | KSFW001 | 东方小品种钢前处理 0.67（昆山富维 厚度公差：0.660-0.670mm,光泽度大于150GU（横向、纵向），粗糙度：Ra0.2-0.45um.硬度：HV80-110） | 13000 | 2024-06-25 | 2024-07-05 | 2 | 2024-07-22 07:10:02 | 2024-07-22 07:10:49 | 江苏东方九天新能源材料有限公司 | 193140 | 杨海鹏 |  |  | 0.4 | 2750 | 760 | 1 | JG12240602731 | 轧0.1，米数控制在22200-22300米，脱脂分一包9200米。 |  |  |  |  | 13072 | 7
铬钝化 | JG1224060333 | JG1224060333 | 东方铬钝化750 | 合格 | 让步接收 | 甲 | 周建锋 | 5370 | 5343 | 0.995 | 11530 | 0.1 | 610 | 、 | 来料操边起筋，色差，辊印 | 30210015 | 光亮卷 | 0.1-SPCC | 30110014 | 铬钝化卷 | 0.1-SPCC |  | 10 | MO001857 | MO001857-003 | GDH001 | 铬钝化模板 | 5370 | 2024-07-21 | 2024-07-21 | 3 | 2024-07-22 06:40:56 | 2024-07-22 07:03:59 | 江苏东方九天新能源材料有限公司 | 252333 | 倪兵 |  |  | 0.1 | 0 | 610 | 1 | JG1224060333 |  | 1 | 来料操边起筋，色差辊印， | 是 | 是 | 23 | 3
一次脱脂 | JG1224070373 | JG1224070373 | 东方950脱脂2# | 合格 | 合格品 | 甲 | 韩成飞,周志平 | 13530 | 13515 | 0.9989 | 6130 | 0.4 | 710 | 脱脂（950-2） |  | 20100028 | 轧硬 | 0.4*710-SPCC | 30210015 | 光亮卷 | 0.1-SPCC |  | 10 | MO001832 | MO001832-009 | GLJ002 | 东方光亮卷前处理（0.4轧0.1mm) | 13530 | 2024-07-19 | 2024-07-19 | 3 | 2024-07-22 06:39:12 | 2024-07-22 06:44:18 | 江苏东方九天新能源材料有限公司 | 250543 | 周志平 |  |  | 0.4 | 0 | 710 | 1 | JG1224070373 | 轧0.1；米数控制在24800-24900米，脱脂平均分包 |  |  | 否 | 否 |  | 9
铬钝化 | JG1224070109 | JG1224070109 | 东方铬钝化950 | 合格 | 合格品 | 甲 | 夏亚军 | 5400 | 5391 | 0.9983 | 6640 | 0.145 | 710 | 、 |  | 30210008 | 光亮卷 | 0.145-SPCC | 30110008 | 铬钝化卷 | 0.145-SPCC |  | 10 | MO001839 | MO001839-006 | GDH001 | 铬钝化模板 | 5400 | 2024-07-20 | 2024-07-20 | 3 | 2024-07-22 06:18:06 | 2024-07-22 06:18:44 | 江苏东方九天新能源材料有限公司 | 251140 | 孙槐兵 |  |  | 0.145 | 0 | 710 | 1 | JG1224070109 |  | 1 |  | 是 | 是 | 0 | 6
最终平整 | JG12240551481 | JG1224055148 | 东方850平整 | 合格 | 让步接收 | 乙 | 鞠承,姚学禹 | 7330 | 7330 | 1 | 12640 | 0.1 | 760 | 平整 | 振纹,乳化斑 | 20100142 | 轧硬 | 0.4*760-SPCC | 30210015 | 光亮卷 | 0.1-SPCC |  | 60 | MO000956 | MO000956-002-01 | KSFW001 | 东方小品种钢前处理 0.67（昆山富维 厚度公差：0.660-0.670mm,光泽度大于150GU（横向、纵向），粗糙度：Ra0.2-0.45um.硬度：HV80-110） | 13815 | 2024-06-25 | 2024-07-05 | 2 | 2024-07-22 06:09:03 | 2024-07-22 06:09:51 | 江苏东方九天新能源材料有限公司 | 193298 | 鞠承 |  |  | 0.1 | 12600 | 760 | 1 | JG12240551481 | 轧0.1，米数控制在23700-23800米，脱脂分一包10500米。 | 1 | Z振纹(板面),R乳化斑(板面) | 是 | 是 | 5807 | 2
一次脱脂 | JG1224070392 | JG1224070392 | 东方950脱脂2# | 合格 | 合格品 | 甲 | 韩成飞,周志平 | 13790 | 13780 | 0.9993 | 6240 | 0.4 | 710 | 脱脂（950-2） |  | 20100028 | 轧硬 | 0.4*710-SPCC | 30210015 | 光亮卷 | 0.1-SPCC |  | 10 | MO001832 | MO001832-001 | GLJ002 | 东方光亮卷前处理（0.4轧0.1mm) | 13790 | 2024-07-19 | 2024-07-19 | 5 | 2024-07-22 05:57:08 | 2024-07-22 06:02:42 | 江苏东方九天新能源材料有限公司 | 250539 | 周志平 |  |  | 0.4 | 0 | 710 | 1 | JG1224070392 | 轧0.1；米数控制在24800-24900米，脱脂平均分包 |  |  | 否 | 否 | 5980 | 1
铬钝化 | JG1224060279 | JG1224060279 | 东方铬钝化750 | 合格 | 让步接收 | 甲 | 周建锋 | 5774 | 5353 | 0.9271 | 11470 | 0.1 | 610 | 、 | 来料板面色差，辊印，亮斑点，白斑点，振纹，中浪，起筋，松花印 | 30210015 | 光亮卷 | 0.1-SPCC | 30110014 | 铬钝化卷 | 0.1-SPCC |  | 10 | MO001857 | MO001857-002 | GDH001 | 铬钝化模板 | 5774 | 2024-07-21 | 2024-07-21 | 3 | 2024-07-22 04:44:03 | 2024-07-22 05:59:14 | 江苏东方九天新能源材料有限公司 | 252332 | 倪兵 |  |  | 0.1 | 0 | 610 | 1 | JG1224060279 |  | 1 | 来料板面色差辊印，亮斑点，白斑点，振纹，中浪，起筋，松花印， | 是 | 是 | 75 | 2
最终脱脂 | JG12240703652 | JG12240703652 | 东方950脱脂1# | 合格 | 合格品 | 乙 | 张东兵,何晓健 | 8550 | 8495 | 0.9936 | 14600 | 0.1 | 760 | 脱脂（950-1） |  | 20500021 | 光亮卷半成品 | 0.4-SPCC | 30210015 | 光亮卷 | 0.1-SPCC |  | 40 | MO001763 | MO001763-008 | GLJ002 | 东方光亮卷前处理（0.4轧0.1mm) | 8590 | 2024-07-18 | 2024-07-18 | 5 | 2024-07-22 05:56:43 | 2024-07-22 05:57:45 | 江苏东方九天新能源材料有限公司 | 248204 | 何晓健 |  |  | 0.1 | 14600 | 760 | 1 | JG12240703652 | 已退火；轧0.1，米数控制在14400-14500米 |  |  | 否 | 否 | 2702 | 8
最终平整 | JG12240602511 | JG1224060251 | 东方850平整 | 合格 | 合格品 | 乙 | 鞠承,姚学禹 | 7400 | 7415 | 1.002 | 12950 | 0.1 | 760 | 平整 |  | 20100142 | 轧硬 | 0.4*760-SPCC | 30210015 | 光亮卷 | 0.1-SPCC |  | 60 | MO000947 | MO000947-008-01 | KSFW001 | 东方小品种钢前处理 0.67（昆山富维 厚度公差：0.660-0.670mm,光泽度大于150GU（横向、纵向），粗糙度：Ra0.2-0.45um.硬度：HV80-110） | 13015 | 2024-06-25 | 2024-07-05 | 2 | 2024-07-22 05:35:17 | 2024-07-22 05:35:38 | 江苏东方九天新能源材料有限公司 | 193142 | 鞠承 |  |  | 0.1 | 12900 | 760 | 1 | JG12240602511 | 轧0.1，米数控制在22200-22300米，脱脂分一包9200米。 | 1 |  | 是 | 是 | 3824 | 8
最终冷轧 | JG12240703662 | JG12240703662 | 东方850轧机 | 合格 | 合格品 | 乙 | 肖勋民 | 8555 | 8400 | 0.9819 | 14446 | 0.1 | 760 | 850轧机普光辊(Ra0.4-0.6μm)轧制0.1mm(0.4-0.25-0.15-0.115-0.1) |  | 20500021 | 光亮卷半成品 | 0.4-SPCC | 30210015 | 光亮卷 | 0.1-SPCC |  | 30 | MO001763 | MO001763-009 | GLJ002 | 东方光亮卷前处理（0.4轧0.1mm) | 8555 | 2024-07-18 | 2024-07-18 | 5 | 2024-07-22 04:56:10 | 2024-07-22 05:23:27 | 江苏东方九天新能源材料有限公司 | 244172 | 肖勋民 |  |  | 0.4 | 3630 | 760 | 1 | JG12240703662 | 已退火；轧0.1，米数控制在14400-14500米 |  |  | 否 | 否 | 2728 | 9
一次脱脂 | JG1224070415 | JG1224070415 | 东方950脱脂2# | 合格 | 合格品 | 甲 | 韩成飞,周志平 | 13020 | 13010 | 0.9992 | 5900 | 0.4 | 710 | 脱脂（950-2） |  | 20100028 | 轧硬 | 0.4*710-SPCC | 30210015 | 光亮卷 | 0.1-SPCC |  | 10 | MO001801 | MO001801-001 | GLJ002 | 东方光亮卷前处理（0.4轧0.1mm) | 13020 | 2024-07-19 | 2024-08-03 | 3 | 2024-07-22 05:19:02 | 2024-07-22 05:19:28 | 江苏东方九天新能源材料有限公司 | 249223 | 周志平 |  |  | 0.4 | 5970 | 710 | 1 | JG1224070415 | 轧0.1；米数控制在23700-23800，脱脂分一包10500米 |  |  | 否 | 否 | 10631 | 1
最终冷轧 | DL12240700141 | DL1224070014 | 东方650轧机 | 合格 | 合格品 | 乙 | 朱明 | 6045 | 6000 | 0.9926 | 1800 | 0.67 | 610 | 昆山宝必达：650轧机中间道次普光辊（Ra0.2-0.3μm)轧制，最后一道建议用Ra1.0-1.2μm毛化辊轧至0.67mm（1.2-1.0-0.82-0.72-0.67）厚度公差：0.678-0.683mm，板面粗糙度控制Ra0.4-0.6μm，转脱脂 | X细划伤(.),A暗线印(。),S色差条印(。),Z振纹(。) | 20100130 | 轧硬 | 1.2*610-SPCC | 31010082 | 小品种钢卷 | 0.67-SPCC |  | 20 | MO001781 | MO001781-001-01 | XPZG001 | 小品种钢前处理模板 | 12320 | 2024-07-19 | 2024-08-02 | 5 | 2024-07-22 05:05:42 | 2024-07-22 05:06:46 | 江苏东方九天新能源材料有限公司 | 248978 | 朱明 |  |  | 1.2 | 1060 | 610 | 1 | DL12240700141 | 昆山宝必达：（0.67*610）厚度±0.01mm，HV85-105,粗糙度0.5-0.8μM，卷重2-3吨 |  | X细划伤(.),A暗线印(。),S色差条印(。),Z振纹(。) |  |  | 1439 | 1
最终平整 | JG12240602512 | JG1224060251 | 东方850平整 | 合格 | 让步接收 | 乙 | 鞠承,姚学禹 | 5500 | 5500 | 1 | 9640 | 0.1 | 760 | 平整 | 振纹,50米处停机斑 | 20100142 | 轧硬 | 0.4*760-SPCC | 30210015 | 光亮卷 | 0.1-SPCC |  | 60 | MO000947 | MO000947-008-02 | KSFW001 | 东方小品种钢前处理 0.67（昆山富维 厚度公差：0.660-0.670mm,光泽度大于150GU（横向、纵向），粗糙度：Ra0.2-0.45um.硬度：HV80-110） | 13015 | 2024-06-25 | 2024-07-05 | 2 | 2024-07-22 04:55:57 | 2024-07-22 04:56:51 | 江苏东方九天新能源材料有限公司 | 193142 | 鞠承 |  |  | 0.1 | 9600 | 760 | 1 | JG12240602512 | 轧0.1，米数控制在22200-22300米，脱脂分一包9200米。 | 1 | Z振纹(板面),T停机斑(50米处) | 是 | 是 | 3824 | 8
铬钝化 | JG1224070138 | JG1224070138 | 东方铬钝化950 | 合格 | 让步接收 | 甲 | 夏亚军 | 5406 | 5407 | 1.0002 | 6600 | 0.145 | 710 | 、 | 色差 尾传动倒15公分板面轻微发黄 | 30210008 | 光亮卷 | 0.145-SPCC | 30110008 | 铬钝化卷 | 0.145-SPCC |  | 10 | MO001839 | MO001839-004 | GDH001 | 铬钝化模板 | 5406 | 2024-07-20 | 2024-07-20 | 3 | 2024-07-22 04:48:57 | 2024-07-22 04:51:35 | 江苏东方九天新能源材料有限公司 | 251136 | 孙槐兵 |  |  | 0.145 | 0 | 710 | 1 | JG1224070138 |  | 1 | S色差(色差 尾传动倒15公分板面轻微发黄) | 是 | 是 | 3 | 4
一次脱脂 | JG1224070395 | JG1224070395 | 东方950脱脂2# | 合格 | 合格品 | 甲 | 韩成飞,周志平 | 13765 | 13745 | 0.9985 | 6240 | 0.4 | 710 | 脱脂（950-2） |  | 20100028 | 轧硬 | 0.4*710-SPCC | 30210015 | 光亮卷 | 0.1-SPCC |  | 10 | MO001831 | MO001831-001 | GLJ002 | 东方光亮卷前处理（0.4轧0.1mm) | 13765 | 2024-07-19 | 2024-07-19 | 5 | 2024-07-22 03:51:57 | 2024-07-22 04:34:42 | 江苏东方九天新能源材料有限公司 | 250531 | 周志平 |  |  | 0.4 | 6320 | 710 | 1 | JG1224070395 | 轧0.1；米数控制在25100-25200，脱脂平均分包 |  |  | 否 | 否 | 5783 | 1
铬钝化 | JG12240701242 | JG1224070124 | 东方铬钝化950 | 合格 | 让步接收 | 甲 | 夏亚军 | 4025 | 4025 | 1 | 4720 | 0.15 | 710 | 、 | 尾部顶伤重 | 30210011 | 光亮卷 | 0.15-SPCC | 30110011 | 铬钝化卷 | 0.15-SPCC |  | 10 | MO001840 | MO001840-001-02 | GDH001 | 铬钝化模板 | 8106 | 2024-07-20 | 2024-07-20 | 3 | 2024-07-22 03:56:34 | 2024-07-22 03:58:04 | 江苏东方九天新能源材料有限公司 |  | 孙槐兵 |  | 1 | 0.15 | 4720 | 710 | 1 | JG12240701242 |  | 1 | S色差(尾顶伤重) | 是 | 是 | 3 | 1
铬钝化 | JG12240701241 | JG1224070124 | 东方铬钝化950 | 合格 | 合格品 | 甲 | 夏亚军 | 4073 | 4073 | 1 | 4780 | 0.15 | 710 | 、 |  | 30210011 | 光亮卷 | 0.15-SPCC | 30110011 | 铬钝化卷 | 0.15-SPCC |  | 10 | MO001840 | MO001840-001-01 | GDH001 | 铬钝化模板 | 8106 | 2024-07-20 | 2024-07-20 | 3 | 2024-07-22 03:56:34 | 2024-07-22 03:58:04 | 江苏东方九天新能源材料有限公司 |  | 孙槐兵 |  | 1 | 0.15 | 4780 | 710 | 1 | JG12240701241 |  | 1 |  | 是 | 是 | 3 | 1
一次脱脂 | JG1224070374 | JG1224070374 | 东方950脱脂2# | 合格 | 合格品 | 甲 | 韩成飞,周志平 | 13550 | 13520 | 0.9978 | 6130 | 0.4 | 710 | 脱脂（950-2） |  | 20100028 | 轧硬 | 0.4*710-SPCC | 30210015 | 光亮卷 | 0.1-SPCC |  | 10 | MO001832 | MO001832-005 | GLJ002 | 东方光亮卷前处理（0.4轧0.1mm) | 13550 | 2024-07-19 | 2024-07-19 | 5 | 2024-07-22 03:50:53 | 2024-07-22 03:51:21 | 江苏东方九天新能源材料有限公司 | 250541 | 周志平 |  |  | 0.4 | 0 | 710 | 1 | JG1224070374 | 轧0.1；米数控制在24800-24900米，脱脂平均分包 |  |  | 否 | 否 | 3724 | 5
最终平整 | JG12240602551 | JG1224060255 | 东方850平整 | 合格 | 合格品 | 乙 | 鞠承,姚学禹 | 6430 | 6420 | 0.9984 | 11080 | 0.1 | 760 | 平整 |  | 20100142 | 轧硬 | 0.4*760-SPCC | 30210015 | 光亮卷 | 0.1-SPCC |  | 60 | MO000945 | MO000945-020-01 | KSFW001 | 东方小品种钢前处理 0.67（昆山富维 厚度公差：0.660-0.670mm,光泽度大于150GU（横向、纵向），粗糙度：Ra0.2-0.45um.硬度：HV80-110） | 13510 | 2024-06-25 | 2024-07-05 | 2 | 2024-07-22 03:47:11 | 2024-07-22 03:47:41 | 江苏东方九天新能源材料有限公司 | 193101 | 鞠承 |  |  | 0.1 | 11000 | 760 | 1 | JG12240602551 | 轧0.1，米数控制在23100-23200米，脱脂分一包10400米。 | 1 |  | 是 | 是 | 5043 | 20
铬钝化 | JG12240700401 | JG12240700401 | 东方铬钝化750 | 合格 | 合格品 | 甲 | 周建锋 | 5654 | 5485 | 0.9701 | 11790 | 0.1 | 610 | 、 |  | 30210015 | 光亮卷 | 0.1-SPCC | 30110014 | 铬钝化卷 | 0.1-SPCC |  | 10 | MO001838 | MO001838-009 | GDH001 | 铬钝化模板 | 5654 | 2024-07-20 | 2024-07-20 | 3 | 2024-07-22 02:06:58 | 2024-07-22 03:24:07 | 江苏东方九天新能源材料有限公司 | 251126 | 倪兵 |  |  | 0.1 | 12020 | 610 | 1 | JG12240700401 |  | 1 | 色差辊印，白条印，肋浪， | 是 | 是 | 78 | 9
最终脱脂 | JG12240703542 | JG12240703542 | 东方950脱脂1# | 合格 | 合格品 | 乙 | 张东兵,何晓健 | 8510 | 8500 | 0.9988 | 14730 | 0.1 | 760 | 脱脂（950-1） |  | 20500021 | 光亮卷半成品 | 0.4-SPCC | 30210015 | 光亮卷 | 0.1-SPCC |  | 40 | MO001763 | MO001763-007 | GLJ002 | 东方光亮卷前处理（0.4轧0.1mm) | 8555 | 2024-07-18 | 2024-07-18 | 5 | 2024-07-22 03:13:47 | 2024-07-22 03:14:38 | 江苏东方九天新能源材料有限公司 | 248201 | 何晓健 |  |  | 0.1 | 14724 | 760 | 1 | JG12240703542 | 已退火；轧0.1，米数控制在14400-14500米 |  |  | 否 | 否 | 3776 | 7
一次脱脂 | JG1224070383 | JG1224070383 | 东方950脱脂2# | 合格 | 合格品 | 甲 | 韩成飞,周志平 | 13570 | 13560 | 0.9993 | 6150 | 0.4 | 710 | 脱脂（950-2） |  | 20100028 | 轧硬 | 0.4*710-SPCC | 30210015 | 光亮卷 | 0.1-SPCC |  | 10 | MO001832 | MO001832-013 | GLJ002 | 东方光亮卷前处理（0.4轧0.1mm) | 13570 | 2024-07-19 | 2024-07-19 | 3 | 2024-07-22 02:22:31 | 2024-07-22 03:05:03 | 江苏东方九天新能源材料有限公司 | 250545 | 周志平 |  |  | 0.4 | 0 | 710 | 1 | JG1224070383 | 轧0.1；米数控制在24800-24900米，脱脂平均分包 |  |  | 否 | 否 | 13546 | 13
最终平整 | JG12240601452 | JG1224060145 | 东方850平整 | 待判定 | 返工 | 乙 | 鞠承,姚学禹 | 5615 | 5590 | 0.9955 | 9560 | 0.1 | 760 | 平整 | K孔洞(600米传33CM0.361/1070-1928米传2-31CM14个0.217-1.66),H厚薄公差(0.104-0.106) | 20100142 | 轧硬 | 0.4*760-SPCC | 30210015 | 光亮卷 | 0.1-SPCC |  | 60 | MO000948 | MO000948-001-02 | KSFW001 | 东方小品种钢前处理 0.67（昆山富维 厚度公差：0.660-0.670mm,光泽度大于150GU（横向、纵向），粗糙度：Ra0.2-0.45um.硬度：HV80-110） | 11685 | 2024-06-25 | 2024-07-05 | 2 | 2024-07-22 03:02:02 | 2024-07-22 03:04:59 | 江苏东方九天新能源材料有限公司 | 193159 | 鞠承 |  |  | 0.1 | 9540 | 760 | 1 | JG12240601452 | 轧0.1，米数控制在11900-20000米，脱脂分一包9300米。 | 1 | K孔洞(600米传33CM0.361/1070-1928米传2-31CM14个0.217-1.66),H厚薄公差(0.104-0.106) |  |  | 12687 | 1
铬钝化 | JG12240701552 | JG1224070155 | 东方铬钝化950 | 合格 | 合格品 | 甲 | 夏亚军 | 3949 | 3949 | 1 | 4700 | 0.15 | 710 | 、 | S色差(色差 尾顶伤印) | 30210011 | 光亮卷 | 0.15-SPCC | 30110011 | 铬钝化卷 | 0.15-SPCC |  | 10 | MO001840 | MO001840-002-02 | GDH001 | 铬钝化模板 | 7940 | 2024-07-20 | 2024-07-20 | 3 | 2024-07-22 02:49:09 | 2024-07-22 02:50:44 | 江苏东方九天新能源材料有限公司 |  | 孙槐兵 |  | 1 | 0.15 | 4700 | 710 | 1 | JG12240701552 |  | 1 | S色差(色差 尾顶伤印) | 是 | 是 | 1 | 2
铬钝化 | JG12240701551 | JG1224070155 | 东方铬钝化950 | 合格 | 合格品 | 甲 | 夏亚军 | 3975 | 3975 | 1 | 4730 | 0.15 | 710 | 、 |  | 30210011 | 光亮卷 | 0.15-SPCC | 30110011 | 铬钝化卷 | 0.15-SPCC |  | 10 | MO001840 | MO001840-002-01 | GDH001 | 铬钝化模板 | 7940 | 2024-07-20 | 2024-07-20 | 3 | 2024-07-22 02:49:09 | 2024-07-22 02:50:44 | 江苏东方九天新能源材料有限公司 |  | 孙槐兵 |  | 1 | 0.15 | 4730 | 710 | 1 | JG12240701551 |  | 1 |  | 是 | 是 | 1 | 2
最终冷轧 | JG12240703652 | JG12240703652 | 东方850轧机 | 合格 | 合格品 | 乙 | 杨海鹏 | 8590 | 8550 | 0.9953 | 14600 | 0.1 | 760 | 850轧机普光辊(Ra0.4-0.6μm)轧制0.1mm(0.4-0.25-0.15-0.115-0.1) |  | 20500021 | 光亮卷半成品 | 0.4-SPCC | 30210015 | 光亮卷 | 0.1-SPCC |  | 30 | MO001763 | MO001763-008 | GLJ002 | 东方光亮卷前处理（0.4轧0.1mm) | 8590 | 2024-07-18 | 2024-07-18 | 5 | 2024-07-22 02:49:56 | 2024-07-22 02:50:36 | 江苏东方九天新能源材料有限公司 | 248204 | 杨海鹏 |  |  | 0.4 | 3640 | 760 | 1 | JG12240703652 | 已退火；轧0.1，米数控制在14400-14500米 |  |  | 否 | 否 | 2702 | 8
最终平整 | DL002405510812 | DL0024055108 | 东方850平整 | 其他入库 | 成品退库 | 乙 | 鞠承,姚学禹 | 3140 | 3140 | 1 | 1470 | 0.44 | 630 | 泰兴双永：850平整建议用Ra1.2-1.5μm毛化辊厚度公差：0.43-0.45mm，硬度95-110HV，粗糙度0.8-1.0μm | Z振纹(板面),A暗线印(来料表面多处暗),N粘钢折印(尾150米表面多处粘钢印重),Y油泥斑(1300-1320米表面中间白油泥斑),C挫伤(1170-1175 米来料松包挫伤重) | 20100086 | 轧硬 | 0.6*630-SPCC | 31010045 | 小品种钢卷 | 0.44-SPCC |  | 50 | MO001547 | MO001547-002-01-02 | XPZG001 | 小品种钢前处理模板 | 12665 | 2024-07-12 | 2024-07-22 | 3 | 2024-07-22 02:33:07 | 2024-07-22 02:37:28 | 江苏东方九天新能源材料有限公司 |  | 鞠承 |  | 1 | 0.44 | 1470 | 630 | 1 | DL002405510812 | 泰兴双永：（0.44*630）厚度±0.01mm，HV90-110,粗糙度0.8-1.0μM，卷重2-3吨 | 1 | Z振纹(板面),A暗线印(来料表面多处暗),N粘钢折印(尾150米表面多处粘钢印重),Y油泥斑(1300-1320米表面中间白油泥斑),C挫伤(1170-1175 米来料松包挫伤重) | 是 | 是 | 4641 | 2
最终平整 | DL002405510811 | DL0024055108 | 东方850平整 | 合格 | 让步接收 | 乙 | 鞠承,姚学禹 | 3080 | 3080 | 1 | 1400 | 0.44 | 630 | 泰兴双永：850平整建议用Ra1.2-1.5μm毛化辊厚度公差：0.43-0.45mm，硬度95-110HV，粗糙度0.8-1.0μm | 表面多处暗线印平后不明显 | 20100086 | 轧硬 | 0.6*630-SPCC | 31010045 | 小品种钢卷 | 0.44-SPCC |  | 50 | MO001547 | MO001547-002-01-01 | XPZG001 | 小品种钢前处理模板 | 12665 | 2024-07-12 | 2024-07-22 | 3 | 2024-07-22 02:33:07 | 2024-07-22 02:37:28 | 江苏东方九天新能源材料有限公司 |  | 鞠承 |  | 1 | 0.44 | 1400 | 630 | 1 | DL002405510811 | 泰兴双永：（0.44*630）厚度±0.01mm，HV90-110,粗糙度0.8-1.0μM，卷重2-3吨 | 1 | A暗线印(来料表面多处暗),Z振纹(板面) | 是 | 是 | 4641 | 2
一次脱脂 | JG1224070384 | JG1224070384 | 东方950脱脂2# | 合格 | 合格品 | 甲 | 韩成飞,周志平 | 13585 | 13575 | 0.9993 | 6150 | 0.4 | 710 | 脱脂（950-2） |  | 20100028 | 轧硬 | 0.4*710-SPCC | 30210015 | 光亮卷 | 0.1-SPCC |  | 10 | MO001832 | MO001832-007 | GLJ002 | 东方光亮卷前处理（0.4轧0.1mm) | 13585 | 2024-07-19 | 2024-07-19 | 3 | 2024-07-22 01:37:30 | 2024-07-22 02:20:51 | 江苏东方九天新能源材料有限公司 | 250542 | 周志平 |  |  | 0.4 | 0 | 710 | 1 | JG1224070384 | 轧0.1；米数控制在24800-24900米，脱脂平均分包 |  |  | 否 | 否 | 5301 | 7
铬钝化 | JG1224070292 | JG1224070292 | 东方铬钝化750 | 合格 | 合格品 | 甲 | 周建锋 | 6574 | 6577 | 1.0005 | 9490 | 0.15 | 610 | 、 |  | 30210011 | 光亮卷 | 0.15-SPCC | 30110011 | 铬钝化卷 | 0.15-SPCC |  | 10 | MO001838 | MO001838-003 | GDH001 | 铬钝化模板 | 6574 | 2024-07-20 | 2024-07-20 | 3 | 2024-07-22 00:58:32 | 2024-07-22 02:02:50 | 江苏东方九天新能源材料有限公司 | 251124 | 倪兵 |  |  | 0.15 | 9420 | 610 | 1 | JG1224070292 |  | 1 | 来料板面色差辊印，亮斑点，白斑点，振纹 | 是 | 是 | 64 | 3
最终脱脂 | JG12240602652 | JG1224060265 | 东方950脱脂1# | 合格 | 合格品 | 乙 | 张东兵,何晓健 | 6070 | 6040 | 0.9951 | 10500 | 0.1 | 760 | 脱脂（950-1） |  | 20100142 | 轧硬 | 0.4*760-SPCC | 30210015 | 光亮卷 | 0.1-SPCC |  | 40 | MO000947 | MO000947-010-02 | KSFW001 | 东方小品种钢前处理 0.67（昆山富维 厚度公差：0.660-0.670mm,光泽度大于150GU（横向、纵向），粗糙度：Ra0.2-0.45um.硬度：HV80-110） | 13020 | 2024-06-25 | 2024-07-05 | 2 | 2024-07-22 01:54:24 | 2024-07-22 01:55:43 | 江苏东方九天新能源材料有限公司 | 193145 | 何晓健 |  |  | 0.1 | 10470 | 760 | 1 | JG12240602652 | 轧0.1，米数控制在22200-22300米，脱脂分一包9200米。 |  |  | 否 | 否 | 27507 | 10
最终退火 | DL0024055098122 | DL002405509812 | 东方13# | 合格 | 让步接收 | 甲 | 程新华,李龙礼,吴双勇 | 1924 | 1924 | 1 | 2010 | 0.203 | 590 | 海金杜门：东方退火工段：350℃/1.5h,460℃/1.5h,保1+8h,炉号镍带专用炉（11#、12#、13#、14#、16#），装炉最下面一包毛料,上面3包镍钝化卷，转光电850平整 |  | 20600001 | 镍钝化卷半成品 | 0.203-SPCC | 31310012 | 镍钝化卷 | 0.203-SPCC |  | 20 | MO001772 | MO001772-005-02 | NDH001 | 镍钝化模板 | 3730 | 2024-07-19 | 2024-07-21 | 3 | 2024-07-20 19:00:30 | 2024-07-22 01:51:10 | 江苏东方九天新能源材料有限公司 | 248891 | 刘忠于 | 刘忠于 |  | 0.203 | 2010 | 590 | 1 | DL0024055098122 | 海金杜门:(0.203*590)厚度±0.01，HV90-110,粗糙度0.075-0.5，镍层厚度≥1.9μM/1.27μM；转东方退火 | 1 |  | 是 | 是 | 2492 | 5
最终退火 | DL0024055115122 | DL002405511512 | 东方13# | 合格 | 让步接收 | 甲 | 程新华,李龙礼,吴双勇 | 1894 | 1894 | 1 | 1980 | 0.203 | 590 | 海金杜门：东方退火工段：350℃/1.5h,460℃/1.5h,保1+8h,炉号镍带专用炉（11#、12#、13#、14#、16#），装炉最下面一包毛料,上面3包镍钝化卷，转光电850平整 |  | 20600001 | 镍钝化卷半成品 | 0.203-SPCC | 31310012 | 镍钝化卷 | 0.203-SPCC |  | 20 | MO001772 | MO001772-004-02 | NDH001 | 镍钝化模板 | 3680 | 2024-07-19 | 2024-07-21 | 3 | 2024-07-20 19:00:30 | 2024-07-22 01:51:10 | 江苏东方九天新能源材料有限公司 | 248838 | 刘忠于 | 刘忠于 |  | 0.203 | 1980 | 590 | 1 | DL0024055115122 | 海金杜门:(0.203*590)厚度±0.01，HV90-110,粗糙度0.075-0.5，镍层厚度≥1.9μM/1.27μM；转东方退火 | 1 |  | 是 | 是 | 2155 | 4
最终退火 | DL0024055115121 | DL002405511512 | 东方13# | 合格 | 让步接收 | 甲 | 程新华,李龙礼,吴双勇 | 1870 | 1870 | 1 | 1950 | 0.203 | 590 | 海金杜门：东方退火工段：350℃/1.5h,460℃/1.5h,保1+8h,炉号镍带专用炉（11#、12#、13#、14#、16#），装炉最下面一包毛料,上面3包镍钝化卷，转光电850平整 |  | 20600001 | 镍钝化卷半成品 | 0.203-SPCC | 31310012 | 镍钝化卷 | 0.203-SPCC |  | 20 | MO001772 | MO001772-004-01 | NDH001 | 镍钝化模板 | 3680 | 2024-07-19 | 2024-07-21 | 3 | 2024-07-20 19:00:30 | 2024-07-22 01:51:10 | 江苏东方九天新能源材料有限公司 | 248838 | 刘忠于 | 刘忠于 |  | 0.203 | 1950 | 590 | 1 | DL0024055115121 | 海金杜门:(0.203*590)厚度±0.01，HV90-110,粗糙度0.075-0.5，镍层厚度≥1.9μM/1.27μM；转东方退火 | 1 |  | 是 | 是 | 2155 | 4
最终退火 | DL1224070035 | DL1224070035 | 东方20# | 其他入库 | 半成品退库 | 乙 | 李楷文,袁亚东,张天圣 | 5185 | 4940 | 0.9527 | 1680 | 0.67 | 565 | 昆山富维：退火(620℃)、转850平整 |  | 20100125 | 轧硬 | 1.2*565-SPCC | 20200098 | 小品种钢半成品 | 0.67-SPCC |  | 40 | MO001622 | MO001622-001 | XPZG001 | 小品种钢前处理模板 | 5185 | 2024-07-15 | 2024-07-25 | 3 | 2024-07-19 14:44:28 | 2024-07-22 01:50:55 | 江苏东方九天新能源材料有限公司 | 235546 | 刘忠于 | 刘忠于 |  | 0.67 | 980 | 565 | 1 | DL1224070035 | 昆山富维:(0.67*565)厚度公差：+0/-0.01mm，HV80-110,粗糙度0.5-0.7um,卷重2-3吨,取A4纸贴打包后贴外面 | 1 |  | 是 | 是 | 1775 | 1
最终退火 | DL00240551102 | DL0024055110 | 东方20# | 合格 |  | 乙 | 李楷文,袁亚东,张天圣 | 6160 | 6160 | 1 | 3165 | 0.4 | 630 | 泰兴双永：退火（620℃），转850平整 |  | 20100086 | 轧硬 | 0.6*630-SPCC | 31010040 | 小品种钢卷 | 0.39-SPCC |  | 40 | MO001548 | MO001548-001-02 | XPZG001 | 小品种钢前处理模板 | 12635 | 2024-07-12 | 2024-07-22 | 5 | 2024-07-19 14:44:28 | 2024-07-22 01:50:55 | 江苏东方九天新能源材料有限公司 | 239420 | 刘忠于 | 刘忠于 |  | 0.4 | 3165 | 630 | 1 | DL00240551102 | 泰兴双永：（0.39*630）厚度±0.01mm，HV90-110,粗糙度0.8-1.0μM，卷重2-3吨 |  |  |  |  | 1530 | 1
最终退火 | DL12240700132 | DL1224070013 | 东方20# | 合格 |  | 乙 | 李楷文,袁亚东,张天圣 | 5980 | 5980 | 1 | 1850 | 0.68 | 610 | 泰兴双永：退火(620℃)，转850平整 |  | 20100130 | 轧硬 | 1.2*610-SPCC | 31010068 | 小品种钢卷 | 0.68-SPCC |  | 40 | MO001542 | MO001542-001-02 | XPZG001 | 小品种钢前处理模板 | 12330 | 2024-07-12 | 2024-07-22 | 3 | 2024-07-19 14:44:28 | 2024-07-22 01:50:55 | 江苏东方九天新能源材料有限公司 | 239171 | 刘忠于 | 刘忠于 |  | 0.68 | 1850 | 610 | 1 | DL12240700132 | 泰兴双永：（0.68*610）厚度±0.01mm，HV90-110,粗糙度0.8-1.0μM，卷重2-3吨 |  |  |  |  | 2445 | 1
最终退火 | DL12240700131 | DL1224070013 | 东方20# | 合格 |  | 乙 | 李楷文,袁亚东,张天圣 | 5820 | 5820 | 1 | 1780 | 0.68 | 610 | 泰兴双永：退火(620℃)，转850平整 |  | 20100130 | 轧硬 | 1.2*610-SPCC | 31010068 | 小品种钢卷 | 0.68-SPCC |  | 40 | MO001542 | MO001542-001-01 | XPZG001 | 小品种钢前处理模板 | 12330 | 2024-07-12 | 2024-07-22 | 3 | 2024-07-19 14:44:28 | 2024-07-22 01:50:55 | 江苏东方九天新能源材料有限公司 | 239171 | 刘忠于 | 刘忠于 |  | 0.68 | 1780 | 610 | 1 | DL12240700131 | 泰兴双永：（0.68*610）厚度±0.01mm，HV90-110,粗糙度0.8-1.0μM，卷重2-3吨 |  |  |  |  | 2445 | 1
铬钝化 | JG12240701402 | JG1224070140 | 东方铬钝化950 | 合格 | 合格品 | 甲 | 夏亚军 | 4009 | 4009 | 1 | 4730 | 0.15 | 710 | 、 | S色差(色差 尾頂伤印) | 30210011 | 光亮卷 | 0.15-SPCC | 30110011 | 铬钝化卷 | 0.15-SPCC |  | 10 | MO001840 | MO001840-003-02 | GDH001 | 铬钝化模板 | 8080 | 2024-07-20 | 2024-07-20 | 3 | 2024-07-22 00:35:30 | 2024-07-22 01:39:53 | 江苏东方九天新能源材料有限公司 |  | 孙槐兵 |  | 1 | 0.15 | 4730 | 710 | 1 | JG12240701402 |  | 1 | S色差(色差 尾頂伤印) | 是 | 是 | 96 | 3
铬钝化 | JG12240701401 | JG1224070140 | 东方铬钝化950 | 合格 | 合格品 | 甲 | 夏亚军 | 4065 | 4065 | 1 | 4800 | 0.15 | 710 | 、 |  | 30210011 | 光亮卷 | 0.15-SPCC | 30110011 | 铬钝化卷 | 0.15-SPCC |  | 10 | MO001840 | MO001840-003-01 | GDH001 | 铬钝化模板 | 8080 | 2024-07-20 | 2024-07-20 | 3 | 2024-07-22 00:35:30 | 2024-07-22 01:39:53 | 江苏东方九天新能源材料有限公司 |  | 孙槐兵 |  | 1 | 0.15 | 4800 | 710 | 1 | JG12240701401 |  | 1 |  | 是 | 是 | 96 | 3
一次脱脂 | JG1224070419 | JG1224070419 | 东方950脱脂2# | 合格 | 合格品 | 甲 | 韩成飞,周志平 | 13470 | 13475 | 1.0004 | 6110 | 0.4 | 710 | 脱脂（950-2） |  | 20100028 | 轧硬 | 0.4*710-SPCC | 30210015 | 光亮卷 | 0.1-SPCC |  | 10 | MO001803 | MO001803-001 | GLJ002 | 东方光亮卷前处理（0.4轧0.1mm) | 13470 | 2024-07-19 | 2024-08-03 | 3 | 2024-07-22 01:29:18 | 2024-07-22 01:34:40 | 江苏东方九天新能源材料有限公司 | 249245 | 周志平 |  |  | 0.4 | 6185 | 710 | 1 | JG1224070419 | 轧0.1；米数控制在24700-24800，脱脂平均分包 |  |  | 否 | 否 | 5704 | 1
最终冷轧 | DL12240700142 | DL1224070014 | 东方650轧机 | 合格 | 合格品 | 乙 | 刘爱民 | 6275 | 6200 | 0.988 | 1850 | 0.67 | 610 | 昆山宝必达：650轧机中间道次普光辊（Ra0.2-0.3μm)轧制，最后一道建议用Ra1.0-1.2μm毛化辊轧至0.67mm（1.2-1.0-0.82-0.72-0.67）厚度公差：0.678-0.683mm，板面粗糙度控制Ra0.4-0.6μm，转脱脂 | X细划伤(.),A暗线印(。),S色差条印(。),Z振纹(。) | 20100130 | 轧硬 | 1.2*610-SPCC | 31010082 | 小品种钢卷 | 0.67-SPCC |  | 20 | MO001781 | MO001781-001-02 | XPZG001 | 小品种钢前处理模板 | 12320 | 2024-07-19 | 2024-08-02 | 5 | 2024-07-22 01:17:33 | 2024-07-22 01:18:37 | 江苏东方九天新能源材料有限公司 | 248978 | 刘爱民 |  |  | 1.2 | 1090 | 610 | 1 | DL12240700142 | 昆山宝必达：（0.67*610）厚度±0.01mm，HV85-105,粗糙度0.5-0.8μM，卷重2-3吨 |  | X细划伤(.),A暗线印(。),S色差条印(。),Z振纹(。) |  |  | 1439 | 1
铬钝化 | JG1224070296 | JG1224070296 | 东方铬钝化750 | 合格 | 让步接收 | 甲 | 周建锋 | 6592 | 6587 | 0.9992 | 9480 | 0.15 | 610 | 、 | 8872、8876、9275、9280米横向595、594、587、585mm孔洞（大小0.23、0.11、0.11、0.17mm2） | 30210011 | 光亮卷 | 0.15-SPCC | 30110011 | 铬钝化卷 | 0.15-SPCC |  | 10 | MO001838 | MO001838-002 | GDH001 | 铬钝化模板 | 6592 | 2024-07-20 | 2024-07-20 | 3 | 2024-07-21 23:57:16 | 2024-07-22 00:58:15 | 江苏东方九天新能源材料有限公司 | 251123 | 倪兵 |  |  | 0.15 | 9410 | 610 | 1 | JG1224070296 |  | 1 | 来料板面色差辊印，亮斑点，白斑点，振纹，操边线辊印，8872/8876/9275/9280米横向595/594/587/585，大小0.23/0.11/0.11/0.17 | 是 | 是 | 61 | 2
一次脱脂 | JG1224070406 | JG1224070406 | 东方950脱脂2# | 合格 | 合格品 | 甲 | 韩成飞,周志平 | 13825 | 13810 | 0.9989 | 6260 | 0.4 | 710 | 脱脂（950-2） |  | 20100028 | 轧硬 | 0.4*710-SPCC | 30210015 | 光亮卷 | 0.1-SPCC |  | 10 | MO001804 | MO001804-007 | GLJ002 | 东方光亮卷前处理（0.4轧0.1mm) | 13825 | 2024-07-19 | 2024-08-03 | 5 | 2024-07-22 00:45:29 | 2024-07-22 00:51:48 | 江苏东方九天新能源材料有限公司 | 249262 | 周志平 |  |  | 0.4 | 6330 | 710 | 1 | JG1224070406 | 轧0.1；米数控制在25100-25200，脱脂平均分包 |  |  | 否 | 否 | 5817 | 7
最终平整 | DL002405509712 | DL0024055097 | 东方850平整 | 合格 | 合格品 | 乙 | 鞠承,姚学禹 | 2830 | 2830 | 1 | 1300 | 0.44 | 630 | 泰兴双永：850平整建议用Ra1.2-1.5μm毛化辊厚度公差：0.43-0.45mm，硬度95-110HV，粗糙度0.8-1.0μm |  | 20100086 | 轧硬 | 0.6*630-SPCC | 31010045 | 小品种钢卷 | 0.44-SPCC |  | 50 | MO001547 | MO001547-001-01-02 | XPZG001 | 小品种钢前处理模板 | 12660 | 2024-07-12 | 2024-07-22 | 3 | 2024-07-22 00:48:24 | 2024-07-22 00:50:29 | 江苏东方九天新能源材料有限公司 |  | 鞠承 |  | 1 | 0.44 | 1300 | 630 | 1 | DL002405509712 | 泰兴双永：（0.44*630）厚度±0.01mm，HV90-110,粗糙度0.8-1.0μM，卷重2-3吨 | 1 |  | 是 | 是 | 1356 | 1
最终平整 | DL002405509711 | DL0024055097 | 东方850平整 | 其他入库 | 成品退库 | 乙 | 鞠承,姚学禹 | 3020 | 3020 | 1 | 1400 | 0.44 | 630 | 泰兴双永：850平整建议用Ra1.2-1.5μm毛化辊厚度公差：0.43-0.45mm，硬度95-110HV，粗糙度0.8-1.0μm | S水锈斑(内500米来料操5-15CM内水锈斑平后明显) | 20100086 | 轧硬 | 0.6*630-SPCC | 31010045 | 小品种钢卷 | 0.44-SPCC |  | 50 | MO001547 | MO001547-001-01-01 | XPZG001 | 小品种钢前处理模板 | 12660 | 2024-07-12 | 2024-07-22 | 3 | 2024-07-22 00:48:24 | 2024-07-22 00:50:29 | 江苏东方九天新能源材料有限公司 |  | 鞠承 |  | 1 | 0.44 | 1400 | 630 | 1 | DL002405509711 | 泰兴双永：（0.44*630）厚度±0.01mm，HV90-110,粗糙度0.8-1.0μM，卷重2-3吨 | 1 | S水锈斑(内500米来料操5-15CM内水锈斑平后明显) | 是 | 是 | 1356 | 1
最终脱脂 | JG12240703482 | JG12240703482 | 东方950脱脂1# | 合格 | 合格品 | 乙 | 何晓健,张东兵 | 8380 | 8200 | 0.9785 | 14300 | 0.1 | 760 | 脱脂（950-1） |  | 20500021 | 光亮卷半成品 | 0.4-SPCC | 30210015 | 光亮卷 | 0.1-SPCC |  | 40 | MO001763 | MO001763-001 | GLJ002 | 东方光亮卷前处理（0.4轧0.1mm) | 8510 | 2024-07-18 | 2024-07-18 | 5 | 2024-07-22 00:38:40 | 2024-07-22 00:42:10 | 江苏东方九天新能源材料有限公司 | 244148 | 何晓健 |  |  | 0.1 | 14300 | 760 | 1 | JG12240703482 | 已退火；轧0.1，米数控制在14400-14500米 |  |  | 否 | 否 | 2030 | 1
铬钝化 | JG12240602581 | JG12240602581 | 东方铬钝化950 | 合格 | 合格品 | 甲 | 韩康 | 7410 | 7385 | 0.9966 | 12640 | 0.1 | 760 | 、 | 9380米1个孔洞 横向208.8 （大小0.71mm2） | 30210015 | 光亮卷 | 0.1-SPCC | 30110014 | 铬钝化卷 | 0.1-SPCC |  | 10 | MO001862 | MO001862-007 | GDH001 | 铬钝化模板 | 7410 | 2024-07-21 | 2024-07-21 | 3 | 2024-07-22 00:31:42 | 2024-07-22 00:33:52 | 江苏东方九天新能源材料有限公司 | 252373 | 孙槐兵 |  |  | 0.1 | 0 | 760 | 1 | JG12240602581 |  | 1 | S色差(色差 凹点 白斑 条印 9380米1个孔洞 横向208.8 大小0.71) | 是 | 是 | 2 | 7
最终冷轧 | JG12240703542 | JG12240703542 | 东方850轧机 | 合格 | 合格品 | 乙 | 肖勋民 | 8555 | 8510 | 0.9947 | 14724 | 0.1 | 760 | 850轧机普光辊(Ra0.4-0.6μm)轧制0.1mm(0.4-0.25-0.15-0.115-0.1) |  | 20500021 | 光亮卷半成品 | 0.4-SPCC | 30210015 | 光亮卷 | 0.1-SPCC |  | 30 | MO001763 | MO001763-007 | GLJ002 | 东方光亮卷前处理（0.4轧0.1mm) | 8555 | 2024-07-18 | 2024-07-18 | 5 | 2024-07-21 22:23:08 | 2024-07-22 00:28:09 | 江苏东方九天新能源材料有限公司 | 248201 | 肖勋民 |  |  | 0.4 | 3640 | 760 | 1 | JG12240703542 | 已退火；轧0.1，米数控制在14400-14500米 |  |  | 否 | 否 | 3776 | 7
一次脱脂 | JG1224070396 | JG1224070396 | 东方950脱脂2# | 合格 | 合格品 | 甲 | 韩成飞,周志平 | 13780 | 13750 | 0.9978 | 6240 | 0.4 | 710 | 脱脂（950-2） |  | 20100028 | 轧硬 | 0.4*710-SPCC | 30210015 | 光亮卷 | 0.1-SPCC |  | 10 | MO001831 | MO001831-003 | GLJ002 | 东方光亮卷前处理（0.4轧0.1mm) | 13780 | 2024-07-19 | 2024-07-19 | 5 | 2024-07-22 00:03:52 | 2024-07-22 00:04:13 | 江苏东方九天新能源材料有限公司 | 250532 | 周志平 |  |  | 0.4 | 6320 | 710 | 1 | JG1224070396 | 轧0.1；米数控制在25100-25200，脱脂平均分包 |  |  | 否 | 否 | 3611 | 3
铬钝化 | JG1224060299 | JG1224060299 | 东方铬钝化750 | 合格 | 让步接收 | 甲 | 周建锋 | 5826 | 5825 | 0.9998 | 12580 | 0.1 | 610 | 、 | 尾400米板面轻微折皱印，内400米操边撞伤印 | 30210015 | 光亮卷 | 0.1-SPCC | 30110014 | 铬钝化卷 | 0.1-SPCC |  | 10 | MO001857 | MO001857-001 | GDH001 | 铬钝化模板 | 5826 | 2024-07-21 | 2024-07-21 | 3 | 2024-07-21 22:09:47 | 2024-07-21 23:56:59 | 江苏东方九天新能源材料有限公司 | 252331 | 倪兵 |  |  | 0.1 | 0 | 610 | 1 | JG1224060299 |  | 1 | 尾400米来料板面轻微折皱印，内400米来料操边撞伤印，来料板面色差，辊印，白斑，亮斑 | 是 | 是 | 107 | 1
最终冷轧 | DL00240700091 | DL0024070009 | 东方650轧机 | 合格 | 让步接收 | 乙 | 朱明 | 6340 | 6300 | 0.9937 | 2200 | 0.57 | 630 | 昆山宝必达：650轧机建议用Ra0.8-1.2μm毛化辊轧至0.57mm（0.6-0.57）厚度公差：0.578-0.583mm，板面粗糙度控制Ra0.4-0.6μm、转脱脂 | X细划伤(来料细划伤挫伤成品轧不掉),A暗线印(。),S色差条印(。),Z振纹(。) | 20100086 | 轧硬 | 0.6*630-SPCC | 31010081 | 小品种钢卷 | 0.57-SPCC |  | 20 | MO001713 | MO001713-001-01 | XPZG001 | 小品种钢前处理模板 | 12740 | 2024-07-17 | 2024-07-28 | 5 | 2024-07-21 23:06:16 | 2024-07-21 23:44:42 | 江苏东方九天新能源材料有限公司 | 246141 | 朱明 |  |  | 0.6 | 2150 | 630 | 1 | DL00240700091 | 昆山宝必达：（0.57*630）厚度±0.01mm，硬度HV85-105,粗糙度0.5-0.8μM，卷重2-3吨 |  | X细划伤(来料细划伤挫伤成品轧不掉),A暗线印(。),S色差条印(。),Z振纹(。) |  |  | 1013 | 1
一次脱脂 | JG1224070401 | JG1224070401 | 东方950脱脂2# | 合格 | 合格品 | 甲 | 韩成飞,周志平 | 13690 | 13675 | 0.9989 | 6210 | 0.4 | 710 | 脱脂（950-2） |  | 20100028 | 轧硬 | 0.4*710-SPCC | 30210015 | 光亮卷 | 0.1-SPCC |  | 10 | MO001831 | MO001831-013 | GLJ002 | 东方光亮卷前处理（0.4轧0.1mm) | 13690 | 2024-07-19 | 2024-07-19 | 3 | 2024-07-21 23:14:29 | 2024-07-21 23:21:17 | 江苏东方九天新能源材料有限公司 | 250537 | 周志平 |  |  | 0.4 | 6280 | 710 | 1 | JG1224070401 | 轧0.1；米数控制在25100-25200，脱脂平均分包 |  |  | 否 | 否 | 13637 | 13
最终冷轧 | DL00240700202 | DL0024070020 | 东方650轧机 | 合格 | 让步接收 | 乙 | 刘爱民 | 6300 | 6250 | 0.9921 | 2180 | 0.57 | 630 | 昆山宝必达：650轧机建议用Ra0.8-1.2μm毛化辊轧至0.57mm（0.6-0.57）厚度公差：0.578-0.583mm，板面粗糙度控制Ra0.4-0.6μm、转脱脂 | X细划伤(来料偶有细划伤挫伤，成品轧不掉),A暗线印(。),S色差条印(。),Z振纹(。) | 20100086 | 轧硬 | 0.6*630-SPCC | 31010081 | 小品种钢卷 | 0.57-SPCC |  | 20 | MO001713 | MO001713-002-02 | XPZG001 | 小品种钢前处理模板 | 12605 | 2024-07-17 | 2024-07-28 | 5 | 2024-07-21 23:03:33 | 2024-07-21 23:04:59 | 江苏东方九天新能源材料有限公司 | 246142 | 刘爱民 |  |  | 0.6 | 2130 | 630 | 1 | DL00240700202 | 昆山宝必达：（0.57*630）厚度±0.01mm，硬度HV85-105,粗糙度0.5-0.8μM，卷重2-3吨 |  | X细划伤(来料偶有细划伤挫伤，成品轧不掉),A暗线印(。),S色差条印(。),Z振纹(。) |  |  | 1542 | 2
铬钝化 | JG122406013923 | JG12240601392 | 东方铬钝化950 | 其他入库 | 协议品 | 乙 | 李志祥 | 859 | 859 | 1 | 1500 | 0.1 | 760 | 、 | 尾部200米松花印，短带 | 30210015 | 光亮卷 | 0.1-SPCC | 30110014 | 铬钝化卷 | 0.1-SPCC |  | 10 | MO001841 | MO001841-011-03 | GDH001 | 铬钝化模板 | 5750 | 2024-07-20 | 2024-07-20 | 3 | 2024-07-21 15:22:02 | 2024-07-21 22:57:29 | 江苏东方九天新能源材料有限公司 |  | 陈猛 |  | 1 | 0.1 | 1500 | 760 | 1 | JG122406013923 |  | 1 | S色差(色差 条印 碱液斑 尾200米松花印) | 是 | 是 | 606 | 11
铬钝化 | JG122406013922 | JG12240601392 | 东方铬钝化950 | 合格 | 合格品 | 乙 | 李志祥 | 1713 | 1713 | 1 | 3000 | 0.1 | 760 | 、 |  | 30210015 | 光亮卷 | 0.1-SPCC | 30110014 | 铬钝化卷 | 0.1-SPCC |  | 10 | MO001841 | MO001841-011-02 | GDH001 | 铬钝化模板 | 5750 | 2024-07-20 | 2024-07-20 | 3 | 2024-07-21 15:22:02 | 2024-07-21 22:57:29 | 江苏东方九天新能源材料有限公司 |  | 陈猛 |  | 1 | 0.1 | 3000 | 760 | 1 | JG122406013922 |  | 1 |  | 是 | 是 | 606 | 11
铬钝化 | JG122406013921 | JG12240601392 | 东方铬钝化950 | 合格 | 合格品 | 乙 | 李志祥 | 2851 | 2851 | 1 | 4930 | 0.1 | 760 | 、 |  | 30210015 | 光亮卷 | 0.1-SPCC | 30110014 | 铬钝化卷 | 0.1-SPCC |  | 10 | MO001841 | MO001841-011-01 | GDH001 | 铬钝化模板 | 5750 | 2024-07-20 | 2024-07-20 | 3 | 2024-07-21 15:22:02 | 2024-07-21 22:57:29 | 江苏东方九天新能源材料有限公司 |  | 陈猛 |  | 1 | 0.1 | 4930 | 760 | 1 | JG122406013921 |  | 1 |  | 是 | 是 | 606 | 11
最终冷轧 | DL00240700201 | DL0024070020 | 东方650轧机 | 合格 | 合格品 | 乙 | 朱明 | 6280 | 6220 | 0.9904 | 2200 | 0.57 | 630 | 昆山宝必达：650轧机建议用Ra0.8-1.2μm毛化辊轧至0.57mm（0.6-0.57）厚度公差：0.578-0.583mm，板面粗糙度控制Ra0.4-0.6μm、转脱脂 | S色差条印(.),A暗线印(。),Z振纹(。) | 20100086 | 轧硬 | 0.6*630-SPCC | 31010081 | 小品种钢卷 | 0.57-SPCC |  | 20 | MO001713 | MO001713-002-01 | XPZG001 | 小品种钢前处理模板 | 12605 | 2024-07-17 | 2024-07-28 | 5 | 2024-07-21 22:32:56 | 2024-07-21 22:34:05 | 江苏东方九天新能源材料有限公司 | 246142 | 朱明 |  |  | 0.6 | 2130 | 630 | 1 | DL00240700201 | 昆山宝必达：（0.57*630）厚度±0.01mm，硬度HV85-105,粗糙度0.5-0.8μM，卷重2-3吨 |  | S色差条印(.),A暗线印(。),Z振纹(。) |  |  | 1542 | 2
最终冷轧 | DL00240700092 | DL0024070009 | 东方650轧机 | 合格 | 让步接收 | 乙 | 刘爱民 | 6350 | 6300 | 0.9921 | 2200 | 0.58 | 630 | 昆山宝必达：650轧机建议用Ra0.8-1.2μm毛化辊轧至0.57mm（0.6-0.57）厚度公差：0.578-0.583mm，板面粗糙度控制Ra0.4-0.6μm、转脱脂 | X细划伤(来料细划伤轧不掉),A暗线印(暗线印),S色差条印(色差条印) | 20100086 | 轧硬 | 0.6*630-SPCC | 31010081 | 小品种钢卷 | 0.57-SPCC |  | 20 | MO001713 | MO001713-001-02 | XPZG001 | 小品种钢前处理模板 | 12740 | 2024-07-17 | 2024-07-28 | 5 | 2024-07-21 21:56:50 | 2024-07-21 21:58:16 | 江苏东方九天新能源材料有限公司 | 246141 | 刘爱民 |  |  | 0.6 | 2150 | 630 | 1 | DL00240700092 | 昆山宝必达：（0.57*630）厚度±0.01mm，硬度HV85-105,粗糙度0.5-0.8μM，卷重2-3吨 |  | X细划伤(来料细划伤轧不掉),A暗线印(暗线印),S色差条印(色差条印) |  |  | 1013 | 1
最终冷轧 | JL1224030188 | JL1224030188 | 东方650轧机 | 合格 | 让步接收 | 甲 | 徐炜 | 5345 | 5300 | 0.9916 | 3500 | 0.3 | 650 | 摩丁普信：650轧机中间道次普光辊（Ra0.2-0.3μm)轧制，最后一道用Ra0.8-1.0μm毛化辊轧至0.303mm（0.4-0.34-0.303）厚度公差：0.298-0.303mm，板面粗糙度控制在Ra0.45-0.65μm,转脱脂 |  | 20100026 | 轧硬 | 0.4*650-SPCC | 31010041 | 小品种钢卷 | 0.3-SPCC |  | 20 | MO001363 | MO001363-013 | XPZG001 | 小品种钢前处理模板 | 5345 | 2024-07-08 | 2024-07-23 | 5 | 2024-07-21 19:19:16 | 2024-07-21 19:20:55 | 江苏东方九天新能源材料有限公司 | 227553 | 徐炜 |  |  | 0.4 | 0 | 650 | 1 | JL1224030188 | 摩丁普信：（0.3*650）厚度+0.003/-0.007，HV90-110,粗度0.5-0.8 |  | 色差，条印，细划伤，偶有挫伤，轻振纹，来料下表面操边俩条线印成品轧不掉 | 否 | 否 | 4003 | 13
最终冷轧 | JL1224030186 | JL1224030186 | 东方650轧机 | 合格 | 让步接收 | 甲 | 顾峰 | 5345 | 5300 | 0.9916 | 3500 | 0.3 | 650 | 摩丁普信：650轧机中间道次普光辊（Ra0.2-0.3μm)轧制，最后一道用Ra0.8-1.0μm毛化辊轧至0.303mm（0.4-0.34-0.303）厚度公差：0.298-0.303mm，板面粗糙度控制在Ra0.45-0.65μm,转脱脂 |  | 20100026 | 轧硬 | 0.4*650-SPCC | 31010041 | 小品种钢卷 | 0.3-SPCC |  | 20 | MO001363 | MO001363-011 | XPZG001 | 小品种钢前处理模板 | 5345 | 2024-07-08 | 2024-07-23 | 5 | 2024-07-21 18:21:36 | 2024-07-21 18:23:09 | 江苏东方九天新能源材料有限公司 | 227551 | 顾峰 |  |  | 0.4 | 0 | 650 | 1 | JL1224030186 | 摩丁普信：（0.3*650）厚度+0.003/-0.007，HV90-110,粗度0.5-0.8 |  | 色差重，条印，细划伤，偶有挫伤，来料操边有线印轧不掉，轻振纹，横辊印强光下明显 | 否 | 否 | 2799 | 11
最终平整 | DL002405510822 | DL0024055108 | 东方850平整 | 其他入库 | 成品退库 | 甲 | 陈俊华,钱琨 | 2890 | 2890 | 1 | 1340 | 0.44 | 630 | 泰兴双永：850平整建议用Ra1.2-1.5μm毛化辊厚度公差：0.43-0.45mm，硬度95-110HV，粗糙度0.8-1.0μm | X线条印(上下·板面，平后淡),B白斑(1065-1070米),C挫伤(900-915米，重【水印】),H厚薄公差(0.450-0.453),X锈斑(内365米处，中间；尾90米处板面划伤重) | 20100086 | 轧硬 | 0.6*630-SPCC | 31010045 | 小品种钢卷 | 0.44-SPCC |  | 50 | MO001547 | MO001547-002-02-02 | XPZG001 | 小品种钢前处理模板 | 12665 | 2024-07-12 | 2024-07-22 | 3 | 2024-07-21 17:54:42 | 2024-07-21 18:06:11 | 江苏东方九天新能源材料有限公司 |  | 陈俊华 |  | 1 | 0.44 | 1340 | 630 | 1 | DL002405510822 | 泰兴双永：（0.44*630）厚度±0.01mm，HV90-110,粗糙度0.8-1.0μM，卷重2-3吨 | 1 | X线条印(上下·板面，平后淡),B白斑(1065-1070米),C挫伤(900-915米，重【水印】),H厚薄公差(0.450-0.453),X锈斑(内365米处，中间；尾90米处板面划伤重) | 是 | 是 | 4641 | 2
最终平整 | DL002405510821 | DL0024055108 | 东方850平整 | 其他入库 | 成品退库 | 甲 | 陈俊华,钱琨 | 2960 | 2960 | 1 | 1350 | 0.44 | 630 | 泰兴双永：850平整建议用Ra1.2-1.5μm毛化辊厚度公差：0.43-0.45mm，硬度95-110HV，粗糙度0.8-1.0μm | 平前操0.454传0.448平后操0.448传0.442，（）跳动0.450-0.453mm,实测0.450-0.452mm），粗糙度偏低（要求0.8*1.0μm） | 20100086 | 轧硬 | 0.6*630-SPCC | 31010045 | 小品种钢卷 | 0.44-SPCC |  | 50 | MO001547 | MO001547-002-02-01 | XPZG001 | 小品种钢前处理模板 | 12665 | 2024-07-12 | 2024-07-22 | 3 | 2024-07-21 17:54:42 | 2024-07-21 18:06:11 | 江苏东方九天新能源材料有限公司 |  | 陈俊华 |  | 1 | 0.44 | 1350 | 630 | 1 | DL002405510821 | 泰兴双永：（0.44*630）厚度±0.01mm，HV90-110,粗糙度0.8-1.0μM，卷重2-3吨 | 1 | H厚薄公差(平前操0.454传0.448平后操0.448传0.442，跳动0.450-0.453),X线条印(上下板面，平后淡) | 是 | 是 | 4641 | 2
最终冷轧 | JL1224030182 | JL1224030182 | 东方650轧机 | 合格 | 让步接收 | 甲 | 徐炜 | 5350 | 5300 | 0.9907 | 3500 | 0.3 | 650 | 摩丁普信：650轧机中间道次普光辊（Ra0.2-0.3μm)轧制，最后一道用Ra0.8-1.0μm毛化辊轧至0.303mm（0.4-0.34-0.303）厚度公差：0.298-0.303mm，板面粗糙度控制在Ra0.45-0.65μm,转脱脂 |  | 20100026 | 轧硬 | 0.4*650-SPCC | 31010041 | 小品种钢卷 | 0.3-SPCC |  | 20 | MO001363 | MO001363-007 | XPZG001 | 小品种钢前处理模板 | 5350 | 2024-07-08 | 2024-07-23 | 5 | 2024-07-21 17:28:51 | 2024-07-21 17:29:47 | 江苏东方九天新能源材料有限公司 | 227543 | 徐炜 |  |  | 0.4 | 0 | 650 | 1 | JL1224030182 | 摩丁普信：（0.3*650）厚度+0.003/-0.007，HV90-110,粗度0.5-0.8 |  | 色差，条印，细划伤，偶有挫伤，暗线印，轻振纹，横辊印强光下明显 | 否 | 否 | 4037 | 7
最终冷轧 | JL1224030176 | JL1224030176 | 东方650轧机 | 合格 | 让步接收 | 甲 | 顾峰 | 5465 | 5410 | 0.9899 | 3600 | 0.3 | 650 | 摩丁普信：650轧机中间道次普光辊（Ra0.2-0.3μm)轧制，最后一道用Ra0.8-1.0μm毛化辊轧至0.303mm（0.4-0.34-0.303）厚度公差：0.298-0.303mm，板面粗糙度控制在Ra0.45-0.65μm,转脱脂 |  | 20100026 | 轧硬 | 0.4*650-SPCC | 31010041 | 小品种钢卷 | 0.3-SPCC |  | 20 | MO001363 | MO001363-001 | XPZG001 | 小品种钢前处理模板 | 5465 | 2024-07-08 | 2024-07-23 | 5 | 2024-07-21 16:31:17 | 2024-07-21 16:32:16 | 江苏东方九天新能源材料有限公司 | 227521 | 顾峰 |  |  | 0.4 | 0 | 650 | 1 | JL1224030176 | 摩丁普信：（0.3*650）厚度+0.003/-0.007，HV90-110,粗度0.5-0.8 |  | 色差，条印，细划伤，偶有挫伤，暗线印，轻振纹，横辊印强光下明显 | 否 | 否 | 2815 | 1
最终冷轧 | JL1224030177 | JL1224030177 | 东方650轧机 | 合格 | 让步接收 | 甲 | 徐炜 | 6460 | 6410 | 0.9923 | 4230 | 0.3 | 650 | 摩丁普信：650轧机中间道次普光辊（Ra0.2-0.3μm)轧制，最后一道用Ra0.8-1.0μm毛化辊轧至0.303mm（0.4-0.34-0.303）厚度公差：0.298-0.303mm，板面粗糙度控制在Ra0.45-0.65μm,转脱脂 |  | 20100026 | 轧硬 | 0.4*650-SPCC | 31010041 | 小品种钢卷 | 0.3-SPCC |  | 20 | MO001363 | MO001363-002 | XPZG001 | 小品种钢前处理模板 | 6460 | 2024-07-08 | 2024-07-23 | 5 | 2024-07-21 15:38:33 | 2024-07-21 15:39:49 | 江苏东方九天新能源材料有限公司 | 227523 | 徐炜 |  |  | 0.4 | 0 | 650 | 1 | JL1224030177 | 摩丁普信：（0.3*650）厚度+0.003/-0.007，HV90-110,粗度0.5-0.8 |  | 色差，条印。细划伤，偶有挫伤，暗线印，横辊印强光下明显 | 否 | 否 | 4034 | 2
铬钝化 | JG122406024822 | JG12240602482 | 东方铬钝化950 | 合格 | 合格品 | 乙 | 李志祥 | 3665 | 3665 | 1 | 6360 | 0.1 | 760 | 、 |  | 30210015 | 光亮卷 | 0.1-SPCC | 30110014 | 铬钝化卷 | 0.1-SPCC |  | 10 | MO001841 | MO001841-012-02 | GDH001 | 铬钝化模板 | 6095 | 2024-07-20 | 2024-07-20 | 3 | 2024-07-21 14:24:44 | 2024-07-21 15:21:18 | 江苏东方九天新能源材料有限公司 |  | 陈猛 |  | 1 | 0.1 | 6360 | 760 | 1 | JG122406024822 |  | 1 |  | 是 | 是 | 85 | 12
铬钝化 | JG122406024821 | JG12240602482 | 东方铬钝化950 | 合格 | 合格品 | 乙 | 李志祥 | 2401 | 2401 | 1 | 4160 | 0.1 | 760 | 、 |  | 30210015 | 光亮卷 | 0.1-SPCC | 30110014 | 铬钝化卷 | 0.1-SPCC |  | 10 | MO001841 | MO001841-012-01 | GDH001 | 铬钝化模板 | 6095 | 2024-07-20 | 2024-07-20 | 3 | 2024-07-21 14:24:44 | 2024-07-21 15:21:18 | 江苏东方九天新能源材料有限公司 |  | 陈猛 |  | 1 | 0.1 | 4160 | 760 | 1 | JG122406024821 |  | 1 |  | 是 | 是 | 85 | 12
最终冷轧 | JL1224030183 | JL1224030183 | 东方650轧机 | 合格 | 让步接收 | 甲 | 顾峰 | 7060 | 7010 | 0.9929 | 4650 | 0.3 | 650 | 摩丁普信：650轧机中间道次普光辊（Ra0.2-0.3μm)轧制，最后一道用Ra0.8-1.0μm毛化辊轧至0.303mm（0.4-0.34-0.303）厚度公差：0.298-0.303mm，板面粗糙度控制在Ra0.45-0.65μm,转脱脂 |  | 20100026 | 轧硬 | 0.4*650-SPCC | 31010041 | 小品种钢卷 | 0.3-SPCC |  | 20 | MO001363 | MO001363-008 | XPZG001 | 小品种钢前处理模板 | 7060 | 2024-07-08 | 2024-07-23 | 5 | 2024-07-21 14:42:48 | 2024-07-21 14:43:49 | 江苏东方九天新能源材料有限公司 | 227548 | 顾峰 |  |  | 0.4 | 0 | 650 | 1 | JL1224030183 | 摩丁普信：（0.3*650）厚度+0.003/-0.007，HV90-110,粗度0.5-0.8 |  | 色差，条印，细划伤，偶有挫伤，暗线印，横辊印强光下明显 | 否 | 否 | 2818 | 8
平整改平 | JG122405509311 | JG1224055093 | 东方850平整 | 合格 | 让步接收 | 甲 | 陈俊华,钱琨 | 3990 | 3980 | 0.9975 | 8770 | 0.1 | 610 | / | 823.5-843.2米传206.8-208MM4个孔洞0.22-0.65平方毫米 | 20100142 | 轧硬 | 0.4*760-SPCC | 30210015 | 光亮卷 | 0.1-SPCC |  | 80 | MO000769 | MO000769-001-01-01 | KSFW001 | 东方小品种钢前处理 0.67（昆山富维 厚度公差：0.660-0.670mm,光泽度大于150GU（横向、纵向），粗糙度：Ra0.2-0.45um.硬度：HV80-110） | 12985 | 2024-06-17 | 2024-06-27 | 2 | 2024-07-21 14:34:43 | 2024-07-21 14:35:55 | 江苏东方九天新能源材料有限公司 |  | 陈俊华 |  | 1 | 0.1 | 8650 | 610 | 1 | JG122405509311 | 轧0.1，米数控制在22200-22300米，脱脂分一包9200米。 | 1 | K孔洞(823.5-843.2米传206.8-208MM4个0.22-0.65MM2) | 是 | 是 | 5404 | 1
铬钝化 | JG12240601371 | JG12240601371 | 东方铬钝化950 | 合格 | 让步接收 | 乙 | 李志祥 | 7220 | 7201 | 0.9974 | 12660 | 0.1 | 760 | 、 | 1386米横564mm孔洞2.12平方毫米，1624米横303mm孔洞0.8平方毫米，3185米横260mm孔洞0.18平方毫米， 乳化斑 | 30210015 | 光亮卷 | 0.1-SPCC | 30110014 | 铬钝化卷 | 0.1-SPCC |  | 10 | MO001841 | MO001841-002 | GDH001 | 铬钝化模板 | 7220 | 2024-07-20 | 2024-07-20 | 3 | 2024-07-21 14:08:27 | 2024-07-21 14:23:39 | 江苏东方九天新能源材料有限公司 | 251289 | 陈猛 |  |  | 0.1 | 12680 | 760 | 1 | JG12240601371 |  | 1 | 孔洞1386米大小2012横564 1624米大小0.8横303 3185米0.18横260 乳化斑 | 是 | 是 | 15 | 2
一次退火 | DL00240700101 | DL00240700101 | 东方8# | 合格 |  | 甲 | 程新华,李龙礼 | 5745 | 5745 | 1 | 4920 | 0.1 | 590 | 退火 装炉量20T-45T(620℃),装炉量>45T (630℃） |  | 20200090 | 小品种钢半成品 | 0.254-SPCC | 30210015 | 光亮卷 | 0.1-SPCC |  | 20 | MO001829 | MO001829-001 | GLJ002 | 东方光亮卷前处理（0.4轧0.1mm) | 5745 | 2024-07-19 | 2024-07-31 | 3 | 2024-07-20 00:59:19 | 2024-07-21 13:50:49 | 江苏东方九天新能源材料有限公司 | 250059 | 刘忠于 | 刘忠于 |  | 0.254 | 4920 | 590 | 1 | DL00240700101 | 退火后改轧0.1光缆带（0.6已经轧到0.254，脱脂结束）（0.254*590），米数控制在12700-12800米 |  |  | 否 | 否 |  | 1
最终退火 | DL00240700142 | DL0024070014 | 东方20# | 合格 |  | 甲 | 程新华,李龙礼 | 5600 | 5600 | 1 | 4790 | 0.254 | 590 | 海金杜门：退火(620℃)、转850平整 |  | 20100077 | 轧硬 | 0.6*590-SPCC | 20600002 | 镍钝化卷半成品 | 0.254-SPCC |  | 40 | MO001665 | MO001665-003-02 | HJDM002 | 东方镍钝化半成品前处理0.254（海金杜门：厚度公差：0.250-0.255mm、硬度：90-100HV,粗糙度：Ra0.5-0.7μm） | 11760 | 2024-07-16 | 2024-07-26 | 3 | 2024-07-20 00:59:19 | 2024-07-21 13:50:49 | 江苏东方九天新能源材料有限公司 | 244210 | 刘忠于 | 刘忠于 |  | 0.254 | 4790 | 590 | 1 | DL00240700142 | 海金杜门：（0.254*590）厚度公差: 0.250-0.255mm，硬度:90-100HV.粗稳度: Ra0.5-0.7um |  |  |  |  | 2223 | 3
最终退火 | DL00240700141 | DL0024070014 | 东方20# | 合格 |  | 甲 | 程新华,李龙礼 | 5865 | 5865 | 1 | 5120 | 0.254 | 590 | 海金杜门：退火(620℃)、转850平整 |  | 20100077 | 轧硬 | 0.6*590-SPCC | 20600002 | 镍钝化卷半成品 | 0.254-SPCC |  | 40 | MO001665 | MO001665-003-01 | HJDM002 | 东方镍钝化半成品前处理0.254（海金杜门：厚度公差：0.250-0.255mm、硬度：90-100HV,粗糙度：Ra0.5-0.7μm） | 11760 | 2024-07-16 | 2024-07-26 | 3 | 2024-07-20 00:59:19 | 2024-07-21 13:50:49 | 江苏东方九天新能源材料有限公司 | 244210 | 刘忠于 | 刘忠于 |  | 0.254 | 5120 | 590 | 1 | DL00240700141 | 海金杜门：（0.254*590）厚度公差: 0.250-0.255mm，硬度:90-100HV.粗稳度: Ra0.5-0.7um |  |  |  |  | 2223 | 3
最终退火 | DL00240700112 | DL0024070011 | 东方20# | 合格 |  | 甲 | 程新华,李龙礼 | 5660 | 5660 | 1 | 4920 | 0.254 | 590 | 海金杜门：退火(620℃)、转850平整 |  | 20100077 | 轧硬 | 0.6*590-SPCC | 20600002 | 镍钝化卷半成品 | 0.254-SPCC |  | 40 | MO001665 | MO001665-002-02 | HJDM002 | 东方镍钝化半成品前处理0.254（海金杜门：厚度公差：0.250-0.255mm、硬度：90-100HV,粗糙度：Ra0.5-0.7μm） | 11765 | 2024-07-16 | 2024-07-26 | 3 | 2024-07-20 00:59:19 | 2024-07-21 13:50:49 | 江苏东方九天新能源材料有限公司 | 244182 | 刘忠于 | 刘忠于 |  | 0.254 | 4920 | 590 | 1 | DL00240700112 | 海金杜门：（0.254*590）厚度公差: 0.250-0.255mm，硬度:90-100HV.粗稳度: Ra0.5-0.7um |  |  |  |  | 2456 | 2
最终退火 | JG12240602672 | JG1224060267 | 东方7# | 合格 |  | 乙 | 李楷文,袁亚东,张天圣 | 5595 | 5595 | 1 | 9750 | 0.1 | 760 | 退火（590℃） |  | 20100142 | 轧硬 | 0.4*760-SPCC | 30210015 | 光亮卷 | 0.1-SPCC |  | 50 | MO000947 | MO000947-015-02 | KSFW001 | 东方小品种钢前处理 0.67（昆山富维 厚度公差：0.660-0.670mm,光泽度大于150GU（横向、纵向），粗糙度：Ra0.2-0.45um.硬度：HV80-110） | 13065 | 2024-06-25 | 2024-07-05 | 5 | 2024-07-19 16:52:34 | 2024-07-21 13:50:35 | 江苏东方九天新能源材料有限公司 | 193153 | 刘忠于 | 刘忠于 |  | 0.1 | 9750 | 760 | 1 | JG12240602672 | 轧0.1，米数控制在22200-22300米，脱脂分一包9200米。 |  |  |  |  | 4505 | 15
最终退火 | JG12240602671 | JG1224060267 | 东方7# | 合格 |  | 乙 | 李楷文,袁亚东,张天圣 | 7085 | 7085 | 1 | 12300 | 0.1 | 760 | 退火（590℃） |  | 20100142 | 轧硬 | 0.4*760-SPCC | 30210015 | 光亮卷 | 0.1-SPCC |  | 50 | MO000947 | MO000947-015-01 | KSFW001 | 东方小品种钢前处理 0.67（昆山富维 厚度公差：0.660-0.670mm,光泽度大于150GU（横向、纵向），粗糙度：Ra0.2-0.45um.硬度：HV80-110） | 13065 | 2024-06-25 | 2024-07-05 | 5 | 2024-07-19 16:52:34 | 2024-07-21 13:50:35 | 江苏东方九天新能源材料有限公司 | 193153 | 刘忠于 | 刘忠于 |  | 0.1 | 12300 | 760 | 1 | JG12240602671 | 轧0.1，米数控制在22200-22300米，脱脂分一包9200米。 |  |  |  |  | 4505 | 15
最终退火 | JG12240602762 | JG1224060276 | 东方7# | 合格 |  | 乙 | 李楷文,袁亚东,张天圣 | 6650 | 6650 | 1 | 11500 | 0.1 | 760 | 退火（590℃） |  | 20100142 | 轧硬 | 0.4*760-SPCC | 30210015 | 光亮卷 | 0.1-SPCC |  | 50 | MO000945 | MO000945-004-02 | KSFW001 | 东方小品种钢前处理 0.67（昆山富维 厚度公差：0.660-0.670mm,光泽度大于150GU（横向、纵向），粗糙度：Ra0.2-0.45um.硬度：HV80-110） | 13430 | 2024-06-25 | 2024-07-05 | 5 | 2024-07-19 16:52:34 | 2024-07-21 13:50:35 | 江苏东方九天新能源材料有限公司 | 193084 | 刘忠于 | 刘忠于 |  | 0.1 | 11500 | 760 | 1 | JG12240602762 | 轧0.1，米数控制在23100-23200米，脱脂分一包10400米。 |  |  | 否 | 否 | 5452 | 4
最终退火 | JG12240601332 | JG1224060133 | 东方20# | 合格 |  | 乙 | 李楷文,袁亚东,张天圣 | 6520 | 6520 | 1 | 11450 | 0.1 | 760 | 退火（590℃） |  | 20100142 | 轧硬 | 0.4*760-SPCC | 30210015 | 光亮卷 | 0.1-SPCC |  | 50 | MO000938 | MO000938-006-02 | KSFW001 | 东方小品种钢前处理 0.67（昆山富维 厚度公差：0.660-0.670mm,光泽度大于150GU（横向、纵向），粗糙度：Ra0.2-0.45um.硬度：HV80-110） | 13480 | 2024-06-24 | 2024-07-04 | 5 | 2024-07-19 16:52:34 | 2024-07-21 13:50:35 | 江苏东方九天新能源材料有限公司 | 192990 | 刘忠于 | 刘忠于 |  | 0.1 | 11450 | 760 | 1 | JG12240601332 | 轧0.1，米数控制在23100-23200米，脱脂分一包10400米。 |  |  |  |  | 3987 | 6
最终冷轧 | JL1224030187 | JL1224030187 | 东方650轧机 | 合格 | 让步接收 | 甲 | 徐炜 | 7090 | 7030 | 0.9915 | 4650 | 0.3 | 650 | 摩丁普信：650轧机中间道次普光辊（Ra0.2-0.3μm)轧制，最后一道用Ra0.8-1.0μm毛化辊轧至0.303mm（0.4-0.34-0.303）厚度公差：0.298-0.303mm，板面粗糙度控制在Ra0.45-0.65μm,转脱脂 |  | 20100026 | 轧硬 | 0.4*650-SPCC | 31010041 | 小品种钢卷 | 0.3-SPCC |  | 20 | MO001363 | MO001363-012 | XPZG001 | 小品种钢前处理模板 | 7090 | 2024-07-08 | 2024-07-23 | 5 | 2024-07-21 13:45:40 | 2024-07-21 13:46:39 | 江苏东方九天新能源材料有限公司 | 227552 | 徐炜 |  |  | 0.4 | 0 | 650 | 1 | JL1224030187 | 摩丁普信：（0.3*650）厚度+0.003/-0.007，HV90-110,粗度0.5-0.8 |  | 色差，条印，细划伤，偶有挫伤，暗线印，轻振纹，横辊印强光下明显 | 否 | 否 | 4021 | 12
最终平整 | JG122406025212 | JG1224060252 | 东方850平整 | 其他入库 | 协议品 | 甲 | 陈俊华,钱琨 | 980 | 980 | 1 | 1660 | 0.1 | 760 | 平整 |  | 20100142 | 轧硬 | 0.4*760-SPCC | 30210015 | 光亮卷 | 0.1-SPCC |  | 60 | MO000947 | MO000947-012-01-02 | KSFW001 | 东方小品种钢前处理 0.67（昆山富维 厚度公差：0.660-0.670mm,光泽度大于150GU（横向、纵向），粗糙度：Ra0.2-0.45um.硬度：HV80-110） | 13035 | 2024-06-25 | 2024-07-05 | 2 | 2024-07-21 13:29:52 | 2024-07-21 13:30:31 | 江苏东方九天新能源材料有限公司 |  | 陈俊华 |  | 1 | 0.1 | 1660 | 760 | 1 | JG122406025212 | 轧0.1，米数控制在22200-22300米，脱脂分一包9200米。 | 1 |  | 是 | 是 | 3251 | 12
最终平整 | JG122406025211 | JG1224060252 | 东方850平整 | 合格 | 合格品 | 甲 | 陈俊华,钱琨 | 6170 | 6170 | 1 | 10630 | 0.1 | 760 | 平整 |  | 20100142 | 轧硬 | 0.4*760-SPCC | 30210015 | 光亮卷 | 0.1-SPCC |  | 60 | MO000947 | MO000947-012-01-01 | KSFW001 | 东方小品种钢前处理 0.67（昆山富维 厚度公差：0.660-0.670mm,光泽度大于150GU（横向、纵向），粗糙度：Ra0.2-0.45um.硬度：HV80-110） | 13035 | 2024-06-25 | 2024-07-05 | 2 | 2024-07-21 13:29:52 | 2024-07-21 13:30:31 | 江苏东方九天新能源材料有限公司 |  | 陈俊华 |  | 1 | 0.1 | 10630 | 760 | 1 | JG122406025211 | 轧0.1，米数控制在22200-22300米，脱脂分一包9200米。 | 1 |  | 是 | 是 | 3251 | 12
最终冷轧 | JL1224030189 | JL1224030189 | 东方650轧机 | 合格 | 让步接收 | 甲 | 顾峰 | 7135 | 7080 | 0.9923 | 4600 | 0.3 | 650 | 摩丁普信：650轧机中间道次普光辊（Ra0.2-0.3μm)轧制，最后一道用Ra0.8-1.0μm毛化辊轧至0.303mm（0.4-0.34-0.303）厚度公差：0.298-0.303mm，板面粗糙度控制在Ra0.45-0.65μm,转脱脂 |  | 20100026 | 轧硬 | 0.4*650-SPCC | 31010041 | 小品种钢卷 | 0.3-SPCC |  | 20 | MO001363 | MO001363-014 | XPZG001 | 小品种钢前处理模板 | 7135 | 2024-07-08 | 2024-07-23 | 5 | 2024-07-21 12:46:25 | 2024-07-21 12:47:51 | 江苏东方九天新能源材料有限公司 | 227554 | 顾峰 |  |  | 0.4 | 0 | 650 | 1 | JL1224030189 | 摩丁普信：（0.3*650）厚度+0.003/-0.007，HV90-110,粗度0.5-0.8 |  | 色差，条 印，细划伤，偶有挫伤，暗线印，横辊印强光下明显 | 否 | 否 | 2814 | 14
铬钝化 | JG122406026922 | JG12240602692 | 东方铬钝化950 | 合格 | 让步接收 | 乙 | 李志祥 | 1961 | 1961 | 1 | 3450 | 0.1 | 760 | 、 | 1668米横向260mm孔洞0.18平方毫米，1721米横向419mm孔洞1.06平方毫米 | 30210015 | 光亮卷 | 0.1-SPCC | 30110014 | 铬钝化卷 | 0.1-SPCC |  | 10 | MO001841 | MO001841-010-02 | GDH001 | 铬钝化模板 | 5520 | 2024-07-20 | 2024-07-20 | 3 | 2024-07-21 11:26:43 | 2024-07-21 12:43:01 | 江苏东方九天新能源材料有限公司 |  | 陈猛 |  | 1 | 0.1 | 3450 | 760 | 1 | JG122406026922 |  | 1 | 孔洞1668米大小0.18横向260 1721米大小1.06横向419 | 是 | 是 | 115 | 10
铬钝化 | JG122406026921 | JG12240602692 | 东方铬钝化950 | 合格 | 让步接收 | 乙 | 李志祥 | 3531 | 3531 | 1 | 6200 | 0.1 | 760 | 、 | 641米横向163mm孔洞10.6平方毫米 | 30210015 | 光亮卷 | 0.1-SPCC | 30110014 | 铬钝化卷 | 0.1-SPCC |  | 10 | MO001841 | MO001841-010-01 | GDH001 | 铬钝化模板 | 5520 | 2024-07-20 | 2024-07-20 | 3 | 2024-07-21 11:26:43 | 2024-07-21 12:43:01 | 江苏东方九天新能源材料有限公司 |  | 陈猛 |  | 1 | 0.1 | 6200 | 760 | 1 | JG122406026921 |  | 1 | 孔洞 641米大小10.6横向163 | 是 | 是 | 115 | 10
最终冷轧 | JG12240602652 | JG1224060265 | 东方850轧机 | 合格 | 合格品 | 甲 | 蔡迎虎 | 6510 | 6070 | 0.9324 | 10470 | 0.1 | 760 | 850轧机普光辊(Ra0.4-0.6μm)轧制0.1mm(0.4-0.25-0.15-0.115-0.1) |  | 20100142 | 轧硬 | 0.4*760-SPCC | 30210015 | 光亮卷 | 0.1-SPCC |  | 30 | MO000947 | MO000947-010-02 | KSFW001 | 东方小品种钢前处理 0.67（昆山富维 厚度公差：0.660-0.670mm,光泽度大于150GU（横向、纵向），粗糙度：Ra0.2-0.45um.硬度：HV80-110） | 13020 | 2024-06-25 | 2024-07-05 | 2 | 2024-07-21 12:41:46 | 2024-07-21 12:42:31 | 江苏东方九天新能源材料有限公司 | 193145 | 蔡迎虎 |  |  | 0.4 | 2760 | 760 | 1 | JG12240602652 | 轧0.1，米数控制在22200-22300米，脱脂分一包9200米。 |  |  | 否 | 否 | 27507 | 10
最终平整 | JG12240602522 | JG1224060252 | 东方850平整 | 合格 | 让步接收 | 甲 | 陈俊华,钱琨 | 5755 | 5750 | 0.9991 | 9900 | 0.1 | 760 | 平整 | 827.8米传359.7MM孔洞0.72平方毫米，1412.2/1416米传358MM各1个孔洞0.09平方毫米 | 20100142 | 轧硬 | 0.4*760-SPCC | 30210015 | 光亮卷 | 0.1-SPCC |  | 60 | MO000947 | MO000947-012-02 | KSFW001 | 东方小品种钢前处理 0.67（昆山富维 厚度公差：0.660-0.670mm,光泽度大于150GU（横向、纵向），粗糙度：Ra0.2-0.45um.硬度：HV80-110） | 13035 | 2024-06-25 | 2024-07-05 | 2 | 2024-07-21 12:29:46 | 2024-07-21 12:31:24 | 江苏东方九天新能源材料有限公司 | 193148 | 陈俊华 |  |  | 0.1 | 9900 | 760 | 1 | JG12240602522 | 轧0.1，米数控制在22200-22300米，脱脂分一包9200米。 | 1 | K孔洞(827.8,米传359.7MM0.72；1412.2米，1416米传358MM各1个0.09MM2) | 是 | 是 | 3251 | 12
铬钝化 | JG122405511921 | JG122405511921 | 东方铬钝化950 | 合格 | 让步接收 | 乙 | 李志祥 | 1440 | 1423 | 0.9882 | 2440 | 0.1 | 760 | / | 白斑 辊印 条印 | 30210015 | 光亮卷 | 0.1-SPCC | 30110014 | 铬钝化卷 | 0.1-SPCC |  | 10 | MO001805 | MO001805-005 | GDH001 | 铬钝化模板 | 1440 | 2024-07-19 | 2024-07-19 | 3 | 2024-07-21 11:05:33 | 2024-07-21 11:26:14 | 江苏东方九天新能源材料有限公司 | 249430 | 陈猛 |  |  | 0.1 | 2470 | 760 | 1 | JG122405511921 |  | 1 | 白斑 辊印 条印 | 是 | 是 | 21 | 5
铬钝化 | JG12240601372 | JG12240601372 | 东方铬钝化950 | 合格 | 让步接收 | 乙 | 李志祥 | 5270 | 5253 | 0.9968 | 9280 | 0.1 | 760 | 、 | 3544-3558米横向131mm6个孔洞0.71-0.88平方毫米，色差，条印 ，传边20CM处轻黄 | 30210015 | 光亮卷 | 0.1-SPCC | 30110014 | 铬钝化卷 | 0.1-SPCC |  | 10 | MO001841 | MO001841-007 | GDH001 | 铬钝化模板 | 5270 | 2024-07-20 | 2024-07-20 | 3 | 2024-07-21 10:09:47 | 2024-07-21 11:05:19 | 江苏东方九天新能源材料有限公司 | 251298 | 陈猛 |  |  | 0.1 | 9300 | 760 | 1 | JG12240601372 |  | 1 | 孔洞3544-3558米6个大小0.71-0.88横向131 色差条印 传边20CM处轻黄 | 是 | 是 | 56 | 7
最终平整 | JG12240602552 | JG1224060255 | 东方850平整 | 合格 | 让步接收 | 甲 | 陈俊华,钱琨 | 6275 | 6270 | 0.9992 | 10770 | 0.1 | 760 | 平整 | 613.9米传369.1MM孔洞0.14平方毫米 | 20100142 | 轧硬 | 0.4*760-SPCC | 30210015 | 光亮卷 | 0.1-SPCC |  | 60 | MO000945 | MO000945-020-02 | KSFW001 | 东方小品种钢前处理 0.67（昆山富维 厚度公差：0.660-0.670mm,光泽度大于150GU（横向、纵向），粗糙度：Ra0.2-0.45um.硬度：HV80-110） | 13510 | 2024-06-25 | 2024-07-05 | 2 | 2024-07-21 11:03:45 | 2024-07-21 11:04:41 | 江苏东方九天新能源材料有限公司 | 193101 | 陈俊华 |  |  | 0.1 | 10680 | 760 | 1 | JG12240602552 | 轧0.1，米数控制在23100-23200米，脱脂分一包10400米。 | 1 | K孔洞(613.9米传369.1MM0.14MM2) | 是 | 是 | 5043 | 20
最终平整 | JG12240601451 | JG1224060145 | 东方850平整 | 合格 | 让步接收 | 甲 | 陈俊华,钱琨 | 5865 | 5860 | 0.9991 | 10050 | 0.1 | 760 | 平整 | 8990.8/8996.3米传265MM各1个0.22/0.29平方毫米 | 20100142 | 轧硬 | 0.4*760-SPCC | 30210015 | 光亮卷 | 0.1-SPCC |  | 60 | MO000948 | MO000948-001-01 | KSFW001 | 东方小品种钢前处理 0.67（昆山富维 厚度公差：0.660-0.670mm,光泽度大于150GU（横向、纵向），粗糙度：Ra0.2-0.45um.硬度：HV80-110） | 11685 | 2024-06-25 | 2024-07-05 | 2 | 2024-07-21 10:35:22 | 2024-07-21 10:37:32 | 江苏东方九天新能源材料有限公司 | 193159 | 陈俊华 |  |  | 0.1 | 10000 | 760 | 1 | JG12240601451 | 轧0.1，米数控制在11900-20000米，脱脂分一包9300米。 | 1 | K孔洞(8990.8,8996.3米传265MM各1个0.22,0.29MM2),H厚薄公差(尾1000米公差跳动0.105-0.108，正常跳0.102-0.105) | 是 | 是 | 12687 | 1
铬钝化 | JG12240602642 | JG12240602642 | 东方铬钝化950 | 合格 | 让步接收 | 乙 | 李志祥 | 5840 | 5821 | 0.9967 | 10030 | 0.1 | 760 | 、 | 8890米横向544mm孔洞4.42平方毫米，抗拉低296 | 30210015 | 光亮卷 | 0.1-SPCC | 30110014 | 铬钝化卷 | 0.1-SPCC |  | 10 | MO001841 | MO001841-009 | GDH001 | 铬钝化模板 | 5840 | 2024-07-20 | 2024-07-20 | 3 | 2024-07-21 09:05:26 | 2024-07-21 10:01:36 | 江苏东方九天新能源材料有限公司 | 251300 | 李志祥 |  |  | 0.1 | 10070 | 760 | 1 | JG12240602642 |  | 1 | 孔洞8890米大小4.42横向544 | 是 | 是 | 56 | 9
最终平整 | JG12240601382 | JG1224060138 | 东方850平整 | 合格 | 合格品 | 甲 | 陈俊华,钱琨 | 5445 | 5400 | 0.9917 | 9290 | 0.1 | 760 | 平整 |  | 20100142 | 轧硬 | 0.4*760-SPCC | 30210015 | 光亮卷 | 0.1-SPCC |  | 60 | MO000947 | MO000947-005-02 | KSFW001 | 东方小品种钢前处理 0.67（昆山富维 厚度公差：0.660-0.670mm,光泽度大于150GU（横向、纵向），粗糙度：Ra0.2-0.45um.硬度：HV80-110） | 12980 | 2024-06-25 | 2024-07-05 | 2 | 2024-07-21 09:42:35 | 2024-07-21 09:42:56 | 江苏东方九天新能源材料有限公司 | 193137 | 陈俊华 |  |  | 0.1 | 9310 | 760 | 1 | JG12240601382 | 轧0.1，米数控制在22200-22300米，脱脂分一包9200米。 | 1 |  | 是 | 是 | 7145 | 5
最终平整 | JG12240602621 | JG1224060262 | 东方850平整 | 合格 | 合格品 | 甲 | 陈俊华,钱琨 | 7540 | 7530 | 0.9987 | 12830 | 0.1 | 760 | 平整 |  | 20100142 | 轧硬 | 0.4*760-SPCC | 30210015 | 光亮卷 | 0.1-SPCC |  | 60 | MO000946 | MO000946-002-01 | KSFW001 | 东方小品种钢前处理 0.67（昆山富维 厚度公差：0.660-0.670mm,光泽度大于150GU（横向、纵向），粗糙度：Ra0.2-0.45um.硬度：HV80-110） | 13120 | 2024-06-25 | 2024-07-05 | 2 | 2024-07-21 09:14:46 | 2024-07-21 09:15:09 | 江苏东方九天新能源材料有限公司 | 193120 | 陈俊华 |  |  | 0.1 | 12730 | 760 | 1 | JG12240602621 | 轧0.1，米数控制在22500-22600米，脱脂分一包9200米。 | 1 |  | 是 | 是 | 6301 | 2
铬钝化 | JG12240550651 | JG12240550651 | 东方铬钝化950 | 合格 | 让步接收 | 甲 | 夏亚军 | 5090 | 5069 | 0.9959 | 8960 | 0.1 | 760 | 、 | 色差，条印，碎边，5095米横向121mm孔洞0.53平方毫米，7145米横向104mm孔洞1.77平方毫米 | 30210015 | 光亮卷 | 0.1-SPCC | 30110014 | 铬钝化卷 | 0.1-SPCC |  | 10 | MO001841 | MO001841-005 | GDH001 | 铬钝化模板 | 5090 | 2024-07-20 | 2024-07-20 | 3 | 2024-07-21 07:36:19 | 2024-07-21 09:01:09 | 江苏东方九天新能源材料有限公司 | 251295 | 孙槐兵 |  |  | 0.1 | 9000 | 760 | 1 | JG12240550651 |  | 1 | 色差条印碎边 孔洞5095米大小0.53横向121 7145米大小1.77横向104 | 是 | 是 | 85 | 5
一次退火 | JG1224070345 | JG1224070345 | 东方8# | 合格 |  | 甲 | 程新华,李龙礼,吴双勇 | 13480 | 13480 | 1 | 5730 | 0.4 | 760 | 退火 装炉量20T-45T(620℃),装炉量>45T (630℃） |  | 20100142 | 轧硬 | 0.4*760-SPCC | 30210015 | 光亮卷 | 0.1-SPCC |  | 20 | MO001675 | MO001675-001 | GLJ002 | 东方光亮卷前处理（0.4轧0.1mm) | 13500 | 2024-07-16 | 2024-07-31 | 3 | 2024-07-19 02:10:47 | 2024-07-21 08:54:00 | 江苏东方九天新能源材料有限公司 | 244658 | 刘忠于 | 刘忠于 |  | 0.4 | 5730 | 760 | 1 | JG1224070345 | 轧0.1，米数控制在23200-23300米，脱脂分一包10500米 |  |  | 否 | 否 | 6978 | 1
一次退火 | JG1224070344 | JG1224070344 | 东方8# | 合格 |  | 甲 | 程新华,李龙礼,吴双勇 | 13060 | 13060 | 1 | 5550 | 0.4 | 760 | 退火 装炉量20T-45T(620℃),装炉量>45T (630℃） |  | 20100142 | 轧硬 | 0.4*760-SPCC | 30210015 | 光亮卷 | 0.1-SPCC |  | 20 | MO001673 | MO001673-002 | GLJ002 | 东方光亮卷前处理（0.4轧0.1mm) | 13080 | 2024-07-16 | 2024-07-31 | 5 | 2024-07-19 02:10:47 | 2024-07-21 08:54:00 | 江苏东方九天新能源材料有限公司 | 244662 | 刘忠于 | 刘忠于 |  | 0.4 | 5550 | 760 | 1 | JG1224070344 | 轧0.1，米数控制在22500-22600米，脱脂分一包9200米 |  |  | 否 | 否 | 3034 | 2
一次退火 | JG1224070343 | JG1224070343 | 东方8# | 合格 |  | 甲 | 程新华,李龙礼,吴双勇 | 13065 | 13065 | 1 | 5550 | 0.4 | 760 | 退火 装炉量20T-45T(620℃),装炉量>45T (630℃） |  | 20100142 | 轧硬 | 0.4*760-SPCC | 30210015 | 光亮卷 | 0.1-SPCC |  | 20 | MO001673 | MO001673-001 | GLJ002 | 东方光亮卷前处理（0.4轧0.1mm) | 13070 | 2024-07-16 | 2024-07-31 | 5 | 2024-07-19 02:10:47 | 2024-07-21 08:54:00 | 江苏东方九天新能源材料有限公司 | 244661 | 刘忠于 | 刘忠于 |  | 0.4 | 5550 | 760 | 1 | JG1224070343 | 轧0.1，米数控制在22500-22600米，脱脂分一包9200米 |  |  | 否 | 否 | 4406 | 1
一次退火 | JG1224070108 | JG1224070108 | 东方8# | 合格 |  | 甲 | 程新华,李龙礼,吴双勇 | 13360 | 13360 | 1 | 5670 | 0.4 | 760 | 退火 装炉量20T-45T(620℃),装炉量>45T (630℃） |  | 20100142 | 轧硬 | 0.4*760-SPCC | 30210015 | 光亮卷 | 0.1-SPCC |  | 20 | MO001250 | MO001250-008 | GLJ003 | 光亮卷前处理 模板 | 13380 | 2024-07-05 | 2024-07-15 | 5 | 2024-07-19 02:10:47 | 2024-07-21 08:54:00 | 江苏东方九天新能源材料有限公司 | 207329 | 刘忠于 | 刘忠于 |  | 0.4 | 5670 | 760 | 1 | JG1224070108 | 轧0.1，米数控制在22700-22800米，脱脂分一包10300米。 |  |  | 否 | 否 | 2198 | 8
镍钝化 | DL002405511313 | DL00240551131 | 东方镍钝化750 | 合格 | 合格品 | 乙 | 王晶晶 | 1976 | 1976 | 1 | 2070 | 0.203 | 590 | 海金杜门：750镍钝化工段镀镍，镍层要求A＞1.9μm，B＞1.27μm，上铁管芯，转东方退火工段 | S色差(来料双边氧化色差)C挫伤(来料板面偶有挫伤)D顶伤(尾20米来料板面挫伤划伤，顶伤) | 20600001 | 镍钝化卷半成品 | 0.203-SPCC | 31310012 | 镍钝化卷 | 0.203-SPCC |  | 10 | MO001772 | MO001772-002-03 | NDH001 | 镍钝化模板 | 5900 | 2024-07-19 | 2024-07-21 | 3 | 2024-07-21 02:46:42 | 2024-07-21 08:19:01 | 江苏东方九天新能源材料有限公司 |  | 王晶晶 |  | 1 | 0.203 | 2070 | 590 | 1 | DL002405511313 | 海金杜门:(0.203*590)厚度±0.01，HV90-110,粗糙度0.075-0.5，镍层厚度≥1.9μM/1.27μM；转东方退火 |  | S色差(来料双边氧化色差)C挫伤(来料板面偶有挫伤)D顶伤(尾20米来料板面挫伤划伤，顶伤) |  |  | 2457 | 2
镍钝化 | DL002405511312 | DL00240551131 | 东方镍钝化750 | 合格 | 合格品 | 乙 | 王晶晶 | 2004 | 2004 | 1 | 2100 | 0.203 | 590 | 海金杜门：750镍钝化工段镀镍，镍层要求A＞1.9μm，B＞1.27μm，上铁管芯，转东方退火工段 | C挫伤(来料板面偶有挫伤)S色差(来料双边氧化色差) | 20600001 | 镍钝化卷半成品 | 0.203-SPCC | 31310012 | 镍钝化卷 | 0.203-SPCC |  | 10 | MO001772 | MO001772-002-02 | NDH001 | 镍钝化模板 | 5900 | 2024-07-19 | 2024-07-21 | 3 | 2024-07-21 02:46:42 | 2024-07-21 08:19:01 | 江苏东方九天新能源材料有限公司 |  | 王晶晶 |  | 1 | 0.203 | 2100 | 590 | 1 | DL002405511312 | 海金杜门:(0.203*590)厚度±0.01，HV90-110,粗糙度0.075-0.5，镍层厚度≥1.9μM/1.27μM；转东方退火 |  | C挫伤(来料板面偶有挫伤)S色差(来料双边氧化色差) |  |  | 2457 | 2
镍钝化 | DL002405511311 | DL00240551131 | 东方镍钝化750 | 合格 | 合格品 | 乙 | 王晶晶 | 2004 | 2004 | 1 | 2100 | 0.203 | 590 | 海金杜门：750镍钝化工段镀镍，镍层要求A＞1.9μm，B＞1.27μm，上铁管芯，转东方退火工段 | Z撞伤(内170米来料操作测边部撞伤（木耳边）)C挫伤(来料板面偶有挫伤) | 20600001 | 镍钝化卷半成品 | 0.203-SPCC | 31310012 | 镍钝化卷 | 0.203-SPCC |  | 10 | MO001772 | MO001772-002-01 | NDH001 | 镍钝化模板 | 5900 | 2024-07-19 | 2024-07-21 | 3 | 2024-07-21 02:46:42 | 2024-07-21 08:19:01 | 江苏东方九天新能源材料有限公司 |  | 王晶晶 |  | 1 | 0.203 | 2100 | 590 | 1 | DL002405511311 | 海金杜门:(0.203*590)厚度±0.01，HV90-110,粗糙度0.075-0.5，镍层厚度≥1.9μM/1.27μM；转东方退火 |  | Z撞伤(内170米来料操作测边部撞伤（木耳边）)C挫伤(来料板面偶有挫伤) |  |  | 2457 | 2
一次脱脂 | JG1224070400 | JG1224070400 | 东方950脱脂2# | 合格 | 合格品 | 甲 | 韩成飞,周志平 | 13690 | 13670 | 0.9985 | 6190 | 0.4 | 710 | 脱脂（950-2） |  | 20100028 | 轧硬 | 0.4*710-SPCC | 30210015 | 光亮卷 | 0.1-SPCC |  | 10 | MO001831 | MO001831-011 | GLJ002 | 东方光亮卷前处理（0.4轧0.1mm) | 13690 | 2024-07-19 | 2024-07-19 | 3 | 2024-07-21 07:57:19 | 2024-07-21 07:59:13 | 江苏东方九天新能源材料有限公司 | 250536 | 周志平 |  |  | 0.4 | 6280 | 710 | 1 | JG1224070400 | 轧0.1；米数控制在25100-25200，脱脂平均分包 |  |  | 否 | 否 | 11528 | 11
最终退火 | DL1224070036 | DL1224070036 | 东方20# | 其他入库 | 半成品退库 | 乙 | 陈国,李楷文,袁亚东,张天圣 | 4990 | 4990 | 1 | 1700 | 0.67 | 565 | 昆山富维：退火(620℃)、转850平整 |  | 20100125 | 轧硬 | 1.2*565-SPCC | 20200098 | 小品种钢半成品 | 0.67-SPCC |  | 40 | MO001622 | MO001622-002 | XPZG001 | 小品种钢前处理模板 | 5185 | 2024-07-15 | 2024-07-25 | 3 | 2024-07-21 07:57:42 | 2024-07-21 07:58:06 | 江苏东方九天新能源材料有限公司 | 235551 | 刘忠于 | 刘忠于 |  | 0.67 | 1700 | 565 | 1 | DL1224070036 | 昆山富维:(0.67*565)厚度公差：+0/-0.01mm，HV80-110,粗糙度0.5-0.7um,卷重2-3吨,取A4纸贴打包后贴外面 | 1 |  | 是 | 是 | 7035 | 2
一次退火 | JG12240703591 | JG1224070359 | 东方8# | 合格 |  | 乙 | 李楷文,袁亚东,张天圣 | 4940 | 4940 | 1 | 2090 | 0.4 | 760 | 退火 装炉量20T-45T(620℃), 装炉量>45T (630℃） |  | 20100142 | 轧硬 | 0.4*760-SPCC | 30210004 | 光亮卷 | 0.125-SPCC |  | 20 | MO001606 | MO001606-001-01 | GLJ001 | 东方光亮卷前处理(0.4轧0.125mm) | 13490 | 2024-07-15 | 2024-07-15 | 5 | 2024-07-19 14:53:21 | 2024-07-21 07:55:57 | 江苏东方九天新能源材料有限公司 | 242231 | 刘忠于 | 刘忠于 |  | 0.4 | 2090 | 760 | 1 | JG12240703591 | 脱脂分一包4.9t，2050米，合格报工，轧0.125，米数控制在6800-6900米，厚度公差0.115-0.125，轧机按照0.12的中值设定轧制。剩余一包8.6t脱脂结束后报工，报工报待处理。特别注意按照此要求操作。 |  |  |  |  | 4025 | 1
最终退火 | DL00240550992 | DL0024055099 | 东方20# | 合格 |  | 乙 | 李楷文,袁亚东,张天圣 | 6130 | 6130 | 1 | 2700 | 0.46 | 630 | 泰兴双永：退火（620℃），转850平整 |  | 20100086 | 轧硬 | 0.6*630-SPCC | 31010047 | 小品种钢卷 | 0.46-SPCC |  | 40 | MO001551 | MO001551-001-02 | XPZG001 | 小品种钢前处理模板 | 12530 | 2024-07-12 | 2024-07-22 | 3 | 2024-07-19 14:53:21 | 2024-07-21 07:55:57 | 江苏东方九天新能源材料有限公司 | 239467 | 刘忠于 | 刘忠于 |  | 0.46 | 2700 | 630 | 1 | DL00240550992 | 泰兴双永：（0.46*630）厚度±0.01mm，HV90-110,粗糙度0.8-1.0μM，卷重2-3吨 |  |  |  |  | 1297 | 1
最终退火 | DL00240550991 | DL0024055099 | 东方20# | 合格 |  | 乙 | 李楷文,袁亚东,张天圣 | 6060 | 6060 | 1 | 2675 | 0.46 | 630 | 泰兴双永：退火（620℃），转850平整 |  | 20100086 | 轧硬 | 0.6*630-SPCC | 31010047 | 小品种钢卷 | 0.46-SPCC |  | 40 | MO001551 | MO001551-001-01 | XPZG001 | 小品种钢前处理模板 | 12530 | 2024-07-12 | 2024-07-22 | 3 | 2024-07-19 14:53:21 | 2024-07-21 07:55:57 | 江苏东方九天新能源材料有限公司 | 239467 | 刘忠于 | 刘忠于 |  | 0.46 | 2675 | 630 | 1 | DL00240550991 | 泰兴双永：（0.46*630）厚度±0.01mm，HV90-110,粗糙度0.8-1.0μM，卷重2-3吨 |  |  |  |  | 1297 | 1
最终退火 | DL00240551101 | DL0024055110 | 东方20# | 合格 |  | 乙 | 李楷文,袁亚东,张天圣 | 6150 | 6150 | 1 | 3170 | 0.4 | 630 | 泰兴双永：退火（620℃），转850平整 |  | 20100086 | 轧硬 | 0.6*630-SPCC | 31010040 | 小品种钢卷 | 0.39-SPCC |  | 40 | MO001548 | MO001548-001-01 | XPZG001 | 小品种钢前处理模板 | 12635 | 2024-07-12 | 2024-07-22 | 5 | 2024-07-19 14:53:21 | 2024-07-21 07:55:57 | 江苏东方九天新能源材料有限公司 | 239420 | 刘忠于 | 刘忠于 |  | 0.4 | 3170 | 630 | 1 | DL00240551101 | 泰兴双永：（0.39*630）厚度±0.01mm，HV90-110,粗糙度0.8-1.0μM，卷重2-3吨 |  |  |  |  | 1530 | 1
最终退火 | JG12240551482 | JG1224055148 | 东方9# | 合格 |  | 甲 | 吴双勇,程新华,李龙礼 | 6155 | 6155 | 1 | 10600 | 0.1 | 760 | 退火（590℃） |  | 20100142 | 轧硬 | 0.4*760-SPCC | 30210015 | 光亮卷 | 0.1-SPCC |  | 50 | MO000956 | MO000956-002-02 | KSFW001 | 东方小品种钢前处理 0.67（昆山富维 厚度公差：0.660-0.670mm,光泽度大于150GU（横向、纵向），粗糙度：Ra0.2-0.45um.硬度：HV80-110） | 13815 | 2024-06-25 | 2024-07-05 | 2 | 2024-07-19 07:20:29 | 2024-07-21 07:54:36 | 江苏东方九天新能源材料有限公司 | 193298 | 刘忠于 | 刘忠于 |  | 0.1 | 10600 | 760 | 1 | JG12240551482 | 轧0.1，米数控制在23700-23800米，脱脂分一包10500米。 |  |  |  |  | 5807 | 2
最终退火 | JG12240551481 | JG1224055148 | 东方9# | 合格 |  | 甲 | 吴双勇,程新华,李龙礼 | 7330 | 7330 | 1 | 12600 | 0.1 | 760 | 退火（590℃） |  | 20100142 | 轧硬 | 0.4*760-SPCC | 30210015 | 光亮卷 | 0.1-SPCC |  | 50 | MO000956 | MO000956-002-01 | KSFW001 | 东方小品种钢前处理 0.67（昆山富维 厚度公差：0.660-0.670mm,光泽度大于150GU（横向、纵向），粗糙度：Ra0.2-0.45um.硬度：HV80-110） | 13815 | 2024-06-25 | 2024-07-05 | 2 | 2024-07-19 07:20:29 | 2024-07-21 07:54:36 | 江苏东方九天新能源材料有限公司 | 193298 | 刘忠于 | 刘忠于 |  | 0.1 | 12600 | 760 | 1 | JG12240551481 | 轧0.1，米数控制在23700-23800米，脱脂分一包10500米。 |  |  |  |  | 5807 | 2
最终退火 | JG12240551472 | JG1224055147 | 东方9# | 合格 |  | 甲 | 吴双勇,程新华,李龙礼 | 5925 | 5925 | 1 | 10270 | 0.1 | 760 | 退火（590℃） |  | 20100142 | 轧硬 | 0.4*760-SPCC | 30210015 | 光亮卷 | 0.1-SPCC |  | 50 | MO000956 | MO000956-001-02 | KSFW001 | 东方小品种钢前处理 0.67（昆山富维 厚度公差：0.660-0.670mm,光泽度大于150GU（横向、纵向），粗糙度：Ra0.2-0.45um.硬度：HV80-110） | 13795 | 2024-06-25 | 2024-07-05 | 2 | 2024-07-19 07:20:29 | 2024-07-21 07:54:36 | 江苏东方九天新能源材料有限公司 | 193297 | 刘忠于 | 刘忠于 |  | 0.1 | 10270 | 760 | 1 | JG12240551472 | 轧0.1，米数控制在23700-23800米，脱脂分一包10500米。 |  |  |  |  | 9633 | 1
最终冷轧 | JG12240703482 | JG12240703482 | 东方850轧机 | 合格 | 合格品 | 乙 | 杨海鹏 | 8510 | 8380 | 0.9847 | 14300 | 0.1 | 760 | 850轧机普光辊(Ra0.4-0.6μm)轧制0.1mm(0.4-0.25-0.15-0.115-0.1) |  | 20500021 | 光亮卷半成品 | 0.4-SPCC | 30210015 | 光亮卷 | 0.1-SPCC |  | 30 | MO001763 | MO001763-001 | GLJ002 | 东方光亮卷前处理（0.4轧0.1mm) | 8510 | 2024-07-18 | 2024-07-18 | 5 | 2024-07-21 07:35:23 | 2024-07-21 07:36:34 | 江苏东方九天新能源材料有限公司 | 244148 | 杨海鹏 |  |  | 0.4 | 3610 | 760 | 1 | JG12240703482 | 已退火；轧0.1，米数控制在14400-14500米 |  |  | 否 | 否 | 2030 | 1
铬钝化 | JG12240601251 | JG12240601251 | 东方铬钝化950 | 合格 | 让步接收 | 甲 | 夏亚军 | 6590 | 6249 | 0.9483 | 11020 | 0.1 | 760 | 、 | 色差 条印 碱液斑 边部锈斑 | 30210015 | 光亮卷 | 0.1-SPCC | 30110014 | 铬钝化卷 | 0.1-SPCC |  | 10 | MO001841 | MO001841-006 | GDH001 | 铬钝化模板 | 6590 | 2024-07-20 | 2024-07-20 | 3 | 2024-07-21 07:33:02 | 2024-07-21 07:34:24 | 江苏东方九天新能源材料有限公司 | 251297 | 孙槐兵 |  |  | 0.1 | 10680 | 760 | 1 | JG12240601251 |  | 1 | S色差(色差 条印 碱液斑 边部锈斑) | 是 | 是 | 1 | 6
一次脱脂 | JG1224070398 | JG1224070398 | 东方950脱脂2# | 合格 | 合格品 | 甲 | 韩成飞,周志平 | 13830 | 13820 | 0.9993 | 6260 | 0.4 | 710 | 脱脂（950-2） |  | 20100028 | 轧硬 | 0.4*710-SPCC | 30210015 | 光亮卷 | 0.1-SPCC |  | 10 | MO001831 | MO001831-007 | GLJ002 | 东方光亮卷前处理（0.4轧0.1mm) | 13830 | 2024-07-19 | 2024-07-19 | 5 | 2024-07-21 06:37:00 | 2024-07-21 07:19:17 | 江苏东方九天新能源材料有限公司 | 250534 | 周志平 |  |  | 0.4 | 6340 | 710 | 1 | JG1224070398 | 轧0.1；米数控制在25100-25200，脱脂平均分包 |  |  | 否 | 否 | 5553 | 7
一次脱脂 | JG1224070393 | JG1224070393 | 东方950脱脂1# | 合格 | 合格品 | 乙 | 何晓健,张东兵 | 13665 | 13400 | 0.9806 | 6170 | 0.4 | 710 | 脱脂（950-2） |  | 20100028 | 轧硬 | 0.4*710-SPCC | 30210015 | 光亮卷 | 0.1-SPCC |  | 10 | MO001832 | MO001832-003 | GLJ002 | 东方光亮卷前处理（0.4轧0.1mm) | 13665 | 2024-07-19 | 2024-07-19 | 5 | 2024-07-21 06:58:38 | 2024-07-21 06:58:57 | 江苏东方九天新能源材料有限公司 | 250540 | 何晓健 |  |  | 0.4 | 0 | 710 | 1 | JG1224070393 | 轧0.1；米数控制在24800-24900米，脱脂平均分包 |  |  | 否 | 否 | 6746 | 3
一次脱脂 | JG1224070399 | JG1224070399 | 东方950脱脂1# | 合格 | 合格品 | 乙 | 何晓健,张东兵 | 13680 | 13640 | 0.9971 | 6260 | 0.4 | 710 | 脱脂（950-2） |  | 20100028 | 轧硬 | 0.4*710-SPCC | 30210015 | 光亮卷 | 0.1-SPCC |  | 10 | MO001831 | MO001831-009 | GLJ002 | 东方光亮卷前处理（0.4轧0.1mm) | 13680 | 2024-07-19 | 2024-07-19 | 5 | 2024-07-21 06:48:01 | 2024-07-21 06:48:22 | 江苏东方九天新能源材料有限公司 | 250535 | 何晓健 |  |  | 0.4 | 6280 | 710 | 1 | JG1224070399 | 轧0.1；米数控制在25100-25200，脱脂平均分包 |  |  | 否 | 否 | 4461 | 9
一次脱脂 | JG1224070397 | JG1224070397 | 东方950脱脂2# | 合格 | 合格品 | 甲 | 韩成飞,周志平 | 13810 | 13800 | 0.9993 | 6260 | 0.4 | 710 | 脱脂（950-2） |  | 20100028 | 轧硬 | 0.4*710-SPCC | 30210015 | 光亮卷 | 0.1-SPCC |  | 10 | MO001831 | MO001831-005 | GLJ002 | 东方光亮卷前处理（0.4轧0.1mm) | 13810 | 2024-07-19 | 2024-07-19 | 5 | 2024-07-21 05:51:34 | 2024-07-21 06:35:39 | 江苏东方九天新能源材料有限公司 | 250533 | 周志平 |  |  | 0.4 | 6340 | 710 | 1 | JG1224070397 | 轧0.1；米数控制在25100-25200，脱脂平均分包 |  |  | 否 | 否 | 6386 | 5
铬钝化 | JG12240602561 | JG12240602561 | 东方铬钝化950 | 合格 | 让步接收 | 甲 | 夏亚军 | 7380 | 7353 | 0.9963 | 12830 | 0.1 | 760 | 、 | 色差 条印 碱液斑 | 30210015 | 光亮卷 | 0.1-SPCC | 30110014 | 铬钝化卷 | 0.1-SPCC |  | 10 | MO001841 | MO001841-001 | GDH001 | 铬钝化模板 | 7380 | 2024-07-20 | 2024-07-20 | 3 | 2024-07-21 06:30:53 | 2024-07-21 06:31:56 | 江苏东方九天新能源材料有限公司 | 251282 | 孙槐兵 |  |  | 0.1 | 12900 | 760 | 1 | JG12240602561 |  | 1 | S色差(色差 条印 碱液斑) | 是 | 是 | 1 | 1
一次脱脂 | JG1224070402 | JG1224070402 | 东方950脱脂2# | 合格 | 合格品 | 甲 | 韩成飞,周志平 | 13715 | 13705 | 0.9993 | 6210 | 0.4 | 710 | 脱脂（950-2） |  | 20100028 | 轧硬 | 0.4*710-SPCC | 30210015 | 光亮卷 | 0.1-SPCC |  | 10 | MO001831 | MO001831-015 | GLJ002 | 东方光亮卷前处理（0.4轧0.1mm) | 13715 | 2024-07-19 | 2024-07-19 | 3 | 2024-07-21 05:49:39 | 2024-07-21 05:50:08 | 江苏东方九天新能源材料有限公司 | 250538 | 周志平 |  |  | 0.4 | 6280 | 710 | 1 | JG1224070402 | 轧0.1；米数控制在25100-25200，脱脂平均分包 |  |  | 否 | 否 |  | 15
一次脱脂 | JG12240703942 | JG1224070394 | 东方950脱脂2# | 合格 | 合格品 | 甲 | 韩成飞,周志平 | 6840 | 6840 | 1 | 3100 | 0.4 | 710 | 脱脂（950-2） |  | 20100028 | 轧硬 | 0.4*710-SPCC | 30210015 | 光亮卷 | 0.1-SPCC |  | 10 | MO001832 | MO001832-011-02 | GLJ002 | 东方光亮卷前处理（0.4轧0.1mm) | 13680 | 2024-07-19 | 2024-07-19 | 3 | 2024-07-21 04:39:04 | 2024-07-21 05:26:32 | 江苏东方九天新能源材料有限公司 |  | 周志平 |  | 1 | 0.4 | 3100 | 710 | 1 | JG12240703942 | 轧0.1；米数控制在24800-24900米，脱脂平均分包 | [5 empty] | 11
一次脱脂 | JG12240703941 | JG1224070394 | 东方950脱脂2# | 合格 | 合格品 | 甲 | 韩成飞,周志平 | 6820 | 6820 | 1 | 3100 | 0.4 | 710 | 脱脂（950-2） |  | 20100028 | 轧硬 | 0.4*710-SPCC | 30210015 | 光亮卷 | 0.1-SPCC |  | 10 | MO001832 | MO001832-011-01 | GLJ002 | 东方光亮卷前处理（0.4轧0.1mm) | 13680 | 2024-07-19 | 2024-07-19 | 3 | 2024-07-21 04:39:04 | 2024-07-21 05:26:32 | 江苏东方九天新能源材料有限公司 |  | 周志平 |  | 1 | 0.4 | 3100 | 710 | 1 | JG12240703941 | 轧0.1；米数控制在24800-24900米，脱脂平均分包 | [5 empty] | 11
铬钝化 | JG12240602641 | JG12240602641 | 东方铬钝化950 | 合格 | 让步接收 | 甲 | 夏亚军 | 6985 | 6955 | 0.9957 | 11960 | 0.1 | 760 | 、 | 色差 振纹 白斑 条印 2630 3880米各1个孔洞 横向分别271.8 534.1 大小0.27 1.15 | 30210015 | 光亮卷 | 0.1-SPCC | 30110014 | 铬钝化卷 | 0.1-SPCC |  | 10 | MO001841 | MO001841-008 | GDH001 | 铬钝化模板 | 6985 | 2024-07-20 | 2024-07-20 | 3 | 2024-07-21 05:14:22 | 2024-07-21 05:16:56 | 江苏东方九天新能源材料有限公司 | 251299 | 孙槐兵 |  |  | 0.1 | 12000 | 760 | 1 | JG12240602641 |  | 1 | S色差(色差 振纹 白斑 条印 2630 3880米各1个孔洞 横向分别271.8 534.1 大小0.27 1.15) | 是 | 是 | 2 | 8
最终脱脂 | JG12240703681 | JG1224070368 | 东方950脱脂1# | 合格 | 合格品 | 乙 | 何晓健,张东兵 | 4870 | 4845 | 0.9949 | 6900 | 0.125 | 760 | 950-1脱脂 |  | 20100142 | 轧硬 | 0.4*760-SPCC | 30210004 | 光亮卷 | 0.125-SPCC |  | 40 | MO001554 | MO001554-012-01 | GLJ001 | 东方光亮卷前处理(0.4轧0.125mm) | 13530 | 2024-07-12 | 2024-07-12 | 5 | 2024-07-21 05:02:50 | 2024-07-21 05:04:42 | 江苏东方九天新能源材料有限公司 | 239541 | 何晓健 |  |  | 0.125 | 6900 | 760 | 1 | JG12240703681 | 脱脂分一包4.9t，2050米，合格报工，轧0.125，米数控制在6800-6900米，厚度公差0.115-0.125，轧机按照0.12的中值设定轧制。剩余一包8.6t脱脂结束后报工，报工报待处理。特别注意按照此要求操作。 |  |  |  |  | 4206 | 12
最终脱脂 | JG12240703541 | JG1224070354 | 东方950脱脂1# | 合格 | 合格品 | 乙 | 何晓健 | 4800 | 4690 | 0.9771 | 6830 | 0.125 | 760 | 950-1脱脂 |  | 20100142 | 轧硬 | 0.4*760-SPCC | 30210004 | 光亮卷 | 0.125-SPCC |  | 40 | MO001554 | MO001554-008-01 | GLJ001 | 东方光亮卷前处理(0.4轧0.125mm) | 13530 | 2024-07-12 | 2024-07-12 | 5 | 2024-07-21 04:22:33 | 2024-07-21 04:22:57 | 江苏东方九天新能源材料有限公司 | 239537 | 何晓健 |  |  | 0.125 | 6820 | 760 | 1 | JG12240703541 | 脱脂分一包4.9t，2050米，合格报工，轧0.125，米数控制在6800-6900米，厚度公差0.115-0.125，轧机按照0.12的中值设定轧制。剩余一包8.6t脱脂结束后报工，报工报待处理。特别注意按照此要求操作。 |  |  |  |  | 4025 | 8
一次脱脂 | DL1224070057 | DL1224070057 | 东方950脱脂2# | 合格 | 让步接收 | 甲 | 韩成飞,周志平 | 8240 | 8235 | 0.9994 | 1550 | 1.2 | 565 | 昆山富维：脱脂（单位张力3.5），转650轧机 |  | 20100125 | 轧硬 | 1.2*565-SPCC | 31010062 | 小品种钢卷 | 0.5-SPCC |  | 10 | MO001780 | MO001780-001 | XPZG001 | 小品种钢前处理模板 | 8240 | 2024-07-19 | 2024-07-29 | 3 | 2024-07-21 04:14:24 | 2024-07-21 04:15:31 | 江苏东方九天新能源材料有限公司 | 248964 | 周志平 |  |  | 1.2 | 1565 | 565 | 1 | DL1224070057 | 昆山富维：（0.5*565）厚度公差：+/-0.005mm，HV80-110,粗糙度0.2-0.5um，光泽度：横向光泽度大于140GU,卷重2-3吨，，取A4纸贴打包后贴外面 |  | 条印色差 | 否 | 否 | 9 | 1
最终冷轧 | JG12240703681 | JG1224070368 | 东方850轧机 | 合格 | 合格品 | 乙 | 肖勋民 | 4915 | 4870 | 0.9908 | 6900 | 0.125 | 760 | 850轧机普光辊(Ra0.4-0.6μm)轧制0.125mm(0.4-0.25-0.16-0.125) |  | 20100142 | 轧硬 | 0.4*760-SPCC | 30210004 | 光亮卷 | 0.125-SPCC |  | 30 | MO001554 | MO001554-012-01 | GLJ001 | 东方光亮卷前处理(0.4轧0.125mm) | 13530 | 2024-07-12 | 2024-07-12 | 5 | 2024-07-21 04:08:21 | 2024-07-21 04:09:18 | 江苏东方九天新能源材料有限公司 | 239541 | 肖勋民 |  |  | 0.4 | 2090 | 760 | 1 | JG12240703681 | 脱脂分一包4.9t，2050米，合格报工，轧0.125，米数控制在6800-6900米，厚度公差0.115-0.125，轧机按照0.12的中值设定轧制。剩余一包8.6t脱脂结束后报工，报工报待处理。特别注意按照此要求操作。 |  |  |  |  | 4206 | 12
最终脱脂 | JG12240703521 | JG1224070352 | 东方950脱脂1# | 合格 | 合格品 | 乙 | 何晓健 | 4870 | 4820 | 0.9897 | 6800 | 0.125 | 760 | 950-1脱脂 |  | 20100142 | 轧硬 | 0.4*760-SPCC | 30210004 | 光亮卷 | 0.125-SPCC |  | 40 | MO001554 | MO001554-006-01 | GLJ001 | 东方光亮卷前处理(0.4轧0.125mm) | 13500 | 2024-07-12 | 2024-07-12 | 5 | 2024-07-21 03:45:27 | 2024-07-21 03:45:48 | 江苏东方九天新能源材料有限公司 | 239535 | 何晓健 |  |  | 0.125 | 6800 | 760 | 1 | JG12240703521 | 脱脂分一包4.9t，2050米，合格报工，轧0.125，米数控制在6800-6900米，厚度公差0.115-0.125，轧机按照0.12的中值设定轧制。剩余一包8.6t脱脂结束后报工，报工报待处理。特别注意按照此要求操作。 |  |  |  |  | 5237 | 6
一次脱脂 | DL00240700092 | DL0024070009 | 东方950脱脂2# | 合格 | 让步接收 | 甲 | 韩成飞,周志平 | 6350 | 6350 | 1 | 2150 | 0.6 | 630 | 昆山宝必达：脱脂(单位张力6.0）、转650轧机 | S色差条印() | 20100086 | 轧硬 | 0.6*630-SPCC | 31010081 | 小品种钢卷 | 0.57-SPCC |  | 10 | MO001713 | MO001713-001-02 | XPZG001 | 小品种钢前处理模板 | 12740 | 2024-07-17 | 2024-07-28 | 5 | 2024-07-21 02:49:00 | 2024-07-21 03:41:11 | 江苏东方九天新能源材料有限公司 |  | 周志平 |  | 1 | 0.6 | 2150 | 630 | 1 | DL00240700092 | 昆山宝必达：（0.57*630）厚度±0.01mm，硬度HV85-105,粗糙度0.5-0.8μM，卷重2-3吨 |  | S色差条印() |  |  | 1013 | 1
一次脱脂 | DL00240700091 | DL0024070009 | 东方950脱脂2# | 合格 | 让步接收 | 甲 | 韩成飞,周志平 | 6340 | 6340 | 1 | 2150 | 0.6 | 630 | 昆山宝必达：脱脂(单位张力6.0）、转650轧机 |  | 20100086 | 轧硬 | 0.6*630-SPCC | 31010081 | 小品种钢卷 | 0.57-SPCC |  | 10 | MO001713 | MO001713-001-01 | XPZG001 | 小品种钢前处理模板 | 12740 | 2024-07-17 | 2024-07-28 | 5 | 2024-07-21 02:49:00 | 2024-07-21 03:41:11 | 江苏东方九天新能源材料有限公司 |  | 周志平 |  | 1 | 0.6 | 2150 | 630 | 1 | DL00240700091 | 昆山宝必达：（0.57*630）厚度±0.01mm，硬度HV85-105,粗糙度0.5-0.8μM，卷重2-3吨 |  | 卷芯200米内正反面间断性划伤条印色差 |  |  | 1013 | 1
铬钝化 | JG122405504521 | JG122405504521 | 东方铬钝化950 | 合格 | 合格品 | 甲 | 夏亚军 | 4530 | 4519 | 0.9976 | 7870 | 0.1 | 760 | / |  | 30210015 | 光亮卷 | 0.1-SPCC | 30110014 | 铬钝化卷 | 0.1-SPCC |  | 10 | MO001805 | MO001805-014 | GDH001 | 铬钝化模板 | 4530 | 2024-07-19 | 2024-07-19 | 3 | 2024-07-21 03:38:54 | 2024-07-21 03:39:29 | 江苏东方九天新能源材料有限公司 | 249441 | 孙槐兵 |  |  | 0.1 | 7880 | 760 | 1 | JG122405504521 |  | 1 |  | 是 | 是 | 1 | 14
最终冷轧 | JG12240703541 | JG1224070354 | 东方850轧机 | 合格 | 合格品 | 乙 | 肖勋民 | 4935 | 4800 | 0.9726 | 6820 | 0.125 | 760 | 850轧机普光辊(Ra0.4-0.6μm)轧制0.125mm(0.4-0.25-0.16-0.125) |  | 20100142 | 轧硬 | 0.4*760-SPCC | 30210004 | 光亮卷 | 0.125-SPCC |  | 30 | MO001554 | MO001554-008-01 | GLJ001 | 东方光亮卷前处理(0.4轧0.125mm) | 13530 | 2024-07-12 | 2024-07-12 | 5 | 2024-07-21 03:05:10 | 2024-07-21 03:06:03 | 江苏东方九天新能源材料有限公司 | 239537 | 肖勋民 |  |  | 0.4 | 2090 | 760 | 1 | JG12240703541 | 脱脂分一包4.9t，2050米，合格报工，轧0.125，米数控制在6800-6900米，厚度公差0.115-0.125，轧机按照0.12的中值设定轧制。剩余一包8.6t脱脂结束后报工，报工报待处理。特别注意按照此要求操作。 |  |  |  |  | 4025 | 8
一次脱脂 | DL12240700552 | DL1224070055 | 东方950脱脂2# | 合格 | 让步接收 | 甲 | 韩成飞,周志平 | 5040 | 5040 | 1 | 940 | 1.2 | 565 | 昆山富维:脱脂(单位张力3.5）、转650轧机 | S色差条印() | 20100125 | 轧硬 | 1.2*565-SPCC | 31010066 | 小品种钢卷 | 0.66-SPCC |  | 10 | MO001775 | MO001775-001-02 | XPZG001 | 小品种钢前处理模板 | 10140 | 2024-07-19 | 2024-07-29 | 5 | 2024-07-21 01:54:48 | 2024-07-21 02:46:38 | 江苏东方九天新能源材料有限公司 |  | 周志平 |  | 1 | 1.2 | 940 | 565 | 1 | DL12240700552 | 昆山富维：（0.66*565）厚度公差：+0/-0.01mm，HV80-110,粗糙度0.5-0.7,卷重2-3吨，，取A4纸贴打包后贴外面 |  | S色差条印() |  |  | 1728 | 1
一次脱脂 | DL12240700551 | DL1224070055 | 东方950脱脂2# | 合格 | 让步接收 | 甲 | 韩成飞,周志平 | 5100 | 5100 | 1 | 950 | 1.2 | 565 | 昆山富维:脱脂(单位张力3.5）、转650轧机 | S色差条印() | 20100125 | 轧硬 | 1.2*565-SPCC | 31010066 | 小品种钢卷 | 0.66-SPCC |  | 10 | MO001775 | MO001775-001-01 | XPZG001 | 小品种钢前处理模板 | 10140 | 2024-07-19 | 2024-07-29 | 5 | 2024-07-21 01:54:48 | 2024-07-21 02:46:38 | 江苏东方九天新能源材料有限公司 |  | 周志平 |  | 1 | 1.2 | 950 | 565 | 1 | DL12240700551 | 昆山富维：（0.66*565）厚度公差：+0/-0.01mm，HV80-110,粗糙度0.5-0.7,卷重2-3吨，，取A4纸贴打包后贴外面 |  | S色差条印() |  |  | 1728 | 1
铬钝化 | JG122406014012 | JG12240601401 | 东方铬钝化950 | 合格 | 合格品 | 甲 | 夏亚军 | 5303 | 5303 | 1 | 9160 | 0.1 | 760 | / | S色差(色差 小锈点 白条印 碱液斑) | 30210015 | 光亮卷 | 0.1-SPCC | 30110014 | 铬钝化卷 | 0.1-SPCC |  | 10 | MO001805 | MO001805-012-02 | GDH001 | 铬钝化模板 | 7380 | 2024-07-19 | 2024-07-19 | 3 | 2024-07-20 14:59:50 | 2024-07-21 02:46:28 | 江苏东方九天新能源材料有限公司 |  | 孙槐兵 |  | 1 | 0.1 | 9160 | 760 | 1 | JG122406014012 |  | 1 | S色差(色差 小锈点 白条印 碱液斑) | 是 | 是 | 1060 | 12
铬钝化 | JG122406014011 | JG12240601401 | 东方铬钝化950 | 合格 | 合格品 | 甲 | 夏亚军 | 1709 | 1709 | 1 | 3000 | 0.1 | 760 | / | S色差(色差 小锈点 白条印 碱液斑) | 30210015 | 光亮卷 | 0.1-SPCC | 30110014 | 铬钝化卷 | 0.1-SPCC |  | 10 | MO001805 | MO001805-012-01 | GDH001 | 铬钝化模板 | 7380 | 2024-07-19 | 2024-07-19 | 3 | 2024-07-20 14:59:50 | 2024-07-21 02:46:28 | 江苏东方九天新能源材料有限公司 |  | 孙槐兵 |  | 1 | 0.1 | 3000 | 760 | 1 | JG122406014011 |  | 1 | S色差(色差 小锈点 白条印 碱液斑) | 是 | 是 | 1060 | 12
镍钝化 | DL002405511323 | DL00240551132 | 东方镍钝化750 | 合格 | 合格品 | 乙 | 王晶晶 | 2002 | 2002 | 1 | 2090 | 0.203 | 590 | 海金杜门：750镍钝化工段镀镍，镍层要求A＞1.9μm，B＞1.27μm，上铁管芯，转东方退火工段 | D顶伤(尾25米来料板面划伤顶伤)S色差(来料双边氧化色差，来料板面横辊印)C挫伤(来料板面偶有挫伤) | 20600001 | 镍钝化卷半成品 | 0.203-SPCC | 31310012 | 镍钝化卷 | 0.203-SPCC |  | 10 | MO001772 | MO001772-003-03 | NDH001 | 镍钝化模板 | 5860 | 2024-07-19 | 2024-07-21 | 3 | 2024-07-20 21:58:31 | 2024-07-21 02:42:40 | 江苏东方九天新能源材料有限公司 |  | 王晶晶 |  | 1 | 0.203 | 2090 | 590 | 1 | DL002405511323 | 海金杜门:(0.203*590)厚度±0.01，HV90-110,粗糙度0.075-0.5，镍层厚度≥1.9μM/1.27μM；转东方退火 |  | D顶伤(尾25米来料板面划伤顶伤)S色差(来料双边氧化色差，来料板面横辊印)C挫伤(来料板面偶有挫伤) |  |  | 2082 | 3
镍钝化 | DL002405511322 | DL00240551132 | 东方镍钝化750 | 合格 | 合格品 | 乙 | 王晶晶 | 1980 | 1980 | 1 | 2060 | 0.203 | 590 | 海金杜门：750镍钝化工段镀镍，镍层要求A＞1.9μm，B＞1.27μm，上铁管芯，转东方退火工段 | C挫伤(来料板面偶有挫伤，来料板面横辊印)S色差(来料双边氧化色差) | 20600001 | 镍钝化卷半成品 | 0.203-SPCC | 31310012 | 镍钝化卷 | 0.203-SPCC |  | 10 | MO001772 | MO001772-003-02 | NDH001 | 镍钝化模板 | 5860 | 2024-07-19 | 2024-07-21 | 3 | 2024-07-20 21:58:31 | 2024-07-21 02:42:40 | 江苏东方九天新能源材料有限公司 |  | 王晶晶 |  | 1 | 0.203 | 2060 | 590 | 1 | DL002405511322 | 海金杜门:(0.203*590)厚度±0.01，HV90-110,粗糙度0.075-0.5，镍层厚度≥1.9μM/1.27μM；转东方退火 |  | C挫伤(来料板面偶有挫伤，来料板面横辊印)S色差(来料双边氧化色差) |  |  | 2082 | 3
镍钝化 | DL002405511321 | DL00240551132 | 东方镍钝化750 | 合格 | 合格品 | 乙 | 王晶晶 | 1976 | 1976 | 1 | 2060 | 0.203 | 590 | 海金杜门：750镍钝化工段镀镍，镍层要求A＞1.9μm，B＞1.27μm，上铁管芯，转东方退火工段 | S色差(来料双边氧化色差，暗线印镀后不明显)C挫伤(来料板面偶有挫伤，来料目标横辊印)D顶伤(内20米来料板面划伤顶伤) | 20600001 | 镍钝化卷半成品 | 0.203-SPCC | 31310012 | 镍钝化卷 | 0.203-SPCC |  | 10 | MO001772 | MO001772-003-01 | NDH001 | 镍钝化模板 | 5860 | 2024-07-19 | 2024-07-21 | 3 | 2024-07-20 21:58:31 | 2024-07-21 02:42:40 | 江苏东方九天新能源材料有限公司 |  | 王晶晶 |  | 1 | 0.203 | 2060 | 590 | 1 | DL002405511321 | 海金杜门:(0.203*590)厚度±0.01，HV90-110,粗糙度0.075-0.5，镍层厚度≥1.9μM/1.27μM；转东方退火 |  | S色差(来料双边氧化色差，暗线印镀后不明显)C挫伤(来料板面偶有挫伤，来料目标横辊印)D顶伤(内20米来料板面划伤顶伤) |  |  | 2082 | 3
最终脱脂 | JG12240703641 | JG1224070364 | 东方950脱脂1# | 合格 | 合格品 | 乙 | 何晓健,张东兵 | 4960 | 4680 | 0.9435 | 6650 | 0.125 | 760 | 950-1脱脂 |  | 20100142 | 轧硬 | 0.4*760-SPCC | 30210004 | 光亮卷 | 0.125-SPCC |  | 40 | MO001606 | MO001606-006-01 | GLJ001 | 东方光亮卷前处理(0.4轧0.125mm) | 13465 | 2024-07-15 | 2024-07-15 | 5 | 2024-07-21 02:15:31 | 2024-07-21 02:15:54 | 江苏东方九天新能源材料有限公司 | 242248 | 何晓健 |  |  | 0.125 | 6920 | 760 | 1 | JG12240703641 | 脱脂分一包4.9t，2050米，合格报工，轧0.125，米数控制在6800-6900米，厚度公差0.115-0.125，轧机按照0.12的中值设定轧制。剩余一包8.6t脱脂结束后报工，报工报待处理。特别注意按照此要求操作。 |  |  |  |  | 3949 | 6
一次脱脂 | DL00240700202 | DL0024070020 | 东方950脱脂2# | 合格 | 让步接收 | 甲 | 韩成飞,周志平 | 6300 | 6300 | 1 | 2130 | 0.6 | 630 | 昆山宝必达：脱脂(单位张力6.0）、转650轧机 | S色差条印() | 20100086 | 轧硬 | 0.6*630-SPCC | 31010081 | 小品种钢卷 | 0.57-SPCC |  | 10 | MO001713 | MO001713-002-02 | XPZG001 | 小品种钢前处理模板 | 12605 | 2024-07-17 | 2024-07-28 | 5 | 2024-07-21 01:09:40 | 2024-07-21 01:52:59 | 江苏东方九天新能源材料有限公司 |  | 周志平 |  | 1 | 0.6 | 2130 | 630 | 1 | DL00240700202 | 昆山宝必达：（0.57*630）厚度±0.01mm，硬度HV85-105,粗糙度0.5-0.8μM，卷重2-3吨 |  | S色差条印() |  |  | 1542 | 2
一次脱脂 | DL00240700201 | DL0024070020 | 东方950脱脂2# | 合格 | 让步接收 | 甲 | 韩成飞,周志平 | 6280 | 6280 | 1 | 2130 | 0.6 | 630 | 昆山宝必达：脱脂(单位张力6.0）、转650轧机 | S色差条印() | 20100086 | 轧硬 | 0.6*630-SPCC | 31010081 | 小品种钢卷 | 0.57-SPCC |  | 10 | MO001713 | MO001713-002-01 | XPZG001 | 小品种钢前处理模板 | 12605 | 2024-07-17 | 2024-07-28 | 5 | 2024-07-21 01:09:40 | 2024-07-21 01:52:59 | 江苏东方九天新能源材料有限公司 |  | 周志平 |  | 1 | 0.6 | 2130 | 630 | 1 | DL00240700201 | 昆山宝必达：（0.57*630）厚度±0.01mm，硬度HV85-105,粗糙度0.5-0.8μM，卷重2-3吨 |  | S色差条印() |  |  | 1542 | 2
最终脱脂 | JG12240701061 | JG1224070106 | 东方950脱脂1# | 合格 | 合格品 | 乙 | 何晓健,张东兵 | 4880 | 4875 | 0.999 | 6880 | 0.125 | 760 | 950-1脱脂 |  | 20100142 | 轧硬 | 0.4*760-SPCC | 30210004 | 光亮卷 | 0.125-SPCC |  | 40 | MO001427 | MO001427-004-01 | GLJ001 | 东方光亮卷前处理(0.4轧0.125mm) | 13315 | 2024-07-09 | 2024-07-16 | 5 | 2024-07-21 01:39:40 | 2024-07-21 01:40:00 | 江苏东方九天新能源材料有限公司 | 207327 | 何晓健 |  |  | 0.125 | 6902 | 760 | 1 | JG12240701061 | 脱脂分一包4.9t，2050米，合格报工，轧0.125，米数控制在6800-6900米，厚度公差0.115-0.125，轧机按照0.12的中值设定轧制。剩余一包8.4t脱脂结束后报工，报工报待处理。特别注意按照此要求操作。 |  |  |  |  | 3879 | 4
最终冷轧 | JG12240703521 | JG1224070352 | 东方850轧机 | 合格 | 合格品 | 乙 | 肖勋民 | 4910 | 4870 | 0.9919 | 6800 | 0.125 | 760 | 850轧机普光辊(Ra0.4-0.6μm)轧制0.125mm(0.4-0.25-0.16-0.125) |  | 20100142 | 轧硬 | 0.4*760-SPCC | 30210004 | 光亮卷 | 0.125-SPCC |  | 30 | MO001554 | MO001554-006-01 | GLJ001 | 东方光亮卷前处理(0.4轧0.125mm) | 13500 | 2024-07-12 | 2024-07-12 | 5 | 2024-07-21 01:25:38 | 2024-07-21 01:26:28 | 江苏东方九天新能源材料有限公司 | 239535 | 肖勋民 |  |  | 0.4 | 2090 | 760 | 1 | JG12240703521 | 脱脂分一包4.9t，2050米，合格报工，轧0.125，米数控制在6800-6900米，厚度公差0.115-0.125，轧机按照0.12的中值设定轧制。剩余一包8.6t脱脂结束后报工，报工报待处理。特别注意按照此要求操作。 |  |  |  |  | 5237 | 6
一次脱脂 | DL12240700142 | DL1224070014 | 东方950脱脂2# | 合格 | 让步接收 | 甲 | 韩成飞,周志平 | 6275 | 6275 | 1 | 1090 | 1.2 | 610 | 昆山宝必达：脱脂(单位张力3.5）、转650轧机 |  | 20100130 | 轧硬 | 1.2*610-SPCC | 31010082 | 小品种钢卷 | 0.67-SPCC |  | 10 | MO001781 | MO001781-001-02 | XPZG001 | 小品种钢前处理模板 | 12320 | 2024-07-19 | 2024-08-02 | 5 | 2024-07-21 00:05:04 | 2024-07-21 01:05:25 | 江苏东方九天新能源材料有限公司 |  | 周志平 |  | 1 | 1.2 | 1090 | 610 | 1 | DL12240700142 | 昆山宝必达：（0.67*610）厚度±0.01mm，HV85-105,粗糙度0.5-0.8μM，卷重2-3吨 |  | 操作测边部约13公分细划伤条印色差 |  |  | 1439 | 1
一次脱脂 | DL12240700141 | DL1224070014 | 东方950脱脂2# | 合格 | 让步接收 | 甲 | 韩成飞,周志平 | 6045 | 6045 | 1 | 1060 | 1.2 | 610 | 昆山宝必达：脱脂(单位张力3.5）、转650轧机 | 操作测边部约13公分细划伤色差条印 | 20100130 | 轧硬 | 1.2*610-SPCC | 31010082 | 小品种钢卷 | 0.67-SPCC |  | 10 | MO001781 | MO001781-001-01 | XPZG001 | 小品种钢前处理模板 | 12320 | 2024-07-19 | 2024-08-02 | 5 | 2024-07-21 00:05:04 | 2024-07-21 01:05:25 | 江苏东方九天新能源材料有限公司 |  | 周志平 |  | 1 | 1.2 | 1060 | 610 | 1 | DL12240700141 | 昆山宝必达：（0.67*610）厚度±0.01mm，HV85-105,粗糙度0.5-0.8μM，卷重2-3吨 |  | 操作测边部约13公分细划伤色差条印 |  |  | 1439 | 1
最终脱脂 | JG12240703501 | JG1224070350 | 东方950脱脂1# | 合格 | 合格品 | 乙 | 何晓健,张东兵 | 4900 | 4855 | 0.9908 | 6850 | 0.125 | 760 | 950-1脱脂 |  | 20100142 | 轧硬 | 0.4*760-SPCC | 30210004 | 光亮卷 | 0.125-SPCC |  | 40 | MO001554 | MO001554-004-01 | GLJ001 | 东方光亮卷前处理(0.4轧0.125mm) | 13545 | 2024-07-12 | 2024-07-12 | 5 | 2024-07-21 01:03:58 | 2024-07-21 01:04:19 | 江苏东方九天新能源材料有限公司 | 239533 | 何晓健 |  |  | 0.125 | 6865 | 760 | 1 | JG12240703501 | 脱脂分一包4.9t，2050米，合格报工，轧0.125，米数控制在6800-6900米，厚度公差0.115-0.125，轧机按照0.12的中值设定轧制。剩余一包8.6t脱脂结束后报工，报工报待处理。特别注意按照此要求操作。 |  |  |  |  | 6647 | 4
铬钝化 | JG12240602721 | JG12240602721 | 东方铬钝化950 | 合格 | 合格品 | 乙 | 李志祥 | 6000 | 5179 | 0.8632 | 9000 | 0.1 | 760 | / |  | 30210015 | 光亮卷 | 0.1-SPCC | 30110014 | 铬钝化卷 | 0.1-SPCC |  | 10 | MO001805 | MO001805-010 | GDH001 | 铬钝化模板 | 6000 | 2024-07-19 | 2024-07-19 | 3 | 2024-07-21 00:12:55 | 2024-07-21 00:13:45 | 江苏东方九天新能源材料有限公司 | 249435 | 李志祥 |  |  | 0.1 | 10460 | 760 | 1 | JG12240602721 |  | 1 | 白斑 辊印 条印 | 是 | 是 | 1 | 10
最终冷轧 | JG12240701061 | JG1224070106 | 东方850轧机 | 合格 | 合格品 | 甲 | 吴宏林 | 4920 | 4880 | 0.9919 | 6902 | 0.125 | 760 | 850轧机普光辊(Ra0.4-0.6μm)轧制0.125mm(0.4-0.25-0.16-0.125) |  | 20100142 | 轧硬 | 0.4*760-SPCC | 30210004 | 光亮卷 | 0.125-SPCC |  | 30 | MO001427 | MO001427-004-01 | GLJ001 | 东方光亮卷前处理(0.4轧0.125mm) | 13315 | 2024-07-09 | 2024-07-16 | 5 | 2024-07-21 00:10:37 | 2024-07-21 00:11:24 | 江苏东方九天新能源材料有限公司 | 207327 | 吴宏林 |  |  | 0.4 | 2090 | 760 | 1 | JG12240701061 | 脱脂分一包4.9t，2050米，合格报工，轧0.125，米数控制在6800-6900米，厚度公差0.115-0.125，轧机按照0.12的中值设定轧制。剩余一包8.4t脱脂结束后报工，报工报待处理。特别注意按照此要求操作。 |  |  |  |  | 3879 | 4
最终平整 | JL00240401322 | JL0024040132 | 东方750平整 | 合格 | 让步接收 | 甲 | 丁振 | 6140 | 6100 | 0.9935 | 9140 | 0.14 | 610 | 镇海联航：750平整用普光棍(Ra0.1-0.2um)平整、厚度公差：0.135-0.145mm、硬度100-110HV,延伸＞30%，粗糙度Ra≤0.2μm | X细划伤(来料偶有细划伤，搓伤),A暗线印(来料多条暗线印),Z振纹(来料振纹，横条印),Z针尖印(来料针尖印),Z折印(7000米后操边折印1-5CM，尾部150米不规律折印) | 20100082 | 轧硬 | 0.6*610-SPCC | 31010009 | 小品种钢卷 | 0.14-SPCC |  | 60 | MO001078 | MO001078-003-02 | XPZG001 | 小品种钢前处理模板 | 12445 | 2024-07-01 | 2024-07-16 | 2 | 2024-07-21 00:04:51 | 2024-07-21 00:07:30 | 江苏东方九天新能源材料有限公司 | 198491 | 丁振 |  |  | 0.14 | 8650 | 610 | 1 | JL00240401322 | 镇海联航：（0.14）厚度公差：0.135-0.145mm,延伸＞30%，HV100-110,粗糙度≤0.2μM | 1 | X细划伤(来料偶有细划伤，搓伤),A暗线印(来料多条暗线印),Z振纹(来料振纹，横条印),Z针尖印(来料针尖印),Z折印(7000米后操边折印1-5CM，尾部150米不规律折印) | 是 | 是 | 16697 | 3
一次脱脂 | JL1224030177 | JL1224030177 | 东方950脱脂2# | 合格 | 让步接收 | 甲 | 韩成飞,周志平 | 6460 | 6460 | 1 | 3180 | 0.4 | 650 | 摩丁普信：脱脂（单位张力6.0）、转650轧机 |  | 20100026 | 轧硬 | 0.4*650-SPCC | 31010041 | 小品种钢卷 | 0.3-SPCC |  | 10 | MO001363 | MO001363-002 | XPZG001 | 小品种钢前处理模板 | 6460 | 2024-07-08 | 2024-07-23 | 5 | 2024-07-20 23:24:29 | 2024-07-20 23:54:32 | 江苏东方九天新能源材料有限公司 | 227523 | 周志平 |  |  | 0.4 | 0 | 650 | 1 | JL1224030177 | 摩丁普信：（0.3*650）厚度+0.003/-0.007，HV90-110,粗度0.5-0.8 |  | 条印色差重 | 否 | 否 | 4034 | 2
最终平整 | JG122406026812 | JG1224060268 | 东方850平整 | 其他入库 | 协议品 | 甲 | 陈俊华,钱琨 | 520 | 520 | 1 | 870 | 0.1 | 760 | 平整 |  | 20100142 | 轧硬 | 0.4*760-SPCC | 30210015 | 光亮卷 | 0.1-SPCC |  | 60 | MO000947 | MO000947-017-01-02 | KSFW001 | 东方小品种钢前处理 0.67（昆山富维 厚度公差：0.660-0.670mm,光泽度大于150GU（横向、纵向），粗糙度：Ra0.2-0.45um.硬度：HV80-110） | 13080 | 2024-06-25 | 2024-07-05 | 2 | 2024-07-20 23:47:57 | 2024-07-20 23:49:08 | 江苏东方九天新能源材料有限公司 |  | 陈俊华 |  | 1 | 0.1 | 870 | 760 | 1 | JG122406026812 | 轧0.1，米数控制在22200-22300米，脱脂分一包9200米。 | 1 |  | 是 | 是 | 3960 | 17
最终平整 | JG122406026811 | JG1224060268 | 东方850平整 | 合格 | 合格品 | 甲 | 陈俊华,钱琨 | 6910 | 6910 | 1 | 11750 | 0.1 | 760 | 平整 |  | 20100142 | 轧硬 | 0.4*760-SPCC | 30210015 | 光亮卷 | 0.1-SPCC |  | 60 | MO000947 | MO000947-017-01-01 | KSFW001 | 东方小品种钢前处理 0.67（昆山富维 厚度公差：0.660-0.670mm,光泽度大于150GU（横向、纵向），粗糙度：Ra0.2-0.45um.硬度：HV80-110） | 13080 | 2024-06-25 | 2024-07-05 | 2 | 2024-07-22 11:14:39 | 2024-07-20 23:49:08 | 江苏东方九天新能源材料有限公司 |  | 陈俊华 |  | 1 | 0.1 | 11750 | 760 | 1 | JG122406026811 | 轧0.1，米数控制在22200-22300米，脱脂分一包9200米。 | 1 |  | 是 | 是 | 3960 | 17
最终平整 | JL00240401311 | JL0024040131 | 东方750平整 | 合格 | 让步接收 | 甲 | 丁振 | 6050 | 6040 | 0.9983 | 9000 | 0.14 | 610 | 镇海联航：750平整用普光棍(Ra0.1-0.2um)平整、厚度公差：0.135-0.145mm、硬度100-110HV,延伸＞30%，粗糙度Ra≤0.2μm | A暗线印(来料多条暗线印),X细划伤(板面偶有细划伤),Z振纹(来料振纹),Z针尖印(来料针尖印明显),N粘钢折印(尾部200,米不规律折印),H横辊印(来料横条印) | 20100082 | 轧硬 | 0.6*610-SPCC | 31010009 | 小品种钢卷 | 0.14-SPCC |  | 60 | MO001078 | MO001078-001-01 | XPZG001 | 小品种钢前处理模板 | 12475 | 2024-07-01 | 2024-07-16 | 2 | 2024-07-20 23:30:05 | 2024-07-20 23:33:08 | 江苏东方九天新能源材料有限公司 | 198482 | 丁振 |  |  | 0.14 | 8500 | 610 | 1 | JL00240401311 | 镇海联航：（0.14）厚度公差：0.135-0.145mm,延伸＞30%，HV100-110,粗糙度≤0.2μM | 1 | A暗线印(来料多条暗线印),X细划伤(板面偶有细划伤),Z振纹(来料振纹),Z针尖印(来料针尖印明显),N粘钢折印(尾部200,米不规律折印),H横辊印(来料横条印) | 是 | 是 | 16666 | 1
一次脱脂 | DL12240700562 | DL1224070056 | 东方950脱脂2# | 合格 | 让步接收 | 甲 | 韩成飞,周志平 | 5055 | 5055 | 1 | 960 | 1.2 | 565 | 昆山富维:脱脂(单位张力3.5），转650轧机 | S色差条印() | 20100125 | 轧硬 | 1.2*565-SPCC | 31010082 | 小品种钢卷 | 0.67-SPCC |  | 10 | MO001776 | MO001776-001-02 | XPZG001 | 小品种钢前处理模板 | 10110 | 2024-07-19 | 2024-07-29 | 5 | 2024-07-20 22:14:01 | 2024-07-20 23:20:28 | 江苏东方九天新能源材料有限公司 |  | 周志平 |  | 1 | 1.2 | 960 | 565 | 1 | DL12240700562 | 昆山富维：（0.67*565）厚度公差：+0/-0.01mm，HV80-110,粗糙度0.5-0.7um,卷重2-3吨,取A4纸贴打包后贴外面 |  | S色差条印() |  |  | 1309 | 1
一次脱脂 | DL12240700561 | DL1224070056 | 东方950脱脂2# | 合格 | 让步接收 | 甲 | 韩成飞,周志平 | 5035 | 5035 | 1 | 950 | 1.2 | 565 | 昆山富维:脱脂(单位张力3.5），转650轧机 |  | 20100125 | 轧硬 | 1.2*565-SPCC | 31010082 | 小品种钢卷 | 0.67-SPCC |  | 10 | MO001776 | MO001776-001-01 | XPZG001 | 小品种钢前处理模板 | 10110 | 2024-07-19 | 2024-07-29 | 5 | 2024-07-20 22:14:01 | 2024-07-20 23:20:28 | 江苏东方九天新能源材料有限公司 |  | 周志平 |  | 1 | 1.2 | 950 | 565 | 1 | DL12240700561 | 昆山富维：（0.67*565）厚度公差：+0/-0.01mm，HV80-110,粗糙度0.5-0.7um,卷重2-3吨,取A4纸贴打包后贴外面 |  | 卷芯300米內间缺性划伤条印色差 |  |  | 1309 | 1
分剪 | 112447583-021 | 112447583-021 | 东方分剪7# | 其他入库 | 协议品 | 甲 | 秦海波 | 4120 | 3995 | 0.9697 | 2270 | 0.25 | 886 | 凌力电池：先进行翻包把虫斑擦干净，然后分剪886宽度，生产时喊质检到场确认。每盘用防锈纸独立包装，整托底面采用强度足够的木托架，整托外表面用明绿色的钢塑复合带包裹严密，最上层用纸护角圈护，再用强度足够的打包带捆扎打包，每卷外侧需有明确标识卷外侧和内侧对应的镍层厚度;内径500mm。厚度0.24-0.26mm，宽度-0/+1mm | C虫斑(来料整卷不规律性虫班多),S色差条印(来料传动侧整卷不规律性暗条印，似水印挫伤)W微边浪(操边边浪) | 31310014 | 镍钝化卷 | 0.25-BDCK | 31320014 | 镍钝化分切带 | 0.25-BDCK |  | 10 | MO001725 | MO001725-001 | FJ001 | 分剪模板 | 4120 | 2024-07-18 | 2024-07-18 | 3 | 2024-07-20 23:14:12 | 2024-07-20 23:20:15 | 江苏东方九天新能源材料有限公司 | 237007 | 秦海波 |  |  | 0.25 | 2450 | 903 | 1 | 112447583-021 | 凌力电池：先进行翻包把虫斑擦干净，然后分剪886宽度，生产时喊质检到场确认。每盘用防锈纸独立包装，整托底面采用强度足够的木托架，整托外表面用明绿色的钢塑复合带包裹严密，最上层用纸护角圈护，再用强度足够的打包带捆扎打包，每卷外侧需有明确标识卷外侧和内侧对应的镍层厚度;内径500mm。厚度0.24-0.26mm，宽度-0/+1mm | 1 | C虫斑(来料整卷不规律性虫班多),S色差条印(来料传动侧整卷不规律性暗条印，似水印挫伤)W微边浪(操边边浪) | 是 | 是 | 6 | 1
最终冷轧 | JG12240703501 | JG1224070350 | 东方850轧机 | 合格 | 合格品 | 甲 | 何建 | 4940 | 4900 | 0.9919 | 6865 | 0.125 | 760 | 850轧机普光辊(Ra0.4-0.6μm)轧制0.125mm(0.4-0.25-0.16-0.125) |  | 20100142 | 轧硬 | 0.4*760-SPCC | 30210004 | 光亮卷 | 0.125-SPCC |  | 30 | MO001554 | MO001554-004-01 | GLJ001 | 东方光亮卷前处理(0.4轧0.125mm) | 13545 | 2024-07-12 | 2024-07-12 | 5 | 2024-07-20 23:16:43 | 2024-07-20 23:17:20 | 江苏东方九天新能源材料有限公司 | 239533 | 何建 |  |  | 0.4 | 2090 | 760 | 1 | JG12240703501 | 脱脂分一包4.9t，2050米，合格报工，轧0.125，米数控制在6800-6900米，厚度公差0.115-0.125，轧机按照0.12的中值设定轧制。剩余一包8.6t脱脂结束后报工，报工报待处理。特别注意按照此要求操作。 |  |  |  |  | 6647 | 4
最终脱脂 | JG12240701021 | JG1224070102 | 东方950脱脂1# | 合格 | 合格品 | 甲 | 关莫平,王建军 | 4950 | 4900 | 0.9899 | 6970 | 0.125 | 760 | 950-1脱脂 |  | 20100142 | 轧硬 | 0.4*760-SPCC | 30210004 | 光亮卷 | 0.125-SPCC |  | 40 | MO001427 | MO001427-002-01 | GLJ001 | 东方光亮卷前处理(0.4轧0.125mm) | 13320 | 2024-07-09 | 2024-07-16 | 5 | 2024-07-20 21:20:22 | 2024-07-20 22:24:28 | 江苏东方九天新能源材料有限公司 | 207323 | 王建军 |  |  | 0.125 | 6987 | 760 | 1 | JG12240701021 | 脱脂分一包4.9t，2050米，合格报工，轧0.125，米数控制在6800-6900米，厚度公差0.115-0.125，轧机按照0.12的中值设定轧制。剩余一包8.4t脱脂结束后报工，报工报待处理。特别注意按照此要求操作。 |  |  |  |  | 5320 | 2
最终平整 | JG12240601381 | JG1224060138 | 东方850平整 | 合格 | 合格品 | 甲 | 陈俊华,钱琨 | 7130 | 7110 | 0.9972 | 12260 | 0.1 | 760 | 平整 | 5587.7米传389.9MM0.36；10188米传565.5MM0.79MM2孔洞 | 20100142 | 轧硬 | 0.4*760-SPCC | 30210015 | 光亮卷 | 0.1-SPCC |  | 60 | MO000947 | MO000947-005-01 | KSFW001 | 东方小品种钢前处理 0.67（昆山富维 厚度公差：0.660-0.670mm,光泽度大于150GU（横向、纵向），粗糙度：Ra0.2-0.45um.硬度：HV80-110） | 12980 | 2024-06-25 | 2024-07-05 | 2 | 2024-07-20 22:15:31 | 2024-07-20 22:16:43 | 江苏东方九天新能源材料有限公司 | 193137 | 陈俊华 |  |  | 0.1 | 12200 | 760 | 1 | JG12240601381 | 轧0.1，米数控制在22200-22300米，脱脂分一包9200米。 | 1 | K孔洞(5587.7米传389.9MM0.36；10188米传565.5MM0.79MM2) | 是 | 是 | 7145 | 5
一次脱脂 | JL1224030183 | JL1224030183 | 东方950脱脂2# | 合格 | 让步接收 | 甲 | 韩成飞,周志平 | 7060 | 7050 | 0.9986 | 3480 | 0.4 | 650 | 摩丁普信：脱脂（单位张力6.0）、转650轧机 |  | 20100026 | 轧硬 | 0.4*650-SPCC | 31010041 | 小品种钢卷 | 0.3-SPCC |  | 10 | MO001363 | MO001363-008 | XPZG001 | 小品种钢前处理模板 | 7060 | 2024-07-08 | 2024-07-23 | 5 | 2024-07-20 21:25:03 | 2024-07-20 22:04:30 | 江苏东方九天新能源材料有限公司 | 227548 | 周志平 |  |  | 0.4 | 0 | 650 | 1 | JL1224030183 | 摩丁普信：（0.3*650）厚度+0.003/-0.007，HV90-110,粗度0.5-0.8 |  | 边部约20公分细划条印色差 | 否 | 否 | 2818 | 8
最终冷轧 | JG12240703641 | JG1224070364 | 东方850轧机 | 合格 | 合格品 | 甲 | 蔡迎虎 | 4990 | 4960 | 0.994 | 6920 | 0.125 | 760 | 850轧机普光辊(Ra0.4-0.6μm)轧制0.125mm(0.4-0.25-0.16-0.125) |  | 20100142 | 轧硬 | 0.4*760-SPCC | 30210004 | 光亮卷 | 0.125-SPCC |  | 30 | MO001606 | MO001606-006-01 | GLJ001 | 东方光亮卷前处理(0.4轧0.125mm) | 13465 | 2024-07-15 | 2024-07-15 | 5 | 2024-07-20 21:46:12 | 2024-07-20 21:46:53 | 江苏东方九天新能源材料有限公司 | 242248 | 吴宏林 |  |  | 0.4 | 2090 | 760 | 1 | JG12240703641 | 脱脂分一包4.9t，2050米，合格报工，轧0.125，米数控制在6800-6900米，厚度公差0.115-0.125，轧机按照0.12的中值设定轧制。剩余一包8.6t脱脂结束后报工，报工报待处理。特别注意按照此要求操作。 |  |  |  |  | 3949 | 6
一次脱脂 | JL1224030186 | JL1224030186 | 东方950脱脂2# | 合格 | 让步接收 | 甲 | 韩成飞,周志平 | 5345 | 5340 | 0.9991 | 2630 | 0.4 | 650 | 摩丁普信：脱脂（单位张力6.0）、转650轧机 |  | 20100026 | 轧硬 | 0.4*650-SPCC | 31010041 | 小品种钢卷 | 0.3-SPCC |  | 10 | MO001363 | MO001363-011 | XPZG001 | 小品种钢前处理模板 | 5345 | 2024-07-08 | 2024-07-23 | 5 | 2024-07-20 21:21:25 | 2024-07-20 21:23:50 | 江苏东方九天新能源材料有限公司 | 227551 | 周志平 |  |  | 0.4 | 0 | 650 | 1 | JL1224030186 | 摩丁普信：（0.3*650）厚度+0.003/-0.007，HV90-110,粗度0.5-0.8 |  | 边部条印色差重 | 否 | 否 | 2799 | 11
最终脱脂 | JG12240701051 | JG1224070105 | 东方950脱脂1# | 合格 | 合格品 | 甲 | 关莫平,王建军 | 4890 | 4875 | 0.9969 | 6930 | 0.125 | 760 | 950-1脱脂 |  | 20100142 | 轧硬 | 0.4*760-SPCC | 30210004 | 光亮卷 | 0.125-SPCC |  | 40 | MO001427 | MO001427-003-01 | GLJ001 | 东方光亮卷前处理(0.4轧0.125mm) | 13300 | 2024-07-09 | 2024-07-16 | 5 | 2024-07-20 20:47:31 | 2024-07-20 21:20:08 | 江苏东方九天新能源材料有限公司 | 207326 | 王建军 |  |  | 0.125 | 6955 | 760 | 1 | JG12240701051 | 脱脂分一包4.9t，2050米，合格报工，轧0.125，米数控制在6800-6900米，厚度公差0.115-0.125，轧机按照0.12的中值设定轧制。剩余一包8.4t脱脂结束后报工，报工报待处理。特别注意按照此要求操作。 |  |  |  |  | 3819 | 3
镍钝化 | DL002405509823 | DL00240550982 | 东方镍钝化750 | 合格 | 合格品 | 甲 | 王贺阳 | 1920 | 1920 | 1 | 2000 | 0.203 | 590 | 海金杜门：750镍钝化工段镀镍，镍层要求A＞1.9μm，B＞1.27μm，上铁管芯，转东方退火工段 | Y氧化边( 来料双边氧化色差，来料板面暗线印，轻振纹，偶有擦划伤，镀后不明显。来料尾20米顶伤划伤挫伤印) | 20600001 | 镍钝化卷半成品 | 0.203-SPCC | 31310012 | 镍钝化卷 | 0.203-SPCC |  | 10 | MO001772 | MO001772-001-03 | NDH001 | 镍钝化模板 | 5730 | 2024-07-19 | 2024-07-21 | 3 | 2024-07-20 16:08:26 | 2024-07-20 21:19:33 | 江苏东方九天新能源材料有限公司 |  | 王贺阳 |  | 1 | 0.203 | 2000 | 590 | 1 | DL002405509823 | 海金杜门:(0.203*590)厚度±0.01，HV90-110,粗糙度0.075-0.5，镍层厚度≥1.9μM/1.27μM；转东方退火 |  | Y氧化边( 来料双边氧化色差，来料板面暗线印，轻振纹，偶有擦划伤，镀后不明显。来料尾20米顶伤划伤挫伤印) |  |  | 2607 | 1
镍钝化 | DL002405509822 | DL00240550982 | 东方镍钝化750 | 合格 | 合格品 | 甲 | 王贺阳 | 1950 | 1950 | 1 | 2030 | 0.203 | 590 | 海金杜门：750镍钝化工段镀镍，镍层要求A＞1.9μm，B＞1.27μm，上铁管芯，转东方退火工段 | Y氧化边( 来料双边氧化色差，来料板面暗线印，轻振纹，偶有擦划伤，镀后不明显。) | 20600001 | 镍钝化卷半成品 | 0.203-SPCC | 31310012 | 镍钝化卷 | 0.203-SPCC |  | 10 | MO001772 | MO001772-001-02 | NDH001 | 镍钝化模板 | 5730 | 2024-07-19 | 2024-07-21 | 3 | 2024-07-20 16:08:26 | 2024-07-20 21:19:33 | 江苏东方九天新能源材料有限公司 |  | 王贺阳 |  | 1 | 0.203 | 2030 | 590 | 1 | DL002405509822 | 海金杜门:(0.203*590)厚度±0.01，HV90-110,粗糙度0.075-0.5，镍层厚度≥1.9μM/1.27μM；转东方退火 |  | Y氧化边( 来料双边氧化色差，来料板面暗线印，轻振纹，偶有擦划伤，镀后不明显。) |  |  | 2607 | 1
镍钝化 | DL002405509821 | DL00240550982 | 东方镍钝化750 | 合格 | 合格品 | 甲 | 王贺阳 | 1952 | 1952 | 1 | 2030 | 0.203 | 590 | 海金杜门：750镍钝化工段镀镍，镍层要求A＞1.9μm，B＞1.27μm，上铁管芯，转东方退火工段 | Y氧化边( 来料双边氧化色差，来料板面暗线印，轻振纹，偶有擦划伤，镀后不明显。来料内20米顶伤划伤挫伤印) | 20600001 | 镍钝化卷半成品 | 0.203-SPCC | 31310012 | 镍钝化卷 | 0.203-SPCC |  | 10 | MO001772 | MO001772-001-01 | NDH001 | 镍钝化模板 | 5730 | 2024-07-19 | 2024-07-21 | 3 | 2024-07-20 16:08:26 | 2024-07-20 21:19:33 | 江苏东方九天新能源材料有限公司 |  | 王贺阳 |  | 1 | 0.203 | 2030 | 590 | 1 | DL002405509821 | 海金杜门:(0.203*590)厚度±0.01，HV90-110,粗糙度0.075-0.5，镍层厚度≥1.9μM/1.27μM；转东方退火 |  | Y氧化边( 来料双边氧化色差，来料板面暗线印，轻振纹，偶有擦划伤，镀后不明显。来料内20米顶伤划伤挫伤印) |  |  | 2607 | 1
最终冷轧 | JG12240701021 | JG1224070102 | 东方850轧机 | 合格 | 合格品 | 甲 | 吴宏林 | 4990 | 4950 | 0.992 | 6987 | 0.125 | 760 | 850轧机普光辊(Ra0.4-0.6μm)轧制0.125mm(0.4-0.25-0.16-0.125) |  | 20100142 | 轧硬 | 0.4*760-SPCC | 30210004 | 光亮卷 | 0.125-SPCC |  | 30 | MO001427 | MO001427-002-01 | GLJ001 | 东方光亮卷前处理(0.4轧0.125mm) | 13320 | 2024-07-09 | 2024-07-16 | 5 | 2024-07-20 20:43:58 | 2024-07-20 20:44:37 | 江苏东方九天新能源材料有限公司 | 207323 | 吴宏林 |  |  | 0.4 | 2110 | 760 | 1 | JG12240701021 | 脱脂分一包4.9t，2050米，合格报工，轧0.125，米数控制在6800-6900米，厚度公差0.115-0.125，轧机按照0.12的中值设定轧制。剩余一包8.4t脱脂结束后报工，报工报待处理。特别注意按照此要求操作。 |  |  |  |  | 5320 | 2
最终脱脂 | JG12240703531 | JG1224070353 | 东方950脱脂1# | 合格 | 合格品 | 甲 | 关莫平,王建军 | 4900 | 4885 | 0.9969 | 6935 | 0.125 | 760 | 950-1脱脂 |  | 20100142 | 轧硬 | 0.4*760-SPCC | 30210004 | 光亮卷 | 0.125-SPCC |  | 40 | MO001554 | MO001554-007-01 | GLJ001 | 东方光亮卷前处理(0.4轧0.125mm) | 13515 | 2024-07-12 | 2024-07-12 | 5 | 2024-07-20 20:26:11 | 2024-07-20 20:27:14 | 江苏东方九天新能源材料有限公司 | 239536 | 王建军 |  |  | 0.125 | 6957 | 760 | 1 | JG12240703531 | 脱脂分一包4.9t，2050米，合格报工，轧0.125，米数控制在6800-6900米，厚度公差0.115-0.125，轧机按照0.12的中值设定轧制。剩余一包8.6t脱脂结束后报工，报工报待处理。特别注意按照此要求操作。 |  |  |  |  | 3852 | 7
最终退火 | JG12240601461 | JG1224060146 | 东方20# | 合格 |  | 甲 | 吴双勇 | 5810 | 5810 | 1 | 10120 | 0.1 | 760 | 退火（590℃） |  | 20100142 | 轧硬 | 0.4*760-SPCC | 30210015 | 光亮卷 | 0.1-SPCC |  | 50 | MO000948 | MO000948-002-01 | KSFW001 | 东方小品种钢前处理 0.67（昆山富维 厚度公差：0.660-0.670mm,光泽度大于150GU（横向、纵向），粗糙度：Ra0.2-0.45um.硬度：HV80-110） | 11685 | 2024-06-25 | 2024-07-05 | 5 | 2024-07-20 20:22:10 | 2024-07-20 20:23:25 | 江苏东方九天新能源材料有限公司 | 193160 | 刘忠于 | 刘忠于 |  | 0.1 | 10120 | 760 | 1 | JG12240601461 | 轧0.1，米数控制在11900-20000米，脱脂分一包9300米。 |  |  |  |  | 4934 | 2
最终退火 | JG12240551471 | JG1224055147 | 东方9# | 合格 |  | 甲 | 程新华,李龙礼,吴双勇 | 7530 | 7530 | 1 | 13100 | 0.1 | 760 | 退火（590℃） |  | 20100142 | 轧硬 | 0.4*760-SPCC | 30210015 | 光亮卷 | 0.1-SPCC |  | 50 | MO000956 | MO000956-001-01 | KSFW001 | 东方小品种钢前处理 0.67（昆山富维 厚度公差：0.660-0.670mm,光泽度大于150GU（横向、纵向），粗糙度：Ra0.2-0.45um.硬度：HV80-110） | 13795 | 2024-06-25 | 2024-07-05 | 2 | 2024-07-19 01:54:15 | 2024-07-20 20:13:28 | 江苏东方九天新能源材料有限公司 | 193297 | 刘忠于 | 刘忠于 |  | 0.1 | 13100 | 760 | 1 | JG12240551471 | 轧0.1，米数控制在23700-23800米，脱脂分一包10500米。 |  |  |  |  | 9633 | 1
最终退火 | JG12240602741 | JG1224060274 | 东方7# | 合格 |  | 甲 | 程新华,李龙礼,吴双勇 | 7120 | 7120 | 1 | 12220 | 0.1 | 760 | 退火（590℃） |  | 20100142 | 轧硬 | 0.4*760-SPCC | 30210015 | 光亮卷 | 0.1-SPCC |  | 50 | MO000947 | MO000947-009-01 | KSFW001 | 东方小品种钢前处理 0.67（昆山富维 厚度公差：0.660-0.670mm,光泽度大于150GU（横向、纵向），粗糙度：Ra0.2-0.45um.硬度：HV80-110） | 13020 | 2024-06-25 | 2024-07-05 | 2 | 2024-07-19 01:54:15 | 2024-07-20 20:13:28 | 江苏东方九天新能源材料有限公司 | 193144 | 刘忠于 | 刘忠于 |  | 0.1 | 12220 | 760 | 1 | JG12240602741 | 轧0.1，米数控制在22200-22300米，脱脂分一包9200米。 |  |  |  |  | 8478 | 9
最终退火 | JG12240602702 | JG1224060270 | 东方7# | 合格 |  | 甲 | 程新华,李龙礼,吴双勇 | 5595 | 5595 | 1 | 9700 | 0.1 | 760 | 退火（590℃） |  | 20100142 | 轧硬 | 0.4*760-SPCC | 30210015 | 光亮卷 | 0.1-SPCC |  | 50 | MO000947 | MO000947-004-02 | KSFW001 | 东方小品种钢前处理 0.67（昆山富维 厚度公差：0.660-0.670mm,光泽度大于150GU（横向、纵向），粗糙度：Ra0.2-0.45um.硬度：HV80-110） | 12970 | 2024-06-25 | 2024-07-05 | 2 | 2024-07-19 01:54:15 | 2024-07-20 20:13:28 | 江苏东方九天新能源材料有限公司 | 193135 | 刘忠于 | 刘忠于 |  | 0.1 | 9700 | 760 | 1 | JG12240602702 | 轧0.1，米数控制在22200-22300米，脱脂分一包9200米。 |  |  |  |  | 4599 | 4
最终退火 | JG12240602701 | JG1224060270 | 东方7# | 合格 |  | 甲 | 程新华,李龙礼,吴双勇 | 7075 | 7075 | 1 | 12200 | 0.1 | 760 | 退火（590℃） |  | 20100142 | 轧硬 | 0.4*760-SPCC | 30210015 | 光亮卷 | 0.1-SPCC |  | 50 | MO000947 | MO000947-004-01 | KSFW001 | 东方小品种钢前处理 0.67（昆山富维 厚度公差：0.660-0.670mm,光泽度大于150GU（横向、纵向），粗糙度：Ra0.2-0.45um.硬度：HV80-110） | 12970 | 2024-06-25 | 2024-07-05 | 2 | 2024-07-19 01:54:15 | 2024-07-20 20:13:28 | 江苏东方九天新能源材料有限公司 | 193135 | 刘忠于 | 刘忠于 |  | 0.1 | 12200 | 760 | 1 | JG12240602701 | 轧0.1，米数控制在22200-22300米，脱脂分一包9200米。 |  |  |  |  | 4599 | 4
最终冷轧 | JG12240701051 | JG1224070105 | 东方850轧机 | 合格 | 合格品 | 甲 | 何建 | 4920 | 4890 | 0.9939 | 6955 | 0.125 | 760 | 850轧机普光辊(Ra0.4-0.6μm)轧制0.125mm(0.4-0.25-0.16-0.125) |  | 20100142 | 轧硬 | 0.4*760-SPCC | 30210004 | 光亮卷 | 0.125-SPCC |  | 30 | MO001427 | MO001427-003-01 | GLJ001 | 东方光亮卷前处理(0.4轧0.125mm) | 13300 | 2024-07-09 | 2024-07-16 | 5 | 2024-07-20 19:48:01 | 2024-07-20 19:48:39 | 江苏东方九天新能源材料有限公司 | 207326 | 何建 |  |  | 0.4 | 2090 | 760 | 1 | JG12240701051 | 脱脂分一包4.9t，2050米，合格报工，轧0.125，米数控制在6800-6900米，厚度公差0.115-0.125，轧机按照0.12的中值设定轧制。剩余一包8.4t脱脂结束后报工，报工报待处理。特别注意按照此要求操作。 |  |  |  |  | 3819 | 3
最终脱脂 | JG12240703671 | JG1224070367 | 东方950脱脂1# | 合格 | 合格品 | 甲 | 关莫平,王建军 | 4910 | 4845 | 0.9868 | 6980 | 0.125 | 760 | 950-1脱脂 |  | 20100142 | 轧硬 | 0.4*760-SPCC | 30210004 | 光亮卷 | 0.125-SPCC |  | 40 | MO001554 | MO001554-011-01 | GLJ001 | 东方光亮卷前处理(0.4轧0.125mm) | 13515 | 2024-07-12 | 2024-07-12 | 5 | 2024-07-20 19:17:31 | 2024-07-20 19:30:50 | 江苏东方九天新能源材料有限公司 | 239540 | 王建军 |  |  | 0.125 | 7032 | 760 | 1 | JG12240703671 | 脱脂分一包4.9t，2050米，合格报工，轧0.125，米数控制在6800-6900米，厚度公差0.115-0.125，轧机按照0.12的中值设定轧制。剩余一包8.6t脱脂结束后报工，报工报待处理。特别注意按照此要求操作。 |  |  |  |  | 4414 | 11
最终平整 | JG122406025622 | JG1224060256 | 东方850平整 | 其他入库 | 协议品 | 甲 | 陈俊华,钱琨 | 240 | 240 | 1 | 400 | 0.1 | 760 | 平整 |  | 20100142 | 轧硬 | 0.4*760-SPCC | 30210015 | 光亮卷 | 0.1-SPCC |  | 60 | MO000945 | MO000945-025-02-02 | KSFW001 | 东方小品种钢前处理 0.67（昆山富维 厚度公差：0.660-0.670mm,光泽度大于150GU（横向、纵向），粗糙度：Ra0.2-0.45um.硬度：HV80-110） | 13530 | 2024-06-25 | 2024-07-05 | 2 | 2024-07-20 19:25:26 | 2024-07-20 19:26:49 | 江苏东方九天新能源材料有限公司 |  | 陈俊华 |  | 1 | 0.1 | 400 | 760 | 1 | JG122406025622 | 轧0.1，米数控制在23100-23200米，脱脂分一包10400米。 | 1 |  | 是 | 是 | 3832 | 25
最终平整 | JG122406025621 | JG1224060256 | 东方850平整 | 合格 | 让步接收 | 甲 | 陈俊华,钱琨 | 5410 | 5410 | 1 | 9440 | 0.1 | 760 | 平整 | 传20CM花辊印(轻微) | 20100142 | 轧硬 | 0.4*760-SPCC | 30210015 | 光亮卷 | 0.1-SPCC |  | 60 | MO000945 | MO000945-025-02-01 | KSFW001 | 东方小品种钢前处理 0.67（昆山富维 厚度公差：0.660-0.670mm,光泽度大于150GU（横向、纵向），粗糙度：Ra0.2-0.45um.硬度：HV80-110） | 13530 | 2024-06-25 | 2024-07-05 | 2 | 2024-07-20 19:25:26 | 2024-07-20 19:26:49 | 江苏东方九天新能源材料有限公司 |  | 陈俊华 |  | 1 | 0.1 | 9440 | 760 | 1 | JG122406025621 | 轧0.1，米数控制在23100-23200米，脱脂分一包10400米。 | 1 | H花辊印(传20CM轻微) | 是 | 是 | 3832 | 25
最终平整 | JG12240602622 | JG1224060262 | 东方850平整 | 合格 | 让步接收 | 甲 | 陈俊华,钱琨 | 5435 | 5430 | 0.9991 | 9230 | 0.1 | 760 | 平整 | 尾800米传20CM缩芯折印，835.1米传119.7MM孔洞0.22平方毫米，838.9米传120.6MM孔洞0.51平方毫米，传20CM花辊印(轻微) | 20100142 | 轧硬 | 0.4*760-SPCC | 30210015 | 光亮卷 | 0.1-SPCC |  | 60 | MO000946 | MO000946-002-02 | KSFW001 | 东方小品种钢前处理 0.67（昆山富维 厚度公差：0.660-0.670mm,光泽度大于150GU（横向、纵向），粗糙度：Ra0.2-0.45um.硬度：HV80-110） | 13120 | 2024-06-25 | 2024-07-05 | 2 | 2024-07-20 18:55:03 | 2024-07-20 18:57:24 | 江苏东方九天新能源材料有限公司 | 193120 | 陈俊华 |  |  | 0.1 | 9200 | 760 | 1 | JG12240602622 | 轧0.1，米数控制在22500-22600米，脱脂分一包9200米。 | 1 | 缩芯折印(尾800米传20CM),K孔洞(835.1米传119.7MM0.22；838.9米传120.6MM0.51MM2),H花辊印(传20CM，轻微) | 是 | 是 | 6301 | 2
最终脱脂 | JG12240701072 | JG1224070107 | 东方950脱脂1# | 合格 | 合格品 | 甲 | 关莫平,王建军 | 5700 | 5700 | 1 | 9700 | 0.1 | 760 | 脱脂（950-1） |  | 20100142 | 轧硬 | 0.4*760-SPCC | 30210015 | 光亮卷 | 0.1-SPCC |  | 40 | MO001250 | MO001250-007-02 | GLJ003 | 光亮卷前处理 模板 | 13360 | 2024-07-05 | 2024-07-15 | 5 | 2024-07-20 17:41:13 | 2024-07-20 18:53:22 | 江苏东方九天新能源材料有限公司 |  | 王建军 |  | 1 | 0.1 | 9700 | 760 | 1 | JG12240701072 | 轧0.1，米数控制在22700-22800米，脱脂分一包10300米。 |  |  |  |  | 4825 | 7
最终脱脂 | JG12240701071 | JG1224070107 | 东方950脱脂1# | 合格 | 合格品 | 甲 | 关莫平,王建军 | 7350 | 7350 | 1 | 12500 | 0.1 | 760 | 脱脂（950-1） |  | 20100142 | 轧硬 | 0.4*760-SPCC | 30210015 | 光亮卷 | 0.1-SPCC |  | 40 | MO001250 | MO001250-007-01 | GLJ003 | 光亮卷前处理 模板 | 13360 | 2024-07-05 | 2024-07-15 | 5 | 2024-07-20 17:41:13 | 2024-07-20 18:53:22 | 江苏东方九天新能源材料有限公司 |  | 王建军 |  | 1 | 0.1 | 12500 | 760 | 1 | JG12240701071 | 轧0.1，米数控制在22700-22800米，脱脂分一包10300米。 |  |  |  |  | 4825 | 7
最终平整 | DL12240700083 | DL1224070008 | 东方750平整 | 其他入库 | 成品退库 | 甲 | 丁振 | 2385 | 2385 | 1 | 680 | 0.75 | 610 | 泰兴双永:750平整用Ra1.4-1.6μm毛化辊，厚度公差：0.73-0.76mm，硬度95-110，粗糙度0.7-0.9μm. | H横辊印(来料横条印),H黑斑(530米板面中间黑斑),N粘钢折印(400米后板面折印),A暗线印(来料多条暗线印),Z振纹(来料振纹重，490米搓伤重) | 20100130 | 轧硬 | 1.2*610-SPCC | 31010072 | 小品种钢卷 | 0.75-SPCC |  | 50 | MO001293 | MO001293-001-03 | XPZG001 | 小品种钢前处理模板 | 7655 | 2024-07-06 | 2024-07-16 | 2 | 2024-07-20 18:40:42 | 2024-07-20 18:45:41 | 江苏东方九天新能源材料有限公司 |  | 丁振 |  | 1 | 0.75 | 680 | 610 | 1 | DL12240700083 | 泰兴双永（0.75*610）：厚度+0.01/-0.02mm，HV90-110，粗糙度0.7-0.9μM,卷重2-3.5吨 | 1 | H横辊印(来料横条印),H黑斑(530米板面中间黑斑),N粘钢折印(400米后板面折印),A暗线印(来料多条暗线印),Z振纹(来料振纹重，490米搓伤重) | 是 | 是 | 1201 | 1
最终平整 | DL12240700082 | DL1224070008 | 东方750平整 | 合格 | 让步接收 | 甲 | 丁振 | 2490 | 2490 | 1 | 700 | 0.75 | 610 | 泰兴双永:750平整用Ra1.4-1.6μm毛化辊，厚度公差：0.73-0.76mm，硬度95-110，粗糙度0.7-0.9μm. | Z振纹(来料振纹重),A暗线印(来料多条暗线印),H横辊印(来料横条印) | 20100130 | 轧硬 | 1.2*610-SPCC | 31010072 | 小品种钢卷 | 0.75-SPCC |  | 50 | MO001293 | MO001293-001-02 | XPZG001 | 小品种钢前处理模板 | 7655 | 2024-07-06 | 2024-07-16 | 2 | 2024-07-20 18:40:42 | 2024-07-20 18:45:41 | 江苏东方九天新能源材料有限公司 |  | 丁振 |  | 1 | 0.75 | 700 | 610 | 1 | DL12240700082 | 泰兴双永（0.75*610）：厚度+0.01/-0.02mm，HV90-110，粗糙度0.7-0.9μM,卷重2-3.5吨 | 1 | Z振纹(来料振纹重),A暗线印(来料多条暗线印),H横辊印(来料横条印) | 是 | 是 | 1201 | 1
最终冷轧 | JG12240703531 | JG1224070353 | 东方850轧机 | 合格 | 合格品 | 甲 | 蔡迎虎 | 4935 | 4900 | 0.9929 | 6957 | 0.125 | 760 | 850轧机普光辊(Ra0.4-0.6μm)轧制0.125mm(0.4-0.25-0.16-0.125) |  | 20100142 | 轧硬 | 0.4*760-SPCC | 30210004 | 光亮卷 | 0.125-SPCC |  | 30 | MO001554 | MO001554-007-01 | GLJ001 | 东方光亮卷前处理(0.4轧0.125mm) | 13515 | 2024-07-12 | 2024-07-12 | 5 | 2024-07-20 18:43:20 | 2024-07-20 18:43:54 | 江苏东方九天新能源材料有限公司 | 239536 | 蔡迎虎 |  |  | 0.4 | 2090 | 760 | 1 | JG12240703531 | 脱脂分一包4.9t，2050米，合格报工，轧0.125，米数控制在6800-6900米，厚度公差0.115-0.125，轧机按照0.12的中值设定轧制。剩余一包8.6t脱脂结束后报工，报工报待处理。特别注意按照此要求操作。 |  |  |  |  | 3852 | 7
最终冷轧 | JG12240703671 | JG1224070367 | 东方850轧机 | 合格 | 合格品 | 甲 | 吴宏林 | 4950 | 4910 | 0.9919 | 7032 | 0.125 | 760 | 850轧机普光辊(Ra0.4-0.6μm)轧制0.125mm(0.4-0.25-0.16-0.125) |  | 20100142 | 轧硬 | 0.4*760-SPCC | 30210004 | 光亮卷 | 0.125-SPCC |  | 30 | MO001554 | MO001554-011-01 | GLJ001 | 东方光亮卷前处理(0.4轧0.125mm) | 13515 | 2024-07-12 | 2024-07-12 | 5 | 2024-07-20 17:33:59 | 2024-07-20 17:35:10 | 江苏东方九天新能源材料有限公司 | 239540 | 吴宏林 |  |  | 0.4 | 2090 | 760 | 1 | JG12240703671 | 脱脂分一包4.9t，2050米，合格报工，轧0.125，米数控制在6800-6900米，厚度公差0.115-0.125，轧机按照0.12的中值设定轧制。剩余一包8.6t脱脂结束后报工，报工报待处理。特别注意按照此要求操作。 |  |  |  |  | 4414 | 11
最终脱脂 | JG12240703511 | JG1224070351 | 东方950脱脂1# | 合格 | 合格品 | 甲 | 关莫平,王建军 | 4880 | 4710 | 0.9652 | 6800 | 0.125 | 760 | 950-1脱脂 |  | 20100142 | 轧硬 | 0.4*760-SPCC | 30210004 | 光亮卷 | 0.125-SPCC |  | 40 | MO001554 | MO001554-005-01 | GLJ001 | 东方光亮卷前处理(0.4轧0.125mm) | 13485 | 2024-07-12 | 2024-07-12 | 5 | 2024-07-20 16:40:43 | 2024-07-20 17:06:37 | 江苏东方九天新能源材料有限公司 | 239534 | 王建军 |  |  | 0.125 | 6825 | 760 | 1 | JG12240703511 | 脱脂分一包4.9t，2050米，合格报工，轧0.125，米数控制在6800-6900米，厚度公差0.115-0.125，轧机按照0.12的中值设定轧制。剩余一包8.6t脱脂结束后报工，报工报待处理。特别注意按照此要求操作。 |  |  |  |  | 2430 | 5
最终脱脂 | JG12240601331 | JG1224060133 | 东方950脱脂1# | 合格 | 合格品 | 乙 | 何晓健,张东兵 | 6780 | 6730 | 0.9926 | 11750 | 0.1 | 760 | 脱脂（950-1） |  | 20100142 | 轧硬 | 0.4*760-SPCC | 30210015 | 光亮卷 | 0.1-SPCC |  | 40 | MO000938 | MO000938-006-01 | KSFW001 | 东方小品种钢前处理 0.67（昆山富维 厚度公差：0.660-0.670mm,光泽度大于150GU（横向、纵向），粗糙度：Ra0.2-0.45um.硬度：HV80-110） | 13480 | 2024-06-24 | 2024-07-04 | 5 | 2024-07-20 16:19:20 | 2024-07-20 16:19:51 | 江苏东方九天新能源材料有限公司 | 192990 | 何晓健 |  |  | 0.1 | 11740 | 760 | 1 | JG12240601331 | 轧0.1，米数控制在23100-23200米，脱脂分一包10400米。 |  |  |  |  | 3987 | 6
最终冷轧 | JG12240703511 | JG1224070351 | 东方850轧机 | 合格 | 合格品 | 乙 | 杨海鹏 | 4940 | 4880 | 0.9879 | 6825 | 0.125 | 760 | 850轧机普光辊(Ra0.4-0.6μm)轧制0.125mm(0.4-0.25-0.16-0.125) |  | 20100142 | 轧硬 | 0.4*760-SPCC | 30210004 | 光亮卷 | 0.125-SPCC |  | 30 | MO001554 | MO001554-005-01 | GLJ001 | 东方光亮卷前处理(0.4轧0.125mm) | 13485 | 2024-07-12 | 2024-07-12 | 5 | 2024-07-20 16:09:44 | 2024-07-20 16:11:59 | 江苏东方九天新能源材料有限公司 | 239534 | 杨海鹏 |  |  | 0.4 | 2090 | 760 | 1 | JG12240703511 | 脱脂分一包4.9t，2050米，合格报工，轧0.125，米数控制在6800-6900米，厚度公差0.115-0.125，轧机按照0.12的中值设定轧制。剩余一包8.6t脱脂结束后报工，报工报待处理。特别注意按照此要求操作。 |  |  |  |  | 2430 | 5
镍钝化 | DL0024055115122 | DL002405511512 | 东方镍钝化750 | 合格 | 合格品 | 甲 | 王贺阳 | 1894 | 1894 | 1 | 1980 | 0.203 | 590 | 海金杜门：750镍钝化工段镀镍，镍层要求A＞1.9μm，B＞1.27μm，上铁管芯，转东方退火工段 | S色差条印(来料双边氧化色差，来料板面暗线印，偶有擦划伤，镀后不明显。来料尾20米顶伤划伤挫伤印停机印) | 20600001 | 镍钝化卷半成品 | 0.203-SPCC | 31310012 | 镍钝化卷 | 0.203-SPCC |  | 10 | MO001772 | MO001772-004-02 | NDH001 | 镍钝化模板 | 3680 | 2024-07-19 | 2024-07-21 | 3 | 2024-07-20 12:43:41 | 2024-07-20 16:06:27 | 江苏东方九天新能源材料有限公司 |  | 王贺阳 |  | 1 | 0.203 | 1980 | 590 | 1 | DL0024055115122 | 海金杜门:(0.203*590)厚度±0.01，HV90-110,粗糙度0.075-0.5，镍层厚度≥1.9μM/1.27μM；转东方退火 |  | S色差条印(来料双边氧化色差，来料板面暗线印，偶有擦划伤，镀后不明显。来料尾20米顶伤划伤挫伤印停机印) |  |  | 2155 | 4
镍钝化 | DL0024055115121 | DL002405511512 | 东方镍钝化750 | 合格 | 合格品 | 甲 | 王贺阳 | 1870 | 1870 | 1 | 1950 | 0.203 | 590 | 海金杜门：750镍钝化工段镀镍，镍层要求A＞1.9μm，B＞1.27μm，上铁管芯，转东方退火工段 | S色差条印(来料双边氧化色差，来料板面暗线印，偶有擦划伤，镀后不明显。来料内20米顶伤划伤挫伤印) | 20600001 | 镍钝化卷半成品 | 0.203-SPCC | 31310012 | 镍钝化卷 | 0.203-SPCC |  | 10 | MO001772 | MO001772-004-01 | NDH001 | 镍钝化模板 | 3680 | 2024-07-19 | 2024-07-21 | 3 | 2024-07-20 12:43:41 | 2024-07-20 16:06:27 | 江苏东方九天新能源材料有限公司 |  | 王贺阳 |  | 1 | 0.203 | 1950 | 590 | 1 | DL0024055115121 | 海金杜门:(0.203*590)厚度±0.01，HV90-110,粗糙度0.075-0.5，镍层厚度≥1.9μM/1.27μM；转东方退火 |  | S色差条印(来料双边氧化色差，来料板面暗线印，偶有擦划伤，镀后不明显。来料内20米顶伤划伤挫伤印) |  |  | 2155 | 4
最终平整 | JG12240602682 | JG1224060268 | 东方850平整 | 合格 | 合格品 | 乙 | 鞠承,姚学禹 | 5500 | 5500 | 1 | 9360 | 0.1 | 760 | 平整 |  | 20100142 | 轧硬 | 0.4*760-SPCC | 30210015 | 光亮卷 | 0.1-SPCC |  | 60 | MO000947 | MO000947-017-02 | KSFW001 | 东方小品种钢前处理 0.67（昆山富维 厚度公差：0.660-0.670mm,光泽度大于150GU（横向、纵向），粗糙度：Ra0.2-0.45um.硬度：HV80-110） | 13080 | 2024-06-25 | 2024-07-05 | 2 | 2024-07-20 15:20:30 | 2024-07-20 15:20:50 | 江苏东方九天新能源材料有限公司 | 193156 | 鞠承 |  |  | 0.1 | 9310 | 760 | 1 | JG12240602682 | 轧0.1，米数控制在22200-22300米，脱脂分一包9200米。 | 1 |  | 是 | 是 | 3960 | 17
最终脱脂 | JG12240703471 | JG1224070347 | 东方950脱脂1# | 合格 | 合格品 | 乙 | 何晓健,张东兵 | 4900 | 4875 | 0.9949 | 6900 | 0.125 | 760 | 950-1脱脂 |  | 20100142 | 轧硬 | 0.4*760-SPCC | 30210004 | 光亮卷 | 0.125-SPCC |  | 40 | MO001554 | MO001554-001-01 | GLJ001 | 东方光亮卷前处理(0.4轧0.125mm) | 13450 | 2024-07-12 | 2024-07-12 | 5 | 2024-07-20 15:16:02 | 2024-07-20 15:16:26 | 江苏东方九天新能源材料有限公司 | 239530 | 何晓健 |  |  | 0.125 | 6907 | 760 | 1 | JG12240703471 | 脱脂分一包4.9t，2050米，合格报工，轧0.125，米数控制在6800-6900米，厚度公差0.115-0.125，轧机按照0.12的中值设定轧制。剩余一包8.6t脱脂结束后报工，报工报待处理。特别注意按照此要求操作。 |  |  |  |  | 5075 | 1
铬钝化 | JG122406026022 | JG12240602602 | 东方铬钝化950 | 合格 | 让步接收 | 甲 | 孙槐兵 | 2655 | 2655 | 1 | 4630 | 0.1 | 760 | / | 2040米横向259.3mm孔洞0.97平方毫米，4095米横向57.9-57.7mm2个孔洞0.27-0.18平方毫米 | 30210015 | 光亮卷 | 0.1-SPCC | 30110014 | 铬钝化卷 | 0.1-SPCC |  | 10 | MO001805 | MO001805-007-02 | GDH001 | 铬钝化模板 | 5390 | 2024-07-19 | 2024-07-19 | 3 | 2024-07-20 14:03:28 | 2024-07-20 14:57:11 | 江苏东方九天新能源材料有限公司 |  | 孙槐兵 |  | 1 | 0.1 | 4630 | 760 | 1 | JG122406026022 |  | 1 | S色差(色差 2040米1个孔洞 横向259.3 大小0.97 4095米2个孔洞 横向57.9-57.7 大小0.27-0.18) | 是 | 是 | 81 | 7
铬钝化 | JG122406026021 | JG12240602602 | 东方铬钝化950 | 合格 | 合格品 | 甲 | 孙槐兵 | 2700 | 2700 | 1 | 4700 | 0.1 | 760 | / |  | 30210015 | 光亮卷 | 0.1-SPCC | 30110014 | 铬钝化卷 | 0.1-SPCC |  | 10 | MO001805 | MO001805-007-01 | GDH001 | 铬钝化模板 | 5390 | 2024-07-19 | 2024-07-19 | 3 | 2024-07-20 14:03:28 | 2024-07-20 14:57:11 | 江苏东方九天新能源材料有限公司 |  | 孙槐兵 |  | 1 | 0.1 | 4700 | 760 | 1 | JG122406026021 |  | 1 |  | 是 | 是 | 81 | 7
最终脱脂 | JG12240703491 | JG1224070349 | 东方950脱脂1# | 合格 | 合格品 | 乙 | 何晓健,张东兵 | 4910 | 4850 | 0.9878 | 6890 | 0.125 | 760 | 950-1脱脂 |  | 20100142 | 轧硬 | 0.4*760-SPCC | 30210004 | 光亮卷 | 0.125-SPCC |  | 40 | MO001554 | MO001554-003-01 | GLJ001 | 东方光亮卷前处理(0.4轧0.125mm) | 13530 | 2024-07-12 | 2024-07-12 | 5 | 2024-07-20 14:38:46 | 2024-07-20 14:39:07 | 江苏东方九天新能源材料有限公司 | 239532 | 何晓健 |  |  | 0.125 | 6898 | 760 | 1 | JG12240703491 | 脱脂分一包4.9t，2050米，合格报工，轧0.125，米数控制在6800-6900米，厚度公差0.115-0.125，轧机按照0.12的中值设定轧制。剩余一包8.6t脱脂结束后报工，报工报待处理。特别注意按照此要求操作。 |  |  |  |  | 4154 | 3
最终冷轧 | DU65240700052 | DU65240700052 | 东方650轧机 | 合格 | 合格品 | 乙 | 刘爱民 | 2035 | 1930 | 0.9484 | 280 | 1.06 | 625 | 南通光阳SK85：（半成品速度40m/min，产品20m/min）650轧机普光辊Ra0.15-0.25μm轧制最后一道用超光辊Ra<0.1μm轧制1.06mm（1.55-1.35-1.20-1.10-1.06）厚度公差：1.06-1.065mm，HV230-250，粗糙度Ra≤0.1，成品在南边卸料，合格转750平整 |  | 20300032 | 优钢半成品 | 1.54-SK85 | 31110032 | 优钢卷 | 1.06-SK85 |  | 30 | MO001712 | MO001712-001 | YG001 | 优钢前处理模板 | 2035 | 2024-07-17 | 2024-07-27 | 5 | 2024-07-20 14:33:09 | 2024-07-20 14:33:37 | 江苏东方九天新能源材料有限公司 | 244628 | 刘爱民 |  |  | 1.54 | 275 | 625 | 1 | DU65240700052 | 南通光阳：（1.06*625）厚度+0.005--0.01MM，HV230-250,粗糙度小于0.1μM |  |  | 否 | 否 | 1 | 1
最终退火 | DL00240551082 | DL0024055108 | 东方20# | 合格 |  | 乙 | 陈国,李楷文,张天圣 | 6070 | 6070 | 1 | 2760 | 0.44 | 630 | 泰兴双永：退火（620℃），转850平整 |  | 20100086 | 轧硬 | 0.6*630-SPCC | 31010045 | 小品种钢卷 | 0.44-SPCC |  | 40 | MO001547 | MO001547-002-02 | XPZG001 | 小品种钢前处理模板 | 12665 | 2024-07-12 | 2024-07-22 | 3 | 2024-07-18 17:11:01 | 2024-07-20 14:12:37 | 江苏东方九天新能源材料有限公司 | 239381 | 刘忠于 | 刘忠于 |  | 0.44 | 2760 | 630 | 1 | DL00240551082 | 泰兴双永：（0.44*630）厚度±0.01mm，HV90-110,粗糙度0.8-1.0μM，卷重2-3吨 |  |  |  |  | 4641 | 2
最终退火 | DL00240551081 | DL0024055108 | 东方20# | 合格 |  | 乙 | 陈国,李楷文,张天圣 | 6340 | 6340 | 1 | 2880 | 0.44 | 630 | 泰兴双永：退火（620℃），转850平整 |  | 20100086 | 轧硬 | 0.6*630-SPCC | 31010045 | 小品种钢卷 | 0.44-SPCC |  | 40 | MO001547 | MO001547-002-01 | XPZG001 | 小品种钢前处理模板 | 12665 | 2024-07-12 | 2024-07-22 | 3 | 2024-07-18 17:11:01 | 2024-07-20 14:12:37 | 江苏东方九天新能源材料有限公司 | 239381 | 刘忠于 | 刘忠于 |  | 0.44 | 2880 | 630 | 1 | DL00240551081 | 泰兴双永：（0.44*630）厚度±0.01mm，HV90-110,粗糙度0.8-1.0μM，卷重2-3吨 |  |  |  |  | 4641 | 2
最终退火 | DL00240550972 | DL0024055097 | 东方20# | 合格 |  | 乙 | 陈国,李楷文,张天圣 | 6200 | 6200 | 1 | 2830 | 0.44 | 630 | 泰兴双永：退火（620℃），转850平整 |  | 20100086 | 轧硬 | 0.6*630-SPCC | 31010045 | 小品种钢卷 | 0.44-SPCC |  | 40 | MO001547 | MO001547-001-02 | XPZG001 | 小品种钢前处理模板 | 12660 | 2024-07-12 | 2024-07-22 | 3 | 2024-07-18 17:11:01 | 2024-07-20 14:12:37 | 江苏东方九天新能源材料有限公司 | 239380 | 刘忠于 | 刘忠于 |  | 0.44 | 2830 | 630 | 1 | DL00240550972 | 泰兴双永：（0.44*630）厚度±0.01mm，HV90-110,粗糙度0.8-1.0μM，卷重2-3吨 |  |  |  |  | 1356 | 1
最终退火 | DL00240550971 | DL0024055097 | 东方20# | 合格 |  | 乙 | 陈国,李楷文,张天圣 | 6325 | 6230 | 0.985 | 2850 | 0.44 | 630 | 泰兴双永：退火（620℃），转850平整 |  | 20100086 | 轧硬 | 0.6*630-SPCC | 31010045 | 小品种钢卷 | 0.44-SPCC |  | 40 | MO001547 | MO001547-001-01 | XPZG001 | 小品种钢前处理模板 | 12660 | 2024-07-12 | 2024-07-22 | 3 | 2024-07-18 17:11:01 | 2024-07-20 14:12:37 | 江苏东方九天新能源材料有限公司 | 239380 | 刘忠于 | 刘忠于 |  | 0.6 | 2150 | 630 | 1 | DL00240550971 | 泰兴双永：（0.44*630）厚度±0.01mm，HV90-110,粗糙度0.8-1.0μM，卷重2-3吨 |  |  |  |  | 1356 | 1
最终冷轧 | JG12240703471 | JG1224070347 | 东方850轧机 | 合格 | 合格品 | 乙 | 肖勋民 | 4945 | 4900 | 0.9909 | 6907 | 0.125 | 760 | 850轧机普光辊(Ra0.4-0.6μm)轧制0.125mm(0.4-0.25-0.16-0.125) |  | 20100142 | 轧硬 | 0.4*760-SPCC | 30210004 | 光亮卷 | 0.125-SPCC |  | 30 | MO001554 | MO001554-001-01 | GLJ001 | 东方光亮卷前处理(0.4轧0.125mm) | 13450 | 2024-07-12 | 2024-07-12 | 5 | 2024-07-20 13:24:51 | 2024-07-20 14:10:25 | 江苏东方九天新能源材料有限公司 | 239530 | 肖勋民 |  |  | 0.4 | 2090 | 760 | 1 | JG12240703471 | 脱脂分一包4.9t，2050米，合格报工，轧0.125，米数控制在6800-6900米，厚度公差0.115-0.125，轧机按照0.12的中值设定轧制。剩余一包8.6t脱脂结束后报工，报工报待处理。特别注意按照此要求操作。 |  |  |  |  | 5075 | 1
最终脱脂 | JG12240602651 | JG1224060265 | 东方950脱脂1# | 合格 | 合格品 | 乙 | 何晓健,张东兵 | 6480 | 6420 | 0.9907 | 11200 | 0.1 | 760 | 脱脂（950-1） |  | 20100142 | 轧硬 | 0.4*760-SPCC | 30210015 | 光亮卷 | 0.1-SPCC |  | 40 | MO000947 | MO000947-010-01 | KSFW001 | 东方小品种钢前处理 0.67（昆山富维 厚度公差：0.660-0.670mm,光泽度大于150GU（横向、纵向），粗糙度：Ra0.2-0.45um.硬度：HV80-110） | 13020 | 2024-06-25 | 2024-07-05 | 2 | 2024-07-20 14:02:20 | 2024-07-20 14:02:41 | 江苏东方九天新能源材料有限公司 | 193145 | 何晓健 |  |  | 0.1 | 11181 | 760 | 1 | JG12240602651 | 轧0.1，米数控制在22200-22300米，脱脂分一包9200米。 |  |  | 否 | 否 | 27507 | 10
铬钝化 | JG1224055125212 | JG122405512521 | 东方铬钝化950 | 合格 | 合格品 | 甲 | 孙槐兵 | 2821 | 2821 | 1 | 4810 | 0.1 | 760 | / |  | 30210015 | 光亮卷 | 0.1-SPCC | 30110014 | 铬钝化卷 | 0.1-SPCC |  | 10 | MO001805 | MO001805-015-02 | GDH001 | 铬钝化模板 | 5680 | 2024-07-19 | 2024-07-19 | 3 | 2024-07-20 13:16:14 | 2024-07-20 13:54:25 | 江苏东方九天新能源材料有限公司 |  | 孙槐兵 |  | 1 | 0.1 | 4810 | 760 | 1 | JG1224055125212 |  | 1 |  | 是 | 是 | 57 | 15
铬钝化 | JG1224055125211 | JG122405512521 | 东方铬钝化950 | 合格 | 让步接收 | 甲 | 孙槐兵 | 2843 | 2843 | 1 | 4850 | 0.1 | 760 | / | 1050/1100/1500米横267.5/253.9/145.1mm各1个孔洞 0.27/0.53/2.03平方毫米 | 30210015 | 光亮卷 | 0.1-SPCC | 30110014 | 铬钝化卷 | 0.1-SPCC |  | 10 | MO001805 | MO001805-015-01 | GDH001 | 铬钝化模板 | 5680 | 2024-07-19 | 2024-07-19 | 3 | 2024-07-20 13:16:14 | 2024-07-20 13:54:25 | 江苏东方九天新能源材料有限公司 |  | 孙槐兵 |  | 1 | 0.1 | 4850 | 760 | 1 | JG1224055125211 |  | 1 | S色差(色差 1050 1100 1500米各1个孔洞 横向分别267.5 253.9 145.1 大小0.27 0.53 2.03) | 是 | 是 | 57 | 15
分剪 | DL002405511511/6 | DL002405511511 | 东方分剪6# | 合格 | 合格品 | 乙 | 尹斌斌 | 0 | 312 |  | 0 | 0.2 | 90 | 1：排刀规格 90*5+131 切一包 大盘径 宁波路润 SPCC 。木托防潮防锈，小卷材料内径250-300mm有油纸打包，每卷重量不得超过60公斤；大卷材料内径500mm，每卷重量小于1吨；大卷外径1米以内 重量每卷不超过2吨。木托高度要求在10-11cm，每拖重量在2吨左右。大盘径的料中间需要放木条，厚度公差+/-0.01mm，宽度公差+/-0.15mm |  | 20600001 | 镍钝化卷半成品 | 0.203-SPCC | 31020101 | 小品种钢分切带 | 0.203-SPCC |  | 10 | MO001809 | MO001809-001-06 | FJ001 | 分剪模板 | 2100 | 2024-07-19 | 2024-07-19 | 3 | 2024-07-20 13:49:59 | 2024-07-20 13:51:06 | 江苏东方九天新能源材料有限公司 |  | 尹斌斌 |  | 1 | 0.2 | 0 | 90 | 1 | DL002405511511/6 | 1：排刀规格 90*5+131 切一包 大盘径 宁波路润 SPCC 。木托防潮防锈，小卷材料内径250-300mm有油纸打包，每卷重量不得超过60公斤；大卷材料内径500mm，每卷重量小于1吨；大卷外径1米以内 重量每卷不超过2吨。木托高度要求在10-11cm，每拖重量在2吨左右。大盘径的料中间需要放木条，厚度公差+/-0.01mm，宽度公差+/-0.15mm | 1 |  | 是 | 是 | 2 | 1
分剪 | DL002405511511/5 | DL002405511511 | 东方分剪6# | 合格 | 合格品 | 乙 | 尹斌斌 | 0 | 315 |  | 0 | 0.2 | 90 | 1：排刀规格 90*5+131 切一包 大盘径 宁波路润 SPCC 。木托防潮防锈，小卷材料内径250-300mm有油纸打包，每卷重量不得超过60公斤；大卷材料内径500mm，每卷重量小于1吨；大卷外径1米以内 重量每卷不超过2吨。木托高度要求在10-11cm，每拖重量在2吨左右。大盘径的料中间需要放木条，厚度公差+/-0.01mm，宽度公差+/-0.15mm |  | 20600001 | 镍钝化卷半成品 | 0.203-SPCC | 31020101 | 小品种钢分切带 | 0.203-SPCC |  | 10 | MO001809 | MO001809-001-05 | FJ001 | 分剪模板 | 2100 | 2024-07-19 | 2024-07-19 | 3 | 2024-07-20 13:49:59 | 2024-07-20 13:51:06 | 江苏东方九天新能源材料有限公司 |  | 尹斌斌 |  | 1 | 0.2 | 0 | 90 | 1 | DL002405511511/5 | 1：排刀规格 90*5+131 切一包 大盘径 宁波路润 SPCC 。木托防潮防锈，小卷材料内径250-300mm有油纸打包，每卷重量不得超过60公斤；大卷材料内径500mm，每卷重量小于1吨；大卷外径1米以内 重量每卷不超过2吨。木托高度要求在10-11cm，每拖重量在2吨左右。大盘径的料中间需要放木条，厚度公差+/-0.01mm，宽度公差+/-0.15mm | 1 |  | 是 | 是 | 2 | 1
分剪 | DL002405511511/4 | DL002405511511 | 东方分剪6# | 合格 | 合格品 | 乙 | 尹斌斌 | 0 | 316 |  | 0 | 0.2 | 90 | 1：排刀规格 90*5+131 切一包 大盘径 宁波路润 SPCC 。木托防潮防锈，小卷材料内径250-300mm有油纸打包，每卷重量不得超过60公斤；大卷材料内径500mm，每卷重量小于1吨；大卷外径1米以内 重量每卷不超过2吨。木托高度要求在10-11cm，每拖重量在2吨左右。大盘径的料中间需要放木条，厚度公差+/-0.01mm，宽度公差+/-0.15mm |  | 20600001 | 镍钝化卷半成品 | 0.203-SPCC | 31020101 | 小品种钢分切带 | 0.203-SPCC |  | 10 | MO001809 | MO001809-001-04 | FJ001 | 分剪模板 | 2100 | 2024-07-19 | 2024-07-19 | 3 | 2024-07-20 13:49:59 | 2024-07-20 13:51:06 | 江苏东方九天新能源材料有限公司 |  | 尹斌斌 |  | 1 | 0.2 | 0 | 90 | 1 | DL002405511511/4 | 1：排刀规格 90*5+131 切一包 大盘径 宁波路润 SPCC 。木托防潮防锈，小卷材料内径250-300mm有油纸打包，每卷重量不得超过60公斤；大卷材料内径500mm，每卷重量小于1吨；大卷外径1米以内 重量每卷不超过2吨。木托高度要求在10-11cm，每拖重量在2吨左右。大盘径的料中间需要放木条，厚度公差+/-0.01mm，宽度公差+/-0.15mm | 1 |  | 是 | 是 | 2 | 1
分剪 | DL002405511511/3 | DL002405511511 | 东方分剪6# | 合格 | 合格品 | 乙 | 尹斌斌 | 0 | 316 |  | 0 | 0.2 | 90 | 1：排刀规格 90*5+131 切一包 大盘径 宁波路润 SPCC 。木托防潮防锈，小卷材料内径250-300mm有油纸打包，每卷重量不得超过60公斤；大卷材料内径500mm，每卷重量小于1吨；大卷外径1米以内 重量每卷不超过2吨。木托高度要求在10-11cm，每拖重量在2吨左右。大盘径的料中间需要放木条，厚度公差+/-0.01mm，宽度公差+/-0.15mm |  | 20600001 | 镍钝化卷半成品 | 0.203-SPCC | 31020101 | 小品种钢分切带 | 0.203-SPCC |  | 10 | MO001809 | MO001809-001-03 | FJ001 | 分剪模板 | 2100 | 2024-07-19 | 2024-07-19 | 3 | 2024-07-20 13:49:59 | 2024-07-20 13:51:06 | 江苏东方九天新能源材料有限公司 |  | 尹斌斌 |  | 1 | 0.2 | 0 | 90 | 1 | DL002405511511/3 | 1：排刀规格 90*5+131 切一包 大盘径 宁波路润 SPCC 。木托防潮防锈，小卷材料内径250-300mm有油纸打包，每卷重量不得超过60公斤；大卷材料内径500mm，每卷重量小于1吨；大卷外径1米以内 重量每卷不超过2吨。木托高度要求在10-11cm，每拖重量在2吨左右。大盘径的料中间需要放木条，厚度公差+/-0.01mm，宽度公差+/-0.15mm | 1 |  | 是 | 是 | 2 | 1
分剪 | DL002405511511/2 | DL002405511511 | 东方分剪6# | 合格 | 合格品 | 乙 | 尹斌斌 | 0 | 317 |  | 0 | 0.2 | 90 | 1：排刀规格 90*5+131 切一包 大盘径 宁波路润 SPCC 。木托防潮防锈，小卷材料内径250-300mm有油纸打包，每卷重量不得超过60公斤；大卷材料内径500mm，每卷重量小于1吨；大卷外径1米以内 重量每卷不超过2吨。木托高度要求在10-11cm，每拖重量在2吨左右。大盘径的料中间需要放木条，厚度公差+/-0.01mm，宽度公差+/-0.15mm |  | 20600001 | 镍钝化卷半成品 | 0.203-SPCC | 31020101 | 小品种钢分切带 | 0.203-SPCC |  | 10 | MO001809 | MO001809-001-02 | FJ001 | 分剪模板 | 2100 | 2024-07-19 | 2024-07-19 | 3 | 2024-07-20 13:49:59 | 2024-07-20 13:51:06 | 江苏东方九天新能源材料有限公司 |  | 尹斌斌 |  | 1 | 0.2 | 0 | 90 | 1 | DL002405511511/2 | 1：排刀规格 90*5+131 切一包 大盘径 宁波路润 SPCC 。木托防潮防锈，小卷材料内径250-300mm有油纸打包，每卷重量不得超过60公斤；大卷材料内径500mm，每卷重量小于1吨；大卷外径1米以内 重量每卷不超过2吨。木托高度要求在10-11cm，每拖重量在2吨左右。大盘径的料中间需要放木条，厚度公差+/-0.01mm，宽度公差+/-0.15mm | 1 |  | 是 | 是 | 2 | 1
分剪 | DL002405511511/1 | DL002405511511 | 东方分剪6# | 合格 | 合格品 | 乙 | 尹斌斌 | 0 | 462 |  | 0 | 0.2 | 131 | 1：排刀规格 90*5+131 切一包 大盘径 宁波路润 SPCC 。木托防潮防锈，小卷材料内径250-300mm有油纸打包，每卷重量不得超过60公斤；大卷材料内径500mm，每卷重量小于1吨；大卷外径1米以内 重量每卷不超过2吨。木托高度要求在10-11cm，每拖重量在2吨左右。大盘径的料中间需要放木条，厚度公差+/-0.01mm，宽度公差+/-0.15mm |  | 20600001 | 镍钝化卷半成品 | 0.203-SPCC | 31020101 | 小品种钢分切带 | 0.203-SPCC |  | 10 | MO001809 | MO001809-001-01 | FJ001 | 分剪模板 | 2100 | 2024-07-19 | 2024-07-19 | 3 | 2024-07-20 13:49:59 | 2024-07-20 13:51:06 | 江苏东方九天新能源材料有限公司 |  | 尹斌斌 |  | 1 | 0.2 | 0 | 131 | 1 | DL002405511511/1 | 1：排刀规格 90*5+131 切一包 大盘径 宁波路润 SPCC 。木托防潮防锈，小卷材料内径250-300mm有油纸打包，每卷重量不得超过60公斤；大卷材料内径500mm，每卷重量小于1吨；大卷外径1米以内 重量每卷不超过2吨。木托高度要求在10-11cm，每拖重量在2吨左右。大盘径的料中间需要放木条，厚度公差+/-0.01mm，宽度公差+/-0.15mm | 1 |  | 是 | 是 | 2 | 1
最终平整 | JG12240602582 | JG1224060258 | 东方850平整 | 合格 | 让步接收 | 乙 | 鞠承,姚学禹 | 5750 | 5730 | 0.9965 | 9800 | 0.1 | 760 | 平整 | 129米传25CM孔洞0.79平方毫米，63米传14CM孔洞1.66平方毫米，夹纸内400米操20CM内松花印【铬钝化剪下退平整】 | 20100142 | 轧硬 | 0.4*760-SPCC | 30210015 | 光亮卷 | 0.1-SPCC |  | 60 | MO000945 | MO000945-005-02 | KSFW001 | 东方小品种钢前处理 0.67（昆山富维 厚度公差：0.660-0.670mm,光泽度大于150GU（横向、纵向），粗糙度：Ra0.2-0.45um.硬度：HV80-110） | 13435 | 2024-06-25 | 2024-07-05 | 2 | 2024-07-20 13:45:12 | 2024-07-20 13:47:00 | 江苏东方九天新能源材料有限公司 | 193085 | 鞠承 |  |  | 0.1 | 9800 | 760 | 1 | JG12240602582 | 轧0.1，米数控制在23100-23200米，脱脂分一包10400米。 | 1 | K孔洞(129米传25CM0.79/863米传14CM1.66),S松花印(夹纸内400米操20CM内【退平整】) | 是 | 是 | 6919 | 5
分剪 | DL002405509811/12 | DL002405509811 | 东方分剪5# | 合格 | 合格品 | 乙 | 尹斌斌 | 0 | 63 |  | 0 | 0.2 | 64 | 1：排刀规格 115+64*3+128*2 切一包 大盘径，注意64宽度的要翻包小盘径。 宁波路润 SPCC 。木托防潮防锈，小卷材料内径250-300mm有油纸打包，每卷重量不得超过60公斤；大卷材料内径500mm，每卷重量小于1吨；大卷外径1米以内 重量每卷不超过2吨。木托高度要求在10-11cm，每拖重量在2吨左右。大盘径的料中间需要放木条，厚度公差+/-0.01mm，宽度公差+/-0.15mm |  | 20600001 | 镍钝化卷半成品 | 0.203-SPCC | 31020101 | 小品种钢分切带 | 0.203-SPCC |  | 10 | MO001811 | MO001811-001-12 | FJ001 | 分剪模板 | 1940 | 2024-07-19 | 2024-07-19 | 3 | 2024-07-20 10:01:27 | 2024-07-20 13:37:41 | 江苏东方九天新能源材料有限公司 |  | 尹斌斌 |  | 1 | 0.2 | 0 | 64 | 1 | DL002405509811/12 | 1：排刀规格 115+64*3+128*2 切一包 大盘径，注意64宽度的要翻包小盘径。 宁波路润 SPCC 。木托防潮防锈，小卷材料内径250-300mm有油纸打包，每卷重量不得超过60公斤；大卷材料内径500mm，每卷重量小于1吨；大卷外径1米以内 重量每卷不超过2吨。木托高度要求在10-11cm，每拖重量在2吨左右。大盘径的料中间需要放木条，厚度公差+/-0.01mm，宽度公差+/-0.15mm | 1 |  | 是 | 是 | 234 | 1
分剪 | DL002405509811/11 | DL002405509811 | 东方分剪5# | 合格 | 合格品 | 乙 | 尹斌斌 | 0 | 63 |  | 0 | 0.2 | 64 | 1：排刀规格 115+64*3+128*2 切一包 大盘径，注意64宽度的要翻包小盘径。 宁波路润 SPCC 。木托防潮防锈，小卷材料内径250-300mm有油纸打包，每卷重量不得超过60公斤；大卷材料内径500mm，每卷重量小于1吨；大卷外径1米以内 重量每卷不超过2吨。木托高度要求在10-11cm，每拖重量在2吨左右。大盘径的料中间需要放木条，厚度公差+/-0.01mm，宽度公差+/-0.15mm |  | 20600001 | 镍钝化卷半成品 | 0.203-SPCC | 31020101 | 小品种钢分切带 | 0.203-SPCC |  | 10 | MO001811 | MO001811-001-11 | FJ001 | 分剪模板 | 1940 | 2024-07-19 | 2024-07-19 | 3 | 2024-07-20 10:01:27 | 2024-07-20 13:37:41 | 江苏东方九天新能源材料有限公司 |  | 尹斌斌 |  | 1 | 0.2 | 0 | 64 | 1 | DL002405509811/11 | 1：排刀规格 115+64*3+128*2 切一包 大盘径，注意64宽度的要翻包小盘径。 宁波路润 SPCC 。木托防潮防锈，小卷材料内径250-300mm有油纸打包，每卷重量不得超过60公斤；大卷材料内径500mm，每卷重量小于1吨；大卷外径1米以内 重量每卷不超过2吨。木托高度要求在10-11cm，每拖重量在2吨左右。大盘径的料中间需要放木条，厚度公差+/-0.01mm，宽度公差+/-0.15mm | 1 |  | 是 | 是 | 234 | 1
分剪 | DL002405509811/10 | DL002405509811 | 东方分剪5# | 合格 | 合格品 | 乙 | 尹斌斌 | 0 | 63 |  | 0 | 0.2 | 64 | 1：排刀规格 115+64*3+128*2 切一包 大盘径，注意64宽度的要翻包小盘径。 宁波路润 SPCC 。木托防潮防锈，小卷材料内径250-300mm有油纸打包，每卷重量不得超过60公斤；大卷材料内径500mm，每卷重量小于1吨；大卷外径1米以内 重量每卷不超过2吨。木托高度要求在10-11cm，每拖重量在2吨左右。大盘径的料中间需要放木条，厚度公差+/-0.01mm，宽度公差+/-0.15mm |  | 20600001 | 镍钝化卷半成品 | 0.203-SPCC | 31020101 | 小品种钢分切带 | 0.203-SPCC |  | 10 | MO001811 | MO001811-001-10 | FJ001 | 分剪模板 | 1940 | 2024-07-19 | 2024-07-19 | 3 | 2024-07-20 10:01:27 | 2024-07-20 13:37:41 | 江苏东方九天新能源材料有限公司 |  | 尹斌斌 |  | 1 | 0.2 | 0 | 64 | 1 | DL002405509811/10 | 1：排刀规格 115+64*3+128*2 切一包 大盘径，注意64宽度的要翻包小盘径。 宁波路润 SPCC 。木托防潮防锈，小卷材料内径250-300mm有油纸打包，每卷重量不得超过60公斤；大卷材料内径500mm，每卷重量小于1吨；大卷外径1米以内 重量每卷不超过2吨。木托高度要求在10-11cm，每拖重量在2吨左右。大盘径的料中间需要放木条，厚度公差+/-0.01mm，宽度公差+/-0.15mm | 1 |  | 是 | 是 | 234 | 1
分剪 | DL002405509811/9 | DL002405509811 | 东方分剪5# | 合格 | 合格品 | 乙 | 尹斌斌 | 0 | 67 |  | 0 | 0.2 | 64 | 1：排刀规格 115+64*3+128*2 切一包 大盘径，注意64宽度的要翻包小盘径。 宁波路润 SPCC 。木托防潮防锈，小卷材料内径250-300mm有油纸打包，每卷重量不得超过60公斤；大卷材料内径500mm，每卷重量小于1吨；大卷外径1米以内 重量每卷不超过2吨。木托高度要求在10-11cm，每拖重量在2吨左右。大盘径的料中间需要放木条，厚度公差+/-0.01mm，宽度公差+/-0.15mm |  | 20600001 | 镍钝化卷半成品 | 0.203-SPCC | 31020101 | 小品种钢分切带 | 0.203-SPCC |  | 10 | MO001811 | MO001811-001-09 | FJ001 | 分剪模板 | 1940 | 2024-07-19 | 2024-07-19 | 3 | 2024-07-20 10:01:27 | 2024-07-20 13:37:41 | 江苏东方九天新能源材料有限公司 |  | 尹斌斌 |  | 1 | 0.2 | 0 | 64 | 1 | DL002405509811/9 | 1：排刀规格 115+64*3+128*2 切一包 大盘径，注意64宽度的要翻包小盘径。 宁波路润 SPCC 。木托防潮防锈，小卷材料内径250-300mm有油纸打包，每卷重量不得超过60公斤；大卷材料内径500mm，每卷重量小于1吨；大卷外径1米以内 重量每卷不超过2吨。木托高度要求在10-11cm，每拖重量在2吨左右。大盘径的料中间需要放木条，厚度公差+/-0.01mm，宽度公差+/-0.15mm | 1 |  | 是 | 是 | 234 | 1
分剪 | DL002405509811/8 | DL002405509811 | 东方分剪5# | 合格 | 合格品 | 乙 | 尹斌斌 | 0 | 67 |  | 0 | 0.2 | 64 | 1：排刀规格 115+64*3+128*2 切一包 大盘径，注意64宽度的要翻包小盘径。 宁波路润 SPCC 。木托防潮防锈，小卷材料内径250-300mm有油纸打包，每卷重量不得超过60公斤；大卷材料内径500mm，每卷重量小于1吨；大卷外径1米以内 重量每卷不超过2吨。木托高度要求在10-11cm，每拖重量在2吨左右。大盘径的料中间需要放木条，厚度公差+/-0.01mm，宽度公差+/-0.15mm |  | 20600001 | 镍钝化卷半成品 | 0.203-SPCC | 31020101 | 小品种钢分切带 | 0.203-SPCC |  | 10 | MO001811 | MO001811-001-08 | FJ001 | 分剪模板 | 1940 | 2024-07-19 | 2024-07-19 | 3 | 2024-07-20 10:01:27 | 2024-07-20 13:37:41 | 江苏东方九天新能源材料有限公司 |  | 尹斌斌 |  | 1 | 0.2 | 0 | 64 | 1 | DL002405509811/8 | 1：排刀规格 115+64*3+128*2 切一包 大盘径，注意64宽度的要翻包小盘径。 宁波路润 SPCC 。木托防潮防锈，小卷材料内径250-300mm有油纸打包，每卷重量不得超过60公斤；大卷材料内径500mm，每卷重量小于1吨；大卷外径1米以内 重量每卷不超过2吨。木托高度要求在10-11cm，每拖重量在2吨左右。大盘径的料中间需要放木条，厚度公差+/-0.01mm，宽度公差+/-0.15mm | 1 |  | 是 | 是 | 234 | 1
分剪 | DL002405509811/7 | DL002405509811 | 东方分剪5# | 合格 | 合格品 | 乙 | 尹斌斌 | 0 | 67 |  | 0 | 0.2 | 64 | 1：排刀规格 115+64*3+128*2 切一包 大盘径，注意64宽度的要翻包小盘径。 宁波路润 SPCC 。木托防潮防锈，小卷材料内径250-300mm有油纸打包，每卷重量不得超过60公斤；大卷材料内径500mm，每卷重量小于1吨；大卷外径1米以内 重量每卷不超过2吨。木托高度要求在10-11cm，每拖重量在2吨左右。大盘径的料中间需要放木条，厚度公差+/-0.01mm，宽度公差+/-0.15mm |  | 20600001 | 镍钝化卷半成品 | 0.203-SPCC | 31020101 | 小品种钢分切带 | 0.203-SPCC |  | 10 | MO001811 | MO001811-001-07 | FJ001 | 分剪模板 | 1940 | 2024-07-19 | 2024-07-19 | 3 | 2024-07-20 10:01:27 | 2024-07-20 13:37:41 | 江苏东方九天新能源材料有限公司 |  | 尹斌斌 |  | 1 | 0.2 | 0 | 64 | 1 | DL002405509811/7 | 1：排刀规格 115+64*3+128*2 切一包 大盘径，注意64宽度的要翻包小盘径。 宁波路润 SPCC 。木托防潮防锈，小卷材料内径250-300mm有油纸打包，每卷重量不得超过60公斤；大卷材料内径500mm，每卷重量小于1吨；大卷外径1米以内 重量每卷不超过2吨。木托高度要求在10-11cm，每拖重量在2吨左右。大盘径的料中间需要放木条，厚度公差+/-0.01mm，宽度公差+/-0.15mm | 1 |  | 是 | 是 | 234 | 1
分剪 | DL002405509811/6 | DL002405509811 | 东方分剪5# | 合格 | 合格品 | 乙 | 尹斌斌 | 0 | 63 |  | 0 | 0.2 | 64 | 1：排刀规格 115+64*3+128*2 切一包 大盘径，注意64宽度的要翻包小盘径。 宁波路润 SPCC 。木托防潮防锈，小卷材料内径250-300mm有油纸打包，每卷重量不得超过60公斤；大卷材料内径500mm，每卷重量小于1吨；大卷外径1米以内 重量每卷不超过2吨。木托高度要求在10-11cm，每拖重量在2吨左右。大盘径的料中间需要放木条，厚度公差+/-0.01mm，宽度公差+/-0.15mm |  | 20600001 | 镍钝化卷半成品 | 0.203-SPCC | 31020101 | 小品种钢分切带 | 0.203-SPCC |  | 10 | MO001811 | MO001811-001-06 | FJ001 | 分剪模板 | 1940 | 2024-07-19 | 2024-07-19 | 3 | 2024-07-20 10:01:27 | 2024-07-20 13:37:41 | 江苏东方九天新能源材料有限公司 |  | 尹斌斌 |  | 1 | 0.2 | 0 | 64 | 1 | DL002405509811/6 | 1：排刀规格 115+64*3+128*2 切一包 大盘径，注意64宽度的要翻包小盘径。 宁波路润 SPCC 。木托防潮防锈，小卷材料内径250-300mm有油纸打包，每卷重量不得超过60公斤；大卷材料内径500mm，每卷重量小于1吨；大卷外径1米以内 重量每卷不超过2吨。木托高度要求在10-11cm，每拖重量在2吨左右。大盘径的料中间需要放木条，厚度公差+/-0.01mm，宽度公差+/-0.15mm | 1 |  | 是 | 是 | 234 | 1
分剪 | DL002405509811/5 | DL002405509811 | 东方分剪5# | 合格 | 合格品 | 乙 | 尹斌斌 | 0 | 63 |  | 0 | 0.2 | 64 | 1：排刀规格 115+64*3+128*2 切一包 大盘径，注意64宽度的要翻包小盘径。 宁波路润 SPCC 。木托防潮防锈，小卷材料内径250-300mm有油纸打包，每卷重量不得超过60公斤；大卷材料内径500mm，每卷重量小于1吨；大卷外径1米以内 重量每卷不超过2吨。木托高度要求在10-11cm，每拖重量在2吨左右。大盘径的料中间需要放木条，厚度公差+/-0.01mm，宽度公差+/-0.15mm |  | 20600001 | 镍钝化卷半成品 | 0.203-SPCC | 31020101 | 小品种钢分切带 | 0.203-SPCC |  | 10 | MO001811 | MO001811-001-05 | FJ001 | 分剪模板 | 1940 | 2024-07-19 | 2024-07-19 | 3 | 2024-07-20 10:01:27 | 2024-07-20 13:37:41 | 江苏东方九天新能源材料有限公司 |  | 尹斌斌 |  | 1 | 0.2 | 0 | 64 | 1 | DL002405509811/5 | 1：排刀规格 115+64*3+128*2 切一包 大盘径，注意64宽度的要翻包小盘径。 宁波路润 SPCC 。木托防潮防锈，小卷材料内径250-300mm有油纸打包，每卷重量不得超过60公斤；大卷材料内径500mm，每卷重量小于1吨；大卷外径1米以内 重量每卷不超过2吨。木托高度要求在10-11cm，每拖重量在2吨左右。大盘径的料中间需要放木条，厚度公差+/-0.01mm，宽度公差+/-0.15mm | 1 |  | 是 | 是 | 234 | 1
分剪 | DL002405509811/4 | DL002405509811 | 东方分剪5# | 合格 | 合格品 | 乙 | 尹斌斌 | 0 | 63 |  | 0 | 0.2 | 64 | 1：排刀规格 115+64*3+128*2 切一包 大盘径，注意64宽度的要翻包小盘径。 宁波路润 SPCC 。木托防潮防锈，小卷材料内径250-300mm有油纸打包，每卷重量不得超过60公斤；大卷材料内径500mm，每卷重量小于1吨；大卷外径1米以内 重量每卷不超过2吨。木托高度要求在10-11cm，每拖重量在2吨左右。大盘径的料中间需要放木条，厚度公差+/-0.01mm，宽度公差+/-0.15mm |  | 20600001 | 镍钝化卷半成品 | 0.203-SPCC | 31020101 | 小品种钢分切带 | 0.203-SPCC |  | 10 | MO001811 | MO001811-001-04 | FJ001 | 分剪模板 | 1940 | 2024-07-19 | 2024-07-19 | 3 | 2024-07-20 10:01:27 | 2024-07-20 13:37:41 | 江苏东方九天新能源材料有限公司 |  | 尹斌斌 |  | 1 | 0.2 | 0 | 64 | 1 | DL002405509811/4 | 1：排刀规格 115+64*3+128*2 切一包 大盘径，注意64宽度的要翻包小盘径。 宁波路润 SPCC 。木托防潮防锈，小卷材料内径250-300mm有油纸打包，每卷重量不得超过60公斤；大卷材料内径500mm，每卷重量小于1吨；大卷外径1米以内 重量每卷不超过2吨。木托高度要求在10-11cm，每拖重量在2吨左右。大盘径的料中间需要放木条，厚度公差+/-0.01mm，宽度公差+/-0.15mm | 1 |  | 是 | 是 | 234 | 1
分剪 | DL002405509811/3 | DL002405509811 | 东方分剪5# | 合格 | 合格品 | 乙 | 尹斌斌 | 0 | 410 |  | 0 | 0.2 | 128 | 1：排刀规格 115+64*3+128*2 切一包 大盘径，注意64宽度的要翻包小盘径。 宁波路润 SPCC 。木托防潮防锈，小卷材料内径250-300mm有油纸打包，每卷重量不得超过60公斤；大卷材料内径500mm，每卷重量小于1吨；大卷外径1米以内 重量每卷不超过2吨。木托高度要求在10-11cm，每拖重量在2吨左右。大盘径的料中间需要放木条，厚度公差+/-0.01mm，宽度公差+/-0.15mm |  | 20600001 | 镍钝化卷半成品 | 0.203-SPCC | 31020101 | 小品种钢分切带 | 0.203-SPCC |  | 10 | MO001811 | MO001811-001-03 | FJ001 | 分剪模板 | 1940 | 2024-07-19 | 2024-07-19 | 3 | 2024-07-20 10:01:27 | 2024-07-20 13:37:41 | 江苏东方九天新能源材料有限公司 |  | 尹斌斌 |  | 1 | 0.2 | 0 | 128 | 1 | DL002405509811/3 | 1：排刀规格 115+64*3+128*2 切一包 大盘径，注意64宽度的要翻包小盘径。 宁波路润 SPCC 。木托防潮防锈，小卷材料内径250-300mm有油纸打包，每卷重量不得超过60公斤；大卷材料内径500mm，每卷重量小于1吨；大卷外径1米以内 重量每卷不超过2吨。木托高度要求在10-11cm，每拖重量在2吨左右。大盘径的料中间需要放木条，厚度公差+/-0.01mm，宽度公差+/-0.15mm | 1 |  | 是 | 是 | 234 | 1
分剪 | DL002405509811/2 | DL002405509811 | 东方分剪5# | 合格 | 合格品 | 乙 | 尹斌斌 | 0 | 413 |  | 0 | 0.2 | 128 | 1：排刀规格 115+64*3+128*2 切一包 大盘径，注意64宽度的要翻包小盘径。 宁波路润 SPCC 。木托防潮防锈，小卷材料内径250-300mm有油纸打包，每卷重量不得超过60公斤；大卷材料内径500mm，每卷重量小于1吨；大卷外径1米以内 重量每卷不超过2吨。木托高度要求在10-11cm，每拖重量在2吨左右。大盘径的料中间需要放木条，厚度公差+/-0.01mm，宽度公差+/-0.15mm |  | 20600001 | 镍钝化卷半成品 | 0.203-SPCC | 31020101 | 小品种钢分切带 | 0.203-SPCC |  | 10 | MO001811 | MO001811-001-02 | FJ001 | 分剪模板 | 1940 | 2024-07-19 | 2024-07-19 | 3 | 2024-07-20 10:01:27 | 2024-07-20 13:37:41 | 江苏东方九天新能源材料有限公司 |  | 尹斌斌 |  | 1 | 0.2 | 0 | 128 | 1 | DL002405509811/2 | 1：排刀规格 115+64*3+128*2 切一包 大盘径，注意64宽度的要翻包小盘径。 宁波路润 SPCC 。木托防潮防锈，小卷材料内径250-300mm有油纸打包，每卷重量不得超过60公斤；大卷材料内径500mm，每卷重量小于1吨；大卷外径1米以内 重量每卷不超过2吨。木托高度要求在10-11cm，每拖重量在2吨左右。大盘径的料中间需要放木条，厚度公差+/-0.01mm，宽度公差+/-0.15mm | 1 |  | 是 | 是 | 234 | 1
分剪 | DL002405509811/1 | DL002405509811 | 东方分剪5# | 合格 | 合格品 | 乙 | 尹斌斌 | 0 | 373 |  | 0 | 0.2 | 115 | 1：排刀规格 115+64*3+128*2 切一包 大盘径，注意64宽度的要翻包小盘径。 宁波路润 SPCC 。木托防潮防锈，小卷材料内径250-300mm有油纸打包，每卷重量不得超过60公斤；大卷材料内径500mm，每卷重量小于1吨；大卷外径1米以内 重量每卷不超过2吨。木托高度要求在10-11cm，每拖重量在2吨左右。大盘径的料中间需要放木条，厚度公差+/-0.01mm，宽度公差+/-0.15mm |  | 20600001 | 镍钝化卷半成品 | 0.203-SPCC | 31020101 | 小品种钢分切带 | 0.203-SPCC |  | 10 | MO001811 | MO001811-001-01 | FJ001 | 分剪模板 | 1940 | 2024-07-19 | 2024-07-19 | 3 | 2024-07-20 10:01:27 | 2024-07-20 13:37:41 | 江苏东方九天新能源材料有限公司 |  | 尹斌斌 |  | 1 | 0.2 | 0 | 115 | 1 | DL002405509811/1 | 1：排刀规格 115+64*3+128*2 切一包 大盘径，注意64宽度的要翻包小盘径。 宁波路润 SPCC 。木托防潮防锈，小卷材料内径250-300mm有油纸打包，每卷重量不得超过60公斤；大卷材料内径500mm，每卷重量小于1吨；大卷外径1米以内 重量每卷不超过2吨。木托高度要求在10-11cm，每拖重量在2吨左右。大盘径的料中间需要放木条，厚度公差+/-0.01mm，宽度公差+/-0.15mm | 1 |  | 是 | 是 | 234 | 1
最终冷轧 | JG12240703491 | JG1224070349 | 东方850轧机 | 合格 | 合格品 | 乙 | 杨海鹏 | 4955 | 4910 | 0.9909 | 6898 | 0.125 | 760 | 850轧机普光辊(Ra0.4-0.6μm)轧制0.125mm(0.4-0.25-0.16-0.125) |  | 20100142 | 轧硬 | 0.4*760-SPCC | 30210004 | 光亮卷 | 0.125-SPCC |  | 30 | MO001554 | MO001554-003-01 | GLJ001 | 东方光亮卷前处理(0.4轧0.125mm) | 13530 | 2024-07-12 | 2024-07-12 | 5 | 2024-07-20 13:08:53 | 2024-07-20 13:10:10 | 江苏东方九天新能源材料有限公司 | 239532 | 杨海鹏 |  |  | 0.4 | 2090 | 760 | 1 | JG12240703491 | 脱脂分一包4.9t，2050米，合格报工，轧0.125，米数控制在6800-6900米，厚度公差0.115-0.125，轧机按照0.12的中值设定轧制。剩余一包8.6t脱脂结束后报工，报工报待处理。特别注意按照此要求操作。 |  |  |  |  | 4154 | 3
最终脱脂 | JG12240701011 | JG1224070101 | 东方950脱脂1# | 合格 | 合格品 | 乙 | 何晓健,张东兵 | 4800 | 4790 | 0.9979 | 6850 | 0.125 | 760 | 950-1脱脂 |  | 20100142 | 轧硬 | 0.4*760-SPCC | 30210004 | 光亮卷 | 0.125-SPCC |  | 40 | MO001427 | MO001427-001-01 | GLJ001 | 东方光亮卷前处理(0.4轧0.125mm) | 13305 | 2024-07-09 | 2024-07-16 | 5 | 2024-07-20 13:09:30 | 2024-07-20 13:09:57 | 江苏东方九天新能源材料有限公司 | 207314 | 何晓健 |  |  | 0.125 | 6865 | 760 | 1 | JG12240701011 | 脱脂分一包4.9t，2050米，合格报工，轧0.125，米数控制在6800-6900米，厚度公差0.115-0.125，轧机按照0.12的中值设定轧制。剩余一包8.4t脱脂结束后报工，报工报待处理。特别注意按照此要求操作。 |  |  |  |  | 3803 | 1
铬钝化 | JG122406027222 | JG12240602722 | 东方铬钝化950 | 合格 | 合格品 | 甲 | 夏亚军 | 4033 | 4033 | 1 | 7010 | 0.1 | 760 | / |  | 30210015 | 光亮卷 | 0.1-SPCC | 30110014 | 铬钝化卷 | 0.1-SPCC |  | 10 | MO001805 | MO001805-011-02 | GDH001 | 铬钝化模板 | 6450 | 2024-07-19 | 2024-07-19 | 3 | 2024-07-20 12:41:43 | 2024-07-20 12:46:22 | 江苏东方九天新能源材料有限公司 |  | 孙槐兵 |  | 1 | 0.1 | 7010 | 760 | 1 | JG122406027222 |  | 1 |  | 是 | 是 | 7 | 11
铬钝化 | JG122406027221 | JG12240602722 | 东方铬钝化950 | 合格 | 合格品 | 甲 | 夏亚军 | 2363 | 2363 | 1 | 4100 | 0.1 | 760 | / |  | 30210015 | 光亮卷 | 0.1-SPCC | 30110014 | 铬钝化卷 | 0.1-SPCC |  | 10 | MO001805 | MO001805-011-01 | GDH001 | 铬钝化模板 | 6450 | 2024-07-19 | 2024-07-19 | 3 | 2024-07-20 12:41:43 | 2024-07-20 12:46:22 | 江苏东方九天新能源材料有限公司 |  | 孙槐兵 |  | 1 | 0.1 | 4100 | 760 | 1 | JG122406027221 |  | 1 |  | 是 | 是 | 7 | 11
二次冷轧 | DU65240700051 | DU6524070005 | 东方650轧机 | 合格 | 合格品 | 乙 | 朱明 | 7000 | 7900 | 1.1286 | 1250 | 1.2 | 625 | 南通光阳SK85：650轧机普光辊Ra0.15-0.25μm冷轧至1.06mm（1.8-1.6-1.45-1.3-1.18-1.1-1.06）厚度公差：1.055-1.06mm，转脱脂 |  | 11050005 | 优钢原料 | 2.5-SK85 | 31110015 | 优钢卷 | 0.73-SK85 |  | 30 | MO001290 | MO001290-001-01 | YG001 | 优钢前处理模板 | 9335 | 2024-07-06 | 2024-07-28 | 5 | 2024-07-20 12:40:44 | 2024-07-20 12:41:09 | 江苏东方九天新能源材料有限公司 | 209019 | 朱明 |  |  | 1.8 | 800 | 625 | 1 | DU65240700051 | 南通光阳：（0.73*625）厚度+0.005--0.01MM，HV230-250,粗糙度小于0.1μM |  |  |  |  | 14132 | 1
镍钝化 | DL0024055098122 | DL002405509812 | 东方镍钝化750 | 合格 | 合格品 | 甲 | 王贺阳 | 1924 | 1924 | 1 | 2010 | 0.203 | 590 | 海金杜门：750镍钝化工段镀镍，镍层要求A＞1.9μm，B＞1.27μm，上铁管芯，转东方退火工段 | Y氧化边(来料双边氧化色差，来料板面暗线印，偶有擦划伤，镀后不明显。来料尾20米顶伤划伤挫伤印) | 20600001 | 镍钝化卷半成品 | 0.203-SPCC | 31310012 | 镍钝化卷 | 0.203-SPCC |  | 10 | MO001772 | MO001772-005-02 | NDH001 | 镍钝化模板 | 3730 | 2024-07-19 | 2024-07-21 | 3 | 2024-07-20 09:19:00 | 2024-07-20 12:35:08 | 江苏东方九天新能源材料有限公司 |  | 王贺阳 |  | 1 | 0.203 | 2010 | 590 | 1 | DL0024055098122 | 海金杜门:(0.203*590)厚度±0.01，HV90-110,粗糙度0.075-0.5，镍层厚度≥1.9μM/1.27μM；转东方退火 |  | Y氧化边(来料双边氧化色差，来料板面暗线印，偶有擦划伤，镀后不明显。来料尾20米顶伤划伤挫伤印) |  |  | 2492 | 5
镍钝化 | DL0024055098121 | DL002405509812 | 东方镍钝化750 | 合格 | 合格品 | 甲 | 王贺阳 | 1862 | 1862 | 1 | 1950 | 0.203 | 590 | 海金杜门：750镍钝化工段镀镍，镍层要求A＞1.9μm，B＞1.27μm，上铁管芯，转东方退火工段 | Y氧化边(来料双边氧化色差，来料板面暗线印，偶有擦划伤，镀后不明显。) | 20600001 | 镍钝化卷半成品 | 0.203-SPCC | 31310012 | 镍钝化卷 | 0.203-SPCC |  | 10 | MO001772 | MO001772-005-01 | NDH001 | 镍钝化模板 | 3730 | 2024-07-19 | 2024-07-21 | 3 | 2024-07-20 09:19:00 | 2024-07-20 12:35:08 | 江苏东方九天新能源材料有限公司 |  | 王贺阳 |  | 1 | 0.203 | 1950 | 590 | 1 | DL0024055098121 | 海金杜门:(0.203*590)厚度±0.01，HV90-110,粗糙度0.075-0.5，镍层厚度≥1.9μM/1.27μM；转东方退火 |  | Y氧化边(来料双边氧化色差，来料板面暗线印，偶有擦划伤，镀后不明显。) |  |  | 2492 | 5
最终脱脂 | JG12240703651 | JG1224070365 | 东方950脱脂1# | 合格 | 合格品 | 乙 | 何晓健,张东兵 | 4830 | 4700 | 0.9731 | 6800 | 0.125 | 760 | 950-1脱脂 |  | 20100142 | 轧硬 | 0.4*760-SPCC | 30210004 | 光亮卷 | 0.125-SPCC |  | 40 | MO001554 | MO001554-009-01 | GLJ001 | 东方光亮卷前处理(0.4轧0.125mm) | 13500 | 2024-07-12 | 2024-07-12 | 5 | 2024-07-20 12:00:35 | 2024-07-20 12:31:03 | 江苏东方九天新能源材料有限公司 | 239538 | 何晓健 |  |  | 0.125 | 6800 | 760 | 1 | JG12240703651 | 脱脂分一包4.9t，2050米，合格报工，轧0.125，米数控制在6800-6900米，厚度公差0.115-0.125，轧机按照0.12的中值设定轧制。剩余一包8.6t脱脂结束后报工，报工报待处理。特别注意按照此要求操作。 |  |  |  |  | 3942 | 9
分剪 | JG1124055088/18 | JG1124055088 | 东方分剪5# | 合格 | 合格品 | 甲 | 秦海波 | 0 | 233 |  | 0 | 0.13 | 173.2 | 1.排刀105*5 切1.1吨 2.排刀130*4切1.1吨 3.排刀172.5*2+168切0.7t，4.排刀172.5*3切1.5t再加一整包。首钢SPCC 此单发浙江银轮 HV100±10.毛化面轻涂油 0.2/0.3管芯500mm,0.13管芯400mm，宽度公差+/-0.2mm，厚度公差+/-0.01mm |  | 31010007 | 小品种钢卷 | 0.13-SPCC | 31020008 | 小品种钢分切带 | 0.13-SPCC |  | 10 | MO001755 | MO001755-002-18 | FJ001 | 分剪模板 | 4410 | 2024-07-18 | 2024-07-18 | 3 | 2024-07-20 12:16:47 | 2024-07-20 12:17:35 | 江苏东方九天新能源材料有限公司 |  | 秦海波 |  | 1 | 0.13 | 0 | 173.2 | 1 | JG1124055088/18 | 1.排刀105*5 切1.1吨 2.排刀130*4切1.1吨 3.排刀172.5*2+168切0.7t，4.排刀172.5*3切1.5t再加一整包。首钢SPCC 此单发浙江银轮 HV100±10.毛化面轻涂油 0.2/0.3管芯500mm,0.13管芯400mm，宽度公差+/-0.2mm，厚度公差+/-0.01mm | 1 |  | 是 | 是 | 1 | 2
分剪 | JG1124055088/17 | JG1124055088 | 东方分剪5# | 合格 | 合格品 | 甲 | 秦海波 | 0 | 233 |  | 0 | 0.13 | 173.2 | 1.排刀105*5 切1.1吨 2.排刀130*4切1.1吨 3.排刀172.5*2+168切0.7t，4.排刀172.5*3切1.5t再加一整包。首钢SPCC 此单发浙江银轮 HV100±10.毛化面轻涂油 0.2/0.3管芯500mm,0.13管芯400mm，宽度公差+/-0.2mm，厚度公差+/-0.01mm |  | 31010007 | 小品种钢卷 | 0.13-SPCC | 31020008 | 小品种钢分切带 | 0.13-SPCC |  | 10 | MO001755 | MO001755-002-17 | FJ001 | 分剪模板 | 4410 | 2024-07-18 | 2024-07-18 | 3 | 2024-07-20 12:16:47 | 2024-07-20 12:17:35 | 江苏东方九天新能源材料有限公司 |  | 秦海波 |  | 1 | 0.13 | 0 | 173.2 | 1 | JG1124055088/17 | 1.排刀105*5 切1.1吨 2.排刀130*4切1.1吨 3.排刀172.5*2+168切0.7t，4.排刀172.5*3切1.5t再加一整包。首钢SPCC 此单发浙江银轮 HV100±10.毛化面轻涂油 0.2/0.3管芯500mm,0.13管芯400mm，宽度公差+/-0.2mm，厚度公差+/-0.01mm | 1 |  | 是 | 是 | 1 | 2
分剪 | JG1124055088/16 | JG1124055088 | 东方分剪5# | 合格 | 合格品 | 甲 | 秦海波 | 0 | 233 |  | 0 | 0.13 | 173.2 | 1.排刀105*5 切1.1吨 2.排刀130*4切1.1吨 3.排刀172.5*2+168切0.7t，4.排刀172.5*3切1.5t再加一整包。首钢SPCC 此单发浙江银轮 HV100±10.毛化面轻涂油 0.2/0.3管芯500mm,0.13管芯400mm，宽度公差+/-0.2mm，厚度公差+/-0.01mm |  | 31010007 | 小品种钢卷 | 0.13-SPCC | 31020008 | 小品种钢分切带 | 0.13-SPCC |  | 10 | MO001755 | MO001755-002-16 | FJ001 | 分剪模板 | 4410 | 2024-07-18 | 2024-07-18 | 3 | 2024-07-20 12:16:47 | 2024-07-20 12:17:35 | 江苏东方九天新能源材料有限公司 |  | 秦海波 |  | 1 | 0.13 | 0 | 173.2 | 1 | JG1124055088/16 | 1.排刀105*5 切1.1吨 2.排刀130*4切1.1吨 3.排刀172.5*2+168切0.7t，4.排刀172.5*3切1.5t再加一整包。首钢SPCC 此单发浙江银轮 HV100±10.毛化面轻涂油 0.2/0.3管芯500mm,0.13管芯400mm，宽度公差+/-0.2mm，厚度公差+/-0.01mm | 1 |  | 是 | 是 | 1 | 2
分剪 | JG1124055088/15 | JG1124055088 | 东方分剪5# | 合格 | 合格品 | 甲 | 秦海波 | 0 | 237 |  | 0 | 0.13 | 173.2 | 1.排刀105*5 切1.1吨 2.排刀130*4切1.1吨 3.排刀172.5*2+168切0.7t，4.排刀172.5*3切1.5t再加一整包。首钢SPCC 此单发浙江银轮 HV100±10.毛化面轻涂油 0.2/0.3管芯500mm,0.13管芯400mm，宽度公差+/-0.2mm，厚度公差+/-0.01mm |  | 31010007 | 小品种钢卷 | 0.13-SPCC | 31020008 | 小品种钢分切带 | 0.13-SPCC |  | 10 | MO001755 | MO001755-002-15 | FJ001 | 分剪模板 | 4410 | 2024-07-18 | 2024-07-18 | 3 | 2024-07-20 12:16:47 | 2024-07-20 12:17:35 | 江苏东方九天新能源材料有限公司 |  | 秦海波 |  | 1 | 0.13 | 0 | 173.2 | 1 | JG1124055088/15 | 1.排刀105*5 切1.1吨 2.排刀130*4切1.1吨 3.排刀172.5*2+168切0.7t，4.排刀172.5*3切1.5t再加一整包。首钢SPCC 此单发浙江银轮 HV100±10.毛化面轻涂油 0.2/0.3管芯500mm,0.13管芯400mm，宽度公差+/-0.2mm，厚度公差+/-0.01mm | 1 |  | 是 | 是 | 1 | 2
分剪 | JG1124055088/14 | JG1124055088 | 东方分剪5# | 合格 | 合格品 | 甲 | 秦海波 | 0 | 237 |  | 0 | 0.13 | 173.2 | 1.排刀105*5 切1.1吨 2.排刀130*4切1.1吨 3.排刀172.5*2+168切0.7t，4.排刀172.5*3切1.5t再加一整包。首钢SPCC 此单发浙江银轮 HV100±10.毛化面轻涂油 0.2/0.3管芯500mm,0.13管芯400mm，宽度公差+/-0.2mm，厚度公差+/-0.01mm |  | 31010007 | 小品种钢卷 | 0.13-SPCC | 31020008 | 小品种钢分切带 | 0.13-SPCC |  | 10 | MO001755 | MO001755-002-14 | FJ001 | 分剪模板 | 4410 | 2024-07-18 | 2024-07-18 | 3 | 2024-07-20 12:16:47 | 2024-07-20 12:17:35 | 江苏东方九天新能源材料有限公司 |  | 秦海波 |  | 1 | 0.13 | 0 | 173.2 | 1 | JG1124055088/14 | 1.排刀105*5 切1.1吨 2.排刀130*4切1.1吨 3.排刀172.5*2+168切0.7t，4.排刀172.5*3切1.5t再加一整包。首钢SPCC 此单发浙江银轮 HV100±10.毛化面轻涂油 0.2/0.3管芯500mm,0.13管芯400mm，宽度公差+/-0.2mm，厚度公差+/-0.01mm | 1 |  | 是 | 是 | 1 | 2
分剪 | JG1124055088/13 | JG1124055088 | 东方分剪5# | 合格 | 合格品 | 甲 | 秦海波 | 0 | 237 |  | 0 | 0.13 | 173.2 | 1.排刀105*5 切1.1吨 2.排刀130*4切1.1吨 3.排刀172.5*2+168切0.7t，4.排刀172.5*3切1.5t再加一整包。首钢SPCC 此单发浙江银轮 HV100±10.毛化面轻涂油 0.2/0.3管芯500mm,0.13管芯400mm，宽度公差+/-0.2mm，厚度公差+/-0.01mm |  | 31010007 | 小品种钢卷 | 0.13-SPCC | 31020008 | 小品种钢分切带 | 0.13-SPCC |  | 10 | MO001755 | MO001755-002-13 | FJ001 | 分剪模板 | 4410 | 2024-07-18 | 2024-07-18 | 3 | 2024-07-20 12:16:47 | 2024-07-20 12:17:35 | 江苏东方九天新能源材料有限公司 |  | 秦海波 |  | 1 | 0.13 | 0 | 173.2 | 1 | JG1124055088/13 | 1.排刀105*5 切1.1吨 2.排刀130*4切1.1吨 3.排刀172.5*2+168切0.7t，4.排刀172.5*3切1.5t再加一整包。首钢SPCC 此单发浙江银轮 HV100±10.毛化面轻涂油 0.2/0.3管芯500mm,0.13管芯400mm，宽度公差+/-0.2mm，厚度公差+/-0.01mm | 1 |  | 是 | 是 | 1 | 2
分剪 | JG1124055088/12 | JG1124055088 | 东方分剪5# | 合格 | 合格品 | 甲 | 秦海波 | 0 | 236 |  | 0 | 0.13 | 173.2 | 1.排刀105*5 切1.1吨 2.排刀130*4切1.1吨 3.排刀172.5*2+168切0.7t，4.排刀172.5*3切1.5t再加一整包。首钢SPCC 此单发浙江银轮 HV100±10.毛化面轻涂油 0.2/0.3管芯500mm,0.13管芯400mm，宽度公差+/-0.2mm，厚度公差+/-0.01mm |  | 31010007 | 小品种钢卷 | 0.13-SPCC | 31020008 | 小品种钢分切带 | 0.13-SPCC |  | 10 | MO001755 | MO001755-002-12 | FJ001 | 分剪模板 | 4410 | 2024-07-18 | 2024-07-18 | 3 | 2024-07-20 12:16:47 | 2024-07-20 12:17:35 | 江苏东方九天新能源材料有限公司 |  | 秦海波 |  | 1 | 0.13 | 0 | 173.2 | 1 | JG1124055088/12 | 1.排刀105*5 切1.1吨 2.排刀130*4切1.1吨 3.排刀172.5*2+168切0.7t，4.排刀172.5*3切1.5t再加一整包。首钢SPCC 此单发浙江银轮 HV100±10.毛化面轻涂油 0.2/0.3管芯500mm,0.13管芯400mm，宽度公差+/-0.2mm，厚度公差+/-0.01mm | 1 |  | 是 | 是 | 1 | 2
分剪 | JG1124055088/11 | JG1124055088 | 东方分剪5# | 合格 | 合格品 | 甲 | 秦海波 | 0 | 236 |  | 0 | 0.13 | 173.2 | 1.排刀105*5 切1.1吨 2.排刀130*4切1.1吨 3.排刀172.5*2+168切0.7t，4.排刀172.5*3切1.5t再加一整包。首钢SPCC 此单发浙江银轮 HV100±10.毛化面轻涂油 0.2/0.3管芯500mm,0.13管芯400mm，宽度公差+/-0.2mm，厚度公差+/-0.01mm |  | 31010007 | 小品种钢卷 | 0.13-SPCC | 31020008 | 小品种钢分切带 | 0.13-SPCC |  | 10 | MO001755 | MO001755-002-11 | FJ001 | 分剪模板 | 4410 | 2024-07-18 | 2024-07-18 | 3 | 2024-07-20 12:16:47 | 2024-07-20 12:17:35 | 江苏东方九天新能源材料有限公司 |  | 秦海波 |  | 1 | 0.13 | 0 | 173.2 | 1 | JG1124055088/11 | 1.排刀105*5 切1.1吨 2.排刀130*4切1.1吨 3.排刀172.5*2+168切0.7t，4.排刀172.5*3切1.5t再加一整包。首钢SPCC 此单发浙江银轮 HV100±10.毛化面轻涂油 0.2/0.3管芯500mm,0.13管芯400mm，宽度公差+/-0.2mm，厚度公差+/-0.01mm | 1 |  | 是 | 是 | 1 | 2
分剪 | JG1124055088/10 | JG1124055088 | 东方分剪5# | 合格 | 合格品 | 甲 | 秦海波 | 0 | 237 |  | 0 | 0.13 | 173.2 | 1.排刀105*5 切1.1吨 2.排刀130*4切1.1吨 3.排刀172.5*2+168切0.7t，4.排刀172.5*3切1.5t再加一整包。首钢SPCC 此单发浙江银轮 HV100±10.毛化面轻涂油 0.2/0.3管芯500mm,0.13管芯400mm，宽度公差+/-0.2mm，厚度公差+/-0.01mm |  | 31010007 | 小品种钢卷 | 0.13-SPCC | 31020008 | 小品种钢分切带 | 0.13-SPCC |  | 10 | MO001755 | MO001755-002-10 | FJ001 | 分剪模板 | 4410 | 2024-07-18 | 2024-07-18 | 3 | 2024-07-20 12:16:47 | 2024-07-20 12:17:35 | 江苏东方九天新能源材料有限公司 |  | 秦海波 |  | 1 | 0.13 | 0 | 173.2 | 1 | JG1124055088/10 | 1.排刀105*5 切1.1吨 2.排刀130*4切1.1吨 3.排刀172.5*2+168切0.7t，4.排刀172.5*3切1.5t再加一整包。首钢SPCC 此单发浙江银轮 HV100±10.毛化面轻涂油 0.2/0.3管芯500mm,0.13管芯400mm，宽度公差+/-0.2mm，厚度公差+/-0.01mm | 1 |  | 是 | 是 | 1 | 2
分剪 | JG1124055088/9 | JG1124055088 | 东方分剪5# | 合格 | 合格品 | 甲 | 秦海波 | 0 | 236 |  | 0 | 0.13 | 173.2 | 1.排刀105*5 切1.1吨 2.排刀130*4切1.1吨 3.排刀172.5*2+168切0.7t，4.排刀172.5*3切1.5t再加一整包。首钢SPCC 此单发浙江银轮 HV100±10.毛化面轻涂油 0.2/0.3管芯500mm,0.13管芯400mm，宽度公差+/-0.2mm，厚度公差+/-0.01mm |  | 31010007 | 小品种钢卷 | 0.13-SPCC | 31020008 | 小品种钢分切带 | 0.13-SPCC |  | 10 | MO001755 | MO001755-002-09 | FJ001 | 分剪模板 | 4410 | 2024-07-18 | 2024-07-18 | 3 | 2024-07-20 12:16:47 | 2024-07-20 12:17:35 | 江苏东方九天新能源材料有限公司 |  | 秦海波 |  | 1 | 0.13 | 0 | 173.2 | 1 | JG1124055088/9 | 1.排刀105*5 切1.1吨 2.排刀130*4切1.1吨 3.排刀172.5*2+168切0.7t，4.排刀172.5*3切1.5t再加一整包。首钢SPCC 此单发浙江银轮 HV100±10.毛化面轻涂油 0.2/0.3管芯500mm,0.13管芯400mm，宽度公差+/-0.2mm，厚度公差+/-0.01mm | 1 |  | 是 | 是 | 1 | 2
分剪 | JG1124055088/8 | JG1124055088 | 东方分剪5# | 合格 | 合格品 | 甲 | 秦海波 | 0 | 237 |  | 0 | 0.13 | 173.2 | 1.排刀105*5 切1.1吨 2.排刀130*4切1.1吨 3.排刀172.5*2+168切0.7t，4.排刀172.5*3切1.5t再加一整包。首钢SPCC 此单发浙江银轮 HV100±10.毛化面轻涂油 0.2/0.3管芯500mm,0.13管芯400mm，宽度公差+/-0.2mm，厚度公差+/-0.01mm |  | 31010007 | 小品种钢卷 | 0.13-SPCC | 31020008 | 小品种钢分切带 | 0.13-SPCC |  | 10 | MO001755 | MO001755-002-08 | FJ001 | 分剪模板 | 4410 | 2024-07-18 | 2024-07-18 | 3 | 2024-07-20 12:16:47 | 2024-07-20 12:17:35 | 江苏东方九天新能源材料有限公司 |  | 秦海波 |  | 1 | 0.13 | 0 | 173.2 | 1 | JG1124055088/8 | 1.排刀105*5 切1.1吨 2.排刀130*4切1.1吨 3.排刀172.5*2+168切0.7t，4.排刀172.5*3切1.5t再加一整包。首钢SPCC 此单发浙江银轮 HV100±10.毛化面轻涂油 0.2/0.3管芯500mm,0.13管芯400mm，宽度公差+/-0.2mm，厚度公差+/-0.01mm | 1 |  | 是 | 是 | 1 | 2
分剪 | JG1124055088/7 | JG1124055088 | 东方分剪5# | 合格 | 合格品 | 甲 | 秦海波 | 0 | 237 |  | 0 | 0.13 | 173.2 | 1.排刀105*5 切1.1吨 2.排刀130*4切1.1吨 3.排刀172.5*2+168切0.7t，4.排刀172.5*3切1.5t再加一整包。首钢SPCC 此单发浙江银轮 HV100±10.毛化面轻涂油 0.2/0.3管芯500mm,0.13管芯400mm，宽度公差+/-0.2mm，厚度公差+/-0.01mm |  | 31010007 | 小品种钢卷 | 0.13-SPCC | 31020008 | 小品种钢分切带 | 0.13-SPCC |  | 10 | MO001755 | MO001755-002-07 | FJ001 | 分剪模板 | 4410 | 2024-07-18 | 2024-07-18 | 3 | 2024-07-20 12:16:47 | 2024-07-20 12:17:35 | 江苏东方九天新能源材料有限公司 |  | 秦海波 |  | 1 | 0.13 | 0 | 173.2 | 1 | JG1124055088/7 | 1.排刀105*5 切1.1吨 2.排刀130*4切1.1吨 3.排刀172.5*2+168切0.7t，4.排刀172.5*3切1.5t再加一整包。首钢SPCC 此单发浙江银轮 HV100±10.毛化面轻涂油 0.2/0.3管芯500mm,0.13管芯400mm，宽度公差+/-0.2mm，厚度公差+/-0.01mm | 1 |  | 是 | 是 | 1 | 2
分剪 | JG1124055088/6 | JG1124055088 | 东方分剪5# | 合格 | 合格品 | 甲 | 秦海波 | 0 | 236 |  | 0 | 0.13 | 173.2 | 1.排刀105*5 切1.1吨 2.排刀130*4切1.1吨 3.排刀172.5*2+168切0.7t，4.排刀172.5*3切1.5t再加一整包。首钢SPCC 此单发浙江银轮 HV100±10.毛化面轻涂油 0.2/0.3管芯500mm,0.13管芯400mm，宽度公差+/-0.2mm，厚度公差+/-0.01mm |  | 31010007 | 小品种钢卷 | 0.13-SPCC | 31020008 | 小品种钢分切带 | 0.13-SPCC |  | 10 | MO001755 | MO001755-002-06 | FJ001 | 分剪模板 | 4410 | 2024-07-18 | 2024-07-18 | 3 | 2024-07-20 12:16:47 | 2024-07-20 12:17:35 | 江苏东方九天新能源材料有限公司 |  | 秦海波 |  | 1 | 0.13 | 0 | 173.2 | 1 | JG1124055088/6 | 1.排刀105*5 切1.1吨 2.排刀130*4切1.1吨 3.排刀172.5*2+168切0.7t，4.排刀172.5*3切1.5t再加一整包。首钢SPCC 此单发浙江银轮 HV100±10.毛化面轻涂油 0.2/0.3管芯500mm,0.13管芯400mm，宽度公差+/-0.2mm，厚度公差+/-0.01mm | 1 |  | 是 | 是 | 1 | 2
分剪 | JG1124055088/5 | JG1124055088 | 东方分剪5# | 合格 | 合格品 | 甲 | 秦海波 | 0 | 236 |  | 0 | 0.13 | 173.2 | 1.排刀105*5 切1.1吨 2.排刀130*4切1.1吨 3.排刀172.5*2+168切0.7t，4.排刀172.5*3切1.5t再加一整包。首钢SPCC 此单发浙江银轮 HV100±10.毛化面轻涂油 0.2/0.3管芯500mm,0.13管芯400mm，宽度公差+/-0.2mm，厚度公差+/-0.01mm |  | 31010007 | 小品种钢卷 | 0.13-SPCC | 31020008 | 小品种钢分切带 | 0.13-SPCC |  | 10 | MO001755 | MO001755-002-05 | FJ001 | 分剪模板 | 4410 | 2024-07-18 | 2024-07-18 | 3 | 2024-07-20 12:16:47 | 2024-07-20 12:17:35 | 江苏东方九天新能源材料有限公司 |  | 秦海波 |  | 1 | 0.13 | 0 | 173.2 | 1 | JG1124055088/5 | 1.排刀105*5 切1.1吨 2.排刀130*4切1.1吨 3.排刀172.5*2+168切0.7t，4.排刀172.5*3切1.5t再加一整包。首钢SPCC 此单发浙江银轮 HV100±10.毛化面轻涂油 0.2/0.3管芯500mm,0.13管芯400mm，宽度公差+/-0.2mm，厚度公差+/-0.01mm | 1 |  | 是 | 是 | 1 | 2
分剪 | JG1124055088/4 | JG1124055088 | 东方分剪5# | 合格 | 合格品 | 甲 | 秦海波 | 0 | 236 |  | 0 | 0.13 | 173.2 | 1.排刀105*5 切1.1吨 2.排刀130*4切1.1吨 3.排刀172.5*2+168切0.7t，4.排刀172.5*3切1.5t再加一整包。首钢SPCC 此单发浙江银轮 HV100±10.毛化面轻涂油 0.2/0.3管芯500mm,0.13管芯400mm，宽度公差+/-0.2mm，厚度公差+/-0.01mm |  | 31010007 | 小品种钢卷 | 0.13-SPCC | 31020008 | 小品种钢分切带 | 0.13-SPCC |  | 10 | MO001755 | MO001755-002-04 | FJ001 | 分剪模板 | 4410 | 2024-07-18 | 2024-07-18 | 3 | 2024-07-20 12:16:47 | 2024-07-20 12:17:35 | 江苏东方九天新能源材料有限公司 |  | 秦海波 |  | 1 | 0.13 | 0 | 173.2 | 1 | JG1124055088/4 | 1.排刀105*5 切1.1吨 2.排刀130*4切1.1吨 3.排刀172.5*2+168切0.7t，4.排刀172.5*3切1.5t再加一整包。首钢SPCC 此单发浙江银轮 HV100±10.毛化面轻涂油 0.2/0.3管芯500mm,0.13管芯400mm，宽度公差+/-0.2mm，厚度公差+/-0.01mm | 1 |  | 是 | 是 | 1 | 2
分剪 | JG1124055088/3 | JG1124055088 | 东方分剪5# | 合格 | 合格品 | 甲 | 秦海波 | 0 | 236 |  | 0 | 0.13 | 173.2 | 1.排刀105*5 切1.1吨 2.排刀130*4切1.1吨 3.排刀172.5*2+168切0.7t，4.排刀172.5*3切1.5t再加一整包。首钢SPCC 此单发浙江银轮 HV100±10.毛化面轻涂油 0.2/0.3管芯500mm,0.13管芯400mm，宽度公差+/-0.2mm，厚度公差+/-0.01mm |  | 31010007 | 小品种钢卷 | 0.13-SPCC | 31020008 | 小品种钢分切带 | 0.13-SPCC |  | 10 | MO001755 | MO001755-002-03 | FJ001 | 分剪模板 | 4410 | 2024-07-18 | 2024-07-18 | 3 | 2024-07-20 12:16:47 | 2024-07-20 12:17:35 | 江苏东方九天新能源材料有限公司 |  | 秦海波 |  | 1 | 0.13 | 0 | 173.2 | 1 | JG1124055088/3 | 1.排刀105*5 切1.1吨 2.排刀130*4切1.1吨 3.排刀172.5*2+168切0.7t，4.排刀172.5*3切1.5t再加一整包。首钢SPCC 此单发浙江银轮 HV100±10.毛化面轻涂油 0.2/0.3管芯500mm,0.13管芯400mm，宽度公差+/-0.2mm，厚度公差+/-0.01mm | 1 |  | 是 | 是 | 1 | 2
分剪 | JG1124055088/2 | JG1124055088 | 东方分剪5# | 合格 | 合格品 | 甲 | 秦海波 | 0 | 236 |  | 0 | 0.13 | 173.2 | 1.排刀105*5 切1.1吨 2.排刀130*4切1.1吨 3.排刀172.5*2+168切0.7t，4.排刀172.5*3切1.5t再加一整包。首钢SPCC 此单发浙江银轮 HV100±10.毛化面轻涂油 0.2/0.3管芯500mm,0.13管芯400mm，宽度公差+/-0.2mm，厚度公差+/-0.01mm |  | 31010007 | 小品种钢卷 | 0.13-SPCC | 31020008 | 小品种钢分切带 | 0.13-SPCC |  | 10 | MO001755 | MO001755-002-02 | FJ001 | 分剪模板 | 4410 | 2024-07-18 | 2024-07-18 | 3 | 2024-07-20 12:16:47 | 2024-07-20 12:17:35 | 江苏东方九天新能源材料有限公司 |  | 秦海波 |  | 1 | 0.13 | 0 | 173.2 | 1 | JG1124055088/2 | 1.排刀105*5 切1.1吨 2.排刀130*4切1.1吨 3.排刀172.5*2+168切0.7t，4.排刀172.5*3切1.5t再加一整包。首钢SPCC 此单发浙江银轮 HV100±10.毛化面轻涂油 0.2/0.3管芯500mm,0.13管芯400mm，宽度公差+/-0.2mm，厚度公差+/-0.01mm | 1 |  | 是 | 是 | 1 | 2
分剪 | JG1124055088/1 | JG1124055088 | 东方分剪5# | 合格 | 合格品 | 甲 | 秦海波 | 0 | 236 |  | 0 | 0.13 | 173.2 | 1.排刀105*5 切1.1吨 2.排刀130*4切1.1吨 3.排刀172.5*2+168切0.7t，4.排刀172.5*3切1.5t再加一整包。首钢SPCC 此单发浙江银轮 HV100±10.毛化面轻涂油 0.2/0.3管芯500mm,0.13管芯400mm，宽度公差+/-0.2mm，厚度公差+/-0.01mm |  | 31010007 | 小品种钢卷 | 0.13-SPCC | 31020008 | 小品种钢分切带 | 0.13-SPCC |  | 10 | MO001755 | MO001755-002-01 | FJ001 | 分剪模板 | 4410 | 2024-07-18 | 2024-07-18 | 3 | 2024-07-20 12:16:47 | 2024-07-20 12:17:35 | 江苏东方九天新能源材料有限公司 |  | 秦海波 |  | 1 | 0.13 | 0 | 173.2 | 1 | JG1124055088/1 | 1.排刀105*5 切1.1吨 2.排刀130*4切1.1吨 3.排刀172.5*2+168切0.7t，4.排刀172.5*3切1.5t再加一整包。首钢SPCC 此单发浙江银轮 HV100±10.毛化面轻涂油 0.2/0.3管芯500mm,0.13管芯400mm，宽度公差+/-0.2mm，厚度公差+/-0.01mm | 1 |  | 是 | 是 | 1 | 2
最终平整 | JG12240602581 | JG1224060258 | 东方850平整 | 合格 | 合格品 | 乙 | 鞠承,姚学禹 | 7390 | 7410 | 1.0027 | 12670 | 0.1 | 760 | 平整 | Z振纹(来料表面),R乳化斑(来料表面) | 20100142 | 轧硬 | 0.4*760-SPCC | 30210015 | 光亮卷 | 0.1-SPCC |  | 60 | MO000945 | MO000945-005-01 | KSFW001 | 东方小品种钢前处理 0.67（昆山富维 厚度公差：0.660-0.670mm,光泽度大于150GU（横向、纵向），粗糙度：Ra0.2-0.45um.硬度：HV80-110） | 13435 | 2024-06-25 | 2024-07-05 | 2 | 2024-07-20 12:15:16 | 2024-07-20 12:16:15 | 江苏东方九天新能源材料有限公司 | 193085 | 鞠承 |  |  | 0.1 | 12600 | 760 | 1 | JG12240602581 | 轧0.1，米数控制在23100-23200米，脱脂分一包10400米。 | 1 | Z振纹(来料表面),R乳化斑(来料表面) | 是 | 是 | 6919 | 5
铬钝化 | JG12240602812 | JG1224060281 | 东方铬钝化750 | 合格 | 合格品 | 乙 | 李澍 | 3401 | 3401 | 1 | 4780 | 0.15 | 610 | 、 |  | 30210011 | 光亮卷 | 0.15-SPCC | 30110011 | 铬钝化卷 | 0.15-SPCC |  | 10 | MO001838 | MO001838-001-02 | GDH001 | 铬钝化模板 | 5130 | 2024-07-20 | 2024-07-20 | 3 | 2024-07-20 12:14:34 | 2024-07-20 12:15:18 | 江苏东方九天新能源材料有限公司 |  | 李澍 |  | 1 | 0.15 | 4780 | 610 | 1 | JG12240602812 |  | 1 |  | 是 | 是 | 1 | 1
铬钝化 | JG12240602811 | JG1224060281 | 东方铬钝化750 | 合格 | 合格品 | 乙 | 李澍 | 1716 | 1716 | 1 | 2400 | 0.15 | 610 | 、 |  | 30210011 | 光亮卷 | 0.15-SPCC | 30110011 | 铬钝化卷 | 0.15-SPCC |  | 10 | MO001838 | MO001838-001-01 | GDH001 | 铬钝化模板 | 5130 | 2024-07-20 | 2024-07-20 | 3 | 2024-07-20 12:14:34 | 2024-07-20 12:15:18 | 江苏东方九天新能源材料有限公司 |  | 李澍 |  | 1 | 0.15 | 2400 | 610 | 1 | JG12240602811 |  | 1 |  | 是 | 是 | 1 | 1
最终冷轧 | JG12240701011 | JG1224070101 | 东方850轧机 | 合格 | 合格品 | 乙 | 肖勋民 | 4840 | 4800 | 0.9917 | 6865 | 0.125 | 760 | 850轧机普光辊(Ra0.4-0.6μm)轧制0.125mm(0.4-0.25-0.16-0.125) |  | 20100142 | 轧硬 | 0.4*760-SPCC | 30210004 | 光亮卷 | 0.125-SPCC |  | 30 | MO001427 | MO001427-001-01 | GLJ001 | 东方光亮卷前处理(0.4轧0.125mm) | 13305 | 2024-07-09 | 2024-07-16 | 5 | 2024-07-20 12:10:51 | 2024-07-20 12:11:40 | 江苏东方九天新能源材料有限公司 | 207314 | 肖勋民 |  |  | 0.4 | 2060 | 760 | 1 | JG12240701011 | 脱脂分一包4.9t，2050米，合格报工，轧0.125，米数控制在6800-6900米，厚度公差0.115-0.125，轧机按照0.12的中值设定轧制。剩余一包8.4t脱脂结束后报工，报工报待处理。特别注意按照此要求操作。 |  |  |  |  | 3803 | 1
最终脱脂 | JG12240601431 | JG1224060143 | 东方950脱脂1# | 合格 | 合格品 | 甲 | 何晓健,张东兵 | 6660 | 6715 | 1.0083 | 11550 | 0.1 | 760 | 脱脂（950-1） |  | 20100142 | 轧硬 | 0.4*760-SPCC | 30210015 | 光亮卷 | 0.1-SPCC |  | 40 | MO000945 | MO000945-012-01 | KSFW001 | 东方小品种钢前处理 0.67（昆山富维 厚度公差：0.660-0.670mm,光泽度大于150GU（横向、纵向），粗糙度：Ra0.2-0.45um.硬度：HV80-110） | 13475 | 2024-06-25 | 2024-07-05 | 2 | 2024-07-20 11:59:57 | 2024-07-20 12:00:16 | 江苏东方九天新能源材料有限公司 | 193092 | 何晓健 |  |  | 0.1 | 11566 | 760 | 1 | JG12240601431 | 轧0.1，米数控制在23100-23200米，脱脂分一包10400米。 |  |  | 否 | 否 | 4682 | 12
分剪 | JG1124055084/18 | JG1124055084 | 东方分剪5# | 合格 | 合格品 | 甲 | 秦海波 | 0 | 245 |  | 0 | 0.13 | 173.2 | 1.排刀105*5 切1.1吨 2.排刀130*4切1.1吨 3.排刀172.5*2+168切0.7t，4.排刀172.5*3切1.5t再加一整包。首钢SPCC 此单发浙江银轮 HV100±10.毛化面轻涂油 0.2/0.3管芯500mm,0.13管芯400mm，宽度公差+/-0.2mm，厚度公差+/-0.01mm |  | 31010007 | 小品种钢卷 | 0.13-SPCC | 31020008 | 小品种钢分切带 | 0.13-SPCC |  | 10 | MO001755 | MO001755-001-18 | FJ001 | 分剪模板 | 4410 | 2024-07-18 | 2024-07-18 | 3 | 2024-07-20 11:14:50 | 2024-07-20 11:16:43 | 江苏东方九天新能源材料有限公司 |  | 秦海波 |  | 1 | 0.13 | 0 | 173.2 | 1 | JG1124055084/18 | 1.排刀105*5 切1.1吨 2.排刀130*4切1.1吨 3.排刀172.5*2+168切0.7t，4.排刀172.5*3切1.5t再加一整包。首钢SPCC 此单发浙江银轮 HV100±10.毛化面轻涂油 0.2/0.3管芯500mm,0.13管芯400mm，宽度公差+/-0.2mm，厚度公差+/-0.01mm | 1 |  | 是 | 是 | 2 | 1
分剪 | JG1124055084/17 | JG1124055084 | 东方分剪5# | 合格 | 合格品 | 甲 | 秦海波 | 0 | 245 |  | 0 | 0.13 | 173.2 | 1.排刀105*5 切1.1吨 2.排刀130*4切1.1吨 3.排刀172.5*2+168切0.7t，4.排刀172.5*3切1.5t再加一整包。首钢SPCC 此单发浙江银轮 HV100±10.毛化面轻涂油 0.2/0.3管芯500mm,0.13管芯400mm，宽度公差+/-0.2mm，厚度公差+/-0.01mm |  | 31010007 | 小品种钢卷 | 0.13-SPCC | 31020008 | 小品种钢分切带 | 0.13-SPCC |  | 10 | MO001755 | MO001755-001-17 | FJ001 | 分剪模板 | 4410 | 2024-07-18 | 2024-07-18 | 3 | 2024-07-20 11:14:50 | 2024-07-20 11:16:43 | 江苏东方九天新能源材料有限公司 |  | 秦海波 |  | 1 | 0.13 | 0 | 173.2 | 1 | JG1124055084/17 | 1.排刀105*5 切1.1吨 2.排刀130*4切1.1吨 3.排刀172.5*2+168切0.7t，4.排刀172.5*3切1.5t再加一整包。首钢SPCC 此单发浙江银轮 HV100±10.毛化面轻涂油 0.2/0.3管芯500mm,0.13管芯400mm，宽度公差+/-0.2mm，厚度公差+/-0.01mm | 1 |  | 是 | 是 | 2 | 1
分剪 | JG1124055084/16 | JG1124055084 | 东方分剪5# | 合格 | 合格品 | 甲 | 秦海波 | 0 | 245 |  | 0 | 0.13 | 173.2 | 1.排刀105*5 切1.1吨 2.排刀130*4切1.1吨 3.排刀172.5*2+168切0.7t，4.排刀172.5*3切1.5t再加一整包。首钢SPCC 此单发浙江银轮 HV100±10.毛化面轻涂油 0.2/0.3管芯500mm,0.13管芯400mm，宽度公差+/-0.2mm，厚度公差+/-0.01mm |  | 31010007 | 小品种钢卷 | 0.13-SPCC | 31020008 | 小品种钢分切带 | 0.13-SPCC |  | 10 | MO001755 | MO001755-001-16 | FJ001 | 分剪模板 | 4410 | 2024-07-18 | 2024-07-18 | 3 | 2024-07-20 11:14:50 | 2024-07-20 11:16:43 | 江苏东方九天新能源材料有限公司 |  | 秦海波 |  | 1 | 0.13 | 0 | 173.2 | 1 | JG1124055084/16 | 1.排刀105*5 切1.1吨 2.排刀130*4切1.1吨 3.排刀172.5*2+168切0.7t，4.排刀172.5*3切1.5t再加一整包。首钢SPCC 此单发浙江银轮 HV100±10.毛化面轻涂油 0.2/0.3管芯500mm,0.13管芯400mm，宽度公差+/-0.2mm，厚度公差+/-0.01mm | 1 |  | 是 | 是 | 2 | 1
分剪 | JG1124055084/15 | JG1124055084 | 东方分剪5# | 合格 | 合格品 | 甲 | 秦海波 | 0 | 243 |  | 0 | 0.13 | 173.2 | 1.排刀105*5 切1.1吨 2.排刀130*4切1.1吨 3.排刀172.5*2+168切0.7t，4.排刀172.5*3切1.5t再加一整包。首钢SPCC 此单发浙江银轮 HV100±10.毛化面轻涂油 0.2/0.3管芯500mm,0.13管芯400mm，宽度公差+/-0.2mm，厚度公差+/-0.01mm |  | 31010007 | 小品种钢卷 | 0.13-SPCC | 31020008 | 小品种钢分切带 | 0.13-SPCC |  | 10 | MO001755 | MO001755-001-15 | FJ001 | 分剪模板 | 4410 | 2024-07-18 | 2024-07-18 | 3 | 2024-07-20 11:14:50 | 2024-07-20 11:16:43 | 江苏东方九天新能源材料有限公司 |  | 秦海波 |  | 1 | 0.13 | 0 | 173.2 | 1 | JG1124055084/15 | 1.排刀105*5 切1.1吨 2.排刀130*4切1.1吨 3.排刀172.5*2+168切0.7t，4.排刀172.5*3切1.5t再加一整包。首钢SPCC 此单发浙江银轮 HV100±10.毛化面轻涂油 0.2/0.3管芯500mm,0.13管芯400mm，宽度公差+/-0.2mm，厚度公差+/-0.01mm | 1 |  | 是 | 是 | 2 | 1
分剪 | JG1124055084/14 | JG1124055084 | 东方分剪5# | 合格 | 合格品 | 甲 | 秦海波 | 0 | 244 |  | 0 | 0.13 | 173.2 | 1.排刀105*5 切1.1吨 2.排刀130*4切1.1吨 3.排刀172.5*2+168切0.7t，4.排刀172.5*3切1.5t再加一整包。首钢SPCC 此单发浙江银轮 HV100±10.毛化面轻涂油 0.2/0.3管芯500mm,0.13管芯400mm，宽度公差+/-0.2mm，厚度公差+/-0.01mm |  | 31010007 | 小品种钢卷 | 0.13-SPCC | 31020008 | 小品种钢分切带 | 0.13-SPCC |  | 10 | MO001755 | MO001755-001-14 | FJ001 | 分剪模板 | 4410 | 2024-07-18 | 2024-07-18 | 3 | 2024-07-20 11:14:50 | 2024-07-20 11:16:43 | 江苏东方九天新能源材料有限公司 |  | 秦海波 |  | 1 | 0.13 | 0 | 173.2 | 1 | JG1124055084/14 | 1.排刀105*5 切1.1吨 2.排刀130*4切1.1吨 3.排刀172.5*2+168切0.7t，4.排刀172.5*3切1.5t再加一整包。首钢SPCC 此单发浙江银轮 HV100±10.毛化面轻涂油 0.2/0.3管芯500mm,0.13管芯400mm，宽度公差+/-0.2mm，厚度公差+/-0.01mm | 1 |  | 是 | 是 | 2 | 1
分剪 | JG1124055084/13 | JG1124055084 | 东方分剪5# | 合格 | 合格品 | 甲 | 秦海波 | 0 | 244 |  | 0 | 0.13 | 173.2 | 1.排刀105*5 切1.1吨 2.排刀130*4切1.1吨 3.排刀172.5*2+168切0.7t，4.排刀172.5*3切1.5t再加一整包。首钢SPCC 此单发浙江银轮 HV100±10.毛化面轻涂油 0.2/0.3管芯500mm,0.13管芯400mm，宽度公差+/-0.2mm，厚度公差+/-0.01mm |  | 31010007 | 小品种钢卷 | 0.13-SPCC | 31020008 | 小品种钢分切带 | 0.13-SPCC |  | 10 | MO001755 | MO001755-001-13 | FJ001 | 分剪模板 | 4410 | 2024-07-18 | 2024-07-18 | 3 | 2024-07-20 11:14:50 | 2024-07-20 11:16:43 | 江苏东方九天新能源材料有限公司 |  | 秦海波 |  | 1 | 0.13 | 0 | 173.2 | 1 | JG1124055084/13 | 1.排刀105*5 切1.1吨 2.排刀130*4切1.1吨 3.排刀172.5*2+168切0.7t，4.排刀172.5*3切1.5t再加一整包。首钢SPCC 此单发浙江银轮 HV100±10.毛化面轻涂油 0.2/0.3管芯500mm,0.13管芯400mm，宽度公差+/-0.2mm，厚度公差+/-0.01mm | 1 |  | 是 | 是 | 2 | 1
分剪 | JG1124055084/12 | JG1124055084 | 东方分剪5# | 合格 | 合格品 | 甲 | 秦海波 | 0 | 245 |  | 0 | 0.13 | 173.2 | 1.排刀105*5 切1.1吨 2.排刀130*4切1.1吨 3.排刀172.5*2+168切0.7t，4.排刀172.5*3切1.5t再加一整包。首钢SPCC 此单发浙江银轮 HV100±10.毛化面轻涂油 0.2/0.3管芯500mm,0.13管芯400mm，宽度公差+/-0.2mm，厚度公差+/-0.01mm |  | 31010007 | 小品种钢卷 | 0.13-SPCC | 31020008 | 小品种钢分切带 | 0.13-SPCC |  | 10 | MO001755 | MO001755-001-12 | FJ001 | 分剪模板 | 4410 | 2024-07-18 | 2024-07-18 | 3 | 2024-07-20 11:14:50 | 2024-07-20 11:16:43 | 江苏东方九天新能源材料有限公司 |  | 秦海波 |  | 1 | 0.13 | 0 | 173.2 | 1 | JG1124055084/12 | 1.排刀105*5 切1.1吨 2.排刀130*4切1.1吨 3.排刀172.5*2+168切0.7t，4.排刀172.5*3切1.5t再加一整包。首钢SPCC 此单发浙江银轮 HV100±10.毛化面轻涂油 0.2/0.3管芯500mm,0.13管芯400mm，宽度公差+/-0.2mm，厚度公差+/-0.01mm | 1 |  | 是 | 是 | 2 | 1
分剪 | JG1124055084/11 | JG1124055084 | 东方分剪5# | 合格 | 合格品 | 甲 | 秦海波 | 0 | 245 |  | 0 | 0.13 | 173.2 | 1.排刀105*5 切1.1吨 2.排刀130*4切1.1吨 3.排刀172.5*2+168切0.7t，4.排刀172.5*3切1.5t再加一整包。首钢SPCC 此单发浙江银轮 HV100±10.毛化面轻涂油 0.2/0.3管芯500mm,0.13管芯400mm，宽度公差+/-0.2mm，厚度公差+/-0.01mm |  | 31010007 | 小品种钢卷 | 0.13-SPCC | 31020008 | 小品种钢分切带 | 0.13-SPCC |  | 10 | MO001755 | MO001755-001-11 | FJ001 | 分剪模板 | 4410 | 2024-07-18 | 2024-07-18 | 3 | 2024-07-20 11:14:50 | 2024-07-20 11:16:43 | 江苏东方九天新能源材料有限公司 |  | 秦海波 |  | 1 | 0.13 | 0 | 173.2 | 1 | JG1124055084/11 | 1.排刀105*5 切1.1吨 2.排刀130*4切1.1吨 3.排刀172.5*2+168切0.7t，4.排刀172.5*3切1.5t再加一整包。首钢SPCC 此单发浙江银轮 HV100±10.毛化面轻涂油 0.2/0.3管芯500mm,0.13管芯400mm，宽度公差+/-0.2mm，厚度公差+/-0.01mm | 1 |  | 是 | 是 | 2 | 1
分剪 | JG1124055084/10 | JG1124055084 | 东方分剪5# | 合格 | 合格品 | 甲 | 秦海波 | 0 | 238 |  | 0 | 0.13 | 168 | 1.排刀105*5 切1.1吨 2.排刀130*4切1.1吨 3.排刀172.5*2+168切0.7t，4.排刀172.5*3切1.5t再加一整包。首钢SPCC 此单发浙江银轮 HV100±10.毛化面轻涂油 0.2/0.3管芯500mm,0.13管芯400mm，宽度公差+/-0.2mm，厚度公差+/-0.01mm |  | 31010007 | 小品种钢卷 | 0.13-SPCC | 31020008 | 小品种钢分切带 | 0.13-SPCC |  | 10 | MO001755 | MO001755-001-10 | FJ001 | 分剪模板 | 4410 | 2024-07-18 | 2024-07-18 | 3 | 2024-07-20 11:14:50 | 2024-07-20 11:16:43 | 江苏东方九天新能源材料有限公司 |  | 秦海波 |  | 1 | 0.13 | 0 | 168 | 1 | JG1124055084/10 | 1.排刀105*5 切1.1吨 2.排刀130*4切1.1吨 3.排刀172.5*2+168切0.7t，4.排刀172.5*3切1.5t再加一整包。首钢SPCC 此单发浙江银轮 HV100±10.毛化面轻涂油 0.2/0.3管芯500mm,0.13管芯400mm，宽度公差+/-0.2mm，厚度公差+/-0.01mm | 1 |  | 是 | 是 | 2 | 1
分剪 | JG1124055084/9 | JG1124055084 | 东方分剪5# | 合格 | 合格品 | 甲 | 秦海波 | 0 | 253 |  | 0 | 0.13 | 130 | 1.排刀105*5 切1.1吨 2.排刀130*4切1.1吨 3.排刀172.5*2+168切0.7t，4.排刀172.5*3切1.5t再加一整包。首钢SPCC 此单发浙江银轮 HV100±10.毛化面轻涂油 0.2/0.3管芯500mm,0.13管芯400mm，宽度公差+/-0.2mm，厚度公差+/-0.01mm |  | 31010007 | 小品种钢卷 | 0.13-SPCC | 31020008 | 小品种钢分切带 | 0.13-SPCC |  | 10 | MO001755 | MO001755-001-09 | FJ001 | 分剪模板 | 4410 | 2024-07-18 | 2024-07-18 | 3 | 2024-07-20 11:14:50 | 2024-07-20 11:16:43 | 江苏东方九天新能源材料有限公司 |  | 秦海波 |  | 1 | 0.13 | 0 | 130 | 1 | JG1124055084/9 | 1.排刀105*5 切1.1吨 2.排刀130*4切1.1吨 3.排刀172.5*2+168切0.7t，4.排刀172.5*3切1.5t再加一整包。首钢SPCC 此单发浙江银轮 HV100±10.毛化面轻涂油 0.2/0.3管芯500mm,0.13管芯400mm，宽度公差+/-0.2mm，厚度公差+/-0.01mm | 1 |  | 是 | 是 | 2 | 1
分剪 | JG1124055084/8 | JG1124055084 | 东方分剪5# | 合格 | 合格品 | 甲 | 秦海波 | 0 | 253 |  | 0 | 0.13 | 130 | 1.排刀105*5 切1.1吨 2.排刀130*4切1.1吨 3.排刀172.5*2+168切0.7t，4.排刀172.5*3切1.5t再加一整包。首钢SPCC 此单发浙江银轮 HV100±10.毛化面轻涂油 0.2/0.3管芯500mm,0.13管芯400mm，宽度公差+/-0.2mm，厚度公差+/-0.01mm |  | 31010007 | 小品种钢卷 | 0.13-SPCC | 31020008 | 小品种钢分切带 | 0.13-SPCC |  | 10 | MO001755 | MO001755-001-08 | FJ001 | 分剪模板 | 4410 | 2024-07-18 | 2024-07-18 | 3 | 2024-07-20 11:14:50 | 2024-07-20 11:16:43 | 江苏东方九天新能源材料有限公司 |  | 秦海波 |  | 1 | 0.13 | 0 | 130 | 1 | JG1124055084/8 | 1.排刀105*5 切1.1吨 2.排刀130*4切1.1吨 3.排刀172.5*2+168切0.7t，4.排刀172.5*3切1.5t再加一整包。首钢SPCC 此单发浙江银轮 HV100±10.毛化面轻涂油 0.2/0.3管芯500mm,0.13管芯400mm，宽度公差+/-0.2mm，厚度公差+/-0.01mm | 1 |  | 是 | 是 | 2 | 1
分剪 | JG1124055084/7 | JG1124055084 | 东方分剪5# | 合格 | 合格品 | 甲 | 秦海波 | 0 | 252 |  | 0 | 0.13 | 130 | 1.排刀105*5 切1.1吨 2.排刀130*4切1.1吨 3.排刀172.5*2+168切0.7t，4.排刀172.5*3切1.5t再加一整包。首钢SPCC 此单发浙江银轮 HV100±10.毛化面轻涂油 0.2/0.3管芯500mm,0.13管芯400mm，宽度公差+/-0.2mm，厚度公差+/-0.01mm |  | 31010007 | 小品种钢卷 | 0.13-SPCC | 31020008 | 小品种钢分切带 | 0.13-SPCC |  | 10 | MO001755 | MO001755-001-07 | FJ001 | 分剪模板 | 4410 | 2024-07-18 | 2024-07-18 | 3 | 2024-07-20 11:14:50 | 2024-07-20 11:16:43 | 江苏东方九天新能源材料有限公司 |  | 秦海波 |  | 1 | 0.13 | 0 | 130 | 1 | JG1124055084/7 | 1.排刀105*5 切1.1吨 2.排刀130*4切1.1吨 3.排刀172.5*2+168切0.7t，4.排刀172.5*3切1.5t再加一整包。首钢SPCC 此单发浙江银轮 HV100±10.毛化面轻涂油 0.2/0.3管芯500mm,0.13管芯400mm，宽度公差+/-0.2mm，厚度公差+/-0.01mm | 1 |  | 是 | 是 | 2 | 1
分剪 | JG1124055084/6 | JG1124055084 | 东方分剪5# | 合格 | 合格品 | 甲 | 秦海波 | 0 | 253 |  | 0 | 0.13 | 130 | 1.排刀105*5 切1.1吨 2.排刀130*4切1.1吨 3.排刀172.5*2+168切0.7t，4.排刀172.5*3切1.5t再加一整包。首钢SPCC 此单发浙江银轮 HV100±10.毛化面轻涂油 0.2/0.3管芯500mm,0.13管芯400mm，宽度公差+/-0.2mm，厚度公差+/-0.01mm |  | 31010007 | 小品种钢卷 | 0.13-SPCC | 31020008 | 小品种钢分切带 | 0.13-SPCC |  | 10 | MO001755 | MO001755-001-06 | FJ001 | 分剪模板 | 4410 | 2024-07-18 | 2024-07-18 | 3 | 2024-07-20 11:14:50 | 2024-07-20 11:16:43 | 江苏东方九天新能源材料有限公司 |  | 秦海波 |  | 1 | 0.13 | 0 | 130 | 1 | JG1124055084/6 | 1.排刀105*5 切1.1吨 2.排刀130*4切1.1吨 3.排刀172.5*2+168切0.7t，4.排刀172.5*3切1.5t再加一整包。首钢SPCC 此单发浙江银轮 HV100±10.毛化面轻涂油 0.2/0.3管芯500mm,0.13管芯400mm，宽度公差+/-0.2mm，厚度公差+/-0.01mm | 1 |  | 是 | 是 | 2 | 1
分剪 | JG1124055084/5 | JG1124055084 | 东方分剪5# | 合格 | 合格品 | 甲 | 秦海波 | 0 | 211 |  | 0 | 0.13 | 105 | 1.排刀105*5 切1.1吨 2.排刀130*4切1.1吨 3.排刀172.5*2+168切0.7t，4.排刀172.5*3切1.5t再加一整包。首钢SPCC 此单发浙江银轮 HV100±10.毛化面轻涂油 0.2/0.3管芯500mm,0.13管芯400mm，宽度公差+/-0.2mm，厚度公差+/-0.01mm |  | 31010007 | 小品种钢卷 | 0.13-SPCC | 31020008 | 小品种钢分切带 | 0.13-SPCC |  | 10 | MO001755 | MO001755-001-05 | FJ001 | 分剪模板 | 4410 | 2024-07-18 | 2024-07-18 | 3 | 2024-07-20 11:14:50 | 2024-07-20 11:16:43 | 江苏东方九天新能源材料有限公司 |  | 秦海波 |  | 1 | 0.13 | 0 | 105 | 1 | JG1124055084/5 | 1.排刀105*5 切1.1吨 2.排刀130*4切1.1吨 3.排刀172.5*2+168切0.7t，4.排刀172.5*3切1.5t再加一整包。首钢SPCC 此单发浙江银轮 HV100±10.毛化面轻涂油 0.2/0.3管芯500mm,0.13管芯400mm，宽度公差+/-0.2mm，厚度公差+/-0.01mm | 1 |  | 是 | 是 | 2 | 1
分剪 | JG1124055084/4 | JG1124055084 | 东方分剪5# | 合格 | 合格品 | 甲 | 秦海波 | 0 | 211 |  | 0 | 0.13 | 105 | 1.排刀105*5 切1.1吨 2.排刀130*4切1.1吨 3.排刀172.5*2+168切0.7t，4.排刀172.5*3切1.5t再加一整包。首钢SPCC 此单发浙江银轮 HV100±10.毛化面轻涂油 0.2/0.3管芯500mm,0.13管芯400mm，宽度公差+/-0.2mm，厚度公差+/-0.01mm |  | 31010007 | 小品种钢卷 | 0.13-SPCC | 31020008 | 小品种钢分切带 | 0.13-SPCC |  | 10 | MO001755 | MO001755-001-04 | FJ001 | 分剪模板 | 4410 | 2024-07-18 | 2024-07-18 | 3 | 2024-07-20 11:14:50 | 2024-07-20 11:16:43 | 江苏东方九天新能源材料有限公司 |  | 秦海波 |  | 1 | 0.13 | 0 | 105 | 1 | JG1124055084/4 | 1.排刀105*5 切1.1吨 2.排刀130*4切1.1吨 3.排刀172.5*2+168切0.7t，4.排刀172.5*3切1.5t再加一整包。首钢SPCC 此单发浙江银轮 HV100±10.毛化面轻涂油 0.2/0.3管芯500mm,0.13管芯400mm，宽度公差+/-0.2mm，厚度公差+/-0.01mm | 1 |  | 是 | 是 | 2 | 1
分剪 | JG1124055084/3 | JG1124055084 | 东方分剪5# | 合格 | 合格品 | 甲 | 秦海波 | 0 | 211 |  | 0 | 0.13 | 105 | 1.排刀105*5 切1.1吨 2.排刀130*4切1.1吨 3.排刀172.5*2+168切0.7t，4.排刀172.5*3切1.5t再加一整包。首钢SPCC 此单发浙江银轮 HV100±10.毛化面轻涂油 0.2/0.3管芯500mm,0.13管芯400mm，宽度公差+/-0.2mm，厚度公差+/-0.01mm |  | 31010007 | 小品种钢卷 | 0.13-SPCC | 31020008 | 小品种钢分切带 | 0.13-SPCC |  | 10 | MO001755 | MO001755-001-03 | FJ001 | 分剪模板 | 4410 | 2024-07-18 | 2024-07-18 | 3 | 2024-07-20 11:14:50 | 2024-07-20 11:16:43 | 江苏东方九天新能源材料有限公司 |  | 秦海波 |  | 1 | 0.13 | 0 | 105 | 1 | JG1124055084/3 | 1.排刀105*5 切1.1吨 2.排刀130*4切1.1吨 3.排刀172.5*2+168切0.7t，4.排刀172.5*3切1.5t再加一整包。首钢SPCC 此单发浙江银轮 HV100±10.毛化面轻涂油 0.2/0.3管芯500mm,0.13管芯400mm，宽度公差+/-0.2mm，厚度公差+/-0.01mm | 1 |  | 是 | 是 | 2 | 1
分剪 | JG1124055084/2 | JG1124055084 | 东方分剪5# | 合格 | 合格品 | 甲 | 秦海波 | 0 | 211 |  | 0 | 0.13 | 105 | 1.排刀105*5 切1.1吨 2.排刀130*4切1.1吨 3.排刀172.5*2+168切0.7t，4.排刀172.5*3切1.5t再加一整包。首钢SPCC 此单发浙江银轮 HV100±10.毛化面轻涂油 0.2/0.3管芯500mm,0.13管芯400mm，宽度公差+/-0.2mm，厚度公差+/-0.01mm |  | 31010007 | 小品种钢卷 | 0.13-SPCC | 31020008 | 小品种钢分切带 | 0.13-SPCC |  | 10 | MO001755 | MO001755-001-02 | FJ001 | 分剪模板 | 4410 | 2024-07-18 | 2024-07-18 | 3 | 2024-07-20 11:14:50 | 2024-07-20 11:16:43 | 江苏东方九天新能源材料有限公司 |  | 秦海波 |  | 1 | 0.13 | 0 | 105 | 1 | JG1124055084/2 | 1.排刀105*5 切1.1吨 2.排刀130*4切1.1吨 3.排刀172.5*2+168切0.7t，4.排刀172.5*3切1.5t再加一整包。首钢SPCC 此单发浙江银轮 HV100±10.毛化面轻涂油 0.2/0.3管芯500mm,0.13管芯400mm，宽度公差+/-0.2mm，厚度公差+/-0.01mm | 1 |  | 是 | 是 | 2 | 1
分剪 | JG1124055084/1 | JG1124055084 | 东方分剪5# | 合格 | 合格品 | 甲 | 秦海波 | 0 | 211 |  | 0 | 0.13 | 105 | 1.排刀105*5 切1.1吨 2.排刀130*4切1.1吨 3.排刀172.5*2+168切0.7t，4.排刀172.5*3切1.5t再加一整包。首钢SPCC 此单发浙江银轮 HV100±10.毛化面轻涂油 0.2/0.3管芯500mm,0.13管芯400mm，宽度公差+/-0.2mm，厚度公差+/-0.01mm |  | 31010007 | 小品种钢卷 | 0.13-SPCC | 31020008 | 小品种钢分切带 | 0.13-SPCC |  | 10 | MO001755 | MO001755-001-01 | FJ001 | 分剪模板 | 4410 | 2024-07-18 | 2024-07-18 | 3 | 2024-07-20 11:14:50 | 2024-07-20 11:16:43 | 江苏东方九天新能源材料有限公司 |  | 秦海波 |  | 1 | 0.13 | 0 | 105 | 1 | JG1124055084/1 | 1.排刀105*5 切1.1吨 2.排刀130*4切1.1吨 3.排刀172.5*2+168切0.7t，4.排刀172.5*3切1.5t再加一整包。首钢SPCC 此单发浙江银轮 HV100±10.毛化面轻涂油 0.2/0.3管芯500mm,0.13管芯400mm，宽度公差+/-0.2mm，厚度公差+/-0.01mm | 1 |  | 是 | 是 | 2 | 1
最终冷轧 | JG12240703651 | JG1224070365 | 东方850轧机 | 合格 | 合格品 | 乙 | 杨海鹏 | 4900 | 4830 | 0.9857 | 6800 | 0.125 | 760 | 850轧机普光辊(Ra0.4-0.6μm)轧制0.125mm(0.4-0.25-0.16-0.125) |  | 20100142 | 轧硬 | 0.4*760-SPCC | 30210004 | 光亮卷 | 0.125-SPCC |  | 30 | MO001554 | MO001554-009-01 | GLJ001 | 东方光亮卷前处理(0.4轧0.125mm) | 13500 | 2024-07-12 | 2024-07-12 | 5 | 2024-07-20 10:52:00 | 2024-07-20 11:12:14 | 江苏东方九天新能源材料有限公司 | 239538 | 杨海鹏 |  |  | 0.4 | 2080 | 760 | 1 | JG12240703651 | 脱脂分一包4.9t，2050米，合格报工，轧0.125，米数控制在6800-6900米，厚度公差0.115-0.125，轧机按照0.12的中值设定轧制。剩余一包8.6t脱脂结束后报工，报工报待处理。特别注意按照此要求操作。 |  |  |  |  | 3942 | 9
最终平整 | JG12240602611 | JG1224060261 | 东方850平整 | 合格 | 让步接收 | 乙 | 鞠承,姚学禹 | 6425 | 6425 | 1 | 11000 | 0.1 | 760 | 平整 | Z振纹(板面),R乳化斑(板面),Q缺口(4120米操2个粘钢缺口1CM左右),B爆辊印(来料下表面传30CM处) | 20100142 | 轧硬 | 0.4*760-SPCC | 30210015 | 光亮卷 | 0.1-SPCC |  | 60 | MO000946 | MO000946-001-01 | KSFW001 | 东方小品种钢前处理 0.67（昆山富维 厚度公差：0.660-0.670mm,光泽度大于150GU（横向、纵向），粗糙度：Ra0.2-0.45um.硬度：HV80-110） | 13110 | 2024-06-25 | 2024-07-05 | 2 | 2024-07-20 11:04:38 | 2024-07-20 11:06:57 | 江苏东方九天新能源材料有限公司 | 193118 | 鞠承 |  |  | 0.1 | 11000 | 760 | 1 | JG12240602611 | 轧0.1，米数控制在22500-22600米，脱脂分一包9200米。 | 1 | Z振纹(板面),R乳化斑(板面),Q缺口(4120米操2个粘钢缺口1CM左右),B爆辊印(来料下表面传30CM处) | 是 | 是 | 2083 | 1
铬钝化 | JG1224060140212 | JG122406014021 | 东方铬钝化950 | 合格 | 合格品 | 甲 | 韩康 | 2655 | 2655 | 1 | 4610 | 0.1 | 760 | / |  | 30210015 | 光亮卷 | 0.1-SPCC | 30110014 | 铬钝化卷 | 0.1-SPCC |  | 10 | MO001805 | MO001805-003-02 | GDH001 | 铬钝化模板 | 5360 | 2024-07-19 | 2024-07-19 | 3 | 2024-07-20 10:56:11 | 2024-07-20 10:57:06 | 江苏东方九天新能源材料有限公司 |  | 孙槐兵 |  | 1 | 0.1 | 4610 | 760 | 1 | JG1224060140212 |  | 1 |  | 是 | 是 | 1 | 3
铬钝化 | JG1224060140211 | JG122406014021 | 东方铬钝化950 | 合格 | 合格品 | 甲 | 韩康 | 2679 | 2679 | 1 | 4650 | 0.1 | 760 | / |  | 30210015 | 光亮卷 | 0.1-SPCC | 30110014 | 铬钝化卷 | 0.1-SPCC |  | 10 | MO001805 | MO001805-003-01 | GDH001 | 铬钝化模板 | 5360 | 2024-07-19 | 2024-07-19 | 3 | 2024-07-20 10:56:11 | 2024-07-20 10:57:06 | 江苏东方九天新能源材料有限公司 |  | 孙槐兵 |  | 1 | 0.1 | 4650 | 760 | 1 | JG1224060140211 |  | 1 |  | 是 | 是 | 1 | 3
最终脱脂 | JG12240703661 | JG1224070366 | 东方950脱脂1# | 合格 | 让步接收 | 甲 | 何晓健,张东兵 | 4900 | 4840 | 0.9878 | 6950 | 0.125 | 760 | 950-1脱脂 | X锈斑(边部整卷黄绣斑) | 20100142 | 轧硬 | 0.4*760-SPCC | 30210004 | 光亮卷 | 0.125-SPCC |  | 40 | MO001554 | MO001554-010-01 | GLJ001 | 东方光亮卷前处理(0.4轧0.125mm) | 13500 | 2024-07-12 | 2024-07-12 | 5 | 2024-07-20 10:46:50 | 2024-07-20 10:47:43 | 江苏东方九天新能源材料有限公司 | 239539 | 何晓健 |  |  | 0.125 | 6968 | 760 | 1 | JG12240703661 | 脱脂分一包4.9t，2050米，合格报工，轧0.125，米数控制在6800-6900米，厚度公差0.115-0.125，轧机按照0.12的中值设定轧制。剩余一包8.6t脱脂结束后报工，报工报待处理。特别注意按照此要求操作。 |  | X锈斑(边部整卷黄绣斑) |  |  | 5126 | 10
最终脱脂 | JG12240701032 | JG1224070103 | 东方950脱脂1# | 合格 | 合格品 | 乙 | 何晓健,张东兵 | 5665 | 5665 | 1 | 9930 | 0.1 | 760 | 脱脂（950-1） |  | 20100142 | 轧硬 | 0.4*760-SPCC | 30210015 | 光亮卷 | 0.1-SPCC |  | 40 | MO001250 | MO001250-003-02 | GLJ003 | 光亮卷前处理 模板 | 13210 | 2024-07-05 | 2024-07-15 | 2 | 2024-07-20 10:16:19 | 2024-07-20 10:17:44 | 江苏东方九天新能源材料有限公司 |  | 何晓健 |  | 1 | 0.1 | 9930 | 760 | 1 | JG12240701032 | 轧0.1，米数控制在22700-22800米，脱脂分一包10300米。 |  |  |  |  | 4362 | 3
最终脱脂 | JG12240701031 | JG1224070103 | 东方950脱脂1# | 合格 | 合格品 | 乙 | 何晓健,张东兵 | 6190 | 6190 | 1 | 10700 | 0.1 | 760 | 脱脂（950-1） |  | 20100142 | 轧硬 | 0.4*760-SPCC | 30210015 | 光亮卷 | 0.1-SPCC |  | 40 | MO001250 | MO001250-003-01 | GLJ003 | 光亮卷前处理 模板 | 13210 | 2024-07-05 | 2024-07-15 | 2 | 2024-07-20 10:16:19 | 2024-07-20 10:17:44 | 江苏东方九天新能源材料有限公司 |  | 何晓健 |  | 1 | 0.1 | 10700 | 760 | 1 | JG12240701031 | 轧0.1，米数控制在22700-22800米，脱脂分一包10300米。 |  |  |  |  | 4362 | 3
最终平整 | DL00240600062 | DL0024060006 | 东方850平整 | 合格 | 合格品 | 乙 | 鞠承,姚学禹 | 2560 | 2560 | 1 | 1900 | 0.31 | 565 | 昆山富维：850平整建议用Ra1.0-1.2μm毛化辊，厚度公差：0.300-0.310mm，HV80-110，粗糙度0.5-0.7μm， | Z振纹(板面轻微),A暗线印(板面轻微) | 20100072 | 轧硬 | 0.6*565-SPCC | 31010032 | 小品种钢卷 | 0.31-SPCC |  | 50 | MO001464 | MO001464-001-02 | XPZG001 | 小品种钢前处理模板 | 5675 | 2024-07-10 | 2024-07-20 | 3 | 2024-07-20 10:15:15 | 2024-07-20 10:16:38 | 江苏东方九天新能源材料有限公司 |  | 鞠承 |  | 1 | 0.31 | 1900 | 565 | 1 | DL00240600062 | 昆山富维：（0.31*565）厚度公差：+0/-0.01mm，HV80-110,粗糙度0.5-0.7um,卷重2-3吨,取A4纸贴打包后贴外面 | 1 | Z振纹(板面轻微),A暗线印(板面轻微) | 是 | 是 | 1361 | 1
最终平整 | DL00240600061 | DL0024060006 | 东方850平整 | 合格 | 合格品 | 乙 | 鞠承,姚学禹 | 2740 | 2740 | 1 | 2000 | 0.31 | 565 | 昆山富维：850平整建议用Ra1.0-1.2μm毛化辊，厚度公差：0.300-0.310mm，HV80-110，粗糙度0.5-0.7μm， | A暗线印(板面轻微),Z振纹(板面轻微) | 20100072 | 轧硬 | 0.6*565-SPCC | 31010032 | 小品种钢卷 | 0.31-SPCC |  | 50 | MO001464 | MO001464-001-01 | XPZG001 | 小品种钢前处理模板 | 5675 | 2024-07-10 | 2024-07-20 | 3 | 2024-07-20 10:15:15 | 2024-07-20 10:16:38 | 江苏东方九天新能源材料有限公司 |  | 鞠承 |  | 1 | 0.31 | 2000 | 565 | 1 | DL00240600061 | 昆山富维：（0.31*565）厚度公差：+0/-0.01mm，HV80-110,粗糙度0.5-0.7um,卷重2-3吨,取A4纸贴打包后贴外面 | 1 | A暗线印(板面轻微),Z振纹(板面轻微) | 是 | 是 | 1361 | 1
二次冷轧 | DU6524070003 | DU6524070003 | 东方650轧机 | 合格 | 合格品 | 乙 | 刘爱民 | 7700 | 7600 | 0.987 | 1200 | 1.2 | 625 | 南通光阳SK85：650轧机普光辊Ra0.15-0.25μm冷轧至1.2mm（1.8-1.6-1.43-1.3-1.2）厚度公差：1.2-1.205mm、转脱脂 |  | 11050005 | 优钢原料 | 2.5-SK85 | 31110018 | 优钢卷 | 0.825-SK85 |  | 30 | MO001283 | MO001283-005 | YG001 | 优钢前处理模板 | 9510 | 2024-07-06 | 2024-07-28 | 5 | 2024-07-20 10:12:56 | 2024-07-20 10:13:38 | 江苏东方九天新能源材料有限公司 | 208952 | 刘爱民 |  |  | 1.8 | 827 | 625 | 1 | DU6524070003 | 南通光阳：（0.825*625）厚度+0.005/-0.01MM，HV230-250,粗糙度小于0.1μM |  |  | 否 | 否 | 18811 | 5
铬钝化 | JG1224060269112 | JG122406026911 | 东方铬钝化950 | 合格 | 合格品 | 乙 | 李志祥 | 4175 | 4175 | 1 | 7330 | 0.1 | 760 | / | S色差(色差 亮斑) | 30210015 | 光亮卷 | 0.1-SPCC | 30110014 | 铬钝化卷 | 0.1-SPCC |  | 10 | MO001805 | MO001805-002-02 | GDH001 | 铬钝化模板 | 6590 | 2024-07-19 | 2024-07-19 | 3 | 2024-07-20 08:12:10 | 2024-07-20 09:45:30 | 江苏东方九天新能源材料有限公司 |  | 李志祥 |  | 1 | 0.1 | 7330 | 760 | 1 | JG1224060269112 |  | 1 | S色差(色差 亮斑) | 是 | 是 | 139 | 2
铬钝化 | JG1224060269111 | JG122406026911 | 东方铬钝化950 | 合格 | 合格品 | 乙 | 李志祥 | 2395 | 2395 | 1 | 4210 | 0.1 | 760 | / | S色差(色差 亮斑 2730米1个孔洞 横向488.1 大小2.56) | 30210015 | 光亮卷 | 0.1-SPCC | 30110014 | 铬钝化卷 | 0.1-SPCC |  | 10 | MO001805 | MO001805-002-01 | GDH001 | 铬钝化模板 | 6590 | 2024-07-19 | 2024-07-19 | 3 | 2024-07-20 08:12:10 | 2024-07-20 09:45:30 | 江苏东方九天新能源材料有限公司 |  | 李志祥 |  | 1 | 0.1 | 4210 | 760 | 1 | JG1224060269111 |  | 1 | S色差(色差 亮斑 2730米1个孔洞 横向488.1 大小2.56) | 是 | 是 | 139 | 2
最终冷轧 | JG12240703661 | JG1224070366 | 东方850轧机 | 合格 | 合格品 | 乙 | 肖勋民 | 4940 | 4900 | 0.9919 | 6968 | 0.125 | 760 | 850轧机普光辊(Ra0.4-0.6μm)轧制0.125mm(0.4-0.25-0.16-0.125) |  | 20100142 | 轧硬 | 0.4*760-SPCC | 30210004 | 光亮卷 | 0.125-SPCC |  | 30 | MO001554 | MO001554-010-01 | GLJ001 | 东方光亮卷前处理(0.4轧0.125mm) | 13500 | 2024-07-12 | 2024-07-12 | 5 | 2024-07-20 09:08:00 | 2024-07-20 09:28:48 | 江苏东方九天新能源材料有限公司 | 239539 | 肖勋民 |  |  | 0.4 | 2090 | 760 | 1 | JG12240703661 | 脱脂分一包4.9t，2050米，合格报工，轧0.125，米数控制在6800-6900米，厚度公差0.115-0.125，轧机按照0.12的中值设定轧制。剩余一包8.6t脱脂结束后报工，报工报待处理。特别注意按照此要求操作。 |  |  |  |  | 5126 | 10
镍钝化 | DL0024055109-222 | DL0024055109-22 | 东方镍钝化750 | 合格 | 合格品 | 乙 | 王晶晶 | 835 | 835 | 1 | 1510 | 0.12 | 590 | 泰德通：750镍钝化工段镀镍，HV100-120,镀层≥1.2μM，纸管芯 ,整卷发货 | Y氧化边(来料双边氧化色差，板面偶有挫划伤，线条印镀后不明显，来料板面中间小顶伤) | 20600023 | 镍钝化卷半成品 | 0.12-SPCC | 31310005 | 镍钝化卷 | 0.12-SPCC |  | 10 | MO001784 | MO001784-005-02 | NDH001 | 镍钝化模板 | 1720 | 2024-07-19 | 2024-07-21 | 3 | 2024-07-20 06:45:18 | 2024-07-20 09:05:18 | 江苏东方九天新能源材料有限公司 |  | 王晶晶 |  | 1 | 0.12 | 1510 | 590 | 1 | DL0024055109-222 | 泰德通（0.12*590）双面镀镍，镀层厚度≥1.2um，HV90-110；卷重≤1.5吨 | 1 | Y氧化边(来料双边氧化色差，板面偶有挫划伤，线条印镀后不明显，来料板面中间小顶伤) | 是 | 是 | 210 | 5
镍钝化 | DL0024055109-221 | DL0024055109-22 | 东方镍钝化750 | 合格 | 让步接收 | 乙 | 王晶晶 | 887 | 887 | 1 | 1600 | 0.12 | 590 | 泰德通：750镍钝化工段镀镍，HV100-120,镀层≥1.2μM，纸管芯 ,整卷发货 | Y氧化边(来料双边氧化色差，板面偶有挫划伤，线条印镀后不明显，来料内30米顶伤印，来料板面中间小顶伤) | 20600023 | 镍钝化卷半成品 | 0.12-SPCC | 31310005 | 镍钝化卷 | 0.12-SPCC |  | 10 | MO001784 | MO001784-005-01 | NDH001 | 镍钝化模板 | 1720 | 2024-07-19 | 2024-07-21 | 3 | 2024-07-20 06:45:18 | 2024-07-20 09:05:18 | 江苏东方九天新能源材料有限公司 |  | 王晶晶 |  | 1 | 0.12 | 1600 | 590 | 1 | DL0024055109-221 | 泰德通（0.12*590）双面镀镍，镀层厚度≥1.2um，HV90-110；卷重≤1.5吨 | 1 | Y氧化边(来料双边氧化色差，板面偶有挫划伤，线条印镀后不明显，来料内30米顶伤印，来料板面中间小顶伤) | 是 | 是 | 210 | 5
铬钝化 | JG122405024021 | JG122405024021 | 东方铬钝化950 | 合格 | 合格品 | 乙 | 李志祥 | 3700 | 3679 | 0.9943 | 6230 | 0.1 | 760 | / |  | 30210015 | 光亮卷 | 0.1-SPCC | 30110014 | 铬钝化卷 | 0.1-SPCC |  | 10 | MO001805 | MO001805-016 | GDH001 | 铬钝化模板 | 3700 | 2024-07-19 | 2024-07-19 | 3 | 2024-07-20 07:34:26 | 2024-07-20 08:11:48 | 江苏东方九天新能源材料有限公司 | 249445 | 李志祥 |  |  | 0.1 | 6320 | 760 | 1 | JG122405024021 |  | 1 |  | 是 | 是 | 37 | 16
最终冷轧 | JG1224070107 | JG1224070107 | 东方850轧机 | 合格 | 合格品 | 甲 | 吴宏林 | 13350 | 13290 | 0.9955 | 22250 | 0.1 | 760 | 850轧机普光辊(Ra0.4-0.6μm)轧制0.1mm(0.4-0.25-0.15-0.115-0.1) |  | 20100142 | 轧硬 | 0.4*760-SPCC | 30210015 | 光亮卷 | 0.1-SPCC |  | 30 | MO001250 | MO001250-007 | GLJ003 | 光亮卷前处理 模板 | 13360 | 2024-07-05 | 2024-07-15 | 5 | 2024-07-20 08:10:42 | 2024-07-20 08:11:38 | 江苏东方九天新能源材料有限公司 | 207328 | 吴宏林 |  |  | 0.4 | 5670 | 760 | 1 | JG1224070107 | 轧0.1，米数控制在22700-22800米，脱脂分一包10300米。 |  |  | 否 | 否 | 4825 | 7
最终脱脂 | JG12240601261 | JG1224060126 | 东方950脱脂1# | 合格 | 合格品 | 甲 | 关莫平,王建军 | 6800 | 6640 | 0.9765 | 11600 | 0.1 | 760 | 脱脂（950-1） |  | 20100142 | 轧硬 | 0.4*760-SPCC | 30210015 | 光亮卷 | 0.1-SPCC |  | 40 | MO000938 | MO000938-011-01 | KSFW001 | 东方小品种钢前处理 0.67（昆山富维 厚度公差：0.660-0.670mm,光泽度大于150GU（横向、纵向），粗糙度：Ra0.2-0.45um.硬度：HV80-110） | 13530 | 2024-06-24 | 2024-07-04 | 2 | 2024-07-20 07:09:12 | 2024-07-20 08:05:53 | 江苏东方九天新能源材料有限公司 | 192995 | 王建军 |  |  | 0.1 | 11745 | 760 | 1 | JG12240601261 | 轧0.1，米数控制在23100-23200米，脱脂分一包10400米。 |  |  | 否 | 否 | 3513 | 11
一次脱脂 | JL1224030176 | JL1224030176 | 东方950脱脂2# | 合格 | 让步接收 | 甲 | 韩成飞,周志平 | 5465 | 5455 | 0.9982 | 2680 | 0.4 | 650 | 摩丁普信：脱脂（单位张力6.0）、转650轧机 |  | 20100026 | 轧硬 | 0.4*650-SPCC | 31010041 | 小品种钢卷 | 0.3-SPCC |  | 10 | MO001363 | MO001363-001 | XPZG001 | 小品种钢前处理模板 | 5465 | 2024-07-08 | 2024-07-23 | 5 | 2024-07-20 07:36:35 | 2024-07-20 08:00:41 | 江苏东方九天新能源材料有限公司 | 227521 | 周志平 |  |  | 0.4 | 0 | 650 | 1 | JL1224030176 | 摩丁普信：（0.3*650）厚度+0.003/-0.007，HV90-110,粗度0.5-0.8 |  | 边部有多条线印 | 否 | 否 | 2815 | 1
二次冷轧 | DU6524070007 | DU6524070007 | 东方650轧机 | 合格 | 合格品 | 甲 | 顾峰 | 7430 | 7300 | 0.9825 | 1100 | 1.28 | 625 | 南通光阳SK85：650轧机普光辊Ra0.15-0.25μm冷轧至1.28mm（1.8-1.6-1.43-1.33-1.28）厚度公差：1.285-1.29mm，转脱脂 |  | 11050005 | 优钢原料 | 2.5-SK85 | 31110021 | 优钢卷 | 0.88-SK85 |  | 30 | MO001288 | MO001288-001 | YG001 | 优钢前处理模板 | 7530 | 2024-07-06 | 2024-07-28 | 5 | 2024-07-20 07:53:37 | 2024-07-20 07:55:29 | 江苏东方九天新能源材料有限公司 | 208971 | 顾峰 |  |  | 1.8 | 813 | 625 | 1 | DU6524070007 | 南通光阳：（0.88*625）厚度+0.005--0.01MM，HV230-250,粗糙度小于0.1μM |  | 色差重，条印，划伤，挫伤，黄斑，乳化液斑 | 否 | 否 | 18681 | 1
铬钝化 | JG12240602352 | JG12240602352 | 东方铬钝化950 | 合格 | 合格品 | 乙 | 李志祥 | 5730 | 5709 | 0.9963 | 9990 | 0.1 | 760 | / |  | 30210015 | 光亮卷 | 0.1-SPCC | 30110014 | 铬钝化卷 | 0.1-SPCC |  | 10 | MO001805 | MO001805-008 | GDH001 | 铬钝化模板 | 5730 | 2024-07-19 | 2024-07-19 | 3 | 2024-07-20 06:30:41 | 2024-07-20 07:34:05 | 江苏东方九天新能源材料有限公司 | 249433 | 李志祥 |  |  | 0.1 | 10060 | 760 | 1 | JG12240602352 |  | 1 |  | 是 | 是 | 64 | 8
分剪 | JL1224030167/12 | JL1224030167 | 东方分剪5# | 合格 | 合格品 | 甲 | 秦海波 | 0 | 268 |  | 0 | 0.3 | 143 | 分剪摩丁普信，排刀规格114.6+76.5*3+143*2，切2.5吨。内径500mm，打包水平放置。厚度公差+0.003/-0.007mm，宽度公差+0/-0.2mm |  | 31010041 | 小品种钢卷 | 0.3-SPCC | 31020053 | 小品种钢分切带 | 0.3-SPCC |  | 10 | MO001728 | MO001728-001-12 | FJ001 | 分剪模板 | 6950 | 2024-07-18 | 2024-07-18 | 3 | 2024-07-20 07:30:54 | 2024-07-20 07:32:49 | 江苏东方九天新能源材料有限公司 |  | 樊小兵 |  | 1 | 0.3 | 0 | 143 | 1 | JL1224030167/12 | 分剪摩丁普信，排刀规格114.6+76.5*3+143*2，切2.5吨。内径500mm，打包水平放置。厚度公差+0.003/-0.007mm，宽度公差+0/-0.2mm | 1 |  | 是 | 是 | 2 | 1
分剪 | JL1224030167/11 | JL1224030167 | 东方分剪5# | 合格 | 合格品 | 甲 | 秦海波 | 0 | 271 |  | 0 | 0.3 | 143 | 分剪摩丁普信，排刀规格114.6+76.5*3+143*2，切2.5吨。内径500mm，打包水平放置。厚度公差+0.003/-0.007mm，宽度公差+0/-0.2mm |  | 31010041 | 小品种钢卷 | 0.3-SPCC | 31020053 | 小品种钢分切带 | 0.3-SPCC |  | 10 | MO001728 | MO001728-001-11 | FJ001 | 分剪模板 | 6950 | 2024-07-18 | 2024-07-18 | 3 | 2024-07-20 07:30:54 | 2024-07-20 07:32:49 | 江苏东方九天新能源材料有限公司 |  | 樊小兵 |  | 1 | 0.3 | 0 | 143 | 1 | JL1224030167/11 | 分剪摩丁普信，排刀规格114.6+76.5*3+143*2，切2.5吨。内径500mm，打包水平放置。厚度公差+0.003/-0.007mm，宽度公差+0/-0.2mm | 1 |  | 是 | 是 | 2 | 1
分剪 | JL1224030167/10 | JL1224030167 | 东方分剪5# | 合格 | 合格品 | 甲 | 秦海波 | 0 | 217 |  | 0 | 0.3 | 114.6 | 分剪摩丁普信，排刀规格114.6+76.5*3+143*2，切2.5吨。内径500mm，打包水平放置。厚度公差+0.003/-0.007mm，宽度公差+0/-0.2mm |  | 31010041 | 小品种钢卷 | 0.3-SPCC | 31020053 | 小品种钢分切带 | 0.3-SPCC |  | 10 | MO001728 | MO001728-001-10 | FJ001 | 分剪模板 | 6950 | 2024-07-18 | 2024-07-18 | 3 | 2024-07-20 07:30:54 | 2024-07-20 07:32:49 | 江苏东方九天新能源材料有限公司 |  | 樊小兵 |  | 1 | 0.3 | 0 | 114.6 | 1 | JL1224030167/10 | 分剪摩丁普信，排刀规格114.6+76.5*3+143*2，切2.5吨。内径500mm，打包水平放置。厚度公差+0.003/-0.007mm，宽度公差+0/-0.2mm | 1 |  | 是 | 是 | 2 | 1
分剪 | JL1224030167/9 | JL1224030167 | 东方分剪5# | 合格 | 合格品 | 甲 | 秦海波 | 0 | 145 |  | 0 | 0.3 | 76.5 | 分剪摩丁普信，排刀规格114.6+76.5*3+143*2，切2.5吨。内径500mm，打包水平放置。厚度公差+0.003/-0.007mm，宽度公差+0/-0.2mm |  | 31010041 | 小品种钢卷 | 0.3-SPCC | 31020053 | 小品种钢分切带 | 0.3-SPCC |  | 10 | MO001728 | MO001728-001-09 | FJ001 | 分剪模板 | 6950 | 2024-07-18 | 2024-07-18 | 3 | 2024-07-20 07:30:54 | 2024-07-20 07:32:49 | 江苏东方九天新能源材料有限公司 |  | 樊小兵 |  | 1 | 0.3 | 0 | 76.5 | 1 | JL1224030167/9 | 分剪摩丁普信，排刀规格114.6+76.5*3+143*2，切2.5吨。内径500mm，打包水平放置。厚度公差+0.003/-0.007mm，宽度公差+0/-0.2mm | 1 |  | 是 | 是 | 2 | 1
分剪 | JL1224030167/8 | JL1224030167 | 东方分剪5# | 合格 | 合格品 | 甲 | 秦海波 | 0 | 145 |  | 0 | 0.3 | 76.5 | 分剪摩丁普信，排刀规格114.6+76.5*3+143*2，切2.5吨。内径500mm，打包水平放置。厚度公差+0.003/-0.007mm，宽度公差+0/-0.2mm |  | 31010041 | 小品种钢卷 | 0.3-SPCC | 31020053 | 小品种钢分切带 | 0.3-SPCC |  | 10 | MO001728 | MO001728-001-08 | FJ001 | 分剪模板 | 6950 | 2024-07-18 | 2024-07-18 | 3 | 2024-07-20 07:30:54 | 2024-07-20 07:32:49 | 江苏东方九天新能源材料有限公司 |  | 樊小兵 |  | 1 | 0.3 | 0 | 76.5 | 1 | JL1224030167/8 | 分剪摩丁普信，排刀规格114.6+76.5*3+143*2，切2.5吨。内径500mm，打包水平放置。厚度公差+0.003/-0.007mm，宽度公差+0/-0.2mm | 1 |  | 是 | 是 | 2 | 1
分剪 | JL1224030167/7 | JL1224030167 | 东方分剪5# | 合格 | 合格品 | 甲 | 秦海波 | 0 | 145 |  | 0 | 0.3 | 76.5 | 分剪摩丁普信，排刀规格114.6+76.5*3+143*2，切2.5吨。内径500mm，打包水平放置。厚度公差+0.003/-0.007mm，宽度公差+0/-0.2mm |  | 31010041 | 小品种钢卷 | 0.3-SPCC | 31020053 | 小品种钢分切带 | 0.3-SPCC |  | 10 | MO001728 | MO001728-001-07 | FJ001 | 分剪模板 | 6950 | 2024-07-18 | 2024-07-18 | 3 | 2024-07-20 07:30:54 | 2024-07-20 07:32:49 | 江苏东方九天新能源材料有限公司 |  | 樊小兵 |  | 1 | 0.3 | 0 | 76.5 | 1 | JL1224030167/7 | 分剪摩丁普信，排刀规格114.6+76.5*3+143*2，切2.5吨。内径500mm，打包水平放置。厚度公差+0.003/-0.007mm，宽度公差+0/-0.2mm | 1 |  | 是 | 是 | 2 | 1
分剪 | JL1224030167/6 | JL1224030167 | 东方分剪5# | 合格 | 合格品 | 甲 | 秦海波 | 0 | 283 |  | 0 | 0.3 | 143 | 分剪摩丁普信，排刀规格114.6+76.5*3+143*2，切2.5吨。内径500mm，打包水平放置。厚度公差+0.003/-0.007mm，宽度公差+0/-0.2mm |  | 31010041 | 小品种钢卷 | 0.3-SPCC | 31020053 | 小品种钢分切带 | 0.3-SPCC |  | 10 | MO001728 | MO001728-001-06 | FJ001 | 分剪模板 | 6950 | 2024-07-18 | 2024-07-18 | 3 | 2024-07-20 07:30:54 | 2024-07-20 07:32:49 | 江苏东方九天新能源材料有限公司 |  | 樊小兵 |  | 1 | 0.3 | 0 | 143 | 1 | JL1224030167/6 | 分剪摩丁普信，排刀规格114.6+76.5*3+143*2，切2.5吨。内径500mm，打包水平放置。厚度公差+0.003/-0.007mm，宽度公差+0/-0.2mm | 1 |  | 是 | 是 | 2 | 1
分剪 | JL1224030167/5 | JL1224030167 | 东方分剪5# | 合格 | 合格品 | 甲 | 秦海波 | 0 | 277 |  | 0 | 0.3 | 143 | 分剪摩丁普信，排刀规格114.6+76.5*3+143*2，切2.5吨。内径500mm，打包水平放置。厚度公差+0.003/-0.007mm，宽度公差+0/-0.2mm |  | 31010041 | 小品种钢卷 | 0.3-SPCC | 31020053 | 小品种钢分切带 | 0.3-SPCC |  | 10 | MO001728 | MO001728-001-05 | FJ001 | 分剪模板 | 6950 | 2024-07-18 | 2024-07-18 | 3 | 2024-07-20 07:30:54 | 2024-07-20 07:32:49 | 江苏东方九天新能源材料有限公司 |  | 樊小兵 |  | 1 | 0.3 | 0 | 143 | 1 | JL1224030167/5 | 分剪摩丁普信，排刀规格114.6+76.5*3+143*2，切2.5吨。内径500mm，打包水平放置。厚度公差+0.003/-0.007mm，宽度公差+0/-0.2mm | 1 |  | 是 | 是 | 2 | 1
分剪 | JL1224030167/4 | JL1224030167 | 东方分剪5# | 合格 | 合格品 | 甲 | 秦海波 | 0 | 209 |  | 0 | 0.3 | 114.6 | 分剪摩丁普信，排刀规格114.6+76.5*3+143*2，切2.5吨。内径500mm，打包水平放置。厚度公差+0.003/-0.007mm，宽度公差+0/-0.2mm |  | 31010041 | 小品种钢卷 | 0.3-SPCC | 31020053 | 小品种钢分切带 | 0.3-SPCC |  | 10 | MO001728 | MO001728-001-04 | FJ001 | 分剪模板 | 6950 | 2024-07-18 | 2024-07-18 | 3 | 2024-07-20 07:30:54 | 2024-07-20 07:32:49 | 江苏东方九天新能源材料有限公司 |  | 樊小兵 |  | 1 | 0.3 | 0 | 114.6 | 1 | JL1224030167/4 | 分剪摩丁普信，排刀规格114.6+76.5*3+143*2，切2.5吨。内径500mm，打包水平放置。厚度公差+0.003/-0.007mm，宽度公差+0/-0.2mm | 1 |  | 是 | 是 | 2 | 1
分剪 | JL1224030167/3 | JL1224030167 | 东方分剪5# | 合格 | 合格品 | 甲 | 秦海波 | 0 | 152 |  | 0 | 0.3 | 76.5 | 分剪摩丁普信，排刀规格114.6+76.5*3+143*2，切2.5吨。内径500mm，打包水平放置。厚度公差+0.003/-0.007mm，宽度公差+0/-0.2mm |  | 31010041 | 小品种钢卷 | 0.3-SPCC | 31020053 | 小品种钢分切带 | 0.3-SPCC |  | 10 | MO001728 | MO001728-001-03 | FJ001 | 分剪模板 | 6950 | 2024-07-18 | 2024-07-18 | 3 | 2024-07-20 07:30:54 | 2024-07-20 07:32:49 | 江苏东方九天新能源材料有限公司 |  | 樊小兵 |  | 1 | 0.3 | 0 | 76.5 | 1 | JL1224030167/3 | 分剪摩丁普信，排刀规格114.6+76.5*3+143*2，切2.5吨。内径500mm，打包水平放置。厚度公差+0.003/-0.007mm，宽度公差+0/-0.2mm | 1 |  | 是 | 是 | 2 | 1
分剪 | JL1224030167/2 | JL1224030167 | 东方分剪5# | 合格 | 合格品 | 甲 | 秦海波 | 0 | 152 |  | 0 | 0.3 | 76.5 | 分剪摩丁普信，排刀规格114.6+76.5*3+143*2，切2.5吨。内径500mm，打包水平放置。厚度公差+0.003/-0.007mm，宽度公差+0/-0.2mm |  | 31010041 | 小品种钢卷 | 0.3-SPCC | 31020053 | 小品种钢分切带 | 0.3-SPCC |  | 10 | MO001728 | MO001728-001-02 | FJ001 | 分剪模板 | 6950 | 2024-07-18 | 2024-07-18 | 3 | 2024-07-20 07:30:54 | 2024-07-20 07:32:49 | 江苏东方九天新能源材料有限公司 |  | 樊小兵 |  | 1 | 0.3 | 0 | 76.5 | 1 | JL1224030167/2 | 分剪摩丁普信，排刀规格114.6+76.5*3+143*2，切2.5吨。内径500mm，打包水平放置。厚度公差+0.003/-0.007mm，宽度公差+0/-0.2mm | 1 |  | 是 | 是 | 2 | 1
分剪 | JL1224030167/1 | JL1224030167 | 东方分剪5# | 合格 | 合格品 | 甲 | 秦海波 | 0 | 152 |  | 0 | 0.3 | 76.5 | 分剪摩丁普信，排刀规格114.6+76.5*3+143*2，切2.5吨。内径500mm，打包水平放置。厚度公差+0.003/-0.007mm，宽度公差+0/-0.2mm |  | 31010041 | 小品种钢卷 | 0.3-SPCC | 31020053 | 小品种钢分切带 | 0.3-SPCC |  | 10 | MO001728 | MO001728-001-01 | FJ001 | 分剪模板 | 6950 | 2024-07-18 | 2024-07-18 | 3 | 2024-07-20 07:30:54 | 2024-07-20 07:32:49 | 江苏东方九天新能源材料有限公司 |  | 樊小兵 |  | 1 | 0.3 | 0 | 76.5 | 1 | JL1224030167/1 | 分剪摩丁普信，排刀规格114.6+76.5*3+143*2，切2.5吨。内径500mm，打包水平放置。厚度公差+0.003/-0.007mm，宽度公差+0/-0.2mm | 1 |  | 是 | 是 | 2 | 1
最终平整 | DL00240600161 | DL0024060016 | 东方850平整 | 合格 | 合格品 | 甲 | 陈俊华,钱琨 | 5935 | 5900 | 0.9941 | 3130 | 0.4 | 610 | 浙江银帆：850平整用Ra1.0-1.2um毛化辊平整、厚度公差：0.39-0.4mm、硬度90-110HV、粗糙度0.5-0.7um、转分切 | Y氧化边(两边),X线条印(下表面，平后淡) | 20100082 | 轧硬 | 0.6*610-SPCC | 31010051 | 小品种钢卷 | 0.4-SPCC |  | 50 | MO001378 | MO001378-003-01 | XPZG001 | 小品种钢前处理模板 | 12285 | 2024-07-08 | 2024-07-20 | 2 | 2024-07-20 07:11:03 | 2024-07-20 07:11:59 | 江苏东方九天新能源材料有限公司 | 227880 | 陈俊华 |  |  | 0.4 | 3150 | 610 | 1 | DL00240600161 | 浙江银帆（0.4*610）：厚度-0.01MM,HV90-110,粗糙度0.5-0.7 | 1 | Y氧化边(两边),X线条印(下表面，平后淡) | 是 | 是 | 3492 | 3
最终脱脂 | JG12240701042 | JG1224070104 | 东方950脱脂1# | 合格 | 合格品 | 甲 | 关莫平,王建军 | 5840 | 5840 | 1 | 10150 | 0.1 | 760 | 脱脂（950-1） |  | 20100142 | 轧硬 | 0.4*760-SPCC | 30210015 | 光亮卷 | 0.1-SPCC |  | 40 | MO001250 | MO001250-004-02 | GLJ003 | 光亮卷前处理 模板 | 13230 | 2024-07-05 | 2024-07-15 | 5 | 2024-07-20 05:40:49 | 2024-07-20 07:08:21 | 江苏东方九天新能源材料有限公司 |  | 王建军 |  | 1 | 0.1 | 10150 | 760 | 1 | JG12240701042 | 轧0.1，米数控制在22700-22800米，脱脂分一包10300米。 |  |  |  |  | 5547 | 4
最终脱脂 | JG12240701041 | JG1224070104 | 东方950脱脂1# | 合格 | 合格品 | 甲 | 关莫平,王建军 | 7310 | 7310 | 1 | 12600 | 0.1 | 760 | 脱脂（950-1） |  | 20100142 | 轧硬 | 0.4*760-SPCC | 30210015 | 光亮卷 | 0.1-SPCC |  | 40 | MO001250 | MO001250-004-01 | GLJ003 | 光亮卷前处理 模板 | 13230 | 2024-07-05 | 2024-07-15 | 5 | 2024-07-20 05:40:49 | 2024-07-20 07:08:21 | 江苏东方九天新能源材料有限公司 |  | 王建军 |  | 1 | 0.1 | 12600 | 760 | 1 | JG12240701041 | 轧0.1，米数控制在22700-22800米，脱脂分一包10300米。 |  |  |  |  | 5547 | 4
一次脱脂 | JL1224030182 | JL1224030182 | 东方950脱脂2# | 合格 | 让步接收 | 甲 | 韩成飞,周志平 | 5350 | 5340 | 0.9981 | 2630 | 0.4 | 650 | 摩丁普信：脱脂（单位张力6.0）、转650轧机 |  | 20100026 | 轧硬 | 0.4*650-SPCC | 31010041 | 小品种钢卷 | 0.3-SPCC |  | 10 | MO001363 | MO001363-007 | XPZG001 | 小品种钢前处理模板 | 5350 | 2024-07-08 | 2024-07-23 | 5 | 2024-07-20 07:01:11 | 2024-07-20 07:03:10 | 江苏东方九天新能源材料有限公司 | 227543 | 周志平 |  |  | 0.4 | 0 | 650 | 1 | JL1224030182 | 摩丁普信：（0.3*650）厚度+0.003/-0.007，HV90-110,粗度0.5-0.8 |  | 边部条印色差重 | 否 | 否 | 4037 | 7
最终平整 | DL00240600162 | DL0024060016 | 东方850平整 | 合格 | 合格品 | 甲 | 陈俊华,钱琨 | 6000 | 5960 | 0.9933 | 3170 | 0.4 | 610 | 浙江银帆：850平整用Ra1.0-1.2um毛化辊平整、厚度公差：0.39-0.4mm、硬度90-110HV、粗糙度0.5-0.7um、转分切 | Y氧化边(两边),X线条印(上下板面，平后淡) | 20100082 | 轧硬 | 0.6*610-SPCC | 31010051 | 小品种钢卷 | 0.4-SPCC |  | 50 | MO001378 | MO001378-003-02 | XPZG001 | 小品种钢前处理模板 | 12285 | 2024-07-08 | 2024-07-20 | 2 | 2024-07-20 06:49:56 | 2024-07-20 06:51:33 | 江苏东方九天新能源材料有限公司 | 227880 | 陈俊华 |  |  | 0.4 | 3200 | 610 | 1 | DL00240600162 | 浙江银帆（0.4*610）：厚度-0.01MM,HV90-110,粗糙度0.5-0.7 | 1 | Y氧化边(两边),X线条印(上下板面，平后淡) | 是 | 是 | 3492 | 3
镍钝化 | DL0024055109-2113 | DL0024055109-211 | 东方镍钝化750 | 合格 | 合格品 | 乙 | 王晶晶 | 863 | 863 | 1 | 1550 | 0.12 | 590 | 泰德通：750镍钝化工段镀镍，HV100-120,镀层≥1.2μM，纸管芯 ,整卷发货 | S色差(来料双边氧化色差，板面线条印镀后不明显)C挫伤(来料板面偶有挫伤) | 20600023 | 镍钝化卷半成品 | 0.12-SPCC | 31310005 | 镍钝化卷 | 0.12-SPCC |  | 10 | MO001784 | MO001784-004-03 | NDH001 | 镍钝化模板 | 2620 | 2024-07-19 | 2024-07-21 | 3 | 2024-07-20 03:06:27 | 2024-07-20 06:43:54 | 江苏东方九天新能源材料有限公司 |  | 王晶晶 |  | 1 | 0.12 | 1550 | 590 | 1 | DL0024055109-2113 | 泰德通（0.12*590）双面镀镍，镀层厚度≥1.2um，HV90-110；卷重≤1.5吨 | 1 | S色差(来料双边氧化色差，板面线条印镀后不明显)C挫伤(来料板面偶有挫伤) | 是 | 是 | 289 | 4
镍钝化 | DL0024055109-2112 | DL0024055109-211 | 东方镍钝化750 | 合格 | 合格品 | 乙 | 王晶晶 | 903 | 903 | 1 | 1600 | 0.12 | 590 | 泰德通：750镍钝化工段镀镍，HV100-120,镀层≥1.2μM，纸管芯 ,整卷发货 | C挫伤(来料板面偶有挫伤)S色差(来料双边氧化色差，板面线条印镀后不明显) | 20600023 | 镍钝化卷半成品 | 0.12-SPCC | 31310005 | 镍钝化卷 | 0.12-SPCC |  | 10 | MO001784 | MO001784-004-02 | NDH001 | 镍钝化模板 | 2620 | 2024-07-19 | 2024-07-21 | 3 | 2024-07-20 03:06:27 | 2024-07-20 06:43:54 | 江苏东方九天新能源材料有限公司 |  | 王晶晶 |  | 1 | 0.12 | 1600 | 590 | 1 | DL0024055109-2112 | 泰德通（0.12*590）双面镀镍，镀层厚度≥1.2um，HV90-110；卷重≤1.5吨 | 1 | C挫伤(来料板面偶有挫伤)S色差(来料双边氧化色差，板面线条印镀后不明显) | 是 | 是 | 289 | 4
镍钝化 | DL0024055109-2111 | DL0024055109-211 | 东方镍钝化750 | 合格 | 合格品 | 乙 | 王晶晶 | 893 | 893 | 1 | 1600 | 0.12 | 590 | 泰德通：750镍钝化工段镀镍，HV100-120,镀层≥1.2μM，纸管芯 ,整卷发货 | S色差(来料双边氧化色差，板面线条印镀后不明显)C挫伤(来料板面偶有挫伤) | 20600023 | 镍钝化卷半成品 | 0.12-SPCC | 31310005 | 镍钝化卷 | 0.12-SPCC |  | 10 | MO001784 | MO001784-004-01 | NDH001 | 镍钝化模板 | 2620 | 2024-07-19 | 2024-07-21 | 3 | 2024-07-20 03:06:27 | 2024-07-20 06:43:54 | 江苏东方九天新能源材料有限公司 |  | 王晶晶 |  | 1 | 0.12 | 1600 | 590 | 1 | DL0024055109-2111 | 泰德通（0.12*590）双面镀镍，镀层厚度≥1.2um，HV90-110；卷重≤1.5吨 | 1 | S色差(来料双边氧化色差，板面线条印镀后不明显)C挫伤(来料板面偶有挫伤) | 是 | 是 | 289 | 4
铬钝化 | JG12240602401 | JG12240602401 | 东方铬钝化950 | 合格 | 合格品 | 乙 | 李志祥 | 7410 | 7387 | 0.9969 | 12800 | 0.1 | 760 | / |  | 30210015 | 光亮卷 | 0.1-SPCC | 30110014 | 铬钝化卷 | 0.1-SPCC |  | 10 | MO001805 | MO001805-017 | GDH001 | 铬钝化模板 | 7410 | 2024-07-19 | 2024-07-19 | 3 | 2024-07-20 05:12:58 | 2024-07-20 06:30:04 | 江苏东方九天新能源材料有限公司 | 249447 | 李志祥 |  |  | 0.1 | 12870 | 760 | 1 | JG12240602401 |  | 1 | 振纹 锈斑 挫伤 9276米孔洞大小0.44横向188 | 是 | 是 | 78 | 17
二次冷轧 | DU6524070004 | DU6524070004 | 东方650轧机 | 合格 | 合格品 | 乙 | 关颜伟,顾峰 | 8715 | 8640 | 0.9914 | 1400 | 1.2 | 625 | 南通光阳SK85：650轧机普光辊Ra0.15-0.25μm冷轧至1.2mm（1.8-1.6-1.43-1.3-1.2）厚度公差：1.2-1.205mm、转脱脂 | Z重划伤(),X细划伤(),S色差条印(),H黄斑(),H黑斑(),C挫伤(),C擦伤(),X线条印() | 11050005 | 优钢原料 | 2.5-SK85 | 31110018 | 优钢卷 | 0.825-SK85 |  | 30 | MO001283 | MO001283-007 | YG001 | 优钢前处理模板 | 9490 | 2024-07-06 | 2024-07-28 | 5 | 2024-07-20 06:27:08 | 2024-07-20 06:29:50 | 江苏东方九天新能源材料有限公司 | 208954 | 刘爱民 |  |  | 1.8 | 958 | 625 | 1 | DU6524070004 | 南通光阳：（0.825*625）厚度+0.005/-0.01MM，HV230-250,粗糙度小于0.1μM |  | Z重划伤(),X细划伤(),S色差条印(),H黄斑(),H黑斑(),C挫伤(),C擦伤(),X线条印() | 否 | 否 | 18420 | 7
二次冷轧 | DU6524070001 | DU6524070001 | 东方650轧机 | 合格 | 合格品 | 乙 | 关颜伟,顾峰 | 9230 | 9100 | 0.9859 | 1480 | 1.2 | 625 | 南通光阳SK85：650轧机普光辊Ra0.15-0.25μm冷轧至1.2mm（1.8-1.6-1.43-1.3-1.2）厚度公差：1.2-1.205mm、转脱脂 | X细划伤(),S收卷不齐(),H黄斑(),H黑斑(),C挫伤(),C擦伤(),X线条印(),B白斑() | 11050005 | 优钢原料 | 2.5-SK85 | 31110018 | 优钢卷 | 0.825-SK85 |  | 30 | MO001283 | MO001283-001 | YG001 | 优钢前处理模板 | 9355 | 2024-07-06 | 2024-07-28 | 5 | 2024-07-20 06:24:07 | 2024-07-20 06:26:46 | 江苏东方九天新能源材料有限公司 | 208949 | 刘爱民 |  |  | 1.8 | 1000 | 625 | 1 | DU6524070001 | 南通光阳：（0.825*625）厚度+0.005/-0.01MM，HV230-250,粗糙度小于0.1μM |  | X细划伤(),S收卷不齐(),H黄斑(),H黑斑(),C挫伤(),C擦伤(),X线条印(),B白斑() | 否 | 否 | 13263 | 1
二次冷轧 | DU6524070002 | DU6524070002 | 东方650轧机 | 合格 | 合格品 | 乙 | 关颜伟,顾峰 | 9200 | 9100 | 0.9891 | 1500 | 1.2 | 625 | 南通光阳SK85：650轧机普光辊Ra0.15-0.25μm冷轧至1.2mm（1.8-1.6-1.43-1.3-1.2）厚度公差：1.2-1.205mm、转脱脂 | Z重划伤(),X细划伤(),S色差条印(),H黑斑(),C挫伤(),S色差(),B白斑() | 11050005 | 优钢原料 | 2.5-SK85 | 31110018 | 优钢卷 | 0.825-SK85 |  | 30 | MO001283 | MO001283-003 | YG001 | 优钢前处理模板 | 9325 | 2024-07-06 | 2024-07-28 | 5 | 2024-07-20 06:21:21 | 2024-07-20 06:23:42 | 江苏东方九天新能源材料有限公司 | 208950 | 刘爱民 |  |  | 1.8 | 1007 | 625 | 1 | DU6524070002 | 南通光阳：（0.825*625）厚度+0.005/-0.01MM，HV230-250,粗糙度小于0.1μM |  | Z重划伤(),X细划伤(),S色差条印(),H黑斑(),C挫伤(),S色差(),B白斑() | 否 | 否 | 18236 | 3
一次脱脂 | JL1224030189 | JL1224030189 | 东方950脱脂2# | 合格 | 让步接收 | 甲 | 韩成飞,周志平 | 7135 | 7125 | 0.9986 | 3520 | 0.4 | 650 | 摩丁普信：脱脂（单位张力6.0）、转650轧机 |  | 20100026 | 轧硬 | 0.4*650-SPCC | 31010041 | 小品种钢卷 | 0.3-SPCC |  | 10 | MO001363 | MO001363-014 | XPZG001 | 小品种钢前处理模板 | 7135 | 2024-07-08 | 2024-07-23 | 5 | 2024-07-20 06:20:41 | 2024-07-20 06:22:06 | 江苏东方九天新能源材料有限公司 | 227554 | 周志平 |  |  | 0.4 | 0 | 650 | 1 | JL1224030189 | 摩丁普信：（0.3*650）厚度+0.003/-0.007，HV90-110,粗度0.5-0.8 |  | 边部条印色差重 | 否 | 否 | 2814 | 14
二次冷轧 | DU6524070006 | DU6524070006 | 东方650轧机 | 合格 | 合格品 | 乙 | 关颜伟,顾峰 | 9100 | 9000 | 0.989 | 1600 | 1.06 | 625 | 南通光阳SK85：650轧机普光辊Ra0.15-0.25μm冷轧至1.06mm（1.8-1.6-1.45-1.3-1.18-1.1-1.06）厚度公差：1.055-1.06mm，转脱脂 | X细划伤(),S收卷不齐(),H黄斑(),H横辊印(),B白斑(),C擦伤(),S色差() | 11050005 | 优钢原料 | 2.5-SK85 | 31110015 | 优钢卷 | 0.73-SK85 |  | 30 | MO001290 | MO001290-003 | YG001 | 优钢前处理模板 | 9275 | 2024-07-06 | 2024-07-28 | 5 | 2024-07-20 06:17:17 | 2024-07-20 06:20:51 | 江苏东方九天新能源材料有限公司 | 209020 | 刘爱民 |  |  | 1.8 | 1000 | 625 | 1 | DU6524070006 | 南通光阳：（0.73*625）厚度+0.005--0.01MM，HV230-250,粗糙度小于0.1μM |  | X细划伤(),S收卷不齐(),H黄斑(),H横辊印(),B白斑(),C擦伤(),S色差() | 否 | 否 | 20224 | 3
二次冷轧 | DU6524070008 | DU6524070008 | 东方650轧机 | 合格 | 让步接收 | 乙 | 关颜伟,顾峰 | 7400 | 7300 | 0.9865 | 1350 | 1.2 | 625 | 南通光阳SK85：650轧机普光辊Ra0.15-0.25μm冷轧至1.2mm（1.8-1.6-1.43-1.3-1.2）厚度公差：1.20-1.205mm、转脱脂 | X细划伤(),S色差条印(),X锈斑(),S收卷不齐(),H黑斑(),C挫伤() | 20300021 | 优钢半成品 | 1.8-SK85 | 31110018 | 优钢卷 | 0.825-SK85 |  | 30 | MO001711 | MO001711-001 | YG001 | 优钢前处理模板 | 7400 | 2024-07-17 | 2024-07-27 | 5 | 2024-07-19 20:21:03 | 2024-07-20 06:16:52 | 江苏东方九天新能源材料有限公司 | 245922 | 刘爱民 |  |  | 1.8 | 0 | 625 | 1 | DU6524070008 | 南通光阳：（0.825*625）厚度+0.005/-0.01MM，HV230-250,粗糙度小于0.1μM |  | X细划伤(),S色差条印(),X锈斑(),S收卷不齐(),H黑斑(,C挫伤() | 否 | 否 | 5725 | 1
一次脱脂 | JL1224030187 | JL1224030187 | 东方950脱脂2# | 合格 | 让步接收 | 甲 | 韩成飞,周志平 | 7090 | 7075 | 0.9979 | 3490 | 0.4 | 650 | 摩丁普信：脱脂（单位张力6.0）、转650轧机 |  | 20100026 | 轧硬 | 0.4*650-SPCC | 31010041 | 小品种钢卷 | 0.3-SPCC |  | 10 | MO001363 | MO001363-012 | XPZG001 | 小品种钢前处理模板 | 7090 | 2024-07-08 | 2024-07-23 | 5 | 2024-07-20 05:50:46 | 2024-07-20 05:52:13 | 江苏东方九天新能源材料有限公司 | 227552 | 王建军 |  |  | 0.4 | 0 | 650 | 1 | JL1224030187 | 摩丁普信：（0.3*650）厚度+0.003/-0.007，HV90-110,粗度0.5-0.8 |  | 边部色差重 | 否 | 否 | 4021 | 12
最终平整 | DL00240600151 | DL0024060015 | 东方850平整 | 合格 | 合格品 | 甲 | 陈俊华,钱琨 | 6010 | 5970 | 0.9933 | 3160 | 0.4 | 610 | 浙江银帆：850平整用Ra1.0-1.2um毛化辊平整、厚度公差：0.39-0.4mm、硬度90-110HV、粗糙度0.5-0.7um、转分切 | Y氧化边(两边),Z振纹(轻微) | 20100082 | 轧硬 | 0.6*610-SPCC | 31010051 | 小品种钢卷 | 0.4-SPCC |  | 50 | MO001378 | MO001378-001-01 | XPZG001 | 小品种钢前处理模板 | 12285 | 2024-07-08 | 2024-07-20 | 2 | 2024-07-20 05:36:59 | 2024-07-20 05:38:22 | 江苏东方九天新能源材料有限公司 | 227879 | 陈俊华 |  |  | 0.4 | 3180 | 610 | 1 | DL00240600151 | 浙江银帆（0.4*610）：厚度-0.01MM,HV90-110,粗糙度0.5-0.7 | 1 | Y氧化边(两边),Z振纹(轻微) | 是 | 是 | 3150 | 1
铬钝化 | JG1224070076 | JG1224070076 | 东方铬钝化750 | 合格 | 合格品 | 乙 | 李澍 | 6240 | 6214 | 0.9958 | 13330 | 0.1 | 610 | / |  | 30210015 | 光亮卷 | 0.1-SPCC | 30110014 | 铬钝化卷 | 0.1-SPCC |  | 10 | MO001827 | MO001827-001 | GDH001 | 铬钝化模板 | 6240 | 2024-07-19 | 2024-07-19 | 3 | 2024-07-20 05:09:00 | 2024-07-20 05:33:15 | 江苏东方九天新能源材料有限公司 | 250093 | 李澍 |  |  | 0.1 | 0 | 610 | 1 | JG1224070076 |  | 1 | 白斑 条印 折印 色差 | 是 | 是 | 24 | 1
最终脱脂 | DL00240700472 | DL0024070047 | 东方950脱脂1# | 合格 | 合格品 | 甲 | 关莫平,王建军 | 5820 | 5790 | 0.9948 | 4980 | 0.254 | 590 | 海金杜门：脱脂(单位张力6.9）、转退火 |  | 20100077 | 轧硬 | 0.6*590-SPCC | 20600002 | 镍钝化卷半成品 | 0.254-SPCC |  | 30 | MO001757 | MO001757-002-02 | HJDM002 | 东方镍钝化半成品前处理0.254（海金杜门：厚度公差：0.250-0.255mm、硬度：90-100HV,粗糙度：Ra0.5-0.7μm） | 11805 | 2024-07-18 | 2024-07-25 | 3 | 2024-07-20 04:43:10 | 2024-07-20 05:18:36 | 江苏东方九天新能源材料有限公司 | 248103 | 王建军 |  |  | 0.25 | 5000 | 590 | 1 | DL00240700472 | 海金杜门：（0.254*590）厚度公差: 0.250-0.255mm，硬度:90-100HV.粗糙度: Ra0.5-0.7um |  |  |  |  | 3915 | 2
铬钝化 | JG12240602481 | JG12240602481 | 东方铬钝化950 | 合格 | 合格品 | 乙 | 李志祥 | 7340 | 7315 | 0.9966 | 12700 | 0.1 | 760 | / |  | 30210015 | 光亮卷 | 0.1-SPCC | 30110014 | 铬钝化卷 | 0.1-SPCC |  | 10 | MO001805 | MO001805-001 | GDH001 | 铬钝化模板 | 7340 | 2024-07-19 | 2024-07-19 | 3 | 2024-07-20 05:09:33 | 2024-07-20 05:11:00 | 江苏东方九天新能源材料有限公司 | 249275 | 李志祥 |  |  | 0.1 | 12770 | 760 | 1 | JG12240602481 |  | 1 |  | 是 | 是 | 2 | 1
最终冷轧 | JG1224070103 | JG1224070103 | 东方850轧机 | 合格 | 合格品 | 甲 | 蔡迎虎 | 13200 | 12530 | 0.9492 | 21352 | 0.1 | 760 | 850轧机普光辊(Ra0.4-0.6μm)轧制0.1mm(0.4-0.25-0.15-0.115-0.1) |  | 20100142 | 轧硬 | 0.4*760-SPCC | 30210015 | 光亮卷 | 0.1-SPCC |  | 30 | MO001250 | MO001250-003 | GLJ003 | 光亮卷前处理 模板 | 13210 | 2024-07-05 | 2024-07-15 | 2 | 2024-07-20 04:58:16 | 2024-07-20 04:59:01 | 江苏东方九天新能源材料有限公司 | 207324 | 蔡迎虎 |  |  | 0.4 | 5610 | 760 | 1 | JG1224070103 | 轧0.1，米数控制在22700-22800米，脱脂分一包10300米。 |  |  | 否 | 否 | 4362 | 3
一次脱脂 | JL1224030188 | JL1224030188 | 东方950脱脂2# | 合格 | 让步接收 | 甲 | 韩成飞,周志平 | 5345 | 5335 | 0.9981 | 2640 | 0.4 | 650 | 摩丁普信：脱脂（单位张力6.0）、转650轧机 |  | 20100026 | 轧硬 | 0.4*650-SPCC | 31010041 | 小品种钢卷 | 0.3-SPCC |  | 10 | MO001363 | MO001363-013 | XPZG001 | 小品种钢前处理模板 | 5345 | 2024-07-08 | 2024-07-23 | 5 | 2024-07-20 04:52:15 | 2024-07-20 04:54:49 | 江苏东方九天新能源材料有限公司 | 227553 | 王建军 |  |  | 0.4 | 0 | 650 | 1 | JL1224030188 | 摩丁普信：（0.3*650）厚度+0.003/-0.007，HV90-110,粗度0.5-0.8 |  | 条印色差 | 否 | 否 | 4003 | 13
铬钝化 | JG1224060310 | JG1224060310 | 东方铬钝化750 | 合格 | 合格品 | 乙 | 李澍 | 5270 | 5255 | 0.9972 | 7130 | 0.15 | 610 | 镀铬量80-100 |  | 30210011 | 光亮卷 | 0.15-SPCC | 30110011 | 铬钝化卷 | 0.15-SPCC |  | 10 | MO001821 | MO001821-003 | GDH001 | 铬钝化模板 | 5270 | 2024-07-19 | 2024-07-19 | 3 | 2024-07-20 01:53:33 | 2024-07-20 04:30:43 | 江苏东方九天新能源材料有限公司 | 249902 | 李澍 |  |  | 0.15 | 0 | 610 | 1 | JG1224060310 |  | 1 | 白斑 辊印 条印 内150米来料顶伤重 顶伤处黄斑 | 是 | 是 | 157 | 3
最终脱脂 | DL00240700102 | DL0024070010 | 东方950脱脂1# | 合格 | 合格品 | 甲 | 关莫平,王建军 | 5210 | 5170 | 0.9923 | 4500 | 0.254 | 590 | 海金杜门：脱脂(单位张力6.9）、转退火 |  | 20100077 | 轧硬 | 0.6*590-SPCC | 20600002 | 镍钝化卷半成品 | 0.254-SPCC |  | 30 | MO001665 | MO001665-001-02 | HJDM002 | 东方镍钝化半成品前处理0.254（海金杜门：厚度公差：0.250-0.255mm、硬度：90-100HV,粗糙度：Ra0.5-0.7μm） | 11905 | 2024-07-16 | 2024-07-26 | 3 | 2024-07-20 04:22:18 | 2024-07-20 04:23:51 | 江苏东方九天新能源材料有限公司 | 244175 | 王建军 |  |  | 0.25 | 4550 | 590 | 1 | DL00240700102 | 海金杜门：（0.254*590）厚度公差: 0.250-0.255mm，硬度:90-100HV.粗稳度: Ra0.5-0.7um |  |  |  |  | 2053 | 1
一次脱脂 | DL1224070058 | DL1224070058 | 东方950脱脂2# | 合格 | 让步接收 | 甲 | 韩成飞,周志平 | 8250 | 8235 | 0.9982 | 1550 | 1.2 | 565 | 昆山富维:脱脂(单位张力3.5)、转退火 |  | 20100125 | 轧硬 | 1.2*565-SPCC | 31010046 | 小品种钢卷 | 0.45-SPCC |  | 10 | MO001779 | MO001779-001 | XPZG001 | 小品种钢前处理模板 | 8250 | 2024-07-19 | 2024-07-29 | 3 | 2024-07-20 04:00:05 | 2024-07-20 04:14:47 | 江苏东方九天新能源材料有限公司 | 248953 | 王建军 |  |  | 1.2 | 1565 | 565 | 1 | DL1224070058 | 昆山富维：（0.45*565）厚度公差：+/-0.005mm，HV100-120,粗糙度0.5-0.7um,卷重2-3吨，取A4纸贴打包后贴外面 |  | 条印色差 | 否 | 否 | 17270 | 1
最终平整 | JG12240502382 | JG12240502382 | 东方850平整 | 合格 | 合格品 | 甲 | 陈俊华,钱琨 | 1545 | 1510 | 0.9773 | 3730 | 0.1 | 533 | 平整 |  | 20500018 | 光亮卷半成品 | 0.1-SPCC | 30210015 | 光亮卷 | 0.1-SPCC |  | 50 | MO001298 | MO001298-001 | GLJ003 | 光亮卷前处理 模板 | 2200 | 2024-07-06 | 2024-07-06 | 2 | 2024-07-20 04:09:00 | 2024-07-20 04:09:26 | 江苏东方九天新能源材料有限公司 | 213356 | 陈俊华 |  |  | 0.1 | 3750 | 533 | 1 | JG12240502382 |  | 1 |  | 是 | 是 | 7690 | 1
铬钝化 | JG12240602502 | JG12240602502 | 东方铬钝化950 | 合格 | 让步接收 | 乙 | 李志祥 | 7140 | 7117 | 0.9968 | 12380 | 0.1 | 760 | / | 7737米横向362mm孔洞0.18平方毫米，8119米横向144mm孔洞0.18平方毫米 | 30210015 | 光亮卷 | 0.1-SPCC | 30110014 | 铬钝化卷 | 0.1-SPCC |  | 10 | MO001805 | MO001805-009 | GDH001 | 铬钝化模板 | 7140 | 2024-07-19 | 2024-07-19 | 3 | 2024-07-20 03:46:50 | 2024-07-20 03:49:23 | 江苏东方九天新能源材料有限公司 | 249434 | 李志祥 |  |  | 0.1 | 12430 | 760 | 1 | JG12240602502 |  | 1 | 7737米孔洞大小0.18横向362 8119米0.18横向144 | 是 | 是 | 3 | 9
最终脱脂 | DL00240700471 | DL0024070047 | 东方950脱脂1# | 合格 | 合格品 | 甲 | 关莫平,王建军 | 5890 | 5760 | 0.9779 | 4930 | 0.254 | 590 | 海金杜门：脱脂(单位张力6.9）、转退火 |  | 20100077 | 轧硬 | 0.6*590-SPCC | 20600002 | 镍钝化卷半成品 | 0.254-SPCC |  | 30 | MO001757 | MO001757-002-01 | HJDM002 | 东方镍钝化半成品前处理0.254（海金杜门：厚度公差：0.250-0.255mm、硬度：90-100HV,粗糙度：Ra0.5-0.7μm） | 11805 | 2024-07-18 | 2024-07-25 | 3 | 2024-07-20 02:47:23 | 2024-07-20 03:39:22 | 江苏东方九天新能源材料有限公司 | 248103 | 王建军 |  |  | 0.25 | 4950 | 590 | 1 | DL00240700471 | 海金杜门：（0.254*590）厚度公差: 0.250-0.255mm，硬度:90-100HV.粗糙度: Ra0.5-0.7um |  |  |  |  | 3915 | 2
最终平整 | JL00240401321 | JL0024040132 | 东方750平整 | 合格 | 让步接收 | 甲 | 丁振 | 6020 | 5950 | 0.9884 | 8860 | 0.14 | 610 | 镇海联航：750平整用普光棍(Ra0.1-0.2um)平整、厚度公差：0.135-0.145mm、硬度100-110HV,延伸＞30%，粗糙度Ra≤0.2μm | A暗线印(来料多条暗线印，细划伤),Z振纹(来料振纹，搓伤),N粘钢折印(7800米后操边折印1-4CM，尾部150米不规律折印),H横辊印(来料横条印，) | 20100082 | 轧硬 | 0.6*610-SPCC | 31010009 | 小品种钢卷 | 0.14-SPCC |  | 60 | MO001078 | MO001078-003-01 | XPZG001 | 小品种钢前处理模板 | 12445 | 2024-07-01 | 2024-07-16 | 2 | 2024-07-20 03:24:33 | 2024-07-20 03:28:38 | 江苏东方九天新能源材料有限公司 | 198491 | 丁振 |  |  | 0.14 | 8350 | 610 | 1 | JL00240401321 | 镇海联航：（0.14）厚度公差：0.135-0.145mm,延伸＞30%，HV100-110,粗糙度≤0.2μM | 1 | A暗线印(来料多条暗线印，细划伤),Z振纹(来料振纹，搓伤),N粘钢折印(7800米后操边折印1-4CM，尾部150米不规律折印),H横辊印(来料横条印，) | 是 | 是 | 16697 | 3
最终平整 | JG12240502383 | JG12240502383 | 东方850平整 | 其他入库 | 协议品 | 甲 | 陈俊华,钱琨 | 1455 | 1450 | 0.9966 | 2770 | 0.1 | 710 | 平整 | K孔洞(2592.3-2665.7米传549.7-550MM7个1.08-4.19MM2) | 20500021 | 光亮卷半成品 | 0.4-SPCC | 30210015 | 光亮卷 | 0.1-SPCC |  | 60 | MO001299 | MO001299-001 | GLJ003 | 光亮卷前处理 模板 | 1600 | 2024-07-06 | 2024-07-06 | 2 | 2024-07-20 03:10:17 | 2024-07-20 03:12:09 | 江苏东方九天新能源材料有限公司 | 213357 | 陈俊华 |  |  | 0.1 | 2400 | 710 | 1 | JG12240502383 |  | 1 | K孔洞(2592.3-2665.7米传549.7-550MM7个1.08-4.19MM2) | 是 | 是 | 7906 | 1
镍钝化 | JL0024030032-122 | JL0024030032-12 | 东方镍钝化750 | 合格 | 让步接收 | 乙 | 王晶晶 | 713 | 713 | 1 | 1270 | 0.12 | 590 | 泰德通：750镍钝化工段镀镍，HV100-120,镀层≥1.2μM，纸管芯 ,整卷发货 | S色差(来料双边氧化色差)X细划伤(来料板面偶有挫划伤) | 20600023 | 镍钝化卷半成品 | 0.12-SPCC | 31310005 | 镍钝化卷 | 0.12-SPCC |  | 10 | MO001784 | MO001784-002-02 | NDH001 | 镍钝化模板 | 1860 | 2024-07-19 | 2024-07-21 | 3 | 2024-07-19 23:57:37 | 2024-07-20 03:05:19 | 江苏东方九天新能源材料有限公司 |  | 王贺阳 |  | 1 | 0.12 | 1270 | 590 | 1 | JL0024030032-122 | 泰德通（0.12*590）双面镀镍，镀层厚度≥1.2um，HV90-110；卷重≤1.5吨 | 1 | S色差(来料双边氧化色差)X细划伤(来料板面偶有挫划伤) | 是 | 是 | 282 | 2
一次脱脂 | DL00240700391 | DL0024070039 | 东方950脱脂2# | 合格 | 让步接收 | 甲 | 韩成飞,周志平 | 5860 | 5860 | 1 | 2130 | 0.6 | 590 | 海金杜门：脱脂（单位张力5.0）、转退火 | X细划伤(),S色差条印() | 20100077 | 轧硬 | 0.6*590-SPCC | 20600001 | 镍钝化卷半成品 | 0.203-SPCC |  | 10 | MO001783 | MO001783-001-01 | HJDM003 | 东方镍钝化半成品前处理0.203（海金杜门：厚度公差：0.198-0.203mm、硬度：90-100HV,粗糙度：Ra0.5-0.7μm） | 11795 | 2024-07-19 | 2024-07-27 | 3 | 2024-07-20 01:59:53 | 2024-07-20 02:52:43 | 江苏东方九天新能源材料有限公司 |  | 周志平 |  | 1 | 0.6 | 2130 | 590 | 1 | DL00240700391 | 海金杜门：（0.203*590）厚度公差: 0.198-0.203mm、硬度: 90-100HV,粗粕度: Ra0.5-0.7um |  | X细划伤(),S色差条印() |  |  |  | 1
一次脱脂 | DL00240700392 | DL0024070039 | 东方950脱脂2# | 合格 | 让步接收 | 甲 | 韩成飞,周志平 | 5885 | 5885 | 1 | 2130 | 0.6 | 590 | 海金杜门：脱脂（单位张力5.0）、转退火 | X细划伤(),S色差条印() | 20100077 | 轧硬 | 0.6*590-SPCC | 20600001 | 镍钝化卷半成品 | 0.203-SPCC |  | 10 | MO001783 | MO001783-001-02 | HJDM003 | 东方镍钝化半成品前处理0.203（海金杜门：厚度公差：0.198-0.203mm、硬度：90-100HV,粗糙度：Ra0.5-0.7μm） | 11795 | 2024-07-19 | 2024-07-27 | 3 | 2024-07-20 01:59:53 | 2024-07-20 02:52:43 | 江苏东方九天新能源材料有限公司 |  | 周志平 |  | 1 | 0.6 | 2130 | 590 | 1 | DL00240700392 | 海金杜门：（0.203*590）厚度公差: 0.198-0.203mm、硬度: 90-100HV,粗粕度: Ra0.5-0.7um |  | X细划伤(),S色差条印() |  |  |  | 1
最终脱脂 | DL00240700431 | DL0024070043 | 东方950脱脂1# | 合格 | 合格品 | 甲 | 关莫平,王建军 | 5900 | 5770 | 0.978 | 4940 | 0.254 | 590 | 海金杜门：脱脂(单位张力6.9）、转退火 |  | 20100077 | 轧硬 | 0.6*590-SPCC | 20600002 | 镍钝化卷半成品 | 0.254-SPCC |  | 30 | MO001757 | MO001757-001-01 | HJDM002 | 东方镍钝化半成品前处理0.254（海金杜门：厚度公差：0.250-0.255mm、硬度：90-100HV,粗糙度：Ra0.5-0.7μm） | 11875 | 2024-07-18 | 2024-07-25 | 3 | 2024-07-20 02:44:07 | 2024-07-20 02:47:07 | 江苏东方九天新能源材料有限公司 | 248102 | 王建军 |  |  | 0.25 | 5900 | 590 | 1 | DL00240700431 | 海金杜门：（0.254*590）厚度公差: 0.250-0.255mm，硬度:90-100HV.粗糙度: Ra0.5-0.7um |  |  |  |  | 3261 | 1
分剪 | JL1224040138222/35 | JL1224040138222 | 东方分剪6# | 合格 | 合格品 | 甲 | 秦海波 | 0 | 57 |  | 0 | 0.25 | 91 | 宁波路润 1： 排刀规格 74*MM*5+91*2此刀分切1包 ,300mm内孔，边部水锈斑边丝切掉，注：单片重量≤60KG，木托高度要求在10-11cm，每托重量2吨左右。大盘径的料中间需要放木条。厚度公差+/-0.01mm，宽度公差+/-0.15mm |  | 31010025 | 小品种钢卷 | 0.25-SPCC | 31020031 | 小品种钢分切带 | 0.25-SPCC |  | 10 | MO001808 | MO001808-001-35 | FJ001 | 分剪模板 | 2100 | 2024-07-19 | 2024-07-19 | 3 | 2024-07-20 02:38:52 | 2024-07-20 02:42:10 | 江苏东方九天新能源材料有限公司 |  | 樊小兵 |  | 1 | 0.25 | 0 | 91 | 1 | JL1224040138222/35 | 宁波路润 1： 排刀规格 74*MM*5+91*2此刀分切1包 ,300mm内孔，边部水锈斑边丝切掉，注：单片重量≤60KG，木托高度要求在10-11cm，每托重量2吨左右。大盘径的料中间需要放木条。厚度公差+/-0.01mm，宽度公差+/-0.15mm | 1 |  | 是 | 是 | 4 | 1
分剪 | JL1224040138222/34 | JL1224040138222 | 东方分剪6# | 合格 | 合格品 | 甲 | 秦海波 | 0 | 57 |  | 0 | 0.25 | 91 | 宁波路润 1： 排刀规格 74*MM*5+91*2此刀分切1包 ,300mm内孔，边部水锈斑边丝切掉，注：单片重量≤60KG，木托高度要求在10-11cm，每托重量2吨左右。大盘径的料中间需要放木条。厚度公差+/-0.01mm，宽度公差+/-0.15mm |  | 31010025 | 小品种钢卷 | 0.25-SPCC | 31020031 | 小品种钢分切带 | 0.25-SPCC |  | 10 | MO001808 | MO001808-001-34 | FJ001 | 分剪模板 | 2100 | 2024-07-19 | 2024-07-19 | 3 | 2024-07-20 02:38:52 | 2024-07-20 02:42:10 | 江苏东方九天新能源材料有限公司 |  | 樊小兵 |  | 1 | 0.25 | 0 | 91 | 1 | JL1224040138222/34 | 宁波路润 1： 排刀规格 74*MM*5+91*2此刀分切1包 ,300mm内孔，边部水锈斑边丝切掉，注：单片重量≤60KG，木托高度要求在10-11cm，每托重量2吨左右。大盘径的料中间需要放木条。厚度公差+/-0.01mm，宽度公差+/-0.15mm | 1 |  | 是 | 是 | 4 | 1
分剪 | JL1224040138222/33 | JL1224040138222 | 东方分剪6# | 合格 | 合格品 | 甲 | 秦海波 | 0 | 46 |  | 0 | 0.25 | 74 | 宁波路润 1： 排刀规格 74*MM*5+91*2此刀分切1包 ,300mm内孔，边部水锈斑边丝切掉，注：单片重量≤60KG，木托高度要求在10-11cm，每托重量2吨左右。大盘径的料中间需要放木条。厚度公差+/-0.01mm，宽度公差+/-0.15mm |  | 31010025 | 小品种钢卷 | 0.25-SPCC | 31020031 | 小品种钢分切带 | 0.25-SPCC |  | 10 | MO001808 | MO001808-001-33 | FJ001 | 分剪模板 | 2100 | 2024-07-19 | 2024-07-19 | 3 | 2024-07-20 02:38:52 | 2024-07-20 02:42:10 | 江苏东方九天新能源材料有限公司 |  | 樊小兵 |  | 1 | 0.25 | 0 | 74 | 1 | JL1224040138222/33 | 宁波路润 1： 排刀规格 74*MM*5+91*2此刀分切1包 ,300mm内孔，边部水锈斑边丝切掉，注：单片重量≤60KG，木托高度要求在10-11cm，每托重量2吨左右。大盘径的料中间需要放木条。厚度公差+/-0.01mm，宽度公差+/-0.15mm | 1 |  | 是 | 是 | 4 | 1
分剪 | JL1224040138222/32 | JL1224040138222 | 东方分剪6# | 合格 | 合格品 | 甲 | 秦海波 | 0 | 46 |  | 0 | 0.25 | 74 | 宁波路润 1： 排刀规格 74*MM*5+91*2此刀分切1包 ,300mm内孔，边部水锈斑边丝切掉，注：单片重量≤60KG，木托高度要求在10-11cm，每托重量2吨左右。大盘径的料中间需要放木条。厚度公差+/-0.01mm，宽度公差+/-0.15mm |  | 31010025 | 小品种钢卷 | 0.25-SPCC | 31020031 | 小品种钢分切带 | 0.25-SPCC |  | 10 | MO001808 | MO001808-001-32 | FJ001 | 分剪模板 | 2100 | 2024-07-19 | 2024-07-19 | 3 | 2024-07-20 02:38:52 | 2024-07-20 02:42:10 | 江苏东方九天新能源材料有限公司 |  | 樊小兵 |  | 1 | 0.25 | 0 | 74 | 1 | JL1224040138222/32 | 宁波路润 1： 排刀规格 74*MM*5+91*2此刀分切1包 ,300mm内孔，边部水锈斑边丝切掉，注：单片重量≤60KG，木托高度要求在10-11cm，每托重量2吨左右。大盘径的料中间需要放木条。厚度公差+/-0.01mm，宽度公差+/-0.15mm | 1 |  | 是 | 是 | 4 | 1
分剪 | JL1224040138222/31 | JL1224040138222 | 东方分剪6# | 合格 | 合格品 | 甲 | 秦海波 | 0 | 46 |  | 0 | 0.25 | 74 | 宁波路润 1： 排刀规格 74*MM*5+91*2此刀分切1包 ,300mm内孔，边部水锈斑边丝切掉，注：单片重量≤60KG，木托高度要求在10-11cm，每托重量2吨左右。大盘径的料中间需要放木条。厚度公差+/-0.01mm，宽度公差+/-0.15mm |  | 31010025 | 小品种钢卷 | 0.25-SPCC | 31020031 | 小品种钢分切带 | 0.25-SPCC |  | 10 | MO001808 | MO001808-001-31 | FJ001 | 分剪模板 | 2100 | 2024-07-19 | 2024-07-19 | 3 | 2024-07-20 02:38:52 | 2024-07-20 02:42:10 | 江苏东方九天新能源材料有限公司 |  | 樊小兵 |  | 1 | 0.25 | 0 | 74 | 1 | JL1224040138222/31 | 宁波路润 1： 排刀规格 74*MM*5+91*2此刀分切1包 ,300mm内孔，边部水锈斑边丝切掉，注：单片重量≤60KG，木托高度要求在10-11cm，每托重量2吨左右。大盘径的料中间需要放木条。厚度公差+/-0.01mm，宽度公差+/-0.15mm | 1 |  | 是 | 是 | 4 | 1
分剪 | JL1224040138222/30 | JL1224040138222 | 东方分剪6# | 合格 | 合格品 | 甲 | 秦海波 | 0 | 46 |  | 0 | 0.25 | 74 | 宁波路润 1： 排刀规格 74*MM*5+91*2此刀分切1包 ,300mm内孔，边部水锈斑边丝切掉，注：单片重量≤60KG，木托高度要求在10-11cm，每托重量2吨左右。大盘径的料中间需要放木条。厚度公差+/-0.01mm，宽度公差+/-0.15mm |  | 31010025 | 小品种钢卷 | 0.25-SPCC | 31020031 | 小品种钢分切带 | 0.25-SPCC |  | 10 | MO001808 | MO001808-001-30 | FJ001 | 分剪模板 | 2100 | 2024-07-19 | 2024-07-19 | 3 | 2024-07-20 02:38:52 | 2024-07-20 02:42:10 | 江苏东方九天新能源材料有限公司 |  | 樊小兵 |  | 1 | 0.25 | 0 | 74 | 1 | JL1224040138222/30 | 宁波路润 1： 排刀规格 74*MM*5+91*2此刀分切1包 ,300mm内孔，边部水锈斑边丝切掉，注：单片重量≤60KG，木托高度要求在10-11cm，每托重量2吨左右。大盘径的料中间需要放木条。厚度公差+/-0.01mm，宽度公差+/-0.15mm | 1 |  | 是 | 是 | 4 | 1
分剪 | JL1224040138222/29 | JL1224040138222 | 东方分剪6# | 合格 | 合格品 | 甲 | 秦海波 | 0 | 46 |  | 0 | 0.25 | 74 | 宁波路润 1： 排刀规格 74*MM*5+91*2此刀分切1包 ,300mm内孔，边部水锈斑边丝切掉，注：单片重量≤60KG，木托高度要求在10-11cm，每托重量2吨左右。大盘径的料中间需要放木条。厚度公差+/-0.01mm，宽度公差+/-0.15mm |  | 31010025 | 小品种钢卷 | 0.25-SPCC | 31020031 | 小品种钢分切带 | 0.25-SPCC |  | 10 | MO001808 | MO001808-001-29 | FJ001 | 分剪模板 | 2100 | 2024-07-19 | 2024-07-19 | 3 | 2024-07-20 02:38:52 | 2024-07-20 02:42:10 | 江苏东方九天新能源材料有限公司 |  | 樊小兵 |  | 1 | 0.25 | 0 | 74 | 1 | JL1224040138222/29 | 宁波路润 1： 排刀规格 74*MM*5+91*2此刀分切1包 ,300mm内孔，边部水锈斑边丝切掉，注：单片重量≤60KG，木托高度要求在10-11cm，每托重量2吨左右。大盘径的料中间需要放木条。厚度公差+/-0.01mm，宽度公差+/-0.15mm | 1 |  | 是 | 是 | 4 | 1
分剪 | JL1224040138222/28 | JL1224040138222 | 东方分剪6# | 合格 | 合格品 | 甲 | 秦海波 | 0 | 61 |  | 0 | 0.25 | 91 | 宁波路润 1： 排刀规格 74*MM*5+91*2此刀分切1包 ,300mm内孔，边部水锈斑边丝切掉，注：单片重量≤60KG，木托高度要求在10-11cm，每托重量2吨左右。大盘径的料中间需要放木条。厚度公差+/-0.01mm，宽度公差+/-0.15mm |  | 31010025 | 小品种钢卷 | 0.25-SPCC | 31020031 | 小品种钢分切带 | 0.25-SPCC |  | 10 | MO001808 | MO001808-001-28 | FJ001 | 分剪模板 | 2100 | 2024-07-19 | 2024-07-19 | 3 | 2024-07-20 02:38:52 | 2024-07-20 02:42:10 | 江苏东方九天新能源材料有限公司 |  | 樊小兵 |  | 1 | 0.25 | 0 | 91 | 1 | JL1224040138222/28 | 宁波路润 1： 排刀规格 74*MM*5+91*2此刀分切1包 ,300mm内孔，边部水锈斑边丝切掉，注：单片重量≤60KG，木托高度要求在10-11cm，每托重量2吨左右。大盘径的料中间需要放木条。厚度公差+/-0.01mm，宽度公差+/-0.15mm | 1 |  | 是 | 是 | 4 | 1
分剪 | JL1224040138222/27 | JL1224040138222 | 东方分剪6# | 合格 | 合格品 | 甲 | 秦海波 | 0 | 61 |  | 0 | 0.25 | 91 | 宁波路润 1： 排刀规格 74*MM*5+91*2此刀分切1包 ,300mm内孔，边部水锈斑边丝切掉，注：单片重量≤60KG，木托高度要求在10-11cm，每托重量2吨左右。大盘径的料中间需要放木条。厚度公差+/-0.01mm，宽度公差+/-0.15mm |  | 31010025 | 小品种钢卷 | 0.25-SPCC | 31020031 | 小品种钢分切带 | 0.25-SPCC |  | 10 | MO001808 | MO001808-001-27 | FJ001 | 分剪模板 | 2100 | 2024-07-19 | 2024-07-19 | 3 | 2024-07-20 02:38:52 | 2024-07-20 02:42:10 | 江苏东方九天新能源材料有限公司 |  | 樊小兵 |  | 1 | 0.25 | 0 | 91 | 1 | JL1224040138222/27 | 宁波路润 1： 排刀规格 74*MM*5+91*2此刀分切1包 ,300mm内孔，边部水锈斑边丝切掉，注：单片重量≤60KG，木托高度要求在10-11cm，每托重量2吨左右。大盘径的料中间需要放木条。厚度公差+/-0.01mm，宽度公差+/-0.15mm | 1 |  | 是 | 是 | 4 | 1
分剪 | JL1224040138222/26 | JL1224040138222 | 东方分剪6# | 合格 | 合格品 | 甲 | 秦海波 | 0 | 49 |  | 0 | 0.25 | 74 | 宁波路润 1： 排刀规格 74*MM*5+91*2此刀分切1包 ,300mm内孔，边部水锈斑边丝切掉，注：单片重量≤60KG，木托高度要求在10-11cm，每托重量2吨左右。大盘径的料中间需要放木条。厚度公差+/-0.01mm，宽度公差+/-0.15mm |  | 31010025 | 小品种钢卷 | 0.25-SPCC | 31020031 | 小品种钢分切带 | 0.25-SPCC |  | 10 | MO001808 | MO001808-001-26 | FJ001 | 分剪模板 | 2100 | 2024-07-19 | 2024-07-19 | 3 | 2024-07-20 02:38:52 | 2024-07-20 02:42:10 | 江苏东方九天新能源材料有限公司 |  | 樊小兵 |  | 1 | 0.25 | 0 | 74 | 1 | JL1224040138222/26 | 宁波路润 1： 排刀规格 74*MM*5+91*2此刀分切1包 ,300mm内孔，边部水锈斑边丝切掉，注：单片重量≤60KG，木托高度要求在10-11cm，每托重量2吨左右。大盘径的料中间需要放木条。厚度公差+/-0.01mm，宽度公差+/-0.15mm | 1 |  | 是 | 是 | 4 | 1
分剪 | JL1224040138222/25 | JL1224040138222 | 东方分剪6# | 合格 | 合格品 | 甲 | 秦海波 | 0 | 49 |  | 0 | 0.25 | 74 | 宁波路润 1： 排刀规格 74*MM*5+91*2此刀分切1包 ,300mm内孔，边部水锈斑边丝切掉，注：单片重量≤60KG，木托高度要求在10-11cm，每托重量2吨左右。大盘径的料中间需要放木条。厚度公差+/-0.01mm，宽度公差+/-0.15mm |  | 31010025 | 小品种钢卷 | 0.25-SPCC | 31020031 | 小品种钢分切带 | 0.25-SPCC |  | 10 | MO001808 | MO001808-001-25 | FJ001 | 分剪模板 | 2100 | 2024-07-19 | 2024-07-19 | 3 | 2024-07-20 02:38:52 | 2024-07-20 02:42:10 | 江苏东方九天新能源材料有限公司 |  | 樊小兵 |  | 1 | 0.25 | 0 | 74 | 1 | JL1224040138222/25 | 宁波路润 1： 排刀规格 74*MM*5+91*2此刀分切1包 ,300mm内孔，边部水锈斑边丝切掉，注：单片重量≤60KG，木托高度要求在10-11cm，每托重量2吨左右。大盘径的料中间需要放木条。厚度公差+/-0.01mm，宽度公差+/-0.15mm | 1 |  | 是 | 是 | 4 | 1
分剪 | JL1224040138222/24 | JL1224040138222 | 东方分剪6# | 合格 | 合格品 | 甲 | 秦海波 | 0 | 49 |  | 0 | 0.25 | 74 | 宁波路润 1： 排刀规格 74*MM*5+91*2此刀分切1包 ,300mm内孔，边部水锈斑边丝切掉，注：单片重量≤60KG，木托高度要求在10-11cm，每托重量2吨左右。大盘径的料中间需要放木条。厚度公差+/-0.01mm，宽度公差+/-0.15mm |  | 31010025 | 小品种钢卷 | 0.25-SPCC | 31020031 | 小品种钢分切带 | 0.25-SPCC |  | 10 | MO001808 | MO001808-001-24 | FJ001 | 分剪模板 | 2100 | 2024-07-19 | 2024-07-19 | 3 | 2024-07-20 02:38:52 | 2024-07-20 02:42:10 | 江苏东方九天新能源材料有限公司 |  | 樊小兵 |  | 1 | 0.25 | 0 | 74 | 1 | JL1224040138222/24 | 宁波路润 1： 排刀规格 74*MM*5+91*2此刀分切1包 ,300mm内孔，边部水锈斑边丝切掉，注：单片重量≤60KG，木托高度要求在10-11cm，每托重量2吨左右。大盘径的料中间需要放木条。厚度公差+/-0.01mm，宽度公差+/-0.15mm | 1 |  | 是 | 是 | 4 | 1
分剪 | JL1224040138222/23 | JL1224040138222 | 东方分剪6# | 合格 | 合格品 | 甲 | 秦海波 | 0 | 49 |  | 0 | 0.25 | 74 | 宁波路润 1： 排刀规格 74*MM*5+91*2此刀分切1包 ,300mm内孔，边部水锈斑边丝切掉，注：单片重量≤60KG，木托高度要求在10-11cm，每托重量2吨左右。大盘径的料中间需要放木条。厚度公差+/-0.01mm，宽度公差+/-0.15mm |  | 31010025 | 小品种钢卷 | 0.25-SPCC | 31020031 | 小品种钢分切带 | 0.25-SPCC |  | 10 | MO001808 | MO001808-001-23 | FJ001 | 分剪模板 | 2100 | 2024-07-19 | 2024-07-19 | 3 | 2024-07-20 02:38:52 | 2024-07-20 02:42:10 | 江苏东方九天新能源材料有限公司 |  | 樊小兵 |  | 1 | 0.25 | 0 | 74 | 1 | JL1224040138222/23 | 宁波路润 1： 排刀规格 74*MM*5+91*2此刀分切1包 ,300mm内孔，边部水锈斑边丝切掉，注：单片重量≤60KG，木托高度要求在10-11cm，每托重量2吨左右。大盘径的料中间需要放木条。厚度公差+/-0.01mm，宽度公差+/-0.15mm | 1 |  | 是 | 是 | 4 | 1
分剪 | JL1224040138222/22 | JL1224040138222 | 东方分剪6# | 合格 | 合格品 | 甲 | 秦海波 | 0 | 49 |  | 0 | 0.25 | 74 | 宁波路润 1： 排刀规格 74*MM*5+91*2此刀分切1包 ,300mm内孔，边部水锈斑边丝切掉，注：单片重量≤60KG，木托高度要求在10-11cm，每托重量2吨左右。大盘径的料中间需要放木条。厚度公差+/-0.01mm，宽度公差+/-0.15mm |  | 31010025 | 小品种钢卷 | 0.25-SPCC | 31020031 | 小品种钢分切带 | 0.25-SPCC |  | 10 | MO001808 | MO001808-001-22 | FJ001 | 分剪模板 | 2100 | 2024-07-19 | 2024-07-19 | 3 | 2024-07-20 02:38:52 | 2024-07-20 02:42:10 | 江苏东方九天新能源材料有限公司 |  | 樊小兵 |  | 1 | 0.25 | 0 | 74 | 1 | JL1224040138222/22 | 宁波路润 1： 排刀规格 74*MM*5+91*2此刀分切1包 ,300mm内孔，边部水锈斑边丝切掉，注：单片重量≤60KG，木托高度要求在10-11cm，每托重量2吨左右。大盘径的料中间需要放木条。厚度公差+/-0.01mm，宽度公差+/-0.15mm | 1 |  | 是 | 是 | 4 | 1
分剪 | JL1224040138222/21 | JL1224040138222 | 东方分剪6# | 合格 | 合格品 | 甲 | 秦海波 | 0 | 60 |  | 0 | 0.25 | 91 | 宁波路润 1： 排刀规格 74*MM*5+91*2此刀分切1包 ,300mm内孔，边部水锈斑边丝切掉，注：单片重量≤60KG，木托高度要求在10-11cm，每托重量2吨左右。大盘径的料中间需要放木条。厚度公差+/-0.01mm，宽度公差+/-0.15mm |  | 31010025 | 小品种钢卷 | 0.25-SPCC | 31020031 | 小品种钢分切带 | 0.25-SPCC |  | 10 | MO001808 | MO001808-001-21 | FJ001 | 分剪模板 | 2100 | 2024-07-19 | 2024-07-19 | 3 | 2024-07-20 02:38:52 | 2024-07-20 02:42:10 | 江苏东方九天新能源材料有限公司 |  | 樊小兵 |  | 1 | 0.25 | 0 | 91 | 1 | JL1224040138222/21 | 宁波路润 1： 排刀规格 74*MM*5+91*2此刀分切1包 ,300mm内孔，边部水锈斑边丝切掉，注：单片重量≤60KG，木托高度要求在10-11cm，每托重量2吨左右。大盘径的料中间需要放木条。厚度公差+/-0.01mm，宽度公差+/-0.15mm | 1 |  | 是 | 是 | 4 | 1
分剪 | JL1224040138222/20 | JL1224040138222 | 东方分剪6# | 合格 | 合格品 | 甲 | 秦海波 | 0 | 60 |  | 0 | 0.25 | 91 | 宁波路润 1： 排刀规格 74*MM*5+91*2此刀分切1包 ,300mm内孔，边部水锈斑边丝切掉，注：单片重量≤60KG，木托高度要求在10-11cm，每托重量2吨左右。大盘径的料中间需要放木条。厚度公差+/-0.01mm，宽度公差+/-0.15mm |  | 31010025 | 小品种钢卷 | 0.25-SPCC | 31020031 | 小品种钢分切带 | 0.25-SPCC |  | 10 | MO001808 | MO001808-001-20 | FJ001 | 分剪模板 | 2100 | 2024-07-19 | 2024-07-19 | 3 | 2024-07-20 02:38:52 | 2024-07-20 02:42:10 | 江苏东方九天新能源材料有限公司 |  | 樊小兵 |  | 1 | 0.25 | 0 | 91 | 1 | JL1224040138222/20 | 宁波路润 1： 排刀规格 74*MM*5+91*2此刀分切1包 ,300mm内孔，边部水锈斑边丝切掉，注：单片重量≤60KG，木托高度要求在10-11cm，每托重量2吨左右。大盘径的料中间需要放木条。厚度公差+/-0.01mm，宽度公差+/-0.15mm | 1 |  | 是 | 是 | 4 | 1
分剪 | JL1224040138222/19 | JL1224040138222 | 东方分剪6# | 合格 | 合格品 | 甲 | 秦海波 | 0 | 49 |  | 0 | 0.25 | 74 | 宁波路润 1： 排刀规格 74*MM*5+91*2此刀分切1包 ,300mm内孔，边部水锈斑边丝切掉，注：单片重量≤60KG，木托高度要求在10-11cm，每托重量2吨左右。大盘径的料中间需要放木条。厚度公差+/-0.01mm，宽度公差+/-0.15mm |  | 31010025 | 小品种钢卷 | 0.25-SPCC | 31020031 | 小品种钢分切带 | 0.25-SPCC |  | 10 | MO001808 | MO001808-001-19 | FJ001 | 分剪模板 | 2100 | 2024-07-19 | 2024-07-19 | 3 | 2024-07-20 02:38:52 | 2024-07-20 02:42:10 | 江苏东方九天新能源材料有限公司 |  | 樊小兵 |  | 1 | 0.25 | 0 | 74 | 1 | JL1224040138222/19 | 宁波路润 1： 排刀规格 74*MM*5+91*2此刀分切1包 ,300mm内孔，边部水锈斑边丝切掉，注：单片重量≤60KG，木托高度要求在10-11cm，每托重量2吨左右。大盘径的料中间需要放木条。厚度公差+/-0.01mm，宽度公差+/-0.15mm | 1 |  | 是 | 是 | 4 | 1
分剪 | JL1224040138222/18 | JL1224040138222 | 东方分剪6# | 合格 | 合格品 | 甲 | 秦海波 | 0 | 49 |  | 0 | 0.25 | 74 | 宁波路润 1： 排刀规格 74*MM*5+91*2此刀分切1包 ,300mm内孔，边部水锈斑边丝切掉，注：单片重量≤60KG，木托高度要求在10-11cm，每托重量2吨左右。大盘径的料中间需要放木条。厚度公差+/-0.01mm，宽度公差+/-0.15mm |  | 31010025 | 小品种钢卷 | 0.25-SPCC | 31020031 | 小品种钢分切带 | 0.25-SPCC |  | 10 | MO001808 | MO001808-001-18 | FJ001 | 分剪模板 | 2100 | 2024-07-19 | 2024-07-19 | 3 | 2024-07-20 02:38:52 | 2024-07-20 02:42:10 | 江苏东方九天新能源材料有限公司 |  | 樊小兵 |  | 1 | 0.25 | 0 | 74 | 1 | JL1224040138222/18 | 宁波路润 1： 排刀规格 74*MM*5+91*2此刀分切1包 ,300mm内孔，边部水锈斑边丝切掉，注：单片重量≤60KG，木托高度要求在10-11cm，每托重量2吨左右。大盘径的料中间需要放木条。厚度公差+/-0.01mm，宽度公差+/-0.15mm | 1 |  | 是 | 是 | 4 | 1
分剪 | JL1224040138222/17 | JL1224040138222 | 东方分剪6# | 合格 | 合格品 | 甲 | 秦海波 | 0 | 49 |  | 0 | 0.25 | 74 | 宁波路润 1： 排刀规格 74*MM*5+91*2此刀分切1包 ,300mm内孔，边部水锈斑边丝切掉，注：单片重量≤60KG，木托高度要求在10-11cm，每托重量2吨左右。大盘径的料中间需要放木条。厚度公差+/-0.01mm，宽度公差+/-0.15mm |  | 31010025 | 小品种钢卷 | 0.25-SPCC | 31020031 | 小品种钢分切带 | 0.25-SPCC |  | 10 | MO001808 | MO001808-001-17 | FJ001 | 分剪模板 | 2100 | 2024-07-19 | 2024-07-19 | 3 | 2024-07-20 02:38:52 | 2024-07-20 02:42:10 | 江苏东方九天新能源材料有限公司 |  | 樊小兵 |  | 1 | 0.25 | 0 | 74 | 1 | JL1224040138222/17 | 宁波路润 1： 排刀规格 74*MM*5+91*2此刀分切1包 ,300mm内孔，边部水锈斑边丝切掉，注：单片重量≤60KG，木托高度要求在10-11cm，每托重量2吨左右。大盘径的料中间需要放木条。厚度公差+/-0.01mm，宽度公差+/-0.15mm | 1 |  | 是 | 是 | 4 | 1
分剪 | JL1224040138222/16 | JL1224040138222 | 东方分剪6# | 合格 | 合格品 | 甲 | 秦海波 | 0 | 49 |  | 0 | 0.25 | 74 | 宁波路润 1： 排刀规格 74*MM*5+91*2此刀分切1包 ,300mm内孔，边部水锈斑边丝切掉，注：单片重量≤60KG，木托高度要求在10-11cm，每托重量2吨左右。大盘径的料中间需要放木条。厚度公差+/-0.01mm，宽度公差+/-0.15mm |  | 31010025 | 小品种钢卷 | 0.25-SPCC | 31020031 | 小品种钢分切带 | 0.25-SPCC |  | 10 | MO001808 | MO001808-001-16 | FJ001 | 分剪模板 | 2100 | 2024-07-19 | 2024-07-19 | 3 | 2024-07-20 02:38:52 | 2024-07-20 02:42:10 | 江苏东方九天新能源材料有限公司 |  | 樊小兵 |  | 1 | 0.25 | 0 | 74 | 1 | JL1224040138222/16 | 宁波路润 1： 排刀规格 74*MM*5+91*2此刀分切1包 ,300mm内孔，边部水锈斑边丝切掉，注：单片重量≤60KG，木托高度要求在10-11cm，每托重量2吨左右。大盘径的料中间需要放木条。厚度公差+/-0.01mm，宽度公差+/-0.15mm | 1 |  | 是 | 是 | 4 | 1
分剪 | JL1224040138222/15 | JL1224040138222 | 东方分剪6# | 合格 | 合格品 | 甲 | 秦海波 | 0 | 49 |  | 0 | 0.25 | 74 | 宁波路润 1： 排刀规格 74*MM*5+91*2此刀分切1包 ,300mm内孔，边部水锈斑边丝切掉，注：单片重量≤60KG，木托高度要求在10-11cm，每托重量2吨左右。大盘径的料中间需要放木条。厚度公差+/-0.01mm，宽度公差+/-0.15mm |  | 31010025 | 小品种钢卷 | 0.25-SPCC | 31020031 | 小品种钢分切带 | 0.25-SPCC |  | 10 | MO001808 | MO001808-001-15 | FJ001 | 分剪模板 | 2100 | 2024-07-19 | 2024-07-19 | 3 | 2024-07-20 02:38:52 | 2024-07-20 02:42:10 | 江苏东方九天新能源材料有限公司 |  | 樊小兵 |  | 1 | 0.25 | 0 | 74 | 1 | JL1224040138222/15 | 宁波路润 1： 排刀规格 74*MM*5+91*2此刀分切1包 ,300mm内孔，边部水锈斑边丝切掉，注：单片重量≤60KG，木托高度要求在10-11cm，每托重量2吨左右。大盘径的料中间需要放木条。厚度公差+/-0.01mm，宽度公差+/-0.15mm | 1 |  | 是 | 是 | 4 | 1
分剪 | JL1224040138222/14 | JL1224040138222 | 东方分剪6# | 合格 | 合格品 | 甲 | 秦海波 | 0 | 61 |  | 0 | 0.25 | 91 | 宁波路润 1： 排刀规格 74*MM*5+91*2此刀分切1包 ,300mm内孔，边部水锈斑边丝切掉，注：单片重量≤60KG，木托高度要求在10-11cm，每托重量2吨左右。大盘径的料中间需要放木条。厚度公差+/-0.01mm，宽度公差+/-0.15mm |  | 31010025 | 小品种钢卷 | 0.25-SPCC | 31020031 | 小品种钢分切带 | 0.25-SPCC |  | 10 | MO001808 | MO001808-001-14 | FJ001 | 分剪模板 | 2100 | 2024-07-19 | 2024-07-19 | 3 | 2024-07-20 02:38:52 | 2024-07-20 02:42:10 | 江苏东方九天新能源材料有限公司 |  | 樊小兵 |  | 1 | 0.25 | 0 | 91 | 1 | JL1224040138222/14 | 宁波路润 1： 排刀规格 74*MM*5+91*2此刀分切1包 ,300mm内孔，边部水锈斑边丝切掉，注：单片重量≤60KG，木托高度要求在10-11cm，每托重量2吨左右。大盘径的料中间需要放木条。厚度公差+/-0.01mm，宽度公差+/-0.15mm | 1 |  | 是 | 是 | 4 | 1
分剪 | JL1224040138222/13 | JL1224040138222 | 东方分剪6# | 合格 | 合格品 | 甲 | 秦海波 | 0 | 61 |  | 0 | 0.25 | 91 | 宁波路润 1： 排刀规格 74*MM*5+91*2此刀分切1包 ,300mm内孔，边部水锈斑边丝切掉，注：单片重量≤60KG，木托高度要求在10-11cm，每托重量2吨左右。大盘径的料中间需要放木条。厚度公差+/-0.01mm，宽度公差+/-0.15mm |  | 31010025 | 小品种钢卷 | 0.25-SPCC | 31020031 | 小品种钢分切带 | 0.25-SPCC |  | 10 | MO001808 | MO001808-001-13 | FJ001 | 分剪模板 | 2100 | 2024-07-19 | 2024-07-19 | 3 | 2024-07-20 02:38:52 | 2024-07-20 02:42:10 | 江苏东方九天新能源材料有限公司 |  | 樊小兵 |  | 1 | 0.25 | 0 | 91 | 1 | JL1224040138222/13 | 宁波路润 1： 排刀规格 74*MM*5+91*2此刀分切1包 ,300mm内孔，边部水锈斑边丝切掉，注：单片重量≤60KG，木托高度要求在10-11cm，每托重量2吨左右。大盘径的料中间需要放木条。厚度公差+/-0.01mm，宽度公差+/-0.15mm | 1 |  | 是 | 是 | 4 | 1
分剪 | JL1224040138222/12 | JL1224040138222 | 东方分剪6# | 合格 | 合格品 | 甲 | 秦海波 | 0 | 49 |  | 0 | 0.25 | 74 | 宁波路润 1： 排刀规格 74*MM*5+91*2此刀分切1包 ,300mm内孔，边部水锈斑边丝切掉，注：单片重量≤60KG，木托高度要求在10-11cm，每托重量2吨左右。大盘径的料中间需要放木条。厚度公差+/-0.01mm，宽度公差+/-0.15mm |  | 31010025 | 小品种钢卷 | 0.25-SPCC | 31020031 | 小品种钢分切带 | 0.25-SPCC |  | 10 | MO001808 | MO001808-001-12 | FJ001 | 分剪模板 | 2100 | 2024-07-19 | 2024-07-19 | 3 | 2024-07-20 02:38:52 | 2024-07-20 02:42:10 | 江苏东方九天新能源材料有限公司 |  | 樊小兵 |  | 1 | 0.25 | 0 | 74 | 1 | JL1224040138222/12 | 宁波路润 1： 排刀规格 74*MM*5+91*2此刀分切1包 ,300mm内孔，边部水锈斑边丝切掉，注：单片重量≤60KG，木托高度要求在10-11cm，每托重量2吨左右。大盘径的料中间需要放木条。厚度公差+/-0.01mm，宽度公差+/-0.15mm | 1 |  | 是 | 是 | 4 | 1
分剪 | JL1224040138222/11 | JL1224040138222 | 东方分剪6# | 合格 | 合格品 | 甲 | 秦海波 | 0 | 49 |  | 0 | 0.25 | 74 | 宁波路润 1： 排刀规格 74*MM*5+91*2此刀分切1包 ,300mm内孔，边部水锈斑边丝切掉，注：单片重量≤60KG，木托高度要求在10-11cm，每托重量2吨左右。大盘径的料中间需要放木条。厚度公差+/-0.01mm，宽度公差+/-0.15mm |  | 31010025 | 小品种钢卷 | 0.25-SPCC | 31020031 | 小品种钢分切带 | 0.25-SPCC |  | 10 | MO001808 | MO001808-001-11 | FJ001 | 分剪模板 | 2100 | 2024-07-19 | 2024-07-19 | 3 | 2024-07-20 02:38:52 | 2024-07-20 02:42:10 | 江苏东方九天新能源材料有限公司 |  | 樊小兵 |  | 1 | 0.25 | 0 | 74 | 1 | JL1224040138222/11 | 宁波路润 1： 排刀规格 74*MM*5+91*2此刀分切1包 ,300mm内孔，边部水锈斑边丝切掉，注：单片重量≤60KG，木托高度要求在10-11cm，每托重量2吨左右。大盘径的料中间需要放木条。厚度公差+/-0.01mm，宽度公差+/-0.15mm | 1 |  | 是 | 是 | 4 | 1
分剪 | JL1224040138222/10 | JL1224040138222 | 东方分剪6# | 合格 | 合格品 | 甲 | 秦海波 | 0 | 49 |  | 0 | 0.25 | 74 | 宁波路润 1： 排刀规格 74*MM*5+91*2此刀分切1包 ,300mm内孔，边部水锈斑边丝切掉，注：单片重量≤60KG，木托高度要求在10-11cm，每托重量2吨左右。大盘径的料中间需要放木条。厚度公差+/-0.01mm，宽度公差+/-0.15mm |  | 31010025 | 小品种钢卷 | 0.25-SPCC | 31020031 | 小品种钢分切带 | 0.25-SPCC |  | 10 | MO001808 | MO001808-001-10 | FJ001 | 分剪模板 | 2100 | 2024-07-19 | 2024-07-19 | 3 | 2024-07-20 02:38:52 | 2024-07-20 02:42:10 | 江苏东方九天新能源材料有限公司 |  | 樊小兵 |  | 1 | 0.25 | 0 | 74 | 1 | JL1224040138222/10 | 宁波路润 1： 排刀规格 74*MM*5+91*2此刀分切1包 ,300mm内孔，边部水锈斑边丝切掉，注：单片重量≤60KG，木托高度要求在10-11cm，每托重量2吨左右。大盘径的料中间需要放木条。厚度公差+/-0.01mm，宽度公差+/-0.15mm | 1 |  | 是 | 是 | 4 | 1
分剪 | JL1224040138222/9 | JL1224040138222 | 东方分剪6# | 合格 | 合格品 | 甲 | 秦海波 | 0 | 49 |  | 0 | 0.25 | 74 | 宁波路润 1： 排刀规格 74*MM*5+91*2此刀分切1包 ,300mm内孔，边部水锈斑边丝切掉，注：单片重量≤60KG，木托高度要求在10-11cm，每托重量2吨左右。大盘径的料中间需要放木条。厚度公差+/-0.01mm，宽度公差+/-0.15mm |  | 31010025 | 小品种钢卷 | 0.25-SPCC | 31020031 | 小品种钢分切带 | 0.25-SPCC |  | 10 | MO001808 | MO001808-001-09 | FJ001 | 分剪模板 | 2100 | 2024-07-19 | 2024-07-19 | 3 | 2024-07-20 02:38:52 | 2024-07-20 02:42:10 | 江苏东方九天新能源材料有限公司 |  | 樊小兵 |  | 1 | 0.25 | 0 | 74 | 1 | JL1224040138222/9 | 宁波路润 1： 排刀规格 74*MM*5+91*2此刀分切1包 ,300mm内孔，边部水锈斑边丝切掉，注：单片重量≤60KG，木托高度要求在10-11cm，每托重量2吨左右。大盘径的料中间需要放木条。厚度公差+/-0.01mm，宽度公差+/-0.15mm | 1 |  | 是 | 是 | 4 | 1
分剪 | JL1224040138222/8 | JL1224040138222 | 东方分剪6# | 合格 | 合格品 | 甲 | 秦海波 | 0 | 49 |  | 0 | 0.25 | 74 | 宁波路润 1： 排刀规格 74*MM*5+91*2此刀分切1包 ,300mm内孔，边部水锈斑边丝切掉，注：单片重量≤60KG，木托高度要求在10-11cm，每托重量2吨左右。大盘径的料中间需要放木条。厚度公差+/-0.01mm，宽度公差+/-0.15mm |  | 31010025 | 小品种钢卷 | 0.25-SPCC | 31020031 | 小品种钢分切带 | 0.25-SPCC |  | 10 | MO001808 | MO001808-001-08 | FJ001 | 分剪模板 | 2100 | 2024-07-19 | 2024-07-19 | 3 | 2024-07-20 02:38:52 | 2024-07-20 02:42:10 | 江苏东方九天新能源材料有限公司 |  | 樊小兵 |  | 1 | 0.25 | 0 | 74 | 1 | JL1224040138222/8 | 宁波路润 1： 排刀规格 74*MM*5+91*2此刀分切1包 ,300mm内孔，边部水锈斑边丝切掉，注：单片重量≤60KG，木托高度要求在10-11cm，每托重量2吨左右。大盘径的料中间需要放木条。厚度公差+/-0.01mm，宽度公差+/-0.15mm | 1 |  | 是 | 是 | 4 | 1
分剪 | JL1224040138222/7 | JL1224040138222 | 东方分剪6# | 合格 | 合格品 | 甲 | 秦海波 | 0 | 61 |  | 0 | 0.25 | 91 | 宁波路润 1： 排刀规格 74*MM*5+91*2此刀分切1包 ,300mm内孔，边部水锈斑边丝切掉，注：单片重量≤60KG，木托高度要求在10-11cm，每托重量2吨左右。大盘径的料中间需要放木条。厚度公差+/-0.01mm，宽度公差+/-0.15mm |  | 31010025 | 小品种钢卷 | 0.25-SPCC | 31020031 | 小品种钢分切带 | 0.25-SPCC |  | 10 | MO001808 | MO001808-001-07 | FJ001 | 分剪模板 | 2100 | 2024-07-19 | 2024-07-19 | 3 | 2024-07-20 02:38:52 | 2024-07-20 02:42:10 | 江苏东方九天新能源材料有限公司 |  | 樊小兵 |  | 1 | 0.25 | 0 | 91 | 1 | JL1224040138222/7 | 宁波路润 1： 排刀规格 74*MM*5+91*2此刀分切1包 ,300mm内孔，边部水锈斑边丝切掉，注：单片重量≤60KG，木托高度要求在10-11cm，每托重量2吨左右。大盘径的料中间需要放木条。厚度公差+/-0.01mm，宽度公差+/-0.15mm | 1 |  | 是 | 是 | 4 | 1
分剪 | JL1224040138222/6 | JL1224040138222 | 东方分剪6# | 合格 | 合格品 | 甲 | 秦海波 | 0 | 61 |  | 0 | 0.25 | 91 | 宁波路润 1： 排刀规格 74*MM*5+91*2此刀分切1包 ,300mm内孔，边部水锈斑边丝切掉，注：单片重量≤60KG，木托高度要求在10-11cm，每托重量2吨左右。大盘径的料中间需要放木条。厚度公差+/-0.01mm，宽度公差+/-0.15mm |  | 31010025 | 小品种钢卷 | 0.25-SPCC | 31020031 | 小品种钢分切带 | 0.25-SPCC |  | 10 | MO001808 | MO001808-001-06 | FJ001 | 分剪模板 | 2100 | 2024-07-19 | 2024-07-19 | 3 | 2024-07-20 02:38:52 | 2024-07-20 02:42:10 | 江苏东方九天新能源材料有限公司 |  | 樊小兵 |  | 1 | 0.25 | 0 | 91 | 1 | JL1224040138222/6 | 宁波路润 1： 排刀规格 74*MM*5+91*2此刀分切1包 ,300mm内孔，边部水锈斑边丝切掉，注：单片重量≤60KG，木托高度要求在10-11cm，每托重量2吨左右。大盘径的料中间需要放木条。厚度公差+/-0.01mm，宽度公差+/-0.15mm | 1 |  | 是 | 是 | 4 | 1
分剪 | JL1224040138222/5 | JL1224040138222 | 东方分剪6# | 合格 | 合格品 | 甲 | 秦海波 | 0 | 49 |  | 0 | 0.25 | 74 | 宁波路润 1： 排刀规格 74*MM*5+91*2此刀分切1包 ,300mm内孔，边部水锈斑边丝切掉，注：单片重量≤60KG，木托高度要求在10-11cm，每托重量2吨左右。大盘径的料中间需要放木条。厚度公差+/-0.01mm，宽度公差+/-0.15mm |  | 31010025 | 小品种钢卷 | 0.25-SPCC | 31020031 | 小品种钢分切带 | 0.25-SPCC |  | 10 | MO001808 | MO001808-001-05 | FJ001 | 分剪模板 | 2100 | 2024-07-19 | 2024-07-19 | 3 | 2024-07-20 02:38:52 | 2024-07-20 02:42:10 | 江苏东方九天新能源材料有限公司 |  | 樊小兵 |  | 1 | 0.25 | 0 | 74 | 1 | JL1224040138222/5 | 宁波路润 1： 排刀规格 74*MM*5+91*2此刀分切1包 ,300mm内孔，边部水锈斑边丝切掉，注：单片重量≤60KG，木托高度要求在10-11cm，每托重量2吨左右。大盘径的料中间需要放木条。厚度公差+/-0.01mm，宽度公差+/-0.15mm | 1 |  | 是 | 是 | 4 | 1
分剪 | JL1224040138222/4 | JL1224040138222 | 东方分剪6# | 合格 | 合格品 | 甲 | 秦海波 | 0 | 49 |  | 0 | 0.25 | 74 | 宁波路润 1： 排刀规格 74*MM*5+91*2此刀分切1包 ,300mm内孔，边部水锈斑边丝切掉，注：单片重量≤60KG，木托高度要求在10-11cm，每托重量2吨左右。大盘径的料中间需要放木条。厚度公差+/-0.01mm，宽度公差+/-0.15mm |  | 31010025 | 小品种钢卷 | 0.25-SPCC | 31020031 | 小品种钢分切带 | 0.25-SPCC |  | 10 | MO001808 | MO001808-001-04 | FJ001 | 分剪模板 | 2100 | 2024-07-19 | 2024-07-19 | 3 | 2024-07-20 02:38:52 | 2024-07-20 02:42:10 | 江苏东方九天新能源材料有限公司 |  | 樊小兵 |  | 1 | 0.25 | 0 | 74 | 1 | JL1224040138222/4 | 宁波路润 1： 排刀规格 74*MM*5+91*2此刀分切1包 ,300mm内孔，边部水锈斑边丝切掉，注：单片重量≤60KG，木托高度要求在10-11cm，每托重量2吨左右。大盘径的料中间需要放木条。厚度公差+/-0.01mm，宽度公差+/-0.15mm | 1 |  | 是 | 是 | 4 | 1
分剪 | JL1224040138222/3 | JL1224040138222 | 东方分剪6# | 合格 | 合格品 | 甲 | 秦海波 | 0 | 49 |  | 0 | 0.25 | 74 | 宁波路润 1： 排刀规格 74*MM*5+91*2此刀分切1包 ,300mm内孔，边部水锈斑边丝切掉，注：单片重量≤60KG，木托高度要求在10-11cm，每托重量2吨左右。大盘径的料中间需要放木条。厚度公差+/-0.01mm，宽度公差+/-0.15mm |  | 31010025 | 小品种钢卷 | 0.25-SPCC | 31020031 | 小品种钢分切带 | 0.25-SPCC |  | 10 | MO001808 | MO001808-001-03 | FJ001 | 分剪模板 | 2100 | 2024-07-19 | 2024-07-19 | 3 | 2024-07-20 02:38:52 | 2024-07-20 02:42:10 | 江苏东方九天新能源材料有限公司 |  | 樊小兵 |  | 1 | 0.25 | 0 | 74 | 1 | JL1224040138222/3 | 宁波路润 1： 排刀规格 74*MM*5+91*2此刀分切1包 ,300mm内孔，边部水锈斑边丝切掉，注：单片重量≤60KG，木托高度要求在10-11cm，每托重量2吨左右。大盘径的料中间需要放木条。厚度公差+/-0.01mm，宽度公差+/-0.15mm | 1 |  | 是 | 是 | 4 | 1
分剪 | JL1224040138222/2 | JL1224040138222 | 东方分剪6# | 合格 | 合格品 | 甲 | 秦海波 | 0 | 49 |  | 0 | 0.25 | 74 | 宁波路润 1： 排刀规格 74*MM*5+91*2此刀分切1包 ,300mm内孔，边部水锈斑边丝切掉，注：单片重量≤60KG，木托高度要求在10-11cm，每托重量2吨左右。大盘径的料中间需要放木条。厚度公差+/-0.01mm，宽度公差+/-0.15mm |  | 31010025 | 小品种钢卷 | 0.25-SPCC | 31020031 | 小品种钢分切带 | 0.25-SPCC |  | 10 | MO001808 | MO001808-001-02 | FJ001 | 分剪模板 | 2100 | 2024-07-19 | 2024-07-19 | 3 | 2024-07-20 02:38:52 | 2024-07-20 02:42:10 | 江苏东方九天新能源材料有限公司 |  | 樊小兵 |  | 1 | 0.25 | 0 | 74 | 1 | JL1224040138222/2 | 宁波路润 1： 排刀规格 74*MM*5+91*2此刀分切1包 ,300mm内孔，边部水锈斑边丝切掉，注：单片重量≤60KG，木托高度要求在10-11cm，每托重量2吨左右。大盘径的料中间需要放木条。厚度公差+/-0.01mm，宽度公差+/-0.15mm | 1 |  | 是 | 是 | 4 | 1
分剪 | JL1224040138222/1 | JL1224040138222 | 东方分剪6# | 合格 | 合格品 | 甲 | 秦海波 | 0 | 49 |  | 0 | 0.25 | 74 | 宁波路润 1： 排刀规格 74*MM*5+91*2此刀分切1包 ,300mm内孔，边部水锈斑边丝切掉，注：单片重量≤60KG，木托高度要求在10-11cm，每托重量2吨左右。大盘径的料中间需要放木条。厚度公差+/-0.01mm，宽度公差+/-0.15mm |  | 31010025 | 小品种钢卷 | 0.25-SPCC | 31020031 | 小品种钢分切带 | 0.25-SPCC |  | 10 | MO001808 | MO001808-001-01 | FJ001 | 分剪模板 | 2100 | 2024-07-19 | 2024-07-19 | 3 | 2024-07-20 02:38:52 | 2024-07-20 02:42:10 | 江苏东方九天新能源材料有限公司 |  | 樊小兵 |  | 1 | 0.25 | 0 | 74 | 1 | JL1224040138222/1 | 宁波路润 1： 排刀规格 74*MM*5+91*2此刀分切1包 ,300mm内孔，边部水锈斑边丝切掉，注：单片重量≤60KG，木托高度要求在10-11cm，每托重量2吨左右。大盘径的料中间需要放木条。厚度公差+/-0.01mm，宽度公差+/-0.15mm | 1 |  | 是 | 是 | 4 | 1
铬钝化 | JG122406025911 | JG122406025911 | 东方铬钝化950 | 合格 | 让步接收 | 乙 | 李志祥 | 6740 | 6711 | 0.9957 | 11860 | 0.1 | 760 | / | 7250米横向437mm孔洞0.7平方毫米 | 30210015 | 光亮卷 | 0.1-SPCC | 30110014 | 铬钝化卷 | 0.1-SPCC |  | 10 | MO001805 | MO001805-013 | GDH001 | 铬钝化模板 | 6740 | 2024-07-19 | 2024-07-19 | 3 | 2024-07-20 02:23:39 | 2024-07-20 02:26:03 | 江苏东方九天新能源材料有限公司 | 249440 | 李志祥 |  |  | 0.1 | 11930 | 760 | 1 | JG122406025911 |  | 1 | 7250米大小0.7横向437 | 是 | 是 | 3 | 13
最终平整 | JG122405515122 | JG1224055151 | 东方850平整 | 合格 | 让步接收 | 甲 | 陈俊华,钱琨 | 1820 | 1820 | 1 | 3120 | 0.1 | 760 | 平整 | K孔洞(319.5米传749.9MM5.78；2216.9米传669.9MM0.22MM2) | 20100142 | 轧硬 | 0.4*760-SPCC | 30210015 | 光亮卷 | 0.1-SPCC |  | 60 | MO000767 | MO000767-009-02-02 | KSFW001 | 东方小品种钢前处理 0.67（昆山富维 厚度公差：0.660-0.670mm,光泽度大于150GU（横向、纵向），粗糙度：Ra0.2-0.45um.硬度：HV80-110） | 13825 | 2024-06-17 | 2024-06-27 | 5 | 2024-07-20 01:56:37 | 2024-07-20 02:02:43 | 江苏东方九天新能源材料有限公司 |  | 陈俊华 |  | 1 | 0.1 | 3120 | 760 | 1 | JG122405515122 | 轧0.1，米数控制在23700-23800米，脱脂分一包10500米。 | 1 | K孔洞(319.5米传749.9MM5.78；2216.9米传669.9MM0.22MM2) | 是 | 是 | 4411 | 9
铬钝化 | JG1224060286 | JG1224060286 | 东方铬钝化750 | 合格 | 合格品 | 乙 | 李澍 | 5178 | 5167 | 0.9979 | 7140 | 0.15 | 610 | 镀铬量80-100 |  | 30210011 | 光亮卷 | 0.15-SPCC | 30110011 | 铬钝化卷 | 0.15-SPCC |  | 10 | MO001821 | MO001821-002 | GDH001 | 铬钝化模板 | 5178 | 2024-07-19 | 2024-07-19 | 3 | 2024-07-20 01:09:11 | 2024-07-20 01:53:07 | 江苏东方九天新能源材料有限公司 | 249901 | 李澍 |  |  | 0.15 | 0 | 610 | 1 | JG1224060286 |  | 1 | 色差 白斑 辊印 条印 粘钢折印 | 是 | 是 | 44 | 2
最终脱脂 | DL00240700432 | DL0024070043 | 东方950脱脂1# | 合格 | 合格品 | 甲 | 关莫平,王建军 | 5855 | 5720 | 0.9769 | 4920 | 0.254 | 590 | 海金杜门：脱脂(单位张力6.9）、转退火 |  | 20100077 | 轧硬 | 0.6*590-SPCC | 20600002 | 镍钝化卷半成品 | 0.254-SPCC |  | 30 | MO001757 | MO001757-001-02 | HJDM002 | 东方镍钝化半成品前处理0.254（海金杜门：厚度公差：0.250-0.255mm、硬度：90-100HV,粗糙度：Ra0.5-0.7μm） | 11875 | 2024-07-18 | 2024-07-25 | 3 | 2024-07-20 00:54:39 | 2024-07-20 01:45:26 | 江苏东方九天新能源材料有限公司 | 248102 | 王建军 |  |  | 0.25 | 4950 | 590 | 1 | DL00240700432 | 海金杜门：（0.254*590）厚度公差: 0.250-0.255mm，硬度:90-100HV.粗糙度: Ra0.5-0.7um |  |  |  |  | 3261 | 1
最终平整 | JG12240602561 | JG1224060256 | 东方850平整 | 合格 | 合格品 | 甲 | 陈俊华,钱琨 | 7680 | 7380 | 0.9609 | 12900 | 0.1 | 760 | 平整 |  | 20100142 | 轧硬 | 0.4*760-SPCC | 30210015 | 光亮卷 | 0.1-SPCC |  | 60 | MO000945 | MO000945-025-01 | KSFW001 | 东方小品种钢前处理 0.67（昆山富维 厚度公差：0.660-0.670mm,光泽度大于150GU（横向、纵向），粗糙度：Ra0.2-0.45um.硬度：HV80-110） | 13530 | 2024-06-25 | 2024-07-05 | 2 | 2024-07-20 01:42:46 | 2024-07-20 01:43:15 | 江苏东方九天新能源材料有限公司 | 193106 | 陈俊华 |  |  | 0.1 | 13300 | 760 | 1 | JG12240602561 | 轧0.1，米数控制在23100-23200米，脱脂分一包10400米。 | 1 |  | 是 | 是 | 3832 | 25
一次脱脂 | JG1224070405 | JG1224070405 | 东方950脱脂2# | 合格 | 合格品 | 甲 | 韩成飞,周志平 | 13815 | 13810 | 0.9996 | 6260 | 0.4 | 710 | 脱脂（950-2） |  | 20100028 | 轧硬 | 0.4*710-SPCC | 30210015 | 光亮卷 | 0.1-SPCC |  | 10 | MO001804 | MO001804-005 | GLJ002 | 东方光亮卷前处理（0.4轧0.1mm) | 13815 | 2024-07-19 | 2024-08-03 | 5 | 2024-07-20 01:17:50 | 2024-07-20 01:18:24 | 江苏东方九天新能源材料有限公司 | 249261 | 周志平 |  |  | 0.4 | 6330 | 710 | 1 | JG1224070405 | 轧0.1；米数控制在25100-25200，脱脂平均分包 |  |  | 否 | 否 | 5648 | 5
最终平整 | JL00240401312 | JL0024040131 | 东方750平整 | 合格 | 让步接收 | 甲 | 丁振 | 6160 | 6115 | 0.9927 | 9100 | 0.14 | 610 | 镇海联航：750平整用普光棍(Ra0.1-0.2um)平整、厚度公差：0.135-0.145mm、硬度100-110HV,延伸＞30%，粗糙度Ra≤0.2μm | A暗线印(来料多条暗线印),Z振纹(来料振纹，偶有细划伤),N粘钢折印(7500米后传边折印1-5CM，尾部200米不规律折印),H横辊印(来料横条印，搓伤) | 20100082 | 轧硬 | 0.6*610-SPCC | 31010009 | 小品种钢卷 | 0.14-SPCC |  | 60 | MO001078 | MO001078-001-02 | XPZG001 | 小品种钢前处理模板 | 12475 | 2024-07-01 | 2024-07-16 | 2 | 2024-07-20 01:09:18 | 2024-07-20 01:12:12 | 江苏东方九天新能源材料有限公司 | 198482 | 丁振 |  |  | 0.14 | 8600 | 610 | 1 | JL00240401312 | 镇海联航：（0.14）厚度公差：0.135-0.145mm,延伸＞30%，HV100-110,粗糙度≤0.2μM | 1 | A暗线印(来料多条暗线印),Z振纹(来料振纹，偶有细划伤),N粘钢折印(7500米后传边折印1-5CM，尾部200米不规律折印),H横辊印(来料横条印，搓伤) | 是 | 是 | 16666 | 1
铬钝化 | JG1224060301 | JG1224060301 | 东方铬钝化750 | 合格 | 合格品 | 乙 | 李澍 | 5326 | 5307 | 0.9964 | 7260 | 0.15 | 610 | 镀铬量80-100 |  | 30210011 | 光亮卷 | 0.15-SPCC | 30110011 | 铬钝化卷 | 0.15-SPCC |  | 10 | MO001821 | MO001821-001 | GDH001 | 铬钝化模板 | 5326 | 2024-07-19 | 2024-07-19 | 3 | 2024-07-20 01:07:40 | 2024-07-20 01:09:00 | 江苏东方九天新能源材料有限公司 | 249900 | 李澍 |  |  | 0.15 | 0 | 610 | 1 | JG1224060301 |  | 1 | 白斑 锈斑 辊印 色差 | 是 | 是 | 2 | 1
铬钝化 | JG12240700532 | JG1224070053 | 东方铬钝化750 | 合格 | 合格品 | 乙 | 李澍 | 3447 | 3447 | 1 | 4740 | 0.15 | 610 | 镀铬80-100 |  | 30210011 | 光亮卷 | 0.15-SPCC | 30110011 | 铬钝化卷 | 0.15-SPCC |  | 10 | MO001787 | MO001787-007-02 | GDH001 | 铬钝化模板 | 5210 | 2024-07-19 | 2024-07-19 | 3 | 2024-07-20 01:06:44 | 2024-07-20 01:07:24 | 江苏东方九天新能源材料有限公司 |  | 李澍 |  | 1 | 0.15 | 4740 | 610 | 1 | JG12240700532 |  | 1 |  | 是 | 是 | 1 | 7
铬钝化 | JG12240700531 | JG1224070053 | 东方铬钝化750 | 合格 | 合格品 | 乙 | 李澍 | 1748 | 1748 | 1 | 2400 | 0.15 | 610 | 镀铬80-100 |  | 30210011 | 光亮卷 | 0.15-SPCC | 30110011 | 铬钝化卷 | 0.15-SPCC |  | 10 | MO001787 | MO001787-007-01 | GDH001 | 铬钝化模板 | 5210 | 2024-07-19 | 2024-07-19 | 3 | 2024-07-20 01:06:44 | 2024-07-20 01:07:23 | 江苏东方九天新能源材料有限公司 |  | 李澍 |  | 1 | 0.15 | 2400 | 610 | 1 | JG12240700531 |  | 1 |  | 是 | 是 | 1 | 7
铬钝化 | JG1224060139112 | JG122406013911 | 东方铬钝化950 | 合格 | 合格品 | 乙 | 李志祥 | 4175 | 4175 | 1 | 7220 | 0.1 | 760 | / |  | 30210015 | 光亮卷 | 0.1-SPCC | 30110014 | 铬钝化卷 | 0.1-SPCC |  | 10 | MO001805 | MO001805-006-02 | GDH001 | 铬钝化模板 | 6540 | 2024-07-19 | 2024-07-19 | 3 | 2024-07-19 23:58:52 | 2024-07-20 01:04:07 | 江苏东方九天新能源材料有限公司 |  | 李志祥 |  | 1 | 0.1 | 7220 | 760 | 1 | JG1224060139112 |  | 1 |  | 是 | 是 | 99 | 6
铬钝化 | JG1224060139111 | JG122406013911 | 东方铬钝化950 | 合格 | 合格品 | 乙 | 李志祥 | 2345 | 2345 | 1 | 4050 | 0.1 | 760 | / |  | 30210015 | 光亮卷 | 0.1-SPCC | 30110014 | 铬钝化卷 | 0.1-SPCC |  | 10 | MO001805 | MO001805-006-01 | GDH001 | 铬钝化模板 | 6540 | 2024-07-19 | 2024-07-19 | 3 | 2024-07-19 23:58:52 | 2024-07-20 01:04:07 | 江苏东方九天新能源材料有限公司 |  | 李志祥 |  | 1 | 0.1 | 4050 | 760 | 1 | JG1224060139111 |  | 1 |  | 是 | 是 | 99 | 6
最终脱脂 | DL00240700111 | DL0024070011 | 东方950脱脂1# | 合格 | 合格品 | 甲 | 关莫平,王建军 | 5900 | 5700 | 0.9661 | 4985 | 0.254 | 590 | 海金杜门：脱脂(单位张力6.9）、转退火 |  | 20100077 | 轧硬 | 0.6*590-SPCC | 20600002 | 镍钝化卷半成品 | 0.254-SPCC |  | 30 | MO001665 | MO001665-002-01 | HJDM002 | 东方镍钝化半成品前处理0.254（海金杜门：厚度公差：0.250-0.255mm、硬度：90-100HV,粗糙度：Ra0.5-0.7μm） | 11765 | 2024-07-16 | 2024-07-26 | 3 | 2024-07-19 23:58:17 | 2024-07-20 00:50:29 | 江苏东方九天新能源材料有限公司 | 244182 | 王建军 |  |  | 0.25 | 5000 | 590 | 1 | DL00240700111 | 海金杜门：（0.254*590）厚度公差: 0.250-0.255mm，硬度:90-100HV.粗稳度: Ra0.5-0.7um |  | 反面传侧边部5.5公分线印明显..內1450米左右13公分细划伤明显 |  |  | 2456 | 2
一次脱脂 | JG1224070420 | JG1224070420 | 东方950脱脂2# | 合格 | 合格品 | 甲 | 韩成飞,周志平 | 13490 | 13460 | 0.9978 | 6110 | 0.4 | 710 | 脱脂（950-2） |  | 20100028 | 轧硬 | 0.4*710-SPCC | 30210015 | 光亮卷 | 0.1-SPCC |  | 10 | MO001803 | MO001803-003 | GLJ002 | 东方光亮卷前处理（0.4轧0.1mm) | 13490 | 2024-07-19 | 2024-08-03 | 3 | 2024-07-20 00:32:51 | 2024-07-20 00:33:23 | 江苏东方九天新能源材料有限公司 | 249246 | 周志平 |  |  | 0.4 | 6185 | 710 | 1 | JG1224070420 | 轧0.1；米数控制在24700-24800，脱脂平均分包 |  |  | 否 | 否 | 11726 | 3
最终冷轧 | JG1224070104 | JG1224070104 | 东方850轧机 | 合格 | 合格品 | 甲 | 何建 | 13195 | 13160 | 0.9973 | 22760 | 0.1 | 760 | 850轧机普光辊(Ra0.4-0.6μm)轧制0.1mm(0.4-0.25-0.15-0.115-0.1) |  | 20100142 | 轧硬 | 0.4*760-SPCC | 30210015 | 光亮卷 | 0.1-SPCC |  | 30 | MO001250 | MO001250-004 | GLJ003 | 光亮卷前处理 模板 | 13230 | 2024-07-05 | 2024-07-15 | 5 | 2024-07-20 00:02:12 | 2024-07-20 00:02:48 | 江苏东方九天新能源材料有限公司 | 207325 | 何建 |  |  | 0.4 | 5610 | 760 | 1 | JG1224070104 | 轧0.1，米数控制在22700-22800米，脱脂分一包10300米。 |  |  | 否 | 否 | 5547 | 4
铬钝化 | JG122405506322 | JG122405506322 | 东方铬钝化950 | 合格 | 让步接收 | 乙 | 李志祥 | 4300 | 4267 | 0.9923 | 7460 | 0.1 | 760 | / | 1397米操233mm孔洞0.27平方毫米 | 30210015 | 光亮卷 | 0.1-SPCC | 30110014 | 铬钝化卷 | 0.1-SPCC |  | 10 | MO001805 | MO001805-004 | GDH001 | 铬钝化模板 | 4300 | 2024-07-19 | 2024-07-19 | 3 | 2024-07-19 23:55:48 | 2024-07-19 23:58:17 | 江苏东方九天新能源材料有限公司 | 249427 | 李志祥 |  |  | 0.1 | 7510 | 760 | 1 | JG122405506322 |  | 1 | 1397米操233大小0.27 | 是 | 是 | 3 | 4
镍钝化 | DL0024055109-114 | DL0024055109-11 | 东方镍钝化750 | 合格 | 让步接收 | 乙 | 王晶晶 | 921 | 921 | 1 | 1670 | 0.12 | 590 | 泰德通：750镍钝化工段镀镍，HV100-120,镀层≥1.2μM，纸管芯 ,整卷发货 | S色差(来料双边氧化色差)X细划伤(来料板面偶有细划伤，挫伤) | 20600023 | 镍钝化卷半成品 | 0.12-SPCC | 31310005 | 镍钝化卷 | 0.12-SPCC |  | 10 | MO001784 | MO001784-003-04 | NDH001 | 镍钝化模板 | 4300 | 2024-07-19 | 2024-07-21 | 3 | 2024-07-19 18:24:46 | 2024-07-19 23:55:55 | 江苏东方九天新能源材料有限公司 |  | 王贺阳 |  | 1 | 0.12 | 1670 | 590 | 1 | DL0024055109-114 | 泰德通（0.12*590）双面镀镍，镀层厚度≥1.2um，HV90-110；卷重≤1.5吨 | 1 | S色差(来料双边氧化色差)X细划伤(来料板面偶有细划伤，挫伤) | 是 | 是 | 413 | 3
镍钝化 | DL0024055109-113 | DL0024055109-11 | 东方镍钝化750 | 合格 | 让步接收 | 乙 | 王晶晶 | 991 | 991 | 1 | 1800 | 0.12 | 590 | 泰德通：750镍钝化工段镀镍，HV100-120,镀层≥1.2μM，纸管芯 ,整卷发货 | X细划伤(来料板面偶有细划伤，挫伤)S色差(来料双边氧化色差) | 20600023 | 镍钝化卷半成品 | 0.12-SPCC | 31310005 | 镍钝化卷 | 0.12-SPCC |  | 10 | MO001784 | MO001784-003-03 | NDH001 | 镍钝化模板 | 4300 | 2024-07-19 | 2024-07-21 | 3 | 2024-07-19 18:24:46 | 2024-07-19 23:55:55 | 江苏东方九天新能源材料有限公司 |  | 王贺阳 |  | 1 | 0.12 | 1800 | 590 | 1 | DL0024055109-113 | 泰德通（0.12*590）双面镀镍，镀层厚度≥1.2um，HV90-110；卷重≤1.5吨 | 1 | X细划伤(来料板面偶有细划伤，挫伤)S色差(来料双边氧化色差) | 是 | 是 | 413 | 3
镍钝化 | DL0024055109-112 | DL0024055109-11 | 东方镍钝化750 | 合格 | 让步接收 | 甲 | 王贺阳 | 991 | 991 | 1 | 1800 | 0.12 | 590 | 泰德通：750镍钝化工段镀镍，HV100-120,镀层≥1.2μM，纸管芯 ,整卷发货 | S色差(来料双边氧化色差)X细划伤(来料板面偶有细划伤，挫伤) | 20600023 | 镍钝化卷半成品 | 0.12-SPCC | 31310005 | 镍钝化卷 | 0.12-SPCC |  | 10 | MO001784 | MO001784-003-02 | NDH001 | 镍钝化模板 | 4300 | 2024-07-19 | 2024-07-21 | 3 | 2024-07-19 18:24:46 | 2024-07-19 23:55:55 | 江苏东方九天新能源材料有限公司 |  | 王贺阳 |  | 1 | 0.12 | 1800 | 590 | 1 | DL0024055109-112 | 泰德通（0.12*590）双面镀镍，镀层厚度≥1.2um，HV90-110；卷重≤1.5吨 | 1 | S色差(来料双边氧化色差)X细划伤(来料板面偶有细划伤，挫伤) | 是 | 是 | 413 | 3
镍钝化 | DL0024055109-111 | DL0024055109-11 | 东方镍钝化750 | 合格 | 让步接收 | 甲 | 王贺阳 | 991 | 991 | 1 | 1800 | 0.12 | 590 | 泰德通：750镍钝化工段镀镍，HV100-120,镀层≥1.2μM，纸管芯 ,整卷发货 | X细划伤(来料板面偶有细划伤，挫伤)S色差(来料双边氧化色差) | 20600023 | 镍钝化卷半成品 | 0.12-SPCC | 31310005 | 镍钝化卷 | 0.12-SPCC |  | 10 | MO001784 | MO001784-003-01 | NDH001 | 镍钝化模板 | 4300 | 2024-07-19 | 2024-07-21 | 3 | 2024-07-19 18:24:46 | 2024-07-19 23:55:55 | 江苏东方九天新能源材料有限公司 |  | 王贺阳 |  | 1 | 0.12 | 1800 | 590 | 1 | DL0024055109-111 | 泰德通（0.12*590）双面镀镍，镀层厚度≥1.2um，HV90-110；卷重≤1.5吨 | 1 | X细划伤(来料板面偶有细划伤，挫伤)S色差(来料双边氧化色差) | 是 | 是 | 413 | 3
最终脱脂 | JG12240602761 | JG1224060276 | 东方950脱脂1# | 合格 | 合格品 | 甲 | 关莫平,王建军 | 6645 | 6595 | 0.9925 | 11500 | 0.1 | 760 | 脱脂（950-1） |  | 20100142 | 轧硬 | 0.4*760-SPCC | 30210015 | 光亮卷 | 0.1-SPCC |  | 40 | MO000945 | MO000945-004-01 | KSFW001 | 东方小品种钢前处理 0.67（昆山富维 厚度公差：0.660-0.670mm,光泽度大于150GU（横向、纵向），粗糙度：Ra0.2-0.45um.硬度：HV80-110） | 13430 | 2024-06-25 | 2024-07-05 | 5 | 2024-07-19 23:26:42 | 2024-07-19 23:47:23 | 江苏东方九天新能源材料有限公司 | 193084 | 王建军 |  |  | 0.1 | 11500 | 760 | 1 | JG12240602761 | 轧0.1，米数控制在23100-23200米，脱脂分一包10400米。 |  |  | 否 | 否 | 5452 | 4
分剪 | JL0024040026013/12 | JL0024040026013 | 东方分剪6# | 合格 | 合格品 | 甲 | 樊小兵 | 0 | 92 |  | 0 | 0.25 | 230 | 1：排刀规格 140MM+230MM*2C 宜兴新申 SPCC-Ni 镍层≥0.15um 2：纸管芯内孔φ300MM 单片重量≤100KG,表面不允许有油,厚度+/-0.01mm，宽度+0/-0.2mm |  | 31310015 | 镍钝化卷 | 0.25-SPCC | 31320015 | 镍钝化分切带 | 0.25-SPCC |  | 10 | MO001785 | MO001785-001-12 | FJ001 | 分剪模板 | 1025 | 2024-07-19 | 2024-07-19 | 3 | 2024-07-19 23:42:37 | 2024-07-19 23:44:37 | 江苏东方九天新能源材料有限公司 |  | 樊小兵 |  | 1 | 0.25 | 0 | 230 | 1 | JL0024040026013/12 | 1：排刀规格 140MM+230MM*2C 宜兴新申 SPCC-Ni 镍层≥0.15um 2：纸管芯内孔φ300MM 单片重量≤100KG,表面不允许有油,厚度+/-0.01mm，宽度+0/-0.2mm | 1 |  | 是 | 是 | 2 | 1
分剪 | JL0024040026013/11 | JL0024040026013 | 东方分剪6# | 合格 | 合格品 | 甲 | 樊小兵 | 0 | 92 |  | 0 | 0.25 | 230 | 1：排刀规格 140MM+230MM*2C 宜兴新申 SPCC-Ni 镍层≥0.15um 2：纸管芯内孔φ300MM 单片重量≤100KG,表面不允许有油,厚度+/-0.01mm，宽度+0/-0.2mm |  | 31310015 | 镍钝化卷 | 0.25-SPCC | 31320015 | 镍钝化分切带 | 0.25-SPCC |  | 10 | MO001785 | MO001785-001-11 | FJ001 | 分剪模板 | 1025 | 2024-07-19 | 2024-07-19 | 3 | 2024-07-19 23:42:37 | 2024-07-19 23:44:37 | 江苏东方九天新能源材料有限公司 |  | 樊小兵 |  | 1 | 0.25 | 0 | 230 | 1 | JL0024040026013/11 | 1：排刀规格 140MM+230MM*2C 宜兴新申 SPCC-Ni 镍层≥0.15um 2：纸管芯内孔φ300MM 单片重量≤100KG,表面不允许有油,厚度+/-0.01mm，宽度+0/-0.2mm | 1 |  | 是 | 是 | 2 | 1
分剪 | JL0024040026013/10 | JL0024040026013 | 东方分剪6# | 合格 | 合格品 | 甲 | 樊小兵 | 0 | 55 |  | 0 | 0.25 | 140 | 1：排刀规格 140MM+230MM*2C 宜兴新申 SPCC-Ni 镍层≥0.15um 2：纸管芯内孔φ300MM 单片重量≤100KG,表面不允许有油,厚度+/-0.01mm，宽度+0/-0.2mm |  | 31310015 | 镍钝化卷 | 0.25-SPCC | 31320015 | 镍钝化分切带 | 0.25-SPCC |  | 10 | MO001785 | MO001785-001-10 | FJ001 | 分剪模板 | 1025 | 2024-07-19 | 2024-07-19 | 3 | 2024-07-19 23:42:37 | 2024-07-19 23:44:37 | 江苏东方九天新能源材料有限公司 |  | 樊小兵 |  | 1 | 0.25 | 0 | 140 | 1 | JL0024040026013/10 | 1：排刀规格 140MM+230MM*2C 宜兴新申 SPCC-Ni 镍层≥0.15um 2：纸管芯内孔φ300MM 单片重量≤100KG,表面不允许有油,厚度+/-0.01mm，宽度+0/-0.2mm | 1 |  | 是 | 是 | 2 | 1
分剪 | JL0024040026013/9 | JL0024040026013 | 东方分剪6# | 合格 | 合格品 | 甲 | 樊小兵 | 0 | 98 |  | 0 | 0.25 | 230 | 1：排刀规格 140MM+230MM*2C 宜兴新申 SPCC-Ni 镍层≥0.15um 2：纸管芯内孔φ300MM 单片重量≤100KG,表面不允许有油,厚度+/-0.01mm，宽度+0/-0.2mm |  | 31310015 | 镍钝化卷 | 0.25-SPCC | 31320015 | 镍钝化分切带 | 0.25-SPCC |  | 10 | MO001785 | MO001785-001-09 | FJ001 | 分剪模板 | 1025 | 2024-07-19 | 2024-07-19 | 3 | 2024-07-19 23:42:37 | 2024-07-19 23:44:37 | 江苏东方九天新能源材料有限公司 |  | 樊小兵 |  | 1 | 0.25 | 0 | 230 | 1 | JL0024040026013/9 | 1：排刀规格 140MM+230MM*2C 宜兴新申 SPCC-Ni 镍层≥0.15um 2：纸管芯内孔φ300MM 单片重量≤100KG,表面不允许有油,厚度+/-0.01mm，宽度+0/-0.2mm | 1 |  | 是 | 是 | 2 | 1
分剪 | JL0024040026013/8 | JL0024040026013 | 东方分剪6# | 合格 | 合格品 | 甲 | 樊小兵 | 0 | 97 |  | 0 | 0.25 | 230 | 1：排刀规格 140MM+230MM*2C 宜兴新申 SPCC-Ni 镍层≥0.15um 2：纸管芯内孔φ300MM 单片重量≤100KG,表面不允许有油,厚度+/-0.01mm，宽度+0/-0.2mm |  | 31310015 | 镍钝化卷 | 0.25-SPCC | 31320015 | 镍钝化分切带 | 0.25-SPCC |  | 10 | MO001785 | MO001785-001-08 | FJ001 | 分剪模板 | 1025 | 2024-07-19 | 2024-07-19 | 3 | 2024-07-19 23:42:37 | 2024-07-19 23:44:37 | 江苏东方九天新能源材料有限公司 |  | 樊小兵 |  | 1 | 0.25 | 0 | 230 | 1 | JL0024040026013/8 | 1：排刀规格 140MM+230MM*2C 宜兴新申 SPCC-Ni 镍层≥0.15um 2：纸管芯内孔φ300MM 单片重量≤100KG,表面不允许有油,厚度+/-0.01mm，宽度+0/-0.2mm | 1 |  | 是 | 是 | 2 | 1
分剪 | JL0024040026013/7 | JL0024040026013 | 东方分剪6# | 合格 | 合格品 | 甲 | 樊小兵 | 0 | 58 |  | 0 | 0.25 | 140 | 1：排刀规格 140MM+230MM*2C 宜兴新申 SPCC-Ni 镍层≥0.15um 2：纸管芯内孔φ300MM 单片重量≤100KG,表面不允许有油,厚度+/-0.01mm，宽度+0/-0.2mm |  | 31310015 | 镍钝化卷 | 0.25-SPCC | 31320015 | 镍钝化分切带 | 0.25-SPCC |  | 10 | MO001785 | MO001785-001-07 | FJ001 | 分剪模板 | 1025 | 2024-07-19 | 2024-07-19 | 3 | 2024-07-19 23:42:37 | 2024-07-19 23:44:37 | 江苏东方九天新能源材料有限公司 |  | 樊小兵 |  | 1 | 0.25 | 0 | 140 | 1 | JL0024040026013/7 | 1：排刀规格 140MM+230MM*2C 宜兴新申 SPCC-Ni 镍层≥0.15um 2：纸管芯内孔φ300MM 单片重量≤100KG,表面不允许有油,厚度+/-0.01mm，宽度+0/-0.2mm | 1 |  | 是 | 是 | 2 | 1
分剪 | JL0024040026013/6 | JL0024040026013 | 东方分剪6# | 合格 | 合格品 | 甲 | 樊小兵 | 0 | 97 |  | 0 | 0.25 | 230 | 1：排刀规格 140MM+230MM*2C 宜兴新申 SPCC-Ni 镍层≥0.15um 2：纸管芯内孔φ300MM 单片重量≤100KG,表面不允许有油,厚度+/-0.01mm，宽度+0/-0.2mm |  | 31310015 | 镍钝化卷 | 0.25-SPCC | 31320015 | 镍钝化分切带 | 0.25-SPCC |  | 10 | MO001785 | MO001785-001-06 | FJ001 | 分剪模板 | 1025 | 2024-07-19 | 2024-07-19 | 3 | 2024-07-19 23:42:37 | 2024-07-19 23:44:37 | 江苏东方九天新能源材料有限公司 |  | 樊小兵 |  | 1 | 0.25 | 0 | 230 | 1 | JL0024040026013/6 | 1：排刀规格 140MM+230MM*2C 宜兴新申 SPCC-Ni 镍层≥0.15um 2：纸管芯内孔φ300MM 单片重量≤100KG,表面不允许有油,厚度+/-0.01mm，宽度+0/-0.2mm | 1 |  | 是 | 是 | 2 | 1
分剪 | JL0024040026013/5 | JL0024040026013 | 东方分剪6# | 合格 | 合格品 | 甲 | 樊小兵 | 0 | 97 |  | 0 | 0.25 | 230 | 1：排刀规格 140MM+230MM*2C 宜兴新申 SPCC-Ni 镍层≥0.15um 2：纸管芯内孔φ300MM 单片重量≤100KG,表面不允许有油,厚度+/-0.01mm，宽度+0/-0.2mm |  | 31310015 | 镍钝化卷 | 0.25-SPCC | 31320015 | 镍钝化分切带 | 0.25-SPCC |  | 10 | MO001785 | MO001785-001-05 | FJ001 | 分剪模板 | 1025 | 2024-07-19 | 2024-07-19 | 3 | 2024-07-19 23:42:37 | 2024-07-19 23:44:37 | 江苏东方九天新能源材料有限公司 |  | 樊小兵 |  | 1 | 0.25 | 0 | 230 | 1 | JL0024040026013/5 | 1：排刀规格 140MM+230MM*2C 宜兴新申 SPCC-Ni 镍层≥0.15um 2：纸管芯内孔φ300MM 单片重量≤100KG,表面不允许有油,厚度+/-0.01mm，宽度+0/-0.2mm | 1 |  | 是 | 是 | 2 | 1
分剪 | JL0024040026013/4 | JL0024040026013 | 东方分剪6# | 合格 | 合格品 | 甲 | 樊小兵 | 0 | 58 |  | 0 | 0.25 | 140 | 1：排刀规格 140MM+230MM*2C 宜兴新申 SPCC-Ni 镍层≥0.15um 2：纸管芯内孔φ300MM 单片重量≤100KG,表面不允许有油,厚度+/-0.01mm，宽度+0/-0.2mm |  | 31310015 | 镍钝化卷 | 0.25-SPCC | 31320015 | 镍钝化分切带 | 0.25-SPCC |  | 10 | MO001785 | MO001785-001-04 | FJ001 | 分剪模板 | 1025 | 2024-07-19 | 2024-07-19 | 3 | 2024-07-19 23:42:37 | 2024-07-19 23:44:37 | 江苏东方九天新能源材料有限公司 |  | 樊小兵 |  | 1 | 0.25 | 0 | 140 | 1 | JL0024040026013/4 | 1：排刀规格 140MM+230MM*2C 宜兴新申 SPCC-Ni 镍层≥0.15um 2：纸管芯内孔φ300MM 单片重量≤100KG,表面不允许有油,厚度+/-0.01mm，宽度+0/-0.2mm | 1 |  | 是 | 是 | 2 | 1
分剪 | JL0024040026013/3 | JL0024040026013 | 东方分剪6# | 合格 | 合格品 | 甲 | 樊小兵 | 0 | 96 |  | 0 | 0.25 | 230 | 1：排刀规格 140MM+230MM*2C 宜兴新申 SPCC-Ni 镍层≥0.15um 2：纸管芯内孔φ300MM 单片重量≤100KG,表面不允许有油,厚度+/-0.01mm，宽度+0/-0.2mm |  | 31310015 | 镍钝化卷 | 0.25-SPCC | 31320015 | 镍钝化分切带 | 0.25-SPCC |  | 10 | MO001785 | MO001785-001-03 | FJ001 | 分剪模板 | 1025 | 2024-07-19 | 2024-07-19 | 3 | 2024-07-19 23:42:37 | 2024-07-19 23:44:37 | 江苏东方九天新能源材料有限公司 |  | 樊小兵 |  | 1 | 0.25 | 0 | 230 | 1 | JL0024040026013/3 | 1：排刀规格 140MM+230MM*2C 宜兴新申 SPCC-Ni 镍层≥0.15um 2：纸管芯内孔φ300MM 单片重量≤100KG,表面不允许有油,厚度+/-0.01mm，宽度+0/-0.2mm | 1 |  | 是 | 是 | 2 | 1
分剪 | JL0024040026013/2 | JL0024040026013 | 东方分剪6# | 合格 | 合格品 | 甲 | 樊小兵 | 0 | 96 |  | 0 | 0.25 | 230 | 1：排刀规格 140MM+230MM*2C 宜兴新申 SPCC-Ni 镍层≥0.15um 2：纸管芯内孔φ300MM 单片重量≤100KG,表面不允许有油,厚度+/-0.01mm，宽度+0/-0.2mm |  | 31310015 | 镍钝化卷 | 0.25-SPCC | 31320015 | 镍钝化分切带 | 0.25-SPCC |  | 10 | MO001785 | MO001785-001-02 | FJ001 | 分剪模板 | 1025 | 2024-07-19 | 2024-07-19 | 3 | 2024-07-19 23:42:37 | 2024-07-19 23:44:37 | 江苏东方九天新能源材料有限公司 |  | 樊小兵 |  | 1 | 0.25 | 0 | 230 | 1 | JL0024040026013/2 | 1：排刀规格 140MM+230MM*2C 宜兴新申 SPCC-Ni 镍层≥0.15um 2：纸管芯内孔φ300MM 单片重量≤100KG,表面不允许有油,厚度+/-0.01mm，宽度+0/-0.2mm | 1 |  | 是 | 是 | 2 | 1
分剪 | JL0024040026013/1 | JL0024040026013 | 东方分剪6# | 合格 | 合格品 | 甲 | 樊小兵 | 0 | 58 |  | 0 | 0.25 | 140 | 1：排刀规格 140MM+230MM*2C 宜兴新申 SPCC-Ni 镍层≥0.15um 2：纸管芯内孔φ300MM 单片重量≤100KG,表面不允许有油,厚度+/-0.01mm，宽度+0/-0.2mm |  | 31310015 | 镍钝化卷 | 0.25-SPCC | 31320015 | 镍钝化分切带 | 0.25-SPCC |  | 10 | MO001785 | MO001785-001-01 | FJ001 | 分剪模板 | 1025 | 2024-07-19 | 2024-07-19 | 3 | 2024-07-19 23:42:37 | 2024-07-19 23:44:37 | 江苏东方九天新能源材料有限公司 |  | 樊小兵 |  | 1 | 0.25 | 0 | 140 | 1 | JL0024040026013/1 | 1：排刀规格 140MM+230MM*2C 宜兴新申 SPCC-Ni 镍层≥0.15um 2：纸管芯内孔φ300MM 单片重量≤100KG,表面不允许有油,厚度+/-0.01mm，宽度+0/-0.2mm | 1 |  | 是 | 是 | 2 | 1
最终平整 | JG12240601262 | JG1224060126 | 东方850平整 | 合格 | 让步接收 | 甲 | 陈俊华,钱琨 | 6555 | 6540 | 0.9977 | 11300 | 0.1 | 760 | 平整 | 7332.2米传414.8MM孔洞0.07平方毫米；8071.9米处传297.3MM孔洞0.79平方毫米；8102.4米传221.3MM孔洞0.36平方毫米，内300米传25CM松花印(平后明显) | 20100142 | 轧硬 | 0.4*760-SPCC | 30210015 | 光亮卷 | 0.1-SPCC |  | 60 | MO000938 | MO000938-011-02 | KSFW001 | 东方小品种钢前处理 0.67（昆山富维 厚度公差：0.660-0.670mm,光泽度大于150GU（横向、纵向），粗糙度：Ra0.2-0.45um.硬度：HV80-110） | 13530 | 2024-06-24 | 2024-07-04 | 2 | 2024-07-19 23:39:25 | 2024-07-19 23:41:39 | 江苏东方九天新能源材料有限公司 | 192995 | 陈俊华 |  |  | 0.1 | 11250 | 760 | 1 | JG12240601262 | 轧0.1，米数控制在23100-23200米，脱脂分一包10400米。 | 0 | K孔洞(7332.2米传414.8MM0.07；8071.9米处传297.3MM0.79；8102.4米传221.3MM0.36MM2),S松花印(内300米传25CM，平后明显) | 是 | 是 | 3513 | 11
一次脱脂 | JG1224070404 | JG1224070404 | 东方950脱脂2# | 合格 | 合格品 | 甲 | 韩成飞,周志平 | 13685 | 13665 | 0.9985 | 6190 | 0.4 | 710 | 脱脂（950-2） |  | 20100028 | 轧硬 | 0.4*710-SPCC | 30210015 | 光亮卷 | 0.1-SPCC |  | 10 | MO001804 | MO001804-003 | GLJ002 | 东方光亮卷前处理（0.4轧0.1mm) | 13685 | 2024-07-19 | 2024-08-03 | 5 | 2024-07-19 23:37:50 | 2024-07-19 23:39:05 | 江苏东方九天新能源材料有限公司 | 249260 | 周志平 |  |  | 0.4 | 6270 | 710 | 1 | JG1224070404 | 轧0.1；米数控制在25100-25200，脱脂平均分包 |  |  | 否 | 否 | 6645 | 3
最终平整 | JG12240602642 | JG1224060264 | 东方850平整 | 合格 | 让步接收 | 甲 | 陈俊华,钱琨 | 5850 | 5840 | 0.9983 | 10070 | 0.1 | 760 | 平整 | 乳化斑(轻微) | 20100142 | 轧硬 | 0.4*760-SPCC | 30210015 | 光亮卷 | 0.1-SPCC |  | 60 | MO000947 | MO000947-014-02 | KSFW001 | 东方小品种钢前处理 0.67（昆山富维 厚度公差：0.660-0.670mm,光泽度大于150GU（横向、纵向），粗糙度：Ra0.2-0.45um.硬度：HV80-110） | 13050 | 2024-06-25 | 2024-07-05 | 2 | 2024-07-19 23:09:45 | 2024-07-19 23:10:27 | 江苏东方九天新能源材料有限公司 | 193151 | 陈俊华 |  |  | 0.1 | 10100 | 760 | 1 | JG12240602642 | 轧0.1，米数控制在22200-22300米，脱脂分一包9200米。 | 1 | R乳化斑(轻微) | 是 | 是 | 4420 | 14
铬钝化 | JG12240700982 | JG1224070098 | 东方铬钝化750 | 合格 | 合格品 | 乙 | 李澍 | 3533 | 3533 | 1 | 4820 | 0.15 | 610 | 镀铬80-100 |  | 30210011 | 光亮卷 | 0.15-SPCC | 30110011 | 铬钝化卷 | 0.15-SPCC |  | 10 | MO001787 | MO001787-002-02 | GDH001 | 铬钝化模板 | 5326 | 2024-07-19 | 2024-07-19 | 3 | 2024-07-19 22:03:47 | 2024-07-19 22:50:56 | 江苏东方九天新能源材料有限公司 |  | 李澍 |  | 1 | 0.15 | 4820 | 610 | 1 | JG12240700982 |  | 1 |  | 是 | 是 | 70 | 2
铬钝化 | JG12240700981 | JG1224070098 | 东方铬钝化750 | 合格 | 合格品 | 乙 | 李澍 | 1768 | 1768 | 1 | 2400 | 0.15 | 610 | 镀铬80-100 |  | 30210011 | 光亮卷 | 0.15-SPCC | 30110011 | 铬钝化卷 | 0.15-SPCC |  | 10 | MO001787 | MO001787-002-01 | GDH001 | 铬钝化模板 | 5326 | 2024-07-19 | 2024-07-19 | 3 | 2024-07-19 22:03:47 | 2024-07-19 22:50:56 | 江苏东方九天新能源材料有限公司 |  | 李澍 |  | 1 | 0.15 | 2400 | 610 | 1 | JG12240700981 |  | 1 |  | 是 | 是 | 70 | 2
最终脱脂 | JG12240602662 | JG1224060266 | 东方950脱脂1# | 合格 | 合格品 | 甲 | 关莫平,王建军 | 4900 | 4900 | 1 | 8520 | 0.1 | 760 | 脱脂（950-1） |  | 20100142 | 轧硬 | 0.4*760-SPCC | 30210015 | 光亮卷 | 0.1-SPCC |  | 40 | MO000947 | MO000947-013-02 | KSFW001 | 东方小品种钢前处理 0.67（昆山富维 厚度公差：0.660-0.670mm,光泽度大于150GU（横向、纵向），粗糙度：Ra0.2-0.45um.硬度：HV80-110） | 13040 | 2024-06-25 | 2024-07-05 | 5 | 2024-07-19 22:08:36 | 2024-07-19 22:49:20 | 江苏东方九天新能源材料有限公司 |  | 王建军 |  | 1 | 0.1 | 8520 | 760 | 1 | JG12240602662 | 轧0.1，米数控制在22200-22300米，脱脂分一包9200米。 |  |  |  |  | 4477 | 13
最终脱脂 | JG12240602661 | JG1224060266 | 东方950脱脂1# | 合格 | 合格品 | 乙 | 何晓健,张东兵 | 7040 | 7040 | 1 | 12130 | 0.1 | 760 | 脱脂（950-1） |  | 20100142 | 轧硬 | 0.4*760-SPCC | 30210015 | 光亮卷 | 0.1-SPCC |  | 40 | MO000947 | MO000947-013-01 | KSFW001 | 东方小品种钢前处理 0.67（昆山富维 厚度公差：0.660-0.670mm,光泽度大于150GU（横向、纵向），粗糙度：Ra0.2-0.45um.硬度：HV80-110） | 13040 | 2024-06-25 | 2024-07-05 | 5 | 2024-07-19 22:08:36 | 2024-07-19 22:49:20 | 江苏东方九天新能源材料有限公司 |  | 王建军 |  | 1 | 0.1 | 12130 | 760 | 1 | JG12240602661 | 轧0.1，米数控制在22200-22300米，脱脂分一包9200米。 |  |  |  |  | 4477 | 13
铬钝化 | JG1224070006 | JG1224070006 | 东方铬钝化750 | 合格 | 让步接收 | 乙 | 李澍 | 5290 | 5280 | 0.9981 | 7200 | 0.15 | 610 | 镀铬80-100 | 白斑 ，辊印 ，条印 ，色差，内300米白斑重轻黄，4740米传边碎边缺口0.5CM | 30210011 | 光亮卷 | 0.15-SPCC | 30110011 | 铬钝化卷 | 0.15-SPCC |  | 10 | MO001787 | MO001787-001 | GDH001 | 铬钝化模板 | 5290 | 2024-07-19 | 2024-07-19 | 3 | 2024-07-19 21:53:35 | 2024-07-19 22:03:12 | 江苏东方九天新能源材料有限公司 | 249070 | 李澍 |  |  | 0.15 | 7210 | 610 | 1 | JG1224070006 |  | 1 | 白斑 辊印 条印 色差 内300米白斑重轻黄 4740米传边碎边缺口0.5CM | 是 | 是 | 10 | 1
铬钝化 | JG12240702072 | JG1224070207 | 东方铬钝化750 | 合格 | 合格品 | 甲 | 孙锋 | 3447 | 3447 | 1 | 4750 | 0.15 | 610 | 镀铬80-100 |  | 30210011 | 光亮卷 | 0.15-SPCC | 30110011 | 铬钝化卷 | 0.15-SPCC |  | 10 | MO001787 | MO001787-006-02 | GDH001 | 铬钝化模板 | 7030 | 2024-07-19 | 2024-07-19 | 3 | 2024-07-19 20:08:45 | 2024-07-19 21:52:51 | 江苏东方九天新能源材料有限公司 |  | 倪兵 |  | 1 | 0.15 | 4750 | 610 | 1 | JG12240702072 |  | 1 |  | 是 | 是 | 156 | 6
铬钝化 | JG12240702071 | JG1224070207 | 东方铬钝化750 | 合格 | 合格品 | 甲 | 孙锋 | 3527 | 3527 | 1 | 4850 | 0.15 | 610 | 镀铬80-100 |  | 30210011 | 光亮卷 | 0.15-SPCC | 30110011 | 铬钝化卷 | 0.15-SPCC |  | 10 | MO001787 | MO001787-006-01 | GDH001 | 铬钝化模板 | 7030 | 2024-07-19 | 2024-07-19 | 3 | 2024-07-19 20:08:45 | 2024-07-19 21:52:51 | 江苏东方九天新能源材料有限公司 |  | 倪兵 |  | 1 | 0.15 | 4850 | 610 | 1 | JG12240702071 |  | 1 |  | 是 | 是 | 156 | 6
最终退火 | JL00240401322 | JL0024040132 | 东方20# | 合格 |  | 乙 | 陈国,李楷文,张天圣 | 6140 | 6140 | 1 | 8650 | 0.14 | 610 | 镇海联航：退火(590℃)、转750平整 |  | 20100082 | 轧硬 | 0.6*610-SPCC | 31010009 | 小品种钢卷 | 0.14-SPCC |  | 50 | MO001078 | MO001078-003-02 | XPZG001 | 小品种钢前处理模板 | 12445 | 2024-07-01 | 2024-07-16 | 2 | 2024-07-18 15:06:19 | 2024-07-19 21:25:57 | 江苏东方九天新能源材料有限公司 | 198491 | 刘忠于 | 刘忠于 |  | 0.14 | 8650 | 610 | 1 | JL00240401322 | 镇海联航：（0.14）厚度公差：0.135-0.145mm,延伸＞30%，HV100-110,粗糙度≤0.2μM |  |  | 否 | 否 | 16697 | 3
最终退火 | JL00240401311 | JL0024040131 | 东方20# | 合格 |  | 乙 | 陈国,李楷文,张天圣 | 6050 | 6050 | 1 | 8500 | 0.14 | 610 | 镇海联航：退火(590℃)、转750平整 |  | 20100082 | 轧硬 | 0.6*610-SPCC | 31010009 | 小品种钢卷 | 0.14-SPCC |  | 50 | MO001078 | MO001078-001-01 | XPZG001 | 小品种钢前处理模板 | 12475 | 2024-07-01 | 2024-07-16 | 2 | 2024-07-18 15:06:19 | 2024-07-19 21:25:57 | 江苏东方九天新能源材料有限公司 | 198482 | 刘忠于 | 刘忠于 |  | 0.14 | 8500 | 610 | 1 | JL00240401311 | 镇海联航：（0.14）厚度公差：0.135-0.145mm,延伸＞30%，HV100-110,粗糙度≤0.2μM |  |  | 否 | 否 | 16666 | 1
最终退火 | JG12240602743 | JG1224060274 | 东方7# | 合格 |  | 乙 | 陈国,李楷文,张天圣 | 2030 | 2030 | 1 | 3500 | 0.1 | 760 | 退火（590℃） |  | 20100142 | 轧硬 | 0.4*760-SPCC | 30210015 | 光亮卷 | 0.1-SPCC |  | 50 | MO000947 | MO000947-009-03 | KSFW001 | 东方小品种钢前处理 0.67（昆山富维 厚度公差：0.660-0.670mm,光泽度大于150GU（横向、纵向），粗糙度：Ra0.2-0.45um.硬度：HV80-110） | 13020 | 2024-06-25 | 2024-07-05 | 2 | 2024-07-18 15:06:19 | 2024-07-19 21:25:57 | 江苏东方九天新能源材料有限公司 | 193144 | 刘忠于 | 刘忠于 |  | 0.1 | 3500 | 760 | 1 | JG12240602743 | 轧0.1，米数控制在22200-22300米，脱脂分一包9200米。 |  |  |  |  | 8478 | 9
最终退火 | JG12240602512 | JG1224060251 | 东方7# | 合格 |  | 乙 | 陈国,李楷文,张天圣 | 5500 | 5500 | 1 | 9600 | 0.1 | 760 | 退火（590℃） |  | 20100142 | 轧硬 | 0.4*760-SPCC | 30210015 | 光亮卷 | 0.1-SPCC |  | 50 | MO000947 | MO000947-008-02 | KSFW001 | 东方小品种钢前处理 0.67（昆山富维 厚度公差：0.660-0.670mm,光泽度大于150GU（横向、纵向），粗糙度：Ra0.2-0.45um.硬度：HV80-110） | 13015 | 2024-06-25 | 2024-07-05 | 2 | 2024-07-18 15:06:19 | 2024-07-19 21:25:57 | 江苏东方九天新能源材料有限公司 | 193142 | 刘忠于 | 刘忠于 |  | 0.1 | 9600 | 760 | 1 | JG12240602512 | 轧0.1，米数控制在22200-22300米，脱脂分一包9200米。 |  |  |  |  | 3824 | 8
最终退火 | JG12240602511 | JG1224060251 | 东方7# | 合格 |  | 乙 | 陈国,李楷文,张天圣 | 7400 | 7400 | 1 | 12900 | 0.1 | 760 | 退火（590℃） |  | 20100142 | 轧硬 | 0.4*760-SPCC | 30210015 | 光亮卷 | 0.1-SPCC |  | 50 | MO000947 | MO000947-008-01 | KSFW001 | 东方小品种钢前处理 0.67（昆山富维 厚度公差：0.660-0.670mm,光泽度大于150GU（横向、纵向），粗糙度：Ra0.2-0.45um.硬度：HV80-110） | 13015 | 2024-06-25 | 2024-07-05 | 2 | 2024-07-18 15:06:19 | 2024-07-19 21:25:57 | 江苏东方九天新能源材料有限公司 | 193142 | 刘忠于 | 刘忠于 |  | 0.1 | 12900 | 760 | 1 | JG12240602511 | 轧0.1，米数控制在22200-22300米，脱脂分一包9200米。 |  |  |  |  | 3824 | 8
一次退火 | JG12240703522 | JG1224070352 | 东方8# | 合格 |  | 甲 | 吴双勇,李龙礼,程新华 | 8500 | 8500 | 1 | 3600 | 0.4 | 760 | 退火 装炉量20T-45T(620℃), 装炉量>45T (630℃） |  | 20100142 | 轧硬 | 0.4*760-SPCC | 30210004 | 光亮卷 | 0.125-SPCC |  | 20 | MO001554 | MO001554-006-02 | GLJ001 | 东方光亮卷前处理(0.4轧0.125mm) | 13500 | 2024-07-12 | 2024-07-12 | 5 | 2024-07-16 05:10:46 | 2024-07-19 21:23:47 | 江苏东方九天新能源材料有限公司 | 239535 | 刘忠于 | 刘忠于 |  | 0.4 | 3600 | 760 | 1 | JG12240703522 | 脱脂分一包4.9t，2050米，合格报工，轧0.125，米数控制在6800-6900米，厚度公差0.115-0.125，轧机按照0.12的中值设定轧制。剩余一包8.6t脱脂结束后报工，报工报待处理。特别注意按照此要求操作。 |  |  |  |  | 5237 | 6
一次退火 | JG12240703502 | JG1224070350 | 东方8# | 合格 |  | 甲 | 吴双勇,李龙礼,程新华 | 8595 | 8595 | 1 | 3650 | 0.4 | 760 | 退火 装炉量20T-45T(620℃), 装炉量>45T (630℃） |  | 20100142 | 轧硬 | 0.4*760-SPCC | 30210004 | 光亮卷 | 0.125-SPCC |  | 20 | MO001554 | MO001554-004-02 | GLJ001 | 东方光亮卷前处理(0.4轧0.125mm) | 13545 | 2024-07-12 | 2024-07-12 | 5 | 2024-07-16 05:10:46 | 2024-07-19 21:23:47 | 江苏东方九天新能源材料有限公司 | 239533 | 刘忠于 | 刘忠于 |  | 0.4 | 3650 | 760 | 1 | JG12240703502 | 脱脂分一包4.9t，2050米，合格报工，轧0.125，米数控制在6800-6900米，厚度公差0.115-0.125，轧机按照0.12的中值设定轧制。剩余一包8.6t脱脂结束后报工，报工报待处理。特别注意按照此要求操作。 |  |  |  |  | 6647 | 4
一次退火 | JG12240703501 | JG1224070350 | 东方8# | 合格 |  | 甲 | 吴双勇,李龙礼,程新华 | 4940 | 4940 | 1 | 2090 | 0.4 | 760 | 退火 装炉量20T-45T(620℃), 装炉量>45T (630℃） |  | 20100142 | 轧硬 | 0.4*760-SPCC | 30210004 | 光亮卷 | 0.125-SPCC |  | 20 | MO001554 | MO001554-004-01 | GLJ001 | 东方光亮卷前处理(0.4轧0.125mm) | 13545 | 2024-07-12 | 2024-07-12 | 5 | 2024-07-16 05:10:46 | 2024-07-19 21:23:47 | 江苏东方九天新能源材料有限公司 | 239533 | 刘忠于 | 刘忠于 |  | 0.4 | 2090 | 760 | 1 | JG12240703501 | 脱脂分一包4.9t，2050米，合格报工，轧0.125，米数控制在6800-6900米，厚度公差0.115-0.125，轧机按照0.12的中值设定轧制。剩余一包8.6t脱脂结束后报工，报工报待处理。特别注意按照此要求操作。 |  |  |  |  | 6647 | 4
一次退火 | JG12240703472 | JG1224070347 | 东方8# | 其他入库 | 半成品退库 | 甲 | 吴双勇,李龙礼,程新华 | 8495 | 8495 | 1 | 3610 | 0.4 | 760 | 退火 装炉量20T-45T(620℃), 装炉量>45T (630℃） |  | 20100142 | 轧硬 | 0.4*760-SPCC | 20500021 | 光亮卷半成品 | 0.4-SPCC |  | 20 | MO001554 | MO001554-001-02 | GLJ001 | 东方光亮卷前处理(0.4轧0.125mm) | 13450 | 2024-07-12 | 2024-07-12 | 5 | 2024-07-16 05:10:46 | 2024-07-19 21:23:47 | 江苏东方九天新能源材料有限公司 | 239530 | 刘忠于 | 刘忠于 |  | 0.4 | 3610 | 760 | 1 | JG12240703472 | 脱脂分一包4.9t，2050米，合格报工，轧0.125，米数控制在6800-6900米，厚度公差0.115-0.125，轧机按照0.12的中值设定轧制。剩余一包8.6t脱脂结束后报工，报工报待处理。特别注意按照此要求操作。 | 1 |  | 是 | 是 | 5075 | 1
最终冷轧 | JG12240602651 | JG1224060265 | 东方850轧机 | 合格 | 合格品 | 乙 | 杨海鹏 | 6515 | 6480 | 0.9946 | 11181 | 0.1 | 760 | 850轧机普光辊(Ra0.4-0.6μm)轧制0.1mm(0.4-0.25-0.15-0.115-0.1) |  | 20100142 | 轧硬 | 0.4*760-SPCC | 30210015 | 光亮卷 | 0.1-SPCC |  | 30 | MO000947 | MO000947-010-01 | KSFW001 | 东方小品种钢前处理 0.67（昆山富维 厚度公差：0.660-0.670mm,光泽度大于150GU（横向、纵向），粗糙度：Ra0.2-0.45um.硬度：HV80-110） | 13020 | 2024-06-25 | 2024-07-05 | 2 | 2024-07-19 21:04:35 | 2024-07-19 21:05:39 | 江苏东方九天新能源材料有限公司 | 193145 | 杨海鹏 |  |  | 0.4 | 2760 | 760 | 1 | JG12240602651 | 轧0.1，米数控制在22200-22300米，脱脂分一包9200米。 |  |  | 否 | 否 | 27507 | 10
分剪 | JL0024040034-22/12 | JL0024040034-22 | 东方分剪5# | 合格 | 合格品 | 乙 | 张建勇 | 0 | 253 |  | 0 | 0.13 | 168 | 1：排刀规格146*3+168 切一包 首钢SPCC 此单发浙江银轮 HV100±10.毛化面轻涂油。0.2/0.3管芯500mm,0.13管芯400mm。厚度公差+/-0.01mm，宽度公差+/-0.2mm |  | 31010007 | 小品种钢卷 | 0.13-SPCC | 31020008 | 小品种钢分切带 | 0.13-SPCC |  | 10 | MO001745 | MO001745-001-12 | FJ001 | 分剪模板 | 2750 | 2024-07-18 | 2024-07-18 | 3 | 2024-07-19 19:32:03 | 2024-07-19 20:38:05 | 江苏东方九天新能源材料有限公司 |  | 张建勇 |  | 1 | 0.13 | 0 | 168 | 1 | JL0024040034-22/12 | 1：排刀规格146*3+168 切一包 首钢SPCC 此单发浙江银轮 HV100±10.毛化面轻涂油。0.2/0.3管芯500mm,0.13管芯400mm。厚度公差+/-0.01mm，宽度公差+/-0.2mm | 1 |  | 是 | 是 | 78 | 1
分剪 | JL0024040034-22/11 | JL0024040034-22 | 东方分剪5# | 合格 | 合格品 | 乙 | 张建勇 | 0 | 220 |  | 0 | 0.13 | 146 | 1：排刀规格146*3+168 切一包 首钢SPCC 此单发浙江银轮 HV100±10.毛化面轻涂油。0.2/0.3管芯500mm,0.13管芯400mm。厚度公差+/-0.01mm，宽度公差+/-0.2mm |  | 31010007 | 小品种钢卷 | 0.13-SPCC | 31020008 | 小品种钢分切带 | 0.13-SPCC |  | 10 | MO001745 | MO001745-001-11 | FJ001 | 分剪模板 | 2750 | 2024-07-18 | 2024-07-18 | 3 | 2024-07-19 19:32:03 | 2024-07-19 20:38:05 | 江苏东方九天新能源材料有限公司 |  | 张建勇 |  | 1 | 0.13 | 0 | 146 | 1 | JL0024040034-22/11 | 1：排刀规格146*3+168 切一包 首钢SPCC 此单发浙江银轮 HV100±10.毛化面轻涂油。0.2/0.3管芯500mm,0.13管芯400mm。厚度公差+/-0.01mm，宽度公差+/-0.2mm | 1 |  | 是 | 是 | 78 | 1
分剪 | JL0024040034-22/10 | JL0024040034-22 | 东方分剪5# | 合格 | 合格品 | 乙 | 张建勇 | 0 | 218 |  | 0 | 0.13 | 146 | 1：排刀规格146*3+168 切一包 首钢SPCC 此单发浙江银轮 HV100±10.毛化面轻涂油。0.2/0.3管芯500mm,0.13管芯400mm。厚度公差+/-0.01mm，宽度公差+/-0.2mm |  | 31010007 | 小品种钢卷 | 0.13-SPCC | 31020008 | 小品种钢分切带 | 0.13-SPCC |  | 10 | MO001745 | MO001745-001-10 | FJ001 | 分剪模板 | 2750 | 2024-07-18 | 2024-07-18 | 3 | 2024-07-19 19:32:03 | 2024-07-19 20:38:05 | 江苏东方九天新能源材料有限公司 |  | 张建勇 |  | 1 | 0.13 | 0 | 146 | 1 | JL0024040034-22/10 | 1：排刀规格146*3+168 切一包 首钢SPCC 此单发浙江银轮 HV100±10.毛化面轻涂油。0.2/0.3管芯500mm,0.13管芯400mm。厚度公差+/-0.01mm，宽度公差+/-0.2mm | 1 |  | 是 | 是 | 78 | 1
分剪 | JL0024040034-22/9 | JL0024040034-22 | 东方分剪5# | 合格 | 合格品 | 乙 | 张建勇 | 0 | 217 |  | 0 | 0.13 | 146 | 1：排刀规格146*3+168 切一包 首钢SPCC 此单发浙江银轮 HV100±10.毛化面轻涂油。0.2/0.3管芯500mm,0.13管芯400mm。厚度公差+/-0.01mm，宽度公差+/-0.2mm |  | 31010007 | 小品种钢卷 | 0.13-SPCC | 31020008 | 小品种钢分切带 | 0.13-SPCC |  | 10 | MO001745 | MO001745-001-09 | FJ001 | 分剪模板 | 2750 | 2024-07-18 | 2024-07-18 | 3 | 2024-07-19 19:32:03 | 2024-07-19 20:38:05 | 江苏东方九天新能源材料有限公司 |  | 张建勇 |  | 1 | 0.13 | 0 | 146 | 1 | JL0024040034-22/9 | 1：排刀规格146*3+168 切一包 首钢SPCC 此单发浙江银轮 HV100±10.毛化面轻涂油。0.2/0.3管芯500mm,0.13管芯400mm。厚度公差+/-0.01mm，宽度公差+/-0.2mm | 1 |  | 是 | 是 | 78 | 1
分剪 | JL0024040034-22/8 | JL0024040034-22 | 东方分剪5# | 合格 | 合格品 | 乙 | 张建勇 | 0 | 246 |  | 0 | 0.13 | 168 | 1：排刀规格146*3+168 切一包 首钢SPCC 此单发浙江银轮 HV100±10.毛化面轻涂油。0.2/0.3管芯500mm,0.13管芯400mm。厚度公差+/-0.01mm，宽度公差+/-0.2mm |  | 31010007 | 小品种钢卷 | 0.13-SPCC | 31020008 | 小品种钢分切带 | 0.13-SPCC |  | 10 | MO001745 | MO001745-001-08 | FJ001 | 分剪模板 | 2750 | 2024-07-18 | 2024-07-18 | 3 | 2024-07-19 19:32:03 | 2024-07-19 20:38:05 | 江苏东方九天新能源材料有限公司 |  | 张建勇 |  | 1 | 0.13 | 0 | 168 | 1 | JL0024040034-22/8 | 1：排刀规格146*3+168 切一包 首钢SPCC 此单发浙江银轮 HV100±10.毛化面轻涂油。0.2/0.3管芯500mm,0.13管芯400mm。厚度公差+/-0.01mm，宽度公差+/-0.2mm | 1 |  | 是 | 是 | 78 | 1
分剪 | JL0024040034-22/7 | JL0024040034-22 | 东方分剪5# | 合格 | 合格品 | 乙 | 张建勇 | 0 | 214 |  | 0 | 0.13 | 146 | 1：排刀规格146*3+168 切一包 首钢SPCC 此单发浙江银轮 HV100±10.毛化面轻涂油。0.2/0.3管芯500mm,0.13管芯400mm。厚度公差+/-0.01mm，宽度公差+/-0.2mm |  | 31010007 | 小品种钢卷 | 0.13-SPCC | 31020008 | 小品种钢分切带 | 0.13-SPCC |  | 10 | MO001745 | MO001745-001-07 | FJ001 | 分剪模板 | 2750 | 2024-07-18 | 2024-07-18 | 3 | 2024-07-19 19:32:03 | 2024-07-19 20:38:05 | 江苏东方九天新能源材料有限公司 |  | 张建勇 |  | 1 | 0.13 | 0 | 146 | 1 | JL0024040034-22/7 | 1：排刀规格146*3+168 切一包 首钢SPCC 此单发浙江银轮 HV100±10.毛化面轻涂油。0.2/0.3管芯500mm,0.13管芯400mm。厚度公差+/-0.01mm，宽度公差+/-0.2mm | 1 |  | 是 | 是 | 78 | 1
分剪 | JL0024040034-22/6 | JL0024040034-22 | 东方分剪5# | 合格 | 合格品 | 乙 | 张建勇 | 0 | 213 |  | 0 | 0.13 | 146 | 1：排刀规格146*3+168 切一包 首钢SPCC 此单发浙江银轮 HV100±10.毛化面轻涂油。0.2/0.3管芯500mm,0.13管芯400mm。厚度公差+/-0.01mm，宽度公差+/-0.2mm |  | 31010007 | 小品种钢卷 | 0.13-SPCC | 31020008 | 小品种钢分切带 | 0.13-SPCC |  | 10 | MO001745 | MO001745-001-06 | FJ001 | 分剪模板 | 2750 | 2024-07-18 | 2024-07-18 | 3 | 2024-07-19 19:32:03 | 2024-07-19 20:38:05 | 江苏东方九天新能源材料有限公司 |  | 张建勇 |  | 1 | 0.13 | 0 | 146 | 1 | JL0024040034-22/6 | 1：排刀规格146*3+168 切一包 首钢SPCC 此单发浙江银轮 HV100±10.毛化面轻涂油。0.2/0.3管芯500mm,0.13管芯400mm。厚度公差+/-0.01mm，宽度公差+/-0.2mm | 1 |  | 是 | 是 | 78 | 1
分剪 | JL0024040034-22/5 | JL0024040034-22 | 东方分剪5# | 合格 | 合格品 | 乙 | 张建勇 | 0 | 210 |  | 0 | 0.13 | 146 | 1：排刀规格146*3+168 切一包 首钢SPCC 此单发浙江银轮 HV100±10.毛化面轻涂油。0.2/0.3管芯500mm,0.13管芯400mm。厚度公差+/-0.01mm，宽度公差+/-0.2mm |  | 31010007 | 小品种钢卷 | 0.13-SPCC | 31020008 | 小品种钢分切带 | 0.13-SPCC |  | 10 | MO001745 | MO001745-001-05 | FJ001 | 分剪模板 | 2750 | 2024-07-18 | 2024-07-18 | 3 | 2024-07-19 19:32:03 | 2024-07-19 20:38:05 | 江苏东方九天新能源材料有限公司 |  | 张建勇 |  | 1 | 0.13 | 0 | 146 | 1 | JL0024040034-22/5 | 1：排刀规格146*3+168 切一包 首钢SPCC 此单发浙江银轮 HV100±10.毛化面轻涂油。0.2/0.3管芯500mm,0.13管芯400mm。厚度公差+/-0.01mm，宽度公差+/-0.2mm | 1 |  | 是 | 是 | 78 | 1
分剪 | JL0024040034-22/4 | JL0024040034-22 | 东方分剪5# | 合格 | 合格品 | 乙 | 张建勇 | 0 | 246 |  | 0 | 0.13 | 168 | 1：排刀规格146*3+168 切一包 首钢SPCC 此单发浙江银轮 HV100±10.毛化面轻涂油。0.2/0.3管芯500mm,0.13管芯400mm。厚度公差+/-0.01mm，宽度公差+/-0.2mm |  | 31010007 | 小品种钢卷 | 0.13-SPCC | 31020008 | 小品种钢分切带 | 0.13-SPCC |  | 10 | MO001745 | MO001745-001-04 | FJ001 | 分剪模板 | 2750 | 2024-07-18 | 2024-07-18 | 3 | 2024-07-19 19:32:03 | 2024-07-19 20:38:05 | 江苏东方九天新能源材料有限公司 |  | 张建勇 |  | 1 | 0.13 | 0 | 168 | 1 | JL0024040034-22/4 | 1：排刀规格146*3+168 切一包 首钢SPCC 此单发浙江银轮 HV100±10.毛化面轻涂油。0.2/0.3管芯500mm,0.13管芯400mm。厚度公差+/-0.01mm，宽度公差+/-0.2mm | 1 |  | 是 | 是 | 78 | 1
分剪 | JL0024040034-22/3 | JL0024040034-22 | 东方分剪5# | 合格 | 合格品 | 乙 | 张建勇 | 0 | 213 |  | 0 | 0.13 | 146 | 1：排刀规格146*3+168 切一包 首钢SPCC 此单发浙江银轮 HV100±10.毛化面轻涂油。0.2/0.3管芯500mm,0.13管芯400mm。厚度公差+/-0.01mm，宽度公差+/-0.2mm |  | 31010007 | 小品种钢卷 | 0.13-SPCC | 31020008 | 小品种钢分切带 | 0.13-SPCC |  | 10 | MO001745 | MO001745-001-03 | FJ001 | 分剪模板 | 2750 | 2024-07-18 | 2024-07-18 | 3 | 2024-07-19 19:32:03 | 2024-07-19 20:38:05 | 江苏东方九天新能源材料有限公司 |  | 张建勇 |  | 1 | 0.13 | 0 | 146 | 1 | JL0024040034-22/3 | 1：排刀规格146*3+168 切一包 首钢SPCC 此单发浙江银轮 HV100±10.毛化面轻涂油。0.2/0.3管芯500mm,0.13管芯400mm。厚度公差+/-0.01mm，宽度公差+/-0.2mm | 1 |  | 是 | 是 | 78 | 1
分剪 | JL0024040034-22/1 | JL0024040034-22 | 东方分剪5# | 合格 | 合格品 | 乙 | 张建勇 | 0 | 210 |  | 0 | 0.13 | 146 | 1：排刀规格146*3+168 切一包 首钢SPCC 此单发浙江银轮 HV100±10.毛化面轻涂油。0.2/0.3管芯500mm,0.13管芯400mm。厚度公差+/-0.01mm，宽度公差+/-0.2mm |  | 31010007 | 小品种钢卷 | 0.13-SPCC | 31020008 | 小品种钢分切带 | 0.13-SPCC |  | 10 | MO001745 | MO001745-001-01 | FJ001 | 分剪模板 | 2750 | 2024-07-18 | 2024-07-18 | 3 | 2024-07-19 19:32:03 | 2024-07-19 20:38:05 | 江苏东方九天新能源材料有限公司 |  | 张建勇 |  | 1 | 0.13 | 0 | 146 | 1 | JL0024040034-22/1 | 1：排刀规格146*3+168 切一包 首钢SPCC 此单发浙江银轮 HV100±10.毛化面轻涂油。0.2/0.3管芯500mm,0.13管芯400mm。厚度公差+/-0.01mm，宽度公差+/-0.2mm | 1 |  | 是 | 是 | 78 | 1
铬钝化 | JG12240700782 | JG1224070078 | 东方铬钝化750 | 合格 | 让步接收 | 甲 | 周建锋 | 3465 | 3465 | 1 | 4770 | 0.15 | 610 | 镀铬80-100 | 来料操边碎边 | 30210011 | 光亮卷 | 0.15-SPCC | 30110011 | 铬钝化卷 | 0.15-SPCC |  | 10 | MO001787 | MO001787-005-02 | GDH001 | 铬钝化模板 | 5240 | 2024-07-19 | 2024-07-19 | 3 | 2024-07-19 19:18:51 | 2024-07-19 20:08:26 | 江苏东方九天新能源材料有限公司 |  | 倪兵 |  | 1 | 0.15 | 4770 | 610 | 1 | JG12240700782 |  | 1 | S碎边(来料操边碎边) | 是 | 是 | 75 | 5
铬钝化 | JG12240700781 | JG1224070078 | 东方铬钝化750 | 合格 | 合格品 | 甲 | 周建锋 | 1756 | 1756 | 1 | 2400 | 0.15 | 610 | 镀铬80-100 |  | 30210011 | 光亮卷 | 0.15-SPCC | 30110011 | 铬钝化卷 | 0.15-SPCC |  | 10 | MO001787 | MO001787-005-01 | GDH001 | 铬钝化模板 | 5240 | 2024-07-19 | 2024-07-19 | 3 | 2024-07-19 19:18:51 | 2024-07-19 20:08:26 | 江苏东方九天新能源材料有限公司 |  | 倪兵 |  | 1 | 0.15 | 2400 | 610 | 1 | JG12240700781 |  | 1 |  | 是 | 是 | 75 | 5
最终冷轧 | JG12240601331 | JG1224060133 | 东方850轧机 | 合格 | 合格品 | 乙 | 王厉 | 6820 | 6780 | 0.9941 | 11740 | 0.1 | 760 | 850轧机普光辊(Ra0.4-0.6μm)轧制0.1mm(0.4-0.25-0.15-0.115-0.1) |  | 20100142 | 轧硬 | 0.4*760-SPCC | 30210015 | 光亮卷 | 0.1-SPCC |  | 30 | MO000938 | MO000938-006-01 | KSFW001 | 东方小品种钢前处理 0.67（昆山富维 厚度公差：0.660-0.670mm,光泽度大于150GU（横向、纵向），粗糙度：Ra0.2-0.45um.硬度：HV80-110） | 13480 | 2024-06-24 | 2024-07-04 | 5 | 2024-07-19 19:13:44 | 2024-07-19 19:20:14 | 江苏东方九天新能源材料有限公司 | 192990 | 王厉 |  |  | 0.4 | 2900 | 760 | 1 | JG12240601331 | 轧0.1，米数控制在23100-23200米，脱脂分一包10400米。 |  |  |  |  | 3987 | 6
铬钝化 | JG1224060280 | JG1224060280 | 东方铬钝化750 | 合格 | 合格品 | 甲 | 孙锋 | 5804 | 5693 | 0.9809 | 12270 | 0.1 | 610 | / |  | 30210015 | 光亮卷 | 0.1-SPCC | 30110014 | 铬钝化卷 | 0.1-SPCC |  | 10 | MO001788 | MO001788-003 | GDH001 | 铬钝化模板 | 5804 | 2024-07-19 | 2024-07-19 | 3 | 2024-07-19 19:18:07 | 2024-07-19 19:18:32 | 江苏东方九天新能源材料有限公司 | 249096 | 倪兵 |  |  | 0.1 | 0 | 610 | 1 | JG1224060280 |  | 1 |  | 是 | 是 | 0 | 3
镍钝化 | DL0024055105-212 | DL0024055105-21 | 东方镍钝化750 | 合格 | 合格品 | 甲 | 王贺阳 | 923 | 923 | 1 | 1680 | 0.12 | 590 | 泰德通：750镍钝化工段镀镍，HV100-120,镀层≥1.2μM，纸管芯 ,整卷发货 | Y氧化边(来料双边氧化色差，来料横辊印) | 20600023 | 镍钝化卷半成品 | 0.12-SPCC | 31310005 | 镍钝化卷 | 0.12-SPCC |  | 10 | MO001784 | MO001784-001-02 | NDH001 | 镍钝化模板 | 1890 | 2024-07-19 | 2024-07-21 | 3 | 2024-07-19 15:52:45 | 2024-07-19 18:14:46 | 江苏东方九天新能源材料有限公司 |  | 王贺阳 |  | 1 | 0.12 | 1680 | 590 | 1 | DL0024055105-212 | 泰德通（0.12*590）双面镀镍，镀层厚度≥1.2um，HV90-110；卷重≤1.5吨 | 1 | Y氧化边(来料双边氧化色差，来料横辊印) | 是 | 是 | 213 | 1
镍钝化 | DL0024055105-211 | DL0024055105-21 | 东方镍钝化750 | 合格 | 让步接收 | 甲 | 王贺阳 | 905 | 905 | 1 | 1650 | 0.12 | 590 | 泰德通：750镍钝化工段镀镍，HV100-120,镀层≥1.2μM，纸管芯 ,整卷发货 | Y氧化边(来料双边氧化色差，来料横辊印，来料1195米处板面挫划伤印) | 20600023 | 镍钝化卷半成品 | 0.12-SPCC | 31310005 | 镍钝化卷 | 0.12-SPCC |  | 10 | MO001784 | MO001784-001-01 | NDH001 | 镍钝化模板 | 1890 | 2024-07-19 | 2024-07-21 | 3 | 2024-07-19 15:52:45 | 2024-07-19 18:14:46 | 江苏东方九天新能源材料有限公司 |  | 王贺阳 |  | 1 | 0.12 | 1650 | 590 | 1 | DL0024055105-211 | 泰德通（0.12*590）双面镀镍，镀层厚度≥1.2um，HV90-110；卷重≤1.5吨 | 1 | Y氧化边(来料双边氧化色差，来料横辊印，来料1195米处板面挫划伤印) | 是 | 是 | 213 | 1
铬钝化 | JG12240700652 | JG1224070065 | 东方铬钝化750 | 合格 | 让步接收 | 甲 | 孙锋 | 3521 | 3521 | 1 | 4790 | 0.15 | 610 | 镀铬80-100 | 来料板面脱皮 | 30210011 | 光亮卷 | 0.15-SPCC | 30110011 | 铬钝化卷 | 0.15-SPCC |  | 10 | MO001787 | MO001787-008-02 | GDH001 | 铬钝化模板 | 5300 | 2024-07-19 | 2024-07-19 | 3 | 2024-07-19 16:58:35 | 2024-07-19 17:46:14 | 江苏东方九天新能源材料有限公司 |  | 倪兵 |  | 1 | 0.15 | 4790 | 610 | 1 | JG12240700652 |  | 1 | T脱皮(来料板面脱皮) | 是 | 是 | 72 | 8
铬钝化 | JG12240700651 | JG1224070065 | 东方铬钝化750 | 合格 | 合格品 | 甲 | 孙锋 | 1776 | 1776 | 1 | 2400 | 0.15 | 610 | 镀铬80-100 |  | 30210011 | 光亮卷 | 0.15-SPCC | 30110011 | 铬钝化卷 | 0.15-SPCC |  | 10 | MO001787 | MO001787-008-01 | GDH001 | 铬钝化模板 | 5300 | 2024-07-19 | 2024-07-19 | 3 | 2024-07-19 16:58:35 | 2024-07-19 17:46:14 | 江苏东方九天新能源材料有限公司 |  | 倪兵 |  | 1 | 0.15 | 2400 | 610 | 1 | JG12240700651 |  | 1 |  | 是 | 是 | 72 | 8
最终冷轧 | JG12240602761 | JG1224060276 | 东方850轧机 | 合格 | 合格品 | 乙 | 肖勋民 | 6695 | 6645 | 0.9925 | 11500 | 0.1 | 760 | 850轧机普光辊(Ra0.4-0.6μm)轧制0.1mm(0.4-0.25-0.15-0.115-0.1) |  | 20100142 | 轧硬 | 0.4*760-SPCC | 30210015 | 光亮卷 | 0.1-SPCC |  | 30 | MO000945 | MO000945-004-01 | KSFW001 | 东方小品种钢前处理 0.67（昆山富维 厚度公差：0.660-0.670mm,光泽度大于150GU（横向、纵向），粗糙度：Ra0.2-0.45um.硬度：HV80-110） | 13430 | 2024-06-25 | 2024-07-05 | 5 | 2024-07-19 17:07:53 | 2024-07-19 17:09:31 | 江苏东方九天新能源材料有限公司 | 193084 | 肖勋民 |  |  | 0.4 | 2850 | 760 | 1 | JG12240602761 | 轧0.1，米数控制在23100-23200米，脱脂分一包10400米。 |  |  | 否 | 否 | 5452 | 4
最终平整 | JG12240601301 | JG1224060130 | 东方850平整 | 合格 | 让步接收 | 乙 | 鞠承,刘飞 | 7540 | 7540 | 1 | 13100 | 0.1 | 760 | 平整 | Z振纹(板面),R乳化斑(板面来料),K孔洞(2641米传27CM1.16/11044米传21CM0.29/12980米传35CM2.53) | 20100142 | 轧硬 | 0.4*760-SPCC | 30210015 | 光亮卷 | 0.1-SPCC |  | 60 | MO000938 | MO000938-009-01 | KSFW001 | 东方小品种钢前处理 0.67（昆山富维 厚度公差：0.660-0.670mm,光泽度大于150GU（横向、纵向），粗糙度：Ra0.2-0.45um.硬度：HV80-110） | 13470 | 2024-06-24 | 2024-07-04 | 5 | 2024-07-19 17:07:16 | 2024-07-19 17:08:32 | 江苏东方九天新能源材料有限公司 | 192993 | 鞠承 |  |  | 0.1 | 13100 | 760 | 1 | JG12240601301 | 轧0.1，米数控制在23100-23200米，脱脂分一包10400米。 | 1 | Z振纹(板面),R乳化斑(板面来料),K孔洞(2641米传27CM1.16/11044米传21CM0.29/12980米传35CM2.53) | 是 | 是 | 5659 | 9
铬钝化 | JG1224070095 | JG1224070095 | 东方铬钝化750 | 合格 | 合格品 | 甲 | 周建锋 | 6240 | 6231 | 0.9986 | 13450 | 0.1 | 610 | / |  | 30210015 | 光亮卷 | 0.1-SPCC | 30110014 | 铬钝化卷 | 0.1-SPCC |  | 10 | MO001788 | MO001788-001 | GDH001 | 铬钝化模板 | 6240 | 2024-07-19 | 2024-07-19 | 3 | 2024-07-19 15:32:25 | 2024-07-19 16:58:17 | 江苏东方九天新能源材料有限公司 | 249094 | 倪兵 |  |  | 0.1 | 0 | 610 | 1 | JG1224070095 |  | 1 |  | 是 | 是 | 86 | 1
最终脱脂 | DL00240700112 | DL0024070011 | 东方950脱脂1# | 合格 | 合格品 | 乙 | 何晓健,张东兵 | 5720 | 5660 | 0.9895 | 4920 | 0.254 | 590 | 海金杜门：脱脂(单位张力6.9）、转退火 |  | 20100077 | 轧硬 | 0.6*590-SPCC | 20600002 | 镍钝化卷半成品 | 0.254-SPCC |  | 30 | MO001665 | MO001665-002-02 | HJDM002 | 东方镍钝化半成品前处理0.254（海金杜门：厚度公差：0.250-0.255mm、硬度：90-100HV,粗糙度：Ra0.5-0.7μm） | 11765 | 2024-07-16 | 2024-07-26 | 3 | 2024-07-19 16:11:26 | 2024-07-19 16:51:09 | 江苏东方九天新能源材料有限公司 | 244182 | 何晓健 |  |  | 0.25 | 4950 | 590 | 1 | DL00240700112 | 海金杜门：（0.254*590）厚度公差: 0.250-0.255mm，硬度:90-100HV.粗稳度: Ra0.5-0.7um |  |  |  |  | 2456 | 2
分剪 | JL00240401281/99 | JL00240401281 | 东方分剪5# | 合格 | 合格品 | 乙 | 张建勇 | 0 | 39 |  | 0 | 0.14 | 24 | 1：排刀规格24mm*15+32*7，24的排中间 此单发苏州中意 HV100-110 Ra粗糙度≤0.2 μm 2：成品内孔φ300MM，成品外径小于600MM，托高≤750MM。注： 成品单片用钢带扎一道，按逆时针摆放。厚度公差+/-0.005mm，宽度公差+0/-0.2mm |  | 31010009 | 小品种钢卷 | 0.14-SPCC | 31020011 | 小品种钢分切带 | 0.14-SPCC |  | 10 | MO001773 | MO001773-001-99 | FJ001 | 分剪模板 | 5905 | 2024-07-19 | 2024-07-19 | 3 | 2024-07-19 16:33:27 | 2024-07-19 16:37:10 | 江苏东方九天新能源材料有限公司 |  | 张建勇 |  | 1 | 0.14 | 0 | 24 | 1 | JL00240401281/99 | 1：排刀规格24mm*15+32*7，24的排中间 此单发苏州中意 HV100-110 Ra粗糙度≤0.2 μm 2：成品内孔φ300MM，成品外径小于600MM，托高≤750MM。注： 成品单片用钢带扎一道，按逆时针摆放。厚度公差+/-0.005mm，宽度公差+0/-0.2mm | 1 |  | 是 | 是 | 4 | 1
分剪 | JL00240401281/98 | JL00240401281 | 东方分剪5# | 合格 | 合格品 | 乙 | 张建勇 | 0 | 39 |  | 0 | 0.14 | 24 | 1：排刀规格24mm*15+32*7，24的排中间 此单发苏州中意 HV100-110 Ra粗糙度≤0.2 μm 2：成品内孔φ300MM，成品外径小于600MM，托高≤750MM。注： 成品单片用钢带扎一道，按逆时针摆放。厚度公差+/-0.005mm，宽度公差+0/-0.2mm |  | 31010009 | 小品种钢卷 | 0.14-SPCC | 31020011 | 小品种钢分切带 | 0.14-SPCC |  | 10 | MO001773 | MO001773-001-98 | FJ001 | 分剪模板 | 5905 | 2024-07-19 | 2024-07-19 | 3 | 2024-07-19 16:33:27 | 2024-07-19 16:37:10 | 江苏东方九天新能源材料有限公司 |  | 张建勇 |  | 1 | 0.14 | 0 | 24 | 1 | JL00240401281/98 | 1：排刀规格24mm*15+32*7，24的排中间 此单发苏州中意 HV100-110 Ra粗糙度≤0.2 μm 2：成品内孔φ300MM，成品外径小于600MM，托高≤750MM。注： 成品单片用钢带扎一道，按逆时针摆放。厚度公差+/-0.005mm，宽度公差+0/-0.2mm | 1 |  | 是 | 是 | 4 | 1
分剪 | JL00240401281/97 | JL00240401281 | 东方分剪5# | 合格 | 合格品 | 乙 | 张建勇 | 0 | 39 |  | 0 | 0.14 | 24 | 1：排刀规格24mm*15+32*7，24的排中间 此单发苏州中意 HV100-110 Ra粗糙度≤0.2 μm 2：成品内孔φ300MM，成品外径小于600MM，托高≤750MM。注： 成品单片用钢带扎一道，按逆时针摆放。厚度公差+/-0.005mm，宽度公差+0/-0.2mm |  | 31010009 | 小品种钢卷 | 0.14-SPCC | 31020011 | 小品种钢分切带 | 0.14-SPCC |  | 10 | MO001773 | MO001773-001-97 | FJ001 | 分剪模板 | 5905 | 2024-07-19 | 2024-07-19 | 3 | 2024-07-19 16:33:27 | 2024-07-19 16:37:10 | 江苏东方九天新能源材料有限公司 |  | 张建勇 |  | 1 | 0.14 | 0 | 24 | 1 | JL00240401281/97 | 1：排刀规格24mm*15+32*7，24的排中间 此单发苏州中意 HV100-110 Ra粗糙度≤0.2 μm 2：成品内孔φ300MM，成品外径小于600MM，托高≤750MM。注： 成品单片用钢带扎一道，按逆时针摆放。厚度公差+/-0.005mm，宽度公差+0/-0.2mm | 1 |  | 是 | 是 | 4 | 1
分剪 | JL00240401281/96 | JL00240401281 | 东方分剪5# | 合格 | 合格品 | 乙 | 张建勇 | 0 | 39 |  | 0 | 0.14 | 24 | 1：排刀规格24mm*15+32*7，24的排中间 此单发苏州中意 HV100-110 Ra粗糙度≤0.2 μm 2：成品内孔φ300MM，成品外径小于600MM，托高≤750MM。注： 成品单片用钢带扎一道，按逆时针摆放。厚度公差+/-0.005mm，宽度公差+0/-0.2mm |  | 31010009 | 小品种钢卷 | 0.14-SPCC | 31020011 | 小品种钢分切带 | 0.14-SPCC |  | 10 | MO001773 | MO001773-001-96 | FJ001 | 分剪模板 | 5905 | 2024-07-19 | 2024-07-19 | 3 | 2024-07-19 16:33:27 | 2024-07-19 16:37:10 | 江苏东方九天新能源材料有限公司 |  | 张建勇 |  | 1 | 0.14 | 0 | 24 | 1 | JL00240401281/96 | 1：排刀规格24mm*15+32*7，24的排中间 此单发苏州中意 HV100-110 Ra粗糙度≤0.2 μm 2：成品内孔φ300MM，成品外径小于600MM，托高≤750MM。注： 成品单片用钢带扎一道，按逆时针摆放。厚度公差+/-0.005mm，宽度公差+0/-0.2mm | 1 |  | 是 | 是 | 4 | 1
分剪 | JL00240401281/95 | JL00240401281 | 东方分剪5# | 合格 | 合格品 | 乙 | 张建勇 | 0 | 52 |  | 0 | 0.14 | 32 | 1：排刀规格24mm*15+32*7，24的排中间 此单发苏州中意 HV100-110 Ra粗糙度≤0.2 μm 2：成品内孔φ300MM，成品外径小于600MM，托高≤750MM。注： 成品单片用钢带扎一道，按逆时针摆放。厚度公差+/-0.005mm，宽度公差+0/-0.2mm |  | 31010009 | 小品种钢卷 | 0.14-SPCC | 31020011 | 小品种钢分切带 | 0.14-SPCC |  | 10 | MO001773 | MO001773-001-95 | FJ001 | 分剪模板 | 5905 | 2024-07-19 | 2024-07-19 | 3 | 2024-07-19 16:33:27 | 2024-07-19 16:37:10 | 江苏东方九天新能源材料有限公司 |  | 张建勇 |  | 1 | 0.14 | 0 | 32 | 1 | JL00240401281/95 | 1：排刀规格24mm*15+32*7，24的排中间 此单发苏州中意 HV100-110 Ra粗糙度≤0.2 μm 2：成品内孔φ300MM，成品外径小于600MM，托高≤750MM。注： 成品单片用钢带扎一道，按逆时针摆放。厚度公差+/-0.005mm，宽度公差+0/-0.2mm | 1 |  | 是 | 是 | 4 | 1
分剪 | JL00240401281/94 | JL00240401281 | 东方分剪5# | 合格 | 合格品 | 乙 | 张建勇 | 0 | 52 |  | 0 | 0.14 | 32 | 1：排刀规格24mm*15+32*7，24的排中间 此单发苏州中意 HV100-110 Ra粗糙度≤0.2 μm 2：成品内孔φ300MM，成品外径小于600MM，托高≤750MM。注： 成品单片用钢带扎一道，按逆时针摆放。厚度公差+/-0.005mm，宽度公差+0/-0.2mm |  | 31010009 | 小品种钢卷 | 0.14-SPCC | 31020011 | 小品种钢分切带 | 0.14-SPCC |  | 10 | MO001773 | MO001773-001-94 | FJ001 | 分剪模板 | 5905 | 2024-07-19 | 2024-07-19 | 3 | 2024-07-19 16:33:27 | 2024-07-19 16:37:10 | 江苏东方九天新能源材料有限公司 |  | 张建勇 |  | 1 | 0.14 | 0 | 32 | 1 | JL00240401281/94 | 1：排刀规格24mm*15+32*7，24的排中间 此单发苏州中意 HV100-110 Ra粗糙度≤0.2 μm 2：成品内孔φ300MM，成品外径小于600MM，托高≤750MM。注： 成品单片用钢带扎一道，按逆时针摆放。厚度公差+/-0.005mm，宽度公差+0/-0.2mm | 1 |  | 是 | 是 | 4 | 1
分剪 | JL00240401281/132 | JL00240401281 | 东方分剪5# | 合格 | 合格品 | 乙 | 张建勇 | 0 | 37 |  | 0 | 0.14 | 24 | 1：排刀规格24mm*15+32*7，24的排中间 此单发苏州中意 HV100-110 Ra粗糙度≤0.2 μm 2：成品内孔φ300MM，成品外径小于600MM，托高≤750MM。注： 成品单片用钢带扎一道，按逆时针摆放。厚度公差+/-0.005mm，宽度公差+0/-0.2mm |  | 31010009 | 小品种钢卷 | 0.14-SPCC | 31020011 | 小品种钢分切带 | 0.14-SPCC |  | 10 | MO001773 | MO001773-001-132 | FJ001 | 分剪模板 | 5905 | 2024-07-19 | 2024-07-19 | 3 | 2024-07-19 16:33:27 | 2024-07-19 16:37:10 | 江苏东方九天新能源材料有限公司 |  | 张建勇 |  | 1 | 0.14 | 0 | 24 | 1 | JL00240401281/132 | 1：排刀规格24mm*15+32*7，24的排中间 此单发苏州中意 HV100-110 Ra粗糙度≤0.2 μm 2：成品内孔φ300MM，成品外径小于600MM，托高≤750MM。注： 成品单片用钢带扎一道，按逆时针摆放。厚度公差+/-0.005mm，宽度公差+0/-0.2mm | 1 |  | 是 | 是 | 4 | 1
分剪 | JL00240401281/131 | JL00240401281 | 东方分剪5# | 合格 | 合格品 | 乙 | 张建勇 | 0 | 37 |  | 0 | 0.14 | 24 | 1：排刀规格24mm*15+32*7，24的排中间 此单发苏州中意 HV100-110 Ra粗糙度≤0.2 μm 2：成品内孔φ300MM，成品外径小于600MM，托高≤750MM。注： 成品单片用钢带扎一道，按逆时针摆放。厚度公差+/-0.005mm，宽度公差+0/-0.2mm |  | 31010009 | 小品种钢卷 | 0.14-SPCC | 31020011 | 小品种钢分切带 | 0.14-SPCC |  | 10 | MO001773 | MO001773-001-131 | FJ001 | 分剪模板 | 5905 | 2024-07-19 | 2024-07-19 | 3 | 2024-07-19 16:33:27 | 2024-07-19 16:37:10 | 江苏东方九天新能源材料有限公司 |  | 张建勇 |  | 1 | 0.14 | 0 | 24 | 1 | JL00240401281/131 | 1：排刀规格24mm*15+32*7，24的排中间 此单发苏州中意 HV100-110 Ra粗糙度≤0.2 μm 2：成品内孔φ300MM，成品外径小于600MM，托高≤750MM。注： 成品单片用钢带扎一道，按逆时针摆放。厚度公差+/-0.005mm，宽度公差+0/-0.2mm | 1 |  | 是 | 是 | 4 | 1
分剪 | JL00240401281/130 | JL00240401281 | 东方分剪5# | 合格 | 合格品 | 乙 | 张建勇 | 0 | 37 |  | 0 | 0.14 | 24 | 1：排刀规格24mm*15+32*7，24的排中间 此单发苏州中意 HV100-110 Ra粗糙度≤0.2 μm 2：成品内孔φ300MM，成品外径小于600MM，托高≤750MM。注： 成品单片用钢带扎一道，按逆时针摆放。厚度公差+/-0.005mm，宽度公差+0/-0.2mm |  | 31010009 | 小品种钢卷 | 0.14-SPCC | 31020011 | 小品种钢分切带 | 0.14-SPCC |  | 10 | MO001773 | MO001773-001-130 | FJ001 | 分剪模板 | 5905 | 2024-07-19 | 2024-07-19 | 3 | 2024-07-19 16:33:27 | 2024-07-19 16:37:10 | 江苏东方九天新能源材料有限公司 |  | 张建勇 |  | 1 | 0.14 | 0 | 24 | 1 | JL00240401281/130 | 1：排刀规格24mm*15+32*7，24的排中间 此单发苏州中意 HV100-110 Ra粗糙度≤0.2 μm 2：成品内孔φ300MM，成品外径小于600MM，托高≤750MM。注： 成品单片用钢带扎一道，按逆时针摆放。厚度公差+/-0.005mm，宽度公差+0/-0.2mm | 1 |  | 是 | 是 | 4 | 1
分剪 | JL00240401281/129 | JL00240401281 | 东方分剪5# | 合格 | 合格品 | 乙 | 张建勇 | 0 | 37 |  | 0 | 0.14 | 24 | 1：排刀规格24mm*15+32*7，24的排中间 此单发苏州中意 HV100-110 Ra粗糙度≤0.2 μm 2：成品内孔φ300MM，成品外径小于600MM，托高≤750MM。注： 成品单片用钢带扎一道，按逆时针摆放。厚度公差+/-0.005mm，宽度公差+0/-0.2mm |  | 31010009 | 小品种钢卷 | 0.14-SPCC | 31020011 | 小品种钢分切带 | 0.14-SPCC |  | 10 | MO001773 | MO001773-001-129 | FJ001 | 分剪模板 | 5905 | 2024-07-19 | 2024-07-19 | 3 | 2024-07-19 16:33:27 | 2024-07-19 16:37:10 | 江苏东方九天新能源材料有限公司 |  | 张建勇 |  | 1 | 0.14 | 0 | 24 | 1 | JL00240401281/129 | 1：排刀规格24mm*15+32*7，24的排中间 此单发苏州中意 HV100-110 Ra粗糙度≤0.2 μm 2：成品内孔φ300MM，成品外径小于600MM，托高≤750MM。注： 成品单片用钢带扎一道，按逆时针摆放。厚度公差+/-0.005mm，宽度公差+0/-0.2mm | 1 |  | 是 | 是 | 4 | 1
分剪 | JL00240401281/128 | JL00240401281 | 东方分剪5# | 合格 | 合格品 | 乙 | 张建勇 | 0 | 37 |  | 0 | 0.14 | 24 | 1：排刀规格24mm*15+32*7，24的排中间 此单发苏州中意 HV100-110 Ra粗糙度≤0.2 μm 2：成品内孔φ300MM，成品外径小于600MM，托高≤750MM。注： 成品单片用钢带扎一道，按逆时针摆放。厚度公差+/-0.005mm，宽度公差+0/-0.2mm |  | 31010009 | 小品种钢卷 | 0.14-SPCC | 31020011 | 小品种钢分切带 | 0.14-SPCC |  | 10 | MO001773 | MO001773-001-128 | FJ001 | 分剪模板 | 5905 | 2024-07-19 | 2024-07-19 | 3 | 2024-07-19 16:33:27 | 2024-07-19 16:37:10 | 江苏东方九天新能源材料有限公司 |  | 张建勇 |  | 1 | 0.14 | 0 | 24 | 1 | JL00240401281/128 | 1：排刀规格24mm*15+32*7，24的排中间 此单发苏州中意 HV100-110 Ra粗糙度≤0.2 μm 2：成品内孔φ300MM，成品外径小于600MM，托高≤750MM。注： 成品单片用钢带扎一道，按逆时针摆放。厚度公差+/-0.005mm，宽度公差+0/-0.2mm | 1 |  | 是 | 是 | 4 | 1
分剪 | JL00240401281/127 | JL00240401281 | 东方分剪5# | 合格 | 合格品 | 乙 | 张建勇 | 0 | 37 |  | 0 | 0.14 | 24 | 1：排刀规格24mm*15+32*7，24的排中间 此单发苏州中意 HV100-110 Ra粗糙度≤0.2 μm 2：成品内孔φ300MM，成品外径小于600MM，托高≤750MM。注： 成品单片用钢带扎一道，按逆时针摆放。厚度公差+/-0.005mm，宽度公差+0/-0.2mm |  | 31010009 | 小品种钢卷 | 0.14-SPCC | 31020011 | 小品种钢分切带 | 0.14-SPCC |  | 10 | MO001773 | MO001773-001-127 | FJ001 | 分剪模板 | 5905 | 2024-07-19 | 2024-07-19 | 3 | 2024-07-19 16:33:27 | 2024-07-19 16:37:10 | 江苏东方九天新能源材料有限公司 |  | 张建勇 |  | 1 | 0.14 | 0 | 24 | 1 | JL00240401281/127 | 1：排刀规格24mm*15+32*7，24的排中间 此单发苏州中意 HV100-110 Ra粗糙度≤0.2 μm 2：成品内孔φ300MM，成品外径小于600MM，托高≤750MM。注： 成品单片用钢带扎一道，按逆时针摆放。厚度公差+/-0.005mm，宽度公差+0/-0.2mm | 1 |  | 是 | 是 | 4 | 1
分剪 | JL00240401281/126 | JL00240401281 | 东方分剪5# | 合格 | 合格品 | 乙 | 张建勇 | 0 | 37 |  | 0 | 0.14 | 24 | 1：排刀规格24mm*15+32*7，24的排中间 此单发苏州中意 HV100-110 Ra粗糙度≤0.2 μm 2：成品内孔φ300MM，成品外径小于600MM，托高≤750MM。注： 成品单片用钢带扎一道，按逆时针摆放。厚度公差+/-0.005mm，宽度公差+0/-0.2mm |  | 31010009 | 小品种钢卷 | 0.14-SPCC | 31020011 | 小品种钢分切带 | 0.14-SPCC |  | 10 | MO001773 | MO001773-001-126 | FJ001 | 分剪模板 | 5905 | 2024-07-19 | 2024-07-19 | 3 | 2024-07-19 16:33:27 | 2024-07-19 16:37:10 | 江苏东方九天新能源材料有限公司 |  | 张建勇 |  | 1 | 0.14 | 0 | 24 | 1 | JL00240401281/126 | 1：排刀规格24mm*15+32*7，24的排中间 此单发苏州中意 HV100-110 Ra粗糙度≤0.2 μm 2：成品内孔φ300MM，成品外径小于600MM，托高≤750MM。注： 成品单片用钢带扎一道，按逆时针摆放。厚度公差+/-0.005mm，宽度公差+0/-0.2mm | 1 |  | 是 | 是 | 4 | 1
分剪 | JL00240401281/125 | JL00240401281 | 东方分剪5# | 合格 | 合格品 | 乙 | 张建勇 | 0 | 37 |  | 0 | 0.14 | 24 | 1：排刀规格24mm*15+32*7，24的排中间 此单发苏州中意 HV100-110 Ra粗糙度≤0.2 μm 2：成品内孔φ300MM，成品外径小于600MM，托高≤750MM。注： 成品单片用钢带扎一道，按逆时针摆放。厚度公差+/-0.005mm，宽度公差+0/-0.2mm |  | 31010009 | 小品种钢卷 | 0.14-SPCC | 31020011 | 小品种钢分切带 | 0.14-SPCC |  | 10 | MO001773 | MO001773-001-125 | FJ001 | 分剪模板 | 5905 | 2024-07-19 | 2024-07-19 | 3 | 2024-07-19 16:33:27 | 2024-07-19 16:37:10 | 江苏东方九天新能源材料有限公司 |  | 张建勇 |  | 1 | 0.14 | 0 | 24 | 1 | JL00240401281/125 | 1：排刀规格24mm*15+32*7，24的排中间 此单发苏州中意 HV100-110 Ra粗糙度≤0.2 μm 2：成品内孔φ300MM，成品外径小于600MM，托高≤750MM。注： 成品单片用钢带扎一道，按逆时针摆放。厚度公差+/-0.005mm，宽度公差+0/-0.2mm | 1 |  | 是 | 是 | 4 | 1
分剪 | JL00240401281/124 | JL00240401281 | 东方分剪5# | 合格 | 合格品 | 乙 | 张建勇 | 0 | 37 |  | 0 | 0.14 | 24 | 1：排刀规格24mm*15+32*7，24的排中间 此单发苏州中意 HV100-110 Ra粗糙度≤0.2 μm 2：成品内孔φ300MM，成品外径小于600MM，托高≤750MM。注： 成品单片用钢带扎一道，按逆时针摆放。厚度公差+/-0.005mm，宽度公差+0/-0.2mm |  | 31010009 | 小品种钢卷 | 0.14-SPCC | 31020011 | 小品种钢分切带 | 0.14-SPCC |  | 10 | MO001773 | MO001773-001-124 | FJ001 | 分剪模板 | 5905 | 2024-07-19 | 2024-07-19 | 3 | 2024-07-19 16:33:27 | 2024-07-19 16:37:10 | 江苏东方九天新能源材料有限公司 |  | 张建勇 |  | 1 | 0.14 | 0 | 24 | 1 | JL00240401281/124 | 1：排刀规格24mm*15+32*7，24的排中间 此单发苏州中意 HV100-110 Ra粗糙度≤0.2 μm 2：成品内孔φ300MM，成品外径小于600MM，托高≤750MM。注： 成品单片用钢带扎一道，按逆时针摆放。厚度公差+/-0.005mm，宽度公差+0/-0.2mm | 1 |  | 是 | 是 | 4 | 1
分剪 | JL00240401281/123 | JL00240401281 | 东方分剪5# | 合格 | 合格品 | 乙 | 张建勇 | 0 | 37 |  | 0 | 0.14 | 24 | 1：排刀规格24mm*15+32*7，24的排中间 此单发苏州中意 HV100-110 Ra粗糙度≤0.2 μm 2：成品内孔φ300MM，成品外径小于600MM，托高≤750MM。注： 成品单片用钢带扎一道，按逆时针摆放。厚度公差+/-0.005mm，宽度公差+0/-0.2mm |  | 31010009 | 小品种钢卷 | 0.14-SPCC | 31020011 | 小品种钢分切带 | 0.14-SPCC |  | 10 | MO001773 | MO001773-001-123 | FJ001 | 分剪模板 | 5905 | 2024-07-19 | 2024-07-19 | 3 | 2024-07-19 16:33:27 | 2024-07-19 16:37:10 | 江苏东方九天新能源材料有限公司 |  | 张建勇 |  | 1 | 0.14 | 0 | 24 | 1 | JL00240401281/123 | 1：排刀规格24mm*15+32*7，24的排中间 此单发苏州中意 HV100-110 Ra粗糙度≤0.2 μm 2：成品内孔φ300MM，成品外径小于600MM，托高≤750MM。注： 成品单片用钢带扎一道，按逆时针摆放。厚度公差+/-0.005mm，宽度公差+0/-0.2mm | 1 |  | 是 | 是 | 4 | 1
分剪 | JL00240401281/122 | JL00240401281 | 东方分剪5# | 合格 | 合格品 | 乙 | 张建勇 | 0 | 37 |  | 0 | 0.14 | 24 | 1：排刀规格24mm*15+32*7，24的排中间 此单发苏州中意 HV100-110 Ra粗糙度≤0.2 μm 2：成品内孔φ300MM，成品外径小于600MM，托高≤750MM。注： 成品单片用钢带扎一道，按逆时针摆放。厚度公差+/-0.005mm，宽度公差+0/-0.2mm |  | 31010009 | 小品种钢卷 | 0.14-SPCC | 31020011 | 小品种钢分切带 | 0.14-SPCC |  | 10 | MO001773 | MO001773-001-122 | FJ001 | 分剪模板 | 5905 | 2024-07-19 | 2024-07-19 | 3 | 2024-07-19 16:33:27 | 2024-07-19 16:37:10 | 江苏东方九天新能源材料有限公司 |  | 张建勇 |  | 1 | 0.14 | 0 | 24 | 1 | JL00240401281/122 | 1：排刀规格24mm*15+32*7，24的排中间 此单发苏州中意 HV100-110 Ra粗糙度≤0.2 μm 2：成品内孔φ300MM，成品外径小于600MM，托高≤750MM。注： 成品单片用钢带扎一道，按逆时针摆放。厚度公差+/-0.005mm，宽度公差+0/-0.2mm | 1 |  | 是 | 是 | 4 | 1
分剪 | JL00240401281/121 | JL00240401281 | 东方分剪5# | 合格 | 合格品 | 乙 | 张建勇 | 0 | 37 |  | 0 | 0.14 | 24 | 1：排刀规格24mm*15+32*7，24的排中间 此单发苏州中意 HV100-110 Ra粗糙度≤0.2 μm 2：成品内孔φ300MM，成品外径小于600MM，托高≤750MM。注： 成品单片用钢带扎一道，按逆时针摆放。厚度公差+/-0.005mm，宽度公差+0/-0.2mm |  | 31010009 | 小品种钢卷 | 0.14-SPCC | 31020011 | 小品种钢分切带 | 0.14-SPCC |  | 10 | MO001773 | MO001773-001-121 | FJ001 | 分剪模板 | 5905 | 2024-07-19 | 2024-07-19 | 3 | 2024-07-19 16:33:27 | 2024-07-19 16:37:10 | 江苏东方九天新能源材料有限公司 |  | 张建勇 |  | 1 | 0.14 | 0 | 24 | 1 | JL00240401281/121 | 1：排刀规格24mm*15+32*7，24的排中间 此单发苏州中意 HV100-110 Ra粗糙度≤0.2 μm 2：成品内孔φ300MM，成品外径小于600MM，托高≤750MM。注： 成品单片用钢带扎一道，按逆时针摆放。厚度公差+/-0.005mm，宽度公差+0/-0.2mm | 1 |  | 是 | 是 | 4 | 1
分剪 | JL00240401281/120 | JL00240401281 | 东方分剪5# | 合格 | 合格品 | 乙 | 张建勇 | 0 | 37 |  | 0 | 0.14 | 24 | 1：排刀规格24mm*15+32*7，24的排中间 此单发苏州中意 HV100-110 Ra粗糙度≤0.2 μm 2：成品内孔φ300MM，成品外径小于600MM，托高≤750MM。注： 成品单片用钢带扎一道，按逆时针摆放。厚度公差+/-0.005mm，宽度公差+0/-0.2mm |  | 31010009 | 小品种钢卷 | 0.14-SPCC | 31020011 | 小品种钢分切带 | 0.14-SPCC |  | 10 | MO001773 | MO001773-001-120 | FJ001 | 分剪模板 | 5905 | 2024-07-19 | 2024-07-19 | 3 | 2024-07-19 16:33:27 | 2024-07-19 16:37:10 | 江苏东方九天新能源材料有限公司 |  | 张建勇 |  | 1 | 0.14 | 0 | 24 | 1 | JL00240401281/120 | 1：排刀规格24mm*15+32*7，24的排中间 此单发苏州中意 HV100-110 Ra粗糙度≤0.2 μm 2：成品内孔φ300MM，成品外径小于600MM，托高≤750MM。注： 成品单片用钢带扎一道，按逆时针摆放。厚度公差+/-0.005mm，宽度公差+0/-0.2mm | 1 |  | 是 | 是 | 4 | 1
分剪 | JL00240401281/119 | JL00240401281 | 东方分剪5# | 合格 | 合格品 | 乙 | 张建勇 | 0 | 37 |  | 0 | 0.14 | 24 | 1：排刀规格24mm*15+32*7，24的排中间 此单发苏州中意 HV100-110 Ra粗糙度≤0.2 μm 2：成品内孔φ300MM，成品外径小于600MM，托高≤750MM。注： 成品单片用钢带扎一道，按逆时针摆放。厚度公差+/-0.005mm，宽度公差+0/-0.2mm |  | 31010009 | 小品种钢卷 | 0.14-SPCC | 31020011 | 小品种钢分切带 | 0.14-SPCC |  | 10 | MO001773 | MO001773-001-119 | FJ001 | 分剪模板 | 5905 | 2024-07-19 | 2024-07-19 | 3 | 2024-07-19 16:33:27 | 2024-07-19 16:37:10 | 江苏东方九天新能源材料有限公司 |  | 张建勇 |  | 1 | 0.14 | 0 | 24 | 1 | JL00240401281/119 | 1：排刀规格24mm*15+32*7，24的排中间 此单发苏州中意 HV100-110 Ra粗糙度≤0.2 μm 2：成品内孔φ300MM，成品外径小于600MM，托高≤750MM。注： 成品单片用钢带扎一道，按逆时针摆放。厚度公差+/-0.005mm，宽度公差+0/-0.2mm | 1 |  | 是 | 是 | 4 | 1
分剪 | JL00240401281/118 | JL00240401281 | 东方分剪5# | 合格 | 合格品 | 乙 | 张建勇 | 0 | 37 |  | 0 | 0.14 | 24 | 1：排刀规格24mm*15+32*7，24的排中间 此单发苏州中意 HV100-110 Ra粗糙度≤0.2 μm 2：成品内孔φ300MM，成品外径小于600MM，托高≤750MM。注： 成品单片用钢带扎一道，按逆时针摆放。厚度公差+/-0.005mm，宽度公差+0/-0.2mm |  | 31010009 | 小品种钢卷 | 0.14-SPCC | 31020011 | 小品种钢分切带 | 0.14-SPCC |  | 10 | MO001773 | MO001773-001-118 | FJ001 | 分剪模板 | 5905 | 2024-07-19 | 2024-07-19 | 3 | 2024-07-19 16:33:27 | 2024-07-19 16:37:10 | 江苏东方九天新能源材料有限公司 |  | 张建勇 |  | 1 | 0.14 | 0 | 24 | 1 | JL00240401281/118 | 1：排刀规格24mm*15+32*7，24的排中间 此单发苏州中意 HV100-110 Ra粗糙度≤0.2 μm 2：成品内孔φ300MM，成品外径小于600MM，托高≤750MM。注： 成品单片用钢带扎一道，按逆时针摆放。厚度公差+/-0.005mm，宽度公差+0/-0.2mm | 1 |  | 是 | 是 | 4 | 1
分剪 | JL00240401281/117 | JL00240401281 | 东方分剪5# | 合格 | 合格品 | 乙 | 张建勇 | 0 | 50 |  | 0 | 0.14 | 32 | 1：排刀规格24mm*15+32*7，24的排中间 此单发苏州中意 HV100-110 Ra粗糙度≤0.2 μm 2：成品内孔φ300MM，成品外径小于600MM，托高≤750MM。注： 成品单片用钢带扎一道，按逆时针摆放。厚度公差+/-0.005mm，宽度公差+0/-0.2mm |  | 31010009 | 小品种钢卷 | 0.14-SPCC | 31020011 | 小品种钢分切带 | 0.14-SPCC |  | 10 | MO001773 | MO001773-001-117 | FJ001 | 分剪模板 | 5905 | 2024-07-19 | 2024-07-19 | 3 | 2024-07-19 16:33:27 | 2024-07-19 16:37:10 | 江苏东方九天新能源材料有限公司 |  | 张建勇 |  | 1 | 0.14 | 0 | 32 | 1 | JL00240401281/117 | 1：排刀规格24mm*15+32*7，24的排中间 此单发苏州中意 HV100-110 Ra粗糙度≤0.2 μm 2：成品内孔φ300MM，成品外径小于600MM，托高≤750MM。注： 成品单片用钢带扎一道，按逆时针摆放。厚度公差+/-0.005mm，宽度公差+0/-0.2mm | 1 |  | 是 | 是 | 4 | 1
分剪 | JL00240401281/116 | JL00240401281 | 东方分剪5# | 合格 | 合格品 | 乙 | 张建勇 | 0 | 50 |  | 0 | 0.14 | 32 | 1：排刀规格24mm*15+32*7，24的排中间 此单发苏州中意 HV100-110 Ra粗糙度≤0.2 μm 2：成品内孔φ300MM，成品外径小于600MM，托高≤750MM。注： 成品单片用钢带扎一道，按逆时针摆放。厚度公差+/-0.005mm，宽度公差+0/-0.2mm |  | 31010009 | 小品种钢卷 | 0.14-SPCC | 31020011 | 小品种钢分切带 | 0.14-SPCC |  | 10 | MO001773 | MO001773-001-116 | FJ001 | 分剪模板 | 5905 | 2024-07-19 | 2024-07-19 | 3 | 2024-07-19 16:33:27 | 2024-07-19 16:37:10 | 江苏东方九天新能源材料有限公司 |  | 张建勇 |  | 1 | 0.14 | 0 | 32 | 1 | JL00240401281/116 | 1：排刀规格24mm*15+32*7，24的排中间 此单发苏州中意 HV100-110 Ra粗糙度≤0.2 μm 2：成品内孔φ300MM，成品外径小于600MM，托高≤750MM。注： 成品单片用钢带扎一道，按逆时针摆放。厚度公差+/-0.005mm，宽度公差+0/-0.2mm | 1 |  | 是 | 是 | 4 | 1
分剪 | JL00240401281/115 | JL00240401281 | 东方分剪5# | 合格 | 合格品 | 乙 | 张建勇 | 0 | 50 |  | 0 | 0.14 | 32 | 1：排刀规格24mm*15+32*7，24的排中间 此单发苏州中意 HV100-110 Ra粗糙度≤0.2 μm 2：成品内孔φ300MM，成品外径小于600MM，托高≤750MM。注： 成品单片用钢带扎一道，按逆时针摆放。厚度公差+/-0.005mm，宽度公差+0/-0.2mm |  | 31010009 | 小品种钢卷 | 0.14-SPCC | 31020011 | 小品种钢分切带 | 0.14-SPCC |  | 10 | MO001773 | MO001773-001-115 | FJ001 | 分剪模板 | 5905 | 2024-07-19 | 2024-07-19 | 3 | 2024-07-19 16:33:27 | 2024-07-19 16:37:10 | 江苏东方九天新能源材料有限公司 |  | 张建勇 |  | 1 | 0.14 | 0 | 32 | 1 | JL00240401281/115 | 1：排刀规格24mm*15+32*7，24的排中间 此单发苏州中意 HV100-110 Ra粗糙度≤0.2 μm 2：成品内孔φ300MM，成品外径小于600MM，托高≤750MM。注： 成品单片用钢带扎一道，按逆时针摆放。厚度公差+/-0.005mm，宽度公差+0/-0.2mm | 1 |  | 是 | 是 | 4 | 1
分剪 | JL00240401281/114 | JL00240401281 | 东方分剪5# | 合格 | 合格品 | 乙 | 张建勇 | 0 | 50 |  | 0 | 0.14 | 32 | 1：排刀规格24mm*15+32*7，24的排中间 此单发苏州中意 HV100-110 Ra粗糙度≤0.2 μm 2：成品内孔φ300MM，成品外径小于600MM，托高≤750MM。注： 成品单片用钢带扎一道，按逆时针摆放。厚度公差+/-0.005mm，宽度公差+0/-0.2mm |  | 31010009 | 小品种钢卷 | 0.14-SPCC | 31020011 | 小品种钢分切带 | 0.14-SPCC |  | 10 | MO001773 | MO001773-001-114 | FJ001 | 分剪模板 | 5905 | 2024-07-19 | 2024-07-19 | 3 | 2024-07-19 16:33:27 | 2024-07-19 16:37:10 | 江苏东方九天新能源材料有限公司 |  | 张建勇 |  | 1 | 0.14 | 0 | 32 | 1 | JL00240401281/114 | 1：排刀规格24mm*15+32*7，24的排中间 此单发苏州中意 HV100-110 Ra粗糙度≤0.2 μm 2：成品内孔φ300MM，成品外径小于600MM，托高≤750MM。注： 成品单片用钢带扎一道，按逆时针摆放。厚度公差+/-0.005mm，宽度公差+0/-0.2mm | 1 |  | 是 | 是 | 4 | 1
分剪 | JL00240401281/113 | JL00240401281 | 东方分剪5# | 合格 | 合格品 | 乙 | 张建勇 | 0 | 50 |  | 0 | 0.14 | 32 | 1：排刀规格24mm*15+32*7，24的排中间 此单发苏州中意 HV100-110 Ra粗糙度≤0.2 μm 2：成品内孔φ300MM，成品外径小于600MM，托高≤750MM。注： 成品单片用钢带扎一道，按逆时针摆放。厚度公差+/-0.005mm，宽度公差+0/-0.2mm |  | 31010009 | 小品种钢卷 | 0.14-SPCC | 31020011 | 小品种钢分切带 | 0.14-SPCC |  | 10 | MO001773 | MO001773-001-113 | FJ001 | 分剪模板 | 5905 | 2024-07-19 | 2024-07-19 | 3 | 2024-07-19 16:33:27 | 2024-07-19 16:37:10 | 江苏东方九天新能源材料有限公司 |  | 张建勇 |  | 1 | 0.14 | 0 | 32 | 1 | JL00240401281/113 | 1：排刀规格24mm*15+32*7，24的排中间 此单发苏州中意 HV100-110 Ra粗糙度≤0.2 μm 2：成品内孔φ300MM，成品外径小于600MM，托高≤750MM。注： 成品单片用钢带扎一道，按逆时针摆放。厚度公差+/-0.005mm，宽度公差+0/-0.2mm | 1 |  | 是 | 是 | 4 | 1
分剪 | JL00240401281/112 | JL00240401281 | 东方分剪5# | 合格 | 合格品 | 乙 | 张建勇 | 0 | 50 |  | 0 | 0.14 | 32 | 1：排刀规格24mm*15+32*7，24的排中间 此单发苏州中意 HV100-110 Ra粗糙度≤0.2 μm 2：成品内孔φ300MM，成品外径小于600MM，托高≤750MM。注： 成品单片用钢带扎一道，按逆时针摆放。厚度公差+/-0.005mm，宽度公差+0/-0.2mm |  | 31010009 | 小品种钢卷 | 0.14-SPCC | 31020011 | 小品种钢分切带 | 0.14-SPCC |  | 10 | MO001773 | MO001773-001-112 | FJ001 | 分剪模板 | 5905 | 2024-07-19 | 2024-07-19 | 3 | 2024-07-19 16:33:27 | 2024-07-19 16:37:10 | 江苏东方九天新能源材料有限公司 |  | 张建勇 |  | 1 | 0.14 | 0 | 32 | 1 | JL00240401281/112 | 1：排刀规格24mm*15+32*7，24的排中间 此单发苏州中意 HV100-110 Ra粗糙度≤0.2 μm 2：成品内孔φ300MM，成品外径小于600MM，托高≤750MM。注： 成品单片用钢带扎一道，按逆时针摆放。厚度公差+/-0.005mm，宽度公差+0/-0.2mm | 1 |  | 是 | 是 | 4 | 1
分剪 | JL00240401281/111 | JL00240401281 | 东方分剪5# | 合格 | 合格品 | 乙 | 张建勇 | 0 | 50 |  | 0 | 0.14 | 32 | 1：排刀规格24mm*15+32*7，24的排中间 此单发苏州中意 HV100-110 Ra粗糙度≤0.2 μm 2：成品内孔φ300MM，成品外径小于600MM，托高≤750MM。注： 成品单片用钢带扎一道，按逆时针摆放。厚度公差+/-0.005mm，宽度公差+0/-0.2mm |  | 31010009 | 小品种钢卷 | 0.14-SPCC | 31020011 | 小品种钢分切带 | 0.14-SPCC |  | 10 | MO001773 | MO001773-001-111 | FJ001 | 分剪模板 | 5905 | 2024-07-19 | 2024-07-19 | 3 | 2024-07-19 16:33:27 | 2024-07-19 16:37:10 | 江苏东方九天新能源材料有限公司 |  | 张建勇 |  | 1 | 0.14 | 0 | 32 | 1 | JL00240401281/111 | 1：排刀规格24mm*15+32*7，24的排中间 此单发苏州中意 HV100-110 Ra粗糙度≤0.2 μm 2：成品内孔φ300MM，成品外径小于600MM，托高≤750MM。注： 成品单片用钢带扎一道，按逆时针摆放。厚度公差+/-0.005mm，宽度公差+0/-0.2mm | 1 |  | 是 | 是 | 4 | 1
分剪 | JL00240401281/110 | JL00240401281 | 东方分剪5# | 合格 | 合格品 | 乙 | 张建勇 | 0 | 39 |  | 0 | 0.14 | 24 | 1：排刀规格24mm*15+32*7，24的排中间 此单发苏州中意 HV100-110 Ra粗糙度≤0.2 μm 2：成品内孔φ300MM，成品外径小于600MM，托高≤750MM。注： 成品单片用钢带扎一道，按逆时针摆放。厚度公差+/-0.005mm，宽度公差+0/-0.2mm |  | 31010009 | 小品种钢卷 | 0.14-SPCC | 31020011 | 小品种钢分切带 | 0.14-SPCC |  | 10 | MO001773 | MO001773-001-110 | FJ001 | 分剪模板 | 5905 | 2024-07-19 | 2024-07-19 | 3 | 2024-07-19 16:33:27 | 2024-07-19 16:37:10 | 江苏东方九天新能源材料有限公司 |  | 张建勇 |  | 1 | 0.14 | 0 | 24 | 1 | JL00240401281/110 | 1：排刀规格24mm*15+32*7，24的排中间 此单发苏州中意 HV100-110 Ra粗糙度≤0.2 μm 2：成品内孔φ300MM，成品外径小于600MM，托高≤750MM。注： 成品单片用钢带扎一道，按逆时针摆放。厚度公差+/-0.005mm，宽度公差+0/-0.2mm | 1 |  | 是 | 是 | 4 | 1
分剪 | JL00240401281/109 | JL00240401281 | 东方分剪5# | 合格 | 合格品 | 乙 | 张建勇 | 0 | 39 |  | 0 | 0.14 | 24 | 1：排刀规格24mm*15+32*7，24的排中间 此单发苏州中意 HV100-110 Ra粗糙度≤0.2 μm 2：成品内孔φ300MM，成品外径小于600MM，托高≤750MM。注： 成品单片用钢带扎一道，按逆时针摆放。厚度公差+/-0.005mm，宽度公差+0/-0.2mm |  | 31010009 | 小品种钢卷 | 0.14-SPCC | 31020011 | 小品种钢分切带 | 0.14-SPCC |  | 10 | MO001773 | MO001773-001-109 | FJ001 | 分剪模板 | 5905 | 2024-07-19 | 2024-07-19 | 3 | 2024-07-19 16:33:27 | 2024-07-19 16:37:10 | 江苏东方九天新能源材料有限公司 |  | 张建勇 |  | 1 | 0.14 | 0 | 24 | 1 | JL00240401281/109 | 1：排刀规格24mm*15+32*7，24的排中间 此单发苏州中意 HV100-110 Ra粗糙度≤0.2 μm 2：成品内孔φ300MM，成品外径小于600MM，托高≤750MM。注： 成品单片用钢带扎一道，按逆时针摆放。厚度公差+/-0.005mm，宽度公差+0/-0.2mm | 1 |  | 是 | 是 | 4 | 1
分剪 | JL00240401281/108 | JL00240401281 | 东方分剪5# | 合格 | 合格品 | 乙 | 张建勇 | 0 | 39 |  | 0 | 0.14 | 24 | 1：排刀规格24mm*15+32*7，24的排中间 此单发苏州中意 HV100-110 Ra粗糙度≤0.2 μm 2：成品内孔φ300MM，成品外径小于600MM，托高≤750MM。注： 成品单片用钢带扎一道，按逆时针摆放。厚度公差+/-0.005mm，宽度公差+0/-0.2mm |  | 31010009 | 小品种钢卷 | 0.14-SPCC | 31020011 | 小品种钢分切带 | 0.14-SPCC |  | 10 | MO001773 | MO001773-001-108 | FJ001 | 分剪模板 | 5905 | 2024-07-19 | 2024-07-19 | 3 | 2024-07-19 16:33:27 | 2024-07-19 16:37:10 | 江苏东方九天新能源材料有限公司 |  | 张建勇 |  | 1 | 0.14 | 0 | 24 | 1 | JL00240401281/108 | 1：排刀规格24mm*15+32*7，24的排中间 此单发苏州中意 HV100-110 Ra粗糙度≤0.2 μm 2：成品内孔φ300MM，成品外径小于600MM，托高≤750MM。注： 成品单片用钢带扎一道，按逆时针摆放。厚度公差+/-0.005mm，宽度公差+0/-0.2mm | 1 |  | 是 | 是 | 4 | 1
分剪 | JL00240401281/107 | JL00240401281 | 东方分剪5# | 合格 | 合格品 | 乙 | 张建勇 | 0 | 39 |  | 0 | 0.14 | 24 | 1：排刀规格24mm*15+32*7，24的排中间 此单发苏州中意 HV100-110 Ra粗糙度≤0.2 μm 2：成品内孔φ300MM，成品外径小于600MM，托高≤750MM。注： 成品单片用钢带扎一道，按逆时针摆放。厚度公差+/-0.005mm，宽度公差+0/-0.2mm |  | 31010009 | 小品种钢卷 | 0.14-SPCC | 31020011 | 小品种钢分切带 | 0.14-SPCC |  | 10 | MO001773 | MO001773-001-107 | FJ001 | 分剪模板 | 5905 | 2024-07-19 | 2024-07-19 | 3 | 2024-07-19 16:33:27 | 2024-07-19 16:37:10 | 江苏东方九天新能源材料有限公司 |  | 张建勇 |  | 1 | 0.14 | 0 | 24 | 1 | JL00240401281/107 | 1：排刀规格24mm*15+32*7，24的排中间 此单发苏州中意 HV100-110 Ra粗糙度≤0.2 μm 2：成品内孔φ300MM，成品外径小于600MM，托高≤750MM。注： 成品单片用钢带扎一道，按逆时针摆放。厚度公差+/-0.005mm，宽度公差+0/-0.2mm | 1 |  | 是 | 是 | 4 | 1
分剪 | JL00240401281/106 | JL00240401281 | 东方分剪5# | 合格 | 合格品 | 乙 | 张建勇 | 0 | 39 |  | 0 | 0.14 | 24 | 1：排刀规格24mm*15+32*7，24的排中间 此单发苏州中意 HV100-110 Ra粗糙度≤0.2 μm 2：成品内孔φ300MM，成品外径小于600MM，托高≤750MM。注： 成品单片用钢带扎一道，按逆时针摆放。厚度公差+/-0.005mm，宽度公差+0/-0.2mm |  | 31010009 | 小品种钢卷 | 0.14-SPCC | 31020011 | 小品种钢分切带 | 0.14-SPCC |  | 10 | MO001773 | MO001773-001-106 | FJ001 | 分剪模板 | 5905 | 2024-07-19 | 2024-07-19 | 3 | 2024-07-19 16:33:27 | 2024-07-19 16:37:10 | 江苏东方九天新能源材料有限公司 |  | 张建勇 |  | 1 | 0.14 | 0 | 24 | 1 | JL00240401281/106 | 1：排刀规格24mm*15+32*7，24的排中间 此单发苏州中意 HV100-110 Ra粗糙度≤0.2 μm 2：成品内孔φ300MM，成品外径小于600MM，托高≤750MM。注： 成品单片用钢带扎一道，按逆时针摆放。厚度公差+/-0.005mm，宽度公差+0/-0.2mm | 1 |  | 是 | 是 | 4 | 1
分剪 | JL00240401281/105 | JL00240401281 | 东方分剪5# | 合格 | 合格品 | 乙 | 张建勇 | 0 | 39 |  | 0 | 0.14 | 24 | 1：排刀规格24mm*15+32*7，24的排中间 此单发苏州中意 HV100-110 Ra粗糙度≤0.2 μm 2：成品内孔φ300MM，成品外径小于600MM，托高≤750MM。注： 成品单片用钢带扎一道，按逆时针摆放。厚度公差+/-0.005mm，宽度公差+0/-0.2mm |  | 31010009 | 小品种钢卷 | 0.14-SPCC | 31020011 | 小品种钢分切带 | 0.14-SPCC |  | 10 | MO001773 | MO001773-001-105 | FJ001 | 分剪模板 | 5905 | 2024-07-19 | 2024-07-19 | 3 | 2024-07-19 16:33:27 | 2024-07-19 16:37:10 | 江苏东方九天新能源材料有限公司 |  | 张建勇 |  | 1 | 0.14 | 0 | 24 | 1 | JL00240401281/105 | 1：排刀规格24mm*15+32*7，24的排中间 此单发苏州中意 HV100-110 Ra粗糙度≤0.2 μm 2：成品内孔φ300MM，成品外径小于600MM，托高≤750MM。注： 成品单片用钢带扎一道，按逆时针摆放。厚度公差+/-0.005mm，宽度公差+0/-0.2mm | 1 |  | 是 | 是 | 4 | 1
分剪 | JL00240401281/104 | JL00240401281 | 东方分剪5# | 合格 | 合格品 | 乙 | 张建勇 | 0 | 39 |  | 0 | 0.14 | 24 | 1：排刀规格24mm*15+32*7，24的排中间 此单发苏州中意 HV100-110 Ra粗糙度≤0.2 μm 2：成品内孔φ300MM，成品外径小于600MM，托高≤750MM。注： 成品单片用钢带扎一道，按逆时针摆放。厚度公差+/-0.005mm，宽度公差+0/-0.2mm |  | 31010009 | 小品种钢卷 | 0.14-SPCC | 31020011 | 小品种钢分切带 | 0.14-SPCC |  | 10 | MO001773 | MO001773-001-104 | FJ001 | 分剪模板 | 5905 | 2024-07-19 | 2024-07-19 | 3 | 2024-07-19 16:33:27 | 2024-07-19 16:37:10 | 江苏东方九天新能源材料有限公司 |  | 张建勇 |  | 1 | 0.14 | 0 | 24 | 1 | JL00240401281/104 | 1：排刀规格24mm*15+32*7，24的排中间 此单发苏州中意 HV100-110 Ra粗糙度≤0.2 μm 2：成品内孔φ300MM，成品外径小于600MM，托高≤750MM。注： 成品单片用钢带扎一道，按逆时针摆放。厚度公差+/-0.005mm，宽度公差+0/-0.2mm | 1 |  | 是 | 是 | 4 | 1
分剪 | JL00240401281/103 | JL00240401281 | 东方分剪5# | 合格 | 合格品 | 乙 | 张建勇 | 0 | 39 |  | 0 | 0.14 | 24 | 1：排刀规格24mm*15+32*7，24的排中间 此单发苏州中意 HV100-110 Ra粗糙度≤0.2 μm 2：成品内孔φ300MM，成品外径小于600MM，托高≤750MM。注： 成品单片用钢带扎一道，按逆时针摆放。厚度公差+/-0.005mm，宽度公差+0/-0.2mm |  | 31010009 | 小品种钢卷 | 0.14-SPCC | 31020011 | 小品种钢分切带 | 0.14-SPCC |  | 10 | MO001773 | MO001773-001-103 | FJ001 | 分剪模板 | 5905 | 2024-07-19 | 2024-07-19 | 3 | 2024-07-19 16:33:27 | 2024-07-19 16:37:10 | 江苏东方九天新能源材料有限公司 |  | 张建勇 |  | 1 | 0.14 | 0 | 24 | 1 | JL00240401281/103 | 1：排刀规格24mm*15+32*7，24的排中间 此单发苏州中意 HV100-110 Ra粗糙度≤0.2 μm 2：成品内孔φ300MM，成品外径小于600MM，托高≤750MM。注： 成品单片用钢带扎一道，按逆时针摆放。厚度公差+/-0.005mm，宽度公差+0/-0.2mm | 1 |  | 是 | 是 | 4 | 1
分剪 | JL00240401281/102 | JL00240401281 | 东方分剪5# | 合格 | 合格品 | 乙 | 张建勇 | 0 | 39 |  | 0 | 0.14 | 24 | 1：排刀规格24mm*15+32*7，24的排中间 此单发苏州中意 HV100-110 Ra粗糙度≤0.2 μm 2：成品内孔φ300MM，成品外径小于600MM，托高≤750MM。注： 成品单片用钢带扎一道，按逆时针摆放。厚度公差+/-0.005mm，宽度公差+0/-0.2mm |  | 31010009 | 小品种钢卷 | 0.14-SPCC | 31020011 | 小品种钢分切带 | 0.14-SPCC |  | 10 | MO001773 | MO001773-001-102 | FJ001 | 分剪模板 | 5905 | 2024-07-19 | 2024-07-19 | 3 | 2024-07-19 16:33:27 | 2024-07-19 16:37:10 | 江苏东方九天新能源材料有限公司 |  | 张建勇 |  | 1 | 0.14 | 0 | 24 | 1 | JL00240401281/102 | 1：排刀规格24mm*15+32*7，24的排中间 此单发苏州中意 HV100-110 Ra粗糙度≤0.2 μm 2：成品内孔φ300MM，成品外径小于600MM，托高≤750MM。注： 成品单片用钢带扎一道，按逆时针摆放。厚度公差+/-0.005mm，宽度公差+0/-0.2mm | 1 |  | 是 | 是 | 4 | 1
分剪 | JL00240401281/101 | JL00240401281 | 东方分剪5# | 合格 | 合格品 | 乙 | 张建勇 | 0 | 39 |  | 0 | 0.14 | 24 | 1：排刀规格24mm*15+32*7，24的排中间 此单发苏州中意 HV100-110 Ra粗糙度≤0.2 μm 2：成品内孔φ300MM，成品外径小于600MM，托高≤750MM。注： 成品单片用钢带扎一道，按逆时针摆放。厚度公差+/-0.005mm，宽度公差+0/-0.2mm |  | 31010009 | 小品种钢卷 | 0.14-SPCC | 31020011 | 小品种钢分切带 | 0.14-SPCC |  | 10 | MO001773 | MO001773-001-101 | FJ001 | 分剪模板 | 5905 | 2024-07-19 | 2024-07-19 | 3 | 2024-07-19 16:33:27 | 2024-07-19 16:37:10 | 江苏东方九天新能源材料有限公司 |  | 张建勇 |  | 1 | 0.14 | 0 | 24 | 1 | JL00240401281/101 | 1：排刀规格24mm*15+32*7，24的排中间 此单发苏州中意 HV100-110 Ra粗糙度≤0.2 μm 2：成品内孔φ300MM，成品外径小于600MM，托高≤750MM。注： 成品单片用钢带扎一道，按逆时针摆放。厚度公差+/-0.005mm，宽度公差+0/-0.2mm | 1 |  | 是 | 是 | 4 | 1
分剪 | JL00240401281/100 | JL00240401281 | 东方分剪5# | 合格 | 合格品 | 乙 | 张建勇 | 0 | 39 |  | 0 | 0.14 | 24 | 1：排刀规格24mm*15+32*7，24的排中间 此单发苏州中意 HV100-110 Ra粗糙度≤0.2 μm 2：成品内孔φ300MM，成品外径小于600MM，托高≤750MM。注： 成品单片用钢带扎一道，按逆时针摆放。厚度公差+/-0.005mm，宽度公差+0/-0.2mm |  | 31010009 | 小品种钢卷 | 0.14-SPCC | 31020011 | 小品种钢分切带 | 0.14-SPCC |  | 10 | MO001773 | MO001773-001-100 | FJ001 | 分剪模板 | 5905 | 2024-07-19 | 2024-07-19 | 3 | 2024-07-19 16:33:27 | 2024-07-19 16:37:10 | 江苏东方九天新能源材料有限公司 |  | 张建勇 |  | 1 | 0.14 | 0 | 24 | 1 | JL00240401281/100 | 1：排刀规格24mm*15+32*7，24的排中间 此单发苏州中意 HV100-110 Ra粗糙度≤0.2 μm 2：成品内孔φ300MM，成品外径小于600MM，托高≤750MM。注： 成品单片用钢带扎一道，按逆时针摆放。厚度公差+/-0.005mm，宽度公差+0/-0.2mm | 1 |  | 是 | 是 | 4 | 1
分剪 | JL00240401281/93 | JL00240401281 | 东方分剪5# | 合格 | 合格品 | 乙 | 张建勇 | 0 | 52 |  | 0 | 0.14 | 32 | 1：排刀规格24mm*15+32*7，24的排中间 此单发苏州中意 HV100-110 Ra粗糙度≤0.2 μm 2：成品内孔φ300MM，成品外径小于600MM，托高≤750MM。注： 成品单片用钢带扎一道，按逆时针摆放。厚度公差+/-0.005mm，宽度公差+0/-0.2mm |  | 31010009 | 小品种钢卷 | 0.14-SPCC | 31020011 | 小品种钢分切带 | 0.14-SPCC |  | 10 | MO001773 | MO001773-001-93 | FJ001 | 分剪模板 | 5905 | 2024-07-19 | 2024-07-19 | 3 | 2024-07-19 16:33:27 | 2024-07-19 16:37:09 | 江苏东方九天新能源材料有限公司 |  | 张建勇 |  | 1 | 0.14 | 0 | 32 | 1 | JL00240401281/93 | 1：排刀规格24mm*15+32*7，24的排中间 此单发苏州中意 HV100-110 Ra粗糙度≤0.2 μm 2：成品内孔φ300MM，成品外径小于600MM，托高≤750MM。注： 成品单片用钢带扎一道，按逆时针摆放。厚度公差+/-0.005mm，宽度公差+0/-0.2mm | 1 |  | 是 | 是 | 4 | 1
分剪 | JL00240401281/92 | JL00240401281 | 东方分剪5# | 合格 | 合格品 | 乙 | 张建勇 | 0 | 52 |  | 0 | 0.14 | 32 | 1：排刀规格24mm*15+32*7，24的排中间 此单发苏州中意 HV100-110 Ra粗糙度≤0.2 μm 2：成品内孔φ300MM，成品外径小于600MM，托高≤750MM。注： 成品单片用钢带扎一道，按逆时针摆放。厚度公差+/-0.005mm，宽度公差+0/-0.2mm |  | 31010009 | 小品种钢卷 | 0.14-SPCC | 31020011 | 小品种钢分切带 | 0.14-SPCC |  | 10 | MO001773 | MO001773-001-92 | FJ001 | 分剪模板 | 5905 | 2024-07-19 | 2024-07-19 | 3 | 2024-07-19 16:33:27 | 2024-07-19 16:37:09 | 江苏东方九天新能源材料有限公司 |  | 张建勇 |  | 1 | 0.14 | 0 | 32 | 1 | JL00240401281/92 | 1：排刀规格24mm*15+32*7，24的排中间 此单发苏州中意 HV100-110 Ra粗糙度≤0.2 μm 2：成品内孔φ300MM，成品外径小于600MM，托高≤750MM。注： 成品单片用钢带扎一道，按逆时针摆放。厚度公差+/-0.005mm，宽度公差+0/-0.2mm | 1 |  | 是 | 是 | 4 | 1
分剪 | JL00240401281/91 | JL00240401281 | 东方分剪5# | 合格 | 合格品 | 乙 | 张建勇 | 0 | 52 |  | 0 | 0.14 | 32 | 1：排刀规格24mm*15+32*7，24的排中间 此单发苏州中意 HV100-110 Ra粗糙度≤0.2 μm 2：成品内孔φ300MM，成品外径小于600MM，托高≤750MM。注： 成品单片用钢带扎一道，按逆时针摆放。厚度公差+/-0.005mm，宽度公差+0/-0.2mm |  | 31010009 | 小品种钢卷 | 0.14-SPCC | 31020011 | 小品种钢分切带 | 0.14-SPCC |  | 10 | MO001773 | MO001773-001-91 | FJ001 | 分剪模板 | 5905 | 2024-07-19 | 2024-07-19 | 3 | 2024-07-19 16:33:27 | 2024-07-19 16:37:09 | 江苏东方九天新能源材料有限公司 |  | 张建勇 |  | 1 | 0.14 | 0 | 32 | 1 | JL00240401281/91 | 1：排刀规格24mm*15+32*7，24的排中间 此单发苏州中意 HV100-110 Ra粗糙度≤0.2 μm 2：成品内孔φ300MM，成品外径小于600MM，托高≤750MM。注： 成品单片用钢带扎一道，按逆时针摆放。厚度公差+/-0.005mm，宽度公差+0/-0.2mm | 1 |  | 是 | 是 | 4 | 1
分剪 | JL00240401281/90 | JL00240401281 | 东方分剪5# | 合格 | 合格品 | 乙 | 张建勇 | 0 | 52 |  | 0 | 0.14 | 32 | 1：排刀规格24mm*15+32*7，24的排中间 此单发苏州中意 HV100-110 Ra粗糙度≤0.2 μm 2：成品内孔φ300MM，成品外径小于600MM，托高≤750MM。注： 成品单片用钢带扎一道，按逆时针摆放。厚度公差+/-0.005mm，宽度公差+0/-0.2mm |  | 31010009 | 小品种钢卷 | 0.14-SPCC | 31020011 | 小品种钢分切带 | 0.14-SPCC |  | 10 | MO001773 | MO001773-001-90 | FJ001 | 分剪模板 | 5905 | 2024-07-19 | 2024-07-19 | 3 | 2024-07-19 16:33:27 | 2024-07-19 16:37:09 | 江苏东方九天新能源材料有限公司 |  | 张建勇 |  | 1 | 0.14 | 0 | 32 | 1 | JL00240401281/90 | 1：排刀规格24mm*15+32*7，24的排中间 此单发苏州中意 HV100-110 Ra粗糙度≤0.2 μm 2：成品内孔φ300MM，成品外径小于600MM，托高≤750MM。注： 成品单片用钢带扎一道，按逆时针摆放。厚度公差+/-0.005mm，宽度公差+0/-0.2mm | 1 |  | 是 | 是 | 4 | 1
分剪 | JL00240401281/89 | JL00240401281 | 东方分剪5# | 合格 | 合格品 | 乙 | 张建勇 | 0 | 52 |  | 0 | 0.14 | 32 | 1：排刀规格24mm*15+32*7，24的排中间 此单发苏州中意 HV100-110 Ra粗糙度≤0.2 μm 2：成品内孔φ300MM，成品外径小于600MM，托高≤750MM。注： 成品单片用钢带扎一道，按逆时针摆放。厚度公差+/-0.005mm，宽度公差+0/-0.2mm |  | 31010009 | 小品种钢卷 | 0.14-SPCC | 31020011 | 小品种钢分切带 | 0.14-SPCC |  | 10 | MO001773 | MO001773-001-89 | FJ001 | 分剪模板 | 5905 | 2024-07-19 | 2024-07-19 | 3 | 2024-07-19 16:33:27 | 2024-07-19 16:37:09 | 江苏东方九天新能源材料有限公司 |  | 张建勇 |  | 1 | 0.14 | 0 | 32 | 1 | JL00240401281/89 | 1：排刀规格24mm*15+32*7，24的排中间 此单发苏州中意 HV100-110 Ra粗糙度≤0.2 μm 2：成品内孔φ300MM，成品外径小于600MM，托高≤750MM。注： 成品单片用钢带扎一道，按逆时针摆放。厚度公差+/-0.005mm，宽度公差+0/-0.2mm | 1 |  | 是 | 是 | 4 | 1
分剪 | JL00240401281/88 | JL00240401281 | 东方分剪5# | 合格 | 合格品 | 乙 | 张建勇 | 0 | 39 |  | 0 | 0.14 | 24 | 1：排刀规格24mm*15+32*7，24的排中间 此单发苏州中意 HV100-110 Ra粗糙度≤0.2 μm 2：成品内孔φ300MM，成品外径小于600MM，托高≤750MM。注： 成品单片用钢带扎一道，按逆时针摆放。厚度公差+/-0.005mm，宽度公差+0/-0.2mm |  | 31010009 | 小品种钢卷 | 0.14-SPCC | 31020011 | 小品种钢分切带 | 0.14-SPCC |  | 10 | MO001773 | MO001773-001-88 | FJ001 | 分剪模板 | 5905 | 2024-07-19 | 2024-07-19 | 3 | 2024-07-19 16:33:27 | 2024-07-19 16:37:09 | 江苏东方九天新能源材料有限公司 |  | 张建勇 |  | 1 | 0.14 | 0 | 24 | 1 | JL00240401281/88 | 1：排刀规格24mm*15+32*7，24的排中间 此单发苏州中意 HV100-110 Ra粗糙度≤0.2 μm 2：成品内孔φ300MM，成品外径小于600MM，托高≤750MM。注： 成品单片用钢带扎一道，按逆时针摆放。厚度公差+/-0.005mm，宽度公差+0/-0.2mm | 1 |  | 是 | 是 | 4 | 1
分剪 | JL00240401281/87 | JL00240401281 | 东方分剪5# | 合格 | 合格品 | 乙 | 张建勇 | 0 | 39 |  | 0 | 0.14 | 24 | 1：排刀规格24mm*15+32*7，24的排中间 此单发苏州中意 HV100-110 Ra粗糙度≤0.2 μm 2：成品内孔φ300MM，成品外径小于600MM，托高≤750MM。注： 成品单片用钢带扎一道，按逆时针摆放。厚度公差+/-0.005mm，宽度公差+0/-0.2mm |  | 31010009 | 小品种钢卷 | 0.14-SPCC | 31020011 | 小品种钢分切带 | 0.14-SPCC |  | 10 | MO001773 | MO001773-001-87 | FJ001 | 分剪模板 | 5905 | 2024-07-19 | 2024-07-19 | 3 | 2024-07-19 16:33:27 | 2024-07-19 16:37:09 | 江苏东方九天新能源材料有限公司 |  | 张建勇 |  | 1 | 0.14 | 0 | 24 | 1 | JL00240401281/87 | 1：排刀规格24mm*15+32*7，24的排中间 此单发苏州中意 HV100-110 Ra粗糙度≤0.2 μm 2：成品内孔φ300MM，成品外径小于600MM，托高≤750MM。注： 成品单片用钢带扎一道，按逆时针摆放。厚度公差+/-0.005mm，宽度公差+0/-0.2mm | 1 |  | 是 | 是 | 4 | 1
分剪 | JL00240401281/86 | JL00240401281 | 东方分剪5# | 合格 | 合格品 | 乙 | 张建勇 | 0 | 39 |  | 0 | 0.14 | 24 | 1：排刀规格24mm*15+32*7，24的排中间 此单发苏州中意 HV100-110 Ra粗糙度≤0.2 μm 2：成品内孔φ300MM，成品外径小于600MM，托高≤750MM。注： 成品单片用钢带扎一道，按逆时针摆放。厚度公差+/-0.005mm，宽度公差+0/-0.2mm |  | 31010009 | 小品种钢卷 | 0.14-SPCC | 31020011 | 小品种钢分切带 | 0.14-SPCC |  | 10 | MO001773 | MO001773-001-86 | FJ001 | 分剪模板 | 5905 | 2024-07-19 | 2024-07-19 | 3 | 2024-07-19 16:33:27 | 2024-07-19 16:37:09 | 江苏东方九天新能源材料有限公司 |  | 张建勇 |  | 1 | 0.14 | 0 | 24 | 1 | JL00240401281/86 | 1：排刀规格24mm*15+32*7，24的排中间 此单发苏州中意 HV100-110 Ra粗糙度≤0.2 μm 2：成品内孔φ300MM，成品外径小于600MM，托高≤750MM。注： 成品单片用钢带扎一道，按逆时针摆放。厚度公差+/-0.005mm，宽度公差+0/-0.2mm | 1 |  | 是 | 是 | 4 | 1
分剪 | JL00240401281/85 | JL00240401281 | 东方分剪5# | 合格 | 合格品 | 乙 | 张建勇 | 0 | 39 |  | 0 | 0.14 | 24 | 1：排刀规格24mm*15+32*7，24的排中间 此单发苏州中意 HV100-110 Ra粗糙度≤0.2 μm 2：成品内孔φ300MM，成品外径小于600MM，托高≤750MM。注： 成品单片用钢带扎一道，按逆时针摆放。厚度公差+/-0.005mm，宽度公差+0/-0.2mm |  | 31010009 | 小品种钢卷 | 0.14-SPCC | 31020011 | 小品种钢分切带 | 0.14-SPCC |  | 10 | MO001773 | MO001773-001-85 | FJ001 | 分剪模板 | 5905 | 2024-07-19 | 2024-07-19 | 3 | 2024-07-19 16:33:27 | 2024-07-19 16:37:09 | 江苏东方九天新能源材料有限公司 |  | 张建勇 |  | 1 | 0.14 | 0 | 24 | 1 | JL00240401281/85 | 1：排刀规格24mm*15+32*7，24的排中间 此单发苏州中意 HV100-110 Ra粗糙度≤0.2 μm 2：成品内孔φ300MM，成品外径小于600MM，托高≤750MM。注： 成品单片用钢带扎一道，按逆时针摆放。厚度公差+/-0.005mm，宽度公差+0/-0.2mm | 1 |  | 是 | 是 | 4 | 1
分剪 | JL00240401281/84 | JL00240401281 | 东方分剪5# | 合格 | 合格品 | 乙 | 张建勇 | 0 | 39 |  | 0 | 0.14 | 24 | 1：排刀规格24mm*15+32*7，24的排中间 此单发苏州中意 HV100-110 Ra粗糙度≤0.2 μm 2：成品内孔φ300MM，成品外径小于600MM，托高≤750MM。注： 成品单片用钢带扎一道，按逆时针摆放。厚度公差+/-0.005mm，宽度公差+0/-0.2mm |  | 31010009 | 小品种钢卷 | 0.14-SPCC | 31020011 | 小品种钢分切带 | 0.14-SPCC |  | 10 | MO001773 | MO001773-001-84 | FJ001 | 分剪模板 | 5905 | 2024-07-19 | 2024-07-19 | 3 | 2024-07-19 16:33:27 | 2024-07-19 16:37:09 | 江苏东方九天新能源材料有限公司 |  | 张建勇 |  | 1 | 0.14 | 0 | 24 | 1 | JL00240401281/84 | 1：排刀规格24mm*15+32*7，24的排中间 此单发苏州中意 HV100-110 Ra粗糙度≤0.2 μm 2：成品内孔φ300MM，成品外径小于600MM，托高≤750MM。注： 成品单片用钢带扎一道，按逆时针摆放。厚度公差+/-0.005mm，宽度公差+0/-0.2mm | 1 |  | 是 | 是 | 4 | 1
分剪 | JL00240401281/83 | JL00240401281 | 东方分剪5# | 合格 | 合格品 | 乙 | 张建勇 | 0 | 39 |  | 0 | 0.14 | 24 | 1：排刀规格24mm*15+32*7，24的排中间 此单发苏州中意 HV100-110 Ra粗糙度≤0.2 μm 2：成品内孔φ300MM，成品外径小于600MM，托高≤750MM。注： 成品单片用钢带扎一道，按逆时针摆放。厚度公差+/-0.005mm，宽度公差+0/-0.2mm |  | 31010009 | 小品种钢卷 | 0.14-SPCC | 31020011 | 小品种钢分切带 | 0.14-SPCC |  | 10 | MO001773 | MO001773-001-83 | FJ001 | 分剪模板 | 5905 | 2024-07-19 | 2024-07-19 | 3 | 2024-07-19 16:33:27 | 2024-07-19 16:37:09 | 江苏东方九天新能源材料有限公司 |  | 张建勇 |  | 1 | 0.14 | 0 | 24 | 1 | JL00240401281/83 | 1：排刀规格24mm*15+32*7，24的排中间 此单发苏州中意 HV100-110 Ra粗糙度≤0.2 μm 2：成品内孔φ300MM，成品外径小于600MM，托高≤750MM。注： 成品单片用钢带扎一道，按逆时针摆放。厚度公差+/-0.005mm，宽度公差+0/-0.2mm | 1 |  | 是 | 是 | 4 | 1
分剪 | JL00240401281/82 | JL00240401281 | 东方分剪5# | 合格 | 合格品 | 乙 | 张建勇 | 0 | 39 |  | 0 | 0.14 | 24 | 1：排刀规格24mm*15+32*7，24的排中间 此单发苏州中意 HV100-110 Ra粗糙度≤0.2 μm 2：成品内孔φ300MM，成品外径小于600MM，托高≤750MM。注： 成品单片用钢带扎一道，按逆时针摆放。厚度公差+/-0.005mm，宽度公差+0/-0.2mm |  | 31010009 | 小品种钢卷 | 0.14-SPCC | 31020011 | 小品种钢分切带 | 0.14-SPCC |  | 10 | MO001773 | MO001773-001-82 | FJ001 | 分剪模板 | 5905 | 2024-07-19 | 2024-07-19 | 3 | 2024-07-19 16:33:27 | 2024-07-19 16:37:09 | 江苏东方九天新能源材料有限公司 |  | 张建勇 |  | 1 | 0.14 | 0 | 24 | 1 | JL00240401281/82 | 1：排刀规格24mm*15+32*7，24的排中间 此单发苏州中意 HV100-110 Ra粗糙度≤0.2 μm 2：成品内孔φ300MM，成品外径小于600MM，托高≤750MM。注： 成品单片用钢带扎一道，按逆时针摆放。厚度公差+/-0.005mm，宽度公差+0/-0.2mm | 1 |  | 是 | 是 | 4 | 1
分剪 | JL00240401281/81 | JL00240401281 | 东方分剪5# | 合格 | 合格品 | 乙 | 张建勇 | 0 | 39 |  | 0 | 0.14 | 24 | 1：排刀规格24mm*15+32*7，24的排中间 此单发苏州中意 HV100-110 Ra粗糙度≤0.2 μm 2：成品内孔φ300MM，成品外径小于600MM，托高≤750MM。注： 成品单片用钢带扎一道，按逆时针摆放。厚度公差+/-0.005mm，宽度公差+0/-0.2mm |  | 31010009 | 小品种钢卷 | 0.14-SPCC | 31020011 | 小品种钢分切带 | 0.14-SPCC |  | 10 | MO001773 | MO001773-001-81 | FJ001 | 分剪模板 | 5905 | 2024-07-19 | 2024-07-19 | 3 | 2024-07-19 16:33:27 | 2024-07-19 16:37:09 | 江苏东方九天新能源材料有限公司 |  | 张建勇 |  | 1 | 0.14 | 0 | 24 | 1 | JL00240401281/81 | 1：排刀规格24mm*15+32*7，24的排中间 此单发苏州中意 HV100-110 Ra粗糙度≤0.2 μm 2：成品内孔φ300MM，成品外径小于600MM，托高≤750MM。注： 成品单片用钢带扎一道，按逆时针摆放。厚度公差+/-0.005mm，宽度公差+0/-0.2mm | 1 |  | 是 | 是 | 4 | 1
分剪 | JL00240401281/80 | JL00240401281 | 东方分剪5# | 合格 | 合格品 | 乙 | 张建勇 | 0 | 39 |  | 0 | 0.14 | 24 | 1：排刀规格24mm*15+32*7，24的排中间 此单发苏州中意 HV100-110 Ra粗糙度≤0.2 μm 2：成品内孔φ300MM，成品外径小于600MM，托高≤750MM。注： 成品单片用钢带扎一道，按逆时针摆放。厚度公差+/-0.005mm，宽度公差+0/-0.2mm |  | 31010009 | 小品种钢卷 | 0.14-SPCC | 31020011 | 小品种钢分切带 | 0.14-SPCC |  | 10 | MO001773 | MO001773-001-80 | FJ001 | 分剪模板 | 5905 | 2024-07-19 | 2024-07-19 | 3 | 2024-07-19 16:33:27 | 2024-07-19 16:37:09 | 江苏东方九天新能源材料有限公司 |  | 张建勇 |  | 1 | 0.14 | 0 | 24 | 1 | JL00240401281/80 | 1：排刀规格24mm*15+32*7，24的排中间 此单发苏州中意 HV100-110 Ra粗糙度≤0.2 μm 2：成品内孔φ300MM，成品外径小于600MM，托高≤750MM。注： 成品单片用钢带扎一道，按逆时针摆放。厚度公差+/-0.005mm，宽度公差+0/-0.2mm | 1 |  | 是 | 是 | 4 | 1
分剪 | JL00240401281/79 | JL00240401281 | 东方分剪5# | 合格 | 合格品 | 乙 | 张建勇 | 0 | 39 |  | 0 | 0.14 | 24 | 1：排刀规格24mm*15+32*7，24的排中间 此单发苏州中意 HV100-110 Ra粗糙度≤0.2 μm 2：成品内孔φ300MM，成品外径小于600MM，托高≤750MM。注： 成品单片用钢带扎一道，按逆时针摆放。厚度公差+/-0.005mm，宽度公差+0/-0.2mm |  | 31010009 | 小品种钢卷 | 0.14-SPCC | 31020011 | 小品种钢分切带 | 0.14-SPCC |  | 10 | MO001773 | MO001773-001-79 | FJ001 | 分剪模板 | 5905 | 2024-07-19 | 2024-07-19 | 3 | 2024-07-19 16:33:27 | 2024-07-19 16:37:09 | 江苏东方九天新能源材料有限公司 |  | 张建勇 |  | 1 | 0.14 | 0 | 24 | 1 | JL00240401281/79 | 1：排刀规格24mm*15+32*7，24的排中间 此单发苏州中意 HV100-110 Ra粗糙度≤0.2 μm 2：成品内孔φ300MM，成品外径小于600MM，托高≤750MM。注： 成品单片用钢带扎一道，按逆时针摆放。厚度公差+/-0.005mm，宽度公差+0/-0.2mm | 1 |  | 是 | 是 | 4 | 1
分剪 | JL00240401281/78 | JL00240401281 | 东方分剪5# | 合格 | 合格品 | 乙 | 张建勇 | 0 | 39 |  | 0 | 0.14 | 24 | 1：排刀规格24mm*15+32*7，24的排中间 此单发苏州中意 HV100-110 Ra粗糙度≤0.2 μm 2：成品内孔φ300MM，成品外径小于600MM，托高≤750MM。注： 成品单片用钢带扎一道，按逆时针摆放。厚度公差+/-0.005mm，宽度公差+0/-0.2mm |  | 31010009 | 小品种钢卷 | 0.14-SPCC | 31020011 | 小品种钢分切带 | 0.14-SPCC |  | 10 | MO001773 | MO001773-001-78 | FJ001 | 分剪模板 | 5905 | 2024-07-19 | 2024-07-19 | 3 | 2024-07-19 16:33:27 | 2024-07-19 16:37:09 | 江苏东方九天新能源材料有限公司 |  | 张建勇 |  | 1 | 0.14 | 0 | 24 | 1 | JL00240401281/78 | 1：排刀规格24mm*15+32*7，24的排中间 此单发苏州中意 HV100-110 Ra粗糙度≤0.2 μm 2：成品内孔φ300MM，成品外径小于600MM，托高≤750MM。注： 成品单片用钢带扎一道，按逆时针摆放。厚度公差+/-0.005mm，宽度公差+0/-0.2mm | 1 |  | 是 | 是 | 4 | 1
分剪 | JL00240401281/77 | JL00240401281 | 东方分剪5# | 合格 | 合格品 | 乙 | 张建勇 | 0 | 39 |  | 0 | 0.14 | 24 | 1：排刀规格24mm*15+32*7，24的排中间 此单发苏州中意 HV100-110 Ra粗糙度≤0.2 μm 2：成品内孔φ300MM，成品外径小于600MM，托高≤750MM。注： 成品单片用钢带扎一道，按逆时针摆放。厚度公差+/-0.005mm，宽度公差+0/-0.2mm |  | 31010009 | 小品种钢卷 | 0.14-SPCC | 31020011 | 小品种钢分切带 | 0.14-SPCC |  | 10 | MO001773 | MO001773-001-77 | FJ001 | 分剪模板 | 5905 | 2024-07-19 | 2024-07-19 | 3 | 2024-07-19 16:33:27 | 2024-07-19 16:37:09 | 江苏东方九天新能源材料有限公司 |  | 张建勇 |  | 1 | 0.14 | 0 | 24 | 1 | JL00240401281/77 | 1：排刀规格24mm*15+32*7，24的排中间 此单发苏州中意 HV100-110 Ra粗糙度≤0.2 μm 2：成品内孔φ300MM，成品外径小于600MM，托高≤750MM。注： 成品单片用钢带扎一道，按逆时针摆放。厚度公差+/-0.005mm，宽度公差+0/-0.2mm | 1 |  | 是 | 是 | 4 | 1
分剪 | JL00240401281/76 | JL00240401281 | 东方分剪5# | 合格 | 合格品 | 乙 | 张建勇 | 0 | 39 |  | 0 | 0.14 | 24 | 1：排刀规格24mm*15+32*7，24的排中间 此单发苏州中意 HV100-110 Ra粗糙度≤0.2 μm 2：成品内孔φ300MM，成品外径小于600MM，托高≤750MM。注： 成品单片用钢带扎一道，按逆时针摆放。厚度公差+/-0.005mm，宽度公差+0/-0.2mm |  | 31010009 | 小品种钢卷 | 0.14-SPCC | 31020011 | 小品种钢分切带 | 0.14-SPCC |  | 10 | MO001773 | MO001773-001-76 | FJ001 | 分剪模板 | 5905 | 2024-07-19 | 2024-07-19 | 3 | 2024-07-19 16:33:27 | 2024-07-19 16:37:09 | 江苏东方九天新能源材料有限公司 |  | 张建勇 |  | 1 | 0.14 | 0 | 24 | 1 | JL00240401281/76 | 1：排刀规格24mm*15+32*7，24的排中间 此单发苏州中意 HV100-110 Ra粗糙度≤0.2 μm 2：成品内孔φ300MM，成品外径小于600MM，托高≤750MM。注： 成品单片用钢带扎一道，按逆时针摆放。厚度公差+/-0.005mm，宽度公差+0/-0.2mm | 1 |  | 是 | 是 | 4 | 1
分剪 | JL00240401281/75 | JL00240401281 | 东方分剪5# | 合格 | 合格品 | 乙 | 张建勇 | 0 | 39 |  | 0 | 0.14 | 24 | 1：排刀规格24mm*15+32*7，24的排中间 此单发苏州中意 HV100-110 Ra粗糙度≤0.2 μm 2：成品内孔φ300MM，成品外径小于600MM，托高≤750MM。注： 成品单片用钢带扎一道，按逆时针摆放。厚度公差+/-0.005mm，宽度公差+0/-0.2mm |  | 31010009 | 小品种钢卷 | 0.14-SPCC | 31020011 | 小品种钢分切带 | 0.14-SPCC |  | 10 | MO001773 | MO001773-001-75 | FJ001 | 分剪模板 | 5905 | 2024-07-19 | 2024-07-19 | 3 | 2024-07-19 16:33:27 | 2024-07-19 16:37:09 | 江苏东方九天新能源材料有限公司 |  | 张建勇 |  | 1 | 0.14 | 0 | 24 | 1 | JL00240401281/75 | 1：排刀规格24mm*15+32*7，24的排中间 此单发苏州中意 HV100-110 Ra粗糙度≤0.2 μm 2：成品内孔φ300MM，成品外径小于600MM，托高≤750MM。注： 成品单片用钢带扎一道，按逆时针摆放。厚度公差+/-0.005mm，宽度公差+0/-0.2mm | 1 |  | 是 | 是 | 4 | 1
分剪 | JL00240401281/74 | JL00240401281 | 东方分剪5# | 合格 | 合格品 | 乙 | 张建勇 | 0 | 39 |  | 0 | 0.14 | 24 | 1：排刀规格24mm*15+32*7，24的排中间 此单发苏州中意 HV100-110 Ra粗糙度≤0.2 μm 2：成品内孔φ300MM，成品外径小于600MM，托高≤750MM。注： 成品单片用钢带扎一道，按逆时针摆放。厚度公差+/-0.005mm，宽度公差+0/-0.2mm |  | 31010009 | 小品种钢卷 | 0.14-SPCC | 31020011 | 小品种钢分切带 | 0.14-SPCC |  | 10 | MO001773 | MO001773-001-74 | FJ001 | 分剪模板 | 5905 | 2024-07-19 | 2024-07-19 | 3 | 2024-07-19 16:33:27 | 2024-07-19 16:37:09 | 江苏东方九天新能源材料有限公司 |  | 张建勇 |  | 1 | 0.14 | 0 | 24 | 1 | JL00240401281/74 | 1：排刀规格24mm*15+32*7，24的排中间 此单发苏州中意 HV100-110 Ra粗糙度≤0.2 μm 2：成品内孔φ300MM，成品外径小于600MM，托高≤750MM。注： 成品单片用钢带扎一道，按逆时针摆放。厚度公差+/-0.005mm，宽度公差+0/-0.2mm | 1 |  | 是 | 是 | 4 | 1
分剪 | JL00240401281/73 | JL00240401281 | 东方分剪5# | 合格 | 合格品 | 乙 | 张建勇 | 0 | 52 |  | 0 | 0.14 | 32 | 1：排刀规格24mm*15+32*7，24的排中间 此单发苏州中意 HV100-110 Ra粗糙度≤0.2 μm 2：成品内孔φ300MM，成品外径小于600MM，托高≤750MM。注： 成品单片用钢带扎一道，按逆时针摆放。厚度公差+/-0.005mm，宽度公差+0/-0.2mm |  | 31010009 | 小品种钢卷 | 0.14-SPCC | 31020011 | 小品种钢分切带 | 0.14-SPCC |  | 10 | MO001773 | MO001773-001-73 | FJ001 | 分剪模板 | 5905 | 2024-07-19 | 2024-07-19 | 3 | 2024-07-19 16:33:27 | 2024-07-19 16:37:09 | 江苏东方九天新能源材料有限公司 |  | 张建勇 |  | 1 | 0.14 | 0 | 32 | 1 | JL00240401281/73 | 1：排刀规格24mm*15+32*7，24的排中间 此单发苏州中意 HV100-110 Ra粗糙度≤0.2 μm 2：成品内孔φ300MM，成品外径小于600MM，托高≤750MM。注： 成品单片用钢带扎一道，按逆时针摆放。厚度公差+/-0.005mm，宽度公差+0/-0.2mm | 1 |  | 是 | 是 | 4 | 1
分剪 | JL00240401281/72 | JL00240401281 | 东方分剪5# | 合格 | 合格品 | 乙 | 张建勇 | 0 | 52 |  | 0 | 0.14 | 32 | 1：排刀规格24mm*15+32*7，24的排中间 此单发苏州中意 HV100-110 Ra粗糙度≤0.2 μm 2：成品内孔φ300MM，成品外径小于600MM，托高≤750MM。注： 成品单片用钢带扎一道，按逆时针摆放。厚度公差+/-0.005mm，宽度公差+0/-0.2mm |  | 31010009 | 小品种钢卷 | 0.14-SPCC | 31020011 | 小品种钢分切带 | 0.14-SPCC |  | 10 | MO001773 | MO001773-001-72 | FJ001 | 分剪模板 | 5905 | 2024-07-19 | 2024-07-19 | 3 | 2024-07-19 16:33:27 | 2024-07-19 16:37:09 | 江苏东方九天新能源材料有限公司 |  | 张建勇 |  | 1 | 0.14 | 0 | 32 | 1 | JL00240401281/72 | 1：排刀规格24mm*15+32*7，24的排中间 此单发苏州中意 HV100-110 Ra粗糙度≤0.2 μm 2：成品内孔φ300MM，成品外径小于600MM，托高≤750MM。注： 成品单片用钢带扎一道，按逆时针摆放。厚度公差+/-0.005mm，宽度公差+0/-0.2mm | 1 |  | 是 | 是 | 4 | 1
分剪 | JL00240401281/71 | JL00240401281 | 东方分剪5# | 合格 | 合格品 | 乙 | 张建勇 | 0 | 52 |  | 0 | 0.14 | 32 | 1：排刀规格24mm*15+32*7，24的排中间 此单发苏州中意 HV100-110 Ra粗糙度≤0.2 μm 2：成品内孔φ300MM，成品外径小于600MM，托高≤750MM。注： 成品单片用钢带扎一道，按逆时针摆放。厚度公差+/-0.005mm，宽度公差+0/-0.2mm |  | 31010009 | 小品种钢卷 | 0.14-SPCC | 31020011 | 小品种钢分切带 | 0.14-SPCC |  | 10 | MO001773 | MO001773-001-71 | FJ001 | 分剪模板 | 5905 | 2024-07-19 | 2024-07-19 | 3 | 2024-07-19 16:33:27 | 2024-07-19 16:37:09 | 江苏东方九天新能源材料有限公司 |  | 张建勇 |  | 1 | 0.14 | 0 | 32 | 1 | JL00240401281/71 | 1：排刀规格24mm*15+32*7，24的排中间 此单发苏州中意 HV100-110 Ra粗糙度≤0.2 μm 2：成品内孔φ300MM，成品外径小于600MM，托高≤750MM。注： 成品单片用钢带扎一道，按逆时针摆放。厚度公差+/-0.005mm，宽度公差+0/-0.2mm | 1 |  | 是 | 是 | 4 | 1
分剪 | JL00240401281/70 | JL00240401281 | 东方分剪5# | 合格 | 合格品 | 乙 | 张建勇 | 0 | 52 |  | 0 | 0.14 | 32 | 1：排刀规格24mm*15+32*7，24的排中间 此单发苏州中意 HV100-110 Ra粗糙度≤0.2 μm 2：成品内孔φ300MM，成品外径小于600MM，托高≤750MM。注： 成品单片用钢带扎一道，按逆时针摆放。厚度公差+/-0.005mm，宽度公差+0/-0.2mm |  | 31010009 | 小品种钢卷 | 0.14-SPCC | 31020011 | 小品种钢分切带 | 0.14-SPCC |  | 10 | MO001773 | MO001773-001-70 | FJ001 | 分剪模板 | 5905 | 2024-07-19 | 2024-07-19 | 3 | 2024-07-19 16:33:27 | 2024-07-19 16:37:09 | 江苏东方九天新能源材料有限公司 |  | 张建勇 |  | 1 | 0.14 | 0 | 32 | 1 | JL00240401281/70 | 1：排刀规格24mm*15+32*7，24的排中间 此单发苏州中意 HV100-110 Ra粗糙度≤0.2 μm 2：成品内孔φ300MM，成品外径小于600MM，托高≤750MM。注： 成品单片用钢带扎一道，按逆时针摆放。厚度公差+/-0.005mm，宽度公差+0/-0.2mm | 1 |  | 是 | 是 | 4 | 1
分剪 | JL00240401281/69 | JL00240401281 | 东方分剪5# | 合格 | 合格品 | 乙 | 张建勇 | 0 | 52 |  | 0 | 0.14 | 32 | 1：排刀规格24mm*15+32*7，24的排中间 此单发苏州中意 HV100-110 Ra粗糙度≤0.2 μm 2：成品内孔φ300MM，成品外径小于600MM，托高≤750MM。注： 成品单片用钢带扎一道，按逆时针摆放。厚度公差+/-0.005mm，宽度公差+0/-0.2mm |  | 31010009 | 小品种钢卷 | 0.14-SPCC | 31020011 | 小品种钢分切带 | 0.14-SPCC |  | 10 | MO001773 | MO001773-001-69 | FJ001 | 分剪模板 | 5905 | 2024-07-19 | 2024-07-19 | 3 | 2024-07-19 16:33:27 | 2024-07-19 16:37:09 | 江苏东方九天新能源材料有限公司 |  | 张建勇 |  | 1 | 0.14 | 0 | 32 | 1 | JL00240401281/69 | 1：排刀规格24mm*15+32*7，24的排中间 此单发苏州中意 HV100-110 Ra粗糙度≤0.2 μm 2：成品内孔φ300MM，成品外径小于600MM，托高≤750MM。注： 成品单片用钢带扎一道，按逆时针摆放。厚度公差+/-0.005mm，宽度公差+0/-0.2mm | 1 |  | 是 | 是 | 4 | 1
分剪 | JL00240401281/68 | JL00240401281 | 东方分剪5# | 合格 | 合格品 | 乙 | 张建勇 | 0 | 52 |  | 0 | 0.14 | 32 | 1：排刀规格24mm*15+32*7，24的排中间 此单发苏州中意 HV100-110 Ra粗糙度≤0.2 μm 2：成品内孔φ300MM，成品外径小于600MM，托高≤750MM。注： 成品单片用钢带扎一道，按逆时针摆放。厚度公差+/-0.005mm，宽度公差+0/-0.2mm |  | 31010009 | 小品种钢卷 | 0.14-SPCC | 31020011 | 小品种钢分切带 | 0.14-SPCC |  | 10 | MO001773 | MO001773-001-68 | FJ001 | 分剪模板 | 5905 | 2024-07-19 | 2024-07-19 | 3 | 2024-07-19 16:33:27 | 2024-07-19 16:37:09 | 江苏东方九天新能源材料有限公司 |  | 张建勇 |  | 1 | 0.14 | 0 | 32 | 1 | JL00240401281/68 | 1：排刀规格24mm*15+32*7，24的排中间 此单发苏州中意 HV100-110 Ra粗糙度≤0.2 μm 2：成品内孔φ300MM，成品外径小于600MM，托高≤750MM。注： 成品单片用钢带扎一道，按逆时针摆放。厚度公差+/-0.005mm，宽度公差+0/-0.2mm | 1 |  | 是 | 是 | 4 | 1
分剪 | JL00240401281/67 | JL00240401281 | 东方分剪5# | 合格 | 合格品 | 乙 | 张建勇 | 0 | 52 |  | 0 | 0.14 | 32 | 1：排刀规格24mm*15+32*7，24的排中间 此单发苏州中意 HV100-110 Ra粗糙度≤0.2 μm 2：成品内孔φ300MM，成品外径小于600MM，托高≤750MM。注： 成品单片用钢带扎一道，按逆时针摆放。厚度公差+/-0.005mm，宽度公差+0/-0.2mm |  | 31010009 | 小品种钢卷 | 0.14-SPCC | 31020011 | 小品种钢分切带 | 0.14-SPCC |  | 10 | MO001773 | MO001773-001-67 | FJ001 | 分剪模板 | 5905 | 2024-07-19 | 2024-07-19 | 3 | 2024-07-19 16:33:27 | 2024-07-19 16:37:09 | 江苏东方九天新能源材料有限公司 |  | 张建勇 |  | 1 | 0.14 | 0 | 32 | 1 | JL00240401281/67 | 1：排刀规格24mm*15+32*7，24的排中间 此单发苏州中意 HV100-110 Ra粗糙度≤0.2 μm 2：成品内孔φ300MM，成品外径小于600MM，托高≤750MM。注： 成品单片用钢带扎一道，按逆时针摆放。厚度公差+/-0.005mm，宽度公差+0/-0.2mm | 1 |  | 是 | 是 | 4 | 1
分剪 | JL00240401281/66 | JL00240401281 | 东方分剪5# | 合格 | 合格品 | 乙 | 张建勇 | 0 | 39 |  | 0 | 0.14 | 24 | 1：排刀规格24mm*15+32*7，24的排中间 此单发苏州中意 HV100-110 Ra粗糙度≤0.2 μm 2：成品内孔φ300MM，成品外径小于600MM，托高≤750MM。注： 成品单片用钢带扎一道，按逆时针摆放。厚度公差+/-0.005mm，宽度公差+0/-0.2mm |  | 31010009 | 小品种钢卷 | 0.14-SPCC | 31020011 | 小品种钢分切带 | 0.14-SPCC |  | 10 | MO001773 | MO001773-001-66 | FJ001 | 分剪模板 | 5905 | 2024-07-19 | 2024-07-19 | 3 | 2024-07-19 16:33:27 | 2024-07-19 16:37:09 | 江苏东方九天新能源材料有限公司 |  | 张建勇 |  | 1 | 0.14 | 0 | 24 | 1 | JL00240401281/66 | 1：排刀规格24mm*15+32*7，24的排中间 此单发苏州中意 HV100-110 Ra粗糙度≤0.2 μm 2：成品内孔φ300MM，成品外径小于600MM，托高≤750MM。注： 成品单片用钢带扎一道，按逆时针摆放。厚度公差+/-0.005mm，宽度公差+0/-0.2mm | 1 |  | 是 | 是 | 4 | 1
分剪 | JL00240401281/65 | JL00240401281 | 东方分剪5# | 合格 | 合格品 | 乙 | 张建勇 | 0 | 39 |  | 0 | 0.14 | 24 | 1：排刀规格24mm*15+32*7，24的排中间 此单发苏州中意 HV100-110 Ra粗糙度≤0.2 μm 2：成品内孔φ300MM，成品外径小于600MM，托高≤750MM。注： 成品单片用钢带扎一道，按逆时针摆放。厚度公差+/-0.005mm，宽度公差+0/-0.2mm |  | 31010009 | 小品种钢卷 | 0.14-SPCC | 31020011 | 小品种钢分切带 | 0.14-SPCC |  | 10 | MO001773 | MO001773-001-65 | FJ001 | 分剪模板 | 5905 | 2024-07-19 | 2024-07-19 | 3 | 2024-07-19 16:33:27 | 2024-07-19 16:37:09 | 江苏东方九天新能源材料有限公司 |  | 张建勇 |  | 1 | 0.14 | 0 | 24 | 1 | JL00240401281/65 | 1：排刀规格24mm*15+32*7，24的排中间 此单发苏州中意 HV100-110 Ra粗糙度≤0.2 μm 2：成品内孔φ300MM，成品外径小于600MM，托高≤750MM。注： 成品单片用钢带扎一道，按逆时针摆放。厚度公差+/-0.005mm，宽度公差+0/-0.2mm | 1 |  | 是 | 是 | 4 | 1
分剪 | JL00240401281/64 | JL00240401281 | 东方分剪5# | 合格 | 合格品 | 乙 | 张建勇 | 0 | 39 |  | 0 | 0.14 | 24 | 1：排刀规格24mm*15+32*7，24的排中间 此单发苏州中意 HV100-110 Ra粗糙度≤0.2 μm 2：成品内孔φ300MM，成品外径小于600MM，托高≤750MM。注： 成品单片用钢带扎一道，按逆时针摆放。厚度公差+/-0.005mm，宽度公差+0/-0.2mm |  | 31010009 | 小品种钢卷 | 0.14-SPCC | 31020011 | 小品种钢分切带 | 0.14-SPCC |  | 10 | MO001773 | MO001773-001-64 | FJ001 | 分剪模板 | 5905 | 2024-07-19 | 2024-07-19 | 3 | 2024-07-19 16:33:27 | 2024-07-19 16:37:09 | 江苏东方九天新能源材料有限公司 |  | 张建勇 |  | 1 | 0.14 | 0 | 24 | 1 | JL00240401281/64 | 1：排刀规格24mm*15+32*7，24的排中间 此单发苏州中意 HV100-110 Ra粗糙度≤0.2 μm 2：成品内孔φ300MM，成品外径小于600MM，托高≤750MM。注： 成品单片用钢带扎一道，按逆时针摆放。厚度公差+/-0.005mm，宽度公差+0/-0.2mm | 1 |  | 是 | 是 | 4 | 1
分剪 | JL00240401281/63 | JL00240401281 | 东方分剪5# | 合格 | 合格品 | 乙 | 张建勇 | 0 | 39 |  | 0 | 0.14 | 24 | 1：排刀规格24mm*15+32*7，24的排中间 此单发苏州中意 HV100-110 Ra粗糙度≤0.2 μm 2：成品内孔φ300MM，成品外径小于600MM，托高≤750MM。注： 成品单片用钢带扎一道，按逆时针摆放。厚度公差+/-0.005mm，宽度公差+0/-0.2mm |  | 31010009 | 小品种钢卷 | 0.14-SPCC | 31020011 | 小品种钢分切带 | 0.14-SPCC |  | 10 | MO001773 | MO001773-001-63 | FJ001 | 分剪模板 | 5905 | 2024-07-19 | 2024-07-19 | 3 | 2024-07-19 16:33:27 | 2024-07-19 16:37:09 | 江苏东方九天新能源材料有限公司 |  | 张建勇 |  | 1 | 0.14 | 0 | 24 | 1 | JL00240401281/63 | 1：排刀规格24mm*15+32*7，24的排中间 此单发苏州中意 HV100-110 Ra粗糙度≤0.2 μm 2：成品内孔φ300MM，成品外径小于600MM，托高≤750MM。注： 成品单片用钢带扎一道，按逆时针摆放。厚度公差+/-0.005mm，宽度公差+0/-0.2mm | 1 |  | 是 | 是 | 4 | 1
分剪 | JL00240401281/62 | JL00240401281 | 东方分剪5# | 合格 | 合格品 | 乙 | 张建勇 | 0 | 39 |  | 0 | 0.14 | 24 | 1：排刀规格24mm*15+32*7，24的排中间 此单发苏州中意 HV100-110 Ra粗糙度≤0.2 μm 2：成品内孔φ300MM，成品外径小于600MM，托高≤750MM。注： 成品单片用钢带扎一道，按逆时针摆放。厚度公差+/-0.005mm，宽度公差+0/-0.2mm |  | 31010009 | 小品种钢卷 | 0.14-SPCC | 31020011 | 小品种钢分切带 | 0.14-SPCC |  | 10 | MO001773 | MO001773-001-62 | FJ001 | 分剪模板 | 5905 | 2024-07-19 | 2024-07-19 | 3 | 2024-07-19 16:33:27 | 2024-07-19 16:37:09 | 江苏东方九天新能源材料有限公司 |  | 张建勇 |  | 1 | 0.14 | 0 | 24 | 1 | JL00240401281/62 | 1：排刀规格24mm*15+32*7，24的排中间 此单发苏州中意 HV100-110 Ra粗糙度≤0.2 μm 2：成品内孔φ300MM，成品外径小于600MM，托高≤750MM。注： 成品单片用钢带扎一道，按逆时针摆放。厚度公差+/-0.005mm，宽度公差+0/-0.2mm | 1 |  | 是 | 是 | 4 | 1
分剪 | JL00240401281/61 | JL00240401281 | 东方分剪5# | 合格 | 合格品 | 乙 | 张建勇 | 0 | 39 |  | 0 | 0.14 | 24 | 1：排刀规格24mm*15+32*7，24的排中间 此单发苏州中意 HV100-110 Ra粗糙度≤0.2 μm 2：成品内孔φ300MM，成品外径小于600MM，托高≤750MM。注： 成品单片用钢带扎一道，按逆时针摆放。厚度公差+/-0.005mm，宽度公差+0/-0.2mm |  | 31010009 | 小品种钢卷 | 0.14-SPCC | 31020011 | 小品种钢分切带 | 0.14-SPCC |  | 10 | MO001773 | MO001773-001-61 | FJ001 | 分剪模板 | 5905 | 2024-07-19 | 2024-07-19 | 3 | 2024-07-19 16:33:27 | 2024-07-19 16:37:09 | 江苏东方九天新能源材料有限公司 |  | 张建勇 |  | 1 | 0.14 | 0 | 24 | 1 | JL00240401281/61 | 1：排刀规格24mm*15+32*7，24的排中间 此单发苏州中意 HV100-110 Ra粗糙度≤0.2 μm 2：成品内孔φ300MM，成品外径小于600MM，托高≤750MM。注： 成品单片用钢带扎一道，按逆时针摆放。厚度公差+/-0.005mm，宽度公差+0/-0.2mm | 1 |  | 是 | 是 | 4 | 1
分剪 | JL00240401281/60 | JL00240401281 | 东方分剪5# | 合格 | 合格品 | 乙 | 张建勇 | 0 | 39 |  | 0 | 0.14 | 24 | 1：排刀规格24mm*15+32*7，24的排中间 此单发苏州中意 HV100-110 Ra粗糙度≤0.2 μm 2：成品内孔φ300MM，成品外径小于600MM，托高≤750MM。注： 成品单片用钢带扎一道，按逆时针摆放。厚度公差+/-0.005mm，宽度公差+0/-0.2mm |  | 31010009 | 小品种钢卷 | 0.14-SPCC | 31020011 | 小品种钢分切带 | 0.14-SPCC |  | 10 | MO001773 | MO001773-001-60 | FJ001 | 分剪模板 | 5905 | 2024-07-19 | 2024-07-19 | 3 | 2024-07-19 16:33:27 | 2024-07-19 16:37:09 | 江苏东方九天新能源材料有限公司 |  | 张建勇 |  | 1 | 0.14 | 0 | 24 | 1 | JL00240401281/60 | 1：排刀规格24mm*15+32*7，24的排中间 此单发苏州中意 HV100-110 Ra粗糙度≤0.2 μm 2：成品内孔φ300MM，成品外径小于600MM，托高≤750MM。注： 成品单片用钢带扎一道，按逆时针摆放。厚度公差+/-0.005mm，宽度公差+0/-0.2mm | 1 |  | 是 | 是 | 4 | 1
分剪 | JL00240401281/59 | JL00240401281 | 东方分剪5# | 合格 | 合格品 | 乙 | 张建勇 | 0 | 39 |  | 0 | 0.14 | 24 | 1：排刀规格24mm*15+32*7，24的排中间 此单发苏州中意 HV100-110 Ra粗糙度≤0.2 μm 2：成品内孔φ300MM，成品外径小于600MM，托高≤750MM。注： 成品单片用钢带扎一道，按逆时针摆放。厚度公差+/-0.005mm，宽度公差+0/-0.2mm |  | 31010009 | 小品种钢卷 | 0.14-SPCC | 31020011 | 小品种钢分切带 | 0.14-SPCC |  | 10 | MO001773 | MO001773-001-59 | FJ001 | 分剪模板 | 5905 | 2024-07-19 | 2024-07-19 | 3 | 2024-07-19 16:33:27 | 2024-07-19 16:37:09 | 江苏东方九天新能源材料有限公司 |  | 张建勇 |  | 1 | 0.14 | 0 | 24 | 1 | JL00240401281/59 | 1：排刀规格24mm*15+32*7，24的排中间 此单发苏州中意 HV100-110 Ra粗糙度≤0.2 μm 2：成品内孔φ300MM，成品外径小于600MM，托高≤750MM。注： 成品单片用钢带扎一道，按逆时针摆放。厚度公差+/-0.005mm，宽度公差+0/-0.2mm | 1 |  | 是 | 是 | 4 | 1
分剪 | JL00240401281/58 | JL00240401281 | 东方分剪5# | 合格 | 合格品 | 乙 | 张建勇 | 0 | 39 |  | 0 | 0.14 | 24 | 1：排刀规格24mm*15+32*7，24的排中间 此单发苏州中意 HV100-110 Ra粗糙度≤0.2 μm 2：成品内孔φ300MM，成品外径小于600MM，托高≤750MM。注： 成品单片用钢带扎一道，按逆时针摆放。厚度公差+/-0.005mm，宽度公差+0/-0.2mm |  | 31010009 | 小品种钢卷 | 0.14-SPCC | 31020011 | 小品种钢分切带 | 0.14-SPCC |  | 10 | MO001773 | MO001773-001-58 | FJ001 | 分剪模板 | 5905 | 2024-07-19 | 2024-07-19 | 3 | 2024-07-19 16:33:27 | 2024-07-19 16:37:09 | 江苏东方九天新能源材料有限公司 |  | 张建勇 |  | 1 | 0.14 | 0 | 24 | 1 | JL00240401281/58 | 1：排刀规格24mm*15+32*7，24的排中间 此单发苏州中意 HV100-110 Ra粗糙度≤0.2 μm 2：成品内孔φ300MM，成品外径小于600MM，托高≤750MM。注： 成品单片用钢带扎一道，按逆时针摆放。厚度公差+/-0.005mm，宽度公差+0/-0.2mm | 1 |  | 是 | 是 | 4 | 1
分剪 | JL00240401281/57 | JL00240401281 | 东方分剪5# | 合格 | 合格品 | 乙 | 张建勇 | 0 | 39 |  | 0 | 0.14 | 24 | 1：排刀规格24mm*15+32*7，24的排中间 此单发苏州中意 HV100-110 Ra粗糙度≤0.2 μm 2：成品内孔φ300MM，成品外径小于600MM，托高≤750MM。注： 成品单片用钢带扎一道，按逆时针摆放。厚度公差+/-0.005mm，宽度公差+0/-0.2mm |  | 31010009 | 小品种钢卷 | 0.14-SPCC | 31020011 | 小品种钢分切带 | 0.14-SPCC |  | 10 | MO001773 | MO001773-001-57 | FJ001 | 分剪模板 | 5905 | 2024-07-19 | 2024-07-19 | 3 | 2024-07-19 16:33:27 | 2024-07-19 16:37:09 | 江苏东方九天新能源材料有限公司 |  | 张建勇 |  | 1 | 0.14 | 0 | 24 | 1 | JL00240401281/57 | 1：排刀规格24mm*15+32*7，24的排中间 此单发苏州中意 HV100-110 Ra粗糙度≤0.2 μm 2：成品内孔φ300MM，成品外径小于600MM，托高≤750MM。注： 成品单片用钢带扎一道，按逆时针摆放。厚度公差+/-0.005mm，宽度公差+0/-0.2mm | 1 |  | 是 | 是 | 4 | 1
分剪 | JL00240401281/56 | JL00240401281 | 东方分剪5# | 合格 | 合格品 | 乙 | 张建勇 | 0 | 39 |  | 0 | 0.14 | 24 | 1：排刀规格24mm*15+32*7，24的排中间 此单发苏州中意 HV100-110 Ra粗糙度≤0.2 μm 2：成品内孔φ300MM，成品外径小于600MM，托高≤750MM。注： 成品单片用钢带扎一道，按逆时针摆放。厚度公差+/-0.005mm，宽度公差+0/-0.2mm |  | 31010009 | 小品种钢卷 | 0.14-SPCC | 31020011 | 小品种钢分切带 | 0.14-SPCC |  | 10 | MO001773 | MO001773-001-56 | FJ001 | 分剪模板 | 5905 | 2024-07-19 | 2024-07-19 | 3 | 2024-07-19 16:33:27 | 2024-07-19 16:37:09 | 江苏东方九天新能源材料有限公司 |  | 张建勇 |  | 1 | 0.14 | 0 | 24 | 1 | JL00240401281/56 | 1：排刀规格24mm*15+32*7，24的排中间 此单发苏州中意 HV100-110 Ra粗糙度≤0.2 μm 2：成品内孔φ300MM，成品外径小于600MM，托高≤750MM。注： 成品单片用钢带扎一道，按逆时针摆放。厚度公差+/-0.005mm，宽度公差+0/-0.2mm | 1 |  | 是 | 是 | 4 | 1
分剪 | JL00240401281/55 | JL00240401281 | 东方分剪5# | 合格 | 合格品 | 乙 | 张建勇 | 0 | 39 |  | 0 | 0.14 | 24 | 1：排刀规格24mm*15+32*7，24的排中间 此单发苏州中意 HV100-110 Ra粗糙度≤0.2 μm 2：成品内孔φ300MM，成品外径小于600MM，托高≤750MM。注： 成品单片用钢带扎一道，按逆时针摆放。厚度公差+/-0.005mm，宽度公差+0/-0.2mm |  | 31010009 | 小品种钢卷 | 0.14-SPCC | 31020011 | 小品种钢分切带 | 0.14-SPCC |  | 10 | MO001773 | MO001773-001-55 | FJ001 | 分剪模板 | 5905 | 2024-07-19 | 2024-07-19 | 3 | 2024-07-19 16:33:27 | 2024-07-19 16:37:09 | 江苏东方九天新能源材料有限公司 |  | 张建勇 |  | 1 | 0.14 | 0 | 24 | 1 | JL00240401281/55 | 1：排刀规格24mm*15+32*7，24的排中间 此单发苏州中意 HV100-110 Ra粗糙度≤0.2 μm 2：成品内孔φ300MM，成品外径小于600MM，托高≤750MM。注： 成品单片用钢带扎一道，按逆时针摆放。厚度公差+/-0.005mm，宽度公差+0/-0.2mm | 1 |  | 是 | 是 | 4 | 1
分剪 | JL00240401281/54 | JL00240401281 | 东方分剪5# | 合格 | 合格品 | 乙 | 张建勇 | 0 | 39 |  | 0 | 0.14 | 24 | 1：排刀规格24mm*15+32*7，24的排中间 此单发苏州中意 HV100-110 Ra粗糙度≤0.2 μm 2：成品内孔φ300MM，成品外径小于600MM，托高≤750MM。注： 成品单片用钢带扎一道，按逆时针摆放。厚度公差+/-0.005mm，宽度公差+0/-0.2mm |  | 31010009 | 小品种钢卷 | 0.14-SPCC | 31020011 | 小品种钢分切带 | 0.14-SPCC |  | 10 | MO001773 | MO001773-001-54 | FJ001 | 分剪模板 | 5905 | 2024-07-19 | 2024-07-19 | 3 | 2024-07-19 16:33:27 | 2024-07-19 16:37:09 | 江苏东方九天新能源材料有限公司 |  | 张建勇 |  | 1 | 0.14 | 0 | 24 | 1 | JL00240401281/54 | 1：排刀规格24mm*15+32*7，24的排中间 此单发苏州中意 HV100-110 Ra粗糙度≤0.2 μm 2：成品内孔φ300MM，成品外径小于600MM，托高≤750MM。注： 成品单片用钢带扎一道，按逆时针摆放。厚度公差+/-0.005mm，宽度公差+0/-0.2mm | 1 |  | 是 | 是 | 4 | 1
分剪 | JL00240401281/53 | JL00240401281 | 东方分剪5# | 合格 | 合格品 | 乙 | 张建勇 | 0 | 39 |  | 0 | 0.14 | 24 | 1：排刀规格24mm*15+32*7，24的排中间 此单发苏州中意 HV100-110 Ra粗糙度≤0.2 μm 2：成品内孔φ300MM，成品外径小于600MM，托高≤750MM。注： 成品单片用钢带扎一道，按逆时针摆放。厚度公差+/-0.005mm，宽度公差+0/-0.2mm |  | 31010009 | 小品种钢卷 | 0.14-SPCC | 31020011 | 小品种钢分切带 | 0.14-SPCC |  | 10 | MO001773 | MO001773-001-53 | FJ001 | 分剪模板 | 5905 | 2024-07-19 | 2024-07-19 | 3 | 2024-07-19 16:33:27 | 2024-07-19 16:37:09 | 江苏东方九天新能源材料有限公司 |  | 张建勇 |  | 1 | 0.14 | 0 | 24 | 1 | JL00240401281/53 | 1：排刀规格24mm*15+32*7，24的排中间 此单发苏州中意 HV100-110 Ra粗糙度≤0.2 μm 2：成品内孔φ300MM，成品外径小于600MM，托高≤750MM。注： 成品单片用钢带扎一道，按逆时针摆放。厚度公差+/-0.005mm，宽度公差+0/-0.2mm | 1 |  | 是 | 是 | 4 | 1
分剪 | JL00240401281/52 | JL00240401281 | 东方分剪5# | 合格 | 合格品 | 乙 | 张建勇 | 0 | 39 |  | 0 | 0.14 | 24 | 1：排刀规格24mm*15+32*7，24的排中间 此单发苏州中意 HV100-110 Ra粗糙度≤0.2 μm 2：成品内孔φ300MM，成品外径小于600MM，托高≤750MM。注： 成品单片用钢带扎一道，按逆时针摆放。厚度公差+/-0.005mm，宽度公差+0/-0.2mm |  | 31010009 | 小品种钢卷 | 0.14-SPCC | 31020011 | 小品种钢分切带 | 0.14-SPCC |  | 10 | MO001773 | MO001773-001-52 | FJ001 | 分剪模板 | 5905 | 2024-07-19 | 2024-07-19 | 3 | 2024-07-19 16:33:27 | 2024-07-19 16:37:09 | 江苏东方九天新能源材料有限公司 |  | 张建勇 |  | 1 | 0.14 | 0 | 24 | 1 | JL00240401281/52 | 1：排刀规格24mm*15+32*7，24的排中间 此单发苏州中意 HV100-110 Ra粗糙度≤0.2 μm 2：成品内孔φ300MM，成品外径小于600MM，托高≤750MM。注： 成品单片用钢带扎一道，按逆时针摆放。厚度公差+/-0.005mm，宽度公差+0/-0.2mm | 1 |  | 是 | 是 | 4 | 1
分剪 | JL00240401281/51 | JL00240401281 | 东方分剪5# | 合格 | 合格品 | 乙 | 张建勇 | 0 | 52 |  | 0 | 0.14 | 32 | 1：排刀规格24mm*15+32*7，24的排中间 此单发苏州中意 HV100-110 Ra粗糙度≤0.2 μm 2：成品内孔φ300MM，成品外径小于600MM，托高≤750MM。注： 成品单片用钢带扎一道，按逆时针摆放。厚度公差+/-0.005mm，宽度公差+0/-0.2mm |  | 31010009 | 小品种钢卷 | 0.14-SPCC | 31020011 | 小品种钢分切带 | 0.14-SPCC |  | 10 | MO001773 | MO001773-001-51 | FJ001 | 分剪模板 | 5905 | 2024-07-19 | 2024-07-19 | 3 | 2024-07-19 16:33:27 | 2024-07-19 16:37:09 | 江苏东方九天新能源材料有限公司 |  | 张建勇 |  | 1 | 0.14 | 0 | 32 | 1 | JL00240401281/51 | 1：排刀规格24mm*15+32*7，24的排中间 此单发苏州中意 HV100-110 Ra粗糙度≤0.2 μm 2：成品内孔φ300MM，成品外径小于600MM，托高≤750MM。注： 成品单片用钢带扎一道，按逆时针摆放。厚度公差+/-0.005mm，宽度公差+0/-0.2mm | 1 |  | 是 | 是 | 4 | 1
分剪 | JL00240401281/50 | JL00240401281 | 东方分剪5# | 合格 | 合格品 | 乙 | 张建勇 | 0 | 52 |  | 0 | 0.14 | 32 | 1：排刀规格24mm*15+32*7，24的排中间 此单发苏州中意 HV100-110 Ra粗糙度≤0.2 μm 2：成品内孔φ300MM，成品外径小于600MM，托高≤750MM。注： 成品单片用钢带扎一道，按逆时针摆放。厚度公差+/-0.005mm，宽度公差+0/-0.2mm |  | 31010009 | 小品种钢卷 | 0.14-SPCC | 31020011 | 小品种钢分切带 | 0.14-SPCC |  | 10 | MO001773 | MO001773-001-50 | FJ001 | 分剪模板 | 5905 | 2024-07-19 | 2024-07-19 | 3 | 2024-07-19 16:33:27 | 2024-07-19 16:37:09 | 江苏东方九天新能源材料有限公司 |  | 张建勇 |  | 1 | 0.14 | 0 | 32 | 1 | JL00240401281/50 | 1：排刀规格24mm*15+32*7，24的排中间 此单发苏州中意 HV100-110 Ra粗糙度≤0.2 μm 2：成品内孔φ300MM，成品外径小于600MM，托高≤750MM。注： 成品单片用钢带扎一道，按逆时针摆放。厚度公差+/-0.005mm，宽度公差+0/-0.2mm | 1 |  | 是 | 是 | 4 | 1
分剪 | JL00240401281/49 | JL00240401281 | 东方分剪5# | 合格 | 合格品 | 乙 | 张建勇 | 0 | 52 |  | 0 | 0.14 | 32 | 1：排刀规格24mm*15+32*7，24的排中间 此单发苏州中意 HV100-110 Ra粗糙度≤0.2 μm 2：成品内孔φ300MM，成品外径小于600MM，托高≤750MM。注： 成品单片用钢带扎一道，按逆时针摆放。厚度公差+/-0.005mm，宽度公差+0/-0.2mm |  | 31010009 | 小品种钢卷 | 0.14-SPCC | 31020011 | 小品种钢分切带 | 0.14-SPCC |  | 10 | MO001773 | MO001773-001-49 | FJ001 | 分剪模板 | 5905 | 2024-07-19 | 2024-07-19 | 3 | 2024-07-19 16:33:27 | 2024-07-19 16:37:09 | 江苏东方九天新能源材料有限公司 |  | 张建勇 |  | 1 | 0.14 | 0 | 32 | 1 | JL00240401281/49 | 1：排刀规格24mm*15+32*7，24的排中间 此单发苏州中意 HV100-110 Ra粗糙度≤0.2 μm 2：成品内孔φ300MM，成品外径小于600MM，托高≤750MM。注： 成品单片用钢带扎一道，按逆时针摆放。厚度公差+/-0.005mm，宽度公差+0/-0.2mm | 1 |  | 是 | 是 | 4 | 1
分剪 | JL00240401281/48 | JL00240401281 | 东方分剪5# | 合格 | 合格品 | 乙 | 张建勇 | 0 | 52 |  | 0 | 0.14 | 32 | 1：排刀规格24mm*15+32*7，24的排中间 此单发苏州中意 HV100-110 Ra粗糙度≤0.2 μm 2：成品内孔φ300MM，成品外径小于600MM，托高≤750MM。注： 成品单片用钢带扎一道，按逆时针摆放。厚度公差+/-0.005mm，宽度公差+0/-0.2mm |  | 31010009 | 小品种钢卷 | 0.14-SPCC | 31020011 | 小品种钢分切带 | 0.14-SPCC |  | 10 | MO001773 | MO001773-001-48 | FJ001 | 分剪模板 | 5905 | 2024-07-19 | 2024-07-19 | 3 | 2024-07-19 16:33:27 | 2024-07-19 16:37:09 | 江苏东方九天新能源材料有限公司 |  | 张建勇 |  | 1 | 0.14 | 0 | 32 | 1 | JL00240401281/48 | 1：排刀规格24mm*15+32*7，24的排中间 此单发苏州中意 HV100-110 Ra粗糙度≤0.2 μm 2：成品内孔φ300MM，成品外径小于600MM，托高≤750MM。注： 成品单片用钢带扎一道，按逆时针摆放。厚度公差+/-0.005mm，宽度公差+0/-0.2mm | 1 |  | 是 | 是 | 4 | 1
分剪 | JL00240401281/47 | JL00240401281 | 东方分剪5# | 合格 | 合格品 | 乙 | 张建勇 | 0 | 52 |  | 0 | 0.14 | 32 | 1：排刀规格24mm*15+32*7，24的排中间 此单发苏州中意 HV100-110 Ra粗糙度≤0.2 μm 2：成品内孔φ300MM，成品外径小于600MM，托高≤750MM。注： 成品单片用钢带扎一道，按逆时针摆放。厚度公差+/-0.005mm，宽度公差+0/-0.2mm |  | 31010009 | 小品种钢卷 | 0.14-SPCC | 31020011 | 小品种钢分切带 | 0.14-SPCC |  | 10 | MO001773 | MO001773-001-47 | FJ001 | 分剪模板 | 5905 | 2024-07-19 | 2024-07-19 | 3 | 2024-07-19 16:33:27 | 2024-07-19 16:37:09 | 江苏东方九天新能源材料有限公司 |  | 张建勇 |  | 1 | 0.14 | 0 | 32 | 1 | JL00240401281/47 | 1：排刀规格24mm*15+32*7，24的排中间 此单发苏州中意 HV100-110 Ra粗糙度≤0.2 μm 2：成品内孔φ300MM，成品外径小于600MM，托高≤750MM。注： 成品单片用钢带扎一道，按逆时针摆放。厚度公差+/-0.005mm，宽度公差+0/-0.2mm | 1 |  | 是 | 是 | 4 | 1
分剪 | JL00240401281/46 | JL00240401281 | 东方分剪5# | 合格 | 合格品 | 乙 | 张建勇 | 0 | 52 |  | 0 | 0.14 | 32 | 1：排刀规格24mm*15+32*7，24的排中间 此单发苏州中意 HV100-110 Ra粗糙度≤0.2 μm 2：成品内孔φ300MM，成品外径小于600MM，托高≤750MM。注： 成品单片用钢带扎一道，按逆时针摆放。厚度公差+/-0.005mm，宽度公差+0/-0.2mm |  | 31010009 | 小品种钢卷 | 0.14-SPCC | 31020011 | 小品种钢分切带 | 0.14-SPCC |  | 10 | MO001773 | MO001773-001-46 | FJ001 | 分剪模板 | 5905 | 2024-07-19 | 2024-07-19 | 3 | 2024-07-19 16:33:27 | 2024-07-19 16:37:09 | 江苏东方九天新能源材料有限公司 |  | 张建勇 |  | 1 | 0.14 | 0 | 32 | 1 | JL00240401281/46 | 1：排刀规格24mm*15+32*7，24的排中间 此单发苏州中意 HV100-110 Ra粗糙度≤0.2 μm 2：成品内孔φ300MM，成品外径小于600MM，托高≤750MM。注： 成品单片用钢带扎一道，按逆时针摆放。厚度公差+/-0.005mm，宽度公差+0/-0.2mm | 1 |  | 是 | 是 | 4 | 1
分剪 | JL00240401281/45 | JL00240401281 | 东方分剪5# | 合格 | 合格品 | 乙 | 张建勇 | 0 | 52 |  | 0 | 0.14 | 32 | 1：排刀规格24mm*15+32*7，24的排中间 此单发苏州中意 HV100-110 Ra粗糙度≤0.2 μm 2：成品内孔φ300MM，成品外径小于600MM，托高≤750MM。注： 成品单片用钢带扎一道，按逆时针摆放。厚度公差+/-0.005mm，宽度公差+0/-0.2mm |  | 31010009 | 小品种钢卷 | 0.14-SPCC | 31020011 | 小品种钢分切带 | 0.14-SPCC |  | 10 | MO001773 | MO001773-001-45 | FJ001 | 分剪模板 | 5905 | 2024-07-19 | 2024-07-19 | 3 | 2024-07-19 16:33:27 | 2024-07-19 16:37:09 | 江苏东方九天新能源材料有限公司 |  | 张建勇 |  | 1 | 0.14 | 0 | 32 | 1 | JL00240401281/45 | 1：排刀规格24mm*15+32*7，24的排中间 此单发苏州中意 HV100-110 Ra粗糙度≤0.2 μm 2：成品内孔φ300MM，成品外径小于600MM，托高≤750MM。注： 成品单片用钢带扎一道，按逆时针摆放。厚度公差+/-0.005mm，宽度公差+0/-0.2mm | 1 |  | 是 | 是 | 4 | 1
分剪 | JL00240401281/44 | JL00240401281 | 东方分剪5# | 合格 | 合格品 | 乙 | 张建勇 | 0 | 39 |  | 0 | 0.14 | 24 | 1：排刀规格24mm*15+32*7，24的排中间 此单发苏州中意 HV100-110 Ra粗糙度≤0.2 μm 2：成品内孔φ300MM，成品外径小于600MM，托高≤750MM。注： 成品单片用钢带扎一道，按逆时针摆放。厚度公差+/-0.005mm，宽度公差+0/-0.2mm |  | 31010009 | 小品种钢卷 | 0.14-SPCC | 31020011 | 小品种钢分切带 | 0.14-SPCC |  | 10 | MO001773 | MO001773-001-44 | FJ001 | 分剪模板 | 5905 | 2024-07-19 | 2024-07-19 | 3 | 2024-07-19 16:33:27 | 2024-07-19 16:37:09 | 江苏东方九天新能源材料有限公司 |  | 张建勇 |  | 1 | 0.14 | 0 | 24 | 1 | JL00240401281/44 | 1：排刀规格24mm*15+32*7，24的排中间 此单发苏州中意 HV100-110 Ra粗糙度≤0.2 μm 2：成品内孔φ300MM，成品外径小于600MM，托高≤750MM。注： 成品单片用钢带扎一道，按逆时针摆放。厚度公差+/-0.005mm，宽度公差+0/-0.2mm | 1 |  | 是 | 是 | 4 | 1
分剪 | JL00240401281/43 | JL00240401281 | 东方分剪5# | 合格 | 合格品 | 乙 | 张建勇 | 0 | 39 |  | 0 | 0.14 | 24 | 1：排刀规格24mm*15+32*7，24的排中间 此单发苏州中意 HV100-110 Ra粗糙度≤0.2 μm 2：成品内孔φ300MM，成品外径小于600MM，托高≤750MM。注： 成品单片用钢带扎一道，按逆时针摆放。厚度公差+/-0.005mm，宽度公差+0/-0.2mm |  | 31010009 | 小品种钢卷 | 0.14-SPCC | 31020011 | 小品种钢分切带 | 0.14-SPCC |  | 10 | MO001773 | MO001773-001-43 | FJ001 | 分剪模板 | 5905 | 2024-07-19 | 2024-07-19 | 3 | 2024-07-19 16:33:27 | 2024-07-19 16:37:09 | 江苏东方九天新能源材料有限公司 |  | 张建勇 |  | 1 | 0.14 | 0 | 24 | 1 | JL00240401281/43 | 1：排刀规格24mm*15+32*7，24的排中间 此单发苏州中意 HV100-110 Ra粗糙度≤0.2 μm 2：成品内孔φ300MM，成品外径小于600MM，托高≤750MM。注： 成品单片用钢带扎一道，按逆时针摆放。厚度公差+/-0.005mm，宽度公差+0/-0.2mm | 1 |  | 是 | 是 | 4 | 1
分剪 | JL00240401281/42 | JL00240401281 | 东方分剪5# | 合格 | 合格品 | 乙 | 张建勇 | 0 | 39 |  | 0 | 0.14 | 24 | 1：排刀规格24mm*15+32*7，24的排中间 此单发苏州中意 HV100-110 Ra粗糙度≤0.2 μm 2：成品内孔φ300MM，成品外径小于600MM，托高≤750MM。注： 成品单片用钢带扎一道，按逆时针摆放。厚度公差+/-0.005mm，宽度公差+0/-0.2mm |  | 31010009 | 小品种钢卷 | 0.14-SPCC | 31020011 | 小品种钢分切带 | 0.14-SPCC |  | 10 | MO001773 | MO001773-001-42 | FJ001 | 分剪模板 | 5905 | 2024-07-19 | 2024-07-19 | 3 | 2024-07-19 16:33:27 | 2024-07-19 16:37:09 | 江苏东方九天新能源材料有限公司 |  | 张建勇 |  | 1 | 0.14 | 0 | 24 | 1 | JL00240401281/42 | 1：排刀规格24mm*15+32*7，24的排中间 此单发苏州中意 HV100-110 Ra粗糙度≤0.2 μm 2：成品内孔φ300MM，成品外径小于600MM，托高≤750MM。注： 成品单片用钢带扎一道，按逆时针摆放。厚度公差+/-0.005mm，宽度公差+0/-0.2mm | 1 |  | 是 | 是 | 4 | 1
分剪 | JL00240401281/41 | JL00240401281 | 东方分剪5# | 合格 | 合格品 | 乙 | 张建勇 | 0 | 39 |  | 0 | 0.14 | 24 | 1：排刀规格24mm*15+32*7，24的排中间 此单发苏州中意 HV100-110 Ra粗糙度≤0.2 μm 2：成品内孔φ300MM，成品外径小于600MM，托高≤750MM。注： 成品单片用钢带扎一道，按逆时针摆放。厚度公差+/-0.005mm，宽度公差+0/-0.2mm |  | 31010009 | 小品种钢卷 | 0.14-SPCC | 31020011 | 小品种钢分切带 | 0.14-SPCC |  | 10 | MO001773 | MO001773-001-41 | FJ001 | 分剪模板 | 5905 | 2024-07-19 | 2024-07-19 | 3 | 2024-07-19 16:33:27 | 2024-07-19 16:37:09 | 江苏东方九天新能源材料有限公司 |  | 张建勇 |  | 1 | 0.14 | 0 | 24 | 1 | JL00240401281/41 | 1：排刀规格24mm*15+32*7，24的排中间 此单发苏州中意 HV100-110 Ra粗糙度≤0.2 μm 2：成品内孔φ300MM，成品外径小于600MM，托高≤750MM。注： 成品单片用钢带扎一道，按逆时针摆放。厚度公差+/-0.005mm，宽度公差+0/-0.2mm | 1 |  | 是 | 是 | 4 | 1
分剪 | JL00240401281/40 | JL00240401281 | 东方分剪5# | 合格 | 合格品 | 乙 | 张建勇 | 0 | 39 |  | 0 | 0.14 | 24 | 1：排刀规格24mm*15+32*7，24的排中间 此单发苏州中意 HV100-110 Ra粗糙度≤0.2 μm 2：成品内孔φ300MM，成品外径小于600MM，托高≤750MM。注： 成品单片用钢带扎一道，按逆时针摆放。厚度公差+/-0.005mm，宽度公差+0/-0.2mm |  | 31010009 | 小品种钢卷 | 0.14-SPCC | 31020011 | 小品种钢分切带 | 0.14-SPCC |  | 10 | MO001773 | MO001773-001-40 | FJ001 | 分剪模板 | 5905 | 2024-07-19 | 2024-07-19 | 3 | 2024-07-19 16:33:27 | 2024-07-19 16:37:09 | 江苏东方九天新能源材料有限公司 |  | 张建勇 |  | 1 | 0.14 | 0 | 24 | 1 | JL00240401281/40 | 1：排刀规格24mm*15+32*7，24的排中间 此单发苏州中意 HV100-110 Ra粗糙度≤0.2 μm 2：成品内孔φ300MM，成品外径小于600MM，托高≤750MM。注： 成品单片用钢带扎一道，按逆时针摆放。厚度公差+/-0.005mm，宽度公差+0/-0.2mm | 1 |  | 是 | 是 | 4 | 1
分剪 | JL00240401281/39 | JL00240401281 | 东方分剪5# | 合格 | 合格品 | 乙 | 张建勇 | 0 | 39 |  | 0 | 0.14 | 24 | 1：排刀规格24mm*15+32*7，24的排中间 此单发苏州中意 HV100-110 Ra粗糙度≤0.2 μm 2：成品内孔φ300MM，成品外径小于600MM，托高≤750MM。注： 成品单片用钢带扎一道，按逆时针摆放。厚度公差+/-0.005mm，宽度公差+0/-0.2mm |  | 31010009 | 小品种钢卷 | 0.14-SPCC | 31020011 | 小品种钢分切带 | 0.14-SPCC |  | 10 | MO001773 | MO001773-001-39 | FJ001 | 分剪模板 | 5905 | 2024-07-19 | 2024-07-19 | 3 | 2024-07-19 16:33:27 | 2024-07-19 16:37:09 | 江苏东方九天新能源材料有限公司 |  | 张建勇 |  | 1 | 0.14 | 0 | 24 | 1 | JL00240401281/39 | 1：排刀规格24mm*15+32*7，24的排中间 此单发苏州中意 HV100-110 Ra粗糙度≤0.2 μm 2：成品内孔φ300MM，成品外径小于600MM，托高≤750MM。注： 成品单片用钢带扎一道，按逆时针摆放。厚度公差+/-0.005mm，宽度公差+0/-0.2mm | 1 |  | 是 | 是 | 4 | 1
分剪 | JL00240401281/38 | JL00240401281 | 东方分剪5# | 合格 | 合格品 | 乙 | 张建勇 | 0 | 39 |  | 0 | 0.14 | 24 | 1：排刀规格24mm*15+32*7，24的排中间 此单发苏州中意 HV100-110 Ra粗糙度≤0.2 μm 2：成品内孔φ300MM，成品外径小于600MM，托高≤750MM。注： 成品单片用钢带扎一道，按逆时针摆放。厚度公差+/-0.005mm，宽度公差+0/-0.2mm |  | 31010009 | 小品种钢卷 | 0.14-SPCC | 31020011 | 小品种钢分切带 | 0.14-SPCC |  | 10 | MO001773 | MO001773-001-38 | FJ001 | 分剪模板 | 5905 | 2024-07-19 | 2024-07-19 | 3 | 2024-07-19 16:33:27 | 2024-07-19 16:37:09 | 江苏东方九天新能源材料有限公司 |  | 张建勇 |  | 1 | 0.14 | 0 | 24 | 1 | JL00240401281/38 | 1：排刀规格24mm*15+32*7，24的排中间 此单发苏州中意 HV100-110 Ra粗糙度≤0.2 μm 2：成品内孔φ300MM，成品外径小于600MM，托高≤750MM。注： 成品单片用钢带扎一道，按逆时针摆放。厚度公差+/-0.005mm，宽度公差+0/-0.2mm | 1 |  | 是 | 是 | 4 | 1
分剪 | JL00240401281/37 | JL00240401281 | 东方分剪5# | 合格 | 合格品 | 乙 | 张建勇 | 0 | 39 |  | 0 | 0.14 | 24 | 1：排刀规格24mm*15+32*7，24的排中间 此单发苏州中意 HV100-110 Ra粗糙度≤0.2 μm 2：成品内孔φ300MM，成品外径小于600MM，托高≤750MM。注： 成品单片用钢带扎一道，按逆时针摆放。厚度公差+/-0.005mm，宽度公差+0/-0.2mm |  | 31010009 | 小品种钢卷 | 0.14-SPCC | 31020011 | 小品种钢分切带 | 0.14-SPCC |  | 10 | MO001773 | MO001773-001-37 | FJ001 | 分剪模板 | 5905 | 2024-07-19 | 2024-07-19 | 3 | 2024-07-19 16:33:27 | 2024-07-19 16:37:09 | 江苏东方九天新能源材料有限公司 |  | 张建勇 |  | 1 | 0.14 | 0 | 24 | 1 | JL00240401281/37 | 1：排刀规格24mm*15+32*7，24的排中间 此单发苏州中意 HV100-110 Ra粗糙度≤0.2 μm 2：成品内孔φ300MM，成品外径小于600MM，托高≤750MM。注： 成品单片用钢带扎一道，按逆时针摆放。厚度公差+/-0.005mm，宽度公差+0/-0.2mm | 1 |  | 是 | 是 | 4 | 1
分剪 | JL00240401281/36 | JL00240401281 | 东方分剪5# | 合格 | 合格品 | 乙 | 张建勇 | 0 | 39 |  | 0 | 0.14 | 24 | 1：排刀规格24mm*15+32*7，24的排中间 此单发苏州中意 HV100-110 Ra粗糙度≤0.2 μm 2：成品内孔φ300MM，成品外径小于600MM，托高≤750MM。注： 成品单片用钢带扎一道，按逆时针摆放。厚度公差+/-0.005mm，宽度公差+0/-0.2mm |  | 31010009 | 小品种钢卷 | 0.14-SPCC | 31020011 | 小品种钢分切带 | 0.14-SPCC |  | 10 | MO001773 | MO001773-001-36 | FJ001 | 分剪模板 | 5905 | 2024-07-19 | 2024-07-19 | 3 | 2024-07-19 16:33:27 | 2024-07-19 16:37:09 | 江苏东方九天新能源材料有限公司 |  | 张建勇 |  | 1 | 0.14 | 0 | 24 | 1 | JL00240401281/36 | 1：排刀规格24mm*15+32*7，24的排中间 此单发苏州中意 HV100-110 Ra粗糙度≤0.2 μm 2：成品内孔φ300MM，成品外径小于600MM，托高≤750MM。注： 成品单片用钢带扎一道，按逆时针摆放。厚度公差+/-0.005mm，宽度公差+0/-0.2mm | 1 |  | 是 | 是 | 4 | 1
分剪 | JL00240401281/35 | JL00240401281 | 东方分剪5# | 合格 | 合格品 | 乙 | 张建勇 | 0 | 39 |  | 0 | 0.14 | 24 | 1：排刀规格24mm*15+32*7，24的排中间 此单发苏州中意 HV100-110 Ra粗糙度≤0.2 μm 2：成品内孔φ300MM，成品外径小于600MM，托高≤750MM。注： 成品单片用钢带扎一道，按逆时针摆放。厚度公差+/-0.005mm，宽度公差+0/-0.2mm |  | 31010009 | 小品种钢卷 | 0.14-SPCC | 31020011 | 小品种钢分切带 | 0.14-SPCC |  | 10 | MO001773 | MO001773-001-35 | FJ001 | 分剪模板 | 5905 | 2024-07-19 | 2024-07-19 | 3 | 2024-07-19 16:33:27 | 2024-07-19 16:37:09 | 江苏东方九天新能源材料有限公司 |  | 张建勇 |  | 1 | 0.14 | 0 | 24 | 1 | JL00240401281/35 | 1：排刀规格24mm*15+32*7，24的排中间 此单发苏州中意 HV100-110 Ra粗糙度≤0.2 μm 2：成品内孔φ300MM，成品外径小于600MM，托高≤750MM。注： 成品单片用钢带扎一道，按逆时针摆放。厚度公差+/-0.005mm，宽度公差+0/-0.2mm | 1 |  | 是 | 是 | 4 | 1
分剪 | JL00240401281/34 | JL00240401281 | 东方分剪5# | 合格 | 合格品 | 乙 | 张建勇 | 0 | 39 |  | 0 | 0.14 | 24 | 1：排刀规格24mm*15+32*7，24的排中间 此单发苏州中意 HV100-110 Ra粗糙度≤0.2 μm 2：成品内孔φ300MM，成品外径小于600MM，托高≤750MM。注： 成品单片用钢带扎一道，按逆时针摆放。厚度公差+/-0.005mm，宽度公差+0/-0.2mm |  | 31010009 | 小品种钢卷 | 0.14-SPCC | 31020011 | 小品种钢分切带 | 0.14-SPCC |  | 10 | MO001773 | MO001773-001-34 | FJ001 | 分剪模板 | 5905 | 2024-07-19 | 2024-07-19 | 3 | 2024-07-19 16:33:27 | 2024-07-19 16:37:09 | 江苏东方九天新能源材料有限公司 |  | 张建勇 |  | 1 | 0.14 | 0 | 24 | 1 | JL00240401281/34 | 1：排刀规格24mm*15+32*7，24的排中间 此单发苏州中意 HV100-110 Ra粗糙度≤0.2 μm 2：成品内孔φ300MM，成品外径小于600MM，托高≤750MM。注： 成品单片用钢带扎一道，按逆时针摆放。厚度公差+/-0.005mm，宽度公差+0/-0.2mm | 1 |  | 是 | 是 | 4 | 1
分剪 | JL00240401281/33 | JL00240401281 | 东方分剪5# | 合格 | 合格品 | 乙 | 张建勇 | 0 | 39 |  | 0 | 0.14 | 24 | 1：排刀规格24mm*15+32*7，24的排中间 此单发苏州中意 HV100-110 Ra粗糙度≤0.2 μm 2：成品内孔φ300MM，成品外径小于600MM，托高≤750MM。注： 成品单片用钢带扎一道，按逆时针摆放。厚度公差+/-0.005mm，宽度公差+0/-0.2mm |  | 31010009 | 小品种钢卷 | 0.14-SPCC | 31020011 | 小品种钢分切带 | 0.14-SPCC |  | 10 | MO001773 | MO001773-001-33 | FJ001 | 分剪模板 | 5905 | 2024-07-19 | 2024-07-19 | 3 | 2024-07-19 16:33:27 | 2024-07-19 16:37:09 | 江苏东方九天新能源材料有限公司 |  | 张建勇 |  | 1 | 0.14 | 0 | 24 | 1 | JL00240401281/33 | 1：排刀规格24mm*15+32*7，24的排中间 此单发苏州中意 HV100-110 Ra粗糙度≤0.2 μm 2：成品内孔φ300MM，成品外径小于600MM，托高≤750MM。注： 成品单片用钢带扎一道，按逆时针摆放。厚度公差+/-0.005mm，宽度公差+0/-0.2mm | 1 |  | 是 | 是 | 4 | 1
分剪 | JL00240401281/32 | JL00240401281 | 东方分剪5# | 合格 | 合格品 | 乙 | 张建勇 | 0 | 39 |  | 0 | 0.14 | 24 | 1：排刀规格24mm*15+32*7，24的排中间 此单发苏州中意 HV100-110 Ra粗糙度≤0.2 μm 2：成品内孔φ300MM，成品外径小于600MM，托高≤750MM。注： 成品单片用钢带扎一道，按逆时针摆放。厚度公差+/-0.005mm，宽度公差+0/-0.2mm |  | 31010009 | 小品种钢卷 | 0.14-SPCC | 31020011 | 小品种钢分切带 | 0.14-SPCC |  | 10 | MO001773 | MO001773-001-32 | FJ001 | 分剪模板 | 5905 | 2024-07-19 | 2024-07-19 | 3 | 2024-07-19 16:33:27 | 2024-07-19 16:37:09 | 江苏东方九天新能源材料有限公司 |  | 张建勇 |  | 1 | 0.14 | 0 | 24 | 1 | JL00240401281/32 | 1：排刀规格24mm*15+32*7，24的排中间 此单发苏州中意 HV100-110 Ra粗糙度≤0.2 μm 2：成品内孔φ300MM，成品外径小于600MM，托高≤750MM。注： 成品单片用钢带扎一道，按逆时针摆放。厚度公差+/-0.005mm，宽度公差+0/-0.2mm | 1 |  | 是 | 是 | 4 | 1
分剪 | JL00240401281/31 | JL00240401281 | 东方分剪5# | 合格 | 合格品 | 乙 | 张建勇 | 0 | 39 |  | 0 | 0.14 | 24 | 1：排刀规格24mm*15+32*7，24的排中间 此单发苏州中意 HV100-110 Ra粗糙度≤0.2 μm 2：成品内孔φ300MM，成品外径小于600MM，托高≤750MM。注： 成品单片用钢带扎一道，按逆时针摆放。厚度公差+/-0.005mm，宽度公差+0/-0.2mm |  | 31010009 | 小品种钢卷 | 0.14-SPCC | 31020011 | 小品种钢分切带 | 0.14-SPCC |  | 10 | MO001773 | MO001773-001-31 | FJ001 | 分剪模板 | 5905 | 2024-07-19 | 2024-07-19 | 3 | 2024-07-19 16:33:27 | 2024-07-19 16:37:09 | 江苏东方九天新能源材料有限公司 |  | 张建勇 |  | 1 | 0.14 | 0 | 24 | 1 | JL00240401281/31 | 1：排刀规格24mm*15+32*7，24的排中间 此单发苏州中意 HV100-110 Ra粗糙度≤0.2 μm 2：成品内孔φ300MM，成品外径小于600MM，托高≤750MM。注： 成品单片用钢带扎一道，按逆时针摆放。厚度公差+/-0.005mm，宽度公差+0/-0.2mm | 1 |  | 是 | 是 | 4 | 1
分剪 | JL00240401281/30 | JL00240401281 | 东方分剪5# | 合格 | 合格品 | 乙 | 张建勇 | 0 | 39 |  | 0 | 0.14 | 24 | 1：排刀规格24mm*15+32*7，24的排中间 此单发苏州中意 HV100-110 Ra粗糙度≤0.2 μm 2：成品内孔φ300MM，成品外径小于600MM，托高≤750MM。注： 成品单片用钢带扎一道，按逆时针摆放。厚度公差+/-0.005mm，宽度公差+0/-0.2mm |  | 31010009 | 小品种钢卷 | 0.14-SPCC | 31020011 | 小品种钢分切带 | 0.14-SPCC |  | 10 | MO001773 | MO001773-001-30 | FJ001 | 分剪模板 | 5905 | 2024-07-19 | 2024-07-19 | 3 | 2024-07-19 16:33:27 | 2024-07-19 16:37:09 | 江苏东方九天新能源材料有限公司 |  | 张建勇 |  | 1 | 0.14 | 0 | 24 | 1 | JL00240401281/30 | 1：排刀规格24mm*15+32*7，24的排中间 此单发苏州中意 HV100-110 Ra粗糙度≤0.2 μm 2：成品内孔φ300MM，成品外径小于600MM，托高≤750MM。注： 成品单片用钢带扎一道，按逆时针摆放。厚度公差+/-0.005mm，宽度公差+0/-0.2mm | 1 |  | 是 | 是 | 4 | 1
分剪 | JL00240401281/29 | JL00240401281 | 东方分剪5# | 合格 | 合格品 | 乙 | 张建勇 | 0 | 52 |  | 0 | 0.14 | 32 | 1：排刀规格24mm*15+32*7，24的排中间 此单发苏州中意 HV100-110 Ra粗糙度≤0.2 μm 2：成品内孔φ300MM，成品外径小于600MM，托高≤750MM。注： 成品单片用钢带扎一道，按逆时针摆放。厚度公差+/-0.005mm，宽度公差+0/-0.2mm |  | 31010009 | 小品种钢卷 | 0.14-SPCC | 31020011 | 小品种钢分切带 | 0.14-SPCC |  | 10 | MO001773 | MO001773-001-29 | FJ001 | 分剪模板 | 5905 | 2024-07-19 | 2024-07-19 | 3 | 2024-07-19 16:33:27 | 2024-07-19 16:37:09 | 江苏东方九天新能源材料有限公司 |  | 张建勇 |  | 1 | 0.14 | 0 | 32 | 1 | JL00240401281/29 | 1：排刀规格24mm*15+32*7，24的排中间 此单发苏州中意 HV100-110 Ra粗糙度≤0.2 μm 2：成品内孔φ300MM，成品外径小于600MM，托高≤750MM。注： 成品单片用钢带扎一道，按逆时针摆放。厚度公差+/-0.005mm，宽度公差+0/-0.2mm | 1 |  | 是 | 是 | 4 | 1
分剪 | JL00240401281/28 | JL00240401281 | 东方分剪5# | 合格 | 合格品 | 乙 | 张建勇 | 0 | 52 |  | 0 | 0.14 | 32 | 1：排刀规格24mm*15+32*7，24的排中间 此单发苏州中意 HV100-110 Ra粗糙度≤0.2 μm 2：成品内孔φ300MM，成品外径小于600MM，托高≤750MM。注： 成品单片用钢带扎一道，按逆时针摆放。厚度公差+/-0.005mm，宽度公差+0/-0.2mm |  | 31010009 | 小品种钢卷 | 0.14-SPCC | 31020011 | 小品种钢分切带 | 0.14-SPCC |  | 10 | MO001773 | MO001773-001-28 | FJ001 | 分剪模板 | 5905 | 2024-07-19 | 2024-07-19 | 3 | 2024-07-19 16:33:27 | 2024-07-19 16:37:09 | 江苏东方九天新能源材料有限公司 |  | 张建勇 |  | 1 | 0.14 | 0 | 32 | 1 | JL00240401281/28 | 1：排刀规格24mm*15+32*7，24的排中间 此单发苏州中意 HV100-110 Ra粗糙度≤0.2 μm 2：成品内孔φ300MM，成品外径小于600MM，托高≤750MM。注： 成品单片用钢带扎一道，按逆时针摆放。厚度公差+/-0.005mm，宽度公差+0/-0.2mm | 1 |  | 是 | 是 | 4 | 1
分剪 | JL00240401281/27 | JL00240401281 | 东方分剪5# | 合格 | 合格品 | 乙 | 张建勇 | 0 | 52 |  | 0 | 0.14 | 32 | 1：排刀规格24mm*15+32*7，24的排中间 此单发苏州中意 HV100-110 Ra粗糙度≤0.2 μm 2：成品内孔φ300MM，成品外径小于600MM，托高≤750MM。注： 成品单片用钢带扎一道，按逆时针摆放。厚度公差+/-0.005mm，宽度公差+0/-0.2mm |  | 31010009 | 小品种钢卷 | 0.14-SPCC | 31020011 | 小品种钢分切带 | 0.14-SPCC |  | 10 | MO001773 | MO001773-001-27 | FJ001 | 分剪模板 | 5905 | 2024-07-19 | 2024-07-19 | 3 | 2024-07-19 16:33:27 | 2024-07-19 16:37:09 | 江苏东方九天新能源材料有限公司 |  | 张建勇 |  | 1 | 0.14 | 0 | 32 | 1 | JL00240401281/27 | 1：排刀规格24mm*15+32*7，24的排中间 此单发苏州中意 HV100-110 Ra粗糙度≤0.2 μm 2：成品内孔φ300MM，成品外径小于600MM，托高≤750MM。注： 成品单片用钢带扎一道，按逆时针摆放。厚度公差+/-0.005mm，宽度公差+0/-0.2mm | 1 |  | 是 | 是 | 4 | 1
分剪 | JL00240401281/26 | JL00240401281 | 东方分剪5# | 合格 | 合格品 | 乙 | 张建勇 | 0 | 52 |  | 0 | 0.14 | 32 | 1：排刀规格24mm*15+32*7，24的排中间 此单发苏州中意 HV100-110 Ra粗糙度≤0.2 μm 2：成品内孔φ300MM，成品外径小于600MM，托高≤750MM。注： 成品单片用钢带扎一道，按逆时针摆放。厚度公差+/-0.005mm，宽度公差+0/-0.2mm |  | 31010009 | 小品种钢卷 | 0.14-SPCC | 31020011 | 小品种钢分切带 | 0.14-SPCC |  | 10 | MO001773 | MO001773-001-26 | FJ001 | 分剪模板 | 5905 | 2024-07-19 | 2024-07-19 | 3 | 2024-07-19 16:33:27 | 2024-07-19 16:37:09 | 江苏东方九天新能源材料有限公司 |  | 张建勇 |  | 1 | 0.14 | 0 | 32 | 1 | JL00240401281/26 | 1：排刀规格24mm*15+32*7，24的排中间 此单发苏州中意 HV100-110 Ra粗糙度≤0.2 μm 2：成品内孔φ300MM，成品外径小于600MM，托高≤750MM。注： 成品单片用钢带扎一道，按逆时针摆放。厚度公差+/-0.005mm，宽度公差+0/-0.2mm | 1 |  | 是 | 是 | 4 | 1
分剪 | JL00240401281/25 | JL00240401281 | 东方分剪5# | 合格 | 合格品 | 乙 | 张建勇 | 0 | 52 |  | 0 | 0.14 | 32 | 1：排刀规格24mm*15+32*7，24的排中间 此单发苏州中意 HV100-110 Ra粗糙度≤0.2 μm 2：成品内孔φ300MM，成品外径小于600MM，托高≤750MM。注： 成品单片用钢带扎一道，按逆时针摆放。厚度公差+/-0.005mm，宽度公差+0/-0.2mm |  | 31010009 | 小品种钢卷 | 0.14-SPCC | 31020011 | 小品种钢分切带 | 0.14-SPCC |  | 10 | MO001773 | MO001773-001-25 | FJ001 | 分剪模板 | 5905 | 2024-07-19 | 2024-07-19 | 3 | 2024-07-19 16:33:27 | 2024-07-19 16:37:09 | 江苏东方九天新能源材料有限公司 |  | 张建勇 |  | 1 | 0.14 | 0 | 32 | 1 | JL00240401281/25 | 1：排刀规格24mm*15+32*7，24的排中间 此单发苏州中意 HV100-110 Ra粗糙度≤0.2 μm 2：成品内孔φ300MM，成品外径小于600MM，托高≤750MM。注： 成品单片用钢带扎一道，按逆时针摆放。厚度公差+/-0.005mm，宽度公差+0/-0.2mm | 1 |  | 是 | 是 | 4 | 1
分剪 | JL00240401281/24 | JL00240401281 | 东方分剪5# | 合格 | 合格品 | 乙 | 张建勇 | 0 | 52 |  | 0 | 0.14 | 32 | 1：排刀规格24mm*15+32*7，24的排中间 此单发苏州中意 HV100-110 Ra粗糙度≤0.2 μm 2：成品内孔φ300MM，成品外径小于600MM，托高≤750MM。注： 成品单片用钢带扎一道，按逆时针摆放。厚度公差+/-0.005mm，宽度公差+0/-0.2mm |  | 31010009 | 小品种钢卷 | 0.14-SPCC | 31020011 | 小品种钢分切带 | 0.14-SPCC |  | 10 | MO001773 | MO001773-001-24 | FJ001 | 分剪模板 | 5905 | 2024-07-19 | 2024-07-19 | 3 | 2024-07-19 16:33:27 | 2024-07-19 16:37:09 | 江苏东方九天新能源材料有限公司 |  | 张建勇 |  | 1 | 0.14 | 0 | 32 | 1 | JL00240401281/24 | 1：排刀规格24mm*15+32*7，24的排中间 此单发苏州中意 HV100-110 Ra粗糙度≤0.2 μm 2：成品内孔φ300MM，成品外径小于600MM，托高≤750MM。注： 成品单片用钢带扎一道，按逆时针摆放。厚度公差+/-0.005mm，宽度公差+0/-0.2mm | 1 |  | 是 | 是 | 4 | 1
分剪 | JL00240401281/23 | JL00240401281 | 东方分剪5# | 合格 | 合格品 | 乙 | 张建勇 | 0 | 52 |  | 0 | 0.14 | 32 | 1：排刀规格24mm*15+32*7，24的排中间 此单发苏州中意 HV100-110 Ra粗糙度≤0.2 μm 2：成品内孔φ300MM，成品外径小于600MM，托高≤750MM。注： 成品单片用钢带扎一道，按逆时针摆放。厚度公差+/-0.005mm，宽度公差+0/-0.2mm |  | 31010009 | 小品种钢卷 | 0.14-SPCC | 31020011 | 小品种钢分切带 | 0.14-SPCC |  | 10 | MO001773 | MO001773-001-23 | FJ001 | 分剪模板 | 5905 | 2024-07-19 | 2024-07-19 | 3 | 2024-07-19 16:33:27 | 2024-07-19 16:37:09 | 江苏东方九天新能源材料有限公司 |  | 张建勇 |  | 1 | 0.14 | 0 | 32 | 1 | JL00240401281/23 | 1：排刀规格24mm*15+32*7，24的排中间 此单发苏州中意 HV100-110 Ra粗糙度≤0.2 μm 2：成品内孔φ300MM，成品外径小于600MM，托高≤750MM。注： 成品单片用钢带扎一道，按逆时针摆放。厚度公差+/-0.005mm，宽度公差+0/-0.2mm | 1 |  | 是 | 是 | 4 | 1
分剪 | JL00240401281/22 | JL00240401281 | 东方分剪5# | 合格 | 报废品 | 乙 | 张建勇 | 0 | 0 |  | 0 | 0.14 | 24 | 1：排刀规格24mm*15+32*7，24的排中间 此单发苏州中意 HV100-110 Ra粗糙度≤0.2 μm 2：成品内孔φ300MM，成品外径小于600MM，托高≤750MM。注： 成品单片用钢带扎一道，按逆时针摆放。厚度公差+/-0.005mm，宽度公差+0/-0.2mm |  | 31010009 | 小品种钢卷 | 0.14-SPCC | 31020011 | 小品种钢分切带 | 0.14-SPCC |  | 10 | MO001773 | MO001773-001-22 | FJ001 | 分剪模板 | 5905 | 2024-07-19 | 2024-07-19 | 3 | 2024-07-19 16:33:27 | 2024-07-19 16:37:09 | 江苏东方九天新能源材料有限公司 |  | 张建勇 |  | 1 | 0.14 | 0 | 24 | 1 | JL00240401281/22 | 1：排刀规格24mm*15+32*7，24的排中间 此单发苏州中意 HV100-110 Ra粗糙度≤0.2 μm 2：成品内孔φ300MM，成品外径小于600MM，托高≤750MM。注： 成品单片用钢带扎一道，按逆时针摆放。厚度公差+/-0.005mm，宽度公差+0/-0.2mm | 1 | 折印 | 是 | 是 | 4 | 1
分剪 | JL00240401281/21 | JL00240401281 | 东方分剪5# | 合格 | 合格品 | 乙 | 张建勇 | 0 | 39 |  | 0 | 0.14 | 24 | 1：排刀规格24mm*15+32*7，24的排中间 此单发苏州中意 HV100-110 Ra粗糙度≤0.2 μm 2：成品内孔φ300MM，成品外径小于600MM，托高≤750MM。注： 成品单片用钢带扎一道，按逆时针摆放。厚度公差+/-0.005mm，宽度公差+0/-0.2mm |  | 31010009 | 小品种钢卷 | 0.14-SPCC | 31020011 | 小品种钢分切带 | 0.14-SPCC |  | 10 | MO001773 | MO001773-001-21 | FJ001 | 分剪模板 | 5905 | 2024-07-19 | 2024-07-19 | 3 | 2024-07-19 16:33:27 | 2024-07-19 16:37:09 | 江苏东方九天新能源材料有限公司 |  | 张建勇 |  | 1 | 0.14 | 0 | 24 | 1 | JL00240401281/21 | 1：排刀规格24mm*15+32*7，24的排中间 此单发苏州中意 HV100-110 Ra粗糙度≤0.2 μm 2：成品内孔φ300MM，成品外径小于600MM，托高≤750MM。注： 成品单片用钢带扎一道，按逆时针摆放。厚度公差+/-0.005mm，宽度公差+0/-0.2mm | 1 |  | 是 | 是 | 4 | 1
分剪 | JL00240401281/20 | JL00240401281 | 东方分剪5# | 合格 | 合格品 | 乙 | 张建勇 | 0 | 39 |  | 0 | 0.14 | 24 | 1：排刀规格24mm*15+32*7，24的排中间 此单发苏州中意 HV100-110 Ra粗糙度≤0.2 μm 2：成品内孔φ300MM，成品外径小于600MM，托高≤750MM。注： 成品单片用钢带扎一道，按逆时针摆放。厚度公差+/-0.005mm，宽度公差+0/-0.2mm |  | 31010009 | 小品种钢卷 | 0.14-SPCC | 31020011 | 小品种钢分切带 | 0.14-SPCC |  | 10 | MO001773 | MO001773-001-20 | FJ001 | 分剪模板 | 5905 | 2024-07-19 | 2024-07-19 | 3 | 2024-07-19 16:33:27 | 2024-07-19 16:37:09 | 江苏东方九天新能源材料有限公司 |  | 张建勇 |  | 1 | 0.14 | 0 | 24 | 1 | JL00240401281/20 | 1：排刀规格24mm*15+32*7，24的排中间 此单发苏州中意 HV100-110 Ra粗糙度≤0.2 μm 2：成品内孔φ300MM，成品外径小于600MM，托高≤750MM。注： 成品单片用钢带扎一道，按逆时针摆放。厚度公差+/-0.005mm，宽度公差+0/-0.2mm | 1 |  | 是 | 是 | 4 | 1
分剪 | JL00240401281/19 | JL00240401281 | 东方分剪5# | 合格 | 合格品 | 乙 | 张建勇 | 0 | 39 |  | 0 | 0.14 | 24 | 1：排刀规格24mm*15+32*7，24的排中间 此单发苏州中意 HV100-110 Ra粗糙度≤0.2 μm 2：成品内孔φ300MM，成品外径小于600MM，托高≤750MM。注： 成品单片用钢带扎一道，按逆时针摆放。厚度公差+/-0.005mm，宽度公差+0/-0.2mm |  | 31010009 | 小品种钢卷 | 0.14-SPCC | 31020011 | 小品种钢分切带 | 0.14-SPCC |  | 10 | MO001773 | MO001773-001-19 | FJ001 | 分剪模板 | 5905 | 2024-07-19 | 2024-07-19 | 3 | 2024-07-19 16:33:27 | 2024-07-19 16:37:09 | 江苏东方九天新能源材料有限公司 |  | 张建勇 |  | 1 | 0.14 | 0 | 24 | 1 | JL00240401281/19 | 1：排刀规格24mm*15+32*7，24的排中间 此单发苏州中意 HV100-110 Ra粗糙度≤0.2 μm 2：成品内孔φ300MM，成品外径小于600MM，托高≤750MM。注： 成品单片用钢带扎一道，按逆时针摆放。厚度公差+/-0.005mm，宽度公差+0/-0.2mm | 1 |  | 是 | 是 | 4 | 1
分剪 | JL00240401281/18 | JL00240401281 | 东方分剪5# | 合格 | 合格品 | 乙 | 张建勇 | 0 | 39 |  | 0 | 0.14 | 24 | 1：排刀规格24mm*15+32*7，24的排中间 此单发苏州中意 HV100-110 Ra粗糙度≤0.2 μm 2：成品内孔φ300MM，成品外径小于600MM，托高≤750MM。注： 成品单片用钢带扎一道，按逆时针摆放。厚度公差+/-0.005mm，宽度公差+0/-0.2mm |  | 31010009 | 小品种钢卷 | 0.14-SPCC | 31020011 | 小品种钢分切带 | 0.14-SPCC |  | 10 | MO001773 | MO001773-001-18 | FJ001 | 分剪模板 | 5905 | 2024-07-19 | 2024-07-19 | 3 | 2024-07-19 16:33:27 | 2024-07-19 16:37:09 | 江苏东方九天新能源材料有限公司 |  | 张建勇 |  | 1 | 0.14 | 0 | 24 | 1 | JL00240401281/18 | 1：排刀规格24mm*15+32*7，24的排中间 此单发苏州中意 HV100-110 Ra粗糙度≤0.2 μm 2：成品内孔φ300MM，成品外径小于600MM，托高≤750MM。注： 成品单片用钢带扎一道，按逆时针摆放。厚度公差+/-0.005mm，宽度公差+0/-0.2mm | 1 |  | 是 | 是 | 4 | 1
分剪 | JL00240401281/17 | JL00240401281 | 东方分剪5# | 合格 | 合格品 | 乙 | 张建勇 | 0 | 39 |  | 0 | 0.14 | 24 | 1：排刀规格24mm*15+32*7，24的排中间 此单发苏州中意 HV100-110 Ra粗糙度≤0.2 μm 2：成品内孔φ300MM，成品外径小于600MM，托高≤750MM。注： 成品单片用钢带扎一道，按逆时针摆放。厚度公差+/-0.005mm，宽度公差+0/-0.2mm |  | 31010009 | 小品种钢卷 | 0.14-SPCC | 31020011 | 小品种钢分切带 | 0.14-SPCC |  | 10 | MO001773 | MO001773-001-17 | FJ001 | 分剪模板 | 5905 | 2024-07-19 | 2024-07-19 | 3 | 2024-07-19 16:33:27 | 2024-07-19 16:37:09 | 江苏东方九天新能源材料有限公司 |  | 张建勇 |  | 1 | 0.14 | 0 | 24 | 1 | JL00240401281/17 | 1：排刀规格24mm*15+32*7，24的排中间 此单发苏州中意 HV100-110 Ra粗糙度≤0.2 μm 2：成品内孔φ300MM，成品外径小于600MM，托高≤750MM。注： 成品单片用钢带扎一道，按逆时针摆放。厚度公差+/-0.005mm，宽度公差+0/-0.2mm | 1 |  | 是 | 是 | 4 | 1
分剪 | JL00240401281/16 | JL00240401281 | 东方分剪5# | 合格 | 合格品 | 乙 | 张建勇 | 0 | 39 |  | 0 | 0.14 | 24 | 1：排刀规格24mm*15+32*7，24的排中间 此单发苏州中意 HV100-110 Ra粗糙度≤0.2 μm 2：成品内孔φ300MM，成品外径小于600MM，托高≤750MM。注： 成品单片用钢带扎一道，按逆时针摆放。厚度公差+/-0.005mm，宽度公差+0/-0.2mm |  | 31010009 | 小品种钢卷 | 0.14-SPCC | 31020011 | 小品种钢分切带 | 0.14-SPCC |  | 10 | MO001773 | MO001773-001-16 | FJ001 | 分剪模板 | 5905 | 2024-07-19 | 2024-07-19 | 3 | 2024-07-19 16:33:27 | 2024-07-19 16:37:09 | 江苏东方九天新能源材料有限公司 |  | 张建勇 |  | 1 | 0.14 | 0 | 24 | 1 | JL00240401281/16 | 1：排刀规格24mm*15+32*7，24的排中间 此单发苏州中意 HV100-110 Ra粗糙度≤0.2 μm 2：成品内孔φ300MM，成品外径小于600MM，托高≤750MM。注： 成品单片用钢带扎一道，按逆时针摆放。厚度公差+/-0.005mm，宽度公差+0/-0.2mm | 1 |  | 是 | 是 | 4 | 1
分剪 | JL00240401281/15 | JL00240401281 | 东方分剪5# | 合格 | 合格品 | 乙 | 张建勇 | 0 | 39 |  | 0 | 0.14 | 24 | 1：排刀规格24mm*15+32*7，24的排中间 此单发苏州中意 HV100-110 Ra粗糙度≤0.2 μm 2：成品内孔φ300MM，成品外径小于600MM，托高≤750MM。注： 成品单片用钢带扎一道，按逆时针摆放。厚度公差+/-0.005mm，宽度公差+0/-0.2mm |  | 31010009 | 小品种钢卷 | 0.14-SPCC | 31020011 | 小品种钢分切带 | 0.14-SPCC |  | 10 | MO001773 | MO001773-001-15 | FJ001 | 分剪模板 | 5905 | 2024-07-19 | 2024-07-19 | 3 | 2024-07-19 16:33:27 | 2024-07-19 16:37:09 | 江苏东方九天新能源材料有限公司 |  | 张建勇 |  | 1 | 0.14 | 0 | 24 | 1 | JL00240401281/15 | 1：排刀规格24mm*15+32*7，24的排中间 此单发苏州中意 HV100-110 Ra粗糙度≤0.2 μm 2：成品内孔φ300MM，成品外径小于600MM，托高≤750MM。注： 成品单片用钢带扎一道，按逆时针摆放。厚度公差+/-0.005mm，宽度公差+0/-0.2mm | 1 |  | 是 | 是 | 4 | 1
分剪 | JL00240401281/14 | JL00240401281 | 东方分剪5# | 合格 | 合格品 | 乙 | 张建勇 | 0 | 39 |  | 0 | 0.14 | 24 | 1：排刀规格24mm*15+32*7，24的排中间 此单发苏州中意 HV100-110 Ra粗糙度≤0.2 μm 2：成品内孔φ300MM，成品外径小于600MM，托高≤750MM。注： 成品单片用钢带扎一道，按逆时针摆放。厚度公差+/-0.005mm，宽度公差+0/-0.2mm |  | 31010009 | 小品种钢卷 | 0.14-SPCC | 31020011 | 小品种钢分切带 | 0.14-SPCC |  | 10 | MO001773 | MO001773-001-14 | FJ001 | 分剪模板 | 5905 | 2024-07-19 | 2024-07-19 | 3 | 2024-07-19 16:33:27 | 2024-07-19 16:37:09 | 江苏东方九天新能源材料有限公司 |  | 张建勇 |  | 1 | 0.14 | 0 | 24 | 1 | JL00240401281/14 | 1：排刀规格24mm*15+32*7，24的排中间 此单发苏州中意 HV100-110 Ra粗糙度≤0.2 μm 2：成品内孔φ300MM，成品外径小于600MM，托高≤750MM。注： 成品单片用钢带扎一道，按逆时针摆放。厚度公差+/-0.005mm，宽度公差+0/-0.2mm | 1 |  | 是 | 是 | 4 | 1
分剪 | JL00240401281/13 | JL00240401281 | 东方分剪5# | 合格 | 合格品 | 乙 | 张建勇 | 0 | 39 |  | 0 | 0.14 | 24 | 1：排刀规格24mm*15+32*7，24的排中间 此单发苏州中意 HV100-110 Ra粗糙度≤0.2 μm 2：成品内孔φ300MM，成品外径小于600MM，托高≤750MM。注： 成品单片用钢带扎一道，按逆时针摆放。厚度公差+/-0.005mm，宽度公差+0/-0.2mm |  | 31010009 | 小品种钢卷 | 0.14-SPCC | 31020011 | 小品种钢分切带 | 0.14-SPCC |  | 10 | MO001773 | MO001773-001-13 | FJ001 | 分剪模板 | 5905 | 2024-07-19 | 2024-07-19 | 3 | 2024-07-19 16:33:27 | 2024-07-19 16:37:09 | 江苏东方九天新能源材料有限公司 |  | 张建勇 |  | 1 | 0.14 | 0 | 24 | 1 | JL00240401281/13 | 1：排刀规格24mm*15+32*7，24的排中间 此单发苏州中意 HV100-110 Ra粗糙度≤0.2 μm 2：成品内孔φ300MM，成品外径小于600MM，托高≤750MM。注： 成品单片用钢带扎一道，按逆时针摆放。厚度公差+/-0.005mm，宽度公差+0/-0.2mm | 1 |  | 是 | 是 | 4 | 1
分剪 | JL00240401281/12 | JL00240401281 | 东方分剪5# | 合格 | 合格品 | 乙 | 张建勇 | 0 | 39 |  | 0 | 0.14 | 24 | 1：排刀规格24mm*15+32*7，24的排中间 此单发苏州中意 HV100-110 Ra粗糙度≤0.2 μm 2：成品内孔φ300MM，成品外径小于600MM，托高≤750MM。注： 成品单片用钢带扎一道，按逆时针摆放。厚度公差+/-0.005mm，宽度公差+0/-0.2mm |  | 31010009 | 小品种钢卷 | 0.14-SPCC | 31020011 | 小品种钢分切带 | 0.14-SPCC |  | 10 | MO001773 | MO001773-001-12 | FJ001 | 分剪模板 | 5905 | 2024-07-19 | 2024-07-19 | 3 | 2024-07-19 16:33:27 | 2024-07-19 16:37:09 | 江苏东方九天新能源材料有限公司 |  | 张建勇 |  | 1 | 0.14 | 0 | 24 | 1 | JL00240401281/12 | 1：排刀规格24mm*15+32*7，24的排中间 此单发苏州中意 HV100-110 Ra粗糙度≤0.2 μm 2：成品内孔φ300MM，成品外径小于600MM，托高≤750MM。注： 成品单片用钢带扎一道，按逆时针摆放。厚度公差+/-0.005mm，宽度公差+0/-0.2mm | 1 |  | 是 | 是 | 4 | 1
分剪 | JL00240401281/11 | JL00240401281 | 东方分剪5# | 合格 | 合格品 | 乙 | 张建勇 | 0 | 39 |  | 0 | 0.14 | 24 | 1：排刀规格24mm*15+32*7，24的排中间 此单发苏州中意 HV100-110 Ra粗糙度≤0.2 μm 2：成品内孔φ300MM，成品外径小于600MM，托高≤750MM。注： 成品单片用钢带扎一道，按逆时针摆放。厚度公差+/-0.005mm，宽度公差+0/-0.2mm |  | 31010009 | 小品种钢卷 | 0.14-SPCC | 31020011 | 小品种钢分切带 | 0.14-SPCC |  | 10 | MO001773 | MO001773-001-11 | FJ001 | 分剪模板 | 5905 | 2024-07-19 | 2024-07-19 | 3 | 2024-07-19 16:33:27 | 2024-07-19 16:37:09 | 江苏东方九天新能源材料有限公司 |  | 张建勇 |  | 1 | 0.14 | 0 | 24 | 1 | JL00240401281/11 | 1：排刀规格24mm*15+32*7，24的排中间 此单发苏州中意 HV100-110 Ra粗糙度≤0.2 μm 2：成品内孔φ300MM，成品外径小于600MM，托高≤750MM。注： 成品单片用钢带扎一道，按逆时针摆放。厚度公差+/-0.005mm，宽度公差+0/-0.2mm | 1 |  | 是 | 是 | 4 | 1
分剪 | JL00240401281/10 | JL00240401281 | 东方分剪5# | 合格 | 合格品 | 乙 | 张建勇 | 0 | 39 |  | 0 | 0.14 | 24 | 1：排刀规格24mm*15+32*7，24的排中间 此单发苏州中意 HV100-110 Ra粗糙度≤0.2 μm 2：成品内孔φ300MM，成品外径小于600MM，托高≤750MM。注： 成品单片用钢带扎一道，按逆时针摆放。厚度公差+/-0.005mm，宽度公差+0/-0.2mm |  | 31010009 | 小品种钢卷 | 0.14-SPCC | 31020011 | 小品种钢分切带 | 0.14-SPCC |  | 10 | MO001773 | MO001773-001-10 | FJ001 | 分剪模板 | 5905 | 2024-07-19 | 2024-07-19 | 3 | 2024-07-19 16:33:27 | 2024-07-19 16:37:09 | 江苏东方九天新能源材料有限公司 |  | 张建勇 |  | 1 | 0.14 | 0 | 24 | 1 | JL00240401281/10 | 1：排刀规格24mm*15+32*7，24的排中间 此单发苏州中意 HV100-110 Ra粗糙度≤0.2 μm 2：成品内孔φ300MM，成品外径小于600MM，托高≤750MM。注： 成品单片用钢带扎一道，按逆时针摆放。厚度公差+/-0.005mm，宽度公差+0/-0.2mm | 1 |  | 是 | 是 | 4 | 1
分剪 | JL00240401281/9 | JL00240401281 | 东方分剪5# | 合格 | 合格品 | 乙 | 张建勇 | 0 | 39 |  | 0 | 0.14 | 24 | 1：排刀规格24mm*15+32*7，24的排中间 此单发苏州中意 HV100-110 Ra粗糙度≤0.2 μm 2：成品内孔φ300MM，成品外径小于600MM，托高≤750MM。注： 成品单片用钢带扎一道，按逆时针摆放。厚度公差+/-0.005mm，宽度公差+0/-0.2mm |  | 31010009 | 小品种钢卷 | 0.14-SPCC | 31020011 | 小品种钢分切带 | 0.14-SPCC |  | 10 | MO001773 | MO001773-001-09 | FJ001 | 分剪模板 | 5905 | 2024-07-19 | 2024-07-19 | 3 | 2024-07-19 16:33:27 | 2024-07-19 16:37:09 | 江苏东方九天新能源材料有限公司 |  | 张建勇 |  | 1 | 0.14 | 0 | 24 | 1 | JL00240401281/9 | 1：排刀规格24mm*15+32*7，24的排中间 此单发苏州中意 HV100-110 Ra粗糙度≤0.2 μm 2：成品内孔φ300MM，成品外径小于600MM，托高≤750MM。注： 成品单片用钢带扎一道，按逆时针摆放。厚度公差+/-0.005mm，宽度公差+0/-0.2mm | 1 |  | 是 | 是 | 4 | 1
分剪 | JL00240401281/8 | JL00240401281 | 东方分剪5# | 合格 | 合格品 | 乙 | 张建勇 | 0 | 39 |  | 0 | 0.14 | 24 | 1：排刀规格24mm*15+32*7，24的排中间 此单发苏州中意 HV100-110 Ra粗糙度≤0.2 μm 2：成品内孔φ300MM，成品外径小于600MM，托高≤750MM。注： 成品单片用钢带扎一道，按逆时针摆放。厚度公差+/-0.005mm，宽度公差+0/-0.2mm |  | 31010009 | 小品种钢卷 | 0.14-SPCC | 31020011 | 小品种钢分切带 | 0.14-SPCC |  | 10 | MO001773 | MO001773-001-08 | FJ001 | 分剪模板 | 5905 | 2024-07-19 | 2024-07-19 | 3 | 2024-07-19 16:33:27 | 2024-07-19 16:37:09 | 江苏东方九天新能源材料有限公司 |  | 张建勇 |  | 1 | 0.14 | 0 | 24 | 1 | JL00240401281/8 | 1：排刀规格24mm*15+32*7，24的排中间 此单发苏州中意 HV100-110 Ra粗糙度≤0.2 μm 2：成品内孔φ300MM，成品外径小于600MM，托高≤750MM。注： 成品单片用钢带扎一道，按逆时针摆放。厚度公差+/-0.005mm，宽度公差+0/-0.2mm | 1 |  | 是 | 是 | 4 | 1
分剪 | JL00240401281/7 | JL00240401281 | 东方分剪5# | 合格 | 合格品 | 乙 | 张建勇 | 0 | 52 |  | 0 | 0.14 | 32 | 1：排刀规格24mm*15+32*7，24的排中间 此单发苏州中意 HV100-110 Ra粗糙度≤0.2 μm 2：成品内孔φ300MM，成品外径小于600MM，托高≤750MM。注： 成品单片用钢带扎一道，按逆时针摆放。厚度公差+/-0.005mm，宽度公差+0/-0.2mm |  | 31010009 | 小品种钢卷 | 0.14-SPCC | 31020011 | 小品种钢分切带 | 0.14-SPCC |  | 10 | MO001773 | MO001773-001-07 | FJ001 | 分剪模板 | 5905 | 2024-07-19 | 2024-07-19 | 3 | 2024-07-19 16:33:27 | 2024-07-19 16:37:09 | 江苏东方九天新能源材料有限公司 |  | 张建勇 |  | 1 | 0.14 | 0 | 32 | 1 | JL00240401281/7 | 1：排刀规格24mm*15+32*7，24的排中间 此单发苏州中意 HV100-110 Ra粗糙度≤0.2 μm 2：成品内孔φ300MM，成品外径小于600MM，托高≤750MM。注： 成品单片用钢带扎一道，按逆时针摆放。厚度公差+/-0.005mm，宽度公差+0/-0.2mm | 1 |  | 是 | 是 | 4 | 1
分剪 | JL00240401281/6 | JL00240401281 | 东方分剪5# | 合格 | 合格品 | 乙 | 张建勇 | 0 | 52 |  | 0 | 0.14 | 32 | 1：排刀规格24mm*15+32*7，24的排中间 此单发苏州中意 HV100-110 Ra粗糙度≤0.2 μm 2：成品内孔φ300MM，成品外径小于600MM，托高≤750MM。注： 成品单片用钢带扎一道，按逆时针摆放。厚度公差+/-0.005mm，宽度公差+0/-0.2mm |  | 31010009 | 小品种钢卷 | 0.14-SPCC | 31020011 | 小品种钢分切带 | 0.14-SPCC |  | 10 | MO001773 | MO001773-001-06 | FJ001 | 分剪模板 | 5905 | 2024-07-19 | 2024-07-19 | 3 | 2024-07-19 16:33:27 | 2024-07-19 16:37:09 | 江苏东方九天新能源材料有限公司 |  | 张建勇 |  | 1 | 0.14 | 0 | 32 | 1 | JL00240401281/6 | 1：排刀规格24mm*15+32*7，24的排中间 此单发苏州中意 HV100-110 Ra粗糙度≤0.2 μm 2：成品内孔φ300MM，成品外径小于600MM，托高≤750MM。注： 成品单片用钢带扎一道，按逆时针摆放。厚度公差+/-0.005mm，宽度公差+0/-0.2mm | 1 |  | 是 | 是 | 4 | 1
分剪 | JL00240401281/5 | JL00240401281 | 东方分剪5# | 合格 | 合格品 | 乙 | 张建勇 | 0 | 52 |  | 0 | 0.14 | 32 | 1：排刀规格24mm*15+32*7，24的排中间 此单发苏州中意 HV100-110 Ra粗糙度≤0.2 μm 2：成品内孔φ300MM，成品外径小于600MM，托高≤750MM。注： 成品单片用钢带扎一道，按逆时针摆放。厚度公差+/-0.005mm，宽度公差+0/-0.2mm |  | 31010009 | 小品种钢卷 | 0.14-SPCC | 31020011 | 小品种钢分切带 | 0.14-SPCC |  | 10 | MO001773 | MO001773-001-05 | FJ001 | 分剪模板 | 5905 | 2024-07-19 | 2024-07-19 | 3 | 2024-07-19 16:33:27 | 2024-07-19 16:37:09 | 江苏东方九天新能源材料有限公司 |  | 张建勇 |  | 1 | 0.14 | 0 | 32 | 1 | JL00240401281/5 | 1：排刀规格24mm*15+32*7，24的排中间 此单发苏州中意 HV100-110 Ra粗糙度≤0.2 μm 2：成品内孔φ300MM，成品外径小于600MM，托高≤750MM。注： 成品单片用钢带扎一道，按逆时针摆放。厚度公差+/-0.005mm，宽度公差+0/-0.2mm | 1 |  | 是 | 是 | 4 | 1
分剪 | JL00240401281/4 | JL00240401281 | 东方分剪5# | 合格 | 合格品 | 乙 | 张建勇 | 0 | 52 |  | 0 | 0.14 | 32 | 1：排刀规格24mm*15+32*7，24的排中间 此单发苏州中意 HV100-110 Ra粗糙度≤0.2 μm 2：成品内孔φ300MM，成品外径小于600MM，托高≤750MM。注： 成品单片用钢带扎一道，按逆时针摆放。厚度公差+/-0.005mm，宽度公差+0/-0.2mm |  | 31010009 | 小品种钢卷 | 0.14-SPCC | 31020011 | 小品种钢分切带 | 0.14-SPCC |  | 10 | MO001773 | MO001773-001-04 | FJ001 | 分剪模板 | 5905 | 2024-07-19 | 2024-07-19 | 3 | 2024-07-19 16:33:27 | 2024-07-19 16:37:09 | 江苏东方九天新能源材料有限公司 |  | 张建勇 |  | 1 | 0.14 | 0 | 32 | 1 | JL00240401281/4 | 1：排刀规格24mm*15+32*7，24的排中间 此单发苏州中意 HV100-110 Ra粗糙度≤0.2 μm 2：成品内孔φ300MM，成品外径小于600MM，托高≤750MM。注： 成品单片用钢带扎一道，按逆时针摆放。厚度公差+/-0.005mm，宽度公差+0/-0.2mm | 1 |  | 是 | 是 | 4 | 1
分剪 | JL00240401281/3 | JL00240401281 | 东方分剪5# | 合格 | 合格品 | 乙 | 张建勇 | 0 | 52 |  | 0 | 0.14 | 32 | 1：排刀规格24mm*15+32*7，24的排中间 此单发苏州中意 HV100-110 Ra粗糙度≤0.2 μm 2：成品内孔φ300MM，成品外径小于600MM，托高≤750MM。注： 成品单片用钢带扎一道，按逆时针摆放。厚度公差+/-0.005mm，宽度公差+0/-0.2mm |  | 31010009 | 小品种钢卷 | 0.14-SPCC | 31020011 | 小品种钢分切带 | 0.14-SPCC |  | 10 | MO001773 | MO001773-001-03 | FJ001 | 分剪模板 | 5905 | 2024-07-19 | 2024-07-19 | 3 | 2024-07-19 16:33:27 | 2024-07-19 16:37:09 | 江苏东方九天新能源材料有限公司 |  | 张建勇 |  | 1 | 0.14 | 0 | 32 | 1 | JL00240401281/3 | 1：排刀规格24mm*15+32*7，24的排中间 此单发苏州中意 HV100-110 Ra粗糙度≤0.2 μm 2：成品内孔φ300MM，成品外径小于600MM，托高≤750MM。注： 成品单片用钢带扎一道，按逆时针摆放。厚度公差+/-0.005mm，宽度公差+0/-0.2mm | 1 |  | 是 | 是 | 4 | 1
分剪 | JL00240401281/2 | JL00240401281 | 东方分剪5# | 合格 | 合格品 | 乙 | 张建勇 | 0 | 52 |  | 0 | 0.14 | 32 | 1：排刀规格24mm*15+32*7，24的排中间 此单发苏州中意 HV100-110 Ra粗糙度≤0.2 μm 2：成品内孔φ300MM，成品外径小于600MM，托高≤750MM。注： 成品单片用钢带扎一道，按逆时针摆放。厚度公差+/-0.005mm，宽度公差+0/-0.2mm |  | 31010009 | 小品种钢卷 | 0.14-SPCC | 31020011 | 小品种钢分切带 | 0.14-SPCC |  | 10 | MO001773 | MO001773-001-02 | FJ001 | 分剪模板 | 5905 | 2024-07-19 | 2024-07-19 | 3 | 2024-07-19 16:33:27 | 2024-07-19 16:37:09 | 江苏东方九天新能源材料有限公司 |  | 张建勇 |  | 1 | 0.14 | 0 | 32 | 1 | JL00240401281/2 | 1：排刀规格24mm*15+32*7，24的排中间 此单发苏州中意 HV100-110 Ra粗糙度≤0.2 μm 2：成品内孔φ300MM，成品外径小于600MM，托高≤750MM。注： 成品单片用钢带扎一道，按逆时针摆放。厚度公差+/-0.005mm，宽度公差+0/-0.2mm | 1 |  | 是 | 是 | 4 | 1
分剪 | JL00240401281/1 | JL00240401281 | 东方分剪5# | 合格 | 合格品 | 乙 | 张建勇 | 0 | 52 |  | 0 | 0.14 | 32 | 1：排刀规格24mm*15+32*7，24的排中间 此单发苏州中意 HV100-110 Ra粗糙度≤0.2 μm 2：成品内孔φ300MM，成品外径小于600MM，托高≤750MM。注： 成品单片用钢带扎一道，按逆时针摆放。厚度公差+/-0.005mm，宽度公差+0/-0.2mm |  | 31010009 | 小品种钢卷 | 0.14-SPCC | 31020011 | 小品种钢分切带 | 0.14-SPCC |  | 10 | MO001773 | MO001773-001-01 | FJ001 | 分剪模板 | 5905 | 2024-07-19 | 2024-07-19 | 3 | 2024-07-19 16:33:27 | 2024-07-19 16:37:09 | 江苏东方九天新能源材料有限公司 |  | 张建勇 |  | 1 | 0.14 | 0 | 32 | 1 | JL00240401281/1 | 1：排刀规格24mm*15+32*7，24的排中间 此单发苏州中意 HV100-110 Ra粗糙度≤0.2 μm 2：成品内孔φ300MM，成品外径小于600MM，托高≤750MM。注： 成品单片用钢带扎一道，按逆时针摆放。厚度公差+/-0.005mm，宽度公差+0/-0.2mm | 1 |  | 是 | 是 | 4 | 1
最终平整 | JG12240602641 | JG1224060264 | 东方850平整 | 合格 | 让步接收 | 乙 | 鞠承,姚学禹 | 6990 | 6985 | 0.9993 | 12000 | 0.1 | 760 | 平整 | Z振纹(板面),T停机斑(50米处),K孔洞(9352米传 35CM1.66/11562米处15CM0.87) | 20100142 | 轧硬 | 0.4*760-SPCC | 30210015 | 光亮卷 | 0.1-SPCC |  | 60 | MO000947 | MO000947-014-01 | KSFW001 | 东方小品种钢前处理 0.67（昆山富维 厚度公差：0.660-0.670mm,光泽度大于150GU（横向、纵向），粗糙度：Ra0.2-0.45um.硬度：HV80-110） | 13050 | 2024-06-25 | 2024-07-05 | 2 | 2024-07-19 16:29:19 | 2024-07-19 16:30:42 | 江苏东方九天新能源材料有限公司 | 193151 | 鞠承 |  |  | 0.1 | 12000 | 760 | 1 | JG12240602641 | 轧0.1，米数控制在22200-22300米，脱脂分一包9200米。 | 1 | Z振纹(板面),T停机斑(50米处),K孔洞(9352米传 35CM1.66/11562米处15CM0.87) | 是 | 是 | 4420 | 14
最终脱脂 | DL00240700142 | DL0024070014 | 东方950脱脂1# | 合格 | 合格品 | 乙 | 何晓健 | 5730 | 5600 | 0.9773 | 4790 | 0.254 | 590 | 海金杜门：脱脂(单位张力6.9）、转退火 |  | 20100077 | 轧硬 | 0.6*590-SPCC | 20600002 | 镍钝化卷半成品 | 0.254-SPCC |  | 30 | MO001665 | MO001665-003-02 | HJDM002 | 东方镍钝化半成品前处理0.254（海金杜门：厚度公差：0.250-0.255mm、硬度：90-100HV,粗糙度：Ra0.5-0.7μm） | 11760 | 2024-07-16 | 2024-07-26 | 3 | 2024-07-19 16:03:50 | 2024-07-19 16:04:12 | 江苏东方九天新能源材料有限公司 | 244210 | 何晓健 |  |  | 0.6 | 2080 | 590 | 1 | DL00240700142 | 海金杜门：（0.254*590）厚度公差: 0.250-0.255mm，硬度:90-100HV.粗稳度: Ra0.5-0.7um |  |  |  |  | 2223 | 3
最终平整 | JG12240601371 | JG1224060137 | 东方850平整 | 合格 | 合格品 | 乙 | 鞠承,刘飞 | 7200 | 7220 | 1.0028 | 12680 | 0.1 | 760 | 平整 | Z振纹(板面) | 20100142 | 轧硬 | 0.4*760-SPCC | 30210015 | 光亮卷 | 0.1-SPCC |  | 60 | MO000947 | MO000947-006-01 | KSFW001 | 东方小品种钢前处理 0.67（昆山富维 厚度公差：0.660-0.670mm,光泽度大于150GU（横向、纵向），粗糙度：Ra0.2-0.45um.硬度：HV80-110） | 12995 | 2024-06-25 | 2024-07-05 | 2 | 2024-07-19 15:55:35 | 2024-07-19 15:57:03 | 江苏东方九天新能源材料有限公司 | 193139 | 鞠承 |  |  | 0.1 | 12630 | 760 | 1 | JG12240601371 | 轧0.1，米数控制在22200-22300米，脱脂分一包9200米。 | 1 | Z振纹(板面),R乳化斑(板面) | 是 | 是 | 4391 | 6
最终冷轧 | JG12240601431 | JG1224060143 | 东方850轧机 | 合格 | 合格品 | 乙 | 肖勋民 | 6715 | 6660 | 0.9918 | 11566 | 0.1 | 760 | 850轧机普光辊(Ra0.4-0.6μm)轧制0.1mm(0.4-0.25-0.15-0.115-0.1) |  | 20100142 | 轧硬 | 0.4*760-SPCC | 30210015 | 光亮卷 | 0.1-SPCC |  | 30 | MO000945 | MO000945-012-01 | KSFW001 | 东方小品种钢前处理 0.67（昆山富维 厚度公差：0.660-0.670mm,光泽度大于150GU（横向、纵向），粗糙度：Ra0.2-0.45um.硬度：HV80-110） | 13475 | 2024-06-25 | 2024-07-05 | 2 | 2024-07-19 15:05:53 | 2024-07-19 15:35:44 | 江苏东方九天新能源材料有限公司 | 193092 | 肖勋民 |  |  | 0.4 | 2850 | 760 | 1 | JG12240601431 | 轧0.1，米数控制在23100-23200米，脱脂分一包10400米。 |  |  | 否 | 否 | 4682 | 12
铬钝化 | JG1224070083 | JG1224070083 | 东方铬钝化750 | 合格 | 让步接收 | 甲 | 李澍 | 6180 | 6169 | 0.9982 | 13360 | 0.1 | 610 | / | 8350米板面有一个鼓包印 | 30210015 | 光亮卷 | 0.1-SPCC | 30110014 | 铬钝化卷 | 0.1-SPCC |  | 10 | MO001788 | MO001788-002 | GDH001 | 铬钝化模板 | 6180 | 2024-07-19 | 2024-07-19 | 3 | 2024-07-19 14:08:17 | 2024-07-19 15:31:27 | 江苏东方九天新能源材料有限公司 | 249095 | 倪兵 |  |  | 0.1 | 0 | 610 | 1 | JG1224070083 |  | 1 | 8350米板面有一个鼓包印 | 是 | 是 | 83 | 2
最终脱脂 | DL00240700141 | DL0024070014 | 东方950脱脂1# | 合格 | 合格品 | 乙 | 何晓健 | 5950 | 5865 | 0.9857 | 5120 | 0.254 | 590 | 海金杜门：脱脂(单位张力6.9）、转退火 |  | 20100077 | 轧硬 | 0.6*590-SPCC | 20600002 | 镍钝化卷半成品 | 0.254-SPCC |  | 30 | MO001665 | MO001665-003-01 | HJDM002 | 东方镍钝化半成品前处理0.254（海金杜门：厚度公差：0.250-0.255mm、硬度：90-100HV,粗糙度：Ra0.5-0.7μm） | 11760 | 2024-07-16 | 2024-07-26 | 3 | 2024-07-19 15:19:39 | 2024-07-19 15:20:39 | 江苏东方九天新能源材料有限公司 | 244210 | 何晓健 |  |  | 0.25 | 5150 | 590 | 1 | DL00240700141 | 海金杜门：（0.254*590）厚度公差: 0.250-0.255mm，硬度:90-100HV.粗稳度: Ra0.5-0.7um |  |  |  |  | 2223 | 3
最终平整 | JG1224060247112 | JG1224060247 | 东方850平整 | 其他入库 | 协议品 | 乙 | 鞠承,刘飞 | 460 | 460 | 1 | 840 | 0.1 | 760 | 平整 |  | 20100142 | 轧硬 | 0.4*760-SPCC | 30210015 | 光亮卷 | 0.1-SPCC |  | 60 | MO000945 | MO000945-024-01-01-02 | KSFW001 | 东方小品种钢前处理 0.67（昆山富维 厚度公差：0.660-0.670mm,光泽度大于150GU（横向、纵向），粗糙度：Ra0.2-0.45um.硬度：HV80-110） | 13530 | 2024-06-25 | 2024-07-05 | 2 | 2024-07-19 15:15:09 | 2024-07-19 15:16:23 | 江苏东方九天新能源材料有限公司 |  | 鞠承 |  | 1 | 0.1 | 840 | 760 | 1 | JG1224060247112 | 轧0.1，米数控制在23100-23200米，脱脂分一包10400米。 | 1 |  | 是 | 是 | 2943 | 24
最终平整 | JG1224060247111 | JG1224060247 | 东方850平整 | 合格 | 合格品 | 乙 | 鞠承,刘飞 | 6550 | 6550 | 1 | 11360 | 0.1 | 760 | 平整 |  | 20100142 | 轧硬 | 0.4*760-SPCC | 30210015 | 光亮卷 | 0.1-SPCC |  | 60 | MO000945 | MO000945-024-01-01-01 | KSFW001 | 东方小品种钢前处理 0.67（昆山富维 厚度公差：0.660-0.670mm,光泽度大于150GU（横向、纵向），粗糙度：Ra0.2-0.45um.硬度：HV80-110） | 13530 | 2024-06-25 | 2024-07-05 | 2 | 2024-07-19 15:15:09 | 2024-07-19 15:16:23 | 江苏东方九天新能源材料有限公司 |  | 鞠承 |  | 1 | 0.1 | 11360 | 760 | 1 | JG1224060247111 | 轧0.1，米数控制在23100-23200米，脱脂分一包10400米。 | 1 |  | 是 | 是 | 2943 | 24
最终退火 | DL1224070033 | DL1224070033 | 东方20# | 其他入库 | 半成品退库 | 乙 | 陈国,李楷文,袁亚东,张天圣 | 4930 | 4930 | 1 | 1700 | 0.66 | 565 | 昆山富维：退火(620℃)，转850平整 |  | 20100125 | 轧硬 | 1.2*565-SPCC | 20200097 | 小品种钢半成品 | 0.66-SPCC |  | 40 | MO001621 | MO001621-001 | XPZG001 | 小品种钢前处理模板 | 5190 | 2024-07-15 | 2024-07-25 | 3 | 2024-07-17 17:26:44 | 2024-07-19 14:42:56 | 江苏东方九天新能源材料有限公司 | 235484 | 刘忠于 | 刘忠于 |  | 0.66 | 1700 | 565 | 1 | DL1224070033 | 昆山富维：（0.66*565）厚度公差：+0/-0.01mm，HV80-100,粗糙度0.5-0.7,卷重2-3吨，，取A4纸贴打包后贴外面 | 1 |  | 是 | 是 | 2718 | 1
一次退火 | JG12240703641 | JG1224070364 | 东方8# | 合格 |  | 乙 | 陈国,李楷文,袁亚东,张天圣 | 4990 | 4990 | 1 | 2090 | 0.4 | 760 | 退火 装炉量20T-45T(620℃), 装炉量>45T (630℃） |  | 20100142 | 轧硬 | 0.4*760-SPCC | 30210004 | 光亮卷 | 0.125-SPCC |  | 20 | MO001606 | MO001606-006-01 | GLJ001 | 东方光亮卷前处理(0.4轧0.125mm) | 13465 | 2024-07-15 | 2024-07-15 | 5 | 2024-07-17 17:26:44 | 2024-07-19 14:42:56 | 江苏东方九天新能源材料有限公司 | 242248 | 刘忠于 | 刘忠于 |  | 0.4 | 2090 | 760 | 1 | JG12240703641 | 脱脂分一包4.9t，2050米，合格报工，轧0.125，米数控制在6800-6900米，厚度公差0.115-0.125，轧机按照0.12的中值设定轧制。剩余一包8.6t脱脂结束后报工，报工报待处理。特别注意按照此要求操作。 |  |  |  |  | 3949 | 6
一次退火 | JG12240703482 | JG1224070348 | 东方8# | 合格 |  | 乙 | 陈国,李楷文,袁亚东,张天圣 | 8510 | 8510 | 1 | 3610 | 0.4 | 760 | 退火 装炉量20T-45T(620℃), 装炉量>45T (630℃） |  | 20100142 | 轧硬 | 0.4*760-SPCC | 30210004 | 光亮卷 | 0.125-SPCC |  | 20 | MO001554 | MO001554-002-02 | GLJ001 | 东方光亮卷前处理(0.4轧0.125mm) | 13460 | 2024-07-12 | 2024-07-12 | 5 | 2024-07-17 17:26:44 | 2024-07-19 14:42:56 | 江苏东方九天新能源材料有限公司 | 239531 | 刘忠于 | 刘忠于 |  | 0.4 | 3610 | 760 | 1 | JG12240703482 | 脱脂分一包4.9t，2050米，合格报工，轧0.125，米数控制在6800-6900米，厚度公差0.115-0.125，轧机按照0.12的中值设定轧制。剩余一包8.6t脱脂结束后报工，报工报待处理。特别注意按照此要求操作。 |  |  |  |  | 6615 | 2
最终退火 | DL0024060006 | DL0024060006 | 东方20# | 合格 |  | 乙 | 陈国,李楷文,袁亚东,张天圣 | 5490 | 5490 | 1 | 4050 | 0.31 | 565 | 昆山富维：退火(620℃)，转850平整 |  | 20100072 | 轧硬 | 0.6*565-SPCC | 31010032 | 小品种钢卷 | 0.31-SPCC |  | 40 | MO001464 | MO001464-001 | XPZG001 | 小品种钢前处理模板 | 5675 | 2024-07-10 | 2024-07-20 | 3 | 2024-07-17 17:26:44 | 2024-07-19 14:42:56 | 江苏东方九天新能源材料有限公司 | 235746 | 刘忠于 | 刘忠于 |  | 0.31 | 4050 | 565 | 1 | DL0024060006 | 昆山富维：（0.31*565）厚度公差：+0/-0.01mm，HV80-110,粗糙度0.5-0.7um,卷重2-3吨,取A4纸贴打包后贴外面 |  |  | 否 | 否 | 1361 | 1
最终退火 | DL1224070034 | DL1224070034 | 东方20# | 其他入库 | 半成品退库 | 乙 | 陈国,李楷文,袁亚东,张天圣 | 4960 | 4960 | 1 | 2230 | 0.5 | 565 | 昆山富维:退火(620℃)、转850平整 |  | 20100125 | 轧硬 | 1.2*565-SPCC | 20200061 | 小品种钢半成品 | 0.5-SPCC |  | 40 | MO001459 | MO001459-001 | XPZG001 | 小品种钢前处理模板 | 5200 | 2024-07-10 | 2024-07-20 | 3 | 2024-07-17 17:26:44 | 2024-07-19 14:42:56 | 江苏东方九天新能源材料有限公司 | 235510 | 刘忠于 | 刘忠于 |  | 0.5 | 2230 | 565 | 1 | DL1224070034 | 昆山富维：（0.5*565）厚度公差：+/-0.005mm，HV80-110,粗糙度0.2-0.5um，光泽度：横向光泽度大于140GU,卷重2-3吨，，取A4纸贴打包后贴外面 | 1 |  | 是 | 是 | 2721 | 1
最终脱脂 | DL00240700101 | DL0024070010 | 东方950脱脂1# | 其他入库 | 半成品退库 | 乙 | 何晓健 | 5930 | 5745 | 0.9688 | 4920 | 0.254 | 590 | 海金杜门：脱脂(单位张力6.9）、转退火 | Z重划伤(内起2510米反面脱皮划伤重，外120米，60米反面划伤脱皮重),X细划伤(反面操17cm 细划伤),X线条印(反面传动侧19.5cm亮条印) | 20100077 | 轧硬 | 0.6*590-SPCC | 20200090 | 小品种钢半成品 | 0.254-SPCC |  | 30 | MO001665 | MO001665-001-01 | HJDM002 | 东方镍钝化半成品前处理0.254（海金杜门：厚度公差：0.250-0.255mm、硬度：90-100HV,粗糙度：Ra0.5-0.7μm） | 11905 | 2024-07-16 | 2024-07-26 | 3 | 2024-07-19 14:28:26 | 2024-07-19 14:32:13 | 江苏东方九天新能源材料有限公司 | 244175 | 何晓健 |  |  | 0.6 | 2150 | 590 | 1 | DL00240700101 | 海金杜门：（0.254*590）厚度公差: 0.250-0.255mm，硬度:90-100HV.粗稳度: Ra0.5-0.7um | 1 | Z重划伤(内起2510米反面脱皮划伤重，外120米，60米反面划伤脱皮重),X细划伤(反面操17cm 细划伤),X线条印(反面传动侧19.5cm亮条印) | 是 | 是 | 2053 | 1
最终冷轧 | DL00240700472 | DL0024070047 | 东方650轧机 | 合格 | 合格品 | 乙 | 朱明 | 5870 | 5820 | 0.9915 | 5000 | 0.25 | 590 | 海金杜门：650轧机中间道次普光辊（Ra0.2-0.3μm)轧制，最后一道建议用Ra0.8-1.0μm毛化辊轧至0.254mm(0.6-0.45-0.35-0.29-0.25)厚度公差：0.253-0.258mm（注意公差范围）、板面粗糙度控制Ra0.4-0.6μm、转脱脂 | X细划伤(.),A暗线印(.),S色差条印(.),Z振纹(.) | 20100077 | 轧硬 | 0.6*590-SPCC | 20600002 | 镍钝化卷半成品 | 0.254-SPCC |  | 20 | MO001757 | MO001757-002-02 | HJDM002 | 东方镍钝化半成品前处理0.254（海金杜门：厚度公差：0.250-0.255mm、硬度：90-100HV,粗糙度：Ra0.5-0.7μm） | 11805 | 2024-07-18 | 2024-07-25 | 3 | 2024-07-19 14:10:35 | 2024-07-19 14:11:50 | 江苏东方九天新能源材料有限公司 | 248103 | 刘爱民 |  |  | 0.6 | 2140 | 590 | 1 | DL00240700472 | 海金杜门：（0.254*590）厚度公差: 0.250-0.255mm，硬度:90-100HV.粗糙度: Ra0.5-0.7um |  | X细划伤(.),A暗线印(.),S色差条印(.),Z振纹(.) |  |  | 3915 | 2
最终冷轧 | JG1224060266 | JG1224060266 | 东方850轧机 | 合格 | 合格品 | 乙 | 杨海鹏 | 13015 | 12030 | 0.9243 | 21222 | 0.1 | 760 | 850轧机普光辊(Ra0.4-0.6μm)轧制0.1mm(0.4-0.25-0.15-0.115-0.1) |  | 20100142 | 轧硬 | 0.4*760-SPCC | 30210015 | 光亮卷 | 0.1-SPCC |  | 30 | MO000947 | MO000947-013 | KSFW001 | 东方小品种钢前处理 0.67（昆山富维 厚度公差：0.660-0.670mm,光泽度大于150GU（横向、纵向），粗糙度：Ra0.2-0.45um.硬度：HV80-110） | 13040 | 2024-06-25 | 2024-07-05 | 5 | 2024-07-19 14:07:46 | 2024-07-19 14:08:46 | 江苏东方九天新能源材料有限公司 | 193150 | 杨海鹏 |  |  | 0.4 | 5540 | 760 | 1 | JG1224060266 | 轧0.1，米数控制在22200-22300米，脱脂分一包9200米。 |  |  | 否 | 否 | 4477 | 13
铬钝化 | JG12240603702 | JG1224060370 | 东方铬钝化750 | 合格 | 合格品 | 甲 | 周建锋 | 3483 | 3483 | 1 | 4750 | 0.15 | 610 | 镀铬80-100 |  | 30210011 | 光亮卷 | 0.15-SPCC | 30110011 | 铬钝化卷 | 0.15-SPCC |  | 10 | MO001787 | MO001787-003-02 | GDH001 | 铬钝化模板 | 5222 | 2024-07-19 | 2024-07-19 | 3 | 2024-07-19 13:25:44 | 2024-07-19 14:07:38 | 江苏东方九天新能源材料有限公司 |  | 倪兵 |  | 1 | 0.15 | 4750 | 610 | 1 | JG12240603702 |  | 1 |  | 是 | 是 | 63 | 3
铬钝化 | JG12240603701 | JG1224060370 | 东方铬钝化750 | 合格 | 合格品 | 甲 | 周建锋 | 1739 | 1739 | 1 | 2360 | 0.15 | 610 | 镀铬80-100 |  | 30210011 | 光亮卷 | 0.15-SPCC | 30110011 | 铬钝化卷 | 0.15-SPCC |  | 10 | MO001787 | MO001787-003-01 | GDH001 | 铬钝化模板 | 5222 | 2024-07-19 | 2024-07-19 | 3 | 2024-07-19 13:25:44 | 2024-07-19 14:07:38 | 江苏东方九天新能源材料有限公司 |  | 倪兵 |  | 1 | 0.15 | 2360 | 610 | 1 | JG12240603701 |  | 1 |  | 是 | 是 | 63 | 3
最终冷轧 | DL00240700471 | DL0024070047 | 东方650轧机 | 合格 | 合格品 | 甲 | 徐炜 | 5935 | 5890 | 0.9924 | 4950 | 0.25 | 590 | 海金杜门：650轧机中间道次普光辊（Ra0.2-0.3μm)轧制，最后一道建议用Ra0.8-1.0μm毛化辊轧至0.254mm(0.6-0.45-0.35-0.29-0.25)厚度公差：0.253-0.258mm（注意公差范围）、板面粗糙度控制Ra0.4-0.6μm、转脱脂 |  | 20100077 | 轧硬 | 0.6*590-SPCC | 20600002 | 镍钝化卷半成品 | 0.254-SPCC |  | 20 | MO001757 | MO001757-002-01 | HJDM002 | 东方镍钝化半成品前处理0.254（海金杜门：厚度公差：0.250-0.255mm、硬度：90-100HV,粗糙度：Ra0.5-0.7μm） | 11805 | 2024-07-18 | 2024-07-25 | 3 | 2024-07-19 13:45:20 | 2024-07-19 13:45:50 | 江苏东方九天新能源材料有限公司 | 248103 | 徐炜 |  |  | 0.6 | 2150 | 590 | 1 | DL00240700471 | 海金杜门：（0.254*590）厚度公差: 0.250-0.255mm，硬度:90-100HV.粗糙度: Ra0.5-0.7um |  |  |  |  | 3915 | 2
最终冷轧 | DL00240700432 | DL0024070043 | 东方650轧机 | 合格 | 合格品 | 甲 | 徐炜 | 5905 | 5855 | 0.9915 | 4950 | 0.25 | 590 | 海金杜门：650轧机中间道次普光辊（Ra0.2-0.3μm)轧制，最后一道建议用Ra0.8-1.0μm毛化辊轧至0.254mm(0.6-0.45-0.35-0.29-0.25)厚度公差：0.253-0.258mm（注意公差范围）、板面粗糙度控制Ra0.4-0.6μm、转脱脂 |  | 20100077 | 轧硬 | 0.6*590-SPCC | 20600002 | 镍钝化卷半成品 | 0.254-SPCC |  | 20 | MO001757 | MO001757-001-02 | HJDM002 | 东方镍钝化半成品前处理0.254（海金杜门：厚度公差：0.250-0.255mm、硬度：90-100HV,粗糙度：Ra0.5-0.7μm） | 11875 | 2024-07-18 | 2024-07-25 | 3 | 2024-07-19 13:44:41 | 2024-07-19 13:45:07 | 江苏东方九天新能源材料有限公司 | 248102 | 徐炜 |  |  | 0.6 | 2140 | 590 | 1 | DL00240700432 | 海金杜门：（0.254*590）厚度公差: 0.250-0.255mm，硬度:90-100HV.粗糙度: Ra0.5-0.7um |  |  |  |  | 3261 | 1
最终冷轧 | DL00240700431 | DL0024070043 | 东方650轧机 | 合格 | 合格品 | 甲 | 关颜伟 | 5940 | 5900 | 0.9933 | 5900 | 0.25 | 590 | 海金杜门：650轧机中间道次普光辊（Ra0.2-0.3μm)轧制，最后一道建议用Ra0.8-1.0μm毛化辊轧至0.254mm(0.6-0.45-0.35-0.29-0.25)厚度公差：0.253-0.258mm（注意公差范围）、板面粗糙度控制Ra0.4-0.6μm、转脱脂 |  | 20100077 | 轧硬 | 0.6*590-SPCC | 20600002 | 镍钝化卷半成品 | 0.254-SPCC |  | 20 | MO001757 | MO001757-001-01 | HJDM002 | 东方镍钝化半成品前处理0.254（海金杜门：厚度公差：0.250-0.255mm、硬度：90-100HV,粗糙度：Ra0.5-0.7μm） | 11875 | 2024-07-18 | 2024-07-25 | 3 | 2024-07-19 13:43:48 | 2024-07-19 13:44:23 | 江苏东方九天新能源材料有限公司 | 248102 | 关颜伟 |  |  | 0.6 | 2150 | 590 | 1 | DL00240700431 | 海金杜门：（0.254*590）厚度公差: 0.250-0.255mm，硬度:90-100HV.粗糙度: Ra0.5-0.7um |  |  |  |  | 3261 | 1
铬钝化 | JL0024010050-1 | JL0024010050-1 | 东方铬钝化750 | 合格 | 合格品 | 乙 | 李澍 | 3800 | 3777 | 0.9939 | 8240 | 0.1 | 610 | / |  | 30210015 | 光亮卷 | 0.1-SPCC | 30110014 | 铬钝化卷 | 0.1-SPCC |  | 10 | MO001798 | MO001798-003 | GDH001 | 铬钝化模板 | 3800 | 2024-07-19 | 2024-07-19 | 3 | 2024-07-19 13:40:30 | 2024-07-19 13:41:30 | 江苏东方九天新能源材料有限公司 | 249217 | 李澍 |  |  | 0.1 | 0 | 610 | 1 | JL0024010050-1 |  | 1 |  | 是 | 是 | 1 | 3
铬钝化 | JG1224070059 | JG1224070059 | 东方铬钝化750 | 合格 | 合格品 | 乙 | 李澍 | 7090 | 7073 | 0.9976 | 9610 | 0.15 | 610 | / |  | 30210011 | 光亮卷 | 0.15-SPCC | 30110011 | 铬钝化卷 | 0.15-SPCC |  | 10 | MO001792 | MO001792-003 | GDH001 | 铬钝化模板 | 7090 | 2024-07-19 | 2024-07-19 | 3 | 2024-07-19 13:39:08 | 2024-07-19 13:39:53 | 江苏东方九天新能源材料有限公司 | 241441 | 李澍 |  |  | 0.15 | 9570 | 610 | 1 | JG1224070059 |  | 1 |  | 是 | 是 | 0 | 3
铬钝化 | JG0024030015-111 | JG0024030015-111 | 东方铬钝化750 | 合格 | 合格品 | 乙 | 李澍 | 2500 | 2437 | 0.9748 | 5320 | 0.1 | 610 | / |  | 30210015 | 光亮卷 | 0.1-SPCC | 30110014 | 铬钝化卷 | 0.1-SPCC |  | 10 | MO001792 | MO001792-001 | GDH001 | 铬钝化模板 | 2500 | 2024-07-19 | 2024-07-19 | 3 | 2024-07-19 13:37:44 | 2024-07-19 13:38:44 | 江苏东方九天新能源材料有限公司 | 249111 | 李澍 |  |  | 0.1 | 0 | 610 | 1 | JG0024030015-111 |  | 1 | 开机第一包 | 是 | 是 | 1 | 1
铬钝化 | JG1224070031 | JG1224070031 | 东方铬钝化750 | 合格 | 合格品 | 乙 | 李澍 | 7038 | 7021 | 0.9976 | 9570 | 0.15 | 610 | / |  | 30210011 | 光亮卷 | 0.15-SPCC | 30110011 | 铬钝化卷 | 0.15-SPCC |  | 10 | MO001645 | MO001645-001 | GDH001 | 铬钝化模板 | 7038 | 2024-07-16 | 2024-07-16 | 3 | 2024-07-19 13:36:29 | 2024-07-19 13:37:06 | 江苏东方九天新能源材料有限公司 | 243880 | 李澍 |  |  | 0.15 | 9530 | 610 | 1 | JG1224070031 |  | 1 | 色差辊印 | 是 | 是 | 1 | 1
铬钝化 | JG12240551023 | JG12240551023 | 东方铬钝化750 | 合格 | 合格品 | 乙 | 李澍 | 1780 | 1763 | 0.9904 | 4190 | 0.1 | 550 | / |  | 30210015 | 光亮卷 | 0.1-SPCC | 30110014 | 铬钝化卷 | 0.1-SPCC |  | 10 | MO001797 | MO001797-001 | GDH001 | 铬钝化模板 | 1780 | 2024-07-19 | 2024-07-19 | 3 | 2024-07-19 13:35:27 | 2024-07-19 13:35:54 | 江苏东方九天新能源材料有限公司 | 200060 | 李澍 |  |  | 0.1 | 4250 | 550 | 1 | JG12240551023 |  | 1 |  | 是 | 是 | 0 | 1
最终脱脂 | JG12240601332 | JG1224060133 | 东方950脱脂1# | 合格 | 合格品 | 甲 | 何晓健 | 6620 | 6520 | 0.9849 | 11450 | 0.1 | 760 | 脱脂（950-1） |  | 20100142 | 轧硬 | 0.4*760-SPCC | 30210015 | 光亮卷 | 0.1-SPCC |  | 40 | MO000938 | MO000938-006-02 | KSFW001 | 东方小品种钢前处理 0.67（昆山富维 厚度公差：0.660-0.670mm,光泽度大于150GU（横向、纵向），粗糙度：Ra0.2-0.45um.硬度：HV80-110） | 13480 | 2024-06-24 | 2024-07-04 | 5 | 2024-07-19 13:35:07 | 2024-07-19 13:35:30 | 江苏东方九天新能源材料有限公司 | 192990 | 王建军 |  |  | 0.1 | 11550 | 760 | 1 | JG12240601332 | 轧0.1，米数控制在23100-23200米，脱脂分一包10400米。 |  |  |  |  | 3987 | 6
最终平整 | JG122406024712 | JG1224060247 | 东方850平整 | 合格 | 让步接收 | 乙 | 鞠承,刘飞 | 3485 | 3510 | 1.0072 | 6100 | 0.1 | 760 | 平整 | K孔洞(194,米传13CM0.07/872米传17CM0.64/1949米传24CM1.98) | 20100142 | 轧硬 | 0.4*760-SPCC | 30210015 | 光亮卷 | 0.1-SPCC |  | 60 | MO000945 | MO000945-024-01-02 | KSFW001 | 东方小品种钢前处理 0.67（昆山富维 厚度公差：0.660-0.670mm,光泽度大于150GU（横向、纵向），粗糙度：Ra0.2-0.45um.硬度：HV80-110） | 13530 | 2024-06-25 | 2024-07-05 | 2 | 2024-07-19 13:34:12 | 2024-07-19 13:35:28 | 江苏东方九天新能源材料有限公司 | 193105 | 鞠承 |  |  | 0.1 | 6100 | 760 | 1 | JG122406024712 | 轧0.1，米数控制在23100-23200米，脱脂分一包10400米。 | 1 | K孔洞(194,米传13CM0.07/872米传17CM0.64/1949米传24CM1.98) | 是 | 是 | 2943 | 24
铬钝化 | JG122405505711 | JG122405505711 | 东方铬钝化750 | 合格 | 合格品 | 乙 | 李澍 | 1685 | 1685 | 1 | 4190 | 0.1 | 533 | / |  | 30210015 | 光亮卷 | 0.1-SPCC | 30110014 | 铬钝化卷 | 0.1-SPCC |  | 10 | MO001793 | MO001793-001 | GDH001 | 铬钝化模板 | 1685 | 2024-07-19 | 2024-07-19 | 3 | 2024-07-19 13:34:03 | 2024-07-19 13:35:03 | 江苏东方九天新能源材料有限公司 | 249112 | 李澍 |  |  | 0.1 | 4230 | 533 | 1 | JG122405505711 |  | 1 | 锈斑，并包外 | 是 | 是 | 1 | 1
铬钝化 | JL0024030070-22 | JL0024030070-22 | 东方铬钝化750 | 合格 | 合格品 | 乙 | 李澍 | 3010 | 2887 | 0.9591 | 6270 | 0.1 | 610 | / |  | 30210015 | 光亮卷 | 0.1-SPCC | 30110014 | 铬钝化卷 | 0.1-SPCC |  | 10 | MO001798 | MO001798-001 | GDH001 | 铬钝化模板 | 3010 | 2024-07-19 | 2024-07-19 | 3 | 2024-07-19 13:31:33 | 2024-07-19 13:33:19 | 江苏东方九天新能源材料有限公司 | 249215 | 李澍 |  |  | 0.1 | 0 | 610 | 1 | JL0024030070-22 |  | 1 | 870/3560/5300米横向95/407/400，大小0.62/0.62/0.17 | 是 | 是 | 2 | 1
铬钝化 | JG12240702252 | JG1224070225 | 东方铬钝化750 | 合格 | 合格品 | 甲 | 孙锋 | 2849 | 2849 | 1 | 4120 | 0.15 | 610 | 镀铬80-100 | S色差(料板面色差辊印，，亮斑点，)) | 30210011 | 光亮卷 | 0.15-SPCC | 30110011 | 铬钝化卷 | 0.15-SPCC |  | 10 | MO001787 | MO001787-004-02 | GDH001 | 铬钝化模板 | 6070 | 2024-07-19 | 2024-07-19 | 3 | 2024-07-19 12:27:48 | 2024-07-19 13:19:24 | 江苏东方九天新能源材料有限公司 |  | 倪兵 |  | 1 | 0.15 | 4120 | 610 | 1 | JG12240702252 |  | 1 | S色差(料板面色差辊印，，亮斑点，)) | 是 | 是 | 78 | 4
铬钝化 | JG12240702251 | JG1224070225 | 东方铬钝化750 | 合格 | 合格品 | 甲 | 孙锋 | 3213 | 3213 | 1 | 4630 | 0.15 | 610 | 镀铬80-100 | S色差(来料板面色差辊印，，亮斑点，) | 30210011 | 光亮卷 | 0.15-SPCC | 30110011 | 铬钝化卷 | 0.15-SPCC |  | 10 | MO001787 | MO001787-004-01 | GDH001 | 铬钝化模板 | 6070 | 2024-07-19 | 2024-07-19 | 3 | 2024-07-19 12:27:48 | 2024-07-19 13:19:24 | 江苏东方九天新能源材料有限公司 |  | 倪兵 |  | 1 | 0.15 | 4630 | 610 | 1 | JG12240702251 |  | 1 | S色差(来料板面色差辊印，，亮斑点，) | 是 | 是 | 78 | 4
最终平整 | JG12240602472 | JG1224060247 | 东方850平整 | 合格 | 合格品 | 乙 | 鞠承,刘飞 | 2780 | 2740 | 0.9856 | 4770 | 0.1 | 760 | 平整 |  | 20100142 | 轧硬 | 0.4*760-SPCC | 30210015 | 光亮卷 | 0.1-SPCC |  | 60 | MO000945 | MO000945-024-02 | KSFW001 | 东方小品种钢前处理 0.67（昆山富维 厚度公差：0.660-0.670mm,光泽度大于150GU（横向、纵向），粗糙度：Ra0.2-0.45um.硬度：HV80-110） | 13530 | 2024-06-25 | 2024-07-05 | 2 | 2024-07-19 13:09:44 | 2024-07-19 13:10:22 | 江苏东方九天新能源材料有限公司 | 193105 | 鞠承 |  |  | 0.1 | 4800 | 760 | 1 | JG12240602472 | 轧0.1，米数控制在23100-23200米，脱脂分一包10400米。 | 1 |  | 是 | 是 | 2943 | 24
最终平整 | JG12240550651 | JG1224055065 | 东方850平整 | 合格 | 让步接收 | 乙 | 鞠承,刘飞 | 5100 | 5090 | 0.998 | 9000 | 0.1 | 760 | 平整 | K孔洞(242米操30CM3个0.14-0.28/1792米传61CM1.49/3854米传59CM0.21),S碎边(内131米操7个0.2CM) | 20100142 | 轧硬 | 0.4*760-SPCC | 30210015 | 光亮卷 | 0.1-SPCC |  | 60 | MO000770 | MO000770-001-01 | KSFW001 | 东方小品种钢前处理 0.67（昆山富维 厚度公差：0.660-0.670mm,光泽度大于150GU（横向、纵向），粗糙度：Ra0.2-0.45um.硬度：HV80-110） | 13425 | 2024-06-17 | 2024-06-27 | 2 | 2024-07-19 12:44:50 | 2024-07-19 12:47:01 | 江苏东方九天新能源材料有限公司 | 187645 | 鞠承 |  |  | 0.1 | 8980 | 760 | 1 | JG12240550651 | 轧0.1，米数控制在23200-23300米，脱脂分一包10400米。 | 1 | K孔洞(242米操30CM3个0.14-0.28/1792米传61CM1.49/3854米传59CM0.21),S碎边(内131米操7个0.2CM) | 是 | 是 | 3948 | 1
最终脱脂 | JG12240602672 | JG1224060267 | 东方950脱脂1# | 合格 | 合格品 | 乙 | 何晓健,张东兵 | 5595 | 5595 | 1 | 9750 | 0.1 | 760 | 脱脂（950-1） |  | 20100142 | 轧硬 | 0.4*760-SPCC | 30210015 | 光亮卷 | 0.1-SPCC |  | 40 | MO000947 | MO000947-015-02 | KSFW001 | 东方小品种钢前处理 0.67（昆山富维 厚度公差：0.660-0.670mm,光泽度大于150GU（横向、纵向），粗糙度：Ra0.2-0.45um.硬度：HV80-110） | 13065 | 2024-06-25 | 2024-07-05 | 5 | 2024-07-19 12:37:51 | 2024-07-19 12:39:02 | 江苏东方九天新能源材料有限公司 |  | 王建军 |  | 1 | 0.1 | 9750 | 760 | 1 | JG12240602672 | 轧0.1，米数控制在22200-22300米，脱脂分一包9200米。 |  |  |  |  | 4505 | 15
最终脱脂 | JG12240602671 | JG1224060267 | 东方950脱脂1# | 合格 | 合格品 | 乙 | 何晓健,张东兵 | 7085 | 7085 | 1 | 12300 | 0.1 | 760 | 脱脂（950-1） |  | 20100142 | 轧硬 | 0.4*760-SPCC | 30210015 | 光亮卷 | 0.1-SPCC |  | 40 | MO000947 | MO000947-015-01 | KSFW001 | 东方小品种钢前处理 0.67（昆山富维 厚度公差：0.660-0.670mm,光泽度大于150GU（横向、纵向），粗糙度：Ra0.2-0.45um.硬度：HV80-110） | 13065 | 2024-06-25 | 2024-07-05 | 5 | 2024-07-19 12:37:51 | 2024-07-19 12:39:02 | 江苏东方九天新能源材料有限公司 |  | 王建军 |  | 1 | 0.1 | 12300 | 760 | 1 | JG12240602671 | 轧0.1，米数控制在22200-22300米，脱脂分一包9200米。 |  |  |  |  | 4505 | 15
最终平整 | JG12240601251 | JG1224060125 | 东方850平整 | 合格 | 让步接收 | 乙 | 鞠承,刘飞 | 6600 | 6590 | 0.9985 | 10680 | 0.1 | 760 | 平整 | S松花印(夹纸内510米传15CM内松花印【退平整】),H花辊印(来料操15CM内轻微) | 20100142 | 轧硬 | 0.4*760-SPCC | 30210015 | 光亮卷 | 0.1-SPCC |  | 60 | MO000938 | MO000938-010-01 | KSFW001 | 东方小品种钢前处理 0.67（昆山富维 厚度公差：0.660-0.670mm,光泽度大于150GU（横向、纵向），粗糙度：Ra0.2-0.45um.硬度：HV80-110） | 13510 | 2024-06-24 | 2024-07-04 | 2 | 2024-07-19 12:16:13 | 2024-07-19 12:18:05 | 江苏东方九天新能源材料有限公司 | 192994 | 鞠承 |  |  | 0.1 | 11600 | 760 | 1 | JG12240601251 | 轧0.1，米数控制在23100-23200米，脱脂分一包10400米。 | 1 | S松花印(夹纸内510米传15CM内松花印【退平整】),H花辊印(来料操15CM内轻微) | 是 | 是 | 4770 | 10
最终冷轧 | DL00240700102 | DL0024070010 | 东方650轧机 | 合格 | 合格品 | 乙 | 刘爱民 | 5955 | 5210 | 0.8749 | 4550 | 0.25 | 590 | 海金杜门：650轧机中间道次普光辊（Ra0.2-0.3μm)轧制，最后一道建议用Ra0.8-1.0μm毛化辊轧至0.254mm(0.6-0.45-0.35-0.29-0.25)厚度公差：0.253-0.258mm（注意公差范围）、板面粗糙度控制Ra0.4-0.6μm、转脱脂 | X细划伤(,),A暗线印(.),Z振纹(.) | 20100077 | 轧硬 | 0.6*590-SPCC | 20600002 | 镍钝化卷半成品 | 0.254-SPCC |  | 20 | MO001665 | MO001665-001-02 | HJDM002 | 东方镍钝化半成品前处理0.254（海金杜门：厚度公差：0.250-0.255mm、硬度：90-100HV,粗糙度：Ra0.5-0.7μm） | 11905 | 2024-07-16 | 2024-07-26 | 3 | 2024-07-19 11:14:37 | 2024-07-19 11:15:41 | 江苏东方九天新能源材料有限公司 | 244175 | 刘爱民 |  |  | 0.6 | 2130 | 590 | 1 | DL00240700102 | 海金杜门：（0.254*590）厚度公差: 0.250-0.255mm，硬度:90-100HV.粗稳度: Ra0.5-0.7um |  | X细划伤(,),A暗线印(.),Z振纹(.) |  |  | 2053 | 1
最终平整 | JG12240601372 | JG1224060137 | 东方850平整 | 合格 | 让步接收 | 乙 | 鞠承,刘飞 | 5270 | 5270 | 1 | 9300 | 0.1 | 760 | 平整 | K孔洞(517-544米传15CM6个0.21-0.49/5738-5752米传58CM6个0.99-1.20) | 20100142 | 轧硬 | 0.4*760-SPCC | 30210015 | 光亮卷 | 0.1-SPCC |  | 60 | MO000947 | MO000947-006-02 | KSFW001 | 东方小品种钢前处理 0.67（昆山富维 厚度公差：0.660-0.670mm,光泽度大于150GU（横向、纵向），粗糙度：Ra0.2-0.45um.硬度：HV80-110） | 12995 | 2024-06-25 | 2024-07-05 | 2 | 2024-07-19 11:13:10 | 2024-07-19 11:14:16 | 江苏东方九天新能源材料有限公司 | 193139 | 鞠承 |  |  | 0.1 | 9220 | 760 | 1 | JG12240601372 | 轧0.1，米数控制在22200-22300米，脱脂分一包9200米。 | 1 | K孔洞(517-544米传15CM6个0.21-0.49/5738-5752米传58CM6个0.99-1.20) | 是 | 是 | 4391 | 6
最终脱脂 | JG12240602762 | JG1224060276 | 东方950脱脂1# | 合格 | 合格品 | 甲 | 何晓健,张东兵 | 6630 | 6650 | 1.003 | 11500 | 0.1 | 760 | 脱脂（950-1） |  | 20100142 | 轧硬 | 0.4*760-SPCC | 30210015 | 光亮卷 | 0.1-SPCC |  | 40 | MO000945 | MO000945-004-02 | KSFW001 | 东方小品种钢前处理 0.67（昆山富维 厚度公差：0.660-0.670mm,光泽度大于150GU（横向、纵向），粗糙度：Ra0.2-0.45um.硬度：HV80-110） | 13430 | 2024-06-25 | 2024-07-05 | 5 | 2024-07-19 10:47:08 | 2024-07-19 10:47:32 | 江苏东方九天新能源材料有限公司 | 193084 | 王建军 |  |  | 0.1 | 11522 | 760 | 1 | JG12240602762 | 轧0.1，米数控制在23100-23200米，脱脂分一包10400米。 |  |  | 否 | 否 | 5452 | 4
最终平整 | JG12240602482 | JG1224060248 | 东方850平整 | 合格 | 合格品 | 乙 | 鞠承,刘飞 | 6050 | 6095 | 1.0074 | 10560 | 0.1 | 760 | 平整 |  | 20100142 | 轧硬 | 0.4*760-SPCC | 30210015 | 光亮卷 | 0.1-SPCC |  | 60 | MO000945 | MO000945-026-02 | KSFW001 | 东方小品种钢前处理 0.67（昆山富维 厚度公差：0.660-0.670mm,光泽度大于150GU（横向、纵向），粗糙度：Ra0.2-0.45um.硬度：HV80-110） | 13550 | 2024-06-25 | 2024-07-05 | 2 | 2024-07-19 10:44:57 | 2024-07-19 10:45:18 | 江苏东方九天新能源材料有限公司 | 193107 | 鞠承 |  |  | 0.1 | 10490 | 760 | 1 | JG12240602482 | 轧0.1，米数控制在23100-23200米，脱脂分一包10400米。 | 1 |  | 是 | 是 | 4071 | 26
最终冷轧 | DL00240700141 | DL0024070014 | 东方650轧机 | 合格 | 合格品 | 乙 | 朱明 | 6010 | 5950 | 0.99 | 5150 | 0.25 | 590 | 海金杜门：650轧机中间道次普光辊（Ra0.2-0.3μm)轧制，最后一道建议用Ra0.8-1.0μm毛化辊轧至0.254mm(0.6-0.45-0.35-0.29-0.25)厚度公差：0.253-0.258mm（注意公差范围）、板面粗糙度控制Ra0.4-0.6μm、转脱脂 | X细划伤(.),A暗线印(.),S色差条印(.),Z振纹(.) | 20100077 | 轧硬 | 0.6*590-SPCC | 20600002 | 镍钝化卷半成品 | 0.254-SPCC |  | 20 | MO001665 | MO001665-003-01 | HJDM002 | 东方镍钝化半成品前处理0.254（海金杜门：厚度公差：0.250-0.255mm、硬度：90-100HV,粗糙度：Ra0.5-0.7μm） | 11760 | 2024-07-16 | 2024-07-26 | 3 | 2024-07-19 10:16:08 | 2024-07-19 10:17:26 | 江苏东方九天新能源材料有限公司 | 244210 | 刘爱民 |  |  | 0.6 | 2170 | 590 | 1 | DL00240700141 | 海金杜门：（0.254*590）厚度公差: 0.250-0.255mm，硬度:90-100HV.粗稳度: Ra0.5-0.7um |  | X细划伤(.),A暗线印(.),S色差条印(.),Z振纹(.) |  |  | 2223 | 3
最终平整 | JG12240602692 | JG1224060269 | 东方850平整 | 合格 | 让步接收 | 乙 | 鞠承,刘飞 | 5525 | 5520 | 0.9991 | 9680 | 0.1 | 760 | 平整 | K孔洞(341米传54CM0.49/1738-1792米传43CM5个0.14-1.13/9047米传55CM1.203),R乳化斑(板面) | 20100142 | 轧硬 | 0.4*760-SPCC | 30210015 | 光亮卷 | 0.1-SPCC |  | 60 | MO000947 | MO000947-003-02 | KSFW001 | 东方小品种钢前处理 0.67（昆山富维 厚度公差：0.660-0.670mm,光泽度大于150GU（横向、纵向），粗糙度：Ra0.2-0.45um.硬度：HV80-110） | 12955 | 2024-06-25 | 2024-07-05 | 2 | 2024-07-19 10:01:54 | 2024-07-19 10:03:32 | 江苏东方九天新能源材料有限公司 | 193134 | 鞠承 |  |  | 0.1 | 9700 | 760 | 1 | JG12240602692 | 轧0.1，米数控制在22200-22300米，脱脂分一包9200米。 | 1 | K孔洞(341米传54CM0.49/1738-1792米传43CM5个0.14-1.13/9047米传55CM1.203),R乳化斑(板面) | 是 | 是 | 3020 | 3
分剪 | JL1224030166/18 | JL1224030166 | 东方分剪5# | 合格 | 合格品 | 甲 | 秦海波 | 0 | 375 |  | 0 | 0.3 | 143 | 分剪摩丁普信，排刀规格114.6*3+76.5*2+143，切一包。内径500mm，打包水平放置。厚度公差+0.003/-0.007mm，宽度公差+0/-0.2mm |  | 31010041 | 小品种钢卷 | 0.3-SPCC | 31020053 | 小品种钢分切带 | 0.3-SPCC |  | 10 | MO001727 | MO001727-001-18 | FJ001 | 分剪模板 | 5250 | 2024-07-18 | 2024-07-18 | 3 | 2024-07-19 08:43:55 | 2024-07-19 09:56:07 | 江苏东方九天新能源材料有限公司 |  | 秦海波 |  | 1 | 0.3 | 0 | 143 | 1 | JL1224030166/18 | 分剪摩丁普信，排刀规格114.6*3+76.5*2+143，切一包。内径500mm，打包水平放置。厚度公差+0.003/-0.007mm，宽度公差+0/-0.2mm | 1 |  | 是 | 是 | 77 | 1
分剪 | JL1224030166/17 | JL1224030166 | 东方分剪5# | 合格 | 合格品 | 甲 | 秦海波 | 0 | 300 |  | 0 | 0.3 | 114.6 | 分剪摩丁普信，排刀规格114.6*3+76.5*2+143，切一包。内径500mm，打包水平放置。厚度公差+0.003/-0.007mm，宽度公差+0/-0.2mm |  | 31010041 | 小品种钢卷 | 0.3-SPCC | 31020053 | 小品种钢分切带 | 0.3-SPCC |  | 10 | MO001727 | MO001727-001-17 | FJ001 | 分剪模板 | 5250 | 2024-07-18 | 2024-07-18 | 3 | 2024-07-19 08:43:55 | 2024-07-19 09:56:07 | 江苏东方九天新能源材料有限公司 |  | 秦海波 |  | 1 | 0.3 | 0 | 114.6 | 1 | JL1224030166/17 | 分剪摩丁普信，排刀规格114.6*3+76.5*2+143，切一包。内径500mm，打包水平放置。厚度公差+0.003/-0.007mm，宽度公差+0/-0.2mm | 1 |  | 是 | 是 | 77 | 1
分剪 | JL1224030166/16 | JL1224030166 | 东方分剪5# | 合格 | 合格品 | 甲 | 秦海波 | 0 | 300 |  | 0 | 0.3 | 114.6 | 分剪摩丁普信，排刀规格114.6*3+76.5*2+143，切一包。内径500mm，打包水平放置。厚度公差+0.003/-0.007mm，宽度公差+0/-0.2mm |  | 31010041 | 小品种钢卷 | 0.3-SPCC | 31020053 | 小品种钢分切带 | 0.3-SPCC |  | 10 | MO001727 | MO001727-001-16 | FJ001 | 分剪模板 | 5250 | 2024-07-18 | 2024-07-18 | 3 | 2024-07-19 08:43:55 | 2024-07-19 09:56:07 | 江苏东方九天新能源材料有限公司 |  | 秦海波 |  | 1 | 0.3 | 0 | 114.6 | 1 | JL1224030166/16 | 分剪摩丁普信，排刀规格114.6*3+76.5*2+143，切一包。内径500mm，打包水平放置。厚度公差+0.003/-0.007mm，宽度公差+0/-0.2mm | 1 |  | 是 | 是 | 77 | 1
分剪 | JL1224030166/15 | JL1224030166 | 东方分剪5# | 合格 | 合格品 | 甲 | 秦海波 | 0 | 299 |  | 0 | 0.3 | 114.6 | 分剪摩丁普信，排刀规格114.6*3+76.5*2+143，切一包。内径500mm，打包水平放置。厚度公差+0.003/-0.007mm，宽度公差+0/-0.2mm |  | 31010041 | 小品种钢卷 | 0.3-SPCC | 31020053 | 小品种钢分切带 | 0.3-SPCC |  | 10 | MO001727 | MO001727-001-15 | FJ001 | 分剪模板 | 5250 | 2024-07-18 | 2024-07-18 | 3 | 2024-07-19 08:43:55 | 2024-07-19 09:56:07 | 江苏东方九天新能源材料有限公司 |  | 秦海波 |  | 1 | 0.3 | 0 | 114.6 | 1 | JL1224030166/15 | 分剪摩丁普信，排刀规格114.6*3+76.5*2+143，切一包。内径500mm，打包水平放置。厚度公差+0.003/-0.007mm，宽度公差+0/-0.2mm | 1 |  | 是 | 是 | 77 | 1
分剪 | JL1224030166/14 | JL1224030166 | 东方分剪5# | 合格 | 合格品 | 甲 | 秦海波 | 0 | 198 |  | 0 | 0.3 | 76.5 | 分剪摩丁普信，排刀规格114.6*3+76.5*2+143，切一包。内径500mm，打包水平放置。厚度公差+0.003/-0.007mm，宽度公差+0/-0.2mm |  | 31010041 | 小品种钢卷 | 0.3-SPCC | 31020053 | 小品种钢分切带 | 0.3-SPCC |  | 10 | MO001727 | MO001727-001-14 | FJ001 | 分剪模板 | 5250 | 2024-07-18 | 2024-07-18 | 3 | 2024-07-19 08:43:55 | 2024-07-19 09:56:07 | 江苏东方九天新能源材料有限公司 |  | 秦海波 |  | 1 | 0.3 | 0 | 76.5 | 1 | JL1224030166/14 | 分剪摩丁普信，排刀规格114.6*3+76.5*2+143，切一包。内径500mm，打包水平放置。厚度公差+0.003/-0.007mm，宽度公差+0/-0.2mm | 1 |  | 是 | 是 | 77 | 1
分剪 | JL1224030166/13 | JL1224030166 | 东方分剪5# | 合格 | 合格品 | 甲 | 秦海波 | 0 | 198 |  | 0 | 0.3 | 76.5 | 分剪摩丁普信，排刀规格114.6*3+76.5*2+143，切一包。内径500mm，打包水平放置。厚度公差+0.003/-0.007mm，宽度公差+0/-0.2mm |  | 31010041 | 小品种钢卷 | 0.3-SPCC | 31020053 | 小品种钢分切带 | 0.3-SPCC |  | 10 | MO001727 | MO001727-001-13 | FJ001 | 分剪模板 | 5250 | 2024-07-18 | 2024-07-18 | 3 | 2024-07-19 08:43:55 | 2024-07-19 09:56:07 | 江苏东方九天新能源材料有限公司 |  | 秦海波 |  | 1 | 0.3 | 0 | 76.5 | 1 | JL1224030166/13 | 分剪摩丁普信，排刀规格114.6*3+76.5*2+143，切一包。内径500mm，打包水平放置。厚度公差+0.003/-0.007mm，宽度公差+0/-0.2mm | 1 |  | 是 | 是 | 77 | 1
分剪 | JL1224030166/12 | JL1224030166 | 东方分剪5# | 合格 | 合格品 | 甲 | 秦海波 | 0 | 381 |  | 0 | 0.3 | 143 | 分剪摩丁普信，排刀规格114.6*3+76.5*2+143，切一包。内径500mm，打包水平放置。厚度公差+0.003/-0.007mm，宽度公差+0/-0.2mm |  | 31010041 | 小品种钢卷 | 0.3-SPCC | 31020053 | 小品种钢分切带 | 0.3-SPCC |  | 10 | MO001727 | MO001727-001-12 | FJ001 | 分剪模板 | 5250 | 2024-07-18 | 2024-07-18 | 3 | 2024-07-19 08:43:55 | 2024-07-19 09:56:07 | 江苏东方九天新能源材料有限公司 |  | 秦海波 |  | 1 | 0.3 | 0 | 143 | 1 | JL1224030166/12 | 分剪摩丁普信，排刀规格114.6*3+76.5*2+143，切一包。内径500mm，打包水平放置。厚度公差+0.003/-0.007mm，宽度公差+0/-0.2mm | 1 |  | 是 | 是 | 77 | 1
分剪 | JL1224030166/11 | JL1224030166 | 东方分剪5# | 合格 | 合格品 | 甲 | 秦海波 | 0 | 305 |  | 0 | 0.3 | 114.6 | 分剪摩丁普信，排刀规格114.6*3+76.5*2+143，切一包。内径500mm，打包水平放置。厚度公差+0.003/-0.007mm，宽度公差+0/-0.2mm |  | 31010041 | 小品种钢卷 | 0.3-SPCC | 31020053 | 小品种钢分切带 | 0.3-SPCC |  | 10 | MO001727 | MO001727-001-11 | FJ001 | 分剪模板 | 5250 | 2024-07-18 | 2024-07-18 | 3 | 2024-07-19 08:43:55 | 2024-07-19 09:56:07 | 江苏东方九天新能源材料有限公司 |  | 秦海波 |  | 1 | 0.3 | 0 | 114.6 | 1 | JL1224030166/11 | 分剪摩丁普信，排刀规格114.6*3+76.5*2+143，切一包。内径500mm，打包水平放置。厚度公差+0.003/-0.007mm，宽度公差+0/-0.2mm | 1 |  | 是 | 是 | 77 | 1
分剪 | JL1224030166/10 | JL1224030166 | 东方分剪5# | 合格 | 合格品 | 甲 | 秦海波 | 0 | 305 |  | 0 | 0.3 | 114.6 | 分剪摩丁普信，排刀规格114.6*3+76.5*2+143，切一包。内径500mm，打包水平放置。厚度公差+0.003/-0.007mm，宽度公差+0/-0.2mm |  | 31010041 | 小品种钢卷 | 0.3-SPCC | 31020053 | 小品种钢分切带 | 0.3-SPCC |  | 10 | MO001727 | MO001727-001-10 | FJ001 | 分剪模板 | 5250 | 2024-07-18 | 2024-07-18 | 3 | 2024-07-19 08:43:55 | 2024-07-19 09:56:07 | 江苏东方九天新能源材料有限公司 |  | 秦海波 |  | 1 | 0.3 | 0 | 114.6 | 1 | JL1224030166/10 | 分剪摩丁普信，排刀规格114.6*3+76.5*2+143，切一包。内径500mm，打包水平放置。厚度公差+0.003/-0.007mm，宽度公差+0/-0.2mm | 1 |  | 是 | 是 | 77 | 1
分剪 | JL1224030166/9 | JL1224030166 | 东方分剪5# | 合格 | 合格品 | 甲 | 秦海波 | 0 | 304 |  | 0 | 0.3 | 114.6 | 分剪摩丁普信，排刀规格114.6*3+76.5*2+143，切一包。内径500mm，打包水平放置。厚度公差+0.003/-0.007mm，宽度公差+0/-0.2mm |  | 31010041 | 小品种钢卷 | 0.3-SPCC | 31020053 | 小品种钢分切带 | 0.3-SPCC |  | 10 | MO001727 | MO001727-001-09 | FJ001 | 分剪模板 | 5250 | 2024-07-18 | 2024-07-18 | 3 | 2024-07-19 08:43:55 | 2024-07-19 09:56:07 | 江苏东方九天新能源材料有限公司 |  | 秦海波 |  | 1 | 0.3 | 0 | 114.6 | 1 | JL1224030166/9 | 分剪摩丁普信，排刀规格114.6*3+76.5*2+143，切一包。内径500mm，打包水平放置。厚度公差+0.003/-0.007mm，宽度公差+0/-0.2mm | 1 |  | 是 | 是 | 77 | 1
分剪 | JL1224030166/8 | JL1224030166 | 东方分剪5# | 合格 | 合格品 | 甲 | 秦海波 | 0 | 201 |  | 0 | 0.3 | 76.5 | 分剪摩丁普信，排刀规格114.6*3+76.5*2+143，切一包。内径500mm，打包水平放置。厚度公差+0.003/-0.007mm，宽度公差+0/-0.2mm |  | 31010041 | 小品种钢卷 | 0.3-SPCC | 31020053 | 小品种钢分切带 | 0.3-SPCC |  | 10 | MO001727 | MO001727-001-08 | FJ001 | 分剪模板 | 5250 | 2024-07-18 | 2024-07-18 | 3 | 2024-07-19 08:43:55 | 2024-07-19 09:56:07 | 江苏东方九天新能源材料有限公司 |  | 秦海波 |  | 1 | 0.3 | 0 | 76.5 | 1 | JL1224030166/8 | 分剪摩丁普信，排刀规格114.6*3+76.5*2+143，切一包。内径500mm，打包水平放置。厚度公差+0.003/-0.007mm，宽度公差+0/-0.2mm | 1 |  | 是 | 是 | 77 | 1
分剪 | JL1224030166/7 | JL1224030166 | 东方分剪5# | 合格 | 合格品 | 甲 | 秦海波 | 0 | 202 |  | 0 | 0.3 | 76.5 | 分剪摩丁普信，排刀规格114.6*3+76.5*2+143，切一包。内径500mm，打包水平放置。厚度公差+0.003/-0.007mm，宽度公差+0/-0.2mm |  | 31010041 | 小品种钢卷 | 0.3-SPCC | 31020053 | 小品种钢分切带 | 0.3-SPCC |  | 10 | MO001727 | MO001727-001-07 | FJ001 | 分剪模板 | 5250 | 2024-07-18 | 2024-07-18 | 3 | 2024-07-19 08:43:55 | 2024-07-19 09:56:07 | 江苏东方九天新能源材料有限公司 |  | 秦海波 |  | 1 | 0.3 | 0 | 76.5 | 1 | JL1224030166/7 | 分剪摩丁普信，排刀规格114.6*3+76.5*2+143，切一包。内径500mm，打包水平放置。厚度公差+0.003/-0.007mm，宽度公差+0/-0.2mm | 1 |  | 是 | 是 | 77 | 1
分剪 | JL1224030166/6 | JL1224030166 | 东方分剪5# | 合格 | 合格品 | 甲 | 秦海波 | 0 | 372 |  | 0 | 0.3 | 143 | 分剪摩丁普信，排刀规格114.6*3+76.5*2+143，切一包。内径500mm，打包水平放置。厚度公差+0.003/-0.007mm，宽度公差+0/-0.2mm |  | 31010041 | 小品种钢卷 | 0.3-SPCC | 31020053 | 小品种钢分切带 | 0.3-SPCC |  | 10 | MO001727 | MO001727-001-06 | FJ001 | 分剪模板 | 5250 | 2024-07-18 | 2024-07-18 | 3 | 2024-07-19 08:43:55 | 2024-07-19 09:56:07 | 江苏东方九天新能源材料有限公司 |  | 秦海波 |  | 1 | 0.3 | 0 | 143 | 1 | JL1224030166/6 | 分剪摩丁普信，排刀规格114.6*3+76.5*2+143，切一包。内径500mm，打包水平放置。厚度公差+0.003/-0.007mm，宽度公差+0/-0.2mm | 1 |  | 是 | 是 | 77 | 1
分剪 | JL1224030166/5 | JL1224030166 | 东方分剪5# | 合格 | 合格品 | 甲 | 秦海波 | 0 | 305 |  | 0 | 0.3 | 114.6 | 分剪摩丁普信，排刀规格114.6*3+76.5*2+143，切一包。内径500mm，打包水平放置。厚度公差+0.003/-0.007mm，宽度公差+0/-0.2mm |  | 31010041 | 小品种钢卷 | 0.3-SPCC | 31020053 | 小品种钢分切带 | 0.3-SPCC |  | 10 | MO001727 | MO001727-001-05 | FJ001 | 分剪模板 | 5250 | 2024-07-18 | 2024-07-18 | 3 | 2024-07-19 08:43:55 | 2024-07-19 09:56:07 | 江苏东方九天新能源材料有限公司 |  | 秦海波 |  | 1 | 0.3 | 0 | 114.6 | 1 | JL1224030166/5 | 分剪摩丁普信，排刀规格114.6*3+76.5*2+143，切一包。内径500mm，打包水平放置。厚度公差+0.003/-0.007mm，宽度公差+0/-0.2mm | 1 |  | 是 | 是 | 77 | 1
分剪 | JL1224030166/4 | JL1224030166 | 东方分剪5# | 合格 | 合格品 | 甲 | 秦海波 | 0 | 304 |  | 0 | 0.3 | 114.6 | 分剪摩丁普信，排刀规格114.6*3+76.5*2+143，切一包。内径500mm，打包水平放置。厚度公差+0.003/-0.007mm，宽度公差+0/-0.2mm |  | 31010041 | 小品种钢卷 | 0.3-SPCC | 31020053 | 小品种钢分切带 | 0.3-SPCC |  | 10 | MO001727 | MO001727-001-04 | FJ001 | 分剪模板 | 5250 | 2024-07-18 | 2024-07-18 | 3 | 2024-07-19 08:43:55 | 2024-07-19 09:56:07 | 江苏东方九天新能源材料有限公司 |  | 秦海波 |  | 1 | 0.3 | 0 | 114.6 | 1 | JL1224030166/4 | 分剪摩丁普信，排刀规格114.6*3+76.5*2+143，切一包。内径500mm，打包水平放置。厚度公差+0.003/-0.007mm，宽度公差+0/-0.2mm | 1 |  | 是 | 是 | 77 | 1
分剪 | JL1224030166/3 | JL1224030166 | 东方分剪5# | 合格 | 合格品 | 甲 | 秦海波 | 0 | 303 |  | 0 | 0.3 | 114.6 | 分剪摩丁普信，排刀规格114.6*3+76.5*2+143，切一包。内径500mm，打包水平放置。厚度公差+0.003/-0.007mm，宽度公差+0/-0.2mm |  | 31010041 | 小品种钢卷 | 0.3-SPCC | 31020053 | 小品种钢分切带 | 0.3-SPCC |  | 10 | MO001727 | MO001727-001-03 | FJ001 | 分剪模板 | 5250 | 2024-07-18 | 2024-07-18 | 3 | 2024-07-19 08:43:55 | 2024-07-19 09:56:07 | 江苏东方九天新能源材料有限公司 |  | 秦海波 |  | 1 | 0.3 | 0 | 114.6 | 1 | JL1224030166/3 | 分剪摩丁普信，排刀规格114.6*3+76.5*2+143，切一包。内径500mm，打包水平放置。厚度公差+0.003/-0.007mm，宽度公差+0/-0.2mm | 1 |  | 是 | 是 | 77 | 1
分剪 | JL1224030166/2 | JL1224030166 | 东方分剪5# | 合格 | 合格品 | 甲 | 秦海波 | 0 | 202 |  | 0 | 0.3 | 76.5 | 分剪摩丁普信，排刀规格114.6*3+76.5*2+143，切一包。内径500mm，打包水平放置。厚度公差+0.003/-0.007mm，宽度公差+0/-0.2mm |  | 31010041 | 小品种钢卷 | 0.3-SPCC | 31020053 | 小品种钢分切带 | 0.3-SPCC |  | 10 | MO001727 | MO001727-001-02 | FJ001 | 分剪模板 | 5250 | 2024-07-18 | 2024-07-18 | 3 | 2024-07-19 08:43:55 | 2024-07-19 09:56:07 | 江苏东方九天新能源材料有限公司 |  | 秦海波 |  | 1 | 0.3 | 0 | 76.5 | 1 | JL1224030166/2 | 分剪摩丁普信，排刀规格114.6*3+76.5*2+143，切一包。内径500mm，打包水平放置。厚度公差+0.003/-0.007mm，宽度公差+0/-0.2mm | 1 |  | 是 | 是 | 77 | 1
分剪 | JL1224030166/1 | JL1224030166 | 东方分剪5# | 合格 | 合格品 | 甲 | 秦海波 | 0 | 201 |  | 0 | 0.3 | 76.5 | 分剪摩丁普信，排刀规格114.6*3+76.5*2+143，切一包。内径500mm，打包水平放置。厚度公差+0.003/-0.007mm，宽度公差+0/-0.2mm |  | 31010041 | 小品种钢卷 | 0.3-SPCC | 31020053 | 小品种钢分切带 | 0.3-SPCC |  | 10 | MO001727 | MO001727-001-01 | FJ001 | 分剪模板 | 5250 | 2024-07-18 | 2024-07-18 | 3 | 2024-07-19 08:43:55 | 2024-07-19 09:56:07 | 江苏东方九天新能源材料有限公司 |  | 秦海波 |  | 1 | 0.3 | 0 | 76.5 | 1 | JL1224030166/1 | 分剪摩丁普信，排刀规格114.6*3+76.5*2+143，切一包。内径500mm，打包水平放置。厚度公差+0.003/-0.007mm，宽度公差+0/-0.2mm | 1 |  | 是 | 是 | 77 | 1
最终脱脂 | JG12240601462 | JG1224060146 | 东方950脱脂1# | 合格 | 合格品 | 乙 | 何晓健,张东兵 | 5550 | 5550 | 1 | 9570 | 0.1 | 760 | 脱脂（950-1） |  | 20100142 | 轧硬 | 0.4*760-SPCC | 30210015 | 光亮卷 | 0.1-SPCC |  | 40 | MO000948 | MO000948-002-02 | KSFW001 | 东方小品种钢前处理 0.67（昆山富维 厚度公差：0.660-0.670mm,光泽度大于150GU（横向、纵向），粗糙度：Ra0.2-0.45um.硬度：HV80-110） | 11685 | 2024-06-25 | 2024-07-05 | 5 | 2024-07-19 07:07:56 | 2024-07-19 09:45:04 | 江苏东方九天新能源材料有限公司 |  | 王建军 |  | 1 | 0.1 | 9570 | 760 | 1 | JG12240601462 | 轧0.1，米数控制在11900-20000米，脱脂分一包9300米。 |  |  |  |  | 4934 | 2
最终脱脂 | JG12240601461 | JG1224060146 | 东方950脱脂1# | 合格 | 合格品 | 甲 | 王建军,关莫平 | 5810 | 5810 | 1 | 10120 | 0.1 | 760 | 脱脂（950-1） |  | 20100142 | 轧硬 | 0.4*760-SPCC | 30210015 | 光亮卷 | 0.1-SPCC |  | 40 | MO000948 | MO000948-002-01 | KSFW001 | 东方小品种钢前处理 0.67（昆山富维 厚度公差：0.660-0.670mm,光泽度大于150GU（横向、纵向），粗糙度：Ra0.2-0.45um.硬度：HV80-110） | 11685 | 2024-06-25 | 2024-07-05 | 5 | 2024-07-19 07:07:56 | 2024-07-19 09:45:04 | 江苏东方九天新能源材料有限公司 |  | 王建军 |  | 1 | 0.1 | 10120 | 760 | 1 | JG12240601461 | 轧0.1，米数控制在11900-20000米，脱脂分一包9300米。 |  |  |  |  | 4934 | 2
最终平整 | JG12240601392 | JG1224060139 | 东方850平整 | 合格 | 让步接收 | 乙 | 鞠承,刘飞 | 5870 | 5750 | 0.9796 | 9980 | 0.1 | 760 | 平整 | R乳化斑(板面),K孔洞(2547米传46CM0.35),S松花印(夹纸内150米传15CM内松花印【退平整】) | 20100142 | 轧硬 | 0.4*760-SPCC | 30210015 | 光亮卷 | 0.1-SPCC |  | 60 | MO000946 | MO000946-003-02 | KSFW001 | 东方小品种钢前处理 0.67（昆山富维 厚度公差：0.660-0.670mm,光泽度大于150GU（横向、纵向），粗糙度：Ra0.2-0.45um.硬度：HV80-110） | 13315 | 2024-06-25 | 2024-07-05 | 2 | 2024-07-19 09:29:59 | 2024-07-19 09:31:29 | 江苏东方九天新能源材料有限公司 | 193121 | 鞠承 |  |  | 0.1 | 10110 | 760 | 1 | JG12240601392 | 轧0.1，米数控制在22500-22600米，脱脂分一包9200米。 | 1 | R乳化斑(板面),K孔洞(2547米传46CM0.35),S松花印(夹纸内150米传15CM内松花印【退平整】) | 是 | 是 | 2636 | 3
最终冷轧 | DL00240700112 | DL0024070011 | 东方650轧机 | 合格 | 合格品 | 乙 | 刘爱民 | 5785 | 5720 | 0.9888 | 4950 | 0.25 | 590 | 海金杜门：650轧机中间道次普光辊（Ra0.2-0.3μm)轧制，最后一道建议用Ra0.8-1.0μm毛化辊轧至0.254mm(0.6-0.45-0.35-0.29-0.25)厚度公差：0.253-0.258mm（注意公差范围）、板面粗糙度控制Ra0.4-0.6μm、转脱脂 | X细划伤(.),A暗线印(.),S色差条印(.),Z振纹(.),B白斑(.) | 20100077 | 轧硬 | 0.6*590-SPCC | 20600002 | 镍钝化卷半成品 | 0.254-SPCC |  | 20 | MO001665 | MO001665-002-02 | HJDM002 | 东方镍钝化半成品前处理0.254（海金杜门：厚度公差：0.250-0.255mm、硬度：90-100HV,粗糙度：Ra0.5-0.7μm） | 11765 | 2024-07-16 | 2024-07-26 | 3 | 2024-07-19 09:22:42 | 2024-07-19 09:24:57 | 江苏东方九天新能源材料有限公司 | 244182 | 刘爱民 |  |  | 0.6 | 2090 | 590 | 1 | DL00240700112 | 海金杜门：（0.254*590）厚度公差: 0.250-0.255mm，硬度:90-100HV.粗稳度: Ra0.5-0.7um |  | X细划伤(.),A暗线印(.),S色差条印(.),Z振纹(.),B白斑(.) |  |  | 2456 | 2
分剪 | JL1224030170/14 | JL1224030170 | 东方分剪5# | 合格 | 合格品 | 甲 | 秦海波 | 0 | 155 |  | 0 | 0.3 | 74.8 | 1：排刀规格142+74.8*5+125.4 切2.7t 首钢SPCC 此单发浙江银轮 HV100±10.毛化面轻涂油。0.2/0.3管芯500mm,0.13管芯400mm。厚度公差0.29-0.3mm，宽度公差+/-0.15mm |  | 31010041 | 小品种钢卷 | 0.3-SPCC | 31020053 | 小品种钢分切带 | 0.3-SPCC |  | 10 | MO001753 | MO001753-001-14 | FJ001 | 分剪模板 | 5300 | 2024-07-18 | 2024-07-18 | 3 | 2024-07-19 09:10:45 | 2024-07-19 09:14:59 | 江苏东方九天新能源材料有限公司 |  | 秦海波 |  | 1 | 0.3 | 0 | 74.8 | 1 | JL1224030170/14 | 1：排刀规格142+74.8*5+125.4 切2.7t 首钢SPCC 此单发浙江银轮 HV100±10.毛化面轻涂油。0.2/0.3管芯500mm,0.13管芯400mm。厚度公差0.29-0.3mm，宽度公差+/-0.15mm | 1 |  | 是 | 是 | 4 | 1
分剪 | JL1224030170/13 | JL1224030170 | 东方分剪5# | 合格 | 合格品 | 甲 | 秦海波 | 0 | 155 |  | 0 | 0.3 | 74.8 | 1：排刀规格142+74.8*5+125.4 切2.7t 首钢SPCC 此单发浙江银轮 HV100±10.毛化面轻涂油。0.2/0.3管芯500mm,0.13管芯400mm。厚度公差0.29-0.3mm，宽度公差+/-0.15mm |  | 31010041 | 小品种钢卷 | 0.3-SPCC | 31020053 | 小品种钢分切带 | 0.3-SPCC |  | 10 | MO001753 | MO001753-001-13 | FJ001 | 分剪模板 | 5300 | 2024-07-18 | 2024-07-18 | 3 | 2024-07-19 09:10:45 | 2024-07-19 09:14:59 | 江苏东方九天新能源材料有限公司 |  | 秦海波 |  | 1 | 0.3 | 0 | 74.8 | 1 | JL1224030170/13 | 1：排刀规格142+74.8*5+125.4 切2.7t 首钢SPCC 此单发浙江银轮 HV100±10.毛化面轻涂油。0.2/0.3管芯500mm,0.13管芯400mm。厚度公差0.29-0.3mm，宽度公差+/-0.15mm | 1 |  | 是 | 是 | 4 | 1
分剪 | JL1224030170/12 | JL1224030170 | 东方分剪5# | 合格 | 合格品 | 甲 | 秦海波 | 0 | 154 |  | 0 | 0.3 | 74.8 | 1：排刀规格142+74.8*5+125.4 切2.7t 首钢SPCC 此单发浙江银轮 HV100±10.毛化面轻涂油。0.2/0.3管芯500mm,0.13管芯400mm。厚度公差0.29-0.3mm，宽度公差+/-0.15mm |  | 31010041 | 小品种钢卷 | 0.3-SPCC | 31020053 | 小品种钢分切带 | 0.3-SPCC |  | 10 | MO001753 | MO001753-001-12 | FJ001 | 分剪模板 | 5300 | 2024-07-18 | 2024-07-18 | 3 | 2024-07-19 09:10:45 | 2024-07-19 09:14:59 | 江苏东方九天新能源材料有限公司 |  | 秦海波 |  | 1 | 0.3 | 0 | 74.8 | 1 | JL1224030170/12 | 1：排刀规格142+74.8*5+125.4 切2.7t 首钢SPCC 此单发浙江银轮 HV100±10.毛化面轻涂油。0.2/0.3管芯500mm,0.13管芯400mm。厚度公差0.29-0.3mm，宽度公差+/-0.15mm | 1 |  | 是 | 是 | 4 | 1
分剪 | JL1224030170/11 | JL1224030170 | 东方分剪5# | 合格 | 合格品 | 甲 | 秦海波 | 0 | 154 |  | 0 | 0.3 | 74.8 | 1：排刀规格142+74.8*5+125.4 切2.7t 首钢SPCC 此单发浙江银轮 HV100±10.毛化面轻涂油。0.2/0.3管芯500mm,0.13管芯400mm。厚度公差0.29-0.3mm，宽度公差+/-0.15mm |  | 31010041 | 小品种钢卷 | 0.3-SPCC | 31020053 | 小品种钢分切带 | 0.3-SPCC |  | 10 | MO001753 | MO001753-001-11 | FJ001 | 分剪模板 | 5300 | 2024-07-18 | 2024-07-18 | 3 | 2024-07-19 09:10:45 | 2024-07-19 09:14:59 | 江苏东方九天新能源材料有限公司 |  | 秦海波 |  | 1 | 0.3 | 0 | 74.8 | 1 | JL1224030170/11 | 1：排刀规格142+74.8*5+125.4 切2.7t 首钢SPCC 此单发浙江银轮 HV100±10.毛化面轻涂油。0.2/0.3管芯500mm,0.13管芯400mm。厚度公差0.29-0.3mm，宽度公差+/-0.15mm | 1 |  | 是 | 是 | 4 | 1
分剪 | JL1224030170/10 | JL1224030170 | 东方分剪5# | 合格 | 合格品 | 甲 | 秦海波 | 0 | 154 |  | 0 | 0.3 | 74.8 | 1：排刀规格142+74.8*5+125.4 切2.7t 首钢SPCC 此单发浙江银轮 HV100±10.毛化面轻涂油。0.2/0.3管芯500mm,0.13管芯400mm。厚度公差0.29-0.3mm，宽度公差+/-0.15mm |  | 31010041 | 小品种钢卷 | 0.3-SPCC | 31020053 | 小品种钢分切带 | 0.3-SPCC |  | 10 | MO001753 | MO001753-001-10 | FJ001 | 分剪模板 | 5300 | 2024-07-18 | 2024-07-18 | 3 | 2024-07-19 09:10:45 | 2024-07-19 09:14:59 | 江苏东方九天新能源材料有限公司 |  | 秦海波 |  | 1 | 0.3 | 0 | 74.8 | 1 | JL1224030170/10 | 1：排刀规格142+74.8*5+125.4 切2.7t 首钢SPCC 此单发浙江银轮 HV100±10.毛化面轻涂油。0.2/0.3管芯500mm,0.13管芯400mm。厚度公差0.29-0.3mm，宽度公差+/-0.15mm | 1 |  | 是 | 是 | 4 | 1
分剪 | JL1224030170/9 | JL1224030170 | 东方分剪5# | 合格 | 合格品 | 甲 | 秦海波 | 0 | 258 |  | 0 | 0.3 | 125.4 | 1：排刀规格142+74.8*5+125.4 切2.7t 首钢SPCC 此单发浙江银轮 HV100±10.毛化面轻涂油。0.2/0.3管芯500mm,0.13管芯400mm。厚度公差0.29-0.3mm，宽度公差+/-0.15mm |  | 31010041 | 小品种钢卷 | 0.3-SPCC | 31020053 | 小品种钢分切带 | 0.3-SPCC |  | 10 | MO001753 | MO001753-001-09 | FJ001 | 分剪模板 | 5300 | 2024-07-18 | 2024-07-18 | 3 | 2024-07-19 09:10:45 | 2024-07-19 09:14:59 | 江苏东方九天新能源材料有限公司 |  | 秦海波 |  | 1 | 0.3 | 0 | 125.4 | 1 | JL1224030170/9 | 1：排刀规格142+74.8*5+125.4 切2.7t 首钢SPCC 此单发浙江银轮 HV100±10.毛化面轻涂油。0.2/0.3管芯500mm,0.13管芯400mm。厚度公差0.29-0.3mm，宽度公差+/-0.15mm | 1 |  | 是 | 是 | 4 | 1
分剪 | JL1224030170/8 | JL1224030170 | 东方分剪5# | 合格 | 合格品 | 甲 | 秦海波 | 0 | 288 |  | 0 | 0.3 | 142 | 1：排刀规格142+74.8*5+125.4 切2.7t 首钢SPCC 此单发浙江银轮 HV100±10.毛化面轻涂油。0.2/0.3管芯500mm,0.13管芯400mm。厚度公差0.29-0.3mm，宽度公差+/-0.15mm |  | 31010041 | 小品种钢卷 | 0.3-SPCC | 31020053 | 小品种钢分切带 | 0.3-SPCC |  | 10 | MO001753 | MO001753-001-08 | FJ001 | 分剪模板 | 5300 | 2024-07-18 | 2024-07-18 | 3 | 2024-07-19 09:10:45 | 2024-07-19 09:14:59 | 江苏东方九天新能源材料有限公司 |  | 秦海波 |  | 1 | 0.3 | 0 | 142 | 1 | JL1224030170/8 | 1：排刀规格142+74.8*5+125.4 切2.7t 首钢SPCC 此单发浙江银轮 HV100±10.毛化面轻涂油。0.2/0.3管芯500mm,0.13管芯400mm。厚度公差0.29-0.3mm，宽度公差+/-0.15mm | 1 |  | 是 | 是 | 4 | 1
分剪 | JL1224030170/7 | JL1224030170 | 东方分剪5# | 合格 | 合格品 | 甲 | 秦海波 | 0 | 153 |  | 0 | 0.3 | 74.8 | 1：排刀规格142+74.8*5+125.4 切2.7t 首钢SPCC 此单发浙江银轮 HV100±10.毛化面轻涂油。0.2/0.3管芯500mm,0.13管芯400mm。厚度公差0.29-0.3mm，宽度公差+/-0.15mm |  | 31010041 | 小品种钢卷 | 0.3-SPCC | 31020053 | 小品种钢分切带 | 0.3-SPCC |  | 10 | MO001753 | MO001753-001-07 | FJ001 | 分剪模板 | 5300 | 2024-07-18 | 2024-07-18 | 3 | 2024-07-19 09:10:45 | 2024-07-19 09:14:59 | 江苏东方九天新能源材料有限公司 |  | 秦海波 |  | 1 | 0.3 | 0 | 74.8 | 1 | JL1224030170/7 | 1：排刀规格142+74.8*5+125.4 切2.7t 首钢SPCC 此单发浙江银轮 HV100±10.毛化面轻涂油。0.2/0.3管芯500mm,0.13管芯400mm。厚度公差0.29-0.3mm，宽度公差+/-0.15mm | 1 |  | 是 | 是 | 4 | 1
分剪 | JL1224030170/6 | JL1224030170 | 东方分剪5# | 合格 | 合格品 | 甲 | 秦海波 | 0 | 153 |  | 0 | 0.3 | 74.8 | 1：排刀规格142+74.8*5+125.4 切2.7t 首钢SPCC 此单发浙江银轮 HV100±10.毛化面轻涂油。0.2/0.3管芯500mm,0.13管芯400mm。厚度公差0.29-0.3mm，宽度公差+/-0.15mm |  | 31010041 | 小品种钢卷 | 0.3-SPCC | 31020053 | 小品种钢分切带 | 0.3-SPCC |  | 10 | MO001753 | MO001753-001-06 | FJ001 | 分剪模板 | 5300 | 2024-07-18 | 2024-07-18 | 3 | 2024-07-19 09:10:45 | 2024-07-19 09:14:59 | 江苏东方九天新能源材料有限公司 |  | 秦海波 |  | 1 | 0.3 | 0 | 74.8 | 1 | JL1224030170/6 | 1：排刀规格142+74.8*5+125.4 切2.7t 首钢SPCC 此单发浙江银轮 HV100±10.毛化面轻涂油。0.2/0.3管芯500mm,0.13管芯400mm。厚度公差0.29-0.3mm，宽度公差+/-0.15mm | 1 |  | 是 | 是 | 4 | 1
分剪 | JL1224030170/5 | JL1224030170 | 东方分剪5# | 合格 | 合格品 | 甲 | 秦海波 | 0 | 152 |  | 0 | 0.3 | 74.8 | 1：排刀规格142+74.8*5+125.4 切2.7t 首钢SPCC 此单发浙江银轮 HV100±10.毛化面轻涂油。0.2/0.3管芯500mm,0.13管芯400mm。厚度公差0.29-0.3mm，宽度公差+/-0.15mm |  | 31010041 | 小品种钢卷 | 0.3-SPCC | 31020053 | 小品种钢分切带 | 0.3-SPCC |  | 10 | MO001753 | MO001753-001-05 | FJ001 | 分剪模板 | 5300 | 2024-07-18 | 2024-07-18 | 3 | 2024-07-19 09:10:45 | 2024-07-19 09:14:59 | 江苏东方九天新能源材料有限公司 |  | 秦海波 |  | 1 | 0.3 | 0 | 74.8 | 1 | JL1224030170/5 | 1：排刀规格142+74.8*5+125.4 切2.7t 首钢SPCC 此单发浙江银轮 HV100±10.毛化面轻涂油。0.2/0.3管芯500mm,0.13管芯400mm。厚度公差0.29-0.3mm，宽度公差+/-0.15mm | 1 |  | 是 | 是 | 4 | 1
分剪 | JL1224030170/4 | JL1224030170 | 东方分剪5# | 合格 | 合格品 | 甲 | 秦海波 | 0 | 152 |  | 0 | 0.3 | 74.8 | 1：排刀规格142+74.8*5+125.4 切2.7t 首钢SPCC 此单发浙江银轮 HV100±10.毛化面轻涂油。0.2/0.3管芯500mm,0.13管芯400mm。厚度公差0.29-0.3mm，宽度公差+/-0.15mm |  | 31010041 | 小品种钢卷 | 0.3-SPCC | 31020053 | 小品种钢分切带 | 0.3-SPCC |  | 10 | MO001753 | MO001753-001-04 | FJ001 | 分剪模板 | 5300 | 2024-07-18 | 2024-07-18 | 3 | 2024-07-19 09:10:45 | 2024-07-19 09:14:59 | 江苏东方九天新能源材料有限公司 |  | 秦海波 |  | 1 | 0.3 | 0 | 74.8 | 1 | JL1224030170/4 | 1：排刀规格142+74.8*5+125.4 切2.7t 首钢SPCC 此单发浙江银轮 HV100±10.毛化面轻涂油。0.2/0.3管芯500mm,0.13管芯400mm。厚度公差0.29-0.3mm，宽度公差+/-0.15mm | 1 |  | 是 | 是 | 4 | 1
分剪 | JL1224030170/3 | JL1224030170 | 东方分剪5# | 合格 | 合格品 | 甲 | 秦海波 | 0 | 152 |  | 0 | 0.3 | 74.8 | 1：排刀规格142+74.8*5+125.4 切2.7t 首钢SPCC 此单发浙江银轮 HV100±10.毛化面轻涂油。0.2/0.3管芯500mm,0.13管芯400mm。厚度公差0.29-0.3mm，宽度公差+/-0.15mm |  | 31010041 | 小品种钢卷 | 0.3-SPCC | 31020053 | 小品种钢分切带 | 0.3-SPCC |  | 10 | MO001753 | MO001753-001-03 | FJ001 | 分剪模板 | 5300 | 2024-07-18 | 2024-07-18 | 3 | 2024-07-19 09:10:45 | 2024-07-19 09:14:59 | 江苏东方九天新能源材料有限公司 |  | 秦海波 |  | 1 | 0.3 | 0 | 74.8 | 1 | JL1224030170/3 | 1：排刀规格142+74.8*5+125.4 切2.7t 首钢SPCC 此单发浙江银轮 HV100±10.毛化面轻涂油。0.2/0.3管芯500mm,0.13管芯400mm。厚度公差0.29-0.3mm，宽度公差+/-0.15mm | 1 |  | 是 | 是 | 4 | 1
分剪 | JL1224030170/2 | JL1224030170 | 东方分剪5# | 合格 | 合格品 | 甲 | 秦海波 | 0 | 254 |  | 0 | 0.3 | 125.4 | 1：排刀规格142+74.8*5+125.4 切2.7t 首钢SPCC 此单发浙江银轮 HV100±10.毛化面轻涂油。0.2/0.3管芯500mm,0.13管芯400mm。厚度公差0.29-0.3mm，宽度公差+/-0.15mm |  | 31010041 | 小品种钢卷 | 0.3-SPCC | 31020053 | 小品种钢分切带 | 0.3-SPCC |  | 10 | MO001753 | MO001753-001-02 | FJ001 | 分剪模板 | 5300 | 2024-07-18 | 2024-07-18 | 3 | 2024-07-19 09:10:45 | 2024-07-19 09:14:59 | 江苏东方九天新能源材料有限公司 |  | 秦海波 |  | 1 | 0.3 | 0 | 125.4 | 1 | JL1224030170/2 | 1：排刀规格142+74.8*5+125.4 切2.7t 首钢SPCC 此单发浙江银轮 HV100±10.毛化面轻涂油。0.2/0.3管芯500mm,0.13管芯400mm。厚度公差0.29-0.3mm，宽度公差+/-0.15mm | 1 |  | 是 | 是 | 4 | 1
分剪 | JL1224030170/1 | JL1224030170 | 东方分剪5# | 合格 | 合格品 | 甲 | 秦海波 | 0 | 285 |  | 0 | 0.3 | 142 | 1：排刀规格142+74.8*5+125.4 切2.7t 首钢SPCC 此单发浙江银轮 HV100±10.毛化面轻涂油。0.2/0.3管芯500mm,0.13管芯400mm。厚度公差0.29-0.3mm，宽度公差+/-0.15mm |  | 31010041 | 小品种钢卷 | 0.3-SPCC | 31020053 | 小品种钢分切带 | 0.3-SPCC |  | 10 | MO001753 | MO001753-001-01 | FJ001 | 分剪模板 | 5300 | 2024-07-18 | 2024-07-18 | 3 | 2024-07-19 09:10:45 | 2024-07-19 09:14:59 | 江苏东方九天新能源材料有限公司 |  | 秦海波 |  | 1 | 0.3 | 0 | 142 | 1 | JL1224030170/1 | 1：排刀规格142+74.8*5+125.4 切2.7t 首钢SPCC 此单发浙江银轮 HV100±10.毛化面轻涂油。0.2/0.3管芯500mm,0.13管芯400mm。厚度公差0.29-0.3mm，宽度公差+/-0.15mm | 1 |  | 是 | 是 | 4 | 1
一次脱脂 | JG1224070346 | JG1224070346 | 东方950脱脂2# | 合格 | 合格品 | 甲 | 韩成飞,周志平 | 13515 | 13495 | 0.9985 | 5720 | 0.4 | 760 | 脱脂（950-2） |  | 20100142 | 轧硬 | 0.4*760-SPCC | 30210015 | 光亮卷 | 0.1-SPCC |  | 10 | MO001675 | MO001675-002 | GLJ002 | 东方光亮卷前处理（0.4轧0.1mm) | 13515 | 2024-07-16 | 2024-07-31 | 5 | 2024-07-19 08:08:05 | 2024-07-19 08:08:29 | 江苏东方九天新能源材料有限公司 | 244659 | 周志平 |  |  | 0.4 | 5800 | 760 | 1 | JG1224070346 | 轧0.1，米数控制在23200-23300米，脱脂分一包10500米 |  |  | 否 | 否 | 6472 | 2
镍钝化 | JL00240300935 | JL0024030093 | 东方镍钝化1150 | 合格 | 合格品 | 甲 | 丁涛 | 1139 | 1139 | 1 | 1210 | 0.2 | 610 | 泰德通：1150镍钝化工段镀镍，HV100-120,镀层≥1.5μm，纸管芯 ,整卷发货。 | H横辊印(来料板面振纹横辊印镀后不明显) | 31010030 | 小品种钢卷 | 0.2-SPCC | 31310016 | 镍钝化卷 | 0.2-SPCC |  | 10 | MO001631 | MO001631-007-05 | NDH001 | 镍钝化模板 | 5730 | 2024-07-15 | 2024-07-18 | 3 | 2024-07-19 03:08:21 | 2024-07-19 08:06:19 | 江苏东方九天新能源材料有限公司 |  | 丁涛 |  | 1 | 0.2 | 1210 | 610 | 1 | JL00240300935 | 泰德通：（0.2*610）双面镀镍，镀层厚度≥1.5um，HV90-110；卷重≤1.5吨 | 1 | H横辊印(来料板面振纹横辊印镀后不明显) | 是 | 是 | 357 | 7
镍钝化 | JL00240300934 | JL0024030093 | 东方镍钝化1150 | 合格 | 合格品 | 甲 | 丁涛 | 1151 | 1151 | 1 | 1220 | 0.2 | 610 | 泰德通：1150镍钝化工段镀镍，HV100-120,镀层≥1.5μm，纸管芯 ,整卷发货。 | H横辊印(来料板面振纹横辊印镀后不明显) | 31010030 | 小品种钢卷 | 0.2-SPCC | 31310016 | 镍钝化卷 | 0.2-SPCC |  | 10 | MO001631 | MO001631-007-04 | NDH001 | 镍钝化模板 | 5730 | 2024-07-15 | 2024-07-18 | 3 | 2024-07-19 03:08:21 | 2024-07-19 08:06:19 | 江苏东方九天新能源材料有限公司 |  | 丁涛 |  | 1 | 0.2 | 1220 | 610 | 1 | JL00240300934 | 泰德通：（0.2*610）双面镀镍，镀层厚度≥1.5um，HV90-110；卷重≤1.5吨 | 1 | H横辊印(来料板面振纹横辊印镀后不明显) | 是 | 是 | 357 | 7
镍钝化 | JL00240300933 | JL0024030093 | 东方镍钝化1150 | 合格 | 合格品 | 甲 | 丁涛 | 1151 | 1151 | 1 | 1220 | 0.2 | 610 | 泰德通：1150镍钝化工段镀镍，HV100-120,镀层≥1.5μm，纸管芯 ,整卷发货。 | H横辊印(来料板面振纹横辊印镀后不明显) | 31010030 | 小品种钢卷 | 0.2-SPCC | 31310016 | 镍钝化卷 | 0.2-SPCC |  | 10 | MO001631 | MO001631-007-03 | NDH001 | 镍钝化模板 | 5730 | 2024-07-15 | 2024-07-18 | 3 | 2024-07-19 03:08:21 | 2024-07-19 08:06:19 | 江苏东方九天新能源材料有限公司 |  | 丁涛 |  | 1 | 0.2 | 1220 | 610 | 1 | JL00240300933 | 泰德通：（0.2*610）双面镀镍，镀层厚度≥1.5um，HV90-110；卷重≤1.5吨 | 1 | H横辊印(来料板面振纹横辊印镀后不明显) | 是 | 是 | 357 | 7
镍钝化 | JL00240300932 | JL0024030093 | 东方镍钝化1150 | 合格 | 合格品 | 甲 | 丁涛 | 1151 | 1151 | 1 | 1220 | 0.2 | 610 | 泰德通：1150镍钝化工段镀镍，HV100-120,镀层≥1.5μm，纸管芯 ,整卷发货。 | H横辊印(来料板面振纹横辊印镀后不明显) | 31010030 | 小品种钢卷 | 0.2-SPCC | 31310016 | 镍钝化卷 | 0.2-SPCC |  | 10 | MO001631 | MO001631-007-02 | NDH001 | 镍钝化模板 | 5730 | 2024-07-15 | 2024-07-18 | 3 | 2024-07-19 03:08:21 | 2024-07-19 08:06:19 | 江苏东方九天新能源材料有限公司 |  | 丁涛 |  | 1 | 0.2 | 1220 | 610 | 1 | JL00240300932 | 泰德通：（0.2*610）双面镀镍，镀层厚度≥1.5um，HV90-110；卷重≤1.5吨 | 1 | H横辊印(来料板面振纹横辊印镀后不明显) | 是 | 是 | 357 | 7
镍钝化 | JL00240300931 | JL0024030093 | 东方镍钝化1150 | 合格 | 合格品 | 甲 | 丁涛 | 1151 | 1151 | 1 | 1220 | 0.2 | 610 | 泰德通：1150镍钝化工段镀镍，HV100-120,镀层≥1.5μm，纸管芯 ,整卷发货。 | H横辊印(来料板面振纹，横辊印镀后不明显) | 31010030 | 小品种钢卷 | 0.2-SPCC | 31310016 | 镍钝化卷 | 0.2-SPCC |  | 10 | MO001631 | MO001631-007-01 | NDH001 | 镍钝化模板 | 5730 | 2024-07-15 | 2024-07-18 | 3 | 2024-07-19 03:08:21 | 2024-07-19 08:06:19 | 江苏东方九天新能源材料有限公司 |  | 丁涛 |  | 1 | 0.2 | 1220 | 610 | 1 | JL00240300931 | 泰德通：（0.2*610）双面镀镍，镀层厚度≥1.5um，HV90-110；卷重≤1.5吨 | 1 | H横辊印(来料板面振纹，横辊印镀后不明显) | 是 | 是 | 357 | 7
最终冷轧 | JG12240602762 | JG1224060276 | 东方850轧机 | 合格 | 合格品 | 甲 | 吴宏林 | 6675 | 6630 | 0.9933 | 11522 | 0.1 | 760 | 850轧机普光辊(Ra0.4-0.6μm)轧制0.1mm(0.4-0.25-0.15-0.115-0.1) |  | 20100142 | 轧硬 | 0.4*760-SPCC | 30210015 | 光亮卷 | 0.1-SPCC |  | 30 | MO000945 | MO000945-004-02 | KSFW001 | 东方小品种钢前处理 0.67（昆山富维 厚度公差：0.660-0.670mm,光泽度大于150GU（横向、纵向），粗糙度：Ra0.2-0.45um.硬度：HV80-110） | 13430 | 2024-06-25 | 2024-07-05 | 5 | 2024-07-19 07:48:12 | 2024-07-19 07:48:59 | 江苏东方九天新能源材料有限公司 | 193084 | 吴宏林 |  |  | 0.4 | 2850 | 760 | 1 | JG12240602762 | 轧0.1，米数控制在23100-23200米，脱脂分一包10400米。 |  |  | 否 | 否 | 5452 | 4
一次脱脂 | JG12240703602 | JG1224070360 | 东方950脱脂2# | 合格 | 让步接收 | 甲 | 韩成飞,周志平 | 8535 | 8535 | 1 | 3620 | 0.4 | 760 | 950-2脱脂 |  | 20100142 | 轧硬 | 0.4*760-SPCC | 30210004 | 光亮卷 | 0.125-SPCC |  | 10 | MO001606 | MO001606-002-02 | GLJ001 | 东方光亮卷前处理(0.4轧0.125mm) | 13500 | 2024-07-15 | 2024-07-15 | 5 | 2024-07-19 07:27:54 | 2024-07-19 07:28:51 | 江苏东方九天新能源材料有限公司 |  | 周志平 |  | 1 | 0.4 | 3620 | 760 | 1 | JG12240703602 | 脱脂分一包4.9t，2050米，合格报工，轧0.125，米数控制在6800-6900米，厚度公差0.115-0.125，轧机按照0.12的中值设定轧制。剩余一包8.6t脱脂结束后报工，报工报待处理。特别注意按照此要求操作。 |  |  |  |  | 9722 | 2
一次脱脂 | JG12240703601 | JG1224070360 | 东方950脱脂2# | 合格 | 合格品 | 甲 | 韩成飞,周志平 | 4940 | 4940 | 1 | 2090 | 0.4 | 760 | 950-2脱脂 |  | 20100142 | 轧硬 | 0.4*760-SPCC | 30210004 | 光亮卷 | 0.125-SPCC |  | 10 | MO001606 | MO001606-002-01 | GLJ001 | 东方光亮卷前处理(0.4轧0.125mm) | 13500 | 2024-07-15 | 2024-07-15 | 5 | 2024-07-19 07:27:54 | 2024-07-19 07:28:51 | 江苏东方九天新能源材料有限公司 |  | 周志平 |  | 1 | 0.4 | 2090 | 760 | 1 | JG12240703601 | 脱脂分一包4.9t，2050米，合格报工，轧0.125，米数控制在6800-6900米，厚度公差0.115-0.125，轧机按照0.12的中值设定轧制。剩余一包8.6t脱脂结束后报工，报工报待处理。特别注意按照此要求操作。 |  |  |  |  | 9722 | 2
最终平整 | JG122406026912 | JG1224060269 | 东方850平整 | 其他入库 | 协议品 | 甲 | 陈俊华,钱琨 | 480 | 480 | 1 | 870 | 0.1 | 760 | 平整 |  | 20100142 | 轧硬 | 0.4*760-SPCC | 30210015 | 光亮卷 | 0.1-SPCC |  | 60 | MO000947 | MO000947-003-01-02 | KSFW001 | 东方小品种钢前处理 0.67（昆山富维 厚度公差：0.660-0.670mm,光泽度大于150GU（横向、纵向），粗糙度：Ra0.2-0.45um.硬度：HV80-110） | 12955 | 2024-06-25 | 2024-07-05 | 2 | 2024-07-19 07:08:16 | 2024-07-19 07:09:03 | 江苏东方九天新能源材料有限公司 |  | 陈俊华 |  | 1 | 0.1 | 870 | 760 | 1 | JG122406026912 | 轧0.1，米数控制在22200-22300米，脱脂分一包9200米。 | 1 |  | 是 | 是 | 3020 | 3
最终平整 | JG122406026911 | JG1224060269 | 东方850平整 | 合格 | 合格品 | 甲 | 陈俊华,钱琨 | 6590 | 6590 | 1 | 11610 | 0.1 | 760 | 平整 |  | 20100142 | 轧硬 | 0.4*760-SPCC | 30210015 | 光亮卷 | 0.1-SPCC |  | 60 | MO000947 | MO000947-003-01-01 | KSFW001 | 东方小品种钢前处理 0.67（昆山富维 厚度公差：0.660-0.670mm,光泽度大于150GU（横向、纵向），粗糙度：Ra0.2-0.45um.硬度：HV80-110） | 12955 | 2024-06-25 | 2024-07-05 | 2 | 2024-07-19 07:08:16 | 2024-07-19 07:09:03 | 江苏东方九天新能源材料有限公司 |  | 陈俊华 |  | 1 | 0.1 | 11610 | 760 | 1 | JG122406026911 | 轧0.1，米数控制在22200-22300米，脱脂分一包9200米。 | 1 |  | 是 | 是 | 3020 | 3
分剪 | DL0024055114-2/8 | DL0024055114-2 | 东方分剪5# | 合格 | 合格品 | 甲 | 秦海波 | 258 | 258 | 1 | 0 | 0.3 | 125.4 | 排刀1：241+107+140+125.4切2.6t管芯内径500mm，轻涂油， 浙江银帆。厚度公差0.29-0.3mm，宽度公差+0/-0.1mm |  | 31010041 | 小品种钢卷 | 0.3-SPCC | 31020053 | 小品种钢分切带 | 0.3-SPCC |  | 10 | MO001721 | MO001721-001-08 | FJ001 | 分剪模板 | 6200 | 2024-07-17 | 2024-07-17 | 3 | 2024-07-19 06:44:26 | 2024-07-19 06:47:07 | 江苏东方九天新能源材料有限公司 |  | 秦海波 |  | 1 | 0.3 | 0 | 125.4 | 1 | DL0024055114-2/8 | 排刀1：241+107+140+125.4切2.6t管芯内径500mm，轻涂油， 浙江银帆。厚度公差0.29-0.3mm，宽度公差+0/-0.1mm | 1 |  | 是 | 是 | 3 | 1
分剪 | DL0024055114-2/7 | DL0024055114-2 | 东方分剪5# | 合格 | 合格品 | 甲 | 秦海波 | 494 | 494 | 1 | 0 | 0.3 | 241 | 排刀1：241+107+140+125.4切2.6t管芯内径500mm，轻涂油， 浙江银帆。厚度公差0.29-0.3mm，宽度公差+0/-0.1mm |  | 31010041 | 小品种钢卷 | 0.3-SPCC | 31020053 | 小品种钢分切带 | 0.3-SPCC |  | 10 | MO001721 | MO001721-001-07 | FJ001 | 分剪模板 | 6200 | 2024-07-17 | 2024-07-17 | 3 | 2024-07-19 06:44:26 | 2024-07-19 06:47:07 | 江苏东方九天新能源材料有限公司 |  | 秦海波 |  | 1 | 0.3 | 0 | 241 | 1 | DL0024055114-2/7 | 排刀1：241+107+140+125.4切2.6t管芯内径500mm，轻涂油， 浙江银帆。厚度公差0.29-0.3mm，宽度公差+0/-0.1mm | 1 |  | 是 | 是 | 3 | 1
分剪 | DL0024055114-2/6 | DL0024055114-2 | 东方分剪5# | 合格 | 合格品 | 甲 | 秦海波 | 286 | 286 | 1 | 0 | 0.3 | 140 | 排刀1：241+107+140+125.4切2.6t管芯内径500mm，轻涂油， 浙江银帆。厚度公差0.29-0.3mm，宽度公差+0/-0.1mm |  | 31010041 | 小品种钢卷 | 0.3-SPCC | 31020053 | 小品种钢分切带 | 0.3-SPCC |  | 10 | MO001721 | MO001721-001-06 | FJ001 | 分剪模板 | 6200 | 2024-07-17 | 2024-07-17 | 3 | 2024-07-19 06:44:26 | 2024-07-19 06:47:07 | 江苏东方九天新能源材料有限公司 |  | 秦海波 |  | 1 | 0.3 | 0 | 140 | 1 | DL0024055114-2/6 | 排刀1：241+107+140+125.4切2.6t管芯内径500mm，轻涂油， 浙江银帆。厚度公差0.29-0.3mm，宽度公差+0/-0.1mm | 1 |  | 是 | 是 | 3 | 1
分剪 | DL0024055114-2/5 | DL0024055114-2 | 东方分剪5# | 合格 | 合格品 | 甲 | 秦海波 | 217 | 217 | 1 | 0 | 0.3 | 107 | 排刀1：241+107+140+125.4切2.6t管芯内径500mm，轻涂油， 浙江银帆。厚度公差0.29-0.3mm，宽度公差+0/-0.1mm |  | 31010041 | 小品种钢卷 | 0.3-SPCC | 31020053 | 小品种钢分切带 | 0.3-SPCC |  | 10 | MO001721 | MO001721-001-05 | FJ001 | 分剪模板 | 6200 | 2024-07-17 | 2024-07-17 | 3 | 2024-07-19 06:44:26 | 2024-07-19 06:47:07 | 江苏东方九天新能源材料有限公司 |  | 秦海波 |  | 1 | 0.3 | 0 | 107 | 1 | DL0024055114-2/5 | 排刀1：241+107+140+125.4切2.6t管芯内径500mm，轻涂油， 浙江银帆。厚度公差0.29-0.3mm，宽度公差+0/-0.1mm | 1 |  | 是 | 是 | 3 | 1
分剪 | DL0024055114-2/4 | DL0024055114-2 | 东方分剪5# | 其他入库 | 协议品 | 甲 | 秦海波 | 254 | 254 | 1 | 0 | 0.3 | 125.4 | 排刀1：241+107+140+125.4切2.6t管芯内径500mm，轻涂油， 浙江银帆。厚度公差0.29-0.3mm，宽度公差+0/-0.1mm |  | 31010041 | 小品种钢卷 | 0.3-SPCC | 31020053 | 小品种钢分切带 | 0.3-SPCC |  | 10 | MO001721 | MO001721-001-04 | FJ001 | 分剪模板 | 6200 | 2024-07-17 | 2024-07-17 | 3 | 2024-07-19 06:44:26 | 2024-07-19 06:47:07 | 江苏东方九天新能源材料有限公司 |  | 秦海波 |  | 1 | 0.3 | 0 | 125.4 | 1 | DL0024055114-2/4 | 排刀1：241+107+140+125.4切2.6t管芯内径500mm，轻涂油， 浙江银帆。厚度公差0.29-0.3mm，宽度公差+0/-0.1mm | 1 | 来料挫伤重，二级品 | 是 | 是 | 3 | 1
分剪 | DL0024055114-2/3 | DL0024055114-2 | 东方分剪5# | 合格 | 合格品 | 甲 | 秦海波 | 487 | 487 | 1 | 0 | 0.3 | 241 | 排刀1：241+107+140+125.4切2.6t管芯内径500mm，轻涂油， 浙江银帆。厚度公差0.29-0.3mm，宽度公差+0/-0.1mm |  | 31010041 | 小品种钢卷 | 0.3-SPCC | 31020053 | 小品种钢分切带 | 0.3-SPCC |  | 10 | MO001721 | MO001721-001-03 | FJ001 | 分剪模板 | 6200 | 2024-07-17 | 2024-07-17 | 3 | 2024-07-19 06:44:26 | 2024-07-19 06:47:07 | 江苏东方九天新能源材料有限公司 |  | 秦海波 |  | 1 | 0.3 | 0 | 241 | 1 | DL0024055114-2/3 | 排刀1：241+107+140+125.4切2.6t管芯内径500mm，轻涂油， 浙江银帆。厚度公差0.29-0.3mm，宽度公差+0/-0.1mm | 1 |  | 是 | 是 | 3 | 1
分剪 | DL0024055114-2/2 | DL0024055114-2 | 东方分剪5# | 合格 | 合格品 | 甲 | 秦海波 | 283 | 283 | 1 | 0 | 0.3 | 140 | 排刀1：241+107+140+125.4切2.6t管芯内径500mm，轻涂油， 浙江银帆。厚度公差0.29-0.3mm，宽度公差+0/-0.1mm |  | 31010041 | 小品种钢卷 | 0.3-SPCC | 31020053 | 小品种钢分切带 | 0.3-SPCC |  | 10 | MO001721 | MO001721-001-02 | FJ001 | 分剪模板 | 6200 | 2024-07-17 | 2024-07-17 | 3 | 2024-07-19 06:44:26 | 2024-07-19 06:47:07 | 江苏东方九天新能源材料有限公司 |  | 秦海波 |  | 1 | 0.3 | 0 | 140 | 1 | DL0024055114-2/2 | 排刀1：241+107+140+125.4切2.6t管芯内径500mm，轻涂油， 浙江银帆。厚度公差0.29-0.3mm，宽度公差+0/-0.1mm | 1 |  | 是 | 是 | 3 | 1
分剪 | DL0024055114-2/1 | DL0024055114-2 | 东方分剪5# | 合格 | 合格品 | 甲 | 秦海波 | 214 | 214 | 1 | 0 | 0.3 | 107 | 排刀1：241+107+140+125.4切2.6t管芯内径500mm，轻涂油， 浙江银帆。厚度公差0.29-0.3mm，宽度公差+0/-0.1mm |  | 31010041 | 小品种钢卷 | 0.3-SPCC | 31020053 | 小品种钢分切带 | 0.3-SPCC |  | 10 | MO001721 | MO001721-001-01 | FJ001 | 分剪模板 | 6200 | 2024-07-17 | 2024-07-17 | 3 | 2024-07-19 06:44:26 | 2024-07-19 06:47:07 | 江苏东方九天新能源材料有限公司 |  | 秦海波 |  | 1 | 0.3 | 0 | 107 | 1 | DL0024055114-2/1 | 排刀1：241+107+140+125.4切2.6t管芯内径500mm，轻涂油， 浙江银帆。厚度公差0.29-0.3mm，宽度公差+0/-0.1mm | 1 |  | 是 | 是 | 3 | 1
一次脱脂 | JG12240703592 | JG1224070359 | 东方950脱脂2# | 合格 | 让步接收 | 乙 | 韩成飞,周志平 | 8520 | 8520 | 1 | 3620 | 0.4 | 760 | 950-2脱脂 |  | 20100142 | 轧硬 | 0.4*760-SPCC | 30210004 | 光亮卷 | 0.125-SPCC |  | 10 | MO001606 | MO001606-001-02 | GLJ001 | 东方光亮卷前处理(0.4轧0.125mm) | 13490 | 2024-07-15 | 2024-07-15 | 5 | 2024-07-19 06:42:32 | 2024-07-19 06:43:56 | 江苏东方九天新能源材料有限公司 |  | 张礼平 |  | 1 | 0.4 | 3620 | 760 | 1 | JG12240703592 | 脱脂分一包4.9t，2050米，合格报工，轧0.125，米数控制在6800-6900米，厚度公差0.115-0.125，轧机按照0.12的中值设定轧制。剩余一包8.6t脱脂结束后报工，报工报待处理。特别注意按照此要求操作。 |  |  |  |  | 4025 | 1
一次脱脂 | JG12240703591 | JG1224070359 | 东方950脱脂2# | 合格 | 合格品 | 乙 | 韩成飞,周志平 | 4940 | 4940 | 1 | 2090 | 0.4 | 760 | 950-2脱脂 |  | 20100142 | 轧硬 | 0.4*760-SPCC | 30210004 | 光亮卷 | 0.125-SPCC |  | 10 | MO001606 | MO001606-001-01 | GLJ001 | 东方光亮卷前处理(0.4轧0.125mm) | 13490 | 2024-07-15 | 2024-07-15 | 5 | 2024-07-19 06:42:32 | 2024-07-19 06:43:56 | 江苏东方九天新能源材料有限公司 |  | 张礼平 |  | 1 | 0.4 | 2090 | 760 | 1 | JG12240703591 | 脱脂分一包4.9t，2050米，合格报工，轧0.125，米数控制在6800-6900米，厚度公差0.115-0.125，轧机按照0.12的中值设定轧制。剩余一包8.6t脱脂结束后报工，报工报待处理。特别注意按照此要求操作。 |  |  |  |  | 4025 | 1
最终平整 | JG122406014022 | JG1224060140 | 东方850平整 | 其他入库 | 协议品 | 甲 | 陈俊华,钱琨 | 400 | 400 | 1 | 680 | 0.1 | 760 | 平整 |  | 20100142 | 轧硬 | 0.4*760-SPCC | 30210015 | 光亮卷 | 0.1-SPCC |  | 60 | MO000946 | MO000946-004-02-02 | KSFW001 | 东方小品种钢前处理 0.67（昆山富维 厚度公差：0.660-0.670mm,光泽度大于150GU（横向、纵向），粗糙度：Ra0.2-0.45um.硬度：HV80-110） | 13325 | 2024-06-25 | 2024-07-05 | 2 | 2024-07-19 06:17:12 | 2024-07-19 06:18:45 | 江苏东方九天新能源材料有限公司 |  | 陈俊华 |  | 1 | 0.1 | 680 | 760 | 1 | JG122406014022 | 轧0.1，米数控制在22500-22600米，脱脂分一包9200米。 | 1 |  | 是 | 是 | 2801 | 4
最终平整 | JG122406014021 | JG1224060140 | 东方850平整 | 合格 | 合格品 | 甲 | 陈俊华,钱琨 | 5360 | 5360 | 1 | 9300 | 0.1 | 760 | 平整 |  | 20100142 | 轧硬 | 0.4*760-SPCC | 30210015 | 光亮卷 | 0.1-SPCC |  | 60 | MO000946 | MO000946-004-02-01 | KSFW001 | 东方小品种钢前处理 0.67（昆山富维 厚度公差：0.660-0.670mm,光泽度大于150GU（横向、纵向），粗糙度：Ra0.2-0.45um.硬度：HV80-110） | 13325 | 2024-06-25 | 2024-07-05 | 2 | 2024-07-19 06:17:12 | 2024-07-19 06:18:45 | 江苏东方九天新能源材料有限公司 |  | 陈俊华 |  | 1 | 0.1 | 9300 | 760 | 1 | JG122406014021 | 轧0.1，米数控制在22500-22600米，脱脂分一包9200米。 | 1 |  | 是 | 是 | 2801 | 4
最终脱脂 | DL00240551101 | DL0024055110 | 东方950脱脂1# | 合格 | 合格品 | 甲 | 关莫平,王建军 | 6300 | 6150 | 0.9762 | 3170 | 0.4 | 630 | 泰兴双永：脱脂(单位张力6.2）、转退火 |  | 20100086 | 轧硬 | 0.6*630-SPCC | 31010040 | 小品种钢卷 | 0.39-SPCC |  | 30 | MO001548 | MO001548-001-01 | XPZG001 | 小品种钢前处理模板 | 12635 | 2024-07-12 | 2024-07-22 | 5 | 2024-07-19 05:37:23 | 2024-07-19 06:18:21 | 江苏东方九天新能源材料有限公司 | 239420 | 王建军 |  |  | 0.4 | 3200 | 630 | 1 | DL00240551101 | 泰兴双永：（0.39*630）厚度±0.01mm，HV90-110,粗糙度0.8-1.0μM，卷重2-3吨 |  |  |  |  | 1530 | 1
最终退火 | JG12240602682 | JG1224060268 | 东方7# | 合格 |  | 乙 | 陈国,李楷文,袁亚东 | 5500 | 5500 | 1 | 9310 | 0.1 | 760 | 退火（590℃） |  | 20100142 | 轧硬 | 0.4*760-SPCC | 30210015 | 光亮卷 | 0.1-SPCC |  | 50 | MO000947 | MO000947-017-02 | KSFW001 | 东方小品种钢前处理 0.67（昆山富维 厚度公差：0.660-0.670mm,光泽度大于150GU（横向、纵向），粗糙度：Ra0.2-0.45um.硬度：HV80-110） | 13080 | 2024-06-25 | 2024-07-05 | 2 | 2024-07-16 10:13:08 | 2024-07-19 06:16:49 | 江苏东方九天新能源材料有限公司 | 193156 | 张天圣 | 张天圣 |  | 0.1 | 9310 | 760 | 1 | JG12240602682 | 轧0.1，米数控制在22200-22300米，脱脂分一包9200米。 |  |  |  |  | 3960 | 17
最终退火 | JG12240602632 | JG1224060263 | 东方7# | 合格 |  | 乙 | 陈国,李楷文,袁亚东 | 5385 | 5385 | 1 | 9330 | 0.1 | 760 | 退火（590℃） |  | 20100142 | 轧硬 | 0.4*760-SPCC | 30210015 | 光亮卷 | 0.1-SPCC |  | 50 | MO000947 | MO000947-011-02 | KSFW001 | 东方小品种钢前处理 0.67（昆山富维 厚度公差：0.660-0.670mm,光泽度大于150GU（横向、纵向），粗糙度：Ra0.2-0.45um.硬度：HV80-110） | 13030 | 2024-06-25 | 2024-07-05 | 2 | 2024-07-16 10:13:08 | 2024-07-19 06:16:49 | 江苏东方九天新能源材料有限公司 | 193147 | 张天圣 | 张天圣 |  | 0.1 | 9330 | 760 | 1 | JG12240602632 | 轧0.1，米数控制在22200-22300米，脱脂分一包9200米。 |  |  |  |  | 6000 | 11
最终退火 | JG12240601342 | JG1224060134 | 东方20# | 合格 |  | 乙 | 陈国,李楷文,袁亚东 | 5380 | 5380 | 1 | 9430 | 0.1 | 760 | 退火（590℃） |  | 20100142 | 轧硬 | 0.4*760-SPCC | 30210015 | 光亮卷 | 0.1-SPCC |  | 50 | MO000938 | MO000938-007-02 | KSFW001 | 东方小品种钢前处理 0.67（昆山富维 厚度公差：0.660-0.670mm,光泽度大于150GU（横向、纵向），粗糙度：Ra0.2-0.45um.硬度：HV80-110） | 13500 | 2024-06-24 | 2024-07-04 | 5 | 2024-07-16 10:13:08 | 2024-07-19 06:16:49 | 江苏东方九天新能源材料有限公司 | 192991 | 张天圣 | 张天圣 |  | 0.1 | 9430 | 760 | 1 | JG12240601342 | 轧0.1，米数控制在23100-23200米，脱脂分一包10400米。 |  |  |  |  | 4007 | 7
最终退火 | JG12240601341 | JG1224060134 | 东方20# | 合格 |  | 乙 | 陈国,李楷文,袁亚东 | 7710 | 7710 | 1 | 13510 | 0.1 | 760 | 退火（590℃） |  | 20100142 | 轧硬 | 0.4*760-SPCC | 30210015 | 光亮卷 | 0.1-SPCC |  | 50 | MO000938 | MO000938-007-01 | KSFW001 | 东方小品种钢前处理 0.67（昆山富维 厚度公差：0.660-0.670mm,光泽度大于150GU（横向、纵向），粗糙度：Ra0.2-0.45um.硬度：HV80-110） | 13500 | 2024-06-24 | 2024-07-04 | 5 | 2024-07-16 10:13:08 | 2024-07-19 06:16:49 | 江苏东方九天新能源材料有限公司 | 192991 | 张天圣 | 张天圣 |  | 0.1 | 13510 | 760 | 1 | JG12240601341 | 轧0.1，米数控制在23100-23200米，脱脂分一包10400米。 |  |  |  |  | 4007 | 7
最终冷轧 | JG12240601332 | JG1224060133 | 东方850轧机 | 合格 | 合格品 | 甲 | 蔡迎虎 | 6655 | 6620 | 0.9947 | 11550 | 0.1 | 760 | 850轧机普光辊(Ra0.4-0.6μm)轧制0.1mm(0.4-0.25-0.15-0.115-0.1) |  | 20100142 | 轧硬 | 0.4*760-SPCC | 30210015 | 光亮卷 | 0.1-SPCC |  | 30 | MO000938 | MO000938-006-02 | KSFW001 | 东方小品种钢前处理 0.67（昆山富维 厚度公差：0.660-0.670mm,光泽度大于150GU（横向、纵向），粗糙度：Ra0.2-0.45um.硬度：HV80-110） | 13480 | 2024-06-24 | 2024-07-04 | 5 | 2024-07-19 06:04:41 | 2024-07-19 06:05:27 | 江苏东方九天新能源材料有限公司 | 192990 | 吴宏林 |  |  | 0.4 | 2830 | 760 | 1 | JG12240601332 | 轧0.1，米数控制在23100-23200米，脱脂分一包10400米。 |  |  |  |  | 3987 | 6
一次脱脂 | DL00240700252 | DL0024070025 | 东方950脱脂2# | 合格 | 让步接收 | 甲 | 韩成飞,周志平 | 5995 | 5995 | 1 | 2100 | 0.6 | 610 | 昆山泰德通：脱脂（单位张力5.0）、转退火 | X细划伤(),A暗线印() | 20100082 | 轧硬 | 0.6*610-SPCC | 20600016 | 镍钝化卷半成品 | 0.15-SPCC |  | 10 | MO001710 | MO001710-001-02 | XPZG001 | 小品种钢前处理模板 | 12165 | 2024-07-17 | 2024-07-27 | 3 | 2024-07-19 05:54:47 | 2024-07-19 05:56:36 | 江苏东方九天新能源材料有限公司 |  | 周志平 |  | 1 | 0.6 | 2100 | 610 | 1 | DL00240700252 | 昆山泰德通：（0.15*610）厚度±0.005，硬度HV90-110,粗糙度按照新工艺试制要求生产 |  | X细划伤(),A暗线印() |  |  |  | 1
一次脱脂 | DL00240700251 | DL0024070025 | 东方950脱脂2# | 合格 | 让步接收 | 甲 | 韩成飞,周志平 | 6145 | 6145 | 1 | 2150 | 0.6 | 610 | 昆山泰德通：脱脂（单位张力5.0）、转退火 | X细划伤(),S色差条印() | 20100082 | 轧硬 | 0.6*610-SPCC | 20600016 | 镍钝化卷半成品 | 0.15-SPCC |  | 10 | MO001710 | MO001710-001-01 | XPZG001 | 小品种钢前处理模板 | 12165 | 2024-07-17 | 2024-07-27 | 3 | 2024-07-19 05:54:47 | 2024-07-19 05:56:36 | 江苏东方九天新能源材料有限公司 |  | 周志平 |  | 1 | 0.6 | 2150 | 610 | 1 | DL00240700251 | 昆山泰德通：（0.15*610）厚度±0.005，硬度HV90-110,粗糙度按照新工艺试制要求生产 |  | X细划伤(),S色差条印() |  |  |  | 1
最终平整 | JG12240602602 | JG1224060260 | 东方850平整 | 合格 | 让步接收 | 甲 | 陈俊华,钱琨 | 5400 | 5390 | 0.9981 | 9420 | 0.1 | 760 | 平整 | K孔洞(512.7-543.3米传89-89.5MM8个0.14-0.49平方毫米；2605.8米传335.9MM1.91MM2平方毫米 | 20100142 | 轧硬 | 0.4*760-SPCC | 30210015 | 光亮卷 | 0.1-SPCC |  | 60 | MO000947 | MO000947-018-02 | KSFW001 | 东方小品种钢前处理 0.67（昆山富维 厚度公差：0.660-0.670mm,光泽度大于150GU（横向、纵向），粗糙度：Ra0.2-0.45um.硬度：HV80-110） | 13095 | 2024-06-25 | 2024-07-05 | 2 | 2024-07-19 05:53:29 | 2024-07-19 05:55:01 | 江苏东方九天新能源材料有限公司 | 193157 | 陈俊华 |  |  | 0.1 | 9370 | 760 | 1 | JG12240602602 | 轧0.1，米数控制在22200-22300米，脱脂分一包9200米。 | 1 | K孔洞(512.7-543.3米传89-89.5MM8个0.14-0.49；2605.8米传335.9MM1.91MM2) | 是 | 是 | 3094 | 18
最终脱脂 | DL00240550992 | DL0024055099 | 东方950脱脂1# | 合格 | 合格品 | 甲 | 关莫平,王建军 | 6220 | 6130 | 0.9855 | 2700 | 0.46 | 630 | 泰兴双永：脱脂(单位张力5.8）、转退火 |  | 20100086 | 轧硬 | 0.6*630-SPCC | 31010047 | 小品种钢卷 | 0.46-SPCC |  | 30 | MO001551 | MO001551-001-02 | XPZG001 | 小品种钢前处理模板 | 12530 | 2024-07-12 | 2024-07-22 | 3 | 2024-07-19 05:36:34 | 2024-07-19 05:37:12 | 江苏东方九天新能源材料有限公司 | 239467 | 王建军 |  |  | 0.46 | 2800 | 630 | 1 | DL00240550992 | 泰兴双永：（0.46*630）厚度±0.01mm，HV90-110,粗糙度0.8-1.0μM，卷重2-3吨 |  |  |  |  | 1297 | 1
一次脱脂 | DL00240700352 | DL0024070035 | 东方950脱脂2# | 合格 | 让步接收 | 甲 | 韩成飞,周志平 | 6110 | 6110 | 1 | 2140 | 0.6 | 610 | 苏州中意：脱脂(单位张力5.0）、转退火 | S色差条印() | 20100082 | 轧硬 | 0.6*610-SPCC | 31010009 | 小品种钢卷 | 0.14-SPCC |  | 10 | MO001704 | MO001704-001-02 | XPZG001 | 小品种钢前处理模板 | 12275 | 2024-07-17 | 2024-07-27 | 5 | 2024-07-19 05:07:29 | 2024-07-19 05:09:07 | 江苏东方九天新能源材料有限公司 |  | 周志平 |  | 1 | 0.6 | 2140 | 610 | 1 | DL00240700352 | 苏州中意：（0.14*610）厚度±0.005MM,硬度HV100-110,粗糙度≤0.2μm，转分剪 |  | S色差条印() |  |  | 13459 | 1
一次脱脂 | DL00240700351 | DL0024070035 | 东方950脱脂2# | 合格 | 让步接收 | 甲 | 韩成飞,周志平 | 6140 | 6140 | 1 | 2150 | 0.6 | 610 | 苏州中意：脱脂(单位张力5.0）、转退火 | S色差条印() | 20100082 | 轧硬 | 0.6*610-SPCC | 31010009 | 小品种钢卷 | 0.14-SPCC |  | 10 | MO001704 | MO001704-001-01 | XPZG001 | 小品种钢前处理模板 | 12275 | 2024-07-17 | 2024-07-27 | 5 | 2024-07-19 05:07:29 | 2024-07-19 05:09:06 | 江苏东方九天新能源材料有限公司 |  | 周志平 |  | 1 | 0.6 | 2150 | 610 | 1 | DL00240700351 | 苏州中意：（0.14*610）厚度±0.005MM,硬度HV100-110,粗糙度≤0.2μm，转分剪 |  | S色差条印() |  |  | 13459 | 1
最终脱脂 | DL00240550991 | DL0024055099 | 东方950脱脂1# | 合格 | 合格品 | 甲 | 关莫平,王建军 | 6160 | 6060 | 0.9838 | 2675 | 0.46 | 630 | 泰兴双永：脱脂(单位张力5.8）、转退火 |  | 20100086 | 轧硬 | 0.6*630-SPCC | 31010047 | 小品种钢卷 | 0.46-SPCC |  | 30 | MO001551 | MO001551-001-01 | XPZG001 | 小品种钢前处理模板 | 12530 | 2024-07-12 | 2024-07-22 | 3 | 2024-07-19 04:32:35 | 2024-07-19 04:57:26 | 江苏东方九天新能源材料有限公司 | 239467 | 王建军 |  |  | 0.46 | 2700 | 630 | 1 | DL00240550991 | 泰兴双永：（0.46*630）厚度±0.01mm，HV90-110,粗糙度0.8-1.0μM，卷重2-3吨 |  |  |  |  | 1297 | 1
最终平整 | JG12240602352 | JG1224060235 | 东方850平整 | 合格 | 合格品 | 甲 | 陈俊华,钱琨 | 5730 | 5730 | 1 | 10060 | 0.1 | 760 | 平整 | R乳化斑(重) | 20100142 | 轧硬 | 0.4*760-SPCC | 30210015 | 光亮卷 | 0.1-SPCC |  | 60 | MO000945 | MO000945-009-02 | KSFW001 | 东方小品种钢前处理 0.67（昆山富维 厚度公差：0.660-0.670mm,光泽度大于150GU（横向、纵向），粗糙度：Ra0.2-0.45um.硬度：HV80-110） | 13470 | 2024-06-25 | 2024-07-05 | 2 | 2024-07-19 04:55:30 | 2024-07-19 04:56:12 | 江苏东方九天新能源材料有限公司 | 193089 | 陈俊华 |  |  | 0.1 | 9980 | 760 | 1 | JG12240602352 | 轧0.1，米数控制在23100-23200米，脱脂分一包10400米。 | 1 | R乳化斑(重) | 是 | 是 | 3407 | 9
铬钝化 | JG1224070187 | JG1224070187 | 东方铬钝化750 | 合格 | 让步接收 | 乙 | 李澍 | 6986 | 6977 | 0.9987 | 9520 | 0.15 | 610 | 镀铬量80-100 | 厚度公差高0.16 | 30210011 | 光亮卷 | 0.15-SPCC | 30110011 | 铬钝化卷 | 0.15-SPCC |  | 10 | MO001737 | MO001737-004 | GDH001 | 铬钝化模板 | 6986 | 2024-07-18 | 2024-07-18 | 3 | 2024-07-19 03:54:18 | 2024-07-19 04:44:11 | 江苏东方九天新能源材料有限公司 | 247750 | 李澍 |  |  | 0.15 | 9470 | 610 | 1 | JG1224070187 |  | 1 | 白斑 辊印 条印 | 是 | 是 | 50 | 4
最终脱脂 | DL12240700132 | DL1224070013 | 东方950脱脂1# | 合格 | 合格品 | 甲 | 关莫平,王建军 | 6210 | 5980 | 0.963 | 1850 | 0.68 | 610 | 泰兴双永：脱脂（单位张力3.8）、转退火 |  | 20100130 | 轧硬 | 1.2*610-SPCC | 31010068 | 小品种钢卷 | 0.68-SPCC |  | 30 | MO001542 | MO001542-001-02 | XPZG001 | 小品种钢前处理模板 | 12330 | 2024-07-12 | 2024-07-22 | 3 | 2024-07-19 03:51:55 | 2024-07-19 04:19:51 | 江苏东方九天新能源材料有限公司 | 239171 | 王建军 |  |  | 0.68 | 1900 | 610 | 1 | DL12240700132 | 泰兴双永：（0.68*610）厚度±0.01mm，HV90-110,粗糙度0.8-1.0μM，卷重2-3吨 |  |  |  |  | 2445 | 1
一次脱脂 | DL00240700362 | DL0024070036 | 东方950脱脂2# | 合格 | 让步接收 | 甲 | 韩成飞,周志平 | 6100 | 6100 | 1 | 2140 | 0.6 | 610 | 昆山富裕炜：脱脂（单位张力5.0）、转退火 | X细划伤(),S色差条印() | 20100082 | 轧硬 | 0.6*610-SPCC | 31010010 | 小品种钢卷 | 0.15-SPCC |  | 10 | MO001706 | MO001706-001-02 | XPZG001 | 小品种钢前处理模板 | 12285 | 2024-07-17 | 2024-07-27 | 5 | 2024-07-19 04:06:43 | 2024-07-19 04:08:42 | 江苏东方九天新能源材料有限公司 |  | 周志平 |  | 1 | 0.6 | 2140 | 610 | 1 | DL00240700362 | 昆山富裕炜:（0.15*610）厚度±0.005MM,硬度HV100-120,粗糙度≤0.15μm，卷重2-3吨 |  | X细划伤(),S色差条印() |  |  | 5956 | 1
一次脱脂 | DL00240700361 | DL0024070036 | 东方950脱脂2# | 合格 | 让步接收 | 甲 | 韩成飞,周志平 | 6140 | 6140 | 1 | 2150 | 0.6 | 610 | 昆山富裕炜：脱脂（单位张力5.0）、转退火 | X细划伤(),S色差条印(),X锈斑() | 20100082 | 轧硬 | 0.6*610-SPCC | 31010010 | 小品种钢卷 | 0.15-SPCC |  | 10 | MO001706 | MO001706-001-01 | XPZG001 | 小品种钢前处理模板 | 12285 | 2024-07-17 | 2024-07-27 | 5 | 2024-07-19 04:06:43 | 2024-07-19 04:08:42 | 江苏东方九天新能源材料有限公司 |  | 周志平 |  | 1 | 0.6 | 2150 | 610 | 1 | DL00240700361 | 昆山富裕炜:（0.15*610）厚度±0.005MM,硬度HV100-120,粗糙度≤0.15μm，卷重2-3吨 |  | X细划伤(),S色差条印(),X锈斑() |  |  | 5956 | 1
最终冷轧 | JG1224060146 | JG1224060146 | 东方850轧机 | 合格 | 合格品 |  | 吴宏林 | 11670 | 11600 | 0.994 | 19954 | 0.1 | 760 | 850轧机普光辊(Ra0.4-0.6μm)轧制0.1mm(0.4-0.25-0.15-0.115-0.1) |  | 20100142 | 轧硬 | 0.4*760-SPCC | 30210015 | 光亮卷 | 0.1-SPCC |  | 30 | MO000948 | MO000948-002 | KSFW001 | 东方小品种钢前处理 0.67（昆山富维 厚度公差：0.660-0.670mm,光泽度大于150GU（横向、纵向），粗糙度：Ra0.2-0.45um.硬度：HV80-110） | 11685 | 2024-06-25 | 2024-07-05 | 5 | 2024-07-19 04:00:13 | 2024-07-19 04:05:24 | 江苏东方九天新能源材料有限公司 | 193160 | 吴宏林 |  |  | 0.4 | 4950 | 760 | 1 | JG1224060146 | 轧0.1，米数控制在11900-20000米，脱脂分一包9300米。 |  |  | 否 | 否 | 4934 | 2
最终脱脂 | DL12240700131 | DL1224070013 | 东方950脱脂1# | 合格 | 合格品 | 甲 | 关莫平,王建军 | 5970 | 5820 | 0.9749 | 1780 | 0.68 | 610 | 泰兴双永：脱脂（单位张力3.8）、转退火 |  | 20100130 | 轧硬 | 1.2*610-SPCC | 31010068 | 小品种钢卷 | 0.68-SPCC |  | 30 | MO001542 | MO001542-001-01 | XPZG001 | 小品种钢前处理模板 | 12330 | 2024-07-12 | 2024-07-22 | 3 | 2024-07-19 03:20:45 | 2024-07-19 03:50:37 | 江苏东方九天新能源材料有限公司 | 239171 | 王建军 |  |  | 0.68 | 1780 | 610 | 1 | DL12240700131 | 泰兴双永：（0.68*610）厚度±0.01mm，HV90-110,粗糙度0.8-1.0μM，卷重2-3吨 |  |  |  |  | 2445 | 1
一次脱脂 | DL00240700182 | DL0024070018 | 东方950脱脂2# | 合格 | 让步接收 | 甲 | 韩成飞,周志平 | 5975 | 5975 | 1 | 2170 | 0.6 | 590 | 海金杜门：脱脂（单位张力5.0）、转退火 | S色差条印() | 20100077 | 轧硬 | 0.6*590-SPCC | 20600001 | 镍钝化卷半成品 | 0.203-SPCC |  | 10 | MO001691 | MO001691-001-02 | HJDM003 | 东方镍钝化半成品前处理0.203（海金杜门：厚度公差：0.198-0.203mm、硬度：90-100HV,粗糙度：Ra0.5-0.7μm） | 11915 | 2024-07-17 | 2024-07-27 | 3 | 2024-07-19 03:17:07 | 2024-07-19 03:18:31 | 江苏东方九天新能源材料有限公司 |  | 周志平 |  | 1 | 0.6 | 2170 | 590 | 1 | DL00240700182 | 海金杜门:(0.203*590)厚度公差: 0.198-0.203mm、硬度: 90-100HV,粗粕度: Ra0.5-0.7um |  | S色差条印() |  |  | 17671 | 1
一次脱脂 | DL00240700181 | DL0024070018 | 东方950脱脂2# | 合格 | 让步接收 | 甲 | 韩成飞,周志平 | 5910 | 5910 | 1 | 2150 | 0.6 | 590 | 海金杜门：脱脂（单位张力5.0）、转退火 | S色差条印() | 20100077 | 轧硬 | 0.6*590-SPCC | 20600001 | 镍钝化卷半成品 | 0.203-SPCC |  | 10 | MO001691 | MO001691-001-01 | HJDM003 | 东方镍钝化半成品前处理0.203（海金杜门：厚度公差：0.198-0.203mm、硬度：90-100HV,粗糙度：Ra0.5-0.7μm） | 11915 | 2024-07-17 | 2024-07-27 | 3 | 2024-07-19 03:17:07 | 2024-07-19 03:18:31 | 江苏东方九天新能源材料有限公司 |  | 周志平 |  | 1 | 0.6 | 2150 | 590 | 1 | DL00240700181 | 海金杜门:(0.203*590)厚度公差: 0.198-0.203mm、硬度: 90-100HV,粗粕度: Ra0.5-0.7um |  | S色差条印() |  |  | 17671 | 1
最终脱脂 | DL00240551102 | DL0024055110 | 东方950脱脂1# | 合格 | 合格品 | 甲 | 关莫平,王建军 | 6250 | 6160 | 0.9856 | 3165 | 0.4 | 630 | 泰兴双永：脱脂(单位张力6.2）、转退火 |  | 20100086 | 轧硬 | 0.6*630-SPCC | 31010040 | 小品种钢卷 | 0.39-SPCC |  | 30 | MO001548 | MO001548-001-02 | XPZG001 | 小品种钢前处理模板 | 12635 | 2024-07-12 | 2024-07-22 | 5 | 2024-07-19 02:30:27 | 2024-07-19 03:10:18 | 江苏东方九天新能源材料有限公司 | 239420 | 王建军 |  |  | 0.4 | 3200 | 630 | 1 | DL00240551102 | 泰兴双永：（0.39*630）厚度±0.01mm，HV90-110,粗糙度0.8-1.0μM，卷重2-3吨 |  |  |  |  | 1530 | 1
镍钝化 | JL0024030031-2 | JL0024030031-2 | 东方镍钝化1150 | 合格 | 让步接收 | 甲 | 丁涛 | 5800 | 5871 | 1.0122 | 5900 | 0.2 | 630 | 四川泰虹:1150镍钝化工段镀镍，HV115-145,镍层要求A＞2μm，B:＞2μm，厚度±0.01，粗糙度Ra0.4-0.6,纸管芯，转东方分剪工段 | A凹印(470米板面中间凹印，1870米传动侧25CM处凹印)D单边浪(内100米来料操作侧间隙性边浪（木耳边）)C虫斑(偶有虫斑)X线条印(来料板面多处线条印，来料板面振纹，横辊印，偶有划伤)X锈斑(5730-5740米来料传动侧边部锈斑镀后发白) | 31010030 | 小品种钢卷 | 0.2-SPCC | 31310016 | 镍钝化卷 | 0.2-SPCC |  | 10 | MO001718 | MO001718-001 | NDH001 | 镍钝化模板 | 5800 | 2024-07-19 | 2024-07-23 | 3 | 2024-07-18 22:10:26 | 2024-07-19 03:06:52 | 江苏东方九天新能源材料有限公司 | 246322 | 丁涛 |  |  | 0.2 | 0 | 630 | 1 | JL0024030031-2 | 四川泰虹:（0.2*630）厚度±0.005,HV110-130,粗糙度0.4-0.6，双面镀镍，镍层厚度≥2μM | 1 | A凹印(470米板面中间凹印，1870米传动侧25CM处凹印)D单边浪(内100米来料操作侧间隙性边浪（木耳边）)C虫斑(偶有虫斑)X线条印(来料板面多处线条印，来料板面振纹，横辊印，偶有划伤)X锈斑(5730-5740米来料传动侧边部锈斑镀后发白) | 是 | 是 | 296 | 1
最终平整 | JL00240401282 | JL0024040128 | 东方750平整 | 合格 | 让步接收 | 甲 | 丁振 | 4870 | 4840 | 0.9938 | 7320 | 0.14 | 610 | 苏州中意：750平整用普光棍（Ra≤0.2μm)平整厚度公差：0.135-0.145mm、硬度100-110HV、粗糙度Ra≤0.2μm、转分切 | X细划伤(来料多条划伤线印，传边5CM点辊印),Z振纹(来料振纹，横条印，细划伤),N粘钢折印(4000米后操边折印1-4CM，尾部300米不规律折印) | 20100082 | 轧硬 | 0.6*610-SPCC | 31010009 | 小品种钢卷 | 0.14-SPCC |  | 60 | MO001105 | MO001105-001-02 | XPZG001 | 小品种钢前处理模板 | 12140 | 2024-07-02 | 2024-07-15 | 2 | 2024-07-19 02:49:51 | 2024-07-19 02:51:53 | 江苏东方九天新能源材料有限公司 | 201009 | 丁振 |  |  | 0.14 | 6880 | 610 | 1 | JL00240401282 | 苏州中意（0.14）：厚度±0.005MM,HV100-110,C粗糙度≤0.2μ | 1 | X细划伤(来料多条划伤线印，传边5CM点辊印),Z振纹(来料振纹，横条印，细划伤),N粘钢折印(4000米后操边折印1-4CM，尾部300米不规律折印) | 是 | 是 | 12732 | 1
最终平整 | JG12240602502 | JG1224060250 | 东方850平整 | 合格 | 让步接收 | 甲 | 陈俊华,钱琨 | 7140 | 7140 | 1 | 12430 | 0.1 | 760 | 平整 | 内50米处停机斑(重)，878.6米传416.3MM孔洞0.14平方毫米，4678.3米传295MM孔洞0.28平方毫米 | 20100142 | 轧硬 | 0.4*760-SPCC | 30210015 | 光亮卷 | 0.1-SPCC |  | 60 | MO000945 | MO000945-010-02 | KSFW001 | 东方小品种钢前处理 0.67（昆山富维 厚度公差：0.660-0.670mm,光泽度大于150GU（横向、纵向），粗糙度：Ra0.2-0.45um.硬度：HV80-110） | 13470 | 2024-06-25 | 2024-07-05 | 2 | 2024-07-19 02:49:03 | 2024-07-19 02:50:30 | 江苏东方九天新能源材料有限公司 | 193090 | 陈俊华 |  |  | 0.1 | 12400 | 760 | 1 | JG12240602502 | 轧0.1，米数控制在23100-23200米，脱脂分一包10400米。 | 1 | T停机斑(内50米处，重),K孔洞(878.6米传416.3MM0.14；4678.3米传295MM0.28MM2) | 是 | 是 | 5589 | 10
分剪 | JL1224030172/20 | JL1224030172 | 东方分剪5# | 合格 | 合格品 | 甲 | 秦海波 | 144 | 144 | 1 | 0 | 0.3 | 74.8 | 1：排刀规格142*4+74.8 切一包 注意142的一吨发银帆 首钢SPCC 此单发浙江银轮 HV100±10.毛化面轻涂油。0.2/0.3管芯500mm,0.13管芯400mm。厚度公差0.29-0.3mm，宽度公差+0/-0.1mm |  | 31010041 | 小品种钢卷 | 0.3-SPCC | 31020053 | 小品种钢分切带 | 0.3-SPCC |  | 10 | MO001741 | MO001741-001-20 | FJ001 | 分剪模板 | 5190 | 2024-07-18 | 2024-07-18 | 3 | 2024-07-19 02:41:07 | 2024-07-19 02:44:40 | 江苏东方九天新能源材料有限公司 |  | 秦海波 |  | 1 | 0.3 | 0 | 74.8 | 1 | JL1224030172/20 | 1：排刀规格142*4+74.8 切一包 注意142的一吨发银帆 首钢SPCC 此单发浙江银轮 HV100±10.毛化面轻涂油。0.2/0.3管芯500mm,0.13管芯400mm。厚度公差0.29-0.3mm，宽度公差+0/-0.1mm | 1 |  | 是 | 是 | 3 | 1
分剪 | JL1224030172/19 | JL1224030172 | 东方分剪5# | 合格 | 合格品 | 甲 | 秦海波 | 274 | 274 | 1 | 0 | 0.3 | 142 | 1：排刀规格142*4+74.8 切一包 注意142的一吨发银帆 首钢SPCC 此单发浙江银轮 HV100±10.毛化面轻涂油。0.2/0.3管芯500mm,0.13管芯400mm。厚度公差0.29-0.3mm，宽度公差+0/-0.1mm |  | 31010041 | 小品种钢卷 | 0.3-SPCC | 31020053 | 小品种钢分切带 | 0.3-SPCC |  | 10 | MO001741 | MO001741-001-19 | FJ001 | 分剪模板 | 5190 | 2024-07-18 | 2024-07-18 | 3 | 2024-07-19 02:41:07 | 2024-07-19 02:44:40 | 江苏东方九天新能源材料有限公司 |  | 秦海波 |  | 1 | 0.3 | 0 | 142 | 1 | JL1224030172/19 | 1：排刀规格142*4+74.8 切一包 注意142的一吨发银帆 首钢SPCC 此单发浙江银轮 HV100±10.毛化面轻涂油。0.2/0.3管芯500mm,0.13管芯400mm。厚度公差0.29-0.3mm，宽度公差+0/-0.1mm | 1 |  | 是 | 是 | 3 | 1
分剪 | JL1224030172/18 | JL1224030172 | 东方分剪5# | 合格 | 合格品 | 甲 | 秦海波 | 274 | 274 | 1 | 0 | 0.3 | 142 | 1：排刀规格142*4+74.8 切一包 注意142的一吨发银帆 首钢SPCC 此单发浙江银轮 HV100±10.毛化面轻涂油。0.2/0.3管芯500mm,0.13管芯400mm。厚度公差0.29-0.3mm，宽度公差+0/-0.1mm |  | 31010041 | 小品种钢卷 | 0.3-SPCC | 31020053 | 小品种钢分切带 | 0.3-SPCC |  | 10 | MO001741 | MO001741-001-18 | FJ001 | 分剪模板 | 5190 | 2024-07-18 | 2024-07-18 | 3 | 2024-07-19 02:41:07 | 2024-07-19 02:44:40 | 江苏东方九天新能源材料有限公司 |  | 秦海波 |  | 1 | 0.3 | 0 | 142 | 1 | JL1224030172/18 | 1：排刀规格142*4+74.8 切一包 注意142的一吨发银帆 首钢SPCC 此单发浙江银轮 HV100±10.毛化面轻涂油。0.2/0.3管芯500mm,0.13管芯400mm。厚度公差0.29-0.3mm，宽度公差+0/-0.1mm | 1 |  | 是 | 是 | 3 | 1
分剪 | JL1224030172/17 | JL1224030172 | 东方分剪5# | 合格 | 合格品 | 甲 | 秦海波 | 273 | 273 | 1 | 0 | 0.3 | 142 | 1：排刀规格142*4+74.8 切一包 注意142的一吨发银帆 首钢SPCC 此单发浙江银轮 HV100±10.毛化面轻涂油。0.2/0.3管芯500mm,0.13管芯400mm。厚度公差0.29-0.3mm，宽度公差+0/-0.1mm |  | 31010041 | 小品种钢卷 | 0.3-SPCC | 31020053 | 小品种钢分切带 | 0.3-SPCC |  | 10 | MO001741 | MO001741-001-17 | FJ001 | 分剪模板 | 5190 | 2024-07-18 | 2024-07-18 | 3 | 2024-07-19 02:41:07 | 2024-07-19 02:44:40 | 江苏东方九天新能源材料有限公司 |  | 秦海波 |  | 1 | 0.3 | 0 | 142 | 1 | JL1224030172/17 | 1：排刀规格142*4+74.8 切一包 注意142的一吨发银帆 首钢SPCC 此单发浙江银轮 HV100±10.毛化面轻涂油。0.2/0.3管芯500mm,0.13管芯400mm。厚度公差0.29-0.3mm，宽度公差+0/-0.1mm | 1 |  | 是 | 是 | 3 | 1
分剪 | JL1224030172/16 | JL1224030172 | 东方分剪5# | 合格 | 合格品 | 甲 | 秦海波 | 270 | 270 | 1 | 0 | 0.3 | 142 | 1：排刀规格142*4+74.8 切一包 注意142的一吨发银帆 首钢SPCC 此单发浙江银轮 HV100±10.毛化面轻涂油。0.2/0.3管芯500mm,0.13管芯400mm。厚度公差0.29-0.3mm，宽度公差+0/-0.1mm |  | 31010041 | 小品种钢卷 | 0.3-SPCC | 31020053 | 小品种钢分切带 | 0.3-SPCC |  | 10 | MO001741 | MO001741-001-16 | FJ001 | 分剪模板 | 5190 | 2024-07-18 | 2024-07-18 | 3 | 2024-07-19 02:41:07 | 2024-07-19 02:44:40 | 江苏东方九天新能源材料有限公司 |  | 秦海波 |  | 1 | 0.3 | 0 | 142 | 1 | JL1224030172/16 | 1：排刀规格142*4+74.8 切一包 注意142的一吨发银帆 首钢SPCC 此单发浙江银轮 HV100±10.毛化面轻涂油。0.2/0.3管芯500mm,0.13管芯400mm。厚度公差0.29-0.3mm，宽度公差+0/-0.1mm | 1 |  | 是 | 是 | 3 | 1
分剪 | JL1224030172/15 | JL1224030172 | 东方分剪5# | 合格 | 合格品 | 甲 | 秦海波 | 130 | 130 | 1 | 0 | 0.3 | 74.8 | 1：排刀规格142*4+74.8 切一包 注意142的一吨发银帆 首钢SPCC 此单发浙江银轮 HV100±10.毛化面轻涂油。0.2/0.3管芯500mm,0.13管芯400mm。厚度公差0.29-0.3mm，宽度公差+0/-0.1mm |  | 31010041 | 小品种钢卷 | 0.3-SPCC | 31020053 | 小品种钢分切带 | 0.3-SPCC |  | 10 | MO001741 | MO001741-001-15 | FJ001 | 分剪模板 | 5190 | 2024-07-18 | 2024-07-18 | 3 | 2024-07-19 02:41:07 | 2024-07-19 02:44:40 | 江苏东方九天新能源材料有限公司 |  | 秦海波 |  | 1 | 0.3 | 0 | 74.8 | 1 | JL1224030172/15 | 1：排刀规格142*4+74.8 切一包 注意142的一吨发银帆 首钢SPCC 此单发浙江银轮 HV100±10.毛化面轻涂油。0.2/0.3管芯500mm,0.13管芯400mm。厚度公差0.29-0.3mm，宽度公差+0/-0.1mm | 1 |  | 是 | 是 | 3 | 1
分剪 | JL1224030172/14 | JL1224030172 | 东方分剪5# | 合格 | 合格品 | 甲 | 秦海波 | 247 | 247 | 1 | 0 | 0.3 | 142 | 1：排刀规格142*4+74.8 切一包 注意142的一吨发银帆 首钢SPCC 此单发浙江银轮 HV100±10.毛化面轻涂油。0.2/0.3管芯500mm,0.13管芯400mm。厚度公差0.29-0.3mm，宽度公差+0/-0.1mm |  | 31010041 | 小品种钢卷 | 0.3-SPCC | 31020053 | 小品种钢分切带 | 0.3-SPCC |  | 10 | MO001741 | MO001741-001-14 | FJ001 | 分剪模板 | 5190 | 2024-07-18 | 2024-07-18 | 3 | 2024-07-19 02:41:07 | 2024-07-19 02:44:40 | 江苏东方九天新能源材料有限公司 |  | 秦海波 |  | 1 | 0.3 | 0 | 142 | 1 | JL1224030172/14 | 1：排刀规格142*4+74.8 切一包 注意142的一吨发银帆 首钢SPCC 此单发浙江银轮 HV100±10.毛化面轻涂油。0.2/0.3管芯500mm,0.13管芯400mm。厚度公差0.29-0.3mm，宽度公差+0/-0.1mm | 1 |  | 是 | 是 | 3 | 1
分剪 | JL1224030172/13 | JL1224030172 | 东方分剪5# | 合格 | 合格品 | 甲 | 秦海波 | 246 | 246 | 1 | 0 | 0.3 | 142 | 1：排刀规格142*4+74.8 切一包 注意142的一吨发银帆 首钢SPCC 此单发浙江银轮 HV100±10.毛化面轻涂油。0.2/0.3管芯500mm,0.13管芯400mm。厚度公差0.29-0.3mm，宽度公差+0/-0.1mm |  | 31010041 | 小品种钢卷 | 0.3-SPCC | 31020053 | 小品种钢分切带 | 0.3-SPCC |  | 10 | MO001741 | MO001741-001-13 | FJ001 | 分剪模板 | 5190 | 2024-07-18 | 2024-07-18 | 3 | 2024-07-19 02:41:07 | 2024-07-19 02:44:40 | 江苏东方九天新能源材料有限公司 |  | 秦海波 |  | 1 | 0.3 | 0 | 142 | 1 | JL1224030172/13 | 1：排刀规格142*4+74.8 切一包 注意142的一吨发银帆 首钢SPCC 此单发浙江银轮 HV100±10.毛化面轻涂油。0.2/0.3管芯500mm,0.13管芯400mm。厚度公差0.29-0.3mm，宽度公差+0/-0.1mm | 1 |  | 是 | 是 | 3 | 1
分剪 | JL1224030172/12 | JL1224030172 | 东方分剪5# | 合格 | 合格品 | 甲 | 秦海波 | 277 | 277 | 1 | 0 | 0.3 | 142 | 1：排刀规格142*4+74.8 切一包 注意142的一吨发银帆 首钢SPCC 此单发浙江银轮 HV100±10.毛化面轻涂油。0.2/0.3管芯500mm,0.13管芯400mm。厚度公差0.29-0.3mm，宽度公差+0/-0.1mm |  | 31010041 | 小品种钢卷 | 0.3-SPCC | 31020053 | 小品种钢分切带 | 0.3-SPCC |  | 10 | MO001741 | MO001741-001-12 | FJ001 | 分剪模板 | 5190 | 2024-07-18 | 2024-07-18 | 3 | 2024-07-19 02:41:07 | 2024-07-19 02:44:40 | 江苏东方九天新能源材料有限公司 |  | 秦海波 |  | 1 | 0.3 | 0 | 142 | 1 | JL1224030172/12 | 1：排刀规格142*4+74.8 切一包 注意142的一吨发银帆 首钢SPCC 此单发浙江银轮 HV100±10.毛化面轻涂油。0.2/0.3管芯500mm,0.13管芯400mm。厚度公差0.29-0.3mm，宽度公差+0/-0.1mm | 1 |  | 是 | 是 | 3 | 1
分剪 | JL1224030172/11 | JL1224030172 | 东方分剪5# | 合格 | 合格品 | 甲 | 秦海波 | 274 | 274 | 1 | 0 | 0.3 | 142 | 1：排刀规格142*4+74.8 切一包 注意142的一吨发银帆 首钢SPCC 此单发浙江银轮 HV100±10.毛化面轻涂油。0.2/0.3管芯500mm,0.13管芯400mm。厚度公差0.29-0.3mm，宽度公差+0/-0.1mm |  | 31010041 | 小品种钢卷 | 0.3-SPCC | 31020053 | 小品种钢分切带 | 0.3-SPCC |  | 10 | MO001741 | MO001741-001-11 | FJ001 | 分剪模板 | 5190 | 2024-07-18 | 2024-07-18 | 3 | 2024-07-19 02:41:07 | 2024-07-19 02:44:40 | 江苏东方九天新能源材料有限公司 |  | 秦海波 |  | 1 | 0.3 | 0 | 142 | 1 | JL1224030172/11 | 1：排刀规格142*4+74.8 切一包 注意142的一吨发银帆 首钢SPCC 此单发浙江银轮 HV100±10.毛化面轻涂油。0.2/0.3管芯500mm,0.13管芯400mm。厚度公差0.29-0.3mm，宽度公差+0/-0.1mm | 1 |  | 是 | 是 | 3 | 1
分剪 | JL1224030172/10 | JL1224030172 | 东方分剪5# | 合格 | 合格品 | 甲 | 秦海波 | 149 | 149 | 1 | 0 | 0.3 | 74.8 | 1：排刀规格142*4+74.8 切一包 注意142的一吨发银帆 首钢SPCC 此单发浙江银轮 HV100±10.毛化面轻涂油。0.2/0.3管芯500mm,0.13管芯400mm。厚度公差0.29-0.3mm，宽度公差+0/-0.1mm |  | 31010041 | 小品种钢卷 | 0.3-SPCC | 31020053 | 小品种钢分切带 | 0.3-SPCC |  | 10 | MO001741 | MO001741-001-10 | FJ001 | 分剪模板 | 5190 | 2024-07-18 | 2024-07-18 | 3 | 2024-07-19 02:41:07 | 2024-07-19 02:44:40 | 江苏东方九天新能源材料有限公司 |  | 秦海波 |  | 1 | 0.3 | 0 | 74.8 | 1 | JL1224030172/10 | 1：排刀规格142*4+74.8 切一包 注意142的一吨发银帆 首钢SPCC 此单发浙江银轮 HV100±10.毛化面轻涂油。0.2/0.3管芯500mm,0.13管芯400mm。厚度公差0.29-0.3mm，宽度公差+0/-0.1mm | 1 |  | 是 | 是 | 3 | 1
分剪 | JL1224030172/9 | JL1224030172 | 东方分剪5# | 合格 | 合格品 | 甲 | 秦海波 | 284 | 284 | 1 | 0 | 0.3 | 142 | 1：排刀规格142*4+74.8 切一包 注意142的一吨发银帆 首钢SPCC 此单发浙江银轮 HV100±10.毛化面轻涂油。0.2/0.3管芯500mm,0.13管芯400mm。厚度公差0.29-0.3mm，宽度公差+0/-0.1mm |  | 31010041 | 小品种钢卷 | 0.3-SPCC | 31020053 | 小品种钢分切带 | 0.3-SPCC |  | 10 | MO001741 | MO001741-001-09 | FJ001 | 分剪模板 | 5190 | 2024-07-18 | 2024-07-18 | 3 | 2024-07-19 02:41:07 | 2024-07-19 02:44:40 | 江苏东方九天新能源材料有限公司 |  | 秦海波 |  | 1 | 0.3 | 0 | 142 | 1 | JL1224030172/9 | 1：排刀规格142*4+74.8 切一包 注意142的一吨发银帆 首钢SPCC 此单发浙江银轮 HV100±10.毛化面轻涂油。0.2/0.3管芯500mm,0.13管芯400mm。厚度公差0.29-0.3mm，宽度公差+0/-0.1mm | 1 |  | 是 | 是 | 3 | 1
分剪 | JL1224030172/8 | JL1224030172 | 东方分剪5# | 合格 | 合格品 | 甲 | 秦海波 | 283 | 283 | 1 | 0 | 0.3 | 142 | 1：排刀规格142*4+74.8 切一包 注意142的一吨发银帆 首钢SPCC 此单发浙江银轮 HV100±10.毛化面轻涂油。0.2/0.3管芯500mm,0.13管芯400mm。厚度公差0.29-0.3mm，宽度公差+0/-0.1mm |  | 31010041 | 小品种钢卷 | 0.3-SPCC | 31020053 | 小品种钢分切带 | 0.3-SPCC |  | 10 | MO001741 | MO001741-001-08 | FJ001 | 分剪模板 | 5190 | 2024-07-18 | 2024-07-18 | 3 | 2024-07-19 02:41:07 | 2024-07-19 02:44:40 | 江苏东方九天新能源材料有限公司 |  | 秦海波 |  | 1 | 0.3 | 0 | 142 | 1 | JL1224030172/8 | 1：排刀规格142*4+74.8 切一包 注意142的一吨发银帆 首钢SPCC 此单发浙江银轮 HV100±10.毛化面轻涂油。0.2/0.3管芯500mm,0.13管芯400mm。厚度公差0.29-0.3mm，宽度公差+0/-0.1mm | 1 |  | 是 | 是 | 3 | 1
分剪 | JL1224030172/7 | JL1224030172 | 东方分剪5# | 合格 | 合格品 | 甲 | 秦海波 | 282 | 282 | 1 | 0 | 0.3 | 142 | 1：排刀规格142*4+74.8 切一包 注意142的一吨发银帆 首钢SPCC 此单发浙江银轮 HV100±10.毛化面轻涂油。0.2/0.3管芯500mm,0.13管芯400mm。厚度公差0.29-0.3mm，宽度公差+0/-0.1mm |  | 31010041 | 小品种钢卷 | 0.3-SPCC | 31020053 | 小品种钢分切带 | 0.3-SPCC |  | 10 | MO001741 | MO001741-001-07 | FJ001 | 分剪模板 | 5190 | 2024-07-18 | 2024-07-18 | 3 | 2024-07-19 02:41:07 | 2024-07-19 02:44:40 | 江苏东方九天新能源材料有限公司 |  | 秦海波 |  | 1 | 0.3 | 0 | 142 | 1 | JL1224030172/7 | 1：排刀规格142*4+74.8 切一包 注意142的一吨发银帆 首钢SPCC 此单发浙江银轮 HV100±10.毛化面轻涂油。0.2/0.3管芯500mm,0.13管芯400mm。厚度公差0.29-0.3mm，宽度公差+0/-0.1mm | 1 |  | 是 | 是 | 3 | 1
分剪 | JL1224030172/6 | JL1224030172 | 东方分剪5# | 合格 | 合格品 | 甲 | 秦海波 | 280 | 280 | 1 | 0 | 0.3 | 142 | 1：排刀规格142*4+74.8 切一包 注意142的一吨发银帆 首钢SPCC 此单发浙江银轮 HV100±10.毛化面轻涂油。0.2/0.3管芯500mm,0.13管芯400mm。厚度公差0.29-0.3mm，宽度公差+0/-0.1mm |  | 31010041 | 小品种钢卷 | 0.3-SPCC | 31020053 | 小品种钢分切带 | 0.3-SPCC |  | 10 | MO001741 | MO001741-001-06 | FJ001 | 分剪模板 | 5190 | 2024-07-18 | 2024-07-18 | 3 | 2024-07-19 02:41:07 | 2024-07-19 02:44:40 | 江苏东方九天新能源材料有限公司 |  | 秦海波 |  | 1 | 0.3 | 0 | 142 | 1 | JL1224030172/6 | 1：排刀规格142*4+74.8 切一包 注意142的一吨发银帆 首钢SPCC 此单发浙江银轮 HV100±10.毛化面轻涂油。0.2/0.3管芯500mm,0.13管芯400mm。厚度公差0.29-0.3mm，宽度公差+0/-0.1mm | 1 |  | 是 | 是 | 3 | 1
分剪 | JL1224030172/5 | JL1224030172 | 东方分剪5# | 合格 | 合格品 | 甲 | 秦海波 | 149 | 149 | 1 | 0 | 0.3 | 74.8 | 1：排刀规格142*4+74.8 切一包 注意142的一吨发银帆 首钢SPCC 此单发浙江银轮 HV100±10.毛化面轻涂油。0.2/0.3管芯500mm,0.13管芯400mm。厚度公差0.29-0.3mm，宽度公差+0/-0.1mm |  | 31010041 | 小品种钢卷 | 0.3-SPCC | 31020053 | 小品种钢分切带 | 0.3-SPCC |  | 10 | MO001741 | MO001741-001-05 | FJ001 | 分剪模板 | 5190 | 2024-07-18 | 2024-07-18 | 3 | 2024-07-19 02:41:07 | 2024-07-19 02:44:40 | 江苏东方九天新能源材料有限公司 |  | 秦海波 |  | 1 | 0.3 | 0 | 74.8 | 1 | JL1224030172/5 | 1：排刀规格142*4+74.8 切一包 注意142的一吨发银帆 首钢SPCC 此单发浙江银轮 HV100±10.毛化面轻涂油。0.2/0.3管芯500mm,0.13管芯400mm。厚度公差0.29-0.3mm，宽度公差+0/-0.1mm | 1 |  | 是 | 是 | 3 | 1
分剪 | JL1224030172/4 | JL1224030172 | 东方分剪5# | 合格 | 合格品 | 甲 | 秦海波 | 283 | 283 | 1 | 0 | 0.3 | 142 | 1：排刀规格142*4+74.8 切一包 注意142的一吨发银帆 首钢SPCC 此单发浙江银轮 HV100±10.毛化面轻涂油。0.2/0.3管芯500mm,0.13管芯400mm。厚度公差0.29-0.3mm，宽度公差+0/-0.1mm |  | 31010041 | 小品种钢卷 | 0.3-SPCC | 31020053 | 小品种钢分切带 | 0.3-SPCC |  | 10 | MO001741 | MO001741-001-04 | FJ001 | 分剪模板 | 5190 | 2024-07-18 | 2024-07-18 | 3 | 2024-07-19 02:41:07 | 2024-07-19 02:44:40 | 江苏东方九天新能源材料有限公司 |  | 秦海波 |  | 1 | 0.3 | 0 | 142 | 1 | JL1224030172/4 | 1：排刀规格142*4+74.8 切一包 注意142的一吨发银帆 首钢SPCC 此单发浙江银轮 HV100±10.毛化面轻涂油。0.2/0.3管芯500mm,0.13管芯400mm。厚度公差0.29-0.3mm，宽度公差+0/-0.1mm | 1 |  | 是 | 是 | 3 | 1
分剪 | JL1224030172/3 | JL1224030172 | 东方分剪5# | 合格 | 合格品 | 甲 | 秦海波 | 282 | 282 | 1 | 0 | 0.3 | 142 | 1：排刀规格142*4+74.8 切一包 注意142的一吨发银帆 首钢SPCC 此单发浙江银轮 HV100±10.毛化面轻涂油。0.2/0.3管芯500mm,0.13管芯400mm。厚度公差0.29-0.3mm，宽度公差+0/-0.1mm |  | 31010041 | 小品种钢卷 | 0.3-SPCC | 31020053 | 小品种钢分切带 | 0.3-SPCC |  | 10 | MO001741 | MO001741-001-03 | FJ001 | 分剪模板 | 5190 | 2024-07-18 | 2024-07-18 | 3 | 2024-07-19 02:41:07 | 2024-07-19 02:44:40 | 江苏东方九天新能源材料有限公司 |  | 秦海波 |  | 1 | 0.3 | 0 | 142 | 1 | JL1224030172/3 | 1：排刀规格142*4+74.8 切一包 注意142的一吨发银帆 首钢SPCC 此单发浙江银轮 HV100±10.毛化面轻涂油。0.2/0.3管芯500mm,0.13管芯400mm。厚度公差0.29-0.3mm，宽度公差+0/-0.1mm | 1 |  | 是 | 是 | 3 | 1
分剪 | JL1224030172/2 | JL1224030172 | 东方分剪5# | 合格 | 合格品 | 甲 | 秦海波 | 281 | 281 | 1 | 0 | 0.3 | 142 | 1：排刀规格142*4+74.8 切一包 注意142的一吨发银帆 首钢SPCC 此单发浙江银轮 HV100±10.毛化面轻涂油。0.2/0.3管芯500mm,0.13管芯400mm。厚度公差0.29-0.3mm，宽度公差+0/-0.1mm |  | 31010041 | 小品种钢卷 | 0.3-SPCC | 31020053 | 小品种钢分切带 | 0.3-SPCC |  | 10 | MO001741 | MO001741-001-02 | FJ001 | 分剪模板 | 5190 | 2024-07-18 | 2024-07-18 | 3 | 2024-07-19 02:41:07 | 2024-07-19 02:44:40 | 江苏东方九天新能源材料有限公司 |  | 秦海波 |  | 1 | 0.3 | 0 | 142 | 1 | JL1224030172/2 | 1：排刀规格142*4+74.8 切一包 注意142的一吨发银帆 首钢SPCC 此单发浙江银轮 HV100±10.毛化面轻涂油。0.2/0.3管芯500mm,0.13管芯400mm。厚度公差0.29-0.3mm，宽度公差+0/-0.1mm | 1 |  | 是 | 是 | 3 | 1
分剪 | JL1224030172/1 | JL1224030172 | 东方分剪5# | 合格 | 合格品 | 甲 | 秦海波 | 280 | 280 | 1 | 0 | 0.3 | 142 | 1：排刀规格142*4+74.8 切一包 注意142的一吨发银帆 首钢SPCC 此单发浙江银轮 HV100±10.毛化面轻涂油。0.2/0.3管芯500mm,0.13管芯400mm。厚度公差0.29-0.3mm，宽度公差+0/-0.1mm |  | 31010041 | 小品种钢卷 | 0.3-SPCC | 31020053 | 小品种钢分切带 | 0.3-SPCC |  | 10 | MO001741 | MO001741-001-01 | FJ001 | 分剪模板 | 5190 | 2024-07-18 | 2024-07-18 | 3 | 2024-07-19 02:41:07 | 2024-07-19 02:44:40 | 江苏东方九天新能源材料有限公司 |  | 秦海波 |  | 1 | 0.3 | 0 | 142 | 1 | JL1224030172/1 | 1：排刀规格142*4+74.8 切一包 注意142的一吨发银帆 首钢SPCC 此单发浙江银轮 HV100±10.毛化面轻涂油。0.2/0.3管芯500mm,0.13管芯400mm。厚度公差0.29-0.3mm，宽度公差+0/-0.1mm | 1 |  | 是 | 是 | 3 | 1
最终冷轧 | DL00240700101 | DL0024070010 | 东方650轧机 | 合格 | 让步接收 | 甲 | 关颜伟,徐炜 | 5930 | 5880 | 0.9916 | 4950 | 0.25 | 590 | 海金杜门：650轧机中间道次普光辊（Ra0.2-0.3μm)轧制，最后一道建议用Ra0.8-1.0μm毛化辊轧至0.254mm(0.6-0.45-0.35-0.29-0.25)厚度公差：0.253-0.258mm（注意公差范围）、板面粗糙度控制Ra0.4-0.6μm、转脱脂 | X细划伤(),A暗线印(),Z振纹(),H横辊印(),B白斑(),C擦伤() | 20100077 | 轧硬 | 0.6*590-SPCC | 20600002 | 镍钝化卷半成品 | 0.254-SPCC |  | 20 | MO001665 | MO001665-001-01 | HJDM002 | 东方镍钝化半成品前处理0.254（海金杜门：厚度公差：0.250-0.255mm、硬度：90-100HV,粗糙度：Ra0.5-0.7μm） | 11905 | 2024-07-16 | 2024-07-26 | 3 | 2024-07-19 02:27:40 | 2024-07-19 02:30:39 | 江苏东方九天新能源材料有限公司 | 244175 | 蔡迎虎 |  |  | 0.6 | 2150 | 590 | 1 | DL00240700101 | 海金杜门：（0.254*590）厚度公差: 0.250-0.255mm，硬度:90-100HV.粗稳度: Ra0.5-0.7um |  | X细划伤(),A暗线印(),Z振纹(),H横辊印(),B白斑(),C擦伤() |  |  | 2053 | 1
最终脱脂 | JG12240551482 | JG1224055148 | 东方950脱脂1# | 合格 | 合格品 | 甲 | 关莫平,王建军 | 6155 | 6155 | 1 | 10600 | 0.1 | 760 | 脱脂（950-1） |  | 20100142 | 轧硬 | 0.4*760-SPCC | 30210015 | 光亮卷 | 0.1-SPCC |  | 40 | MO000956 | MO000956-002-02 | KSFW001 | 东方小品种钢前处理 0.67（昆山富维 厚度公差：0.660-0.670mm,光泽度大于150GU（横向、纵向），粗糙度：Ra0.2-0.45um.硬度：HV80-110） | 13815 | 2024-06-25 | 2024-07-05 | 2 | 2024-07-19 00:58:03 | 2024-07-19 02:27:28 | 江苏东方九天新能源材料有限公司 |  | 王建军 |  | 1 | 0.1 | 10600 | 760 | 1 | JG12240551482 | 轧0.1，米数控制在23700-23800米，脱脂分一包10500米。 |  |  |  |  | 5807 | 2
最终脱脂 | JG12240551481 | JG1224055148 | 东方950脱脂1# | 合格 | 合格品 | 甲 | 关莫平,王建军 | 7330 | 7330 | 1 | 12600 | 0.1 | 760 | 脱脂（950-1） |  | 20100142 | 轧硬 | 0.4*760-SPCC | 30210015 | 光亮卷 | 0.1-SPCC |  | 40 | MO000956 | MO000956-002-01 | KSFW001 | 东方小品种钢前处理 0.67（昆山富维 厚度公差：0.660-0.670mm,光泽度大于150GU（横向、纵向），粗糙度：Ra0.2-0.45um.硬度：HV80-110） | 13815 | 2024-06-25 | 2024-07-05 | 2 | 2024-07-19 00:58:03 | 2024-07-19 02:27:28 | 江苏东方九天新能源材料有限公司 |  | 王建军 |  | 1 | 0.1 | 12600 | 760 | 1 | JG12240551481 | 轧0.1，米数控制在23700-23800米，脱脂分一包10500米。 |  |  |  |  | 5807 | 2
最终冷轧 | DL00240700142 | DL0024070014 | 东方650轧机 | 合格 | 让步接收 | 甲 | 关颜伟,徐炜 | 5730 | 5730 | 1 | 4800 | 0.25 | 590 | 海金杜门：650轧机中间道次普光辊（Ra0.2-0.3μm)轧制，最后一道建议用Ra0.8-1.0μm毛化辊轧至0.254mm(0.6-0.45-0.35-0.29-0.25)厚度公差：0.253-0.258mm（注意公差范围）、板面粗糙度控制Ra0.4-0.6μm、转脱脂 | X细划伤(),缩芯折印(),S色差条印(),Z振纹(),B白斑(),C挫伤(),X线条印() | 20100077 | 轧硬 | 0.6*590-SPCC | 20600002 | 镍钝化卷半成品 | 0.254-SPCC |  | 20 | MO001665 | MO001665-003-02 | HJDM002 | 东方镍钝化半成品前处理0.254（海金杜门：厚度公差：0.250-0.255mm、硬度：90-100HV,粗糙度：Ra0.5-0.7μm） | 11760 | 2024-07-16 | 2024-07-26 | 3 | 2024-07-19 02:24:26 | 2024-07-19 02:27:00 | 江苏东方九天新能源材料有限公司 | 244210 | 蔡迎虎 |  |  | 0.6 | 2080 | 590 | 1 | DL00240700142 | 海金杜门：（0.254*590）厚度公差: 0.250-0.255mm，硬度:90-100HV.粗稳度: Ra0.5-0.7um |  | X细划伤(),缩芯折印(),S色差条印(),Z振纹(),B白斑(),C挫伤(),X线条印() |  |  | 2223 | 3
一次脱脂 | DL00240700472 | DL0024070047 | 东方950脱脂2# | 合格 | 让步接收 | 甲 | 韩成飞,周志平 | 5870 | 5870 | 1 | 2140 | 0.6 | 590 | 海金杜门：脱脂(单位张力6.0）、转650轧机 | X细划伤(),S色差条印() | 20100077 | 轧硬 | 0.6*590-SPCC | 20600002 | 镍钝化卷半成品 | 0.254-SPCC |  | 10 | MO001757 | MO001757-002-02 | HJDM002 | 东方镍钝化半成品前处理0.254（海金杜门：厚度公差：0.250-0.255mm、硬度：90-100HV,粗糙度：Ra0.5-0.7μm） | 11805 | 2024-07-18 | 2024-07-25 | 3 | 2024-07-19 02:22:11 | 2024-07-19 02:26:29 | 江苏东方九天新能源材料有限公司 |  | 周志平 |  | 1 | 0.6 | 2140 | 590 | 1 | DL00240700472 | 海金杜门：（0.254*590）厚度公差: 0.250-0.255mm，硬度:90-100HV.粗糙度: Ra0.5-0.7um |  | X细划伤(),S色差条印() |  |  | 3915 | 2
一次脱脂 | DL00240700471 | DL0024070047 | 东方950脱脂2# | 合格 | 让步接收 | 甲 | 韩成飞,周志平 | 5935 | 5935 | 1 | 2150 | 0.6 | 590 | 海金杜门：脱脂(单位张力6.0）、转650轧机 | X细划伤() | 20100077 | 轧硬 | 0.6*590-SPCC | 20600002 | 镍钝化卷半成品 | 0.254-SPCC |  | 10 | MO001757 | MO001757-002-01 | HJDM002 | 东方镍钝化半成品前处理0.254（海金杜门：厚度公差：0.250-0.255mm、硬度：90-100HV,粗糙度：Ra0.5-0.7μm） | 11805 | 2024-07-18 | 2024-07-25 | 3 | 2024-07-19 02:22:11 | 2024-07-19 02:26:29 | 江苏东方九天新能源材料有限公司 |  | 周志平 |  | 1 | 0.6 | 2150 | 590 | 1 | DL00240700471 | 海金杜门：（0.254*590）厚度公差: 0.250-0.255mm，硬度:90-100HV.粗糙度: Ra0.5-0.7um |  | X细划伤() |  |  | 3915 | 2
最终平整 | JG122405024012 | JG1224050240 | 东方850平整 | 其他入库 | 协议品 | 甲 | 陈俊华,钱琨 | 250 | 250 | 1 | 450 | 0.1 | 760 | 平整 |  | 20100142 | 轧硬 | 0.4*760-SPCC | 30210015 | 光亮卷 | 0.1-SPCC |  | 60 | MO000943 | MO000943-001-01-02 | KSFW001 | 东方小品种钢前处理 0.67（昆山富维 厚度公差：0.660-0.670mm,光泽度大于150GU（横向、纵向），粗糙度：Ra0.2-0.45um.硬度：HV80-110） | 13765 | 2024-06-25 | 2024-07-05 | 5 | 2024-07-19 02:19:40 | 2024-07-19 02:24:08 | 江苏东方九天新能源材料有限公司 |  | 陈俊华 |  | 1 | 0.1 | 450 | 760 | 1 | JG122405024012 | 轧0.1，米数控制在23700-23800米，脱脂分一包10500米。 | 1 |  | 是 | 是 | 1584 | 1
最终平整 | JG122405024011 | JG1224050240 | 东方850平整 | 合格 | 让步接收 | 甲 | 陈俊华,钱琨 | 7240 | 7240 | 1 | 12280 | 0.1 | 760 | 平整 | 乳化斑(重)，传边部松花印(已夹纸) | 20100142 | 轧硬 | 0.4*760-SPCC | 30210015 | 光亮卷 | 0.1-SPCC |  | 60 | MO000943 | MO000943-001-01-01 | KSFW001 | 东方小品种钢前处理 0.67（昆山富维 厚度公差：0.660-0.670mm,光泽度大于150GU（横向、纵向），粗糙度：Ra0.2-0.45um.硬度：HV80-110） | 13765 | 2024-06-25 | 2024-07-05 | 5 | 2024-07-19 02:19:40 | 2024-07-19 02:24:08 | 江苏东方九天新能源材料有限公司 |  | 陈俊华 |  | 1 | 0.1 | 12280 | 760 | 1 | JG122405024011 | 轧0.1，米数控制在23700-23800米，脱脂分一包10500米。 | 1 | R乳化斑(重),S松花印(传边部，以夹纸) | 是 | 是 | 1584 | 1
最终退火 | JG12240602681 | JG1224060268 | 东方7# | 合格 |  | 甲 | 吴双勇 | 7435 | 7435 | 1 | 12530 | 0.1 | 760 | 退火（590℃） |  | 20100142 | 轧硬 | 0.4*760-SPCC | 30210015 | 光亮卷 | 0.1-SPCC |  | 50 | MO000947 | MO000947-017-01 | KSFW001 | 东方小品种钢前处理 0.67（昆山富维 厚度公差：0.660-0.670mm,光泽度大于150GU（横向、纵向），粗糙度：Ra0.2-0.45um.硬度：HV80-110） | 13080 | 2024-06-25 | 2024-07-05 | 2 | 2024-07-16 02:53:17 | 2024-07-19 02:17:50 | 江苏东方九天新能源材料有限公司 | 193156 | 张天圣 | 张天圣 |  | 0.1 | 12530 | 760 | 1 | JG12240602681 | 轧0.1，米数控制在22200-22300米，脱脂分一包9200米。 |  |  |  |  | 3960 | 17
最终退火 | JG12240601382 | JG1224060138 | 东方7# | 合格 |  | 甲 | 吴双勇 | 5445 | 5445 | 1 | 9310 | 0.1 | 760 | 退火（590℃） |  | 20100142 | 轧硬 | 0.4*760-SPCC | 30210015 | 光亮卷 | 0.1-SPCC |  | 50 | MO000947 | MO000947-005-02 | KSFW001 | 东方小品种钢前处理 0.67（昆山富维 厚度公差：0.660-0.670mm,光泽度大于150GU（横向、纵向），粗糙度：Ra0.2-0.45um.硬度：HV80-110） | 12980 | 2024-06-25 | 2024-07-05 | 2 | 2024-07-16 02:53:17 | 2024-07-19 02:17:50 | 江苏东方九天新能源材料有限公司 | 193137 | 张天圣 | 张天圣 |  | 0.1 | 9310 | 760 | 1 | JG12240601382 | 轧0.1，米数控制在22200-22300米，脱脂分一包9200米。 |  |  |  |  | 7145 | 5
最终退火 | JG12240601381 | JG1224060138 | 东方7# | 合格 |  | 甲 | 吴双勇 | 7130 | 7130 | 1 | 12200 | 0.1 | 760 | 退火（590℃） |  | 20100142 | 轧硬 | 0.4*760-SPCC | 30210015 | 光亮卷 | 0.1-SPCC |  | 50 | MO000947 | MO000947-005-01 | KSFW001 | 东方小品种钢前处理 0.67（昆山富维 厚度公差：0.660-0.670mm,光泽度大于150GU（横向、纵向），粗糙度：Ra0.2-0.45um.硬度：HV80-110） | 12980 | 2024-06-25 | 2024-07-05 | 2 | 2024-07-16 02:53:17 | 2024-07-19 02:17:50 | 江苏东方九天新能源材料有限公司 | 193137 | 张天圣 | 张天圣 |  | 0.1 | 12200 | 760 | 1 | JG12240601381 | 轧0.1，米数控制在22200-22300米，脱脂分一包9200米。 |  |  |  |  | 7145 | 5
最终退火 | JG12240602621 | JG1224060262 | 东方13# | 合格 |  | 甲 | 吴双勇 | 7540 | 7540 | 1 | 12730 | 0.1 | 760 | 退火（590℃） |  | 20100142 | 轧硬 | 0.4*760-SPCC | 30210015 | 光亮卷 | 0.1-SPCC |  | 50 | MO000946 | MO000946-002-01 | KSFW001 | 东方小品种钢前处理 0.67（昆山富维 厚度公差：0.660-0.670mm,光泽度大于150GU（横向、纵向），粗糙度：Ra0.2-0.45um.硬度：HV80-110） | 13120 | 2024-06-25 | 2024-07-05 | 2 | 2024-07-16 02:53:17 | 2024-07-19 02:17:50 | 江苏东方九天新能源材料有限公司 | 193120 | 张天圣 | 张天圣 |  | 0.1 | 12730 | 760 | 1 | JG12240602621 | 轧0.1，米数控制在22500-22600米，脱脂分一包9200米。 |  |  |  |  | 6301 | 2
最终退火 | DL00240600162 | DL0024060016 | 东方20# | 合格 |  | 乙 | 陈国,李楷文,袁亚东 | 6000 | 6000 | 1 | 3200 | 0.4 | 610 | 浙江银帆：退火(620℃)、转850平整 |  | 20100082 | 轧硬 | 0.6*610-SPCC | 31010051 | 小品种钢卷 | 0.4-SPCC |  | 40 | MO001378 | MO001378-003-02 | XPZG001 | 小品种钢前处理模板 | 12285 | 2024-07-08 | 2024-07-20 | 2 | 2024-07-16 16:51:07 | 2024-07-19 01:54:01 | 江苏东方九天新能源材料有限公司 | 227880 | 张天圣 | 张天圣 |  | 0.4 | 3200 | 610 | 1 | DL00240600162 | 浙江银帆（0.4*610）：厚度-0.01MM,HV90-110,粗糙度0.5-0.7 |  |  |  |  | 3492 | 3
最终退火 | DL00240600161 | DL0024060016 | 东方20# | 合格 |  | 乙 | 陈国,李楷文,袁亚东 | 5935 | 5935 | 1 | 3150 | 0.4 | 610 | 浙江银帆：退火(620℃)、转850平整 |  | 20100082 | 轧硬 | 0.6*610-SPCC | 31010051 | 小品种钢卷 | 0.4-SPCC |  | 40 | MO001378 | MO001378-003-01 | XPZG001 | 小品种钢前处理模板 | 12285 | 2024-07-08 | 2024-07-20 | 2 | 2024-07-16 16:51:07 | 2024-07-19 01:54:01 | 江苏东方九天新能源材料有限公司 | 227880 | 张天圣 | 张天圣 |  | 0.4 | 3150 | 610 | 1 | DL00240600161 | 浙江银帆（0.4*610）：厚度-0.01MM,HV90-110,粗糙度0.5-0.7 |  |  |  |  | 3492 | 3
最终退火 | DL00240600151 | DL0024060015 | 东方20# | 合格 |  | 乙 | 陈国,李楷文,袁亚东 | 6010 | 6010 | 1 | 3180 | 0.4 | 610 | 浙江银帆：退火(620℃)、转850平整 |  | 20100082 | 轧硬 | 0.6*610-SPCC | 31010051 | 小品种钢卷 | 0.4-SPCC |  | 40 | MO001378 | MO001378-001-01 | XPZG001 | 小品种钢前处理模板 | 12285 | 2024-07-08 | 2024-07-20 | 2 | 2024-07-16 16:51:07 | 2024-07-19 01:54:01 | 江苏东方九天新能源材料有限公司 | 227879 | 张天圣 | 张天圣 |  | 0.4 | 3180 | 610 | 1 | DL00240600151 | 浙江银帆（0.4*610）：厚度-0.01MM,HV90-110,粗糙度0.5-0.7 |  |  |  |  | 3150 | 1
一次退火 | JG12240602732 | JG1224060273 | 东方8# | 合格 |  | 乙 | 陈国,李楷文,袁亚东 | 6535 | 6535 | 1 | 2770 | 0.4 | 760 | 退火 装炉量20T-45T(620℃),装炉量>45T (630℃） |  | 20100142 | 轧硬 | 0.4*760-SPCC | 30210015 | 光亮卷 | 0.1-SPCC |  | 20 | MO000947 | MO000947-007-02 | XPZG001 | 小品种钢前处理模板 | 13000 | 2024-06-25 | 2024-07-05 | 2 | 2024-07-16 16:51:07 | 2024-07-19 01:54:01 | 江苏东方九天新能源材料有限公司 | 193140 | 张天圣 | 张天圣 |  | 0.4 | 2770 | 760 | 1 | JG12240602732 | 轧0.1，米数控制在22200-22300米，脱脂分一包9200米。 |  |  |  |  | 13072 | 7
最终退火 | JL00240401321 | JL0024040132 | 东方20# | 合格 |  | 甲 | 吴双勇,程新华 | 6020 | 6020 | 1 | 8350 | 0.14 | 610 | 镇海联航：退火(590℃)、转750平整 |  | 20100082 | 轧硬 | 0.6*610-SPCC | 31010009 | 小品种钢卷 | 0.14-SPCC |  | 50 | MO001078 | MO001078-003-01 | XPZG001 | 小品种钢前处理模板 | 12445 | 2024-07-01 | 2024-07-16 | 2 | 2024-07-17 00:31:05 | 2024-07-19 01:53:40 | 江苏东方九天新能源材料有限公司 | 198491 | 张天圣 | 张天圣 |  | 0.14 | 8350 | 610 | 1 | JL00240401321 | 镇海联航：（0.14）厚度公差：0.135-0.145mm,延伸＞30%，HV100-110,粗糙度≤0.2μM |  |  | 否 | 否 | 16697 | 3
最终退火 | JL00240401312 | JL0024040131 | 东方20# | 合格 |  | 甲 | 吴双勇,程新华 | 6160 | 6160 | 1 | 8600 | 0.14 | 610 | 镇海联航：退火(590℃)、转750平整 |  | 20100082 | 轧硬 | 0.6*610-SPCC | 31010009 | 小品种钢卷 | 0.14-SPCC |  | 50 | MO001078 | MO001078-001-02 | XPZG001 | 小品种钢前处理模板 | 12475 | 2024-07-01 | 2024-07-16 | 2 | 2024-07-17 00:31:05 | 2024-07-19 01:53:40 | 江苏东方九天新能源材料有限公司 | 198482 | 张天圣 | 张天圣 |  | 0.14 | 8600 | 610 | 1 | JL00240401312 | 镇海联航：（0.14）厚度公差：0.135-0.145mm,延伸＞30%，HV100-110,粗糙度≤0.2μM |  |  | 否 | 否 | 16666 | 1
最终退火 | JG12240602522 | JG1224060252 | 东方7# | 合格 |  | 甲 | 吴双勇,程新华 | 5755 | 5755 | 1 | 9900 | 0.1 | 760 | 退火（590℃） |  | 20100142 | 轧硬 | 0.4*760-SPCC | 30210015 | 光亮卷 | 0.1-SPCC |  | 50 | MO000947 | MO000947-012-02 | KSFW001 | 东方小品种钢前处理 0.67（昆山富维 厚度公差：0.660-0.670mm,光泽度大于150GU（横向、纵向），粗糙度：Ra0.2-0.45um.硬度：HV80-110） | 13035 | 2024-06-25 | 2024-07-05 | 2 | 2024-07-17 00:31:05 | 2024-07-19 01:53:40 | 江苏东方九天新能源材料有限公司 | 193148 | 张天圣 | 张天圣 |  | 0.1 | 9900 | 760 | 1 | JG12240602522 | 轧0.1，米数控制在22200-22300米，脱脂分一包9200米。 |  |  |  |  | 3251 | 12
最终退火 | JG12240602521 | JG1224060252 | 东方7# | 合格 |  | 甲 | 吴双勇,程新华 | 7155 | 7155 | 1 | 12200 | 0.1 | 760 | 退火（590℃） |  | 20100142 | 轧硬 | 0.4*760-SPCC | 30210015 | 光亮卷 | 0.1-SPCC |  | 50 | MO000947 | MO000947-012-01 | KSFW001 | 东方小品种钢前处理 0.67（昆山富维 厚度公差：0.660-0.670mm,光泽度大于150GU（横向、纵向），粗糙度：Ra0.2-0.45um.硬度：HV80-110） | 13035 | 2024-06-25 | 2024-07-05 | 2 | 2024-07-17 00:31:05 | 2024-07-19 01:53:40 | 江苏东方九天新能源材料有限公司 | 193148 | 张天圣 | 张天圣 |  | 0.1 | 12200 | 760 | 1 | JG12240602521 | 轧0.1，米数控制在22200-22300米，脱脂分一包9200米。 |  |  |  |  | 3251 | 12
一次退火 | JG12240703642 | JG1224070364 | 东方8# | 合格 |  | 甲 | 程新华,吴双勇 | 8460 | 8460 | 1 | 3590 | 0.4 | 760 | 退火 装炉量20T-45T(620℃), 装炉量>45T (630℃） |  | 20100142 | 轧硬 | 0.4*760-SPCC | 30210004 | 光亮卷 | 0.125-SPCC |  | 20 | MO001606 | MO001606-006-02 | GLJ001 | 东方光亮卷前处理(0.4轧0.125mm) | 13465 | 2024-07-15 | 2024-07-15 | 5 | 2024-07-16 21:22:13 | 2024-07-19 01:53:21 | 江苏东方九天新能源材料有限公司 | 242248 | 张天圣 | 张天圣 |  | 0.4 | 3590 | 760 | 1 | JG12240703642 | 脱脂分一包4.9t，2050米，合格报工，轧0.125，米数控制在6800-6900米，厚度公差0.115-0.125，轧机按照0.12的中值设定轧制。剩余一包8.6t脱脂结束后报工，报工报待处理。特别注意按照此要求操作。 |  |  |  |  | 3949 | 6
一次退火 | JG12240703672 | JG1224070367 | 东方8# | 合格 |  | 甲 | 程新华,吴双勇 | 8550 | 8550 | 1 | 3640 | 0.4 | 760 | 退火 装炉量20T-45T(620℃), 装炉量>45T (630℃） |  | 20100142 | 轧硬 | 0.4*760-SPCC | 30210004 | 光亮卷 | 0.125-SPCC |  | 20 | MO001554 | MO001554-011-02 | GLJ001 | 东方光亮卷前处理(0.4轧0.125mm) | 13515 | 2024-07-12 | 2024-07-12 | 5 | 2024-07-16 21:22:13 | 2024-07-19 01:53:21 | 江苏东方九天新能源材料有限公司 | 239540 | 张天圣 | 张天圣 |  | 0.4 | 3640 | 760 | 1 | JG12240703672 | 脱脂分一包4.9t，2050米，合格报工，轧0.125，米数控制在6800-6900米，厚度公差0.115-0.125，轧机按照0.12的中值设定轧制。剩余一包8.6t脱脂结束后报工，报工报待处理。特别注意按照此要求操作。 |  |  |  |  | 4414 | 11
一次退火 | JG12240703671 | JG1224070367 | 东方8# | 合格 |  | 甲 | 程新华,吴双勇 | 4950 | 4950 | 1 | 2090 | 0.4 | 760 | 退火 装炉量20T-45T(620℃), 装炉量>45T (630℃） |  | 20100142 | 轧硬 | 0.4*760-SPCC | 30210004 | 光亮卷 | 0.125-SPCC |  | 20 | MO001554 | MO001554-011-01 | GLJ001 | 东方光亮卷前处理(0.4轧0.125mm) | 13515 | 2024-07-12 | 2024-07-12 | 5 | 2024-07-16 21:22:13 | 2024-07-19 01:53:21 | 江苏东方九天新能源材料有限公司 | 239540 | 张天圣 | 张天圣 |  | 0.4 | 2090 | 760 | 1 | JG12240703671 | 脱脂分一包4.9t，2050米，合格报工，轧0.125，米数控制在6800-6900米，厚度公差0.115-0.125，轧机按照0.12的中值设定轧制。剩余一包8.6t脱脂结束后报工，报工报待处理。特别注意按照此要求操作。 |  |  |  |  | 4414 | 11
一次退火 | JG12240703521 | JG1224070352 | 东方8# | 合格 |  | 甲 | 程新华,吴双勇 | 4910 | 4910 | 1 | 2090 | 0.4 | 760 | 退火 装炉量20T-45T(620℃), 装炉量>45T (630℃） |  | 20100142 | 轧硬 | 0.4*760-SPCC | 30210004 | 光亮卷 | 0.125-SPCC |  | 20 | MO001554 | MO001554-006-01 | GLJ001 | 东方光亮卷前处理(0.4轧0.125mm) | 13500 | 2024-07-12 | 2024-07-12 | 5 | 2024-07-16 21:22:13 | 2024-07-19 01:53:21 | 江苏东方九天新能源材料有限公司 | 239535 | 张天圣 | 张天圣 |  | 0.4 | 2090 | 760 | 1 | JG12240703521 | 脱脂分一包4.9t，2050米，合格报工，轧0.125，米数控制在6800-6900米，厚度公差0.115-0.125，轧机按照0.12的中值设定轧制。剩余一包8.6t脱脂结束后报工，报工报待处理。特别注意按照此要求操作。 |  |  |  |  | 5237 | 6
最终平整 | JL00240401281 | JL0024040128 | 东方750平整 | 合格 | 让步接收 | 甲 | 丁振 | 5940 | 5905 | 0.9941 | 8950 | 0.14 | 610 | 苏州中意：750平整用普光棍（Ra≤0.2μm)平整厚度公差：0.135-0.145mm、硬度100-110HV、粗糙度Ra≤0.2μm、转分切 | X细划伤(来料整卷多条划伤线印),D点辊印(操边4.5CM线印),Z振纹(来料振纹，),H横辊印(来料横条印),N粘钢折印(5000米后操边折印1-4CM，尾部150米不规律折印),C擦伤(6800米后上表面划伤) | 20100082 | 轧硬 | 0.6*610-SPCC | 31010009 | 小品种钢卷 | 0.14-SPCC |  | 60 | MO001105 | MO001105-001-01 | XPZG001 | 小品种钢前处理模板 | 12140 | 2024-07-02 | 2024-07-15 | 2 | 2024-07-19 01:49:03 | 2024-07-19 01:52:40 | 江苏东方九天新能源材料有限公司 | 201009 | 丁振 |  |  | 0.14 | 8420 | 610 | 1 | JL00240401281 | 苏州中意（0.14）：厚度±0.005MM,HV100-110,C粗糙度≤0.2μ | 1 | X细划伤(来料整卷多条划伤线印),D点辊印(操边4.5CM线印),Z振纹(来料振纹，),H横辊印(来料横条印),N粘钢折印(5000米后操边折印1-4CM，尾部150米不规律折印),C擦伤(6800米后上表面划伤) | 是 | 是 | 12732 | 1
最终平整 | JG12240602481 | JG1224060248 | 东方850平整 | 合格 | 让步接收 | 甲 | 陈俊华,钱琨 | 7320 | 7340 | 1.0027 | 12770 | 0.1 | 760 | 平整 | 3933.8米传492.5MM孔洞0.21平方毫米 | 20100142 | 轧硬 | 0.4*760-SPCC | 30210015 | 光亮卷 | 0.1-SPCC |  | 60 | MO000945 | MO000945-026-01 | KSFW001 | 东方小品种钢前处理 0.67（昆山富维 厚度公差：0.660-0.670mm,光泽度大于150GU（横向、纵向），粗糙度：Ra0.2-0.45um.硬度：HV80-110） | 13550 | 2024-06-25 | 2024-07-05 | 2 | 2024-07-19 01:38:51 | 2024-07-19 01:39:53 | 江苏东方九天新能源材料有限公司 | 193107 | 陈俊华 |  |  | 0.1 | 12600 | 760 | 1 | JG12240602481 | 轧0.1，米数控制在23100-23200米，脱脂分一包10400米。 | 1 | K孔洞(3933.8米传492.5MM0.21MM2) | 是 | 是 | 4071 | 26
一次脱脂 | DL00240700431 | DL0024070043 | 东方950脱脂2# | 合格 | 让步接收 | 甲 | 韩成飞,周志平 | 5940 | 5940 | 1 | 2150 | 0.6 | 590 | 海金杜门：脱脂(单位张力6.0）、转650轧机 | X细划伤(),S色差条印() | 20100077 | 轧硬 | 0.6*590-SPCC | 20600002 | 镍钝化卷半成品 | 0.254-SPCC |  | 10 | MO001757 | MO001757-001-01 | HJDM002 | 东方镍钝化半成品前处理0.254（海金杜门：厚度公差：0.250-0.255mm、硬度：90-100HV,粗糙度：Ra0.5-0.7μm） | 11875 | 2024-07-18 | 2024-07-25 | 3 | 2024-07-19 01:28:56 | 2024-07-19 01:31:54 | 江苏东方九天新能源材料有限公司 |  | 周志平 |  | 1 | 0.6 | 2150 | 590 | 1 | DL00240700431 | 海金杜门：（0.254*590）厚度公差: 0.250-0.255mm，硬度:90-100HV.粗糙度: Ra0.5-0.7um |  | X细划伤(),S色差条印() |  |  | 3261 | 1
一次脱脂 | DL00240700432 | DL0024070043 | 东方950脱脂2# | 合格 | 让步接收 | 甲 | 韩成飞,周志平 | 5905 | 5905 | 1 | 2140 | 0.6 | 590 | 海金杜门：脱脂(单位张力6.0）、转650轧机 | X细划伤(),S色差条印() | 20100077 | 轧硬 | 0.6*590-SPCC | 20600002 | 镍钝化卷半成品 | 0.254-SPCC |  | 10 | MO001757 | MO001757-001-02 | HJDM002 | 东方镍钝化半成品前处理0.254（海金杜门：厚度公差：0.250-0.255mm、硬度：90-100HV,粗糙度：Ra0.5-0.7μm） | 11875 | 2024-07-18 | 2024-07-25 | 3 | 2024-07-19 01:28:56 | 2024-07-19 01:31:54 | 江苏东方九天新能源材料有限公司 |  | 周志平 |  | 1 | 0.6 | 2140 | 590 | 1 | DL00240700432 | 海金杜门：（0.254*590）厚度公差: 0.250-0.255mm，硬度:90-100HV.粗糙度: Ra0.5-0.7um |  | X细划伤(),S色差条印() |  |  | 3261 | 1
最终平整 | JG12240602721 | JG1224060272 | 东方850平整 | 合格 | 让步接收 | 甲 | 陈俊华,钱琨 | 6000 | 6000 | 1 | 10460 | 0.1 | 760 | 平整 | 锈点(偶有)，10283-10292.3米传576.7-576.9MM4个孔洞0.14-0.28平方毫米 | 20100142 | 轧硬 | 0.4*760-SPCC | 30210015 | 光亮卷 | 0.1-SPCC |  | 60 | MO000947 | MO000947-002-01 | KSFW001 | 东方小品种钢前处理 0.67（昆山富维 厚度公差：0.660-0.670mm,光泽度大于150GU（横向、纵向），粗糙度：Ra0.2-0.45um.硬度：HV80-110） | 12955 | 2024-06-25 | 2024-07-05 | 2 | 2024-07-19 01:04:20 | 2024-07-19 01:05:49 | 江苏东方九天新能源材料有限公司 | 193132 | 陈俊华 |  |  | 0.1 | 10400 | 760 | 1 | JG12240602721 | 轧0.1，米数控制在22200-22300米，脱脂分一包9200米。 | 1 | X锈点(偶有),K孔洞(10283-10292.3米传576.7-576.9MM4个0.14-0.28MM2),S色差(轻微) | 是 | 是 | 4732 | 2
最终脱脂 | JG12240551472 | JG1224055147 | 东方950脱脂1# | 合格 | 合格品 | 甲 | 王建军,关莫平 | 5925 | 5925 | 1 | 10270 | 0.1 | 760 | 脱脂（950-1） |  | 20100142 | 轧硬 | 0.4*760-SPCC | 30210015 | 光亮卷 | 0.1-SPCC |  | 40 | MO000956 | MO000956-001-02 | KSFW001 | 东方小品种钢前处理 0.67（昆山富维 厚度公差：0.660-0.670mm,光泽度大于150GU（横向、纵向），粗糙度：Ra0.2-0.45um.硬度：HV80-110） | 13795 | 2024-06-25 | 2024-07-05 | 2 | 2024-07-19 00:23:30 | 2024-07-19 00:43:30 | 江苏东方九天新能源材料有限公司 |  | 何晓健 |  | 1 | 0.1 | 10270 | 760 | 1 | JG12240551472 | 轧0.1，米数控制在23700-23800米，脱脂分一包10500米。 |  |  |  |  | 9633 | 1
最终脱脂 | JG12240551471 | JG1224055147 | 东方950脱脂1# | 合格 | 合格品 | 乙 | 何晓健,张东兵,王建军 | 7530 | 7530 | 1 | 13100 | 0.1 | 760 | 脱脂（950-1） |  | 20100142 | 轧硬 | 0.4*760-SPCC | 30210015 | 光亮卷 | 0.1-SPCC |  | 40 | MO000956 | MO000956-001-01 | KSFW001 | 东方小品种钢前处理 0.67（昆山富维 厚度公差：0.660-0.670mm,光泽度大于150GU（横向、纵向），粗糙度：Ra0.2-0.45um.硬度：HV80-110） | 13795 | 2024-06-25 | 2024-07-05 | 2 | 2024-07-19 00:23:30 | 2024-07-19 00:43:30 | 江苏东方九天新能源材料有限公司 |  | 何晓健 |  | 1 | 0.1 | 13100 | 760 | 1 | JG12240551471 | 轧0.1，米数控制在23700-23800米，脱脂分一包10500米。 |  |  |  |  | 9633 | 1
最终平整 | JG12240602722 | JG1224060272 | 东方850平整 | 合格 | 让步接收 | 甲 | 陈俊华,钱琨 | 6460 | 6450 | 0.9985 | 11260 | 0.1 | 760 | 平整 | 内200米传有小缺口(已夹纸) | 20100142 | 轧硬 | 0.4*760-SPCC | 30210015 | 光亮卷 | 0.1-SPCC |  | 60 | MO000947 | MO000947-002-02 | KSFW001 | 东方小品种钢前处理 0.67（昆山富维 厚度公差：0.660-0.670mm,光泽度大于150GU（横向、纵向），粗糙度：Ra0.2-0.45um.硬度：HV80-110） | 12955 | 2024-06-25 | 2024-07-05 | 2 | 2024-07-19 00:35:42 | 2024-07-19 00:36:56 | 江苏东方九天新能源材料有限公司 | 193132 | 陈俊华 |  |  | 0.1 | 11200 | 760 | 1 | JG12240602722 | 轧0.1，米数控制在22200-22300米，脱脂分一包9200米。 | 1 | Q缺口(内200米传有小缺口，以夹纸) | 是 | 是 | 4732 | 2
一次脱脂 | JG1224070345 | JG1224070345 | 东方950脱脂2# | 合格 | 合格品 | 甲 | 韩成飞,周志平 | 13500 | 13480 | 0.9985 | 5730 | 0.4 | 760 | 脱脂（950-2） |  | 20100142 | 轧硬 | 0.4*760-SPCC | 30210015 | 光亮卷 | 0.1-SPCC |  | 10 | MO001675 | MO001675-001 | GLJ002 | 东方光亮卷前处理（0.4轧0.1mm) | 13500 | 2024-07-16 | 2024-07-31 | 3 | 2024-07-19 00:34:18 | 2024-07-19 00:34:59 | 江苏东方九天新能源材料有限公司 | 244658 | 周志平 |  |  | 0.4 | 5800 | 760 | 1 | JG1224070345 | 轧0.1，米数控制在23200-23300米，脱脂分一包10500米 |  |  | 否 | 否 | 6978 | 1
最终冷轧 | JG1224060267 | JG1224060267 | 东方850轧机 | 合格 | 合格品 | 甲 | 蔡迎虎 | 13060 | 12760 | 0.977 | 22050 | 0.1 | 760 | 850轧机普光辊(Ra0.4-0.6μm)轧制0.1mm(0.4-0.25-0.15-0.115-0.1) |  | 20100142 | 轧硬 | 0.4*760-SPCC | 30210015 | 光亮卷 | 0.1-SPCC |  | 30 | MO000947 | MO000947-015 | KSFW001 | 东方小品种钢前处理 0.67（昆山富维 厚度公差：0.660-0.670mm,光泽度大于150GU（横向、纵向），粗糙度：Ra0.2-0.45um.硬度：HV80-110） | 13065 | 2024-06-25 | 2024-07-05 | 5 | 2024-07-19 00:26:31 | 2024-07-19 00:27:05 | 江苏东方九天新能源材料有限公司 | 193153 | 蔡迎虎 |  |  | 0.4 | 5550 | 760 | 1 | JG1224060267 | 轧0.1，米数控制在22200-22300米，脱脂分一包9200米。 |  |  | 否 | 否 | 4505 | 15
铬钝化 | JG12240701112 | JG1224070111 | 东方铬钝化950 | 合格 | 让步接收 | 乙 | 李志祥 | 3993 | 3993 | 1 | 4710 | 0.15 | 710 | / | 尾部公差高0.161mm | 30210011 | 光亮卷 | 0.15-SPCC | 30110011 | 铬钝化卷 | 0.15-SPCC |  | 10 | MO001742 | MO001742-001-02 | GDH001 | 铬钝化模板 | 7976 | 2024-07-18 | 2024-07-18 | 3 | 2024-07-18 23:20:57 | 2024-07-18 23:56:25 | 江苏东方九天新能源材料有限公司 |  | 李志祥 |  | 1 | 0.15 | 4710 | 710 | 1 | JG12240701112 |  | 1 |  | 是 | 是 | 54 | 1
铬钝化 | JG12240701111 | JG1224070111 | 东方铬钝化950 | 合格 | 合格品 | 乙 | 李志祥 | 3973 | 3973 | 1 | 4700 | 0.15 | 710 | / |  | 30210011 | 光亮卷 | 0.15-SPCC | 30110011 | 铬钝化卷 | 0.15-SPCC |  | 10 | MO001742 | MO001742-001-01 | GDH001 | 铬钝化模板 | 7976 | 2024-07-18 | 2024-07-18 | 3 | 2024-07-18 23:20:57 | 2024-07-18 23:56:25 | 江苏东方九天新能源材料有限公司 |  | 李志祥 |  | 1 | 0.15 | 4700 | 710 | 1 | JG12240701111 |  | 1 |  | 是 | 是 | 54 | 1
最终平整 | JG12240601401 | JG1224060140 | 东方850平整 | 合格 | 让步接收 | 甲 | 陈俊华,钱琨 | 7385 | 7380 | 0.9993 | 12800 | 0.1 | 760 | 平整 | 偶有小锈点，乳化斑(重)，10138.7米传610.7MM孔洞0.21平方毫米，10458.6米传224.3MM孔洞0.07平方毫米 | 20100142 | 轧硬 | 0.4*760-SPCC | 30210015 | 光亮卷 | 0.1-SPCC |  | 60 | MO000946 | MO000946-004-01 | KSFW001 | 东方小品种钢前处理 0.67（昆山富维 厚度公差：0.660-0.670mm,光泽度大于150GU（横向、纵向），粗糙度：Ra0.2-0.45um.硬度：HV80-110） | 13325 | 2024-06-25 | 2024-07-05 | 2 | 2024-07-18 23:32:53 | 2024-07-18 23:34:38 | 江苏东方九天新能源材料有限公司 | 193123 | 陈俊华 |  |  | 0.1 | 12700 | 760 | 1 | JG12240601401 | 轧0.1，米数控制在22500-22600米，脱脂分一包9200米。 | 1 | X锈点(偶有小锈点),R乳化斑(重),K孔洞(10138.7米传610.7MM0.21；10458.6米传224.3MM0.07MM2) | 是 | 是 | 2801 | 4
铬钝化 | JG12240603032 | JG12240603032 | 东方铬钝化750 | 合格 | 让步接收 | 乙 | 李澍 | 1882 | 1880 | 0.9989 | 2590 | 0.15 | 610 | 镀铬80-100 | 白斑 辊印 条印 并包外 | 30210011 | 光亮卷 | 0.15-SPCC | 30110011 | 铬钝化卷 | 0.15-SPCC |  | 10 | MO001682 | MO001682-015 | GDH001 | 铬钝化模板 | 1882 | 2024-07-16 | 2024-07-16 | 3 | 2024-07-18 22:56:42 | 2024-07-18 23:20:03 | 江苏东方九天新能源材料有限公司 | 244767 | 李澍 |  |  | 0.15 | 0 | 610 | 1 | JG12240603032 |  | 1 | 白斑 辊印 条印 并包外 | 是 | 是 | 24 | 15
最终平整 | JG122406025912 | JG1224060259 | 东方850平整 | 其他入库 | 协议品 | 甲 | 陈俊华,钱琨 | 300 | 300 | 1 | 550 | 0.1 | 760 | 平整 |  | 20100142 | 轧硬 | 0.4*760-SPCC | 30210015 | 光亮卷 | 0.1-SPCC |  | 60 | MO000947 | MO000947-016-01-02 | KSFW001 | 东方小品种钢前处理 0.67（昆山富维 厚度公差：0.660-0.670mm,光泽度大于150GU（横向、纵向），粗糙度：Ra0.2-0.45um.硬度：HV80-110） | 13075 | 2024-06-25 | 2024-07-05 | 2 | 2024-07-18 23:01:18 | 2024-07-18 23:05:12 | 江苏东方九天新能源材料有限公司 |  | 陈俊华 |  | 1 | 0.1 | 550 | 760 | 1 | JG122406025912 | 轧0.1，米数控制在22200-22300米，脱脂分一包9200米。 | 1 |  | 是 | 是 | 2686 | 16
最终平整 | JG122406025911 | JG1224060259 | 东方850平整 | 合格 | 让步接收 | 甲 | 陈俊华,钱琨 | 6740 | 6740 | 1 | 11930 | 0.1 | 760 | 平整 | 2157.9米传218.6MM孔洞0.07平方毫米；11614.9米传432.7MM孔洞0.35平方毫米,传10CM花辊印(轻微) | 20100142 | 轧硬 | 0.4*760-SPCC | 30210015 | 光亮卷 | 0.1-SPCC |  | 60 | MO000947 | MO000947-016-01-01 | KSFW001 | 东方小品种钢前处理 0.67（昆山富维 厚度公差：0.660-0.670mm,光泽度大于150GU（横向、纵向），粗糙度：Ra0.2-0.45um.硬度：HV80-110） | 13075 | 2024-06-25 | 2024-07-05 | 2 | 2024-07-18 23:01:18 | 2024-07-18 23:05:12 | 江苏东方九天新能源材料有限公司 |  | 陈俊华 |  | 1 | 0.1 | 11930 | 760 | 1 | JG122406025911 | 轧0.1，米数控制在22200-22300米，脱脂分一包9200米。 | 1 | K孔洞(2157.9米传218.6MM0.07；11614.9米传432.7MM0.35MM2),H花辊印(传10CM，轻微) | 是 | 是 | 2686 | 16
铬钝化 | JG12240702764 | JG1224070276 | 东方铬钝化750 | 合格 | 让步接收 | 乙 | 李澍 | 1770 | 1770 | 1 | 2430 | 0.15 | 610 | 镀铬量80-100 | 尾部公差高0.162mm | 30210011 | 光亮卷 | 0.15-SPCC | 30110011 | 铬钝化卷 | 0.15-SPCC |  | 10 | MO001737 | MO001737-011-04 | GDH001 | 铬钝化模板 | 6936 | 2024-07-18 | 2024-07-18 | 3 | 2024-07-18 21:25:37 | 2024-07-18 22:34:34 | 江苏东方九天新能源材料有限公司 |  | 李澍 |  | 1 | 0.15 | 2430 | 610 | 1 | JG12240702764 |  | 1 |  | 是 | 是 | 86 | 11
铬钝化 | JG12240702763 | JG1224070276 | 东方铬钝化750 | 合格 | 合格品 | 乙 | 李澍 | 1722 | 1722 | 1 | 2380 | 0.15 | 610 | 镀铬量80-100 |  | 30210011 | 光亮卷 | 0.15-SPCC | 30110011 | 铬钝化卷 | 0.15-SPCC |  | 10 | MO001737 | MO001737-011-03 | GDH001 | 铬钝化模板 | 6936 | 2024-07-18 | 2024-07-18 | 3 | 2024-07-18 21:25:37 | 2024-07-18 22:34:34 | 江苏东方九天新能源材料有限公司 |  | 李澍 |  | 1 | 0.15 | 2380 | 610 | 1 | JG12240702763 |  | 1 |  | 是 | 是 | 86 | 11
铬钝化 | JG12240702762 | JG1224070276 | 东方铬钝化750 | 合格 | 合格品 | 乙 | 李澍 | 1724 | 1724 | 1 | 2380 | 0.15 | 610 | 镀铬量80-100 |  | 30210011 | 光亮卷 | 0.15-SPCC | 30110011 | 铬钝化卷 | 0.15-SPCC |  | 10 | MO001737 | MO001737-011-02 | GDH001 | 铬钝化模板 | 6936 | 2024-07-18 | 2024-07-18 | 3 | 2024-07-18 21:25:37 | 2024-07-18 22:34:34 | 江苏东方九天新能源材料有限公司 |  | 李澍 |  | 1 | 0.15 | 2380 | 610 | 1 | JG12240702762 |  | 1 |  | 是 | 是 | 86 | 11
铬钝化 | JG12240702761 | JG1224070276 | 东方铬钝化750 | 合格 | 合格品 | 乙 | 李澍 | 1716 | 1716 | 1 | 2380 | 0.15 | 610 | 镀铬量80-100 |  | 30210011 | 光亮卷 | 0.15-SPCC | 30110011 | 铬钝化卷 | 0.15-SPCC |  | 10 | MO001737 | MO001737-011-01 | GDH001 | 铬钝化模板 | 6936 | 2024-07-18 | 2024-07-18 | 3 | 2024-07-18 21:25:37 | 2024-07-18 22:34:34 | 江苏东方九天新能源材料有限公司 |  | 李澍 |  | 1 | 0.15 | 2380 | 610 | 1 | JG12240702761 |  | 1 |  | 是 | 是 | 86 | 11
铬钝化 | JG1224070093 | JG1224070093 | 东方铬钝化750 | 合格 | 让步接收 | 甲 | 孙锋 | 5684 | 5673 | 0.9981 | 12000 | 0.1 | 610 | / | 色差，辊印，白斑，尾170米处连续折皱 ，折印 | 30210015 | 光亮卷 | 0.1-SPCC | 30110014 | 铬钝化卷 | 0.1-SPCC |  | 10 | MO001743 | MO001743-001 | GDH001 | 铬钝化模板 | 5684 | 2024-07-18 | 2024-07-18 | 3 | 2024-07-18 20:06:33 | 2024-07-18 21:24:49 | 江苏东方九天新能源材料有限公司 | 247806 | 倪兵 |  |  | 0.1 | 0 | 610 | 1 | JG1224070093 |  | 1 | 色差，辊印，白斑 尾170米处连续折皱 折印 | 是 | 是 | 78 | 1
最终冷轧 | DL00240700111 | DL0024070011 | 东方650轧机 | 合格 | 合格品 | 乙 | 朱明 | 5955 | 5900 | 0.9908 | 5000 | 0.25 | 590 | 海金杜门：650轧机中间道次普光辊（Ra0.2-0.3μm)轧制，最后一道建议用Ra0.8-1.0μm毛化辊轧至0.254mm(0.6-0.45-0.35-0.29-0.25)厚度公差：0.253-0.258mm（注意公差范围）、板面粗糙度控制Ra0.4-0.6μm、转脱脂 | X细划伤(.),A暗线印(.),S色差条印(.),Z振纹(.) | 20100077 | 轧硬 | 0.6*590-SPCC | 20600002 | 镍钝化卷半成品 | 0.254-SPCC |  | 20 | MO001665 | MO001665-002-01 | HJDM002 | 东方镍钝化半成品前处理0.254（海金杜门：厚度公差：0.250-0.255mm、硬度：90-100HV,粗糙度：Ra0.5-0.7μm） | 11765 | 2024-07-16 | 2024-07-26 | 3 | 2024-07-18 20:19:47 | 2024-07-18 20:21:19 | 江苏东方九天新能源材料有限公司 | 244182 | 朱明 |  |  | 0.6 | 2150 | 590 | 1 | DL00240700111 | 海金杜门：（0.254*590）厚度公差: 0.250-0.255mm，硬度:90-100HV.粗稳度: Ra0.5-0.7um |  | X细划伤(.),A暗线印(.),S色差条印(.),Z振纹(.) |  |  | 2456 | 2
最终冷轧 | JG1224055148 | JG1224055148 | 东方850轧机 | 合格 | 合格品 | 乙 | 王厉 | 13800 | 13500 | 0.9783 | 23190 | 0.1 | 760 | 850轧机普光辊(Ra0.4-0.6μm)轧制0.1mm(0.4-0.25-0.15-0.115-0.1) |  | 20100142 | 轧硬 | 0.4*760-SPCC | 30210015 | 光亮卷 | 0.1-SPCC |  | 30 | MO000956 | MO000956-002 | KSFW001 | 东方小品种钢前处理 0.67（昆山富维 厚度公差：0.660-0.670mm,光泽度大于150GU（横向、纵向），粗糙度：Ra0.2-0.45um.硬度：HV80-110） | 13815 | 2024-06-25 | 2024-07-05 | 2 | 2024-07-18 20:11:09 | 2024-07-18 20:11:57 | 江苏东方九天新能源材料有限公司 | 193298 | 王厉 |  |  | 0.4 | 5850 | 760 | 1 | JG1224055148 | 轧0.1，米数控制在23700-23800米，脱脂分一包10500米。 |  |  | 否 | 否 | 5807 | 2
铬钝化 | JG12240603492 | JG12240603492 | 东方铬钝化750 | 合格 | 合格品 | 甲 | 孙锋 | 4620 | 4637 | 1.0037 | 6280 | 0.15 | 610 | 镀铬量80-100 |  | 30210011 | 光亮卷 | 0.15-SPCC | 30110011 | 铬钝化卷 | 0.15-SPCC |  | 10 | MO001737 | MO001737-008 | GDH001 | 铬钝化模板 | 4620 | 2024-07-18 | 2024-07-18 | 3 | 2024-07-18 19:22:50 | 2024-07-18 20:06:12 | 江苏东方九天新能源材料有限公司 | 247754 | 倪兵 |  |  | 0.15 | 0 | 610 | 1 | JG12240603492 |  | 1 | 色差辊印，亮斑点，振纹 | 是 | 是 | 44 | 8
铬钝化 | JG12240601421 | JG12240601421 | 东方铬钝化950 | 合格 | 合格品 | 甲 | 夏亚军 | 7140 | 7119 | 0.9971 | 12450 | 0.1 | 760 | / |  | 30210015 | 光亮卷 | 0.1-SPCC | 30110014 | 铬钝化卷 | 0.1-SPCC |  | 10 | MO001739 | MO001739-001 | GDH001 | 铬钝化模板 | 7140 | 2024-07-18 | 2024-07-18 | 3 | 2024-07-18 19:51:42 | 2024-07-18 19:55:30 | 江苏东方九天新能源材料有限公司 | 247737 | 孙槐兵 |  |  | 0.1 | 12480 | 760 | 1 | JG12240601421 |  | 1 | S色差(色差 白斑 条印 锈斑) | 是 | 是 | 4 | 1
铬钝化 | JG1224070236 | JG1224070236 | 东方铬钝化750 | 合格 | 让步接收 | 甲 | 孙锋 | 7082 | 7075 | 0.999 | 9740 | 0.15 | 610 | 镀铬量80-100 | 尾部公差高0.161mm | 30210011 | 光亮卷 | 0.15-SPCC | 30110011 | 铬钝化卷 | 0.15-SPCC |  | 10 | MO001737 | MO001737-009 | GDH001 | 铬钝化模板 | 7082 | 2024-07-18 | 2024-07-18 | 3 | 2024-07-18 18:26:35 | 2024-07-18 19:22:27 | 江苏东方九天新能源材料有限公司 | 247755 | 倪兵 |  |  | 0.15 | 9680 | 610 | 1 | JG1224070236 |  | 1 | 色差辊印， | 是 | 是 | 56 | 9
铬钝化 | JG1224070080 | JG1224070080 | 东方铬钝化750 | 合格 | 让步接收 | 甲 | 孙锋 | 7000 | 6993 | 0.999 | 9540 | 0.15 | 610 | 镀铬量80-100 | 尾部公差高0.162mm | 30210011 | 光亮卷 | 0.15-SPCC | 30110011 | 铬钝化卷 | 0.15-SPCC |  | 10 | MO001737 | MO001737-003 | GDH001 | 铬钝化模板 | 7000 | 2024-07-18 | 2024-07-18 | 3 | 2024-07-18 17:26:06 | 2024-07-18 18:26:09 | 江苏东方九天新能源材料有限公司 | 247749 | 倪兵 |  |  | 0.15 | 9480 | 610 | 1 | JG1224070080 |  | 1 | 来料板面停机印，色差辊印 | 是 | 是 | 60 | 3
铬钝化 | JG122405504322 | JG12240550432 | 东方铬钝化950 | 合格 | 合格品 | 甲 | 夏亚军 | 2565 | 2565 | 1 | 4510 | 0.1 | 760 | / |  | 30210015 | 光亮卷 | 0.1-SPCC | 30110014 | 铬钝化卷 | 0.1-SPCC |  | 10 | MO001739 | MO001739-005-02 | GDH001 | 铬钝化模板 | 6710 | 2024-07-18 | 2024-07-18 | 3 | 2024-07-18 17:38:26 | 2024-07-18 18:14:20 | 江苏东方九天新能源材料有限公司 |  | 孙槐兵 |  | 1 | 0.1 | 4510 | 760 | 1 | JG122405504322 |  | 1 | S色差(色差白斑 锈斑) | 是 | 是 | 54 | 5
铬钝化 | JG122405504321 | JG12240550432 | 东方铬钝化950 | 合格 | 合格品 | 甲 | 夏亚军 | 3761 | 3761 | 1 | 6580 | 0.1 | 760 | / |  | 30210015 | 光亮卷 | 0.1-SPCC | 30110014 | 铬钝化卷 | 0.1-SPCC |  | 10 | MO001739 | MO001739-005-01 | GDH001 | 铬钝化模板 | 6710 | 2024-07-18 | 2024-07-18 | 3 | 2024-07-18 17:38:26 | 2024-07-18 18:14:20 | 江苏东方九天新能源材料有限公司 |  | 孙槐兵 |  | 1 | 0.1 | 6580 | 760 | 1 | JG122405504321 |  | 1 | S色差(色差白斑 锈斑) | 是 | 是 | 54 | 5
最终平整 | JG122406013912 | JG1224060139 | 东方850平整 | 其他入库 | 协议品 | 乙 | 鞠承,姚学禹 | 650 | 650 | 1 | 1150 | 0.1 | 760 | 平整 |  | 20100142 | 轧硬 | 0.4*760-SPCC | 30210015 | 光亮卷 | 0.1-SPCC |  | 60 | MO000946 | MO000946-003-01-02 | KSFW001 | 东方小品种钢前处理 0.67（昆山富维 厚度公差：0.660-0.670mm,光泽度大于150GU（横向、纵向），粗糙度：Ra0.2-0.45um.硬度：HV80-110） | 13315 | 2024-06-25 | 2024-07-05 | 2 | 2024-07-18 17:30:50 | 2024-07-18 17:32:08 | 江苏东方九天新能源材料有限公司 |  | 鞠承 |  | 1 | 0.1 | 1150 | 760 | 1 | JG122406013912 | 轧0.1，米数控制在22500-22600米，脱脂分一包9200米。 | 1 |  | 是 | 是 | 2636 | 3
最终平整 | JG122406013911 | JG1224060139 | 东方850平整 | 合格 | 合格品 | 乙 | 鞠承,姚学禹 | 6540 | 6540 | 1 | 11300 | 0.1 | 760 | 平整 |  | 20100142 | 轧硬 | 0.4*760-SPCC | 30210015 | 光亮卷 | 0.1-SPCC |  | 60 | MO000946 | MO000946-003-01-01 | KSFW001 | 东方小品种钢前处理 0.67（昆山富维 厚度公差：0.660-0.670mm,光泽度大于150GU（横向、纵向），粗糙度：Ra0.2-0.45um.硬度：HV80-110） | 13315 | 2024-06-25 | 2024-07-05 | 2 | 2024-07-18 17:30:50 | 2024-07-18 17:32:08 | 江苏东方九天新能源材料有限公司 |  | 鞠承 |  | 1 | 0.1 | 11300 | 760 | 1 | JG122406013911 | 轧0.1，米数控制在22500-22600米，脱脂分一包9200米。 | 1 |  | 是 | 是 | 2636 | 3
铬钝化 | JG12240701884 | JG1224070188 | 东方铬钝化750 | 合格 | 合格品 | 甲 | 孙锋 | 1769 | 1769 | 1 | 2430 | 0.15 | 610 | 镀铬量80-100 |  | 30210011 | 光亮卷 | 0.15-SPCC | 30110011 | 铬钝化卷 | 0.15-SPCC |  | 10 | MO001737 | MO001737-010-04 | GDH001 | 铬钝化模板 | 6990 | 2024-07-18 | 2024-07-18 | 3 | 2024-07-18 16:17:05 | 2024-07-18 17:25:31 | 江苏东方九天新能源材料有限公司 |  | 倪兵 |  | 1 | 0.15 | 2430 | 610 | 1 | JG12240701884 |  | 1 |  | 是 | 是 | 85 | 10
铬钝化 | JG12240701883 | JG1224070188 | 东方铬钝化750 | 合格 | 合格品 | 甲 | 孙锋 | 1745 | 1745 | 1 | 2390 | 0.15 | 610 | 镀铬量80-100 |  | 30210011 | 光亮卷 | 0.15-SPCC | 30110011 | 铬钝化卷 | 0.15-SPCC |  | 10 | MO001737 | MO001737-010-03 | GDH001 | 铬钝化模板 | 6990 | 2024-07-18 | 2024-07-18 | 3 | 2024-07-18 16:17:05 | 2024-07-18 17:25:31 | 江苏东方九天新能源材料有限公司 |  | 倪兵 |  | 1 | 0.15 | 2390 | 610 | 1 | JG12240701883 |  | 1 |  | 是 | 是 | 85 | 10
铬钝化 | JG12240701882 | JG1224070188 | 东方铬钝化750 | 合格 | 合格品 | 甲 | 孙锋 | 1749 | 1749 | 1 | 2390 | 0.15 | 610 | 镀铬量80-100 |  | 30210011 | 光亮卷 | 0.15-SPCC | 30110011 | 铬钝化卷 | 0.15-SPCC |  | 10 | MO001737 | MO001737-010-02 | GDH001 | 铬钝化模板 | 6990 | 2024-07-18 | 2024-07-18 | 3 | 2024-07-18 16:17:05 | 2024-07-18 17:25:31 | 江苏东方九天新能源材料有限公司 |  | 倪兵 |  | 1 | 0.15 | 2390 | 610 | 1 | JG12240701882 |  | 1 |  | 是 | 是 | 85 | 10
铬钝化 | JG12240701881 | JG1224070188 | 东方铬钝化750 | 合格 | 让步接收 | 甲 | 孙锋 | 1745 | 1745 | 1 | 2390 | 0.15 | 610 | 镀铬量80-100 | 内300米左右来料操边碎边 | 30210011 | 光亮卷 | 0.15-SPCC | 30110011 | 铬钝化卷 | 0.15-SPCC |  | 10 | MO001737 | MO001737-010-01 | GDH001 | 铬钝化模板 | 6990 | 2024-07-18 | 2024-07-18 | 3 | 2024-07-18 16:17:05 | 2024-07-18 17:25:31 | 江苏东方九天新能源材料有限公司 |  | 倪兵 |  | 1 | 0.15 | 2390 | 610 | 1 | JG12240701881 |  | 1 | S碎边(内300米左右来料操边碎边) | 是 | 是 | 85 | 10
最终退火 | JG12240601452 | JG1224060145 | 东方20# | 合格 |  | 甲 | 程新华,李龙礼,吴双勇 | 5615 | 5615 | 1 | 9540 | 0.1 | 760 | 退火（590℃） |  | 20100142 | 轧硬 | 0.4*760-SPCC | 30210015 | 光亮卷 | 0.1-SPCC |  | 50 | MO000948 | MO000948-001-02 | KSFW001 | 东方小品种钢前处理 0.67（昆山富维 厚度公差：0.660-0.670mm,光泽度大于150GU（横向、纵向），粗糙度：Ra0.2-0.45um.硬度：HV80-110） | 11685 | 2024-06-25 | 2024-07-05 | 2 | 2024-07-16 05:11:58 | 2024-07-18 17:02:03 | 江苏东方九天新能源材料有限公司 | 193159 | 张天圣 | 张天圣 |  | 0.1 | 9540 | 760 | 1 | JG12240601452 | 轧0.1，米数控制在11900-20000米，脱脂分一包9300米。 |  |  |  |  | 12687 | 1
最终退火 | JG12240601451 | JG1224060145 | 东方20# | 合格 |  | 甲 | 程新华,李龙礼,吴双勇 | 5865 | 5865 | 1 | 10000 | 0.1 | 760 | 退火（590℃） |  | 20100142 | 轧硬 | 0.4*760-SPCC | 30210015 | 光亮卷 | 0.1-SPCC |  | 50 | MO000948 | MO000948-001-01 | KSFW001 | 东方小品种钢前处理 0.67（昆山富维 厚度公差：0.660-0.670mm,光泽度大于150GU（横向、纵向），粗糙度：Ra0.2-0.45um.硬度：HV80-110） | 11685 | 2024-06-25 | 2024-07-05 | 2 | 2024-07-16 05:11:58 | 2024-07-18 17:02:03 | 江苏东方九天新能源材料有限公司 | 193159 | 张天圣 | 张天圣 |  | 0.1 | 10000 | 760 | 1 | JG12240601451 | 轧0.1，米数控制在11900-20000米，脱脂分一包9300米。 |  |  |  |  | 12687 | 1
最终退火 | JG12240602631 | JG1224060263 | 东方7# | 合格 |  | 甲 | 程新华,李龙礼,吴双勇 | 7430 | 7430 | 1 | 13000 | 0.1 | 760 | 退火（590℃） |  | 20100142 | 轧硬 | 0.4*760-SPCC | 30210015 | 光亮卷 | 0.1-SPCC |  | 50 | MO000947 | MO000947-011-01 | KSFW001 | 东方小品种钢前处理 0.67（昆山富维 厚度公差：0.660-0.670mm,光泽度大于150GU（横向、纵向），粗糙度：Ra0.2-0.45um.硬度：HV80-110） | 13030 | 2024-06-25 | 2024-07-05 | 2 | 2024-07-16 05:11:58 | 2024-07-18 17:02:03 | 江苏东方九天新能源材料有限公司 | 193147 | 张天圣 | 张天圣 |  | 0.1 | 13000 | 760 | 1 | JG12240602631 | 轧0.1，米数控制在22200-22300米，脱脂分一包9200米。 |  |  |  |  | 6000 | 11
最终退火 | JG12240601302 | JG1224060130 | 东方20# | 合格 |  | 甲 | 程新华,李龙礼,吴双勇 | 5530 | 5530 | 1 | 9650 | 0.1 | 760 | 退火（590℃） |  | 20100142 | 轧硬 | 0.4*760-SPCC | 30210015 | 光亮卷 | 0.1-SPCC |  | 50 | MO000938 | MO000938-009-02 | KSFW001 | 东方小品种钢前处理 0.67（昆山富维 厚度公差：0.660-0.670mm,光泽度大于150GU（横向、纵向），粗糙度：Ra0.2-0.45um.硬度：HV80-110） | 13470 | 2024-06-24 | 2024-07-04 | 5 | 2024-07-16 05:11:58 | 2024-07-18 17:02:03 | 江苏东方九天新能源材料有限公司 | 192993 | 张天圣 | 张天圣 |  | 0.1 | 9650 | 760 | 1 | JG12240601302 | 轧0.1，米数控制在23100-23200米，脱脂分一包10400米。 |  |  |  |  | 5659 | 9
分剪 | JL1124030075-22/10 | JL1124030075-22 | 东方分剪5# | 合格 | 合格品 | 乙 | 张建勇 | 0 | 409 |  | 0 | 0.3 | 142 | 排刀1：142*4+75 切一包管芯内径500mm，轻涂油， 浙江银帆。厚度公差0.29-0.3mm，宽度公差+0/-0.1mm |  | 31010041 | 小品种钢卷 | 0.3-SPCC | 31020053 | 小品种钢分切带 | 0.3-SPCC |  | 10 | MO001719 | MO001719-001-10 | FJ001 | 分剪模板 | 7620 | 2024-07-17 | 2024-07-17 | 3 | 2024-07-18 16:57:09 | 2024-07-18 16:58:38 | 江苏东方九天新能源材料有限公司 |  | 张建勇 |  | 1 | 0.3 | 0 | 142 | 1 | JL1124030075-22/10 | 排刀1：142*4+75 切一包管芯内径500mm，轻涂油， 浙江银帆。厚度公差0.29-0.3mm，宽度公差+0/-0.1mm | 1 |  | 是 | 是 | 1 | 1
分剪 | JL1124030075-22/9 | JL1124030075-22 | 东方分剪5# | 合格 | 合格品 | 乙 | 张建勇 | 0 | 408 |  | 0 | 0.3 | 142 | 排刀1：142*4+75 切一包管芯内径500mm，轻涂油， 浙江银帆。厚度公差0.29-0.3mm，宽度公差+0/-0.1mm |  | 31010041 | 小品种钢卷 | 0.3-SPCC | 31020053 | 小品种钢分切带 | 0.3-SPCC |  | 10 | MO001719 | MO001719-001-09 | FJ001 | 分剪模板 | 7620 | 2024-07-17 | 2024-07-17 | 3 | 2024-07-18 16:57:09 | 2024-07-18 16:58:38 | 江苏东方九天新能源材料有限公司 |  | 张建勇 |  | 1 | 0.3 | 0 | 142 | 1 | JL1124030075-22/9 | 排刀1：142*4+75 切一包管芯内径500mm，轻涂油， 浙江银帆。厚度公差0.29-0.3mm，宽度公差+0/-0.1mm | 1 |  | 是 | 是 | 1 | 1
分剪 | JL1124030075-22/8 | JL1124030075-22 | 东方分剪5# | 合格 | 合格品 | 乙 | 张建勇 | 0 | 405 |  | 0 | 0.3 | 142 | 排刀1：142*4+75 切一包管芯内径500mm，轻涂油， 浙江银帆。厚度公差0.29-0.3mm，宽度公差+0/-0.1mm |  | 31010041 | 小品种钢卷 | 0.3-SPCC | 31020053 | 小品种钢分切带 | 0.3-SPCC |  | 10 | MO001719 | MO001719-001-08 | FJ001 | 分剪模板 | 7620 | 2024-07-17 | 2024-07-17 | 3 | 2024-07-18 16:57:09 | 2024-07-18 16:58:38 | 江苏东方九天新能源材料有限公司 |  | 张建勇 |  | 1 | 0.3 | 0 | 142 | 1 | JL1124030075-22/8 | 排刀1：142*4+75 切一包管芯内径500mm，轻涂油， 浙江银帆。厚度公差0.29-0.3mm，宽度公差+0/-0.1mm | 1 |  | 是 | 是 | 1 | 1
分剪 | JL1124030075-22/7 | JL1124030075-22 | 东方分剪5# | 合格 | 合格品 | 乙 | 张建勇 | 0 | 402 |  | 0 | 0.3 | 142 | 排刀1：142*4+75 切一包管芯内径500mm，轻涂油， 浙江银帆。厚度公差0.29-0.3mm，宽度公差+0/-0.1mm |  | 31010041 | 小品种钢卷 | 0.3-SPCC | 31020053 | 小品种钢分切带 | 0.3-SPCC |  | 10 | MO001719 | MO001719-001-07 | FJ001 | 分剪模板 | 7620 | 2024-07-17 | 2024-07-17 | 3 | 2024-07-18 16:57:09 | 2024-07-18 16:58:38 | 江苏东方九天新能源材料有限公司 |  | 张建勇 |  | 1 | 0.3 | 0 | 142 | 1 | JL1124030075-22/7 | 排刀1：142*4+75 切一包管芯内径500mm，轻涂油， 浙江银帆。厚度公差0.29-0.3mm，宽度公差+0/-0.1mm | 1 |  | 是 | 是 | 1 | 1
分剪 | JL1124030075-22/6 | JL1124030075-22 | 东方分剪5# | 合格 | 合格品 | 乙 | 张建勇 | 0 | 211 |  | 0 | 0.3 | 75 | 排刀1：142*4+75 切一包管芯内径500mm，轻涂油， 浙江银帆。厚度公差0.29-0.3mm，宽度公差+0/-0.1mm |  | 31010041 | 小品种钢卷 | 0.3-SPCC | 31020053 | 小品种钢分切带 | 0.3-SPCC |  | 10 | MO001719 | MO001719-001-06 | FJ001 | 分剪模板 | 7620 | 2024-07-17 | 2024-07-17 | 3 | 2024-07-18 16:57:09 | 2024-07-18 16:58:38 | 江苏东方九天新能源材料有限公司 |  | 张建勇 |  | 1 | 0.3 | 0 | 75 | 1 | JL1124030075-22/6 | 排刀1：142*4+75 切一包管芯内径500mm，轻涂油， 浙江银帆。厚度公差0.29-0.3mm，宽度公差+0/-0.1mm | 1 |  | 是 | 是 | 1 | 1
分剪 | JL1124030075-22/5 | JL1124030075-22 | 东方分剪5# | 合格 | 合格品 | 乙 | 张建勇 | 0 | 418 |  | 0 | 0.3 | 142 | 排刀1：142*4+75 切一包管芯内径500mm，轻涂油， 浙江银帆。厚度公差0.29-0.3mm，宽度公差+0/-0.1mm |  | 31010041 | 小品种钢卷 | 0.3-SPCC | 31020053 | 小品种钢分切带 | 0.3-SPCC |  | 10 | MO001719 | MO001719-001-05 | FJ001 | 分剪模板 | 7620 | 2024-07-17 | 2024-07-17 | 3 | 2024-07-18 16:57:09 | 2024-07-18 16:58:38 | 江苏东方九天新能源材料有限公司 |  | 张建勇 |  | 1 | 0.3 | 0 | 142 | 1 | JL1124030075-22/5 | 排刀1：142*4+75 切一包管芯内径500mm，轻涂油， 浙江银帆。厚度公差0.29-0.3mm，宽度公差+0/-0.1mm | 1 |  | 是 | 是 | 1 | 1
分剪 | JL1124030075-22/4 | JL1124030075-22 | 东方分剪5# | 合格 | 合格品 | 乙 | 张建勇 | 0 | 412 |  | 0 | 0.3 | 142 | 排刀1：142*4+75 切一包管芯内径500mm，轻涂油， 浙江银帆。厚度公差0.29-0.3mm，宽度公差+0/-0.1mm |  | 31010041 | 小品种钢卷 | 0.3-SPCC | 31020053 | 小品种钢分切带 | 0.3-SPCC |  | 10 | MO001719 | MO001719-001-04 | FJ001 | 分剪模板 | 7620 | 2024-07-17 | 2024-07-17 | 3 | 2024-07-18 16:57:09 | 2024-07-18 16:58:38 | 江苏东方九天新能源材料有限公司 |  | 张建勇 |  | 1 | 0.3 | 0 | 142 | 1 | JL1124030075-22/4 | 排刀1：142*4+75 切一包管芯内径500mm，轻涂油， 浙江银帆。厚度公差0.29-0.3mm，宽度公差+0/-0.1mm | 1 |  | 是 | 是 | 1 | 1
分剪 | JL1124030075-22/3 | JL1124030075-22 | 东方分剪5# | 合格 | 合格品 | 乙 | 张建勇 | 0 | 415 |  | 0 | 0.3 | 142 | 排刀1：142*4+75 切一包管芯内径500mm，轻涂油， 浙江银帆。厚度公差0.29-0.3mm，宽度公差+0/-0.1mm |  | 31010041 | 小品种钢卷 | 0.3-SPCC | 31020053 | 小品种钢分切带 | 0.3-SPCC |  | 10 | MO001719 | MO001719-001-03 | FJ001 | 分剪模板 | 7620 | 2024-07-17 | 2024-07-17 | 3 | 2024-07-18 16:57:09 | 2024-07-18 16:58:38 | 江苏东方九天新能源材料有限公司 |  | 张建勇 |  | 1 | 0.3 | 0 | 142 | 1 | JL1124030075-22/3 | 排刀1：142*4+75 切一包管芯内径500mm，轻涂油， 浙江银帆。厚度公差0.29-0.3mm，宽度公差+0/-0.1mm | 1 |  | 是 | 是 | 1 | 1
分剪 | JL1124030075-22/2 | JL1124030075-22 | 东方分剪5# | 合格 | 合格品 | 乙 | 张建勇 | 0 | 417 |  | 0 | 0.3 | 142 | 排刀1：142*4+75 切一包管芯内径500mm，轻涂油， 浙江银帆。厚度公差0.29-0.3mm，宽度公差+0/-0.1mm |  | 31010041 | 小品种钢卷 | 0.3-SPCC | 31020053 | 小品种钢分切带 | 0.3-SPCC |  | 10 | MO001719 | MO001719-001-02 | FJ001 | 分剪模板 | 7620 | 2024-07-17 | 2024-07-17 | 3 | 2024-07-18 16:57:09 | 2024-07-18 16:58:38 | 江苏东方九天新能源材料有限公司 |  | 张建勇 |  | 1 | 0.3 | 0 | 142 | 1 | JL1124030075-22/2 | 排刀1：142*4+75 切一包管芯内径500mm，轻涂油， 浙江银帆。厚度公差0.29-0.3mm，宽度公差+0/-0.1mm | 1 |  | 是 | 是 | 1 | 1
分剪 | JL1124030075-22/1 | JL1124030075-22 | 东方分剪5# | 合格 | 合格品 | 乙 | 张建勇 | 0 | 217 |  | 0 | 0.3 | 75 | 排刀1：142*4+75 切一包管芯内径500mm，轻涂油， 浙江银帆。厚度公差0.29-0.3mm，宽度公差+0/-0.1mm |  | 31010041 | 小品种钢卷 | 0.3-SPCC | 31020053 | 小品种钢分切带 | 0.3-SPCC |  | 10 | MO001719 | MO001719-001-01 | FJ001 | 分剪模板 | 7620 | 2024-07-17 | 2024-07-17 | 3 | 2024-07-18 16:57:09 | 2024-07-18 16:58:38 | 江苏东方九天新能源材料有限公司 |  | 张建勇 |  | 1 | 0.3 | 0 | 75 | 1 | JL1124030075-22/1 | 排刀1：142*4+75 切一包管芯内径500mm，轻涂油， 浙江银帆。厚度公差0.29-0.3mm，宽度公差+0/-0.1mm | 1 |  | 是 | 是 | 1 | 1
最终平整 | JG12240602401 | JG1224060240 | 东方850平整 | 合格 | 让步接收 | 乙 | 鞠承,姚学禹 | 7515 | 7410 | 0.986 | 12870 | 0.1 | 760 | 平整 | Z振纹(板面),X锈点(板面锈斑点多)C挫伤(11450米来料松包挫伤重) | 20100142 | 轧硬 | 0.4*760-SPCC | 30210015 | 光亮卷 | 0.1-SPCC |  | 60 | MO000945 | MO000945-028-01 | KSFW001 | 东方小品种钢前处理 0.67（昆山富维 厚度公差：0.660-0.670mm,光泽度大于150GU（横向、纵向），粗糙度：Ra0.2-0.45um.硬度：HV80-110） | 13580 | 2024-06-25 | 2024-07-05 | 2 | 2024-07-18 16:51:36 | 2024-07-18 16:53:20 | 江苏东方九天新能源材料有限公司 | 193109 | 鞠承 |  |  | 0.1 | 13000 | 760 | 1 | JG12240602401 | 轧0.1，米数控制在23100-23200米，脱脂分一包10400米。 | 1 | Z振纹(板面),X锈点(板面锈斑点多)C挫伤(11450米来料松包挫伤重) | 是 | 是 | 4741 | 28
最终脱脂 | JG12240602702 | JG1224060270 | 东方950脱脂1# | 合格 | 合格品 | 乙 | 何晓健,张东兵 | 5595 | 5595 | 1 | 9700 | 0.1 | 760 | 脱脂（950-1） |  | 20100142 | 轧硬 | 0.4*760-SPCC | 30210015 | 光亮卷 | 0.1-SPCC |  | 40 | MO000947 | MO000947-004-02 | KSFW001 | 东方小品种钢前处理 0.67（昆山富维 厚度公差：0.660-0.670mm,光泽度大于150GU（横向、纵向），粗糙度：Ra0.2-0.45um.硬度：HV80-110） | 12970 | 2024-06-25 | 2024-07-05 | 2 | 2024-07-18 14:55:29 | 2024-07-18 16:29:35 | 江苏东方九天新能源材料有限公司 |  | 何晓健 |  | 1 | 0.1 | 9700 | 760 | 1 | JG12240602702 | 轧0.1，米数控制在22200-22300米，脱脂分一包9200米。 |  |  |  |  | 4599 | 4
最终脱脂 | JG12240602701 | JG1224060270 | 东方950脱脂1# | 合格 | 合格品 | 乙 | 何晓健,张东兵 | 7075 | 7075 | 1 | 12200 | 0.1 | 760 | 脱脂（950-1） |  | 20100142 | 轧硬 | 0.4*760-SPCC | 30210015 | 光亮卷 | 0.1-SPCC |  | 40 | MO000947 | MO000947-004-01 | KSFW001 | 东方小品种钢前处理 0.67（昆山富维 厚度公差：0.660-0.670mm,光泽度大于150GU（横向、纵向），粗糙度：Ra0.2-0.45um.硬度：HV80-110） | 12970 | 2024-06-25 | 2024-07-05 | 2 | 2024-07-18 14:55:29 | 2024-07-18 16:29:35 | 江苏东方九天新能源材料有限公司 |  | 何晓健 |  | 1 | 0.1 | 12200 | 760 | 1 | JG12240602701 | 轧0.1，米数控制在22200-22300米，脱脂分一包9200米。 |  |  |  |  | 4599 | 4
铬钝化 | JG1224060350 | JG1224060350 | 东方铬钝化750 | 合格 | 合格品 | 甲 | 孙锋 | 5148 | 5137 | 0.9979 | 7000 | 0.15 | 610 | 镀铬量80-100 |  | 30210011 | 光亮卷 | 0.15-SPCC | 30110011 | 铬钝化卷 | 0.15-SPCC |  | 10 | MO001737 | MO001737-002 | GDH001 | 铬钝化模板 | 5148 | 2024-07-18 | 2024-07-18 | 3 | 2024-07-18 16:16:24 | 2024-07-18 16:16:49 | 江苏东方九天新能源材料有限公司 | 247748 | 倪兵 |  |  | 0.15 | 0 | 610 | 1 | JG1224060350 |  | 1 |  | 是 | 是 | 0 | 2
铬钝化 | JG1224070226 | JG1224070226 | 东方铬钝化750 | 合格 | 合格品 | 甲 | 孙锋 | 6600 | 6597 | 0.9995 | 9510 | 0.15 | 610 | 镀铬量80-100 | 色差 辊印 | 30210011 | 光亮卷 | 0.15-SPCC | 30110011 | 铬钝化卷 | 0.15-SPCC |  | 10 | MO001737 | MO001737-007 | GDH001 | 铬钝化模板 | 6600 | 2024-07-18 | 2024-07-18 | 3 | 2024-07-18 14:32:10 | 2024-07-18 16:15:16 | 江苏东方九天新能源材料有限公司 | 247753 | 倪兵 |  |  | 0.15 | 9550 | 610 | 1 | JG1224070226 |  | 1 |  | 是 | 是 | 103 | 7
最终平整 | DL002405511222 | DL0024055112 | 东方850平整 | 合格 | 让步接收 | 乙 | 鞠承,姚学禹 | 3100 | 3100 | 1 | 1760 | 0.35 | 630 | 昆山宝必达：850平整建议用Ra1.2-1.5μm毛化辊厚度公差：0.34-0.36mm，硬度90-110HV，粗糙度0.7-1.0μm | Z振纹(板面),A暗线印(板面来料轻微) | 20100086 | 轧硬 | 0.6*630-SPCC | 31010036 | 小品种钢卷 | 0.35-SPCC |  | 50 | MO001546 | MO001546-001-02-02 | XPZG001 | 小品种钢前处理模板 | 12955 | 2024-07-12 | 2024-07-22 | 3 | 2024-07-18 16:00:49 | 2024-07-18 16:03:16 | 江苏东方九天新能源材料有限公司 |  | 鞠承 |  | 1 | 0.35 | 1760 | 630 | 1 | DL002405511222 | 昆山宝必达：（0.35*630）厚度±0.01mm，HV90-110,粗糙度0.7-1.0μM，卷重2-3吨 | 1 | Z振纹(板面),A暗线印(板面来料轻微) | 是 | 是 | 1896 | 1
最终平整 | DL002405511221 | DL0024055112 | 东方850平整 | 合格 | 让步接收 | 乙 | 鞠承,姚学禹 | 3160 | 3160 | 1 | 1800 | 0.35 | 630 | 昆山宝必达：850平整建议用Ra1.2-1.5μm毛化辊厚度公差：0.34-0.36mm，硬度90-110HV，粗糙度0.7-1.0μm | T停机斑(50米处轻微),Z振纹(板面)A暗线印(来料表面轻微) | 20100086 | 轧硬 | 0.6*630-SPCC | 31010036 | 小品种钢卷 | 0.35-SPCC |  | 50 | MO001546 | MO001546-001-02-01 | XPZG001 | 小品种钢前处理模板 | 12955 | 2024-07-12 | 2024-07-22 | 3 | 2024-07-18 16:00:49 | 2024-07-18 16:03:16 | 江苏东方九天新能源材料有限公司 |  | 鞠承 |  | 1 | 0.35 | 1800 | 630 | 1 | DL002405511221 | 昆山宝必达：（0.35*630）厚度±0.01mm，HV90-110,粗糙度0.7-1.0μM，卷重2-3吨 | 1 | T停机斑(50米处轻微),Z振纹(板面)A暗线印(来料表面轻微) | 是 | 是 | 1896 | 1
最终冷轧 | JG1224055147 | JG1224055147 | 东方850轧机 | 合格 | 合格品 | 乙 | 肖勋民 | 13780 | 13520 | 0.9811 | 23415 | 0.1 | 760 | 850轧机普光辊(Ra0.4-0.6μm)轧制0.1mm(0.4-0.25-0.15-0.115-0.1) |  | 20100142 | 轧硬 | 0.4*760-SPCC | 30210015 | 光亮卷 | 0.1-SPCC |  | 30 | MO000956 | MO000956-001 | KSFW001 | 东方小品种钢前处理 0.67（昆山富维 厚度公差：0.660-0.670mm,光泽度大于150GU（横向、纵向），粗糙度：Ra0.2-0.45um.硬度：HV80-110） | 13795 | 2024-06-25 | 2024-07-05 | 2 | 2024-07-18 15:47:51 | 2024-07-18 15:48:35 | 江苏东方九天新能源材料有限公司 | 193297 | 肖勋民 |  |  | 0.4 | 5850 | 760 | 1 | JG1224055147 | 轧0.1，米数控制在23700-23800米，脱脂分一包10500米。 |  |  | 否 | 否 | 9633 | 1
铬钝化 | JG1224070072 | JG1224070072 | 东方铬钝化750 | 合格 | 让步接收 | 乙 | 李澍 | 7110 | 7059 | 0.9928 | 9640 | 0.15 | 610 | 镀铬量80-100 | 锈斑 | 30210011 | 光亮卷 | 0.15-SPCC | 30110011 | 铬钝化卷 | 0.15-SPCC |  | 10 | MO001694 | MO001694-003 | GDH001 | 铬钝化模板 | 7110 | 2024-07-17 | 2024-07-17 | 3 | 2024-07-18 02:32:33 | 2024-07-18 15:21:43 | 江苏东方九天新能源材料有限公司 | 245503 | 李澍 |  |  | 0.15 | 9720 | 610 | 1 | JG1224070072 |  | 1 |  | 是 | 是 | 769 | 3
铬钝化 | JG1224060127212 | JG122406012721 | 东方铬钝化950 | 合格 | 合格品 | 甲 | 夏亚军 | 2773 | 2773 | 1 | 4830 | 0.1 | 760 | / | S色差(色差 白斑 条印) | 30210015 | 光亮卷 | 0.1-SPCC | 30110014 | 铬钝化卷 | 0.1-SPCC |  | 10 | MO001739 | MO001739-002-02 | GDH001 | 铬钝化模板 | 5610 | 2024-07-18 | 2024-07-18 | 3 | 2024-07-18 15:14:33 | 2024-07-18 15:15:30 | 江苏东方九天新能源材料有限公司 |  | 孙槐兵 |  | 1 | 0.1 | 4830 | 760 | 1 | JG1224060127212 |  | 1 |  | 是 | 是 | 1 | 2
铬钝化 | JG1224060127211 | JG122406012721 | 东方铬钝化950 | 合格 | 合格品 | 甲 | 夏亚军 | 2811 | 2811 | 1 | 4900 | 0.1 | 760 | / | S色差(色差 白斑 条印) | 30210015 | 光亮卷 | 0.1-SPCC | 30110014 | 铬钝化卷 | 0.1-SPCC |  | 10 | MO001739 | MO001739-002-01 | GDH001 | 铬钝化模板 | 5610 | 2024-07-18 | 2024-07-18 | 3 | 2024-07-18 15:14:33 | 2024-07-18 15:15:30 | 江苏东方九天新能源材料有限公司 |  | 孙槐兵 |  | 1 | 0.1 | 4900 | 760 | 1 | JG1224060127211 |  | 1 |  | 是 | 是 | 1 | 2
平整翻包 | JG122405024021 | JG1224050240 | 东方850平整 | 合格 | 合格品 | 乙 | 姚学禹 | 3700 | 3700 | 1 | 6320 | 0.1 | 760 | 内圈倒包确认有无叠带，6500米后倒包二级品 |  | 20100142 | 轧硬 | 0.4*760-SPCC | 30210015 | 光亮卷 | 0.1-SPCC |  | 70 | MO000943 | MO000943-001-02-01 | KSFW001 | 东方小品种钢前处理 0.67（昆山富维 厚度公差：0.660-0.670mm,光泽度大于150GU（横向、纵向），粗糙度：Ra0.2-0.45um.硬度：HV80-110） | 13765 | 2024-06-25 | 2024-07-05 | 5 | 2024-07-18 15:11:13 | 2024-07-18 15:13:05 | 江苏东方九天新能源材料有限公司 |  | 鞠承 |  | 1 | 0.1 | 6320 | 760 | 1 | JG122405024021 | 轧0.1，米数控制在23700-23800米，脱脂分一包10500米。 | 1 |  | 是 | 是 | 1584 | 1
最终平整 | DL00240551121 | DL0024055112 | 东方850平整 | 其他入库 | 半成品退库 | 乙 | 鞠承,姚学禹 | 6300 | 6230 | 0.9889 | 3530 | 0.35 | 630 | 昆山宝必达：850平整建议用Ra1.2-1.5μm毛化辊厚度公差：0.34-0.36mm，硬度90-110HV，粗糙度0.7-1.0μm | H厚薄公差(来料传0.361操0.368平后传0.35操0.362量0.362跳0.356-0.363偶有0.364) | 20100086 | 轧硬 | 0.6*630-SPCC | 20200034 | 小品种钢半成品 | 0.35-SPCC |  | 50 | MO001546 | MO001546-001-01 | XPZG001 | 小品种钢前处理模板 | 12955 | 2024-07-12 | 2024-07-22 | 3 | 2024-07-18 15:05:10 | 2024-07-18 15:06:57 | 江苏东方九天新能源材料有限公司 | 239377 | 鞠承 |  |  | 0.35 | 3600 | 630 | 1 | DL00240551121 | 昆山宝必达：（0.35*630）厚度±0.01mm，HV90-110,粗糙度0.7-1.0μM，卷重2-3吨 | 1 | H厚薄公差(来料传0.361操0.368平后传0.35操0.362量0.362跳0.356-0.363偶有0.364) | 是 | 是 | 1896 | 1
最终脱脂 | JG12240602742 | JG1224060274 | 东方950脱脂1# | 合格 | 让步接收 | 乙 | 何晓健 | 3480 | 3450 | 0.9914 | 3800 | 0.15 | 760 | 脱脂（950-1） |  | 20100142 | 轧硬 | 0.4*760-SPCC | 30210015 | 光亮卷 | 0.1-SPCC |  | 20 | MO000947 | MO000947-009-02 | KSFW001 | 东方小品种钢前处理 0.67（昆山富维 厚度公差：0.660-0.670mm,光泽度大于150GU（横向、纵向），粗糙度：Ra0.2-0.45um.硬度：HV80-110） | 13020 | 2024-06-25 | 2024-07-05 | 2 | 2024-07-18 14:54:48 | 2024-07-18 14:55:09 | 江苏东方九天新能源材料有限公司 | 193144 | 何晓健 |  |  | 0.15 | 3640 | 760 | 1 | JG12240602742 | 轧0.1，米数控制在22200-22300米，脱脂分一包9200米。 |  |  |  |  | 8478 | 9
最终脱脂 | DL00240550971 | DL0024055097 | 东方950脱脂1# | 合格 | 让步接收 | 乙 | 何晓健 | 6325 | 6230 | 0.985 | 2850 | 0.44 | 630 | 泰兴双永：脱脂(单位张力5.8）、转退火 | X锈斑(反面中间持续细划伤),X细划伤(外150米间断锈斑重) | 20100086 | 轧硬 | 0.6*630-SPCC | 31010045 | 小品种钢卷 | 0.44-SPCC |  | 30 | MO001547 | MO001547-001-01 | XPZG001 | 小品种钢前处理模板 | 12660 | 2024-07-12 | 2024-07-22 | 3 | 2024-07-18 14:53:04 | 2024-07-18 14:54:25 | 江苏东方九天新能源材料有限公司 | 239380 | 何晓健 |  |  | 0.6 | 2150 | 630 | 1 | DL00240550971 | 泰兴双永：（0.44*630）厚度±0.01mm，HV90-110,粗糙度0.8-1.0μM，卷重2-3吨 |  | X锈斑(反面中间持续细划伤),X细划伤(外150米间断锈斑重) |  |  | 1356 | 1
分剪 | T220218023/14 | T220218023 | 东方分剪5# | 合格 | 合格品 | 甲 | 张建勇 | 0 | 70 |  | 0 | 0.3 | 31 | 江北科思：排刀；31*2，切2托，拿68改切；厚度公差+/-0.01mm，宽度公差+0/-0.2mm;木托防潮防锈，卷外径≤800mm,卷芯≤300mm，硬度HV100-130. |  | 31010041 | 小品种钢卷 | 0.3-SPCC | 31020053 | 小品种钢分切带 | 0.3-SPCC |  | 10 | MO001703 | MO001703-002-14 | FJ001 | 分剪模板 | 1393 | 2024-07-17 | 2024-07-17 | 3 | 2024-07-18 14:47:36 | 2024-07-18 14:49:01 | 江苏东方九天新能源材料有限公司 |  | 樊小兵 |  | 1 | 0.3 | 0 | 31 | 1 | T220218023/14 | 江北科思：排刀；31*2，切2托，拿68改切；厚度公差+/-0.01mm，宽度公差+0/-0.2mm;木托防潮防锈，卷外径≤800mm,卷芯≤300mm，硬度HV100-130. | 1 |  | 是 | 是 | 2 | 2
分剪 | T220218023/13 | T220218023 | 东方分剪5# | 合格 | 合格品 | 甲 | 张建勇 | 0 | 70 |  | 0 | 0.3 | 31 | 江北科思：排刀；31*2，切2托，拿68改切；厚度公差+/-0.01mm，宽度公差+0/-0.2mm;木托防潮防锈，卷外径≤800mm,卷芯≤300mm，硬度HV100-130. |  | 31010041 | 小品种钢卷 | 0.3-SPCC | 31020053 | 小品种钢分切带 | 0.3-SPCC |  | 10 | MO001703 | MO001703-002-13 | FJ001 | 分剪模板 | 1393 | 2024-07-17 | 2024-07-17 | 3 | 2024-07-18 14:47:36 | 2024-07-18 14:49:01 | 江苏东方九天新能源材料有限公司 |  | 樊小兵 |  | 1 | 0.3 | 0 | 31 | 1 | T220218023/13 | 江北科思：排刀；31*2，切2托，拿68改切；厚度公差+/-0.01mm，宽度公差+0/-0.2mm;木托防潮防锈，卷外径≤800mm,卷芯≤300mm，硬度HV100-130. | 1 |  | 是 | 是 | 2 | 2
分剪 | T220218023/12 | T220218023 | 东方分剪5# | 合格 | 合格品 | 甲 | 张建勇 | 0 | 87 |  | 0 | 0.3 | 31 | 江北科思：排刀；31*2，切2托，拿68改切；厚度公差+/-0.01mm，宽度公差+0/-0.2mm;木托防潮防锈，卷外径≤800mm,卷芯≤300mm，硬度HV100-130. |  | 31010041 | 小品种钢卷 | 0.3-SPCC | 31020053 | 小品种钢分切带 | 0.3-SPCC |  | 10 | MO001703 | MO001703-002-12 | FJ001 | 分剪模板 | 1393 | 2024-07-17 | 2024-07-17 | 3 | 2024-07-18 14:47:36 | 2024-07-18 14:49:01 | 江苏东方九天新能源材料有限公司 |  | 樊小兵 |  | 1 | 0.3 | 0 | 31 | 1 | T220218023/12 | 江北科思：排刀；31*2，切2托，拿68改切；厚度公差+/-0.01mm，宽度公差+0/-0.2mm;木托防潮防锈，卷外径≤800mm,卷芯≤300mm，硬度HV100-130. | 1 |  | 是 | 是 | 2 | 2
分剪 | T220218023/11 | T220218023 | 东方分剪5# | 合格 | 合格品 | 甲 | 张建勇 | 0 | 87 |  | 0 | 0.3 | 31 | 江北科思：排刀；31*2，切2托，拿68改切；厚度公差+/-0.01mm，宽度公差+0/-0.2mm;木托防潮防锈，卷外径≤800mm,卷芯≤300mm，硬度HV100-130. |  | 31010041 | 小品种钢卷 | 0.3-SPCC | 31020053 | 小品种钢分切带 | 0.3-SPCC |  | 10 | MO001703 | MO001703-002-11 | FJ001 | 分剪模板 | 1393 | 2024-07-17 | 2024-07-17 | 3 | 2024-07-18 14:47:36 | 2024-07-18 14:49:01 | 江苏东方九天新能源材料有限公司 |  | 樊小兵 |  | 1 | 0.3 | 0 | 31 | 1 | T220218023/11 | 江北科思：排刀；31*2，切2托，拿68改切；厚度公差+/-0.01mm，宽度公差+0/-0.2mm;木托防潮防锈，卷外径≤800mm,卷芯≤300mm，硬度HV100-130. | 1 |  | 是 | 是 | 2 | 2
分剪 | T220218023/10 | T220218023 | 东方分剪5# | 合格 | 合格品 | 甲 | 张建勇 | 0 | 89 |  | 0 | 0.3 | 31 | 江北科思：排刀；31*2，切2托，拿68改切；厚度公差+/-0.01mm，宽度公差+0/-0.2mm;木托防潮防锈，卷外径≤800mm,卷芯≤300mm，硬度HV100-130. |  | 31010041 | 小品种钢卷 | 0.3-SPCC | 31020053 | 小品种钢分切带 | 0.3-SPCC |  | 10 | MO001703 | MO001703-002-10 | FJ001 | 分剪模板 | 1393 | 2024-07-17 | 2024-07-17 | 3 | 2024-07-18 14:47:36 | 2024-07-18 14:49:01 | 江苏东方九天新能源材料有限公司 |  | 樊小兵 |  | 1 | 0.3 | 0 | 31 | 1 | T220218023/10 | 江北科思：排刀；31*2，切2托，拿68改切；厚度公差+/-0.01mm，宽度公差+0/-0.2mm;木托防潮防锈，卷外径≤800mm,卷芯≤300mm，硬度HV100-130. | 1 |  | 是 | 是 | 2 | 2
分剪 | T220218023/9 | T220218023 | 东方分剪5# | 合格 | 合格品 | 甲 | 张建勇 | 0 | 89 |  | 0 | 0.3 | 31 | 江北科思：排刀；31*2，切2托，拿68改切；厚度公差+/-0.01mm，宽度公差+0/-0.2mm;木托防潮防锈，卷外径≤800mm,卷芯≤300mm，硬度HV100-130. |  | 31010041 | 小品种钢卷 | 0.3-SPCC | 31020053 | 小品种钢分切带 | 0.3-SPCC |  | 10 | MO001703 | MO001703-002-09 | FJ001 | 分剪模板 | 1393 | 2024-07-17 | 2024-07-17 | 3 | 2024-07-18 14:47:36 | 2024-07-18 14:49:01 | 江苏东方九天新能源材料有限公司 |  | 樊小兵 |  | 1 | 0.3 | 0 | 31 | 1 | T220218023/9 | 江北科思：排刀；31*2，切2托，拿68改切；厚度公差+/-0.01mm，宽度公差+0/-0.2mm;木托防潮防锈，卷外径≤800mm,卷芯≤300mm，硬度HV100-130. | 1 |  | 是 | 是 | 2 | 2
分剪 | T220218023/8 | T220218023 | 东方分剪5# | 合格 | 合格品 | 甲 | 张建勇 | 0 | 93 |  | 0 | 0.3 | 31 | 江北科思：排刀；31*2，切2托，拿68改切；厚度公差+/-0.01mm，宽度公差+0/-0.2mm;木托防潮防锈，卷外径≤800mm,卷芯≤300mm，硬度HV100-130. |  | 31010041 | 小品种钢卷 | 0.3-SPCC | 31020053 | 小品种钢分切带 | 0.3-SPCC |  | 10 | MO001703 | MO001703-002-08 | FJ001 | 分剪模板 | 1393 | 2024-07-17 | 2024-07-17 | 3 | 2024-07-18 14:47:36 | 2024-07-18 14:49:01 | 江苏东方九天新能源材料有限公司 |  | 樊小兵 |  | 1 | 0.3 | 0 | 31 | 1 | T220218023/8 | 江北科思：排刀；31*2，切2托，拿68改切；厚度公差+/-0.01mm，宽度公差+0/-0.2mm;木托防潮防锈，卷外径≤800mm,卷芯≤300mm，硬度HV100-130. | 1 |  | 是 | 是 | 2 | 2
分剪 | T220218023/7 | T220218023 | 东方分剪5# | 合格 | 合格品 | 甲 | 张建勇 | 0 | 94 |  | 0 | 0.3 | 31 | 江北科思：排刀；31*2，切2托，拿68改切；厚度公差+/-0.01mm，宽度公差+0/-0.2mm;木托防潮防锈，卷外径≤800mm,卷芯≤300mm，硬度HV100-130. |  | 31010041 | 小品种钢卷 | 0.3-SPCC | 31020053 | 小品种钢分切带 | 0.3-SPCC |  | 10 | MO001703 | MO001703-002-07 | FJ001 | 分剪模板 | 1393 | 2024-07-17 | 2024-07-17 | 3 | 2024-07-18 14:47:36 | 2024-07-18 14:49:01 | 江苏东方九天新能源材料有限公司 |  | 樊小兵 |  | 1 | 0.3 | 0 | 31 | 1 | T220218023/7 | 江北科思：排刀；31*2，切2托，拿68改切；厚度公差+/-0.01mm，宽度公差+0/-0.2mm;木托防潮防锈，卷外径≤800mm,卷芯≤300mm，硬度HV100-130. | 1 |  | 是 | 是 | 2 | 2
分剪 | T220218023/6 | T220218023 | 东方分剪5# | 合格 | 合格品 | 甲 | 张建勇 | 0 | 94 |  | 0 | 0.3 | 31 | 江北科思：排刀；31*2，切2托，拿68改切；厚度公差+/-0.01mm，宽度公差+0/-0.2mm;木托防潮防锈，卷外径≤800mm,卷芯≤300mm，硬度HV100-130. |  | 31010041 | 小品种钢卷 | 0.3-SPCC | 31020053 | 小品种钢分切带 | 0.3-SPCC |  | 10 | MO001703 | MO001703-002-06 | FJ001 | 分剪模板 | 1393 | 2024-07-17 | 2024-07-17 | 3 | 2024-07-18 14:47:36 | 2024-07-18 14:49:01 | 江苏东方九天新能源材料有限公司 |  | 樊小兵 |  | 1 | 0.3 | 0 | 31 | 1 | T220218023/6 | 江北科思：排刀；31*2，切2托，拿68改切；厚度公差+/-0.01mm，宽度公差+0/-0.2mm;木托防潮防锈，卷外径≤800mm,卷芯≤300mm，硬度HV100-130. | 1 |  | 是 | 是 | 2 | 2
分剪 | T220218023/5 | T220218023 | 东方分剪5# | 合格 | 合格品 | 甲 | 张建勇 | 0 | 95 |  | 0 | 0.3 | 31 | 江北科思：排刀；31*2，切2托，拿68改切；厚度公差+/-0.01mm，宽度公差+0/-0.2mm;木托防潮防锈，卷外径≤800mm,卷芯≤300mm，硬度HV100-130. |  | 31010041 | 小品种钢卷 | 0.3-SPCC | 31020053 | 小品种钢分切带 | 0.3-SPCC |  | 10 | MO001703 | MO001703-002-05 | FJ001 | 分剪模板 | 1393 | 2024-07-17 | 2024-07-17 | 3 | 2024-07-18 14:47:36 | 2024-07-18 14:49:01 | 江苏东方九天新能源材料有限公司 |  | 樊小兵 |  | 1 | 0.3 | 0 | 31 | 1 | T220218023/5 | 江北科思：排刀；31*2，切2托，拿68改切；厚度公差+/-0.01mm，宽度公差+0/-0.2mm;木托防潮防锈，卷外径≤800mm,卷芯≤300mm，硬度HV100-130. | 1 |  | 是 | 是 | 2 | 2
分剪 | T220218023/4 | T220218023 | 东方分剪5# | 合格 | 合格品 | 甲 | 张建勇 | 0 | 94 |  | 0 | 0.3 | 31 | 江北科思：排刀；31*2，切2托，拿68改切；厚度公差+/-0.01mm，宽度公差+0/-0.2mm;木托防潮防锈，卷外径≤800mm,卷芯≤300mm，硬度HV100-130. |  | 31010041 | 小品种钢卷 | 0.3-SPCC | 31020053 | 小品种钢分切带 | 0.3-SPCC |  | 10 | MO001703 | MO001703-002-04 | FJ001 | 分剪模板 | 1393 | 2024-07-17 | 2024-07-17 | 3 | 2024-07-18 14:47:36 | 2024-07-18 14:49:01 | 江苏东方九天新能源材料有限公司 |  | 樊小兵 |  | 1 | 0.3 | 0 | 31 | 1 | T220218023/4 | 江北科思：排刀；31*2，切2托，拿68改切；厚度公差+/-0.01mm，宽度公差+0/-0.2mm;木托防潮防锈，卷外径≤800mm,卷芯≤300mm，硬度HV100-130. | 1 |  | 是 | 是 | 2 | 2
分剪 | T220218023/3 | T220218023 | 东方分剪5# | 合格 | 合格品 | 甲 | 张建勇 | 0 | 95 |  | 0 | 0.3 | 31 | 江北科思：排刀；31*2，切2托，拿68改切；厚度公差+/-0.01mm，宽度公差+0/-0.2mm;木托防潮防锈，卷外径≤800mm,卷芯≤300mm，硬度HV100-130. |  | 31010041 | 小品种钢卷 | 0.3-SPCC | 31020053 | 小品种钢分切带 | 0.3-SPCC |  | 10 | MO001703 | MO001703-002-03 | FJ001 | 分剪模板 | 1393 | 2024-07-17 | 2024-07-17 | 3 | 2024-07-18 14:47:36 | 2024-07-18 14:49:01 | 江苏东方九天新能源材料有限公司 |  | 樊小兵 |  | 1 | 0.3 | 0 | 31 | 1 | T220218023/3 | 江北科思：排刀；31*2，切2托，拿68改切；厚度公差+/-0.01mm，宽度公差+0/-0.2mm;木托防潮防锈，卷外径≤800mm,卷芯≤300mm，硬度HV100-130. | 1 |  | 是 | 是 | 2 | 2
分剪 | T220218023/2 | T220218023 | 东方分剪5# | 合格 | 合格品 | 甲 | 张建勇 | 0 | 93 |  | 0 | 0.3 | 31 | 江北科思：排刀；31*2，切2托，拿68改切；厚度公差+/-0.01mm，宽度公差+0/-0.2mm;木托防潮防锈，卷外径≤800mm,卷芯≤300mm，硬度HV100-130. |  | 31010041 | 小品种钢卷 | 0.3-SPCC | 31020053 | 小品种钢分切带 | 0.3-SPCC |  | 10 | MO001703 | MO001703-002-02 | FJ001 | 分剪模板 | 1393 | 2024-07-17 | 2024-07-17 | 3 | 2024-07-18 14:47:36 | 2024-07-18 14:49:01 | 江苏东方九天新能源材料有限公司 |  | 樊小兵 |  | 1 | 0.3 | 0 | 31 | 1 | T220218023/2 | 江北科思：排刀；31*2，切2托，拿68改切；厚度公差+/-0.01mm，宽度公差+0/-0.2mm;木托防潮防锈，卷外径≤800mm,卷芯≤300mm，硬度HV100-130. | 1 |  | 是 | 是 | 2 | 2
分剪 | T220218023/1 | T220218023 | 东方分剪5# | 合格 | 报废品 | 甲 | 张建勇 | 0 | 93 |  | 0 | 0.3 | 31 | 江北科思：排刀；31*2，切2托，拿68改切；厚度公差+/-0.01mm，宽度公差+0/-0.2mm;木托防潮防锈，卷外径≤800mm,卷芯≤300mm，硬度HV100-130. |  | 31010041 | 小品种钢卷 | 0.3-SPCC | 31020053 | 小品种钢分切带 | 0.3-SPCC |  | 10 | MO001703 | MO001703-002-01 | FJ001 | 分剪模板 | 1393 | 2024-07-17 | 2024-07-17 | 3 | 2024-07-18 14:47:36 | 2024-07-18 14:49:00 | 江苏东方九天新能源材料有限公司 |  | 樊小兵 |  | 1 | 0.3 | 0 | 31 | 1 | T220218023/1 | 江北科思：排刀；31*2，切2托，拿68改切；厚度公差+/-0.01mm，宽度公差+0/-0.2mm;木托防潮防锈，卷外径≤800mm,卷芯≤300mm，硬度HV100-130. | 1 | 锈斑 | 是 | 是 | 2 | 2
分剪 | T220106071/16 | T220106071 | 东方分剪5# | 合格 | 合格品 | 甲 | 樊小兵 | 0 | 103 |  | 0 | 0.3 | 31 | 江北科思：排刀；31*2，切2托，拿68改切；厚度公差+/-0.01mm，宽度公差+0/-0.2mm;木托防潮防锈，卷外径≤800mm,卷芯≤300mm，硬度HV100-130. |  | 31010041 | 小品种钢卷 | 0.3-SPCC | 31020053 | 小品种钢分切带 | 0.3-SPCC |  | 10 | MO001703 | MO001703-001-16 | FJ001 | 分剪模板 | 1834 | 2024-07-17 | 2024-07-17 | 3 | 2024-07-18 14:46:37 | 2024-07-18 14:47:20 | 江苏东方九天新能源材料有限公司 |  | 樊小兵 |  | 1 | 0.3 | 0 | 31 | 1 | T220106071/16 | 江北科思：排刀；31*2，切2托，拿68改切；厚度公差+/-0.01mm，宽度公差+0/-0.2mm;木托防潮防锈，卷外径≤800mm,卷芯≤300mm，硬度HV100-130. | 1 |  | 是 | 是 | 1 | 1
分剪 | T220106071/15 | T220106071 | 东方分剪5# | 合格 | 合格品 | 甲 | 樊小兵 | 0 | 103 |  | 0 | 0.3 | 31 | 江北科思：排刀；31*2，切2托，拿68改切；厚度公差+/-0.01mm，宽度公差+0/-0.2mm;木托防潮防锈，卷外径≤800mm,卷芯≤300mm，硬度HV100-130. |  | 31010041 | 小品种钢卷 | 0.3-SPCC | 31020053 | 小品种钢分切带 | 0.3-SPCC |  | 10 | MO001703 | MO001703-001-15 | FJ001 | 分剪模板 | 1834 | 2024-07-17 | 2024-07-17 | 3 | 2024-07-18 14:46:37 | 2024-07-18 14:47:20 | 江苏东方九天新能源材料有限公司 |  | 樊小兵 |  | 1 | 0.3 | 0 | 31 | 1 | T220106071/15 | 江北科思：排刀；31*2，切2托，拿68改切；厚度公差+/-0.01mm，宽度公差+0/-0.2mm;木托防潮防锈，卷外径≤800mm,卷芯≤300mm，硬度HV100-130. | 1 |  | 是 | 是 | 1 | 1
分剪 | T220106071/14 | T220106071 | 东方分剪5# | 合格 | 合格品 | 甲 | 樊小兵 | 0 | 103 |  | 0 | 0.3 | 31 | 江北科思：排刀；31*2，切2托，拿68改切；厚度公差+/-0.01mm，宽度公差+0/-0.2mm;木托防潮防锈，卷外径≤800mm,卷芯≤300mm，硬度HV100-130. |  | 31010041 | 小品种钢卷 | 0.3-SPCC | 31020053 | 小品种钢分切带 | 0.3-SPCC |  | 10 | MO001703 | MO001703-001-14 | FJ001 | 分剪模板 | 1834 | 2024-07-17 | 2024-07-17 | 3 | 2024-07-18 14:46:37 | 2024-07-18 14:47:20 | 江苏东方九天新能源材料有限公司 |  | 樊小兵 |  | 1 | 0.3 | 0 | 31 | 1 | T220106071/14 | 江北科思：排刀；31*2，切2托，拿68改切；厚度公差+/-0.01mm，宽度公差+0/-0.2mm;木托防潮防锈，卷外径≤800mm,卷芯≤300mm，硬度HV100-130. | 1 |  | 是 | 是 | 1 | 1
分剪 | T220106071/13 | T220106071 | 东方分剪5# | 合格 | 合格品 | 甲 | 樊小兵 | 0 | 102 |  | 0 | 0.3 | 31 | 江北科思：排刀；31*2，切2托，拿68改切；厚度公差+/-0.01mm，宽度公差+0/-0.2mm;木托防潮防锈，卷外径≤800mm,卷芯≤300mm，硬度HV100-130. |  | 31010041 | 小品种钢卷 | 0.3-SPCC | 31020053 | 小品种钢分切带 | 0.3-SPCC |  | 10 | MO001703 | MO001703-001-13 | FJ001 | 分剪模板 | 1834 | 2024-07-17 | 2024-07-17 | 3 | 2024-07-18 14:46:37 | 2024-07-18 14:47:20 | 江苏东方九天新能源材料有限公司 |  | 樊小兵 |  | 1 | 0.3 | 0 | 31 | 1 | T220106071/13 | 江北科思：排刀；31*2，切2托，拿68改切；厚度公差+/-0.01mm，宽度公差+0/-0.2mm;木托防潮防锈，卷外径≤800mm,卷芯≤300mm，硬度HV100-130. | 1 |  | 是 | 是 | 1 | 1
分剪 | T220106071/12 | T220106071 | 东方分剪5# | 合格 | 合格品 | 甲 | 樊小兵 | 0 | 104 |  | 0 | 0.3 | 31 | 江北科思：排刀；31*2，切2托，拿68改切；厚度公差+/-0.01mm，宽度公差+0/-0.2mm;木托防潮防锈，卷外径≤800mm,卷芯≤300mm，硬度HV100-130. |  | 31010041 | 小品种钢卷 | 0.3-SPCC | 31020053 | 小品种钢分切带 | 0.3-SPCC |  | 10 | MO001703 | MO001703-001-12 | FJ001 | 分剪模板 | 1834 | 2024-07-17 | 2024-07-17 | 3 | 2024-07-18 14:46:37 | 2024-07-18 14:47:20 | 江苏东方九天新能源材料有限公司 |  | 樊小兵 |  | 1 | 0.3 | 0 | 31 | 1 | T220106071/12 | 江北科思：排刀；31*2，切2托，拿68改切；厚度公差+/-0.01mm，宽度公差+0/-0.2mm;木托防潮防锈，卷外径≤800mm,卷芯≤300mm，硬度HV100-130. | 1 |  | 是 | 是 | 1 | 1
分剪 | T220106071/11 | T220106071 | 东方分剪5# | 合格 | 合格品 | 甲 | 樊小兵 | 0 | 104 |  | 0 | 0.3 | 31 | 江北科思：排刀；31*2，切2托，拿68改切；厚度公差+/-0.01mm，宽度公差+0/-0.2mm;木托防潮防锈，卷外径≤800mm,卷芯≤300mm，硬度HV100-130. |  | 31010041 | 小品种钢卷 | 0.3-SPCC | 31020053 | 小品种钢分切带 | 0.3-SPCC |  | 10 | MO001703 | MO001703-001-11 | FJ001 | 分剪模板 | 1834 | 2024-07-17 | 2024-07-17 | 3 | 2024-07-18 14:46:37 | 2024-07-18 14:47:20 | 江苏东方九天新能源材料有限公司 |  | 樊小兵 |  | 1 | 0.3 | 0 | 31 | 1 | T220106071/11 | 江北科思：排刀；31*2，切2托，拿68改切；厚度公差+/-0.01mm，宽度公差+0/-0.2mm;木托防潮防锈，卷外径≤800mm,卷芯≤300mm，硬度HV100-130. | 1 |  | 是 | 是 | 1 | 1
分剪 | T220106071/10 | T220106071 | 东方分剪5# | 合格 | 合格品 | 甲 | 樊小兵 | 0 | 100 |  | 0 | 0.3 | 31 | 江北科思：排刀；31*2，切2托，拿68改切；厚度公差+/-0.01mm，宽度公差+0/-0.2mm;木托防潮防锈，卷外径≤800mm,卷芯≤300mm，硬度HV100-130. |  | 31010041 | 小品种钢卷 | 0.3-SPCC | 31020053 | 小品种钢分切带 | 0.3-SPCC |  | 10 | MO001703 | MO001703-001-10 | FJ001 | 分剪模板 | 1834 | 2024-07-17 | 2024-07-17 | 3 | 2024-07-18 14:46:37 | 2024-07-18 14:47:20 | 江苏东方九天新能源材料有限公司 |  | 樊小兵 |  | 1 | 0.3 | 0 | 31 | 1 | T220106071/10 | 江北科思：排刀；31*2，切2托，拿68改切；厚度公差+/-0.01mm，宽度公差+0/-0.2mm;木托防潮防锈，卷外径≤800mm,卷芯≤300mm，硬度HV100-130. | 1 |  | 是 | 是 | 1 | 1
分剪 | T220106071/9 | T220106071 | 东方分剪5# | 合格 | 合格品 | 甲 | 樊小兵 | 0 | 99 |  | 0 | 0.3 | 31 | 江北科思：排刀；31*2，切2托，拿68改切；厚度公差+/-0.01mm，宽度公差+0/-0.2mm;木托防潮防锈，卷外径≤800mm,卷芯≤300mm，硬度HV100-130. |  | 31010041 | 小品种钢卷 | 0.3-SPCC | 31020053 | 小品种钢分切带 | 0.3-SPCC |  | 10 | MO001703 | MO001703-001-09 | FJ001 | 分剪模板 | 1834 | 2024-07-17 | 2024-07-17 | 3 | 2024-07-18 14:46:37 | 2024-07-18 14:47:20 | 江苏东方九天新能源材料有限公司 |  | 樊小兵 |  | 1 | 0.3 | 0 | 31 | 1 | T220106071/9 | 江北科思：排刀；31*2，切2托，拿68改切；厚度公差+/-0.01mm，宽度公差+0/-0.2mm;木托防潮防锈，卷外径≤800mm,卷芯≤300mm，硬度HV100-130. | 1 |  | 是 | 是 | 1 | 1
分剪 | T220106071/8 | T220106071 | 东方分剪5# | 合格 | 合格品 | 甲 | 樊小兵 | 0 | 103 |  | 0 | 0.3 | 31 | 江北科思：排刀；31*2，切2托，拿68改切；厚度公差+/-0.01mm，宽度公差+0/-0.2mm;木托防潮防锈，卷外径≤800mm,卷芯≤300mm，硬度HV100-130. |  | 31010041 | 小品种钢卷 | 0.3-SPCC | 31020053 | 小品种钢分切带 | 0.3-SPCC |  | 10 | MO001703 | MO001703-001-08 | FJ001 | 分剪模板 | 1834 | 2024-07-17 | 2024-07-17 | 3 | 2024-07-18 14:46:37 | 2024-07-18 14:47:20 | 江苏东方九天新能源材料有限公司 |  | 樊小兵 |  | 1 | 0.3 | 0 | 31 | 1 | T220106071/8 | 江北科思：排刀；31*2，切2托，拿68改切；厚度公差+/-0.01mm，宽度公差+0/-0.2mm;木托防潮防锈，卷外径≤800mm,卷芯≤300mm，硬度HV100-130. | 1 |  | 是 | 是 | 1 | 1
分剪 | T220106071/7 | T220106071 | 东方分剪5# | 合格 | 合格品 | 甲 | 樊小兵 | 0 | 103 |  | 0 | 0.3 | 31 | 江北科思：排刀；31*2，切2托，拿68改切；厚度公差+/-0.01mm，宽度公差+0/-0.2mm;木托防潮防锈，卷外径≤800mm,卷芯≤300mm，硬度HV100-130. |  | 31010041 | 小品种钢卷 | 0.3-SPCC | 31020053 | 小品种钢分切带 | 0.3-SPCC |  | 10 | MO001703 | MO001703-001-07 | FJ001 | 分剪模板 | 1834 | 2024-07-17 | 2024-07-17 | 3 | 2024-07-18 14:46:37 | 2024-07-18 14:47:20 | 江苏东方九天新能源材料有限公司 |  | 樊小兵 |  | 1 | 0.3 | 0 | 31 | 1 | T220106071/7 | 江北科思：排刀；31*2，切2托，拿68改切；厚度公差+/-0.01mm，宽度公差+0/-0.2mm;木托防潮防锈，卷外径≤800mm,卷芯≤300mm，硬度HV100-130. | 1 |  | 是 | 是 | 1 | 1
分剪 | T220106071/6 | T220106071 | 东方分剪5# | 合格 | 合格品 | 甲 | 樊小兵 | 0 | 104 |  | 0 | 0.3 | 31 | 江北科思：排刀；31*2，切2托，拿68改切；厚度公差+/-0.01mm，宽度公差+0/-0.2mm;木托防潮防锈，卷外径≤800mm,卷芯≤300mm，硬度HV100-130. |  | 31010041 | 小品种钢卷 | 0.3-SPCC | 31020053 | 小品种钢分切带 | 0.3-SPCC |  | 10 | MO001703 | MO001703-001-06 | FJ001 | 分剪模板 | 1834 | 2024-07-17 | 2024-07-17 | 3 | 2024-07-18 14:46:37 | 2024-07-18 14:47:20 | 江苏东方九天新能源材料有限公司 |  | 樊小兵 |  | 1 | 0.3 | 0 | 31 | 1 | T220106071/6 | 江北科思：排刀；31*2，切2托，拿68改切；厚度公差+/-0.01mm，宽度公差+0/-0.2mm;木托防潮防锈，卷外径≤800mm,卷芯≤300mm，硬度HV100-130. | 1 |  | 是 | 是 | 1 | 1
分剪 | T220106071/5 | T220106071 | 东方分剪5# | 合格 | 合格品 | 甲 | 樊小兵 | 0 | 104 |  | 0 | 0.3 | 31 | 江北科思：排刀；31*2，切2托，拿68改切；厚度公差+/-0.01mm，宽度公差+0/-0.2mm;木托防潮防锈，卷外径≤800mm,卷芯≤300mm，硬度HV100-130. |  | 31010041 | 小品种钢卷 | 0.3-SPCC | 31020053 | 小品种钢分切带 | 0.3-SPCC |  | 10 | MO001703 | MO001703-001-05 | FJ001 | 分剪模板 | 1834 | 2024-07-17 | 2024-07-17 | 3 | 2024-07-18 14:46:37 | 2024-07-18 14:47:20 | 江苏东方九天新能源材料有限公司 |  | 樊小兵 |  | 1 | 0.3 | 0 | 31 | 1 | T220106071/5 | 江北科思：排刀；31*2，切2托，拿68改切；厚度公差+/-0.01mm，宽度公差+0/-0.2mm;木托防潮防锈，卷外径≤800mm,卷芯≤300mm，硬度HV100-130. | 1 |  | 是 | 是 | 1 | 1
分剪 | T220106071/4 | T220106071 | 东方分剪5# | 合格 | 合格品 | 甲 | 樊小兵 | 0 | 104 |  | 0 | 0.3 | 31 | 江北科思：排刀；31*2，切2托，拿68改切；厚度公差+/-0.01mm，宽度公差+0/-0.2mm;木托防潮防锈，卷外径≤800mm,卷芯≤300mm，硬度HV100-130. |  | 31010041 | 小品种钢卷 | 0.3-SPCC | 31020053 | 小品种钢分切带 | 0.3-SPCC |  | 10 | MO001703 | MO001703-001-04 | FJ001 | 分剪模板 | 1834 | 2024-07-17 | 2024-07-17 | 3 | 2024-07-18 14:46:37 | 2024-07-18 14:47:20 | 江苏东方九天新能源材料有限公司 |  | 樊小兵 |  | 1 | 0.3 | 0 | 31 | 1 | T220106071/4 | 江北科思：排刀；31*2，切2托，拿68改切；厚度公差+/-0.01mm，宽度公差+0/-0.2mm;木托防潮防锈，卷外径≤800mm,卷芯≤300mm，硬度HV100-130. | 1 |  | 是 | 是 | 1 | 1
分剪 | T220106071/3 | T220106071 | 东方分剪5# | 合格 | 合格品 | 甲 | 樊小兵 | 0 | 104 |  | 0 | 0.3 | 31 | 江北科思：排刀；31*2，切2托，拿68改切；厚度公差+/-0.01mm，宽度公差+0/-0.2mm;木托防潮防锈，卷外径≤800mm,卷芯≤300mm，硬度HV100-130. |  | 31010041 | 小品种钢卷 | 0.3-SPCC | 31020053 | 小品种钢分切带 | 0.3-SPCC |  | 10 | MO001703 | MO001703-001-03 | FJ001 | 分剪模板 | 1834 | 2024-07-17 | 2024-07-17 | 3 | 2024-07-18 14:46:37 | 2024-07-18 14:47:20 | 江苏东方九天新能源材料有限公司 |  | 樊小兵 |  | 1 | 0.3 | 0 | 31 | 1 | T220106071/3 | 江北科思：排刀；31*2，切2托，拿68改切；厚度公差+/-0.01mm，宽度公差+0/-0.2mm;木托防潮防锈，卷外径≤800mm,卷芯≤300mm，硬度HV100-130. | 1 |  | 是 | 是 | 1 | 1
分剪 | T220106071/2 | T220106071 | 东方分剪5# | 合格 | 合格品 | 甲 | 樊小兵 | 0 | 103 |  | 0 | 0.3 | 31 | 江北科思：排刀；31*2，切2托，拿68改切；厚度公差+/-0.01mm，宽度公差+0/-0.2mm;木托防潮防锈，卷外径≤800mm,卷芯≤300mm，硬度HV100-130. |  | 31010041 | 小品种钢卷 | 0.3-SPCC | 31020053 | 小品种钢分切带 | 0.3-SPCC |  | 10 | MO001703 | MO001703-001-02 | FJ001 | 分剪模板 | 1834 | 2024-07-17 | 2024-07-17 | 3 | 2024-07-18 14:46:37 | 2024-07-18 14:47:20 | 江苏东方九天新能源材料有限公司 |  | 樊小兵 |  | 1 | 0.3 | 0 | 31 | 1 | T220106071/2 | 江北科思：排刀；31*2，切2托，拿68改切；厚度公差+/-0.01mm，宽度公差+0/-0.2mm;木托防潮防锈，卷外径≤800mm,卷芯≤300mm，硬度HV100-130. | 1 |  | 是 | 是 | 1 | 1
分剪 | T220106071/1 | T220106071 | 东方分剪5# | 合格 | 合格品 | 甲 | 樊小兵 | 0 | 103 |  | 0 | 0.3 | 31 | 江北科思：排刀；31*2，切2托，拿68改切；厚度公差+/-0.01mm，宽度公差+0/-0.2mm;木托防潮防锈，卷外径≤800mm,卷芯≤300mm，硬度HV100-130. |  | 31010041 | 小品种钢卷 | 0.3-SPCC | 31020053 | 小品种钢分切带 | 0.3-SPCC |  | 10 | MO001703 | MO001703-001-01 | FJ001 | 分剪模板 | 1834 | 2024-07-17 | 2024-07-17 | 3 | 2024-07-18 14:46:37 | 2024-07-18 14:47:19 | 江苏东方九天新能源材料有限公司 |  | 樊小兵 |  | 1 | 0.3 | 0 | 31 | 1 | T220106071/1 | 江北科思：排刀；31*2，切2托，拿68改切；厚度公差+/-0.01mm，宽度公差+0/-0.2mm;木托防潮防锈，卷外径≤800mm,卷芯≤300mm，硬度HV100-130. | 1 |  | 是 | 是 | 1 | 1
铬钝化 | JG1224070229 | JG1224070229 | 东方铬钝化750 | 合格 | 让步接收 | 甲 | 孙锋 | 6590 | 6591 | 1.0002 | 9530 | 0.15 | 610 | 镀铬量80-100 | 色差辊印 | 30210011 | 光亮卷 | 0.15-SPCC | 30110011 | 铬钝化卷 | 0.15-SPCC |  | 10 | MO001737 | MO001737-005 | GDH001 | 铬钝化模板 | 6590 | 2024-07-18 | 2024-07-18 | 3 | 2024-07-18 13:35:36 | 2024-07-18 14:31:24 | 江苏东方九天新能源材料有限公司 | 247751 | 倪兵 |  |  | 0.15 | 9550 | 610 | 1 | JG1224070229 |  | 1 | 色差辊印 | 是 | 是 | 56 | 5
最终脱脂 | DL00240551082 | DL0024055108 | 东方950脱脂1# | 合格 | 合格品 | 乙 | 何晓健,张东兵 | 6100 | 6070 | 0.9951 | 2760 | 0.44 | 630 | 泰兴双永：脱脂(单位张力5.8）、转退火 |  | 20100086 | 轧硬 | 0.6*630-SPCC | 31010045 | 小品种钢卷 | 0.44-SPCC |  | 30 | MO001547 | MO001547-002-02 | XPZG001 | 小品种钢前处理模板 | 12665 | 2024-07-12 | 2024-07-22 | 3 | 2024-07-18 14:13:46 | 2024-07-18 14:14:06 | 江苏东方九天新能源材料有限公司 | 239381 | 何晓健 |  |  | 0.44 | 2780 | 630 | 1 | DL00240551082 | 泰兴双永：（0.44*630）厚度±0.01mm，HV90-110,粗糙度0.8-1.0μM，卷重2-3吨 |  |  |  |  | 4641 | 2
铬钝化 | JG122405512712 | JG122405512712 | 东方铬钝化950 | 合格 | 让步接收 | 甲 | 韩康 | 1890 | 1873 | 0.991 | 3210 | 0.1 | 760 | / | 100米1个孔洞 横向485.2mm （大小0.97mm2） | 30210015 | 光亮卷 | 0.1-SPCC | 30110014 | 铬钝化卷 | 0.1-SPCC |  | 10 | MO001739 | MO001739-003 | GDH001 | 铬钝化模板 | 1890 | 2024-07-18 | 2024-07-18 | 3 | 2024-07-18 13:55:43 | 2024-07-18 14:05:07 | 江苏东方九天新能源材料有限公司 | 247739 | 孙槐兵 |  |  | 0.1 | 3200 | 760 | 1 | JG122405512712 |  | 1 | S色差(色差 白斑 条印100米1个孔洞 横向485.2 大小0.97) | 是 | 是 | 10 | 3
分剪翻包 | JL002401008123/6 | JL002401008123 | 东方分剪6# | 合格 | 合格品 | 乙 | 尹斌斌 | 286 | 215 | 0.7517 | 1000 | 0.254 | 102.4 |  |  | 31310013 | 镍钝化卷 | 0.254-SPCC | 31320013 | 镍钝化分切带 | 0.254-SPCC |  | 20 | MO001657 | MO001657-004-06 | FJ001 | 分剪模板 | 1804 | 2024-07-16 | 2024-07-16 | 3 | 2024-07-17 13:48:51 | 2024-07-18 14:01:18 | 江苏东方九天新能源材料有限公司 |  | 尹斌斌 |  | 1 | 0.254 | 0 | 102.4 | 1 | JL002401008123/6 | 1：排刀规格 102.4*6海金杜门 SPCC-Ni 镍层：A面1.9um / B面 0.38um，注：1.成品表面不允许有擦划伤 顶压伤 刀印 油污 2.成品按顺时针摆放，每一片用3*3MM的木条隔开，厚度公差+/-0.01mm，宽度公差+/-0.13mm | 1 |  | 是 | 是 | 233 | 4
最终脱脂 | DL00240551081 | DL0024055108 | 东方950脱脂1# | 合格 | 合格品 | 乙 | 何晓健,张东兵 | 6470 | 6340 | 0.9799 | 2880 | 0.44 | 630 | 泰兴双永：脱脂(单位张力5.8）、转退火 | X锈斑(内180米正反面间断锈斑重),Z重划伤(外600米反面传15.5cm持续划伤) | 20100086 | 轧硬 | 0.6*630-SPCC | 31010045 | 小品种钢卷 | 0.44-SPCC |  | 30 | MO001547 | MO001547-002-01 | XPZG001 | 小品种钢前处理模板 | 12665 | 2024-07-12 | 2024-07-22 | 3 | 2024-07-18 13:41:58 | 2024-07-18 13:43:59 | 江苏东方九天新能源材料有限公司 | 239381 | 何晓健 |  |  | 0.6 | 2190 | 630 | 1 | DL00240551081 | 泰兴双永：（0.44*630）厚度±0.01mm，HV90-110,粗糙度0.8-1.0μM，卷重2-3吨 |  | X锈斑(内180米正反面间断锈斑重),Z重划伤(外600米反面传15.5cm持续划伤) |  |  | 4641 | 2
铬钝化 | JG1224055119221 | JG1224055119221 | 东方铬钝化950 | 合格 | 合格品 | 甲 | 韩康 | 4490 | 4469 | 0.9953 | 7630 | 0.1 | 760 | / | S色差(色差 白斑 条印) | 30210015 | 光亮卷 | 0.1-SPCC | 30110014 | 铬钝化卷 | 0.1-SPCC |  | 10 | MO001739 | MO001739-004 | GDH001 | 铬钝化模板 | 4490 | 2024-07-18 | 2024-07-18 | 3 | 2024-07-18 13:38:40 | 2024-07-18 13:40:03 | 江苏东方九天新能源材料有限公司 | 247740 | 孙槐兵 |  |  | 0.1 | 7680 | 760 | 1 | JG1224055119221 |  | 1 | S色差(色差 白斑 条印) | 是 | 是 | 2 | 4
平整翻包 | JG122405023811 | JG1224050238 | 东方850平整 | 合格 | 让步接收 | 乙 | 鞠承,姚学禹 | 7220 | 7220 | 1 | 12450 | 0.1 | 760 | 翻包确认花辊印，内3500米转分剪切边 | K孔洞(11891米传28CM0.42)H花辊印(来料传20CM内) | 20100142 | 轧硬 | 0.4*760-SPCC | 30210015 | 光亮卷 | 0.1-SPCC |  | 70 | MO000943 | MO000943-003-01-01 | KSFW001 | 东方小品种钢前处理 0.67（昆山富维 厚度公差：0.660-0.670mm,光泽度大于150GU（横向、纵向），粗糙度：Ra0.2-0.45um.硬度：HV80-110） | 13880 | 2024-06-25 | 2024-07-05 | 2 | 2024-07-18 13:30:22 | 2024-07-18 13:34:11 | 江苏东方九天新能源材料有限公司 |  | 鞠承 |  | 1 | 0.1 | 12450 | 760 | 1 | JG122405023811 | 轧0.1，米数控制在23700-23800米，脱脂分一包10500米。 | 1 | K孔洞(11891米传28CM0.42)H花辊印(来料传20CM内) | 是 | 是 | 3026 | 3
铬钝化 | JG1224070214 | JG1224070214 | 东方铬钝化750 | 合格 | 让步接收 | 甲 | 孙锋 | 6552 | 6551 | 0.9998 | 9490 | 0.15 | 610 | 镀铬量80-100 | 4500、8317、9262米横向1.15、3.46、7.31 （大小0.28、0.11、0.11mm2） | 30210011 | 光亮卷 | 0.15-SPCC | 30110011 | 铬钝化卷 | 0.15-SPCC |  | 10 | MO001737 | MO001737-006 | GDH001 | 铬钝化模板 | 6552 | 2024-07-18 | 2024-07-18 | 3 | 2024-07-18 12:34:59 | 2024-07-18 13:34:11 | 江苏东方九天新能源材料有限公司 | 247752 | 倪兵 |  |  | 0.15 | 9420 | 610 | 1 | JG1224070214 |  | 1 | 色差辊印，4500/8317//9262米横向1.15/3.46/7.31，大小0.28/0.11/0.11 | 是 | 是 | 60 | 6
最终平整 | DL002405510612 | DL0024055106 | 东方850平整 | 合格 | 让步接收 | 乙 | 鞠承,姚学禹 | 2960 | 2960 | 1 | 1100 | 0.54 | 630 | 昆山宝必达：850平整用Ra1.3-1.5um毛化辊，厚度公差：0.53-0.55mm、硬度90-110HV、粗糙度Ra0.7-1.0μm | 尾部100米表面粘钢印平后不明显 | 20100086 | 轧硬 | 0.6*630-SPCC | 31010056 | 小品种钢卷 | 0.54-SPCC |  | 50 | MO001384 | MO001384-002-01-02 | XPZG001 | 小品种钢前处理模板 | 12675 | 2024-07-08 | 2024-07-23 | 5 | 2024-07-18 13:26:57 | 2024-07-18 13:29:32 | 江苏东方九天新能源材料有限公司 |  | 鞠承 |  | 1 | 0.54 | 1100 | 630 | 1 | DL002405510612 | 昆山宝必达（0.54*630）：厚度±0.01mm，HV90-110,粗糙度0.7-1.0μM，卷重2-3吨 | 1 | N粘钢折印(尾100米表面粘钢印平后不太明显) | 是 | 是 | 1722 | 2
最终平整 | DL002405510611 | DL0024055106 | 东方850平整 | 合格 | 让步接收 | 乙 | 鞠承,姚学禹 | 2960 | 2960 | 1 | 1100 | 0.54 | 630 | 昆山宝必达：850平整用Ra1.3-1.5um毛化辊，厚度公差：0.53-0.55mm、硬度90-110HV、粗糙度Ra0.7-1.0μm | T停机斑(80米传轻微来料),C虫斑(90米处来料1个) | 20100086 | 轧硬 | 0.6*630-SPCC | 31010056 | 小品种钢卷 | 0.54-SPCC |  | 50 | MO001384 | MO001384-002-01-01 | XPZG001 | 小品种钢前处理模板 | 12675 | 2024-07-08 | 2024-07-23 | 5 | 2024-07-18 13:26:57 | 2024-07-18 13:29:32 | 江苏东方九天新能源材料有限公司 |  | 鞠承 |  | 1 | 0.54 | 1100 | 630 | 1 | DL002405510611 | 昆山宝必达（0.54*630）：厚度±0.01mm，HV90-110,粗糙度0.7-1.0μM，卷重2-3吨 | 1 | T停机斑(80米传轻微来料),C虫斑(90米处来料1个) | 是 | 是 | 1722 | 2
最终脱脂 | DL00240550972 | DL0024055097 | 东方950脱脂1# | 合格 | 合格品 | 乙 | 何晓健 | 6305 | 6200 | 0.9833 | 2830 | 0.44 | 630 | 泰兴双永：脱脂(单位张力5.8）、转退火 |  | 20100086 | 轧硬 | 0.6*630-SPCC | 31010045 | 小品种钢卷 | 0.44-SPCC |  | 30 | MO001547 | MO001547-001-02 | XPZG001 | 小品种钢前处理模板 | 12660 | 2024-07-12 | 2024-07-22 | 3 | 2024-07-18 13:04:33 | 2024-07-18 13:04:53 | 江苏东方九天新能源材料有限公司 | 239380 | 何晓健 |  |  | 0.6 | 2130 | 630 | 1 | DL00240550972 | 泰兴双永：（0.44*630）厚度±0.01mm，HV90-110,粗糙度0.8-1.0μM，卷重2-3吨 |  |  |  |  | 1356 | 1
铬钝化 | JG1224070230 | JG1224070230 | 东方铬钝化750 | 合格 | 让步接收 | 甲 | 孙锋 | 6570 | 6565 | 0.9992 | 9460 | 0.15 | 610 | 镀铬量80-100 | 8500米-9100米横向586-588mm处5个孔洞（大小0.11-0.17mm2） | 30210011 | 光亮卷 | 0.15-SPCC | 30110011 | 铬钝化卷 | 0.15-SPCC |  | 10 | MO001737 | MO001737-001 | GDH001 | 铬钝化模板 | 6570 | 2024-07-18 | 2024-07-18 | 3 | 2024-07-18 12:31:59 | 2024-07-18 12:34:41 | 江苏东方九天新能源材料有限公司 | 247747 | 倪兵 |  |  | 0.15 | 9470 | 610 | 1 | JG1224070230 |  | 1 | 8500米-9100米横向586-588mm处5个孔洞，大小0.11-0.17，色差，辊印 | 是 | 是 | 3 | 1
最终冷轧 | JG1224060270 | JG1224060270 | 东方850轧机 | 合格 | 合格品 | 乙 | 杨海鹏 | 12940 | 12800 | 0.9892 | 21870 | 0.1 | 760 | 850轧机普光辊(Ra0.4-0.6μm)轧制0.1mm(0.4-0.25-0.15-0.115-0.1) |  | 20100142 | 轧硬 | 0.4*760-SPCC | 30210015 | 光亮卷 | 0.1-SPCC |  | 30 | MO000947 | MO000947-004 | KSFW001 | 东方小品种钢前处理 0.67（昆山富维 厚度公差：0.660-0.670mm,光泽度大于150GU（横向、纵向），粗糙度：Ra0.2-0.45um.硬度：HV80-110） | 12970 | 2024-06-25 | 2024-07-05 | 2 | 2024-07-18 12:27:16 | 2024-07-18 12:27:54 | 江苏东方九天新能源材料有限公司 | 193135 | 杨海鹏 |  |  | 0.4 | 5500 | 760 | 1 | JG1224060270 | 轧0.1，米数控制在22200-22300米，脱脂分一包9200米。 |  |  | 否 | 否 | 4599 | 4
最终平整 | DL002405510422 | DL0024055104 | 东方850平整 | 待判定 | 返工 | 乙 | 鞠承,姚学禹 | 2940 | 2940 | 1 | 1100 | 0.54 | 630 | 昆山宝必达：850平整用Ra1.3-1.5um毛化辊，厚度公差：0.53-0.55mm、硬度90-110HV、粗糙度Ra0.7-1.0μm | 公差偏高(0.552mm) | 20100086 | 轧硬 | 0.6*630-SPCC | 31010056 | 小品种钢卷 | 0.54-SPCC |  | 50 | MO001384 | MO001384-001-02-02 | XPZG001 | 小品种钢前处理模板 | 12616 | 2024-07-08 | 2024-07-23 | 2 | 2024-07-18 12:14:31 | 2024-07-18 12:16:04 | 江苏东方九天新能源材料有限公司 |  | 鞠承 |  | 1 | 0.54 | 1100 | 630 | 1 | DL002405510422 | 昆山宝必达（0.54*630）：厚度±0.01mm，HV90-110,粗糙度0.7-1.0μM，卷重2-3吨 | 1 |  |  |  | 1575 | 1
最终平整 | DL002405510421 | DL0024055104 | 东方850平整 | 合格 | 让步接收 | 乙 | 鞠承,姚学禹 | 3100 | 3100 | 1 | 1150 | 0.54 | 630 | 昆山宝必达：850平整用Ra1.3-1.5um毛化辊，厚度公差：0.53-0.55mm、硬度90-110HV、粗糙度Ra0.7-1.0μm | C虫斑(60米处80米处各1个虫斑) | 20100086 | 轧硬 | 0.6*630-SPCC | 31010056 | 小品种钢卷 | 0.54-SPCC |  | 50 | MO001384 | MO001384-001-02-01 | XPZG001 | 小品种钢前处理模板 | 12616 | 2024-07-08 | 2024-07-23 | 2 | 2024-07-18 12:14:31 | 2024-07-18 12:16:04 | 江苏东方九天新能源材料有限公司 |  | 鞠承 |  | 1 | 0.54 | 1150 | 630 | 1 | DL002405510421 | 昆山宝必达（0.54*630）：厚度±0.01mm，HV90-110,粗糙度0.7-1.0μM，卷重2-3吨 | 1 | C虫斑(60米处80米处各1个虫斑) | 是 | 是 | 1575 | 1
最终脱脂 | JG12240602741 | JG1224060274 | 东方950脱脂1# | 合格 | 合格品 | 乙 | 何晓健,张东兵 | 7150 | 7120 | 0.9958 | 12220 | 0.1 | 760 | 脱脂（950-1） |  | 20100142 | 轧硬 | 0.4*760-SPCC | 30210015 | 光亮卷 | 0.1-SPCC |  | 40 | MO000947 | MO000947-009-01 | KSFW001 | 东方小品种钢前处理 0.67（昆山富维 厚度公差：0.660-0.670mm,光泽度大于150GU（横向、纵向），粗糙度：Ra0.2-0.45um.硬度：HV80-110） | 13020 | 2024-06-25 | 2024-07-05 | 2 | 2024-07-18 11:59:26 | 2024-07-18 11:59:47 | 江苏东方九天新能源材料有限公司 | 193144 | 何晓健 |  |  | 0.1 | 12198 | 760 | 1 | JG12240602741 | 轧0.1，米数控制在22200-22300米，脱脂分一包9200米。 |  |  |  |  | 8478 | 9
铬钝化 | JG12240603591 | JG12240603591 | 东方铬钝化750 | 合格 | 让步接收 | 甲 | 孙锋 | 4508 | 4499 | 0.998 | 6480 | 0.15 | 610 | 镀铬80-100 | 内250米横向123-125mm处14个孔洞，大小0.17-1.24,6000-6050米横向574-589mm处6个孔洞，大小0.11,6330/6340米横向578/583，大小0.11/0.17，来料板面整卷爆辊印 | 30210011 | 光亮卷 | 0.15-SPCC | 30110011 | 铬钝化卷 | 0.15-SPCC |  | 10 | MO001682 | MO001682-008 | GDH001 | 铬钝化模板 | 4508 | 2024-07-16 | 2024-07-16 | 3 | 2024-07-18 10:55:40 | 2024-07-18 11:34:48 | 江苏东方九天新能源材料有限公司 | 244759 | 倪兵 |  |  | 0.15 | 0 | 610 | 1 | JG12240603591 |  | 1 | 内250米横向123-125mm处14个孔洞，大小0.17-1.24,6000-6050米横向574-589mm处6个孔洞，大小0.11,6330/6340米横向578/583，大小0.11/0.17，来料板面整卷爆辊印，色差 | 是 | 是 | 39 | 8
最终脱脂 | JG12240602743 | JG1224060274 | 东方950脱脂1# | 合格 | 合格品 | 乙 | 何晓健,张东兵 | 1750 | 2030 | 1.16 | 3500 | 0.1 | 760 | 脱脂（950-1） |  | 20100142 | 轧硬 | 0.4*760-SPCC | 30210015 | 光亮卷 | 0.1-SPCC |  | 40 | MO000947 | MO000947-009-03 | KSFW001 | 东方小品种钢前处理 0.67（昆山富维 厚度公差：0.660-0.670mm,光泽度大于150GU（横向、纵向），粗糙度：Ra0.2-0.45um.硬度：HV80-110） | 13020 | 2024-06-25 | 2024-07-05 | 2 | 2024-07-18 10:59:52 | 2024-07-18 11:00:17 | 江苏东方九天新能源材料有限公司 | 193144 | 何晓健 |  |  | 0.1 | 3500 | 760 | 1 | JG12240602743 | 轧0.1，米数控制在22200-22300米，脱脂分一包9200米。 |  |  |  |  | 8478 | 9
最终脱脂 | JG12240602512 | JG1224060251 | 东方950脱脂1# | 合格 | 合格品 | 乙 | 何晓健,张东兵 | 5500 | 5500 | 1 | 9600 | 0.1 | 760 | 脱脂（950-1） |  | 20100142 | 轧硬 | 0.4*760-SPCC | 30210015 | 光亮卷 | 0.1-SPCC |  | 40 | MO000947 | MO000947-008-02 | KSFW001 | 东方小品种钢前处理 0.67（昆山富维 厚度公差：0.660-0.670mm,光泽度大于150GU（横向、纵向），粗糙度：Ra0.2-0.45um.硬度：HV80-110） | 13015 | 2024-06-25 | 2024-07-05 | 2 | 2024-07-18 09:46:37 | 2024-07-18 10:58:11 | 江苏东方九天新能源材料有限公司 |  | 何晓健 |  | 1 | 0.1 | 9600 | 760 | 1 | JG12240602512 | 轧0.1，米数控制在22200-22300米，脱脂分一包9200米。 |  |  |  |  | 3824 | 8
最终脱脂 | JG12240602511 | JG1224060251 | 东方950脱脂1# | 合格 | 合格品 | 乙 | 何晓健,张东兵 | 7400 | 7400 | 1 | 12900 | 0.1 | 760 | 脱脂（950-1） |  | 20100142 | 轧硬 | 0.4*760-SPCC | 30210015 | 光亮卷 | 0.1-SPCC |  | 40 | MO000947 | MO000947-008-01 | KSFW001 | 东方小品种钢前处理 0.67（昆山富维 厚度公差：0.660-0.670mm,光泽度大于150GU（横向、纵向），粗糙度：Ra0.2-0.45um.硬度：HV80-110） | 13015 | 2024-06-25 | 2024-07-05 | 2 | 2024-07-18 09:46:37 | 2024-07-18 10:58:11 | 江苏东方九天新能源材料有限公司 |  | 何晓健 |  | 1 | 0.1 | 12900 | 760 | 1 | JG12240602511 | 轧0.1，米数控制在22200-22300米，脱脂分一包9200米。 |  |  |  |  | 3824 | 8
铬钝化 | JG12240603592 | JG12240603592 | 东方铬钝化750 | 合格 | 合格品 | 甲 | 孙锋 | 2268 | 2263 | 0.9978 | 3080 | 0.15 | 610 | 镀铬80-100 |  | 30210011 | 光亮卷 | 0.15-SPCC | 30110011 | 铬钝化卷 | 0.15-SPCC |  | 10 | MO001682 | MO001682-011 | GDH001 | 铬钝化模板 | 2268 | 2024-07-16 | 2024-07-16 | 3 | 2024-07-18 10:27:14 | 2024-07-18 10:55:20 | 江苏东方九天新能源材料有限公司 | 244762 | 倪兵 |  |  | 0.15 | 0 | 610 | 1 | JG12240603592 |  | 1 | 色差，辊印 | 是 | 是 | 28 | 11
最终平整 | DL00240551062 | DL0024055106 | 东方850平整 | 其他入库 | 半成品退库 | 乙 | 鞠承,姚学禹 | 6215 | 6140 | 0.9879 | 2290 | 0.54 | 630 | 昆山宝必达：850平整用Ra1.3-1.5um毛化辊，厚度公差：0.53-0.55mm、硬度90-110HV、粗糙度Ra0.7-1.0μm | B爆辊印(来料下表面中间爆辊印平后明显),Y氧化边(两边),A暗线印(来料表面),Z振纹(表面),N粘钢折印(尾80米表面多处粘钢印重) | 20100086 | 轧硬 | 0.6*630-SPCC | 20200092 | 小品种钢半成品 | 0.54-SPCC |  | 50 | MO001384 | MO001384-002-02 | XPZG001 | 小品种钢前处理模板 | 12675 | 2024-07-08 | 2024-07-23 | 5 | 2024-07-18 10:43:57 | 2024-07-18 10:47:24 | 江苏东方九天新能源材料有限公司 | 228086 | 鞠承 |  |  | 0.54 | 2300 | 630 | 1 | DL00240551062 | 昆山宝必达（0.54*630）：厚度±0.01mm，HV90-110,粗糙度0.7-1.0μM，卷重2-3吨 | 1 | B爆辊印(来料下表面中间爆辊印平后明显),Y氧化边(两边),A暗线印(来料表面),Z振纹(表面),N粘钢折印(尾80米表面多处粘钢印重) | 是 | 是 | 1722 | 2
分剪翻包 | DL0024055100-12/3 | DL0024055100-12 | 东方分剪6# | 合格 | 合格品 | 甲 | 樊小兵 | 236 | 229 | 0.9703 | 1350 | 0.254 | 80 |  |  | 31310013 | 镍钝化卷 | 0.254-SPCC | 31320013 | 镍钝化分切带 | 0.254-SPCC |  | 20 | MO001660 | MO001660-005-03 | FJ001 | 分剪模板 | 1846 | 2024-07-16 | 2024-07-16 | 3 | 2024-07-18 08:50:03 | 2024-07-18 10:40:10 | 江苏东方九天新能源材料有限公司 |  | 樊小兵 |  | 1 | 0.254 | 0 | 80 | 1 | DL0024055100-12/3 | 1：排刀规格 80*6+102.4 海金杜门 SPCC-Ni 镍层：A面1.9um / B面 0.38um，注：1.成品表面不允许有擦划伤 顶压伤 刀印 油污 2.成品按顺时针摆放，每一片用3*3MM的木条隔开。厚度公差+/-0.01mm，宽度公差+/-0.13mm | 1 |  | 是 | 是 | 14 | 5
铬钝化 | JG12240700543 | JG1224070054 | 东方铬钝化750 | 合格 | 让步接收 | 甲 | 孙锋 | 1753 | 1753 | 1 | 2400 | 0.15 | 610 | 镀铬量80-100 | 2118米横向49mm处孔洞（0.17mm2） | 30210011 | 光亮卷 | 0.15-SPCC | 30110011 | 铬钝化卷 | 0.15-SPCC |  | 10 | MO001694 | MO001694-004-03 | GDH001 | 铬钝化模板 | 5258 | 2024-07-17 | 2024-07-17 | 3 | 2024-07-18 09:24:07 | 2024-07-18 10:26:49 | 江苏东方九天新能源材料有限公司 |  | 倪兵 |  | 1 | 0.15 | 2400 | 610 | 1 | JG12240700543 |  | 1 | S色差条印(来料双边色差辊印重，亮斑) | 是 | 是 | 82 | 4
铬钝化 | JG12240700542 | JG1224070054 | 东方铬钝化750 | 合格 | 让步接收 | 甲 | 孙锋 | 1757 | 1757 | 1 | 2390 | 0.15 | 610 | 镀铬量80-100 | 双边色差辊印重，亮斑 | 30210011 | 光亮卷 | 0.15-SPCC | 30110011 | 铬钝化卷 | 0.15-SPCC |  | 10 | MO001694 | MO001694-004-02 | GDH001 | 铬钝化模板 | 5258 | 2024-07-17 | 2024-07-17 | 3 | 2024-07-18 09:24:07 | 2024-07-18 10:26:49 | 江苏东方九天新能源材料有限公司 |  | 倪兵 |  | 1 | 0.15 | 2390 | 610 | 1 | JG12240700542 |  | 1 | S色差条印(来料双边色差辊印重，亮斑) | 是 | 是 | 82 | 4
铬钝化 | JG12240700541 | JG1224070054 | 东方铬钝化750 | 合格 | 合格品 | 甲 | 孙锋 | 1753 | 1753 | 1 | 2390 | 0.15 | 610 | 镀铬量80-100 | S色差条印(来料双边色差辊印重，亮斑) | 30210011 | 光亮卷 | 0.15-SPCC | 30110011 | 铬钝化卷 | 0.15-SPCC |  | 10 | MO001694 | MO001694-004-01 | GDH001 | 铬钝化模板 | 5258 | 2024-07-17 | 2024-07-17 | 3 | 2024-07-18 09:24:07 | 2024-07-18 10:26:49 | 江苏东方九天新能源材料有限公司 |  | 倪兵 |  | 1 | 0.15 | 2390 | 610 | 1 | JG12240700541 |  | 1 | S色差条印(来料双边色差辊印重，亮斑) | 是 | 是 | 82 | 4
平整翻包 | JG12240602601 | JG1224060260 | 东方850平整 | 合格 | 让步接收 | 乙 | 鞠承 | 7550 | 7490 | 0.9921 | 13085 | 0.1 | 760 | 13090米后倒包剪去 | K孔洞(11077米传73CM1.98/12205米传4CM0.78) | 20100142 | 轧硬 | 0.4*760-SPCC | 30210015 | 光亮卷 | 0.1-SPCC |  | 70 | MO000947 | MO000947-018-01 | KSFW001 | 东方小品种钢前处理 0.67（昆山富维 厚度公差：0.660-0.670mm,光泽度大于150GU（横向、纵向），粗糙度：Ra0.2-0.45um.硬度：HV80-110） | 13095 | 2024-06-25 | 2024-07-05 | 2 | 2024-07-18 10:14:23 | 2024-07-18 10:15:51 | 江苏东方九天新能源材料有限公司 | 193157 | 鞠承 |  |  | 0.1 | 13180 | 760 | 1 | JG12240602601 | 轧0.1，米数控制在22200-22300米，脱脂分一包9200米。 | 1 | K孔洞(11077米传73CM1.98/12205米传4CM0.78) | 是 | 是 | 3094 | 18
最终冷轧 | DL12240700131 | DL1224070013 | 东方650轧机 | 合格 | 合格品 | 乙 | 刘爱民 | 6035 | 5970 | 0.9892 | 1780 | 0.68 | 610 | 泰兴双永：650轧机中间道次用普光辊(Ra0.2-0.3um)轧制,最后一道建议用Ra1.0-1.2μm毛化辊轧至0.68mm（1.2-0.95-0.83-0.74-0.68）厚度公差：0.688-0.693mm，转脱脂 | X细划伤(.),A暗线印(.),S色差条印(.),Z振纹(.) | 20100130 | 轧硬 | 1.2*610-SPCC | 31010068 | 小品种钢卷 | 0.68-SPCC |  | 20 | MO001542 | MO001542-001-01 | XPZG001 | 小品种钢前处理模板 | 12330 | 2024-07-12 | 2024-07-22 | 3 | 2024-07-18 10:13:02 | 2024-07-18 10:14:05 | 江苏东方九天新能源材料有限公司 | 239171 | 刘爱民 |  |  | 1.2 | 1050 | 610 | 1 | DL12240700131 | 泰兴双永：（0.68*610）厚度±0.01mm，HV90-110,粗糙度0.8-1.0μM，卷重2-3吨 |  | X细划伤(.),A暗线印(.),S色差条印(.),Z振纹(.) |  |  | 2445 | 1
最终平整 | DL002405510412 | DL0024055104 | 东方850平整 | 合格 | 合格品 | 乙 | 鞠承,姚学禹 | 2710 | 2710 | 1 | 1000 | 0.54 | 630 | 昆山宝必达：850平整用Ra1.3-1.5um毛化辊，厚度公差：0.53-0.55mm、硬度90-110HV、粗糙度Ra0.7-1.0μm |  | 20100086 | 轧硬 | 0.6*630-SPCC | 31010056 | 小品种钢卷 | 0.54-SPCC |  | 50 | MO001384 | MO001384-001-01-02 | XPZG001 | 小品种钢前处理模板 | 12616 | 2024-07-08 | 2024-07-23 | 2 | 2024-07-18 09:34:27 | 2024-07-18 10:07:02 | 江苏东方九天新能源材料有限公司 |  | 鞠承 |  | 1 | 0.54 | 1000 | 630 | 1 | DL002405510412 | 昆山宝必达（0.54*630）：厚度±0.01mm，HV90-110,粗糙度0.7-1.0μM，卷重2-3吨 | 1 |  | 是 | 是 | 1575 | 1
最终平整 | DL002405510411 | DL0024055104 | 东方850平整 | 合格 | 合格品 | 乙 | 鞠承,姚学禹 | 3090 | 3090 | 1 | 1150 | 0.54 | 630 | 昆山宝必达：850平整用Ra1.3-1.5um毛化辊，厚度公差：0.53-0.55mm、硬度90-110HV、粗糙度Ra0.7-1.0μm |  | 20100086 | 轧硬 | 0.6*630-SPCC | 31010056 | 小品种钢卷 | 0.54-SPCC |  | 50 | MO001384 | MO001384-001-01-01 | XPZG001 | 小品种钢前处理模板 | 12616 | 2024-07-08 | 2024-07-23 | 2 | 2024-07-18 09:34:27 | 2024-07-18 10:07:02 | 江苏东方九天新能源材料有限公司 |  | 鞠承 |  | 1 | 0.54 | 1150 | 630 | 1 | DL002405510411 | 昆山宝必达（0.54*630）：厚度±0.01mm，HV90-110,粗糙度0.7-1.0μM，卷重2-3吨 | 1 |  | 是 | 是 | 1575 | 1
最终退火 | JL00240401282 | JL0024040128 | 东方20# | 合格 |  | 乙 | 陈国,李楷文,袁亚东 | 4870 | 4870 | 1 | 6880 | 0.14 | 610 | 苏州中意：退火(590℃)、转750平整 |  | 20100082 | 轧硬 | 0.6*610-SPCC | 31010009 | 小品种钢卷 | 0.14-SPCC |  | 50 | MO001105 | MO001105-001-02 | XPZG001 | 小品种钢前处理模板 | 12140 | 2024-07-02 | 2024-07-15 | 2 | 2024-07-16 14:03:07 | 2024-07-18 09:56:57 | 江苏东方九天新能源材料有限公司 | 201009 | 张天圣 | 张天圣 |  | 0.14 | 6880 | 610 | 1 | JL00240401282 | 苏州中意（0.14）：厚度±0.005MM,HV100-110,C粗糙度≤0.2μ |  |  | 否 | 否 | 12732 | 1
最终退火 | JL00240401281 | JL0024040128 | 东方20# | 合格 |  | 乙 | 陈国,李楷文,袁亚东 | 5940 | 5940 | 1 | 8420 | 0.14 | 610 | 苏州中意：退火(590℃)、转750平整 |  | 20100082 | 轧硬 | 0.6*610-SPCC | 31010009 | 小品种钢卷 | 0.14-SPCC |  | 50 | MO001105 | MO001105-001-01 | XPZG001 | 小品种钢前处理模板 | 12140 | 2024-07-02 | 2024-07-15 | 2 | 2024-07-16 14:03:07 | 2024-07-18 09:56:57 | 江苏东方九天新能源材料有限公司 | 201009 | 张天圣 | 张天圣 |  | 0.14 | 8420 | 610 | 1 | JL00240401281 | 苏州中意（0.14）：厚度±0.005MM,HV100-110,C粗糙度≤0.2μ |  |  | 否 | 否 | 12732 | 1
最终退火 | JG12240602552 | JG1224060255 | 东方7# | 合格 |  | 乙 | 陈国,李楷文,袁亚东 | 6275 | 6275 | 1 | 10680 | 0.1 | 760 | 退火（590℃） |  | 20100142 | 轧硬 | 0.4*760-SPCC | 30210015 | 光亮卷 | 0.1-SPCC |  | 50 | MO000945 | MO000945-020-02 | KSFW001 | 东方小品种钢前处理 0.67（昆山富维 厚度公差：0.660-0.670mm,光泽度大于150GU（横向、纵向），粗糙度：Ra0.2-0.45um.硬度：HV80-110） | 13510 | 2024-06-25 | 2024-07-05 | 2 | 2024-07-16 14:03:07 | 2024-07-18 09:56:57 | 江苏东方九天新能源材料有限公司 | 193101 | 张天圣 | 张天圣 |  | 0.1 | 10680 | 760 | 1 | JG12240602552 | 轧0.1，米数控制在23100-23200米，脱脂分一包10400米。 |  |  |  |  | 5043 | 20
最终退火 | JG12240602551 | JG1224060255 | 东方7# | 合格 |  | 乙 | 陈国,李楷文,袁亚东 | 6430 | 6430 | 1 | 11000 | 0.1 | 760 | 退火（590℃） |  | 20100142 | 轧硬 | 0.4*760-SPCC | 30210015 | 光亮卷 | 0.1-SPCC |  | 50 | MO000945 | MO000945-020-01 | KSFW001 | 东方小品种钢前处理 0.67（昆山富维 厚度公差：0.660-0.670mm,光泽度大于150GU（横向、纵向），粗糙度：Ra0.2-0.45um.硬度：HV80-110） | 13510 | 2024-06-25 | 2024-07-05 | 2 | 2024-07-16 14:03:07 | 2024-07-18 09:56:57 | 江苏东方九天新能源材料有限公司 | 193101 | 张天圣 | 张天圣 |  | 0.1 | 11000 | 760 | 1 | JG12240602551 | 轧0.1，米数控制在23100-23200米，脱脂分一包10400米。 |  |  |  |  | 5043 | 20
最终冷轧 | DL00240550992 | DL0024055099 | 东方650轧机 | 合格 | 合格品 | 甲 | 徐炜 | 6275 | 6220 | 0.9912 | 2800 | 0.46 | 630 | 泰兴双永：650轧机中间道次用普光辊(Ra0.2-0.3um)轧制,最后一道建议用Ra1.0-1.2μm毛化辊轧至0.46mm（0.6-0.52-0.46）厚度公差：0.468-0.473mm、板面粗糙度控制在Ra0.6-0.8μm、转脱脂 | X细划伤(),A暗线印(),S色差条印() | 20100086 | 轧硬 | 0.6*630-SPCC | 31010047 | 小品种钢卷 | 0.46-SPCC |  | 20 | MO001551 | MO001551-001-02 | XPZG001 | 小品种钢前处理模板 | 12530 | 2024-07-12 | 2024-07-22 | 3 | 2024-07-18 09:32:18 | 2024-07-18 09:35:57 | 江苏东方九天新能源材料有限公司 | 239467 | 徐炜 |  |  | 0.6 | 2130 | 630 | 1 | DL00240550992 | 泰兴双永：（0.46*630）厚度±0.01mm，HV90-110,粗糙度0.8-1.0μM，卷重2-3吨 |  | X细划伤(),A暗线印(),S色差条印() |  |  | 1297 | 1
最终冷轧 | DL00240550991 | DL0024055099 | 东方650轧机 | 合格 | 合格品 | 甲 | 顾峰 | 6210 | 6160 | 0.9919 | 2700 | 0.46 | 630 | 泰兴双永：650轧机中间道次用普光辊(Ra0.2-0.3um)轧制,最后一道建议用Ra1.0-1.2μm毛化辊轧至0.46mm（0.6-0.52-0.46）厚度公差：0.468-0.473mm、板面粗糙度控制在Ra0.6-0.8μm、转脱脂 | X细划伤(),M麻点线印(),Z振纹(),B白斑(),S色差() | 20100086 | 轧硬 | 0.6*630-SPCC | 31010047 | 小品种钢卷 | 0.46-SPCC |  | 20 | MO001551 | MO001551-001-01 | XPZG001 | 小品种钢前处理模板 | 12530 | 2024-07-12 | 2024-07-22 | 3 | 2024-07-18 09:29:36 | 2024-07-18 09:31:02 | 江苏东方九天新能源材料有限公司 | 239467 | 顾峰 |  |  | 0.6 | 2100 | 630 | 1 | DL00240550991 | 泰兴双永：（0.46*630）厚度±0.01mm，HV90-110,粗糙度0.8-1.0μM，卷重2-3吨 |  | X细划伤(),M麻点线印(),Z振纹(),B白斑(),S色差() |  |  | 1297 | 1
最终冷轧 | DL00240551101 | DL0024055110 | 东方650轧机 | 合格 | 合格品 | 甲 | 徐炜 | 6345 | 6300 | 0.9929 | 3200 | 0.4 | 630 | 泰兴双永：650轧机中间道次用普光辊(Ra0.2-0.3um)轧制,最后一道建议用Ra1.0-1.2μm毛化辊轧至0.39mm（0.6-0.45-0.39）厚度公差：0.398-0.403mm，、板面粗糙度控制在Ra0.6-0.8μm、转脱脂 | M麻点线印(),A暗线印(),B白斑(),S色差() | 20100086 | 轧硬 | 0.6*630-SPCC | 31010040 | 小品种钢卷 | 0.39-SPCC |  | 20 | MO001548 | MO001548-001-01 | XPZG001 | 小品种钢前处理模板 | 12635 | 2024-07-12 | 2024-07-22 | 5 | 2024-07-18 09:26:28 | 2024-07-18 09:29:16 | 江苏东方九天新能源材料有限公司 | 239420 | 徐炜 |  |  | 0.6 | 2150 | 630 | 1 | DL00240551101 | 泰兴双永：（0.39*630）厚度±0.01mm，HV90-110,粗糙度0.8-1.0μM，卷重2-3吨 |  | M麻点线印(),A暗线印(),B白斑(),S色差() |  |  | 1530 | 1
最终冷轧 | DL00240551102 | DL0024055110 | 东方650轧机 | 合格 | 合格品 | 甲 | 顾峰 | 6290 | 6250 | 0.9936 | 3200 | 0.4 | 630 | 泰兴双永：650轧机中间道次用普光辊(Ra0.2-0.3um)轧制,最后一道建议用Ra1.0-1.2μm毛化辊轧至0.39mm（0.6-0.45-0.39）厚度公差：0.398-0.403mm，、板面粗糙度控制在Ra0.6-0.8μm、转脱脂 | S色差(),B白斑()M麻点线印() | 20100086 | 轧硬 | 0.6*630-SPCC | 31010040 | 小品种钢卷 | 0.39-SPCC |  | 20 | MO001548 | MO001548-001-02 | XPZG001 | 小品种钢前处理模板 | 12635 | 2024-07-12 | 2024-07-22 | 5 | 2024-07-18 09:21:31 | 2024-07-18 09:24:49 | 江苏东方九天新能源材料有限公司 | 239420 | 顾峰 |  |  | 0.6 | 2130 | 630 | 1 | DL00240551102 | 泰兴双永：（0.39*630）厚度±0.01mm，HV90-110,粗糙度0.8-1.0μM，卷重2-3吨 |  | S色差(),B白斑()M麻点线印() |  |  | 1530 | 1
最终冷轧 | DL12240700132 | DL1224070013 | 东方650轧机 | 合格 | 合格品 | 甲 | 徐炜 | 6265 | 6210 | 0.9912 | 1900 | 0.68 | 610 | 泰兴双永：650轧机中间道次用普光辊(Ra0.2-0.3um)轧制,最后一道建议用Ra1.0-1.2μm毛化辊轧至0.68mm（1.2-0.95-0.83-0.74-0.68）厚度公差：0.688-0.693mm，转脱脂 | S色差条印(),X线条印() | 20100130 | 轧硬 | 1.2*610-SPCC | 31010068 | 小品种钢卷 | 0.68-SPCC |  | 20 | MO001542 | MO001542-001-02 | XPZG001 | 小品种钢前处理模板 | 12330 | 2024-07-12 | 2024-07-22 | 3 | 2024-07-18 09:18:26 | 2024-07-18 09:20:54 | 江苏东方九天新能源材料有限公司 | 239171 | 徐炜 |  |  | 1.2 | 1090 | 610 | 1 | DL12240700132 | 泰兴双永：（0.68*610）厚度±0.01mm，HV90-110,粗糙度0.8-1.0μM，卷重2-3吨 |  | S色差条印(),X线条印() |  |  | 2445 | 1
分剪 | T211110009/10 | T211110009 | 东方分剪6# | 其他入库 | 协议品 | 甲 | 樊小兵 | 241 | 241 | 1 | 0 | 0.3 | 120 | 江北科思：排刀；31+40*2，切8托，拿120改切；厚度公差+/-0.01mm，宽度公差+0/-0.2mm;木托防潮防锈，卷外径≤800mm,卷芯≤300mm，硬度HV100-130. |  | 31020053 | 小品种钢分切带 | 0.3-SPCC | 31020053 | 小品种钢分切带 | 0.3-SPCC |  | 10 | MO001724 | MO001724-001-10 | FJ001 | 分剪模板 | 998 | 2024-07-18 | 2024-07-18 | 3 | 2024-07-18 09:10:08 | 2024-07-18 09:13:48 | 江苏东方九天新能源材料有限公司 |  | 樊小兵 |  | 1 | 0.3 | 0 | 120 | 1 | T211110009/10 | 江北科思：排刀；31+40*2，切8托，拿120改切；厚度公差+/-0.01mm，宽度公差+0/-0.2mm;木托防潮防锈，卷外径≤800mm,卷芯≤300mm，硬度HV100-130. | 1 | 来料整板面细划伤 | 是 | 是 | 3 | 1
分剪 | T211110009/9 | T211110009 | 东方分剪6# | 合格 | 合格品 | 甲 | 樊小兵 | 0 | 82 |  | 0 | 0.3 | 40 | 江北科思：排刀；31+40*2，切8托，拿120改切；厚度公差+/-0.01mm，宽度公差+0/-0.2mm;木托防潮防锈，卷外径≤800mm,卷芯≤300mm，硬度HV100-130. |  | 31020053 | 小品种钢分切带 | 0.3-SPCC | 31020053 | 小品种钢分切带 | 0.3-SPCC |  | 10 | MO001724 | MO001724-001-09 | FJ001 | 分剪模板 | 998 | 2024-07-18 | 2024-07-18 | 3 | 2024-07-18 09:10:08 | 2024-07-18 09:13:48 | 江苏东方九天新能源材料有限公司 |  | 樊小兵 |  | 1 | 0.3 | 0 | 40 | 1 | T211110009/9 | 江北科思：排刀；31+40*2，切8托，拿120改切；厚度公差+/-0.01mm，宽度公差+0/-0.2mm;木托防潮防锈，卷外径≤800mm,卷芯≤300mm，硬度HV100-130. | 1 |  | 是 | 是 | 3 | 1
分剪 | T211110009/8 | T211110009 | 东方分剪6# | 合格 | 合格品 | 甲 | 樊小兵 | 0 | 82 |  | 0 | 0.3 | 40 | 江北科思：排刀；31+40*2，切8托，拿120改切；厚度公差+/-0.01mm，宽度公差+0/-0.2mm;木托防潮防锈，卷外径≤800mm,卷芯≤300mm，硬度HV100-130. |  | 31020053 | 小品种钢分切带 | 0.3-SPCC | 31020053 | 小品种钢分切带 | 0.3-SPCC |  | 10 | MO001724 | MO001724-001-08 | FJ001 | 分剪模板 | 998 | 2024-07-18 | 2024-07-18 | 3 | 2024-07-18 09:10:08 | 2024-07-18 09:13:48 | 江苏东方九天新能源材料有限公司 |  | 樊小兵 |  | 1 | 0.3 | 0 | 40 | 1 | T211110009/8 | 江北科思：排刀；31+40*2，切8托，拿120改切；厚度公差+/-0.01mm，宽度公差+0/-0.2mm;木托防潮防锈，卷外径≤800mm,卷芯≤300mm，硬度HV100-130. | 1 |  | 是 | 是 | 3 | 1
分剪 | T211110009/7 | T211110009 | 东方分剪6# | 合格 | 合格品 | 甲 | 樊小兵 | 0 | 63 |  | 0 | 0.3 | 31 | 江北科思：排刀；31+40*2，切8托，拿120改切；厚度公差+/-0.01mm，宽度公差+0/-0.2mm;木托防潮防锈，卷外径≤800mm,卷芯≤300mm，硬度HV100-130. |  | 31020053 | 小品种钢分切带 | 0.3-SPCC | 31020053 | 小品种钢分切带 | 0.3-SPCC |  | 10 | MO001724 | MO001724-001-07 | FJ001 | 分剪模板 | 998 | 2024-07-18 | 2024-07-18 | 3 | 2024-07-18 09:10:08 | 2024-07-18 09:13:48 | 江苏东方九天新能源材料有限公司 |  | 樊小兵 |  | 1 | 0.3 | 0 | 31 | 1 | T211110009/7 | 江北科思：排刀；31+40*2，切8托，拿120改切；厚度公差+/-0.01mm，宽度公差+0/-0.2mm;木托防潮防锈，卷外径≤800mm,卷芯≤300mm，硬度HV100-130. | 1 |  | 是 | 是 | 3 | 1
分剪 | T211110009/6 | T211110009 | 东方分剪6# | 合格 | 合格品 | 甲 | 樊小兵 | 0 | 82 |  | 0 | 0.3 | 40 | 江北科思：排刀；31+40*2，切8托，拿120改切；厚度公差+/-0.01mm，宽度公差+0/-0.2mm;木托防潮防锈，卷外径≤800mm,卷芯≤300mm，硬度HV100-130. |  | 31020053 | 小品种钢分切带 | 0.3-SPCC | 31020053 | 小品种钢分切带 | 0.3-SPCC |  | 10 | MO001724 | MO001724-001-06 | FJ001 | 分剪模板 | 998 | 2024-07-18 | 2024-07-18 | 3 | 2024-07-18 09:10:08 | 2024-07-18 09:13:48 | 江苏东方九天新能源材料有限公司 |  | 樊小兵 |  | 1 | 0.3 | 0 | 40 | 1 | T211110009/6 | 江北科思：排刀；31+40*2，切8托，拿120改切；厚度公差+/-0.01mm，宽度公差+0/-0.2mm;木托防潮防锈，卷外径≤800mm,卷芯≤300mm，硬度HV100-130. | 1 |  | 是 | 是 | 3 | 1
分剪 | T211110009/5 | T211110009 | 东方分剪6# | 合格 | 合格品 | 甲 | 樊小兵 | 0 | 82 |  | 0 | 0.3 | 40 | 江北科思：排刀；31+40*2，切8托，拿120改切；厚度公差+/-0.01mm，宽度公差+0/-0.2mm;木托防潮防锈，卷外径≤800mm,卷芯≤300mm，硬度HV100-130. |  | 31020053 | 小品种钢分切带 | 0.3-SPCC | 31020053 | 小品种钢分切带 | 0.3-SPCC |  | 10 | MO001724 | MO001724-001-05 | FJ001 | 分剪模板 | 998 | 2024-07-18 | 2024-07-18 | 3 | 2024-07-18 09:10:08 | 2024-07-18 09:13:48 | 江苏东方九天新能源材料有限公司 |  | 樊小兵 |  | 1 | 0.3 | 0 | 40 | 1 | T211110009/5 | 江北科思：排刀；31+40*2，切8托，拿120改切；厚度公差+/-0.01mm，宽度公差+0/-0.2mm;木托防潮防锈，卷外径≤800mm,卷芯≤300mm，硬度HV100-130. | 1 |  | 是 | 是 | 3 | 1
分剪 | T211110009/4 | T211110009 | 东方分剪6# | 合格 | 合格品 | 甲 | 樊小兵 | 0 | 63 |  | 0 | 0.3 | 31 | 江北科思：排刀；31+40*2，切8托，拿120改切；厚度公差+/-0.01mm，宽度公差+0/-0.2mm;木托防潮防锈，卷外径≤800mm,卷芯≤300mm，硬度HV100-130. |  | 31020053 | 小品种钢分切带 | 0.3-SPCC | 31020053 | 小品种钢分切带 | 0.3-SPCC |  | 10 | MO001724 | MO001724-001-04 | FJ001 | 分剪模板 | 998 | 2024-07-18 | 2024-07-18 | 3 | 2024-07-18 09:10:08 | 2024-07-18 09:13:48 | 江苏东方九天新能源材料有限公司 |  | 樊小兵 |  | 1 | 0.3 | 0 | 31 | 1 | T211110009/4 | 江北科思：排刀；31+40*2，切8托，拿120改切；厚度公差+/-0.01mm，宽度公差+0/-0.2mm;木托防潮防锈，卷外径≤800mm,卷芯≤300mm，硬度HV100-130. | 1 |  | 是 | 是 | 3 | 1
分剪 | T211110009/3 | T211110009 | 东方分剪6# | 合格 | 合格品 | 甲 | 樊小兵 | 0 | 82 |  | 0 | 0.3 | 40 | 江北科思：排刀；31+40*2，切8托，拿120改切；厚度公差+/-0.01mm，宽度公差+0/-0.2mm;木托防潮防锈，卷外径≤800mm,卷芯≤300mm，硬度HV100-130. |  | 31020053 | 小品种钢分切带 | 0.3-SPCC | 31020053 | 小品种钢分切带 | 0.3-SPCC |  | 10 | MO001724 | MO001724-001-03 | FJ001 | 分剪模板 | 998 | 2024-07-18 | 2024-07-18 | 3 | 2024-07-18 09:10:08 | 2024-07-18 09:13:48 | 江苏东方九天新能源材料有限公司 |  | 樊小兵 |  | 1 | 0.3 | 0 | 40 | 1 | T211110009/3 | 江北科思：排刀；31+40*2，切8托，拿120改切；厚度公差+/-0.01mm，宽度公差+0/-0.2mm;木托防潮防锈，卷外径≤800mm,卷芯≤300mm，硬度HV100-130. | 1 |  | 是 | 是 | 3 | 1
分剪 | T211110009/2 | T211110009 | 东方分剪6# | 合格 | 合格品 | 甲 | 樊小兵 | 0 | 82 |  | 0 | 0.3 | 40 | 江北科思：排刀；31+40*2，切8托，拿120改切；厚度公差+/-0.01mm，宽度公差+0/-0.2mm;木托防潮防锈，卷外径≤800mm,卷芯≤300mm，硬度HV100-130. |  | 31020053 | 小品种钢分切带 | 0.3-SPCC | 31020053 | 小品种钢分切带 | 0.3-SPCC |  | 10 | MO001724 | MO001724-001-02 | FJ001 | 分剪模板 | 998 | 2024-07-18 | 2024-07-18 | 3 | 2024-07-18 09:10:08 | 2024-07-18 09:13:48 | 江苏东方九天新能源材料有限公司 |  | 樊小兵 |  | 1 | 0.3 | 0 | 40 | 1 | T211110009/2 | 江北科思：排刀；31+40*2，切8托，拿120改切；厚度公差+/-0.01mm，宽度公差+0/-0.2mm;木托防潮防锈，卷外径≤800mm,卷芯≤300mm，硬度HV100-130. | 1 |  | 是 | 是 | 3 | 1
分剪 | T211110009/1 | T211110009 | 东方分剪6# | 合格 | 合格品 | 甲 | 樊小兵 | 0 | 63 |  | 0 | 0.3 | 31 | 江北科思：排刀；31+40*2，切8托，拿120改切；厚度公差+/-0.01mm，宽度公差+0/-0.2mm;木托防潮防锈，卷外径≤800mm,卷芯≤300mm，硬度HV100-130. |  | 31020053 | 小品种钢分切带 | 0.3-SPCC | 31020053 | 小品种钢分切带 | 0.3-SPCC |  | 10 | MO001724 | MO001724-001-01 | FJ001 | 分剪模板 | 998 | 2024-07-18 | 2024-07-18 | 3 | 2024-07-18 09:10:08 | 2024-07-18 09:13:48 | 江苏东方九天新能源材料有限公司 |  | 樊小兵 |  | 1 | 0.3 | 0 | 31 | 1 | T211110009/1 | 江北科思：排刀；31+40*2，切8托，拿120改切；厚度公差+/-0.01mm，宽度公差+0/-0.2mm;木托防潮防锈，卷外径≤800mm,卷芯≤300mm，硬度HV100-130. | 1 |  | 是 | 是 | 3 | 1
分剪 | T211110010/12 | T211110010 | 东方分剪6# | 合格 | 合格品 | 甲 | 秦海波 | 0 | 81 |  | 0 | 0.3 | 40 | 江北科思：排刀；31+40*2，切8托，拿120改切；厚度公差+/-0.01mm，宽度公差+0/-0.2mm;木托防潮防锈，卷外径≤800mm,卷芯≤300mm，硬度HV100-130. |  | 31020053 | 小品种钢分切带 | 0.3-SPCC | 31020053 | 小品种钢分切带 | 0.3-SPCC |  | 10 | MO001724 | MO001724-002-12 | FJ001 | 分剪模板 | 999 | 2024-07-18 | 2024-07-18 | 3 | 2024-07-18 09:06:40 | 2024-07-18 09:09:48 | 江苏东方九天新能源材料有限公司 |  | 樊小兵 |  | 1 | 0.3 | 0 | 40 | 1 | T211110010/12 | 江北科思：排刀；31+40*2，切8托，拿120改切；厚度公差+/-0.01mm，宽度公差+0/-0.2mm;木托防潮防锈，卷外径≤800mm,卷芯≤300mm，硬度HV100-130. | 1 |  | 是 | 是 | 3 | 2
分剪 | T211110010/11 | T211110010 | 东方分剪6# | 合格 | 合格品 | 甲 | 秦海波 | 0 | 82 |  | 0 | 0.3 | 40 | 江北科思：排刀；31+40*2，切8托，拿120改切；厚度公差+/-0.01mm，宽度公差+0/-0.2mm;木托防潮防锈，卷外径≤800mm,卷芯≤300mm，硬度HV100-130. |  | 31020053 | 小品种钢分切带 | 0.3-SPCC | 31020053 | 小品种钢分切带 | 0.3-SPCC |  | 10 | MO001724 | MO001724-002-11 | FJ001 | 分剪模板 | 999 | 2024-07-18 | 2024-07-18 | 3 | 2024-07-18 09:06:40 | 2024-07-18 09:09:48 | 江苏东方九天新能源材料有限公司 |  | 樊小兵 |  | 1 | 0.3 | 0 | 40 | 1 | T211110010/11 | 江北科思：排刀；31+40*2，切8托，拿120改切；厚度公差+/-0.01mm，宽度公差+0/-0.2mm;木托防潮防锈，卷外径≤800mm,卷芯≤300mm，硬度HV100-130. | 1 |  | 是 | 是 | 3 | 2
分剪 | T211110010/10 | T211110010 | 东方分剪6# | 合格 | 合格品 | 甲 | 秦海波 | 0 | 63 |  | 0 | 0.3 | 31 | 江北科思：排刀；31+40*2，切8托，拿120改切；厚度公差+/-0.01mm，宽度公差+0/-0.2mm;木托防潮防锈，卷外径≤800mm,卷芯≤300mm，硬度HV100-130. |  | 31020053 | 小品种钢分切带 | 0.3-SPCC | 31020053 | 小品种钢分切带 | 0.3-SPCC |  | 10 | MO001724 | MO001724-002-10 | FJ001 | 分剪模板 | 999 | 2024-07-18 | 2024-07-18 | 3 | 2024-07-18 09:06:40 | 2024-07-18 09:09:48 | 江苏东方九天新能源材料有限公司 |  | 樊小兵 |  | 1 | 0.3 | 0 | 31 | 1 | T211110010/10 | 江北科思：排刀；31+40*2，切8托，拿120改切；厚度公差+/-0.01mm，宽度公差+0/-0.2mm;木托防潮防锈，卷外径≤800mm,卷芯≤300mm，硬度HV100-130. | 1 |  | 是 | 是 | 3 | 2
分剪 | T211110010/9 | T211110010 | 东方分剪6# | 合格 | 合格品 | 甲 | 秦海波 | 0 | 82 |  | 0 | 0.3 | 40 | 江北科思：排刀；31+40*2，切8托，拿120改切；厚度公差+/-0.01mm，宽度公差+0/-0.2mm;木托防潮防锈，卷外径≤800mm,卷芯≤300mm，硬度HV100-130. |  | 31020053 | 小品种钢分切带 | 0.3-SPCC | 31020053 | 小品种钢分切带 | 0.3-SPCC |  | 10 | MO001724 | MO001724-002-09 | FJ001 | 分剪模板 | 999 | 2024-07-18 | 2024-07-18 | 3 | 2024-07-18 09:06:40 | 2024-07-18 09:09:48 | 江苏东方九天新能源材料有限公司 |  | 樊小兵 |  | 1 | 0.3 | 0 | 40 | 1 | T211110010/9 | 江北科思：排刀；31+40*2，切8托，拿120改切；厚度公差+/-0.01mm，宽度公差+0/-0.2mm;木托防潮防锈，卷外径≤800mm,卷芯≤300mm，硬度HV100-130. | 1 |  | 是 | 是 | 3 | 2
分剪 | T211110010/8 | T211110010 | 东方分剪6# | 合格 | 合格品 | 甲 | 秦海波 | 0 | 82 |  | 0 | 0.3 | 40 | 江北科思：排刀；31+40*2，切8托，拿120改切；厚度公差+/-0.01mm，宽度公差+0/-0.2mm;木托防潮防锈，卷外径≤800mm,卷芯≤300mm，硬度HV100-130. |  | 31020053 | 小品种钢分切带 | 0.3-SPCC | 31020053 | 小品种钢分切带 | 0.3-SPCC |  | 10 | MO001724 | MO001724-002-08 | FJ001 | 分剪模板 | 999 | 2024-07-18 | 2024-07-18 | 3 | 2024-07-18 09:06:40 | 2024-07-18 09:09:48 | 江苏东方九天新能源材料有限公司 |  | 樊小兵 |  | 1 | 0.3 | 0 | 40 | 1 | T211110010/8 | 江北科思：排刀；31+40*2，切8托，拿120改切；厚度公差+/-0.01mm，宽度公差+0/-0.2mm;木托防潮防锈，卷外径≤800mm,卷芯≤300mm，硬度HV100-130. | 1 |  | 是 | 是 | 3 | 2
分剪 | T211110010/7 | T211110010 | 东方分剪6# | 合格 | 合格品 | 甲 | 秦海波 | 0 | 64 |  | 0 | 0.3 | 31 | 江北科思：排刀；31+40*2，切8托，拿120改切；厚度公差+/-0.01mm，宽度公差+0/-0.2mm;木托防潮防锈，卷外径≤800mm,卷芯≤300mm，硬度HV100-130. |  | 31020053 | 小品种钢分切带 | 0.3-SPCC | 31020053 | 小品种钢分切带 | 0.3-SPCC |  | 10 | MO001724 | MO001724-002-07 | FJ001 | 分剪模板 | 999 | 2024-07-18 | 2024-07-18 | 3 | 2024-07-18 09:06:40 | 2024-07-18 09:09:48 | 江苏东方九天新能源材料有限公司 |  | 樊小兵 |  | 1 | 0.3 | 0 | 31 | 1 | T211110010/7 | 江北科思：排刀；31+40*2，切8托，拿120改切；厚度公差+/-0.01mm，宽度公差+0/-0.2mm;木托防潮防锈，卷外径≤800mm,卷芯≤300mm，硬度HV100-130. | 1 |  | 是 | 是 | 3 | 2
分剪 | T211110010/6 | T211110010 | 东方分剪6# | 合格 | 合格品 | 甲 | 秦海波 | 0 | 82 |  | 0 | 0.3 | 40 | 江北科思：排刀；31+40*2，切8托，拿120改切；厚度公差+/-0.01mm，宽度公差+0/-0.2mm;木托防潮防锈，卷外径≤800mm,卷芯≤300mm，硬度HV100-130. |  | 31020053 | 小品种钢分切带 | 0.3-SPCC | 31020053 | 小品种钢分切带 | 0.3-SPCC |  | 10 | MO001724 | MO001724-002-06 | FJ001 | 分剪模板 | 999 | 2024-07-18 | 2024-07-18 | 3 | 2024-07-18 09:06:40 | 2024-07-18 09:09:48 | 江苏东方九天新能源材料有限公司 |  | 樊小兵 |  | 1 | 0.3 | 0 | 40 | 1 | T211110010/6 | 江北科思：排刀；31+40*2，切8托，拿120改切；厚度公差+/-0.01mm，宽度公差+0/-0.2mm;木托防潮防锈，卷外径≤800mm,卷芯≤300mm，硬度HV100-130. | 1 |  | 是 | 是 | 3 | 2
分剪 | T211110010/5 | T211110010 | 东方分剪6# | 合格 | 合格品 | 甲 | 秦海波 | 0 | 82 |  | 0 | 0.3 | 40 | 江北科思：排刀；31+40*2，切8托，拿120改切；厚度公差+/-0.01mm，宽度公差+0/-0.2mm;木托防潮防锈，卷外径≤800mm,卷芯≤300mm，硬度HV100-130. |  | 31020053 | 小品种钢分切带 | 0.3-SPCC | 31020053 | 小品种钢分切带 | 0.3-SPCC |  | 10 | MO001724 | MO001724-002-05 | FJ001 | 分剪模板 | 999 | 2024-07-18 | 2024-07-18 | 3 | 2024-07-18 09:06:40 | 2024-07-18 09:09:48 | 江苏东方九天新能源材料有限公司 |  | 樊小兵 |  | 1 | 0.3 | 0 | 40 | 1 | T211110010/5 | 江北科思：排刀；31+40*2，切8托，拿120改切；厚度公差+/-0.01mm，宽度公差+0/-0.2mm;木托防潮防锈，卷外径≤800mm,卷芯≤300mm，硬度HV100-130. | 1 |  | 是 | 是 | 3 | 2
分剪 | T211110010/4 | T211110010 | 东方分剪6# | 合格 | 合格品 | 甲 | 秦海波 | 0 | 63 |  | 0 | 0.3 | 31 | 江北科思：排刀；31+40*2，切8托，拿120改切；厚度公差+/-0.01mm，宽度公差+0/-0.2mm;木托防潮防锈，卷外径≤800mm,卷芯≤300mm，硬度HV100-130. |  | 31020053 | 小品种钢分切带 | 0.3-SPCC | 31020053 | 小品种钢分切带 | 0.3-SPCC |  | 10 | MO001724 | MO001724-002-04 | FJ001 | 分剪模板 | 999 | 2024-07-18 | 2024-07-18 | 3 | 2024-07-18 09:06:40 | 2024-07-18 09:09:48 | 江苏东方九天新能源材料有限公司 |  | 樊小兵 |  | 1 | 0.3 | 0 | 31 | 1 | T211110010/4 | 江北科思：排刀；31+40*2，切8托，拿120改切；厚度公差+/-0.01mm，宽度公差+0/-0.2mm;木托防潮防锈，卷外径≤800mm,卷芯≤300mm，硬度HV100-130. | 1 |  | 是 | 是 | 3 | 2
分剪 | T211110010/3 | T211110010 | 东方分剪6# | 合格 | 合格品 | 甲 | 秦海波 | 0 | 81 |  | 0 | 0.3 | 40 | 江北科思：排刀；31+40*2，切8托，拿120改切；厚度公差+/-0.01mm，宽度公差+0/-0.2mm;木托防潮防锈，卷外径≤800mm,卷芯≤300mm，硬度HV100-130. |  | 31020053 | 小品种钢分切带 | 0.3-SPCC | 31020053 | 小品种钢分切带 | 0.3-SPCC |  | 10 | MO001724 | MO001724-002-03 | FJ001 | 分剪模板 | 999 | 2024-07-18 | 2024-07-18 | 3 | 2024-07-18 09:06:40 | 2024-07-18 09:09:48 | 江苏东方九天新能源材料有限公司 |  | 樊小兵 |  | 1 | 0.3 | 0 | 40 | 1 | T211110010/3 | 江北科思：排刀；31+40*2，切8托，拿120改切；厚度公差+/-0.01mm，宽度公差+0/-0.2mm;木托防潮防锈，卷外径≤800mm,卷芯≤300mm，硬度HV100-130. | 1 |  | 是 | 是 | 3 | 2
分剪 | T211110010/2 | T211110010 | 东方分剪6# | 合格 | 合格品 | 甲 | 秦海波 | 0 | 82 |  | 0 | 0.3 | 40 | 江北科思：排刀；31+40*2，切8托，拿120改切；厚度公差+/-0.01mm，宽度公差+0/-0.2mm;木托防潮防锈，卷外径≤800mm,卷芯≤300mm，硬度HV100-130. |  | 31020053 | 小品种钢分切带 | 0.3-SPCC | 31020053 | 小品种钢分切带 | 0.3-SPCC |  | 10 | MO001724 | MO001724-002-02 | FJ001 | 分剪模板 | 999 | 2024-07-18 | 2024-07-18 | 3 | 2024-07-18 09:06:40 | 2024-07-18 09:09:48 | 江苏东方九天新能源材料有限公司 |  | 樊小兵 |  | 1 | 0.3 | 0 | 40 | 1 | T211110010/2 | 江北科思：排刀；31+40*2，切8托，拿120改切；厚度公差+/-0.01mm，宽度公差+0/-0.2mm;木托防潮防锈，卷外径≤800mm,卷芯≤300mm，硬度HV100-130. | 1 |  | 是 | 是 | 3 | 2
分剪 | T211110010/1 | T211110010 | 东方分剪6# | 合格 | 合格品 | 甲 | 秦海波 | 0 | 63 |  | 0 | 0.3 | 31 | 江北科思：排刀；31+40*2，切8托，拿120改切；厚度公差+/-0.01mm，宽度公差+0/-0.2mm;木托防潮防锈，卷外径≤800mm,卷芯≤300mm，硬度HV100-130. |  | 31020053 | 小品种钢分切带 | 0.3-SPCC | 31020053 | 小品种钢分切带 | 0.3-SPCC |  | 10 | MO001724 | MO001724-002-01 | FJ001 | 分剪模板 | 999 | 2024-07-18 | 2024-07-18 | 3 | 2024-07-18 09:06:40 | 2024-07-18 09:09:48 | 江苏东方九天新能源材料有限公司 |  | 樊小兵 |  | 1 | 0.3 | 0 | 31 | 1 | T211110010/1 | 江北科思：排刀；31+40*2，切8托，拿120改切；厚度公差+/-0.01mm，宽度公差+0/-0.2mm;木托防潮防锈，卷外径≤800mm,卷芯≤300mm，硬度HV100-130. | 1 |  | 是 | 是 | 3 | 2
镍钝化 | JL0024040117-25 | JL0024040117-2 | 东方镍钝化1150 | 合格 | 让步接收 | 甲 | 丁涛 | 1077 | 1077 | 1 | 1150 | 0.2 | 610 | 泰德通：1150镍钝化工段镀镍，HV100-120,镀层≥1.5μm，纸管芯 ,整卷发货。 | Z振纹(来料振纹横辊印，板面线条印镀后不明显) | 31010030 | 小品种钢卷 | 0.2-SPCC | 31310016 | 镍钝化卷 | 0.2-SPCC |  | 10 | MO001631 | MO001631-004-05 | NDH001 | 镍钝化模板 | 5290 | 2024-07-15 | 2024-07-18 | 3 | 2024-07-18 03:54:07 | 2024-07-18 08:25:52 | 江苏东方九天新能源材料有限公司 |  | 丁涛 |  | 1 | 0.2 | 1150 | 610 | 1 | JL0024040117-25 | 泰德通：（0.2*610）双面镀镍，镀层厚度≥1.5um，HV90-110；卷重≤1.5吨 | 1 | Z振纹(来料振纹横辊印，板面线条印镀后不明显) | 是 | 是 | 325 | 4
镍钝化 | JL0024040117-24 | JL0024040117-2 | 东方镍钝化1150 | 合格 | 让步接收 | 甲 | 丁涛 | 1059 | 1059 | 1 | 1120 | 0.2 | 610 | 泰德通：1150镍钝化工段镀镍，HV100-120,镀层≥1.5μm，纸管芯 ,整卷发货。 | Z振纹(来料振纹横辊印，板面线条印镀后不明显) | 31010030 | 小品种钢卷 | 0.2-SPCC | 31310016 | 镍钝化卷 | 0.2-SPCC |  | 10 | MO001631 | MO001631-004-04 | NDH001 | 镍钝化模板 | 5290 | 2024-07-15 | 2024-07-18 | 3 | 2024-07-18 03:54:07 | 2024-07-18 08:25:52 | 江苏东方九天新能源材料有限公司 |  | 丁涛 |  | 1 | 0.2 | 1120 | 610 | 1 | JL0024040117-24 | 泰德通：（0.2*610）双面镀镍，镀层厚度≥1.5um，HV90-110；卷重≤1.5吨 | 1 | Z振纹(来料振纹横辊印，板面线条印镀后不明显) | 是 | 是 | 325 | 4
镍钝化 | JL0024040117-23 | JL0024040117-2 | 东方镍钝化1150 | 合格 | 让步接收 | 甲 | 丁涛 | 1059 | 1059 | 1 | 1120 | 0.2 | 610 | 泰德通：1150镍钝化工段镀镍，HV100-120,镀层≥1.5μm，纸管芯 ,整卷发货。 | Z振纹(来料振纹横辊印，板面线条印镀后不明显) | 31010030 | 小品种钢卷 | 0.2-SPCC | 31310016 | 镍钝化卷 | 0.2-SPCC |  | 10 | MO001631 | MO001631-004-03 | NDH001 | 镍钝化模板 | 5290 | 2024-07-15 | 2024-07-18 | 3 | 2024-07-18 03:54:07 | 2024-07-18 08:25:52 | 江苏东方九天新能源材料有限公司 |  | 丁涛 |  | 1 | 0.2 | 1120 | 610 | 1 | JL0024040117-23 | 泰德通：（0.2*610）双面镀镍，镀层厚度≥1.5um，HV90-110；卷重≤1.5吨 | 1 | Z振纹(来料振纹横辊印，板面线条印镀后不明显) | 是 | 是 | 325 | 4
镍钝化 | JL0024040117-22 | JL0024040117-2 | 东方镍钝化1150 | 合格 | 让步接收 | 甲 | 丁涛 | 1059 | 1059 | 1 | 1120 | 0.2 | 610 | 泰德通：1150镍钝化工段镀镍，HV100-120,镀层≥1.5μm，纸管芯 ,整卷发货。 | Z振纹(来料振纹横辊印，板面线条印镀后不明显) | 31010030 | 小品种钢卷 | 0.2-SPCC | 31310016 | 镍钝化卷 | 0.2-SPCC |  | 10 | MO001631 | MO001631-004-02 | NDH001 | 镍钝化模板 | 5290 | 2024-07-15 | 2024-07-18 | 3 | 2024-07-18 03:54:07 | 2024-07-18 08:25:52 | 江苏东方九天新能源材料有限公司 |  | 丁涛 |  | 1 | 0.2 | 1120 | 610 | 1 | JL0024040117-22 | 泰德通：（0.2*610）双面镀镍，镀层厚度≥1.5um，HV90-110；卷重≤1.5吨 | 1 | Z振纹(来料振纹横辊印，板面线条印镀后不明显) | 是 | 是 | 325 | 4
镍钝化 | JL0024040117-21 | JL0024040117-2 | 东方镍钝化1150 | 合格 | 让步接收 | 甲 | 丁涛 | 1059 | 1059 | 1 | 1120 | 0.2 | 610 | 泰德通：1150镍钝化工段镀镍，HV100-120,镀层≥1.5μm，纸管芯 ,整卷发货。 | D顶伤印(内30米来料传动侧25CM处顶伤印)Z振纹(来料振纹横辊印，板面线条印镀后不明显) | 31010030 | 小品种钢卷 | 0.2-SPCC | 31310016 | 镍钝化卷 | 0.2-SPCC |  | 10 | MO001631 | MO001631-004-01 | NDH001 | 镍钝化模板 | 5290 | 2024-07-15 | 2024-07-18 | 3 | 2024-07-18 03:54:07 | 2024-07-18 08:25:52 | 江苏东方九天新能源材料有限公司 |  | 丁涛 |  | 1 | 0.2 | 1120 | 610 | 1 | JL0024040117-21 | 泰德通：（0.2*610）双面镀镍，镀层厚度≥1.5um，HV90-110；卷重≤1.5吨 | 1 | D顶伤印(内30米来料传动侧25CM处顶伤印)Z振纹(来料振纹横辊印，板面线条印镀后不明显) | 是 | 是 | 325 | 4
铬钝化 | JG1224060282 | JG1224060282 | 东方铬钝化750 | 合格 | 让步接收 | 乙 | 李澍 | 5156 | 5125 | 0.994 | 7040 | 0.15 | 610 | 镀铬量80-100 | 6800米操525mm（大小1.47mm2） | 30210011 | 光亮卷 | 0.15-SPCC | 30110011 | 铬钝化卷 | 0.15-SPCC |  | 10 | MO001694 | MO001694-001 | GDH001 | 铬钝化模板 | 5156 | 2024-07-17 | 2024-07-17 | 3 | 2024-07-18 07:30:31 | 2024-07-18 08:14:57 | 江苏东方九天新能源材料有限公司 | 245501 | 李澍 |  |  | 0.15 | 7040 | 610 | 1 | JG1224060282 |  | 1 | 白斑 辊印 条印 折印 6800米操525大小1.47 | 是 | 是 | 44 | 1
一次脱脂 | JG1224070343 | JG1224070343 | 东方950脱脂2# | 合格 | 合格品 | 甲 | 韩成飞,周志平 | 13070 | 13065 | 0.9996 | 5550 | 0.4 | 760 | 脱脂（950-2） |  | 20100142 | 轧硬 | 0.4*760-SPCC | 30210015 | 光亮卷 | 0.1-SPCC |  | 10 | MO001673 | MO001673-001 | GLJ002 | 东方光亮卷前处理（0.4轧0.1mm) | 13070 | 2024-07-16 | 2024-07-31 | 5 | 2024-07-18 08:12:28 | 2024-07-18 08:13:01 | 江苏东方九天新能源材料有限公司 | 244661 | 周志平 |  |  | 0.4 | 5620 | 760 | 1 | JG1224070343 | 轧0.1，米数控制在22500-22600米，脱脂分一包9200米 |  |  | 否 | 否 | 4406 | 1
最终冷轧 | JG1224060251 | JG1224060251 | 东方850轧机 | 合格 | 合格品 | 甲 | 蔡迎虎 | 13000 | 12900 | 0.9923 | 22515 | 0.1 | 760 | 850轧机普光辊(Ra0.4-0.6μm)轧制0.1mm(0.4-0.25-0.15-0.115-0.1) |  | 20100142 | 轧硬 | 0.4*760-SPCC | 30210015 | 光亮卷 | 0.1-SPCC |  | 30 | MO000947 | MO000947-008 | KSFW001 | 东方小品种钢前处理 0.67（昆山富维 厚度公差：0.660-0.670mm,光泽度大于150GU（横向、纵向），粗糙度：Ra0.2-0.45um.硬度：HV80-110） | 13015 | 2024-06-25 | 2024-07-05 | 2 | 2024-07-18 08:11:59 | 2024-07-18 08:12:27 | 江苏东方九天新能源材料有限公司 | 193142 | 蔡迎虎 |  |  | 0.4 | 5530 | 760 | 1 | JG1224060251 | 轧0.1，米数控制在22200-22300米，脱脂分一包9200米。 |  |  | 否 | 否 | 3824 | 8
平整改平 | JG1224060275112 | JG1224060275 | 东方850平整 | 合格 | 让步接收 | 甲 | 陈俊华,钱琨 | 1950 | 1940 | 0.9949 | 5380 | 0.1 | 475 | / |  | 20100142 | 轧硬 | 0.4*760-SPCC | 30210015 | 光亮卷 | 0.1-SPCC |  | 80 | MO000945 | MO000945-001-01-01-02 | KSFW001 | 东方小品种钢前处理 0.67（昆山富维 厚度公差：0.660-0.670mm,光泽度大于150GU（横向、纵向），粗糙度：Ra0.2-0.45um.硬度：HV80-110） | 13410 | 2024-06-25 | 2024-07-05 | 2 | 2024-07-18 07:35:32 | 2024-07-18 07:36:02 | 江苏东方九天新能源材料有限公司 |  | 陈俊华 |  | 1 | 0.1 | 5300 | 475 | 1 | JG1224060275112 | 轧0.1，米数控制在23100-23200米，脱脂分一包10400米。 | 1 |  | 是 | 是 | 1764 | 1
铬钝化 | JG1224070050 | JG1224070050 | 东方铬钝化750 | 合格 | 让步接收 | 乙 | 李澍 | 5280 | 5265 | 0.9972 | 7160 | 0.15 | 610 | 镀铬量80-100 | 50米操554mm（大小0.23mm2），6300-7130米操334-482mm4处孔洞（大小0.17-0.34mm2） | 30210011 | 光亮卷 | 0.15-SPCC | 30110011 | 铬钝化卷 | 0.15-SPCC |  | 10 | MO001694 | MO001694-006 | GDH001 | 铬钝化模板 | 5280 | 2024-07-17 | 2024-07-17 | 3 | 2024-07-18 06:50:13 | 2024-07-18 07:30:12 | 江苏东方九天新能源材料有限公司 | 245506 | 李澍 |  |  | 0.15 | 7180 | 610 | 1 | JG1224070050 |  | 1 | 白斑 辊印 条印 50米操554大小0.23 6300-7130米4处孔洞操334-482大小0.17-0.34 | 是 | 是 | 40 | 6
一次脱脂 | JG1224070344 | JG1224070344 | 东方950脱脂2# | 合格 | 合格品 | 甲 | 韩成飞,周志平 | 13080 | 13060 | 0.9985 | 5550 | 0.4 | 760 | 脱脂（950-2） |  | 20100142 | 轧硬 | 0.4*760-SPCC | 30210015 | 光亮卷 | 0.1-SPCC |  | 10 | MO001673 | MO001673-002 | GLJ002 | 东方光亮卷前处理（0.4轧0.1mm) | 13080 | 2024-07-16 | 2024-07-31 | 5 | 2024-07-18 07:28:42 | 2024-07-18 07:29:10 | 江苏东方九天新能源材料有限公司 | 244662 | 周志平 |  |  | 0.4 | 5620 | 760 | 1 | JG1224070344 | 轧0.1，米数控制在22500-22600米，脱脂分一包9200米 |  |  | 否 | 否 | 3034 | 2
一次脱脂 | DL00240700192 | DL0024070019 | 东方950脱脂2# | 合格 | 让步接收 | 甲 | 韩成飞,周志平 | 5840 | 5840 | 1 | 2120 | 0.6 | 590 | 海金杜门：脱脂（单位张力5.0）、转退火 | X细划伤(),S色差条印() | 20100077 | 轧硬 | 0.6*590-SPCC | 20600001 | 镍钝化卷半成品 | 0.203-SPCC |  | 10 | MO001666 | MO001666-002-02 | HJDM003 | 东方镍钝化半成品前处理0.203（海金杜门：厚度公差：0.198-0.203mm、硬度：90-100HV,粗糙度：Ra0.5-0.7μm） | 11795 | 2024-07-16 | 2024-07-26 | 3 | 2024-07-18 06:47:23 | 2024-07-18 06:50:18 | 江苏东方九天新能源材料有限公司 |  | 周志平 |  | 1 | 0.6 | 2120 | 590 | 1 | DL00240700192 | 海金杜门：（0.203*590）厚度公差: 0.198-0.203mm、硬度: 90-100HV,粗粕度: Ra0.5-0.7um |  | X细划伤(),S色差条印() |  |  | 43648 | 2
一次脱脂 | DL00240700191 | DL0024070019 | 东方950脱脂2# | 合格 | 让步接收 | 甲 | 韩成飞,周志平 | 5930 | 5930 | 1 | 2150 | 0.6 | 590 | 海金杜门：脱脂（单位张力5.0）、转退火 | X细划伤() | 20100077 | 轧硬 | 0.6*590-SPCC | 20600001 | 镍钝化卷半成品 | 0.203-SPCC |  | 10 | MO001666 | MO001666-002-01 | HJDM003 | 东方镍钝化半成品前处理0.203（海金杜门：厚度公差：0.198-0.203mm、硬度：90-100HV,粗糙度：Ra0.5-0.7μm） | 11795 | 2024-07-16 | 2024-07-26 | 3 | 2024-07-18 06:47:23 | 2024-07-18 06:50:18 | 江苏东方九天新能源材料有限公司 |  | 周志平 |  | 1 | 0.6 | 2150 | 590 | 1 | DL00240700191 | 海金杜门：（0.203*590）厚度公差: 0.198-0.203mm、硬度: 90-100HV,粗粕度: Ra0.5-0.7um |  | X细划伤() |  |  | 43648 | 2
铬钝化 | JG1224070070 | JG1224070070 | 东方铬钝化750 | 合格 | 让步接收 | 乙 | 李澍 | 5258 | 5235 | 0.9956 | 7140 | 0.15 | 610 | 镀铬量80-100 | 白条印 花辊印 锈斑 | 30210011 | 光亮卷 | 0.15-SPCC | 30110011 | 铬钝化卷 | 0.15-SPCC |  | 10 | MO001694 | MO001694-010 | GDH001 | 铬钝化模板 | 5258 | 2024-07-17 | 2024-07-17 | 3 | 2024-07-18 05:39:49 | 2024-07-18 06:50:02 | 江苏东方九天新能源材料有限公司 | 245510 | 李澍 |  |  | 0.15 | 7150 | 610 | 1 | JG1224070070 |  | 1 | 白斑 辊印 条印 白条印 花辊印 锈斑 | 是 | 是 | 71 | 10
一次退火 | JG12240703681 | JG1224070368 | 东方8# | 合格 |  | 甲 | 吴双勇,李龙礼,程新华 | 4915 | 4915 | 1 | 2090 | 0.4 | 760 | 退火 装炉量20T-45T(620℃), 装炉量>45T (630℃） |  | 20100142 | 轧硬 | 0.4*760-SPCC | 30210004 | 光亮卷 | 0.125-SPCC |  | 20 | MO001554 | MO001554-012-01 | GLJ001 | 东方光亮卷前处理(0.4轧0.125mm) | 13530 | 2024-07-12 | 2024-07-12 | 5 | 2024-07-16 02:44:14 | 2024-07-18 06:19:27 | 江苏东方九天新能源材料有限公司 | 239541 | 刘忠于 | 刘忠于 |  | 0.4 | 2090 | 760 | 1 | JG12240703681 | 脱脂分一包4.9t，2050米，合格报工，轧0.125，米数控制在6800-6900米，厚度公差0.115-0.125，轧机按照0.12的中值设定轧制。剩余一包8.6t脱脂结束后报工，报工报待处理。特别注意按照此要求操作。 |  |  |  |  | 4206 | 12
一次退火 | JG12240703662 | JG1224070366 | 东方8# | 合格 |  | 甲 | 吴双勇,李龙礼,程新华 | 8555 | 8555 | 1 | 3630 | 0.4 | 760 | 退火 装炉量20T-45T(620℃), 装炉量>45T (630℃） |  | 20100142 | 轧硬 | 0.4*760-SPCC | 30210004 | 光亮卷 | 0.125-SPCC |  | 20 | MO001554 | MO001554-010-02 | GLJ001 | 东方光亮卷前处理(0.4轧0.125mm) | 13500 | 2024-07-12 | 2024-07-12 | 5 | 2024-07-16 02:44:14 | 2024-07-18 06:19:27 | 江苏东方九天新能源材料有限公司 | 239539 | 刘忠于 | 刘忠于 |  | 0.4 | 3630 | 760 | 1 | JG12240703662 | 脱脂分一包4.9t，2050米，合格报工，轧0.125，米数控制在6800-6900米，厚度公差0.115-0.125，轧机按照0.12的中值设定轧制。剩余一包8.6t脱脂结束后报工，报工报待处理。特别注意按照此要求操作。 |  |  |  |  | 5126 | 10
一次退火 | JG12240703542 | JG1224070354 | 东方8# | 其他入库 | 半成品退库 | 甲 | 吴双勇,李龙礼,程新华 | 8555 | 8555 | 1 | 3640 | 0.4 | 760 | 退火 装炉量20T-45T(620℃), 装炉量>45T (630℃） |  | 20100142 | 轧硬 | 0.4*760-SPCC | 20500021 | 光亮卷半成品 | 0.4-SPCC |  | 20 | MO001554 | MO001554-008-02 | GLJ001 | 东方光亮卷前处理(0.4轧0.125mm) | 13530 | 2024-07-12 | 2024-07-12 | 5 | 2024-07-16 02:44:14 | 2024-07-18 06:19:27 | 江苏东方九天新能源材料有限公司 | 239537 | 刘忠于 | 刘忠于 |  | 0.4 | 3640 | 760 | 1 | JG12240703542 | 脱脂分一包4.9t，2050米，合格报工，轧0.125，米数控制在6800-6900米，厚度公差0.115-0.125，轧机按照0.12的中值设定轧制。剩余一包8.6t脱脂结束后报工，报工报待处理。特别注意按照此要求操作。 | 1 |  | 是 | 是 | 4025 | 8
一次退火 | JG12240703492 | JG1224070349 | 东方8# | 合格 |  | 甲 | 吴双勇,李龙礼,程新华 | 8565 | 8565 | 1 | 3640 | 0.4 | 760 | 退火 装炉量20T-45T(620℃), 装炉量>45T (630℃） |  | 20100142 | 轧硬 | 0.4*760-SPCC | 30210004 | 光亮卷 | 0.125-SPCC |  | 20 | MO001554 | MO001554-003-02 | GLJ001 | 东方光亮卷前处理(0.4轧0.125mm) | 13530 | 2024-07-12 | 2024-07-12 | 5 | 2024-07-16 02:44:14 | 2024-07-18 06:19:27 | 江苏东方九天新能源材料有限公司 | 239532 | 刘忠于 | 刘忠于 |  | 0.4 | 3640 | 760 | 1 | JG12240703492 | 脱脂分一包4.9t，2050米，合格报工，轧0.125，米数控制在6800-6900米，厚度公差0.115-0.125，轧机按照0.12的中值设定轧制。剩余一包8.6t脱脂结束后报工，报工报待处理。特别注意按照此要求操作。 |  |  |  |  | 4154 | 3
一次脱脂 | DL00240700152 | DL0024070015 | 东方950脱脂2# | 合格 | 让步接收 | 甲 | 韩成飞,周志平 | 5880 | 5880 | 1 | 2130 | 0.6 | 590 | 海金杜门：脱脂（单位张力5.0）、转退火 | X细划伤(),S色差条印() | 20100077 | 轧硬 | 0.6*590-SPCC | 20600001 | 镍钝化卷半成品 | 0.203-SPCC |  | 10 | MO001666 | MO001666-001-02 | HJDM003 | 东方镍钝化半成品前处理0.203（海金杜门：厚度公差：0.198-0.203mm、硬度：90-100HV,粗糙度：Ra0.5-0.7μm） | 11830 | 2024-07-16 | 2024-07-26 | 5 | 2024-07-18 06:02:15 | 2024-07-18 06:03:48 | 江苏东方九天新能源材料有限公司 |  | 周志平 |  | 1 | 0.6 | 2130 | 590 | 1 | DL00240700152 | 海金杜门：（0.203*590）厚度公差: 0.198-0.203mm、硬度: 90-100HV,粗粕度: Ra0.5-0.7um |  | X细划伤(),S色差条印() |  |  | 24166 | 1
一次脱脂 | DL00240700151 | DL0024070015 | 东方950脱脂2# | 合格 | 让步接收 | 甲 | 韩成飞,周志平 | 5935 | 5935 | 1 | 2150 | 0.6 | 590 | 海金杜门：脱脂（单位张力5.0）、转退火 | X细划伤(),S色差条印() | 20100077 | 轧硬 | 0.6*590-SPCC | 20600001 | 镍钝化卷半成品 | 0.203-SPCC |  | 10 | MO001666 | MO001666-001-01 | HJDM003 | 东方镍钝化半成品前处理0.203（海金杜门：厚度公差：0.198-0.203mm、硬度：90-100HV,粗糙度：Ra0.5-0.7μm） | 11830 | 2024-07-16 | 2024-07-26 | 5 | 2024-07-18 06:02:15 | 2024-07-18 06:03:48 | 江苏东方九天新能源材料有限公司 |  | 周志平 |  | 1 | 0.6 | 2150 | 590 | 1 | DL00240700151 | 海金杜门：（0.203*590）厚度公差: 0.198-0.203mm、硬度: 90-100HV,粗粕度: Ra0.5-0.7um |  | X细划伤(),S色差条印() |  |  | 24166 | 1
最终平整 | DL00240600152 | DL0024060015 | 东方850平整 | 合格 | 让步接收 | 甲 | 陈俊华,钱琨 | 5905 | 5860 | 0.9924 | 3090 | 0.4 | 610 | 浙江银帆：850平整用Ra1.0-1.2um毛化辊平整、厚度公差：0.39-0.4mm、硬度90-110HV、粗糙度0.5-0.7um、转分切 | 上下板面线印平后淡,轻微横辊印 | 20100082 | 轧硬 | 0.6*610-SPCC | 31010051 | 小品种钢卷 | 0.4-SPCC |  | 50 | MO001378 | MO001378-001-02 | XPZG001 | 小品种钢前处理模板 | 12285 | 2024-07-08 | 2024-07-20 | 2 | 2024-07-18 05:44:40 | 2024-07-18 05:49:14 | 江苏东方九天新能源材料有限公司 | 227879 | 陈俊华 |  |  | 0.4 | 3120 | 610 | 1 | DL00240600152 | 浙江银帆（0.4*610）：厚度-0.01MM,HV90-110,粗糙度0.5-0.7 | 1 | X线条印(上下板面，平后淡),H横辊印(轻微) | 是 | 是 | 3150 | 1
铬钝化 | JG122406023612 | JG122406023612 | 东方铬钝化950 | 合格 | 让步接收 | 乙 | 李志祥 | 3618 | 3609 | 0.9975 | 6270 | 0.1 | 760 | / | 1070米来料撞伤皱印缺口，1661-1663米操587-588mm2个孔洞0.71-0.53平方毫米 | 30210015 | 光亮卷 | 0.1-SPCC | 30110014 | 铬钝化卷 | 0.1-SPCC |  | 10 | MO001697 | MO001697-009 | GDH001 | 铬钝化模板 | 3618 | 2024-07-17 | 2024-07-17 | 3 | 2024-07-18 02:32:34 | 2024-07-18 05:43:26 | 江苏东方九天新能源材料有限公司 | 245536 | 李志祥 |  |  | 0.1 | 6270 | 760 | 1 | JG122406023612 |  | 1 | 1070米来料撞伤皱印缺口 1661-1663米2个孔洞大小0.71-0.53操587-588 乳化斑 | 是 | 是 | 191 | 9
铬钝化 | JG1224070217 | JG1224070217 | 东方铬钝化750 | 合格 | 合格品 | 乙 | 李澍 | 6588 | 6571 | 0.9974 | 9560 | 0.15 | 610 | 镀铬80-100 |  | 30210011 | 光亮卷 | 0.15-SPCC | 30110011 | 铬钝化卷 | 0.15-SPCC |  | 10 | MO001714 | MO001714-003 | GDH001 | 铬钝化模板 | 6588 | 2024-07-17 | 2024-07-17 | 3 | 2024-07-18 05:38:23 | 2024-07-18 05:39:35 | 江苏东方九天新能源材料有限公司 | 246145 | 李澍 |  |  | 0.15 | 9510 | 610 | 1 | JG1224070217 |  | 1 | 白斑 辊印 条印 白条印 | 是 | 是 | 1 | 3
铬钝化 | JG1224070067 | JG1224070067 | 东方铬钝化750 | 合格 | 合格品 | 乙 | 李澍 | 7086 | 7071 | 0.9979 | 9820 | 0.15 | 610 | 镀铬80-100 |  | 30210011 | 光亮卷 | 0.15-SPCC | 30110011 | 铬钝化卷 | 0.15-SPCC |  | 10 | MO001714 | MO001714-004 | GDH001 | 铬钝化模板 | 7086 | 2024-07-17 | 2024-07-17 | 3 | 2024-07-18 05:35:37 | 2024-07-18 05:36:13 | 江苏东方九天新能源材料有限公司 | 246146 | 李澍 |  |  | 0.15 | 9770 | 610 | 1 | JG1224070067 |  | 1 | 白斑 辊印 条印 白条印 | 是 | 是 | 1 | 4
一次脱脂 | DL00240700142 | DL0024070014 | 东方950脱脂2# | 合格 | 让步接收 | 甲 | 韩成飞,周志平 | 5730 | 5730 | 1 | 2080 | 0.6 | 590 | 海金杜门：脱脂(单位张力6.0）、转650轧机 | X细划伤(),S色差条印() | 20100077 | 轧硬 | 0.6*590-SPCC | 20600002 | 镍钝化卷半成品 | 0.254-SPCC |  | 10 | MO001665 | MO001665-003-02 | HJDM002 | 东方镍钝化半成品前处理0.254（海金杜门：厚度公差：0.250-0.255mm、硬度：90-100HV,粗糙度：Ra0.5-0.7μm） | 11760 | 2024-07-16 | 2024-07-26 | 3 | 2024-07-18 04:56:23 | 2024-07-18 04:58:34 | 江苏东方九天新能源材料有限公司 |  | 周志平 |  | 1 | 0.6 | 2080 | 590 | 1 | DL00240700142 | 海金杜门：（0.254*590）厚度公差: 0.250-0.255mm，硬度:90-100HV.粗稳度: Ra0.5-0.7um |  | X细划伤(),S色差条印() |  |  | 2223 | 3
一次脱脂 | DL00240700141 | DL0024070014 | 东方950脱脂2# | 合格 | 让步接收 | 甲 | 韩成飞,周志平 | 6010 | 6010 | 1 | 2170 | 0.6 | 590 | 海金杜门：脱脂(单位张力6.0）、转650轧机 | X细划伤(),S色差条印() | 20100077 | 轧硬 | 0.6*590-SPCC | 20600002 | 镍钝化卷半成品 | 0.254-SPCC |  | 10 | MO001665 | MO001665-003-01 | HJDM002 | 东方镍钝化半成品前处理0.254（海金杜门：厚度公差：0.250-0.255mm、硬度：90-100HV,粗糙度：Ra0.5-0.7μm） | 11760 | 2024-07-16 | 2024-07-26 | 3 | 2024-07-18 04:56:23 | 2024-07-18 04:58:34 | 江苏东方九天新能源材料有限公司 |  | 周志平 |  | 1 | 0.6 | 2170 | 590 | 1 | DL00240700141 | 海金杜门：（0.254*590）厚度公差: 0.250-0.255mm，硬度:90-100HV.粗稳度: Ra0.5-0.7um |  | X细划伤(),S色差条印() |  |  | 2223 | 3
最终冷轧 | JG12240602743 | JG1224060274 | 东方850轧机 | 合格 | 合格品 | 甲 | 吴宏林 | 1750 | 1750 | 1 | 3500 | 0.1 | 760 | 850轧机普光辊(Ra0.4-0.6μm)轧制0.1mm(0.4-0.25-0.15-0.115-0.1) |  | 20100142 | 轧硬 | 0.4*760-SPCC | 30210015 | 光亮卷 | 0.1-SPCC |  | 30 | MO000947 | MO000947-009-03 | KSFW001 | 东方小品种钢前处理 0.67（昆山富维 厚度公差：0.660-0.670mm,光泽度大于150GU（横向、纵向），粗糙度：Ra0.2-0.45um.硬度：HV80-110） | 13020 | 2024-06-25 | 2024-07-05 | 2 | 2024-07-18 04:37:16 | 2024-07-18 04:42:13 | 江苏东方九天新能源材料有限公司 |  | 吴宏林 |  | 1 | 0.1 | 3500 | 760 | 1 | JG12240602743 | 轧0.1，米数控制在22200-22300米，脱脂分一包9200米。 |  |  |  |  | 8478 | 9
最终冷轧 | JG12240602742 | JG1224060274 | 东方850轧机 | 合格 | 让步接收 | 甲 | 吴宏林 | 3480 | 3480 | 1 | 3640 | 0.15 | 760 | 850轧机普光辊(Ra0.4-0.6μm)轧制0.1mm(0.4-0.25-0.15-0.115-0.1) |  | 20100142 | 轧硬 | 0.4*760-SPCC | 30210015 | 光亮卷 | 0.1-SPCC |  | 10 | MO000947 | MO000947-009-02 | KSFW001 | 东方小品种钢前处理 0.67（昆山富维 厚度公差：0.660-0.670mm,光泽度大于150GU（横向、纵向），粗糙度：Ra0.2-0.45um.硬度：HV80-110） | 13020 | 2024-06-25 | 2024-07-05 | 2 | 2024-07-18 04:37:16 | 2024-07-18 04:42:13 | 江苏东方九天新能源材料有限公司 |  | 吴宏林 |  | 1 | 0.15 | 3640 | 760 | 1 | JG12240602742 | 轧0.1，米数控制在22200-22300米，脱脂分一包9200米。 |  |  |  |  | 8478 | 9
最终冷轧 | JG12240602741 | JG1224060274 | 东方850轧机 | 合格 | 合格品 | 甲 | 吴宏林 | 7150 | 7150 | 1 | 12198 | 0.1 | 760 | 850轧机普光辊(Ra0.4-0.6μm)轧制0.1mm(0.4-0.25-0.15-0.115-0.1) |  | 20100142 | 轧硬 | 0.4*760-SPCC | 30210015 | 光亮卷 | 0.1-SPCC |  | 30 | MO000947 | MO000947-009-01 | KSFW001 | 东方小品种钢前处理 0.67（昆山富维 厚度公差：0.660-0.670mm,光泽度大于150GU（横向、纵向），粗糙度：Ra0.2-0.45um.硬度：HV80-110） | 13020 | 2024-06-25 | 2024-07-05 | 2 | 2024-07-18 04:37:16 | 2024-07-18 04:42:13 | 江苏东方九天新能源材料有限公司 |  | 吴宏林 |  | 1 | 0.1 | 12198 | 760 | 1 | JG12240602741 | 轧0.1，米数控制在22200-22300米，脱脂分一包9200米。 |  |  |  |  | 8478 | 9
一次脱脂 | DL00240700112 | DL0024070011 | 东方950脱脂2# | 合格 | 让步接收 | 甲 | 韩成飞,周志平 | 5785 | 5785 | 1 | 2090 | 0.6 | 590 | 海金杜门：脱脂(单位张力6.0）、转650轧机 | X细划伤(),S色差条印() | 20100077 | 轧硬 | 0.6*590-SPCC | 20600002 | 镍钝化卷半成品 | 0.254-SPCC |  | 10 | MO001665 | MO001665-002-02 | HJDM002 | 东方镍钝化半成品前处理0.254（海金杜门：厚度公差：0.250-0.255mm、硬度：90-100HV,粗糙度：Ra0.5-0.7μm） | 11765 | 2024-07-16 | 2024-07-26 | 3 | 2024-07-18 04:07:19 | 2024-07-18 04:09:28 | 江苏东方九天新能源材料有限公司 |  | 周志平 |  | 1 | 0.6 | 2090 | 590 | 1 | DL00240700112 | 海金杜门：（0.254*590）厚度公差: 0.250-0.255mm，硬度:90-100HV.粗稳度: Ra0.5-0.7um |  | X细划伤(),S色差条印() |  |  | 2456 | 2
一次脱脂 | DL00240700111 | DL0024070011 | 东方950脱脂2# | 合格 | 让步接收 | 甲 | 韩成飞,周志平 | 5955 | 5955 | 1 | 2150 | 0.6 | 590 | 海金杜门：脱脂(单位张力6.0）、转650轧机 | S色差条印(),X锈斑() | 20100077 | 轧硬 | 0.6*590-SPCC | 20600002 | 镍钝化卷半成品 | 0.254-SPCC |  | 10 | MO001665 | MO001665-002-01 | HJDM002 | 东方镍钝化半成品前处理0.254（海金杜门：厚度公差：0.250-0.255mm、硬度：90-100HV,粗糙度：Ra0.5-0.7μm） | 11765 | 2024-07-16 | 2024-07-26 | 3 | 2024-07-18 04:07:19 | 2024-07-18 04:09:28 | 江苏东方九天新能源材料有限公司 |  | 周志平 |  | 1 | 0.6 | 2150 | 590 | 1 | DL00240700111 | 海金杜门：（0.254*590）厚度公差: 0.250-0.255mm，硬度:90-100HV.粗稳度: Ra0.5-0.7um |  | S色差条印(),X锈斑() |  |  | 2456 | 2
最终平整 | DL00240600131 | DL0024060013 | 东方850平整 | 其他入库 | 半成品退库 | 甲 | 陈俊华,钱琨 | 6110 | 5780 | 0.946 | 2510 | 0.49 | 610 | 昆山宝必达:850平整用Ra1.0-1.2μm毛化辊，厚度公差：0.48-0.50mm，硬度85-105HV，粗糙度0.5-0.8μm. | Z重划伤(内1900米传8CM内，下板面3条划伤重，平后明显),Z折印(尾150米板面中间),Y氧化边(两边),B白斑(1740-1780米板面中间，尾300米小白点多) | 20100082 | 轧硬 | 0.6*610-SPCC | 20200051 | 小品种钢半成品 | 0.49-SPCC |  | 50 | MO001280 | MO001280-001-01 | XPZG001 | 小品种钢前处理模板 | 12290 | 2024-07-06 | 2024-07-18 | 2 | 2024-07-18 03:45:34 | 2024-07-18 03:51:52 | 江苏东方九天新能源材料有限公司 | 208932 | 陈俊华 |  |  | 0.49 | 2550 | 610 | 1 | DL00240600131 | 昆山宝必达（0.49*610）厚度±0.01mm，HV85-105,粗糙度0.5-0.8μM，卷重2-3吨 | 1 | Z重划伤(内1900米传8CM内，下板面3条划伤重，平后明显),Z折印(尾150米板面中间),Y氧化边(两边),B白斑(1740-1780米板面中间，尾300米小白点多) | 是 | 是 | 1092 | 1
镍钝化 | JL002403009922 | JL00240300992 | 东方镍钝化1150 | 合格 | 合格品 | 甲 | 丁涛 | 1267 | 1267 | 1 | 1100 | 0.25 | 610 | 泰德通：1150镍钝化工段镀镍，HV100-120,镀层≥1.5μm，纸管芯 ,整卷发货。 | H厚薄公差(来料硬度低88) | 31010025 | 小品种钢卷 | 0.25-SPCC | 31310015 | 镍钝化卷 | 0.25-SPCC |  | 10 | MO001630 | MO001630-001-02 | NDH001 | 镍钝化模板 | 2620 | 2024-07-15 | 2024-07-18 | 3 | 2024-07-18 02:04:55 | 2024-07-18 03:47:42 | 江苏东方九天新能源材料有限公司 |  | 丁涛 |  | 1 | 0.25 | 1100 | 610 | 1 | JL002403009922 | 泰德通：（0.25*610）双面镀镍，镀层厚度≥1.5um，HV90-110；卷重≤1.5吨 | 1 | H厚薄公差(来料硬度低88) | 是 | 是 | 154 | 1
镍钝化 | JL002403009921 | JL00240300992 | 东方镍钝化1150 | 合格 | 让步接收 | 甲 | 丁涛 | 1325 | 1325 | 1 | 1140 | 0.25 | 610 | 泰德通：1150镍钝化工段镀镍，HV100-120,镀层≥1.5μm，纸管芯 ,整卷发货。 | D顶伤印(内50米来料板面顶伤印)H厚薄公差(来料硬度低88) | 31010025 | 小品种钢卷 | 0.25-SPCC | 31310015 | 镍钝化卷 | 0.25-SPCC |  | 10 | MO001630 | MO001630-001-01 | NDH001 | 镍钝化模板 | 2620 | 2024-07-15 | 2024-07-18 | 3 | 2024-07-18 02:04:55 | 2024-07-18 03:47:42 | 江苏东方九天新能源材料有限公司 |  | 丁涛 |  | 1 | 0.25 | 1140 | 610 | 1 | JL002403009921 | 泰德通：（0.25*610）双面镀镍，镀层厚度≥1.5um，HV90-110；卷重≤1.5吨 | 1 | D顶伤印(内50米来料板面顶伤印)H厚薄公差(来料硬度低88) | 是 | 是 | 154 | 1
分剪 | T211110013/12 | T211110013 | 东方分剪6# | 合格 | 合格品 | 乙 | 尹斌斌 | 0 | 75 |  | 0 | 0.3 | 40 | 江北科思：排刀；31+40*2，切8托，拿120改切；厚度公差+/-0.01mm，宽度公差+0/-0.2mm;木托防潮防锈，卷外径≤800mm,卷芯≤300mm，硬度HV100-130. |  | 31020053 | 小品种钢分切带 | 0.3-SPCC | 31020053 | 小品种钢分切带 | 0.3-SPCC |  | 10 | MO001636 | MO001636-005-12 | FJ001 | 分剪模板 | 1003 | 2024-07-15 | 2024-07-17 | 3 | 2024-07-18 03:44:39 | 2024-07-18 03:45:47 | 江苏东方九天新能源材料有限公司 |  | 尹斌斌 |  | 1 | 0.3 | 0 | 40 | 1 | T211110013/12 | 江北科思：排刀；31+40*2，切8托，拿120改切；厚度公差+/-0.01mm，宽度公差+0/-0.2mm;木托防潮防锈，卷外径≤800mm,卷芯≤300mm，硬度HV100-130. | 1 |  | 是 | 是 | 1 | 5
分剪 | T211110013/11 | T211110013 | 东方分剪6# | 合格 | 合格品 | 乙 | 尹斌斌 | 0 | 75 |  | 0 | 0.3 | 40 | 江北科思：排刀；31+40*2，切8托，拿120改切；厚度公差+/-0.01mm，宽度公差+0/-0.2mm;木托防潮防锈，卷外径≤800mm,卷芯≤300mm，硬度HV100-130. |  | 31020053 | 小品种钢分切带 | 0.3-SPCC | 31020053 | 小品种钢分切带 | 0.3-SPCC |  | 10 | MO001636 | MO001636-005-11 | FJ001 | 分剪模板 | 1003 | 2024-07-15 | 2024-07-17 | 3 | 2024-07-18 03:44:39 | 2024-07-18 03:45:47 | 江苏东方九天新能源材料有限公司 |  | 尹斌斌 |  | 1 | 0.3 | 0 | 40 | 1 | T211110013/11 | 江北科思：排刀；31+40*2，切8托，拿120改切；厚度公差+/-0.01mm，宽度公差+0/-0.2mm;木托防潮防锈，卷外径≤800mm,卷芯≤300mm，硬度HV100-130. | 1 |  | 是 | 是 | 1 | 5
分剪 | T211110013/10 | T211110013 | 东方分剪6# | 合格 | 合格品 | 乙 | 尹斌斌 | 0 | 57 |  | 0 | 0.3 | 31 | 江北科思：排刀；31+40*2，切8托，拿120改切；厚度公差+/-0.01mm，宽度公差+0/-0.2mm;木托防潮防锈，卷外径≤800mm,卷芯≤300mm，硬度HV100-130. |  | 31020053 | 小品种钢分切带 | 0.3-SPCC | 31020053 | 小品种钢分切带 | 0.3-SPCC |  | 10 | MO001636 | MO001636-005-10 | FJ001 | 分剪模板 | 1003 | 2024-07-15 | 2024-07-17 | 3 | 2024-07-18 03:44:39 | 2024-07-18 03:45:47 | 江苏东方九天新能源材料有限公司 |  | 尹斌斌 |  | 1 | 0.3 | 0 | 31 | 1 | T211110013/10 | 江北科思：排刀；31+40*2，切8托，拿120改切；厚度公差+/-0.01mm，宽度公差+0/-0.2mm;木托防潮防锈，卷外径≤800mm,卷芯≤300mm，硬度HV100-130. | 1 |  | 是 | 是 | 1 | 5
分剪 | T211110013/9 | T211110013 | 东方分剪6# | 合格 | 合格品 | 乙 | 尹斌斌 | 0 | 72 |  | 0 | 0.3 | 40 | 江北科思：排刀；31+40*2，切8托，拿120改切；厚度公差+/-0.01mm，宽度公差+0/-0.2mm;木托防潮防锈，卷外径≤800mm,卷芯≤300mm，硬度HV100-130. |  | 31020053 | 小品种钢分切带 | 0.3-SPCC | 31020053 | 小品种钢分切带 | 0.3-SPCC |  | 10 | MO001636 | MO001636-005-09 | FJ001 | 分剪模板 | 1003 | 2024-07-15 | 2024-07-17 | 3 | 2024-07-18 03:44:39 | 2024-07-18 03:45:47 | 江苏东方九天新能源材料有限公司 |  | 尹斌斌 |  | 1 | 0.3 | 0 | 40 | 1 | T211110013/9 | 江北科思：排刀；31+40*2，切8托，拿120改切；厚度公差+/-0.01mm，宽度公差+0/-0.2mm;木托防潮防锈，卷外径≤800mm,卷芯≤300mm，硬度HV100-130. | 1 |  | 是 | 是 | 1 | 5
分剪 | T211110013/8 | T211110013 | 东方分剪6# | 其他入库 | 协议品 | 乙 | 尹斌斌 | 0 | 0 |  | 0 | 0.3 | 40 | 江北科思：排刀；31+40*2，切8托，拿120改切；厚度公差+/-0.01mm，宽度公差+0/-0.2mm;木托防潮防锈，卷外径≤800mm,卷芯≤300mm，硬度HV100-130. |  | 31020053 | 小品种钢分切带 | 0.3-SPCC | 31020053 | 小品种钢分切带 | 0.3-SPCC |  | 10 | MO001636 | MO001636-005-08 | FJ001 | 分剪模板 | 1003 | 2024-07-15 | 2024-07-17 | 3 | 2024-07-18 03:44:39 | 2024-07-18 03:45:47 | 江苏东方九天新能源材料有限公司 |  | 尹斌斌 |  | 1 | 0.3 | 0 | 40 | 1 | T211110013/8 | 江北科思：排刀；31+40*2，切8托，拿120改切；厚度公差+/-0.01mm，宽度公差+0/-0.2mm;木托防潮防锈，卷外径≤800mm,卷芯≤300mm，硬度HV100-130. | 1 | 细划伤，二级品 | 是 | 是 | 1 | 5
分剪 | T211110013/7 | T211110013 | 东方分剪6# | 合格 | 合格品 | 乙 | 尹斌斌 | 0 | 56 |  | 0 | 0.3 | 31 | 江北科思：排刀；31+40*2，切8托，拿120改切；厚度公差+/-0.01mm，宽度公差+0/-0.2mm;木托防潮防锈，卷外径≤800mm,卷芯≤300mm，硬度HV100-130. |  | 31020053 | 小品种钢分切带 | 0.3-SPCC | 31020053 | 小品种钢分切带 | 0.3-SPCC |  | 10 | MO001636 | MO001636-005-07 | FJ001 | 分剪模板 | 1003 | 2024-07-15 | 2024-07-17 | 3 | 2024-07-18 03:44:39 | 2024-07-18 03:45:47 | 江苏东方九天新能源材料有限公司 |  | 尹斌斌 |  | 1 | 0.3 | 0 | 31 | 1 | T211110013/7 | 江北科思：排刀；31+40*2，切8托，拿120改切；厚度公差+/-0.01mm，宽度公差+0/-0.2mm;木托防潮防锈，卷外径≤800mm,卷芯≤300mm，硬度HV100-130. | 1 |  | 是 | 是 | 1 | 5
分剪 | T211110013/6 | T211110013 | 东方分剪6# | 合格 | 合格品 | 乙 | 尹斌斌 | 0 | 75 |  | 0 | 0.3 | 40 | 江北科思：排刀；31+40*2，切8托，拿120改切；厚度公差+/-0.01mm，宽度公差+0/-0.2mm;木托防潮防锈，卷外径≤800mm,卷芯≤300mm，硬度HV100-130. |  | 31020053 | 小品种钢分切带 | 0.3-SPCC | 31020053 | 小品种钢分切带 | 0.3-SPCC |  | 10 | MO001636 | MO001636-005-06 | FJ001 | 分剪模板 | 1003 | 2024-07-15 | 2024-07-17 | 3 | 2024-07-18 03:44:39 | 2024-07-18 03:45:47 | 江苏东方九天新能源材料有限公司 |  | 尹斌斌 |  | 1 | 0.3 | 0 | 40 | 1 | T211110013/6 | 江北科思：排刀；31+40*2，切8托，拿120改切；厚度公差+/-0.01mm，宽度公差+0/-0.2mm;木托防潮防锈，卷外径≤800mm,卷芯≤300mm，硬度HV100-130. | 1 |  | 是 | 是 | 1 | 5
分剪 | T211110013/5 | T211110013 | 东方分剪6# | 合格 | 合格品 | 乙 | 尹斌斌 | 0 | 75 |  | 0 | 0.3 | 40 | 江北科思：排刀；31+40*2，切8托，拿120改切；厚度公差+/-0.01mm，宽度公差+0/-0.2mm;木托防潮防锈，卷外径≤800mm,卷芯≤300mm，硬度HV100-130. |  | 31020053 | 小品种钢分切带 | 0.3-SPCC | 31020053 | 小品种钢分切带 | 0.3-SPCC |  | 10 | MO001636 | MO001636-005-05 | FJ001 | 分剪模板 | 1003 | 2024-07-15 | 2024-07-17 | 3 | 2024-07-18 03:44:39 | 2024-07-18 03:45:47 | 江苏东方九天新能源材料有限公司 |  | 尹斌斌 |  | 1 | 0.3 | 0 | 40 | 1 | T211110013/5 | 江北科思：排刀；31+40*2，切8托，拿120改切；厚度公差+/-0.01mm，宽度公差+0/-0.2mm;木托防潮防锈，卷外径≤800mm,卷芯≤300mm，硬度HV100-130. | 1 |  | 是 | 是 | 1 | 5
分剪 | T211110013/4 | T211110013 | 东方分剪6# | 合格 | 合格品 | 乙 | 尹斌斌 | 0 | 58 |  | 0 | 0.3 | 31 | 江北科思：排刀；31+40*2，切8托，拿120改切；厚度公差+/-0.01mm，宽度公差+0/-0.2mm;木托防潮防锈，卷外径≤800mm,卷芯≤300mm，硬度HV100-130. |  | 31020053 | 小品种钢分切带 | 0.3-SPCC | 31020053 | 小品种钢分切带 | 0.3-SPCC |  | 10 | MO001636 | MO001636-005-04 | FJ001 | 分剪模板 | 1003 | 2024-07-15 | 2024-07-17 | 3 | 2024-07-18 03:44:39 | 2024-07-18 03:45:47 | 江苏东方九天新能源材料有限公司 |  | 尹斌斌 |  | 1 | 0.3 | 0 | 31 | 1 | T211110013/4 | 江北科思：排刀；31+40*2，切8托，拿120改切；厚度公差+/-0.01mm，宽度公差+0/-0.2mm;木托防潮防锈，卷外径≤800mm,卷芯≤300mm，硬度HV100-130. | 1 |  | 是 | 是 | 1 | 5
分剪 | T211110013/3 | T211110013 | 东方分剪6# | 合格 | 合格品 | 乙 | 尹斌斌 | 0 | 75 |  | 0 | 0.3 | 40 | 江北科思：排刀；31+40*2，切8托，拿120改切；厚度公差+/-0.01mm，宽度公差+0/-0.2mm;木托防潮防锈，卷外径≤800mm,卷芯≤300mm，硬度HV100-130. |  | 31020053 | 小品种钢分切带 | 0.3-SPCC | 31020053 | 小品种钢分切带 | 0.3-SPCC |  | 10 | MO001636 | MO001636-005-03 | FJ001 | 分剪模板 | 1003 | 2024-07-15 | 2024-07-17 | 3 | 2024-07-18 03:44:39 | 2024-07-18 03:45:47 | 江苏东方九天新能源材料有限公司 |  | 尹斌斌 |  | 1 | 0.3 | 0 | 40 | 1 | T211110013/3 | 江北科思：排刀；31+40*2，切8托，拿120改切；厚度公差+/-0.01mm，宽度公差+0/-0.2mm;木托防潮防锈，卷外径≤800mm,卷芯≤300mm，硬度HV100-130. | 1 |  | 是 | 是 | 1 | 5
分剪 | T211110013/2 | T211110013 | 东方分剪6# | 合格 | 合格品 | 乙 | 尹斌斌 | 0 | 76 |  | 0 | 0.3 | 40 | 江北科思：排刀；31+40*2，切8托，拿120改切；厚度公差+/-0.01mm，宽度公差+0/-0.2mm;木托防潮防锈，卷外径≤800mm,卷芯≤300mm，硬度HV100-130. |  | 31020053 | 小品种钢分切带 | 0.3-SPCC | 31020053 | 小品种钢分切带 | 0.3-SPCC |  | 10 | MO001636 | MO001636-005-02 | FJ001 | 分剪模板 | 1003 | 2024-07-15 | 2024-07-17 | 3 | 2024-07-18 03:44:39 | 2024-07-18 03:45:47 | 江苏东方九天新能源材料有限公司 |  | 尹斌斌 |  | 1 | 0.3 | 0 | 40 | 1 | T211110013/2 | 江北科思：排刀；31+40*2，切8托，拿120改切；厚度公差+/-0.01mm，宽度公差+0/-0.2mm;木托防潮防锈，卷外径≤800mm,卷芯≤300mm，硬度HV100-130. | 1 |  | 是 | 是 | 1 | 5
分剪 | T211110013/1 | T211110013 | 东方分剪6# | 合格 | 合格品 | 乙 | 尹斌斌 | 0 | 59 |  | 0 | 0.3 | 31 | 江北科思：排刀；31+40*2，切8托，拿120改切；厚度公差+/-0.01mm，宽度公差+0/-0.2mm;木托防潮防锈，卷外径≤800mm,卷芯≤300mm，硬度HV100-130. |  | 31020053 | 小品种钢分切带 | 0.3-SPCC | 31020053 | 小品种钢分切带 | 0.3-SPCC |  | 10 | MO001636 | MO001636-005-01 | FJ001 | 分剪模板 | 1003 | 2024-07-15 | 2024-07-17 | 3 | 2024-07-18 03:44:39 | 2024-07-18 03:45:47 | 江苏东方九天新能源材料有限公司 |  | 尹斌斌 |  | 1 | 0.3 | 0 | 31 | 1 | T211110013/1 | 江北科思：排刀；31+40*2，切8托，拿120改切；厚度公差+/-0.01mm，宽度公差+0/-0.2mm;木托防潮防锈，卷外径≤800mm,卷芯≤300mm，硬度HV100-130. | 1 |  | 是 | 是 | 1 | 5
分剪 | T211110007/12 | T211110007 | 东方分剪6# | 合格 | 合格品 | 乙 | 尹斌斌 | 78 | 78 | 1 | 0 | 0.3 | 40 | 江北科思：排刀；31+40*2，切8托，拿120改切；厚度公差+/-0.01mm，宽度公差+0/-0.2mm;木托防潮防锈，卷外径≤800mm,卷芯≤300mm，硬度HV100-130. |  | 31020053 | 小品种钢分切带 | 0.3-SPCC | 31020053 | 小品种钢分切带 | 0.3-SPCC |  | 10 | MO001636 | MO001636-003-12 | FJ001 | 分剪模板 | 987 | 2024-07-15 | 2024-07-17 | 3 | 2024-07-18 03:41:28 | 2024-07-18 03:43:38 | 江苏东方九天新能源材料有限公司 |  | 尹斌斌 |  | 1 | 0.3 | 0 | 40 | 1 | T211110007/12 | 江北科思：排刀；31+40*2，切8托，拿120改切；厚度公差+/-0.01mm，宽度公差+0/-0.2mm;木托防潮防锈，卷外径≤800mm,卷芯≤300mm，硬度HV100-130. | 1 |  | 是 | 是 | 2 | 3
分剪 | T211110007/11 | T211110007 | 东方分剪6# | 合格 | 合格品 | 乙 | 尹斌斌 | 78 | 78 | 1 | 0 | 0.3 | 40 | 江北科思：排刀；31+40*2，切8托，拿120改切；厚度公差+/-0.01mm，宽度公差+0/-0.2mm;木托防潮防锈，卷外径≤800mm,卷芯≤300mm，硬度HV100-130. |  | 31020053 | 小品种钢分切带 | 0.3-SPCC | 31020053 | 小品种钢分切带 | 0.3-SPCC |  | 10 | MO001636 | MO001636-003-11 | FJ001 | 分剪模板 | 987 | 2024-07-15 | 2024-07-17 | 3 | 2024-07-18 03:41:28 | 2024-07-18 03:43:38 | 江苏东方九天新能源材料有限公司 |  | 尹斌斌 |  | 1 | 0.3 | 0 | 40 | 1 | T211110007/11 | 江北科思：排刀；31+40*2，切8托，拿120改切；厚度公差+/-0.01mm，宽度公差+0/-0.2mm;木托防潮防锈，卷外径≤800mm,卷芯≤300mm，硬度HV100-130. | 1 |  | 是 | 是 | 2 | 3
分剪 | T211110007/10 | T211110007 | 东方分剪6# | 合格 | 合格品 | 乙 | 尹斌斌 | 61 | 61 | 1 | 0 | 0.3 | 31 | 江北科思：排刀；31+40*2，切8托，拿120改切；厚度公差+/-0.01mm，宽度公差+0/-0.2mm;木托防潮防锈，卷外径≤800mm,卷芯≤300mm，硬度HV100-130. |  | 31020053 | 小品种钢分切带 | 0.3-SPCC | 31020053 | 小品种钢分切带 | 0.3-SPCC |  | 10 | MO001636 | MO001636-003-10 | FJ001 | 分剪模板 | 987 | 2024-07-15 | 2024-07-17 | 3 | 2024-07-18 03:41:28 | 2024-07-18 03:43:38 | 江苏东方九天新能源材料有限公司 |  | 尹斌斌 |  | 1 | 0.3 | 0 | 31 | 1 | T211110007/10 | 江北科思：排刀；31+40*2，切8托，拿120改切；厚度公差+/-0.01mm，宽度公差+0/-0.2mm;木托防潮防锈，卷外径≤800mm,卷芯≤300mm，硬度HV100-130. | 1 |  | 是 | 是 | 2 | 3
分剪 | T211110007/9 | T211110007 | 东方分剪6# | 合格 | 合格品 | 乙 | 尹斌斌 | 81 | 81 | 1 | 0 | 0.3 | 40 | 江北科思：排刀；31+40*2，切8托，拿120改切；厚度公差+/-0.01mm，宽度公差+0/-0.2mm;木托防潮防锈，卷外径≤800mm,卷芯≤300mm，硬度HV100-130. |  | 31020053 | 小品种钢分切带 | 0.3-SPCC | 31020053 | 小品种钢分切带 | 0.3-SPCC |  | 10 | MO001636 | MO001636-003-09 | FJ001 | 分剪模板 | 987 | 2024-07-15 | 2024-07-17 | 3 | 2024-07-18 03:41:28 | 2024-07-18 03:43:38 | 江苏东方九天新能源材料有限公司 |  | 尹斌斌 |  | 1 | 0.3 | 0 | 40 | 1 | T211110007/9 | 江北科思：排刀；31+40*2，切8托，拿120改切；厚度公差+/-0.01mm，宽度公差+0/-0.2mm;木托防潮防锈，卷外径≤800mm,卷芯≤300mm，硬度HV100-130. | 1 |  | 是 | 是 | 2 | 3
分剪 | T211110007/8 | T211110007 | 东方分剪6# | 合格 | 合格品 | 乙 | 尹斌斌 | 81 | 81 | 1 | 0 | 0.3 | 40 | 江北科思：排刀；31+40*2，切8托，拿120改切；厚度公差+/-0.01mm，宽度公差+0/-0.2mm;木托防潮防锈，卷外径≤800mm,卷芯≤300mm，硬度HV100-130. |  | 31020053 | 小品种钢分切带 | 0.3-SPCC | 31020053 | 小品种钢分切带 | 0.3-SPCC |  | 10 | MO001636 | MO001636-003-08 | FJ001 | 分剪模板 | 987 | 2024-07-15 | 2024-07-17 | 3 | 2024-07-18 03:41:28 | 2024-07-18 03:43:38 | 江苏东方九天新能源材料有限公司 |  | 尹斌斌 |  | 1 | 0.3 | 0 | 40 | 1 | T211110007/8 | 江北科思：排刀；31+40*2，切8托，拿120改切；厚度公差+/-0.01mm，宽度公差+0/-0.2mm;木托防潮防锈，卷外径≤800mm,卷芯≤300mm，硬度HV100-130. | 1 |  | 是 | 是 | 2 | 3
分剪 | T211110007/7 | T211110007 | 东方分剪6# | 合格 | 合格品 | 乙 | 尹斌斌 | 62 | 62 | 1 | 0 | 0.3 | 31 | 江北科思：排刀；31+40*2，切8托，拿120改切；厚度公差+/-0.01mm，宽度公差+0/-0.2mm;木托防潮防锈，卷外径≤800mm,卷芯≤300mm，硬度HV100-130. |  | 31020053 | 小品种钢分切带 | 0.3-SPCC | 31020053 | 小品种钢分切带 | 0.3-SPCC |  | 10 | MO001636 | MO001636-003-07 | FJ001 | 分剪模板 | 987 | 2024-07-15 | 2024-07-17 | 3 | 2024-07-18 03:41:28 | 2024-07-18 03:43:38 | 江苏东方九天新能源材料有限公司 |  | 尹斌斌 |  | 1 | 0.3 | 0 | 31 | 1 | T211110007/7 | 江北科思：排刀；31+40*2，切8托，拿120改切；厚度公差+/-0.01mm，宽度公差+0/-0.2mm;木托防潮防锈，卷外径≤800mm,卷芯≤300mm，硬度HV100-130. | 1 |  | 是 | 是 | 2 | 3
分剪 | T211110007/6 | T211110007 | 东方分剪6# | 合格 | 合格品 | 乙 | 尹斌斌 | 81 | 81 | 1 | 0 | 0.3 | 40 | 江北科思：排刀；31+40*2，切8托，拿120改切；厚度公差+/-0.01mm，宽度公差+0/-0.2mm;木托防潮防锈，卷外径≤800mm,卷芯≤300mm，硬度HV100-130. |  | 31020053 | 小品种钢分切带 | 0.3-SPCC | 31020053 | 小品种钢分切带 | 0.3-SPCC |  | 10 | MO001636 | MO001636-003-06 | FJ001 | 分剪模板 | 987 | 2024-07-15 | 2024-07-17 | 3 | 2024-07-18 03:41:28 | 2024-07-18 03:43:38 | 江苏东方九天新能源材料有限公司 |  | 尹斌斌 |  | 1 | 0.3 | 0 | 40 | 1 | T211110007/6 | 江北科思：排刀；31+40*2，切8托，拿120改切；厚度公差+/-0.01mm，宽度公差+0/-0.2mm;木托防潮防锈，卷外径≤800mm,卷芯≤300mm，硬度HV100-130. | 1 |  | 是 | 是 | 2 | 3
分剪 | T211110007/5 | T211110007 | 东方分剪6# | 合格 | 合格品 | 乙 | 尹斌斌 | 81 | 81 | 1 | 0 | 0.3 | 40 | 江北科思：排刀；31+40*2，切8托，拿120改切；厚度公差+/-0.01mm，宽度公差+0/-0.2mm;木托防潮防锈，卷外径≤800mm,卷芯≤300mm，硬度HV100-130. |  | 31020053 | 小品种钢分切带 | 0.3-SPCC | 31020053 | 小品种钢分切带 | 0.3-SPCC |  | 10 | MO001636 | MO001636-003-05 | FJ001 | 分剪模板 | 987 | 2024-07-15 | 2024-07-17 | 3 | 2024-07-18 03:41:28 | 2024-07-18 03:43:38 | 江苏东方九天新能源材料有限公司 |  | 尹斌斌 |  | 1 | 0.3 | 0 | 40 | 1 | T211110007/5 | 江北科思：排刀；31+40*2，切8托，拿120改切；厚度公差+/-0.01mm，宽度公差+0/-0.2mm;木托防潮防锈，卷外径≤800mm,卷芯≤300mm，硬度HV100-130. | 1 |  | 是 | 是 | 2 | 3
分剪 | T211110007/4 | T211110007 | 东方分剪6# | 合格 | 合格品 | 乙 | 尹斌斌 | 62 | 62 | 1 | 0 | 0.3 | 31 | 江北科思：排刀；31+40*2，切8托，拿120改切；厚度公差+/-0.01mm，宽度公差+0/-0.2mm;木托防潮防锈，卷外径≤800mm,卷芯≤300mm，硬度HV100-130. |  | 31020053 | 小品种钢分切带 | 0.3-SPCC | 31020053 | 小品种钢分切带 | 0.3-SPCC |  | 10 | MO001636 | MO001636-003-04 | FJ001 | 分剪模板 | 987 | 2024-07-15 | 2024-07-17 | 3 | 2024-07-18 03:41:28 | 2024-07-18 03:43:38 | 江苏东方九天新能源材料有限公司 |  | 尹斌斌 |  | 1 | 0.3 | 0 | 31 | 1 | T211110007/4 | 江北科思：排刀；31+40*2，切8托，拿120改切；厚度公差+/-0.01mm，宽度公差+0/-0.2mm;木托防潮防锈，卷外径≤800mm,卷芯≤300mm，硬度HV100-130. | 1 |  | 是 | 是 | 2 | 3
分剪 | T211110007/3 | T211110007 | 东方分剪6# | 合格 | 合格品 | 乙 | 尹斌斌 | 81 | 81 | 1 | 0 | 0.3 | 40 | 江北科思：排刀；31+40*2，切8托，拿120改切；厚度公差+/-0.01mm，宽度公差+0/-0.2mm;木托防潮防锈，卷外径≤800mm,卷芯≤300mm，硬度HV100-130. |  | 31020053 | 小品种钢分切带 | 0.3-SPCC | 31020053 | 小品种钢分切带 | 0.3-SPCC |  | 10 | MO001636 | MO001636-003-03 | FJ001 | 分剪模板 | 987 | 2024-07-15 | 2024-07-17 | 3 | 2024-07-18 03:41:28 | 2024-07-18 03:43:38 | 江苏东方九天新能源材料有限公司 |  | 尹斌斌 |  | 1 | 0.3 | 0 | 40 | 1 | T211110007/3 | 江北科思：排刀；31+40*2，切8托，拿120改切；厚度公差+/-0.01mm，宽度公差+0/-0.2mm;木托防潮防锈，卷外径≤800mm,卷芯≤300mm，硬度HV100-130. | 1 |  | 是 | 是 | 2 | 3
分剪 | T211110007/2 | T211110007 | 东方分剪6# | 合格 | 合格品 | 乙 | 尹斌斌 | 81 | 81 | 1 | 0 | 0.3 | 40 | 江北科思：排刀；31+40*2，切8托，拿120改切；厚度公差+/-0.01mm，宽度公差+0/-0.2mm;木托防潮防锈，卷外径≤800mm,卷芯≤300mm，硬度HV100-130. |  | 31020053 | 小品种钢分切带 | 0.3-SPCC | 31020053 | 小品种钢分切带 | 0.3-SPCC |  | 10 | MO001636 | MO001636-003-02 | FJ001 | 分剪模板 | 987 | 2024-07-15 | 2024-07-17 | 3 | 2024-07-18 03:41:28 | 2024-07-18 03:43:38 | 江苏东方九天新能源材料有限公司 |  | 尹斌斌 |  | 1 | 0.3 | 0 | 40 | 1 | T211110007/2 | 江北科思：排刀；31+40*2，切8托，拿120改切；厚度公差+/-0.01mm，宽度公差+0/-0.2mm;木托防潮防锈，卷外径≤800mm,卷芯≤300mm，硬度HV100-130. | 1 |  | 是 | 是 | 2 | 3
分剪 | T211110007/1 | T211110007 | 东方分剪6# | 合格 | 合格品 | 乙 | 尹斌斌 | 62 | 62 | 1 | 0 | 0.3 | 31 | 江北科思：排刀；31+40*2，切8托，拿120改切；厚度公差+/-0.01mm，宽度公差+0/-0.2mm;木托防潮防锈，卷外径≤800mm,卷芯≤300mm，硬度HV100-130. |  | 31020053 | 小品种钢分切带 | 0.3-SPCC | 31020053 | 小品种钢分切带 | 0.3-SPCC |  | 10 | MO001636 | MO001636-003-01 | FJ001 | 分剪模板 | 987 | 2024-07-15 | 2024-07-17 | 3 | 2024-07-18 03:41:28 | 2024-07-18 03:43:37 | 江苏东方九天新能源材料有限公司 |  | 尹斌斌 |  | 1 | 0.3 | 0 | 31 | 1 | T211110007/1 | 江北科思：排刀；31+40*2，切8托，拿120改切；厚度公差+/-0.01mm，宽度公差+0/-0.2mm;木托防潮防锈，卷外径≤800mm,卷芯≤300mm，硬度HV100-130. | 1 |  | 是 | 是 | 2 | 3
一次脱脂 | DL00240700102 | DL0024070010 | 东方950脱脂2# | 合格 | 让步接收 | 甲 | 韩成飞,周志平 | 5955 | 5955 | 1 | 2130 | 0.6 | 590 | 海金杜门：脱脂(单位张力6.0）、转650轧机 | X细划伤(),S色差条印() | 20100077 | 轧硬 | 0.6*590-SPCC | 20600002 | 镍钝化卷半成品 | 0.254-SPCC |  | 10 | MO001665 | MO001665-001-02 | HJDM002 | 东方镍钝化半成品前处理0.254（海金杜门：厚度公差：0.250-0.255mm、硬度：90-100HV,粗糙度：Ra0.5-0.7μm） | 11905 | 2024-07-16 | 2024-07-26 | 3 | 2024-07-18 02:26:49 | 2024-07-18 03:43:16 | 江苏东方九天新能源材料有限公司 |  | 周志平 |  | 1 | 0.6 | 2130 | 590 | 1 | DL00240700102 | 海金杜门：（0.254*590）厚度公差: 0.250-0.255mm，硬度:90-100HV.粗稳度: Ra0.5-0.7um |  | X细划伤(),S色差条印() |  |  | 2053 | 1
一次脱脂 | DL00240700101 | DL0024070010 | 东方950脱脂2# | 合格 | 让步接收 | 甲 | 韩成飞,周志平 | 5930 | 5930 | 1 | 2150 | 0.6 | 590 | 海金杜门：脱脂(单位张力6.0）、转650轧机 | X细划伤(),S色差条印() | 20100077 | 轧硬 | 0.6*590-SPCC | 20600002 | 镍钝化卷半成品 | 0.254-SPCC |  | 10 | MO001665 | MO001665-001-01 | HJDM002 | 东方镍钝化半成品前处理0.254（海金杜门：厚度公差：0.250-0.255mm、硬度：90-100HV,粗糙度：Ra0.5-0.7μm） | 11905 | 2024-07-16 | 2024-07-26 | 3 | 2024-07-18 02:26:49 | 2024-07-18 03:43:16 | 江苏东方九天新能源材料有限公司 |  | 周志平 |  | 1 | 0.6 | 2150 | 590 | 1 | DL00240700101 | 海金杜门：（0.254*590）厚度公差: 0.250-0.255mm，硬度:90-100HV.粗稳度: Ra0.5-0.7um |  | X细划伤(),S色差条印() |  |  | 2053 | 1
分剪 | DL0024055100-22/7 | DL0024055100-22 | 东方分剪6# | 合格 | 合格品 | 甲 | 樊小兵 | 0 | 237 |  | 0 | 0.254 | 80 | 1：排刀规格 80*6+102.4 海金杜门 SPCC-Ni 镍层：A面1.9um / B面 0.38um，注：1.成品表面不允许有擦划伤 顶压伤 刀印 油污 2.成品按顺时针摆放，每一片用3*3MM的木条隔开。厚度公差+/-0.01mm，宽度公差+/-0.13mm |  | 20600002 | 镍钝化卷半成品 | 0.254-SPCC | 31320013 | 镍钝化分切带 | 0.254-SPCC |  | 10 | MO001660 | MO001660-003-07 | FJ001 | 分剪模板 | 1806 | 2024-07-16 | 2024-07-16 | 3 | 2024-07-18 03:24:11 | 2024-07-18 03:30:36 | 江苏东方九天新能源材料有限公司 |  | 樊小兵 |  | 1 | 0.254 | 0 | 80 | 1 | DL0024055100-22/7 | 1：排刀规格 80*6+102.4 海金杜门 SPCC-Ni 镍层：A面1.9um / B面 0.38um，注：1.成品表面不允许有擦划伤 顶压伤 刀印 油污 2.成品按顺时针摆放，每一片用3*3MM的木条隔开。厚度公差+/-0.01mm，宽度公差+/-0.13mm | 1 |  | 是 | 是 | 6 | 3
分剪 | DL0024055100-22/6 | DL0024055100-22 | 东方分剪6# | 合格 | 合格品 | 甲 | 樊小兵 | 0 | 236 |  | 0 | 0.254 | 80 | 1：排刀规格 80*6+102.4 海金杜门 SPCC-Ni 镍层：A面1.9um / B面 0.38um，注：1.成品表面不允许有擦划伤 顶压伤 刀印 油污 2.成品按顺时针摆放，每一片用3*3MM的木条隔开。厚度公差+/-0.01mm，宽度公差+/-0.13mm |  | 20600002 | 镍钝化卷半成品 | 0.254-SPCC | 31320013 | 镍钝化分切带 | 0.254-SPCC |  | 10 | MO001660 | MO001660-003-06 | FJ001 | 分剪模板 | 1806 | 2024-07-16 | 2024-07-16 | 3 | 2024-07-18 03:24:11 | 2024-07-18 03:30:36 | 江苏东方九天新能源材料有限公司 |  | 樊小兵 |  | 1 | 0.254 | 0 | 80 | 1 | DL0024055100-22/6 | 1：排刀规格 80*6+102.4 海金杜门 SPCC-Ni 镍层：A面1.9um / B面 0.38um，注：1.成品表面不允许有擦划伤 顶压伤 刀印 油污 2.成品按顺时针摆放，每一片用3*3MM的木条隔开。厚度公差+/-0.01mm，宽度公差+/-0.13mm | 1 |  | 是 | 是 | 6 | 3
分剪 | DL0024055100-22/5 | DL0024055100-22 | 东方分剪6# | 合格 | 合格品 | 甲 | 樊小兵 | 0 | 303 |  | 0 | 0.254 | 102.4 | 1：排刀规格 80*6+102.4 海金杜门 SPCC-Ni 镍层：A面1.9um / B面 0.38um，注：1.成品表面不允许有擦划伤 顶压伤 刀印 油污 2.成品按顺时针摆放，每一片用3*3MM的木条隔开。厚度公差+/-0.01mm，宽度公差+/-0.13mm |  | 20600002 | 镍钝化卷半成品 | 0.254-SPCC | 31320013 | 镍钝化分切带 | 0.254-SPCC |  | 10 | MO001660 | MO001660-003-05 | FJ001 | 分剪模板 | 1806 | 2024-07-16 | 2024-07-16 | 3 | 2024-07-18 03:24:11 | 2024-07-18 03:30:36 | 江苏东方九天新能源材料有限公司 |  | 樊小兵 |  | 1 | 0.254 | 0 | 102.4 | 1 | DL0024055100-22/5 | 1：排刀规格 80*6+102.4 海金杜门 SPCC-Ni 镍层：A面1.9um / B面 0.38um，注：1.成品表面不允许有擦划伤 顶压伤 刀印 油污 2.成品按顺时针摆放，每一片用3*3MM的木条隔开。厚度公差+/-0.01mm，宽度公差+/-0.13mm | 1 |  | 是 | 是 | 6 | 3
分剪 | DL0024055100-22/4 | DL0024055100-22 | 东方分剪6# | 合格 | 合格品 | 甲 | 樊小兵 | 0 | 235 |  | 0 | 0.254 | 80 | 1：排刀规格 80*6+102.4 海金杜门 SPCC-Ni 镍层：A面1.9um / B面 0.38um，注：1.成品表面不允许有擦划伤 顶压伤 刀印 油污 2.成品按顺时针摆放，每一片用3*3MM的木条隔开。厚度公差+/-0.01mm，宽度公差+/-0.13mm |  | 20600002 | 镍钝化卷半成品 | 0.254-SPCC | 31320013 | 镍钝化分切带 | 0.254-SPCC |  | 10 | MO001660 | MO001660-003-04 | FJ001 | 分剪模板 | 1806 | 2024-07-16 | 2024-07-16 | 3 | 2024-07-18 03:24:11 | 2024-07-18 03:30:36 | 江苏东方九天新能源材料有限公司 |  | 樊小兵 |  | 1 | 0.254 | 0 | 80 | 1 | DL0024055100-22/4 | 1：排刀规格 80*6+102.4 海金杜门 SPCC-Ni 镍层：A面1.9um / B面 0.38um，注：1.成品表面不允许有擦划伤 顶压伤 刀印 油污 2.成品按顺时针摆放，每一片用3*3MM的木条隔开。厚度公差+/-0.01mm，宽度公差+/-0.13mm | 1 |  | 是 | 是 | 6 | 3
分剪 | DL0024055100-22/3 | DL0024055100-22 | 东方分剪6# | 合格 | 合格品 | 甲 | 樊小兵 | 0 | 235 |  | 0 | 0.254 | 80 | 1：排刀规格 80*6+102.4 海金杜门 SPCC-Ni 镍层：A面1.9um / B面 0.38um，注：1.成品表面不允许有擦划伤 顶压伤 刀印 油污 2.成品按顺时针摆放，每一片用3*3MM的木条隔开。厚度公差+/-0.01mm，宽度公差+/-0.13mm |  | 20600002 | 镍钝化卷半成品 | 0.254-SPCC | 31320013 | 镍钝化分切带 | 0.254-SPCC |  | 10 | MO001660 | MO001660-003-03 | FJ001 | 分剪模板 | 1806 | 2024-07-16 | 2024-07-16 | 3 | 2024-07-18 03:24:11 | 2024-07-18 03:30:36 | 江苏东方九天新能源材料有限公司 |  | 樊小兵 |  | 1 | 0.254 | 0 | 80 | 1 | DL0024055100-22/3 | 1：排刀规格 80*6+102.4 海金杜门 SPCC-Ni 镍层：A面1.9um / B面 0.38um，注：1.成品表面不允许有擦划伤 顶压伤 刀印 油污 2.成品按顺时针摆放，每一片用3*3MM的木条隔开。厚度公差+/-0.01mm，宽度公差+/-0.13mm | 1 |  | 是 | 是 | 6 | 3
分剪 | DL0024055100-22/2 | DL0024055100-22 | 东方分剪6# | 合格 | 合格品 | 甲 | 樊小兵 | 0 | 233 |  | 0 | 0.254 | 80 | 1：排刀规格 80*6+102.4 海金杜门 SPCC-Ni 镍层：A面1.9um / B面 0.38um，注：1.成品表面不允许有擦划伤 顶压伤 刀印 油污 2.成品按顺时针摆放，每一片用3*3MM的木条隔开。厚度公差+/-0.01mm，宽度公差+/-0.13mm |  | 20600002 | 镍钝化卷半成品 | 0.254-SPCC | 31320013 | 镍钝化分切带 | 0.254-SPCC |  | 10 | MO001660 | MO001660-003-02 | FJ001 | 分剪模板 | 1806 | 2024-07-16 | 2024-07-16 | 3 | 2024-07-18 03:24:11 | 2024-07-18 03:30:36 | 江苏东方九天新能源材料有限公司 |  | 樊小兵 |  | 1 | 0.254 | 0 | 80 | 1 | DL0024055100-22/2 | 1：排刀规格 80*6+102.4 海金杜门 SPCC-Ni 镍层：A面1.9um / B面 0.38um，注：1.成品表面不允许有擦划伤 顶压伤 刀印 油污 2.成品按顺时针摆放，每一片用3*3MM的木条隔开。厚度公差+/-0.01mm，宽度公差+/-0.13mm | 1 |  | 是 | 是 | 6 | 3
分剪 | DL0024055100-22/1 | DL0024055100-22 | 东方分剪6# | 合格 | 合格品 | 甲 | 樊小兵 | 0 | 233 |  | 0 | 0.254 | 80 | 1：排刀规格 80*6+102.4 海金杜门 SPCC-Ni 镍层：A面1.9um / B面 0.38um，注：1.成品表面不允许有擦划伤 顶压伤 刀印 油污 2.成品按顺时针摆放，每一片用3*3MM的木条隔开。厚度公差+/-0.01mm，宽度公差+/-0.13mm |  | 20600002 | 镍钝化卷半成品 | 0.254-SPCC | 31320013 | 镍钝化分切带 | 0.254-SPCC |  | 10 | MO001660 | MO001660-003-01 | FJ001 | 分剪模板 | 1806 | 2024-07-16 | 2024-07-16 | 3 | 2024-07-18 03:24:11 | 2024-07-18 03:30:36 | 江苏东方九天新能源材料有限公司 |  | 樊小兵 |  | 1 | 0.254 | 0 | 80 | 1 | DL0024055100-22/1 | 1：排刀规格 80*6+102.4 海金杜门 SPCC-Ni 镍层：A面1.9um / B面 0.38um，注：1.成品表面不允许有擦划伤 顶压伤 刀印 油污 2.成品按顺时针摆放，每一片用3*3MM的木条隔开。厚度公差+/-0.01mm，宽度公差+/-0.13mm | 1 |  | 是 | 是 | 6 | 3
铬钝化 | JG1224070218 | JG1224070218 | 东方铬钝化750 | 合格 | 合格品 | 乙 | 李澍 | 6594 | 6581 | 0.998 | 9410 | 0.15 | 610 | 镀铬量80-100 |  | 30210011 | 光亮卷 | 0.15-SPCC | 30110011 | 铬钝化卷 | 0.15-SPCC |  | 10 | MO001694 | MO001694-007 | GDH001 | 铬钝化模板 | 6594 | 2024-07-17 | 2024-07-17 | 3 | 2024-07-18 02:26:51 | 2024-07-18 02:32:19 | 江苏东方九天新能源材料有限公司 | 245507 | 李澍 |  |  | 0.15 | 9400 | 610 | 1 | JG1224070218 |  | 1 | 白斑 辊印 条印 白条印 | 是 | 是 | 6 | 7
铬钝化 | JG12240701522 | JG1224070152 | 东方铬钝化950 | 合格 | 让步接收 | 乙 | 李志祥 | 4011 | 4011 | 1 | 4740 | 0.15 | 710 | / | 尾200米顶伤 | 30210011 | 光亮卷 | 0.15-SPCC | 30110011 | 铬钝化卷 | 0.15-SPCC |  | 10 | MO001697 | MO001697-003-02 | GDH001 | 铬钝化模板 | 8068 | 2024-07-17 | 2024-07-17 | 3 | 2024-07-18 01:20:33 | 2024-07-18 02:27:47 | 江苏东方九天新能源材料有限公司 |  | 李志祥 |  | 1 | 0.15 | 4740 | 710 | 1 | JG12240701522 |  | 1 | 尾200米顶伤 | 是 | 是 | 100 | 3
铬钝化 | JG12240701521 | JG1224070152 | 东方铬钝化950 | 合格 | 合格品 | 乙 | 李志祥 | 4045 | 4045 | 1 | 4770 | 0.15 | 710 | / |  | 30210011 | 光亮卷 | 0.15-SPCC | 30110011 | 铬钝化卷 | 0.15-SPCC |  | 10 | MO001697 | MO001697-003-01 | GDH001 | 铬钝化模板 | 8068 | 2024-07-17 | 2024-07-17 | 3 | 2024-07-18 01:20:33 | 2024-07-18 02:27:47 | 江苏东方九天新能源材料有限公司 |  | 李志祥 |  | 1 | 0.15 | 4770 | 710 | 1 | JG12240701521 |  | 1 | 色差 | 是 | 是 | 100 | 3
铬钝化 | JG12240700684 | JG1224070068 | 东方铬钝化750 | 合格 | 合格品 | 乙 | 李澍 | 1782 | 1782 | 1 | 2440 | 0.15 | 610 | 镀铬80-100 |  | 30210011 | 光亮卷 | 0.15-SPCC | 30110011 | 铬钝化卷 | 0.15-SPCC |  | 10 | MO001714 | MO001714-002-04 | GDH001 | 铬钝化模板 | 7116 | 2024-07-17 | 2024-07-17 | 3 | 2024-07-18 00:30:55 | 2024-07-18 02:26:41 | 江苏东方九天新能源材料有限公司 |  | 李澍 |  | 1 | 0.15 | 2440 | 610 | 1 | JG12240700684 |  | 1 |  | 是 | 是 | 145 | 2
铬钝化 | JG12240700683 | JG1224070068 | 东方铬钝化750 | 合格 | 让步接收 | 乙 | 李澍 | 1770 | 1770 | 1 | 2400 | 0.15 | 610 | 镀铬80-100 | 尾部公差高0.162mm | 30210011 | 光亮卷 | 0.15-SPCC | 30110011 | 铬钝化卷 | 0.15-SPCC |  | 10 | MO001714 | MO001714-002-03 | GDH001 | 铬钝化模板 | 7116 | 2024-07-17 | 2024-07-17 | 3 | 2024-07-18 00:30:55 | 2024-07-18 02:26:41 | 江苏东方九天新能源材料有限公司 |  | 李澍 |  | 1 | 0.15 | 2400 | 610 | 1 | JG12240700683 |  | 1 |  | 是 | 是 | 145 | 2
铬钝化 | JG12240700682 | JG1224070068 | 东方铬钝化750 | 合格 | 合格品 | 乙 | 李澍 | 1770 | 1770 | 1 | 2400 | 0.15 | 610 | 镀铬80-100 |  | 30210011 | 光亮卷 | 0.15-SPCC | 30110011 | 铬钝化卷 | 0.15-SPCC |  | 10 | MO001714 | MO001714-002-02 | GDH001 | 铬钝化模板 | 7116 | 2024-07-17 | 2024-07-17 | 3 | 2024-07-18 00:30:55 | 2024-07-18 02:26:41 | 江苏东方九天新能源材料有限公司 |  | 李澍 |  | 1 | 0.15 | 2400 | 610 | 1 | JG12240700682 |  | 1 |  | 是 | 是 | 145 | 2
铬钝化 | JG12240700681 | JG1224070068 | 东方铬钝化750 | 合格 | 合格品 | 乙 | 李澍 | 1780 | 1780 | 1 | 2400 | 0.15 | 610 | 镀铬80-100 |  | 30210011 | 光亮卷 | 0.15-SPCC | 30110011 | 铬钝化卷 | 0.15-SPCC |  | 10 | MO001714 | MO001714-002-01 | GDH001 | 铬钝化模板 | 7116 | 2024-07-17 | 2024-07-17 | 3 | 2024-07-18 00:30:55 | 2024-07-18 02:26:41 | 江苏东方九天新能源材料有限公司 |  | 李澍 |  | 1 | 0.15 | 2400 | 610 | 1 | JG12240700681 |  | 1 |  | 是 | 是 | 145 | 2
一次脱脂 | DL00240551102 | DL0024055110 | 东方950脱脂2# | 合格 | 让步接收 | 甲 | 韩成飞,周志平 | 6290 | 6290 | 1 | 2130 | 0.6 | 630 | 泰兴双永：脱脂(单位张力6.0）、转650轧机 | X细划伤(),S色差条印() | 20100086 | 轧硬 | 0.6*630-SPCC | 31010040 | 小品种钢卷 | 0.39-SPCC |  | 10 | MO001548 | MO001548-001-02 | XPZG001 | 小品种钢前处理模板 | 12635 | 2024-07-12 | 2024-07-22 | 5 | 2024-07-18 02:21:15 | 2024-07-18 02:24:18 | 江苏东方九天新能源材料有限公司 |  | 周志平 |  | 1 | 0.6 | 2130 | 630 | 1 | DL00240551102 | 泰兴双永：（0.39*630）厚度±0.01mm，HV90-110,粗糙度0.8-1.0μM，卷重2-3吨 |  | X细划伤(),S色差条印() |  |  | 1530 | 1
一次脱脂 | DL00240551101 | DL0024055110 | 东方950脱脂2# | 合格 | 让步接收 | 甲 | 韩成飞,周志平 | 6345 | 6345 | 1 | 2150 | 0.6 | 630 | 泰兴双永：脱脂(单位张力6.0）、转650轧机 | Z重划伤(),S色差条印() | 20100086 | 轧硬 | 0.6*630-SPCC | 31010040 | 小品种钢卷 | 0.39-SPCC |  | 10 | MO001548 | MO001548-001-01 | XPZG001 | 小品种钢前处理模板 | 12635 | 2024-07-12 | 2024-07-22 | 5 | 2024-07-18 02:21:15 | 2024-07-18 02:24:18 | 江苏东方九天新能源材料有限公司 |  | 周志平 |  | 1 | 0.6 | 2150 | 630 | 1 | DL00240551101 | 泰兴双永：（0.39*630）厚度±0.01mm，HV90-110,粗糙度0.8-1.0μM，卷重2-3吨 |  | Z重划伤(),S色差条印() |  |  | 1530 | 1
一次脱脂 | DL12240700132 | DL1224070013 | 东方950脱脂2# | 合格 | 让步接收 | 甲 | 韩成飞,周志平 | 6265 | 6265 | 1 | 1090 | 1.2 | 610 | 泰兴双永：脱脂（单位张力3.5）、转650轧机 | X细划伤(),S色差条印() | 20100130 | 轧硬 | 1.2*610-SPCC | 31010068 | 小品种钢卷 | 0.68-SPCC |  | 10 | MO001542 | MO001542-001-02 | XPZG001 | 小品种钢前处理模板 | 12330 | 2024-07-12 | 2024-07-22 | 3 | 2024-07-18 01:30:12 | 2024-07-18 02:20:29 | 江苏东方九天新能源材料有限公司 |  | 周志平 |  | 1 | 1.2 | 1090 | 610 | 1 | DL12240700132 | 泰兴双永：（0.68*610）厚度±0.01mm，HV90-110,粗糙度0.8-1.0μM，卷重2-3吨 |  | X细划伤(),S色差条印() |  |  | 2445 | 1
一次脱脂 | DL12240700131 | DL1224070013 | 东方950脱脂2# | 合格 | 让步接收 | 甲 | 韩成飞,周志平 | 6035 | 6035 | 1 | 1050 | 1.2 | 610 | 泰兴双永：脱脂（单位张力3.5）、转650轧机 | X细划伤(),S色差条印() | 20100130 | 轧硬 | 1.2*610-SPCC | 31010068 | 小品种钢卷 | 0.68-SPCC |  | 10 | MO001542 | MO001542-001-01 | XPZG001 | 小品种钢前处理模板 | 12330 | 2024-07-12 | 2024-07-22 | 3 | 2024-07-18 01:30:12 | 2024-07-18 02:20:29 | 江苏东方九天新能源材料有限公司 |  | 周志平 |  | 1 | 1.2 | 1050 | 610 | 1 | DL12240700131 | 泰兴双永：（0.68*610）厚度±0.01mm，HV90-110,粗糙度0.8-1.0μM，卷重2-3吨 |  | X细划伤(),S色差条印() |  |  | 2445 | 1
镍钝化 | JL1223120005-222 | JL1223120005-22 | 东方镍钝化1150 | 合格 | 合格品 | 甲 | 丁涛 | 1021 | 1021 | 1 | 930 | 0.25 | 610 | 泰德通：1150镍钝化工段镀镍，HV100-120,镀层≥1.5μm，纸管芯 ,整卷发货。 | H横辊印(来料板面横辊印线条印镀后不明显) | 31010025 | 小品种钢卷 | 0.25-SPCC | 31310015 | 镍钝化卷 | 0.25-SPCC |  | 10 | MO001630 | MO001630-002-02 | NDH001 | 镍钝化模板 | 2320 | 2024-07-15 | 2024-07-18 | 3 | 2024-07-18 00:23:07 | 2024-07-18 02:03:44 | 江苏东方九天新能源材料有限公司 |  | 丁涛 |  | 1 | 0.25 | 930 | 610 | 1 | JL1223120005-222 | 泰德通：（0.25*610）双面镀镍，镀层厚度≥1.5um，HV90-110；卷重≤1.5吨 | 1 | H横辊印(来料板面横辊印线条印镀后不明显) | 是 | 是 | 150 | 2
镍钝化 | JL1223120005-221 | JL1223120005-22 | 东方镍钝化1150 | 合格 | 合格品 | 甲 | 丁涛 | 1079 | 1079 | 1 | 990 | 0.25 | 610 | 泰德通：1150镍钝化工段镀镍，HV100-120,镀层≥1.5μm，纸管芯 ,整卷发货。 | H横辊印(来料板面横辊印线条印镀后不明显) | 31010025 | 小品种钢卷 | 0.25-SPCC | 31310015 | 镍钝化卷 | 0.25-SPCC |  | 10 | MO001630 | MO001630-002-01 | NDH001 | 镍钝化模板 | 2320 | 2024-07-15 | 2024-07-18 | 3 | 2024-07-18 00:23:07 | 2024-07-18 02:03:44 | 江苏东方九天新能源材料有限公司 |  | 丁涛 |  | 1 | 0.25 | 990 | 610 | 1 | JL1223120005-221 | 泰德通：（0.25*610）双面镀镍，镀层厚度≥1.5um，HV90-110；卷重≤1.5吨 | 1 | H横辊印(来料板面横辊印线条印镀后不明显) | 是 | 是 | 150 | 2
一次退火 | JG12240703661 | JG1224070366 | 东方8# | 合格 |  | 乙 | 陈国,李楷文,袁亚东 | 4940 | 4940 | 1 | 2090 | 0.4 | 760 | 退火 装炉量20T-45T(620℃), 装炉量>45T (630℃） |  | 20100142 | 轧硬 | 0.4*760-SPCC | 30210004 | 光亮卷 | 0.125-SPCC |  | 20 | MO001554 | MO001554-010-01 | GLJ001 | 东方光亮卷前处理(0.4轧0.125mm) | 13500 | 2024-07-12 | 2024-07-12 | 5 | 2024-07-16 11:30:49 | 2024-07-18 01:56:27 | 江苏东方九天新能源材料有限公司 | 239539 | 刘忠于 | 刘忠于 |  | 0.4 | 2090 | 760 | 1 | JG12240703661 | 脱脂分一包4.9t，2050米，合格报工，轧0.125，米数控制在6800-6900米，厚度公差0.115-0.125，轧机按照0.12的中值设定轧制。剩余一包8.6t脱脂结束后报工，报工报待处理。特别注意按照此要求操作。 |  |  |  |  | 5126 | 10
一次退火 | JG12240703532 | JG1224070353 | 东方8# | 其他入库 | 半成品退库 | 乙 | 陈国,李楷文,袁亚东 | 8565 | 8565 | 1 | 3640 | 0.4 | 760 | 退火 装炉量20T-45T(620℃), 装炉量>45T (630℃） |  | 20100142 | 轧硬 | 0.4*760-SPCC | 20500021 | 光亮卷半成品 | 0.4-SPCC |  | 20 | MO001554 | MO001554-007-02 | GLJ001 | 东方光亮卷前处理(0.4轧0.125mm) | 13515 | 2024-07-12 | 2024-07-12 | 5 | 2024-07-16 11:30:49 | 2024-07-18 01:56:27 | 江苏东方九天新能源材料有限公司 | 239536 | 刘忠于 | 刘忠于 |  | 0.4 | 3640 | 760 | 1 | JG12240703532 | 脱脂分一包4.9t，2050米，合格报工，轧0.125，米数控制在6800-6900米，厚度公差0.115-0.125，轧机按照0.12的中值设定轧制。剩余一包8.6t脱脂结束后报工，报工报待处理。特别注意按照此要求操作。 | 1 |  | 是 | 是 | 3852 | 7
一次退火 | JG12240703512 | JG1224070351 | 东方8# | 合格 |  | 乙 | 陈国,李楷文,袁亚东 | 8545 | 8545 | 1 | 3630 | 0.4 | 760 | 退火 装炉量20T-45T(620℃), 装炉量>45T (630℃） |  | 20100142 | 轧硬 | 0.4*760-SPCC | 30210004 | 光亮卷 | 0.125-SPCC |  | 20 | MO001554 | MO001554-005-02 | GLJ001 | 东方光亮卷前处理(0.4轧0.125mm) | 13485 | 2024-07-12 | 2024-07-12 | 5 | 2024-07-16 11:30:49 | 2024-07-18 01:56:27 | 江苏东方九天新能源材料有限公司 | 239534 | 刘忠于 | 刘忠于 |  | 0.4 | 3630 | 760 | 1 | JG12240703512 | 脱脂分一包4.9t，2050米，合格报工，轧0.125，米数控制在6800-6900米，厚度公差0.115-0.125，轧机按照0.12的中值设定轧制。剩余一包8.6t脱脂结束后报工，报工报待处理。特别注意按照此要求操作。 |  |  |  |  | 2430 | 5
一次退火 | JG12240703471 | JG1224070347 | 东方8# | 合格 |  | 乙 | 陈国,李楷文,袁亚东 | 4945 | 4945 | 1 | 2090 | 0.4 | 760 | 退火 装炉量20T-45T(620℃), 装炉量>45T (630℃） |  | 20100142 | 轧硬 | 0.4*760-SPCC | 30210004 | 光亮卷 | 0.125-SPCC |  | 20 | MO001554 | MO001554-001-01 | GLJ001 | 东方光亮卷前处理(0.4轧0.125mm) | 13450 | 2024-07-12 | 2024-07-12 | 5 | 2024-07-16 11:30:49 | 2024-07-18 01:56:27 | 江苏东方九天新能源材料有限公司 | 239530 | 刘忠于 | 刘忠于 |  | 0.4 | 2090 | 760 | 1 | JG12240703471 | 脱脂分一包4.9t，2050米，合格报工，轧0.125，米数控制在6800-6900米，厚度公差0.115-0.125，轧机按照0.12的中值设定轧制。剩余一包8.6t脱脂结束后报工，报工报待处理。特别注意按照此要求操作。 |  |  |  |  | 5075 | 1
一次脱脂 | DL00240550992 | DL0024055099 | 东方950脱脂2# | 合格 | 让步接收 | 甲 | 韩成飞,周志平 | 6275 | 6275 | 1 | 2130 | 0.6 | 630 | 泰兴双永：脱脂(单位张力6.0）、转650轧机 | X细划伤(),S色差条印() | 20100086 | 轧硬 | 0.6*630-SPCC | 31010047 | 小品种钢卷 | 0.46-SPCC |  | 10 | MO001551 | MO001551-001-02 | XPZG001 | 小品种钢前处理模板 | 12530 | 2024-07-12 | 2024-07-22 | 3 | 2024-07-18 00:14:39 | 2024-07-18 01:29:24 | 江苏东方九天新能源材料有限公司 |  | 周志平 |  | 1 | 0.6 | 2130 | 630 | 1 | DL00240550992 | 泰兴双永：（0.46*630）厚度±0.01mm，HV90-110,粗糙度0.8-1.0μM，卷重2-3吨 |  | X细划伤(),S色差条印() |  |  | 1297 | 1
一次脱脂 | DL00240550991 | DL0024055099 | 东方950脱脂2# | 合格 | 让步接收 | 甲 | 韩成飞,周志平 | 6210 | 6210 | 1 | 2100 | 0.6 | 630 | 泰兴双永：脱脂(单位张力6.0）、转650轧机 | X细划伤(),S色差条印() | 20100086 | 轧硬 | 0.6*630-SPCC | 31010047 | 小品种钢卷 | 0.46-SPCC |  | 10 | MO001551 | MO001551-001-01 | XPZG001 | 小品种钢前处理模板 | 12530 | 2024-07-12 | 2024-07-22 | 3 | 2024-07-18 00:14:39 | 2024-07-18 01:29:24 | 江苏东方九天新能源材料有限公司 |  | 周志平 |  | 1 | 0.6 | 2100 | 630 | 1 | DL00240550991 | 泰兴双永：（0.46*630）厚度±0.01mm，HV90-110,粗糙度0.8-1.0μM，卷重2-3吨 |  | X细划伤(),S色差条印() |  |  | 1297 | 1
铬钝化 | JG12240701562 | JG1224070156 | 东方铬钝化950 | 合格 | 合格品 | 乙 | 李志祥 | 3975 | 3975 | 1 | 4700 | 0.15 | 710 | / |  | 30210011 | 光亮卷 | 0.15-SPCC | 30110011 | 铬钝化卷 | 0.15-SPCC |  | 10 | MO001697 | MO001697-002-02 | GDH001 | 铬钝化模板 | 7968 | 2024-07-17 | 2024-07-17 | 3 | 2024-07-18 00:21:45 | 2024-07-18 01:20:17 | 江苏东方九天新能源材料有限公司 |  | 李志祥 |  | 1 | 0.15 | 4700 | 710 | 1 | JG12240701562 |  | 1 |  | 是 | 是 | 88 | 2
铬钝化 | JG12240701561 | JG1224070156 | 东方铬钝化950 | 合格 | 让步接收 | 乙 | 李志祥 | 3975 | 3975 | 1 | 4700 | 0.15 | 710 | / | 97米操13mm孔洞0.27平方毫米 | 30210011 | 光亮卷 | 0.15-SPCC | 30110011 | 铬钝化卷 | 0.15-SPCC |  | 10 | MO001697 | MO001697-002-01 | GDH001 | 铬钝化模板 | 7968 | 2024-07-17 | 2024-07-17 | 3 | 2024-07-18 00:21:45 | 2024-07-18 01:20:17 | 江苏东方九天新能源材料有限公司 |  | 李志祥 |  | 1 | 0.15 | 4700 | 710 | 1 | JG12240701561 |  | 1 | 97米孔洞大小0.27操13 | 是 | 是 | 88 | 2
最终平整 | DL00240600102 | DL0024060010 | 东方850平整 | 其他入库 | 半成品退库 | 甲 | 陈俊华,钱琨 | 5900 | 5900 | 1 | 2400 | 0.51 | 610 | 昆山宝必达：850平整用Ra1.0-1.2um毛化辊，厚度公差：0.50-0.52mm，硬度85-105HV，粗糙度0.5-0.8μm. | Z折印(来料拱板尾330米整板面折印),Y氧化边(两边),X锈斑(内590米处下板面中间，平后淡),T停机斑(尾60米脱脂停机斑重),H横辊印(轻微),H黑斑(2250米处操10CM处),X细划伤(下板面操6.5CM处，正常光下能见，平后明显，2120米处划伤重) | 20100082 | 轧硬 | 0.6*610-SPCC | 20200053 | 小品种钢半成品 | 0.51-SPCC |  | 50 | MO001277 | MO001277-002-02 | XPZG001 | 小品种钢前处理模板 | 12225 | 2024-07-06 | 2024-07-18 | 2 | 2024-07-18 00:27:44 | 2024-07-18 00:36:50 | 江苏东方九天新能源材料有限公司 | 208910 | 陈俊华 |  |  | 0.51 | 2380 | 610 | 1 | DL00240600102 | 昆山宝必达（0.51*610）厚度±0.01mm，HV85-105,粗糙度0.5-0.8μM，卷重2-3吨 | 1 | Z折印(来料拱板尾330米整板面折印),Y氧化边(两边),X锈斑(内590米处下板面中间，平后淡),T停机斑(尾60米脱脂停机斑重),H横辊印(轻微),H黑斑(2250米处操10CM处),X细划伤(下板面操6.5CM处，正常光下能见，平后明显，2120米处划伤重) | 是 | 是 | 1443 | 2
铬钝化 | JG12240702084 | JG1224070208 | 东方铬钝化750 | 合格 | 合格品 | 乙 | 李澍 | 1706 | 1706 | 1 | 2340 | 0.15 | 610 | 镀铬80-100 |  | 30210011 | 光亮卷 | 0.15-SPCC | 30110011 | 铬钝化卷 | 0.15-SPCC |  | 10 | MO001714 | MO001714-001-04 | GDH001 | 铬钝化模板 | 6972 | 2024-07-17 | 2024-07-17 | 3 | 2024-07-18 00:29:11 | 2024-07-18 00:30:39 | 江苏东方九天新能源材料有限公司 |  | 李澍 |  | 1 | 0.15 | 2340 | 610 | 1 | JG12240702084 |  | 1 |  | 是 | 是 | 1 | 1
铬钝化 | JG12240702083 | JG1224070208 | 东方铬钝化750 | 合格 | 合格品 | 乙 | 李澍 | 1746 | 1746 | 1 | 2390 | 0.15 | 610 | 镀铬80-100 |  | 30210011 | 光亮卷 | 0.15-SPCC | 30110011 | 铬钝化卷 | 0.15-SPCC |  | 10 | MO001714 | MO001714-001-03 | GDH001 | 铬钝化模板 | 6972 | 2024-07-17 | 2024-07-17 | 3 | 2024-07-18 00:29:11 | 2024-07-18 00:30:39 | 江苏东方九天新能源材料有限公司 |  | 李澍 |  | 1 | 0.15 | 2390 | 610 | 1 | JG12240702083 |  | 1 |  | 是 | 是 | 1 | 1
铬钝化 | JG12240702082 | JG1224070208 | 东方铬钝化750 | 合格 | 合格品 | 乙 | 李澍 | 1746 | 1746 | 1 | 2390 | 0.15 | 610 | 镀铬80-100 |  | 30210011 | 光亮卷 | 0.15-SPCC | 30110011 | 铬钝化卷 | 0.15-SPCC |  | 10 | MO001714 | MO001714-001-02 | GDH001 | 铬钝化模板 | 6972 | 2024-07-17 | 2024-07-17 | 3 | 2024-07-18 00:29:11 | 2024-07-18 00:30:39 | 江苏东方九天新能源材料有限公司 |  | 李澍 |  | 1 | 0.15 | 2390 | 610 | 1 | JG12240702082 |  | 1 |  | 是 | 是 | 1 | 1
铬钝化 | JG12240702081 | JG1224070208 | 东方铬钝化750 | 合格 | 让步接收 | 乙 | 李澍 | 1754 | 1754 | 1 | 2390 | 0.15 | 610 | 镀铬80-100 | 尾部公差高0.162mm | 30210011 | 光亮卷 | 0.15-SPCC | 30110011 | 铬钝化卷 | 0.15-SPCC |  | 10 | MO001714 | MO001714-001-01 | GDH001 | 铬钝化模板 | 6972 | 2024-07-17 | 2024-07-17 | 3 | 2024-07-18 00:29:11 | 2024-07-18 00:30:39 | 江苏东方九天新能源材料有限公司 |  | 李澍 |  | 1 | 0.15 | 2390 | 610 | 1 | JG12240702081 |  | 1 |  | 是 | 是 | 1 | 1
铬钝化 | JG12240603092 | JG1224060309 | 东方铬钝化750 | 合格 | 合格品 | 乙 | 李澍 | 2149 | 2149 | 1 | 2900 | 0.15 | 610 | 镀铬80-100 |  | 30210011 | 光亮卷 | 0.15-SPCC | 30110011 | 铬钝化卷 | 0.15-SPCC |  | 10 | MO001714 | MO001714-005-02 | GDH001 | 铬钝化模板 | 5300 | 2024-07-17 | 2024-07-17 | 3 | 2024-07-17 22:34:34 | 2024-07-18 00:28:53 | 江苏东方九天新能源材料有限公司 |  | 李澍 |  | 1 | 0.15 | 2900 | 610 | 1 | JG12240603092 |  | 1 |  | 是 | 是 | 171 | 5
铬钝化 | JG12240603091 | JG1224060309 | 东方铬钝化750 | 合格 | 合格品 | 乙 | 李澍 | 3125 | 3125 | 1 | 4230 | 0.15 | 610 | 镀铬80-100 |  | 30210011 | 光亮卷 | 0.15-SPCC | 30110011 | 铬钝化卷 | 0.15-SPCC |  | 10 | MO001714 | MO001714-005-01 | GDH001 | 铬钝化模板 | 5300 | 2024-07-17 | 2024-07-17 | 3 | 2024-07-17 22:34:34 | 2024-07-18 00:28:53 | 江苏东方九天新能源材料有限公司 |  | 李澍 |  | 1 | 0.15 | 4230 | 610 | 1 | JG12240603091 |  | 1 |  | 是 | 是 | 171 | 5
镍钝化 | JL0024040026016 | JL002404002601 | 东方镍钝化1150 | 合格 | 让步接收 | 甲 | 丁涛 | 1001 | 1001 | 1 | 850 | 0.25 | 610 | 泰德通：1150镍钝化工段镀镍，HV100-120,镀层≥1.5μm，纸管芯 ,整卷发货。 | A暗线印(来料板面暗线印镀后不明显) | 31010025 | 小品种钢卷 | 0.25-SPCC | 31310015 | 镍钝化卷 | 0.25-SPCC |  | 10 | MO001630 | MO001630-003-06 | NDH001 | 镍钝化模板 | 6110 | 2024-07-15 | 2024-07-18 | 3 | 2024-07-17 20:12:59 | 2024-07-18 00:21:37 | 江苏东方九天新能源材料有限公司 |  | 丁涛 |  | 1 | 0.25 | 850 | 610 | 1 | JL0024040026016 | 泰德通：（0.25*610）双面镀镍，镀层厚度≥1.5um，HV90-110；卷重≤1.5吨 | 1 | A暗线印(来料板面暗线印镀后不明显) | 是 | 是 | 290 | 3
镍钝化 | JL0024040026015 | JL002404002601 | 东方镍钝化1150 | 合格 | 让步接收 | 甲 | 丁涛 | 1025 | 1025 | 1 | 870 | 0.25 | 610 | 泰德通：1150镍钝化工段镀镍，HV100-120,镀层≥1.5μm，纸管芯 ,整卷发货。 | A暗线印(来料板面暗线印镀后不明显) | 31010025 | 小品种钢卷 | 0.25-SPCC | 31310015 | 镍钝化卷 | 0.25-SPCC |  | 10 | MO001630 | MO001630-003-05 | NDH001 | 镍钝化模板 | 6110 | 2024-07-15 | 2024-07-18 | 3 | 2024-07-17 20:12:59 | 2024-07-18 00:21:37 | 江苏东方九天新能源材料有限公司 |  | 丁涛 |  | 1 | 0.25 | 870 | 610 | 1 | JL0024040026015 | 泰德通：（0.25*610）双面镀镍，镀层厚度≥1.5um，HV90-110；卷重≤1.5吨 | 1 | A暗线印(来料板面暗线印镀后不明显) | 是 | 是 | 290 | 3
镍钝化 | JL0024040026014 | JL002404002601 | 东方镍钝化1150 | 合格 | 让步接收 | 甲 | 丁涛 | 1025 | 1025 | 1 | 870 | 0.25 | 610 | 泰德通：1150镍钝化工段镀镍，HV100-120,镀层≥1.5μm，纸管芯 ,整卷发货。 | A暗线印(来料板面暗线印镀后不明显) | 31010025 | 小品种钢卷 | 0.25-SPCC | 31310015 | 镍钝化卷 | 0.25-SPCC |  | 10 | MO001630 | MO001630-003-04 | NDH001 | 镍钝化模板 | 6110 | 2024-07-15 | 2024-07-18 | 3 | 2024-07-17 20:12:59 | 2024-07-18 00:21:37 | 江苏东方九天新能源材料有限公司 |  | 丁涛 |  | 1 | 0.25 | 870 | 610 | 1 | JL0024040026014 | 泰德通：（0.25*610）双面镀镍，镀层厚度≥1.5um，HV90-110；卷重≤1.5吨 | 1 | A暗线印(来料板面暗线印镀后不明显) | 是 | 是 | 290 | 3
镍钝化 | JL0024040026013 | JL002404002601 | 东方镍钝化1150 | 合格 | 让步接收 | 甲 | 丁涛 | 1025 | 1025 | 1 | 870 | 0.25 | 610 | 泰德通：1150镍钝化工段镀镍，HV100-120,镀层≥1.5μm，纸管芯 ,整卷发货。 | A暗线印(来料板面暗线印镀后不明显) | 31010025 | 小品种钢卷 | 0.25-SPCC | 31310015 | 镍钝化卷 | 0.25-SPCC |  | 10 | MO001630 | MO001630-003-03 | NDH001 | 镍钝化模板 | 6110 | 2024-07-15 | 2024-07-18 | 3 | 2024-07-17 20:12:59 | 2024-07-18 00:21:37 | 江苏东方九天新能源材料有限公司 |  | 丁涛 |  | 1 | 0.25 | 870 | 610 | 1 | JL0024040026013 | 泰德通：（0.25*610）双面镀镍，镀层厚度≥1.5um，HV90-110；卷重≤1.5吨 | 1 | A暗线印(来料板面暗线印镀后不明显) | 是 | 是 | 290 | 3
镍钝化 | JL0024040026012 | JL002404002601 | 东方镍钝化1150 | 合格 | 让步接收 | 甲 | 丁涛 | 1025 | 1025 | 1 | 870 | 0.25 | 610 | 泰德通：1150镍钝化工段镀镍，HV100-120,镀层≥1.5μm，纸管芯 ,整卷发货。 | A暗线印(来料板面暗线印镀后不明显) | 31010025 | 小品种钢卷 | 0.25-SPCC | 31310015 | 镍钝化卷 | 0.25-SPCC |  | 10 | MO001630 | MO001630-003-02 | NDH001 | 镍钝化模板 | 6110 | 2024-07-15 | 2024-07-18 | 3 | 2024-07-17 20:12:59 | 2024-07-18 00:21:37 | 江苏东方九天新能源材料有限公司 |  | 丁涛 |  | 1 | 0.25 | 870 | 610 | 1 | JL0024040026012 | 泰德通：（0.25*610）双面镀镍，镀层厚度≥1.5um，HV90-110；卷重≤1.5吨 | 1 | A暗线印(来料板面暗线印镀后不明显) | 是 | 是 | 290 | 3
镍钝化 | JL0024040026011 | JL002404002601 | 东方镍钝化1150 | 合格 | 让步接收 | 甲 | 丁涛 | 1025 | 1025 | 1 | 870 | 0.25 | 610 | 泰德通：1150镍钝化工段镀镍，HV100-120,镀层≥1.5μm，纸管芯 ,整卷发货。 | A暗线印(来料板面暗线印镀后不明显) | 31010025 | 小品种钢卷 | 0.25-SPCC | 31310015 | 镍钝化卷 | 0.25-SPCC |  | 10 | MO001630 | MO001630-003-01 | NDH001 | 镍钝化模板 | 6110 | 2024-07-15 | 2024-07-18 | 3 | 2024-07-17 20:12:59 | 2024-07-18 00:21:37 | 江苏东方九天新能源材料有限公司 |  | 丁涛 |  | 1 | 0.25 | 870 | 610 | 1 | JL0024040026011 | 泰德通：（0.25*610）双面镀镍，镀层厚度≥1.5um，HV90-110；卷重≤1.5吨 | 1 | A暗线印(来料板面暗线印镀后不明显) | 是 | 是 | 290 | 3
铬钝化 | JG12240701232 | JG1224070123 | 东方铬钝化950 | 合格 | 合格品 | 乙 | 李志祥 | 4013 | 4013 | 1 | 4770 | 0.15 | 710 | / |  | 30210011 | 光亮卷 | 0.15-SPCC | 30110011 | 铬钝化卷 | 0.15-SPCC |  | 10 | MO001697 | MO001697-001-02 | GDH001 | 铬钝化模板 | 8042 | 2024-07-17 | 2024-07-17 | 3 | 2024-07-17 23:45:02 | 2024-07-18 00:20:15 | 江苏东方九天新能源材料有限公司 |  | 李志祥 |  | 1 | 0.15 | 4770 | 710 | 1 | JG12240701232 |  | 1 | 色差 | 是 | 是 | 52 | 1
铬钝化 | JG12240701231 | JG1224070123 | 东方铬钝化950 | 合格 | 合格品 | 乙 | 李志祥 | 4041 | 4041 | 1 | 4780 | 0.15 | 710 | / |  | 30210011 | 光亮卷 | 0.15-SPCC | 30110011 | 铬钝化卷 | 0.15-SPCC |  | 10 | MO001697 | MO001697-001-01 | GDH001 | 铬钝化模板 | 8042 | 2024-07-17 | 2024-07-17 | 3 | 2024-07-17 23:45:02 | 2024-07-18 00:20:15 | 江苏东方九天新能源材料有限公司 |  | 李志祥 |  | 1 | 0.15 | 4780 | 710 | 1 | JG12240701231 |  | 1 | 色差 | 是 | 是 | 52 | 1
铬钝化 | JG12240701482 | JG1224070148 | 东方铬钝化950 | 合格 | 合格品 | 乙 | 李志祥 | 4025 | 4025 | 1 | 4750 | 0.15 | 710 | / |  | 30210011 | 光亮卷 | 0.15-SPCC | 30110011 | 铬钝化卷 | 0.15-SPCC |  | 10 | MO001697 | MO001697-004-02 | GDH001 | 铬钝化模板 | 8074 | 2024-07-17 | 2024-07-17 | 3 | 2024-07-17 22:21:55 | 2024-07-17 23:37:33 | 江苏东方九天新能源材料有限公司 |  | 李志祥 |  | 1 | 0.15 | 4750 | 710 | 1 | JG12240701482 |  | 1 | 色差 条印 | 是 | 是 | 114 | 4
铬钝化 | JG12240701481 | JG1224070148 | 东方铬钝化950 | 合格 | 合格品 | 乙 | 李志祥 | 4029 | 4029 | 1 | 4750 | 0.15 | 710 | / |  | 30210011 | 光亮卷 | 0.15-SPCC | 30110011 | 铬钝化卷 | 0.15-SPCC |  | 10 | MO001697 | MO001697-004-01 | GDH001 | 铬钝化模板 | 8074 | 2024-07-17 | 2024-07-17 | 3 | 2024-07-17 22:21:55 | 2024-07-17 23:37:33 | 江苏东方九天新能源材料有限公司 |  | 李志祥 |  | 1 | 0.15 | 4750 | 710 | 1 | JG12240701481 |  | 1 | 色差 条印 | 是 | 是 | 114 | 4
一次退火 | JG12240703682 | JG1224070368 | 东方8# | 合格 |  | 甲 | 吴双勇 | 8590 | 8590 | 1 | 3640 | 0.4 | 760 | 退火 装炉量20T-45T(620℃), 装炉量>45T (630℃） |  | 20100142 | 轧硬 | 0.4*760-SPCC | 30210004 | 光亮卷 | 0.125-SPCC |  | 20 | MO001554 | MO001554-012-02 | GLJ001 | 东方光亮卷前处理(0.4轧0.125mm) | 13530 | 2024-07-12 | 2024-07-12 | 5 | 2024-07-16 02:41:48 | 2024-07-17 23:29:43 | 江苏东方九天新能源材料有限公司 | 239541 | 张天圣 | 张天圣 |  | 0.4 | 3640 | 760 | 1 | JG12240703682 | 脱脂分一包4.9t，2050米，合格报工，轧0.125，米数控制在6800-6900米，厚度公差0.115-0.125，轧机按照0.12的中值设定轧制。剩余一包8.6t脱脂结束后报工，报工报待处理。特别注意按照此要求操作。 |  |  |  |  | 4206 | 12
一次退火 | JG12240703652 | JG1224070365 | 东方8# | 其他入库 | 半成品退库 | 甲 | 吴双勇 | 8590 | 8590 | 1 | 3640 | 0.4 | 760 | 退火 装炉量20T-45T(620℃), 装炉量>45T (630℃） |  | 20100142 | 轧硬 | 0.4*760-SPCC | 20500021 | 光亮卷半成品 | 0.4-SPCC |  | 20 | MO001554 | MO001554-009-02 | GLJ001 | 东方光亮卷前处理(0.4轧0.125mm) | 13500 | 2024-07-12 | 2024-07-12 | 5 | 2024-07-16 02:41:48 | 2024-07-17 23:29:43 | 江苏东方九天新能源材料有限公司 | 239538 | 张天圣 | 张天圣 |  | 0.4 | 3640 | 760 | 1 | JG12240703652 | 脱脂分一包4.9t，2050米，合格报工，轧0.125，米数控制在6800-6900米，厚度公差0.115-0.125，轧机按照0.12的中值设定轧制。剩余一包8.6t脱脂结束后报工，报工报待处理。特别注意按照此要求操作。 | 1 |  | 是 | 是 | 3942 | 9
一次退火 | JG12240703511 | JG1224070351 | 东方8# | 合格 |  | 甲 | 吴双勇 | 4940 | 4940 | 1 | 2090 | 0.4 | 760 | 退火 装炉量20T-45T(620℃), 装炉量>45T (630℃） |  | 20100142 | 轧硬 | 0.4*760-SPCC | 30210004 | 光亮卷 | 0.125-SPCC |  | 20 | MO001554 | MO001554-005-01 | GLJ001 | 东方光亮卷前处理(0.4轧0.125mm) | 13485 | 2024-07-12 | 2024-07-12 | 5 | 2024-07-16 02:41:48 | 2024-07-17 23:29:43 | 江苏东方九天新能源材料有限公司 | 239534 | 张天圣 | 张天圣 |  | 0.4 | 2090 | 760 | 1 | JG12240703511 | 脱脂分一包4.9t，2050米，合格报工，轧0.125，米数控制在6800-6900米，厚度公差0.115-0.125，轧机按照0.12的中值设定轧制。剩余一包8.6t脱脂结束后报工，报工报待处理。特别注意按照此要求操作。 |  |  |  |  | 2430 | 5
一次退火 | JG12240703491 | JG1224070349 | 东方8# | 合格 |  | 甲 | 吴双勇 | 4955 | 4955 | 1 | 2090 | 0.4 | 760 | 退火 装炉量20T-45T(620℃), 装炉量>45T (630℃） |  | 20100142 | 轧硬 | 0.4*760-SPCC | 30210004 | 光亮卷 | 0.125-SPCC |  | 20 | MO001554 | MO001554-003-01 | GLJ001 | 东方光亮卷前处理(0.4轧0.125mm) | 13530 | 2024-07-12 | 2024-07-12 | 5 | 2024-07-16 02:41:48 | 2024-07-17 23:29:43 | 江苏东方九天新能源材料有限公司 | 239532 | 张天圣 | 张天圣 |  | 0.4 | 2090 | 760 | 1 | JG12240703491 | 脱脂分一包4.9t，2050米，合格报工，轧0.125，米数控制在6800-6900米，厚度公差0.115-0.125，轧机按照0.12的中值设定轧制。剩余一包8.6t脱脂结束后报工，报工报待处理。特别注意按照此要求操作。 |  |  |  |  | 4154 | 3
最终退火 | JG12240602622 | JG1224060262 | 东方13# | 合格 |  | 乙 | 陈国,袁亚东,张天圣 | 5435 | 5435 | 1 | 9200 | 0.1 | 760 | 退火（590℃） |  | 20100142 | 轧硬 | 0.4*760-SPCC | 30210015 | 光亮卷 | 0.1-SPCC |  | 50 | MO000946 | MO000946-002-02 | KSFW001 | 东方小品种钢前处理 0.67（昆山富维 厚度公差：0.660-0.670mm,光泽度大于150GU（横向、纵向），粗糙度：Ra0.2-0.45um.硬度：HV80-110） | 13120 | 2024-06-25 | 2024-07-05 | 2 | 2024-07-15 15:31:37 | 2024-07-17 23:29:27 | 江苏东方九天新能源材料有限公司 | 193120 | 张天圣 | 张天圣 |  | 0.1 | 9200 | 760 | 1 | JG12240602622 | 轧0.1，米数控制在22500-22600米，脱脂分一包9200米。 |  |  |  |  | 6301 | 2
最终退火 | JG12240602562 | JG1224060256 | 东方7# | 合格 |  | 乙 | 陈国,袁亚东,张天圣 | 5675 | 5675 | 1 | 9900 | 0.1 | 760 | 退火（590℃） |  | 20100142 | 轧硬 | 0.4*760-SPCC | 30210015 | 光亮卷 | 0.1-SPCC |  | 50 | MO000945 | MO000945-025-02 | KSFW001 | 东方小品种钢前处理 0.67（昆山富维 厚度公差：0.660-0.670mm,光泽度大于150GU（横向、纵向），粗糙度：Ra0.2-0.45um.硬度：HV80-110） | 13530 | 2024-06-25 | 2024-07-05 | 2 | 2024-07-15 15:31:37 | 2024-07-17 23:29:27 | 江苏东方九天新能源材料有限公司 | 193106 | 张天圣 | 张天圣 |  | 0.1 | 9900 | 760 | 1 | JG12240602562 | 轧0.1，米数控制在23100-23200米，脱脂分一包10400米。 |  |  |  |  | 3832 | 25
最终退火 | JG12240602561 | JG1224060256 | 东方7# | 合格 |  | 乙 | 陈国,袁亚东,张天圣 | 7680 | 7680 | 1 | 13300 | 0.1 | 760 | 退火（590℃） |  | 20100142 | 轧硬 | 0.4*760-SPCC | 30210015 | 光亮卷 | 0.1-SPCC |  | 50 | MO000945 | MO000945-025-01 | KSFW001 | 东方小品种钢前处理 0.67（昆山富维 厚度公差：0.660-0.670mm,光泽度大于150GU（横向、纵向），粗糙度：Ra0.2-0.45um.硬度：HV80-110） | 13530 | 2024-06-25 | 2024-07-05 | 2 | 2024-07-15 15:31:37 | 2024-07-17 23:29:27 | 江苏东方九天新能源材料有限公司 | 193106 | 张天圣 | 张天圣 |  | 0.1 | 13300 | 760 | 1 | JG12240602561 | 轧0.1，米数控制在23100-23200米，脱脂分一包10400米。 |  |  |  |  | 3832 | 25
最终退火 | JG12240601301 | JG1224060130 | 东方20# | 合格 |  | 乙 | 陈国,袁亚东,张天圣 | 7540 | 7540 | 1 | 13100 | 0.1 | 760 | 退火（590℃） |  | 20100142 | 轧硬 | 0.4*760-SPCC | 30210015 | 光亮卷 | 0.1-SPCC |  | 50 | MO000938 | MO000938-009-01 | KSFW001 | 东方小品种钢前处理 0.67（昆山富维 厚度公差：0.660-0.670mm,光泽度大于150GU（横向、纵向），粗糙度：Ra0.2-0.45um.硬度：HV80-110） | 13470 | 2024-06-24 | 2024-07-04 | 5 | 2024-07-15 15:31:37 | 2024-07-17 23:29:27 | 江苏东方九天新能源材料有限公司 | 192993 | 张天圣 | 张天圣 |  | 0.1 | 13100 | 760 | 1 | JG12240601301 | 轧0.1，米数控制在23100-23200米，脱脂分一包10400米。 |  |  |  |  | 5659 | 9
平整改平 | JG1224060275111 | JG1224060275 | 东方850平整 | 合格 | 合格品 | 甲 | 陈俊华,钱琨 | 1950 | 1940 | 0.9949 | 5400 | 0.1 | 475 | / |  | 20100142 | 轧硬 | 0.4*760-SPCC | 30210015 | 光亮卷 | 0.1-SPCC |  | 80 | MO000945 | MO000945-001-01-01-01 | KSFW001 | 东方小品种钢前处理 0.67（昆山富维 厚度公差：0.660-0.670mm,光泽度大于150GU（横向、纵向），粗糙度：Ra0.2-0.45um.硬度：HV80-110） | 13410 | 2024-06-25 | 2024-07-05 | 2 | 2024-07-17 23:19:56 | 2024-07-17 23:20:33 | 江苏东方九天新能源材料有限公司 |  | 陈俊华 |  | 1 | 0.1 | 5300 | 475 | 1 | JG1224060275111 | 轧0.1，米数控制在23100-23200米，脱脂分一包10400米。 | 1 |  | 是 | 是 | 1764 | 1
铬钝化 | JG12240700973 | JG1224070097 | 东方铬钝化750 | 合格 | 合格品 | 乙 | 李澍 | 1772 | 1772 | 1 | 2400 | 0.15 | 610 | 镀铬量80-100 |  | 30210011 | 光亮卷 | 0.15-SPCC | 30110011 | 铬钝化卷 | 0.15-SPCC |  | 10 | MO001694 | MO001694-002-03 | GDH001 | 铬钝化模板 | 5310 | 2024-07-17 | 2024-07-17 | 3 | 2024-07-17 21:47:00 | 2024-07-17 22:34:14 | 江苏东方九天新能源材料有限公司 |  | 李澍 |  | 1 | 0.15 | 2400 | 610 | 1 | JG12240700973 |  | 1 |  | 是 | 是 | 62 | 2
铬钝化 | JG12240700972 | JG1224070097 | 东方铬钝化750 | 合格 | 合格品 | 乙 | 李澍 | 1762 | 1762 | 1 | 2400 | 0.15 | 610 | 镀铬量80-100 |  | 30210011 | 光亮卷 | 0.15-SPCC | 30110011 | 铬钝化卷 | 0.15-SPCC |  | 10 | MO001694 | MO001694-002-02 | GDH001 | 铬钝化模板 | 5310 | 2024-07-17 | 2024-07-17 | 3 | 2024-07-17 21:47:00 | 2024-07-17 22:34:14 | 江苏东方九天新能源材料有限公司 |  | 李澍 |  | 1 | 0.15 | 2400 | 610 | 1 | JG12240700972 |  | 1 |  | 是 | 是 | 62 | 2
铬钝化 | JG12240700971 | JG1224070097 | 东方铬钝化750 | 合格 | 合格品 | 乙 | 李澍 | 1764 | 1764 | 1 | 2400 | 0.15 | 610 | 镀铬量80-100 |  | 30210011 | 光亮卷 | 0.15-SPCC | 30110011 | 铬钝化卷 | 0.15-SPCC |  | 10 | MO001694 | MO001694-002-01 | GDH001 | 铬钝化模板 | 5310 | 2024-07-17 | 2024-07-17 | 3 | 2024-07-17 21:47:00 | 2024-07-17 22:34:14 | 江苏东方九天新能源材料有限公司 |  | 李澍 |  | 1 | 0.15 | 2400 | 610 | 1 | JG12240700971 |  | 1 |  | 是 | 是 | 62 | 2
铬钝化 | JG12240701122 | JG1224070112 | 东方铬钝化950 | 合格 | 让步接收 | 乙 | 李志祥 | 4001 | 4001 | 1 | 4730 | 0.15 | 710 | / | 锈斑 | 30210011 | 光亮卷 | 0.15-SPCC | 30110011 | 铬钝化卷 | 0.15-SPCC |  | 10 | MO001685 | MO001685-002-02 | GDH001 | 铬钝化模板 | 8080 | 2024-07-16 | 2024-07-16 | 3 | 2024-07-17 21:26:18 | 2024-07-17 22:21:42 | 江苏东方九天新能源材料有限公司 |  | 李志祥 |  | 1 | 0.15 | 4730 | 710 | 1 | JG12240701122 |  | 1 | 锈斑 | 是 | 是 | 82 | 2
铬钝化 | JG12240701121 | JG1224070112 | 东方铬钝化950 | 合格 | 让步接收 | 乙 | 李志祥 | 4040 | 4040 | 1 | 4770 | 0.15 | 710 | / | 锈斑 | 30210011 | 光亮卷 | 0.15-SPCC | 30110011 | 铬钝化卷 | 0.15-SPCC |  | 10 | MO001685 | MO001685-002-01 | GDH001 | 铬钝化模板 | 8080 | 2024-07-16 | 2024-07-16 | 3 | 2024-07-17 21:26:18 | 2024-07-17 22:21:42 | 江苏东方九天新能源材料有限公司 |  | 李志祥 |  | 1 | 0.15 | 4770 | 710 | 1 | JG12240701121 |  | 1 | 锈斑 | 是 | 是 | 82 | 2
铬钝化 | JG1224060334 | JG1224060334 | 东方铬钝化750 | 合格 | 合格品 | 甲 | 孙锋 | 6190 | 6173 | 0.9973 | 13400 | 0.1 | 610 | / |  | 30210015 | 光亮卷 | 0.1-SPCC | 30110014 | 铬钝化卷 | 0.1-SPCC |  | 10 | MO001696 | MO001696-001 | GDH001 | 铬钝化模板 | 6190 | 2024-07-17 | 2024-07-17 | 3 | 2024-07-17 20:11:48 | 2024-07-17 21:46:16 | 江苏东方九天新能源材料有限公司 | 245531 | 倪兵 |  |  | 0.1 | 0 | 610 | 1 | JG1224060334 |  | 1 |  | 是 | 是 | 95 | 1
铬钝化 | JG12240701512 | JG1224070151 | 东方铬钝化950 | 合格 | 合格品 | 甲 | 韩康 | 4021 | 4021 | 1 | 4760 | 0.15 | 710 | / |  | 30210011 | 光亮卷 | 0.15-SPCC | 30110011 | 铬钝化卷 | 0.15-SPCC |  | 10 | MO001685 | MO001685-001-02 | GDH001 | 铬钝化模板 | 8046 | 2024-07-16 | 2024-07-16 | 3 | 2024-07-17 20:12:46 | 2024-07-17 21:23:54 | 江苏东方九天新能源材料有限公司 |  | 孙槐兵 |  | 1 | 0.15 | 4760 | 710 | 1 | JG12240701512 |  | 1 |  | 是 | 是 | 106 | 1
铬钝化 | JG12240701511 | JG1224070151 | 东方铬钝化950 | 合格 | 合格品 | 甲 | 韩康 | 4017 | 4017 | 1 | 4750 | 0.15 | 710 | / |  | 30210011 | 光亮卷 | 0.15-SPCC | 30110011 | 铬钝化卷 | 0.15-SPCC |  | 10 | MO001685 | MO001685-001-01 | GDH001 | 铬钝化模板 | 8046 | 2024-07-16 | 2024-07-16 | 3 | 2024-07-17 20:12:46 | 2024-07-17 21:23:54 | 江苏东方九天新能源材料有限公司 |  | 孙槐兵 |  | 1 | 0.15 | 4750 | 710 | 1 | JG12240701511 |  | 1 |  | 是 | 是 | 106 | 1
铬钝化 | JG12240701282 | JG1224070128 | 东方铬钝化950 | 合格 | 合格品 | 甲 | 韩康 | 4001 | 4001 | 1 | 4750 | 0.15 | 710 | / |  | 30210011 | 光亮卷 | 0.15-SPCC | 30110011 | 铬钝化卷 | 0.15-SPCC |  | 10 | MO001685 | MO001685-004-02 | GDH001 | 铬钝化模板 | 8040 | 2024-07-16 | 2024-07-16 | 3 | 2024-07-17 20:00:52 | 2024-07-17 20:12:24 | 江苏东方九天新能源材料有限公司 |  | 孙槐兵 |  | 1 | 0.15 | 4750 | 710 | 1 | JG12240701282 |  | 1 |  | 是 | 是 | 18 | 4
铬钝化 | JG12240701281 | JG1224070128 | 东方铬钝化950 | 合格 | 合格品 | 甲 | 韩康 | 4025 | 4025 | 1 | 4780 | 0.15 | 710 | / |  | 30210011 | 光亮卷 | 0.15-SPCC | 30110011 | 铬钝化卷 | 0.15-SPCC |  | 10 | MO001685 | MO001685-004-01 | GDH001 | 铬钝化模板 | 8040 | 2024-07-16 | 2024-07-16 | 3 | 2024-07-17 20:00:52 | 2024-07-17 20:12:24 | 江苏东方九天新能源材料有限公司 |  | 孙槐兵 |  | 1 | 0.15 | 4780 | 710 | 1 | JG12240701281 |  | 1 |  | 是 | 是 | 18 | 4
铬钝化 | JG1224060305 | JG1224060305 | 东方铬钝化750 | 合格 | 让步接收 | 甲 | 周建锋 | 5298 | 5291 | 0.9987 | 7230 | 0.15 | 610 | / | 尾部公差高0.162 | 30210011 | 光亮卷 | 0.15-SPCC | 30110011 | 铬钝化卷 | 0.15-SPCC |  | 10 | MO001576 | MO001576-004 | GDH001 | 铬钝化模板 | 5298 | 2024-07-14 | 2024-07-14 | 3 | 2024-07-17 19:23:03 | 2024-07-17 20:11:29 | 江苏东方九天新能源材料有限公司 | 241434 | 倪兵 |  |  | 0.15 | 7210 | 610 | 1 | JG1224060305 |  | 1 | 色差，亮斑，白斑，白条印 | 是 | 是 | 48 | 4
铬钝化 | JG12240700644 | JG1224070064 | 东方铬钝化750 | 合格 | 合格品 | 甲 | 孙锋 | 1767 | 1767 | 1 | 2400 | 0.15 | 610 | 镀铬量80-100 |  | 30210011 | 光亮卷 | 0.15-SPCC | 30110011 | 铬钝化卷 | 0.15-SPCC |  | 10 | MO001694 | MO001694-008-04 | GDH001 | 铬钝化模板 | 7046 | 2024-07-17 | 2024-07-17 | 3 | 2024-07-17 18:17:18 | 2024-07-17 19:22:43 | 江苏东方九天新能源材料有限公司 |  | 倪兵 |  | 1 | 0.15 | 2400 | 610 | 1 | JG12240700644 |  | 1 |  | 是 | 是 | 81 | 8
铬钝化 | JG12240700643 | JG1224070064 | 东方铬钝化750 | 合格 | 合格品 | 甲 | 孙锋 | 1765 | 1765 | 1 | 2400 | 0.15 | 610 | 镀铬量80-100 |  | 30210011 | 光亮卷 | 0.15-SPCC | 30110011 | 铬钝化卷 | 0.15-SPCC |  | 10 | MO001694 | MO001694-008-03 | GDH001 | 铬钝化模板 | 7046 | 2024-07-17 | 2024-07-17 | 3 | 2024-07-17 18:17:18 | 2024-07-17 19:22:43 | 江苏东方九天新能源材料有限公司 |  | 倪兵 |  | 1 | 0.15 | 2400 | 610 | 1 | JG12240700643 |  | 1 |  | 是 | 是 | 81 | 8
铬钝化 | JG12240700642 | JG1224070064 | 东方铬钝化750 | 合格 | 合格品 | 甲 | 孙锋 | 1763 | 1763 | 1 | 2400 | 0.15 | 610 | 镀铬量80-100 |  | 30210011 | 光亮卷 | 0.15-SPCC | 30110011 | 铬钝化卷 | 0.15-SPCC |  | 10 | MO001694 | MO001694-008-02 | GDH001 | 铬钝化模板 | 7046 | 2024-07-17 | 2024-07-17 | 3 | 2024-07-17 18:17:18 | 2024-07-17 19:22:43 | 江苏东方九天新能源材料有限公司 |  | 倪兵 |  | 1 | 0.15 | 2400 | 610 | 1 | JG12240700642 |  | 1 |  | 是 | 是 | 81 | 8
铬钝化 | JG12240700641 | JG1224070064 | 东方铬钝化750 | 合格 | 让步接收 | 甲 | 孙锋 | 1761 | 1761 | 1 | 2400 | 0.15 | 610 | 镀铬量80-100 | 90米横向584mm孔洞0.17平方毫米 | 30210011 | 光亮卷 | 0.15-SPCC | 30110011 | 铬钝化卷 | 0.15-SPCC |  | 10 | MO001694 | MO001694-008-01 | GDH001 | 铬钝化模板 | 7046 | 2024-07-17 | 2024-07-17 | 3 | 2024-07-17 18:17:18 | 2024-07-17 19:22:43 | 江苏东方九天新能源材料有限公司 |  | 倪兵 |  | 1 | 0.15 | 2400 | 610 | 1 | JG12240700641 |  | 1 | K孔洞(90米横向584，大小0.17) | 是 | 是 | 81 | 8
铬钝化 | JG12240701392 | JG1224070139 | 东方铬钝化950 | 合格 | 让步接收 | 甲 | 韩康 | 4015 | 4015 | 1 | 4740 | 0.15 | 710 | / | 尾边部撞伤、顶伤印 | 30210011 | 光亮卷 | 0.15-SPCC | 30110011 | 铬钝化卷 | 0.15-SPCC |  | 10 | MO001685 | MO001685-003-02 | GDH001 | 铬钝化模板 | 8070 | 2024-07-16 | 2024-07-16 | 3 | 2024-07-17 18:57:14 | 2024-07-17 18:59:40 | 江苏东方九天新能源材料有限公司 |  | 孙槐兵 |  | 1 | 0.15 | 4740 | 710 | 1 | JG12240701392 |  | 1 | S色差(尾边部撞伤 顶伤印) | 是 | 是 | 3 | 3
铬钝化 | JG12240701391 | JG1224070139 | 东方铬钝化950 | 合格 | 合格品 | 甲 | 韩康 | 4045 | 4045 | 1 | 4780 | 0.15 | 710 | / |  | 30210011 | 光亮卷 | 0.15-SPCC | 30110011 | 铬钝化卷 | 0.15-SPCC |  | 10 | MO001685 | MO001685-003-01 | GDH001 | 铬钝化模板 | 8070 | 2024-07-16 | 2024-07-16 | 3 | 2024-07-17 18:57:14 | 2024-07-17 18:59:40 | 江苏东方九天新能源材料有限公司 |  | 孙槐兵 |  | 1 | 0.15 | 4780 | 710 | 1 | JG12240701391 |  | 1 |  | 是 | 是 | 3 | 3
铬钝化 | JG12240702044 | JG1224070204 | 东方铬钝化750 | 合格 | 让步接收 | 甲 | 周建锋 | 1739 | 1739 | 1 | 2380 | 0.15 | 610 | 镀铬量80-100 | 2140/215米横向596/593mm各1个孔洞0.11/0.11)平方毫米 | 30210011 | 光亮卷 | 0.15-SPCC | 30110011 | 铬钝化卷 | 0.15-SPCC |  | 10 | MO001694 | MO001694-009-04 | GDH001 | 铬钝化模板 | 7050 | 2024-07-17 | 2024-07-17 | 3 | 2024-07-17 17:11:52 | 2024-07-17 18:16:56 | 江苏东方九天新能源材料有限公司 |  | 倪兵 |  | 1 | 0.15 | 2380 | 610 | 1 | JG12240702044 |  | 1 | K孔洞(2140/215米横向596/593，大小0.11/0.11) | 是 | 是 | 81 | 9
铬钝化 | JG12240702043 | JG1224070204 | 东方铬钝化750 | 合格 | 合格品 | 甲 | 周建锋 | 1773 | 1773 | 1 | 2410 | 0.15 | 610 | 镀铬量80-100 |  | 30210011 | 光亮卷 | 0.15-SPCC | 30110011 | 铬钝化卷 | 0.15-SPCC |  | 10 | MO001694 | MO001694-009-03 | GDH001 | 铬钝化模板 | 7050 | 2024-07-17 | 2024-07-17 | 3 | 2024-07-17 17:11:52 | 2024-07-17 18:16:56 | 江苏东方九天新能源材料有限公司 |  | 倪兵 |  | 1 | 0.15 | 2410 | 610 | 1 | JG12240702043 |  | 1 |  | 是 | 是 | 81 | 9
铬钝化 | JG12240702042 | JG1224070204 | 东方铬钝化750 | 合格 | 合格品 | 甲 | 周建锋 | 1773 | 1773 | 1 | 2410 | 0.15 | 610 | 镀铬量80-100 |  | 30210011 | 光亮卷 | 0.15-SPCC | 30110011 | 铬钝化卷 | 0.15-SPCC |  | 10 | MO001694 | MO001694-009-02 | GDH001 | 铬钝化模板 | 7050 | 2024-07-17 | 2024-07-17 | 3 | 2024-07-17 17:11:52 | 2024-07-17 18:16:56 | 江苏东方九天新能源材料有限公司 |  | 倪兵 |  | 1 | 0.15 | 2410 | 610 | 1 | JG12240702042 |  | 1 |  | 是 | 是 | 81 | 9
铬钝化 | JG12240702041 | JG1224070204 | 东方铬钝化750 | 合格 | 合格品 | 甲 | 周建锋 | 1779 | 1779 | 1 | 2410 | 0.15 | 610 | 镀铬量80-100 |  | 30210011 | 光亮卷 | 0.15-SPCC | 30110011 | 铬钝化卷 | 0.15-SPCC |  | 10 | MO001694 | MO001694-009-01 | GDH001 | 铬钝化模板 | 7050 | 2024-07-17 | 2024-07-17 | 3 | 2024-07-17 17:11:52 | 2024-07-17 18:16:56 | 江苏东方九天新能源材料有限公司 |  | 倪兵 |  | 1 | 0.15 | 2410 | 610 | 1 | JG12240702041 |  | 1 |  | 是 | 是 | 81 | 9
最终冷轧 | DL00240550972 | DL0024055097 | 东方650轧机 | 合格 | 让步接收 | 乙 | 朱明 | 6305 | 6250 | 0.9913 | 2850 | 0.44 | 630 | 泰兴双永：650轧机中间道次用普光辊(Ra0.2-0.3um)轧制,最后一道建议用Ra1.0-1.2μm毛化辊轧至0.44mm（0.6-0.5-0.44）厚度公差：0.448-0.453mm、板面粗糙度控制在Ra0.6-0.8μm、转脱脂 | A暗线印(.),S色差条印(。),Z振纹(。) | 20100086 | 轧硬 | 0.6*630-SPCC | 31010045 | 小品种钢卷 | 0.44-SPCC |  | 20 | MO001547 | MO001547-001-02 | XPZG001 | 小品种钢前处理模板 | 12660 | 2024-07-12 | 2024-07-22 | 3 | 2024-07-17 17:39:52 | 2024-07-17 17:40:56 | 江苏东方九天新能源材料有限公司 | 239380 | 朱明 |  |  | 0.6 | 2130 | 630 | 1 | DL00240550972 | 泰兴双永：（0.44*630）厚度±0.01mm，HV90-110,粗糙度0.8-1.0μM，卷重2-3吨 |  | A暗线印(.),S色差条印(。),Z振纹(。) |  |  | 1356 | 1
最终冷轧 | DL00240550971 | DL0024055097 | 东方650轧机 | 合格 | 让步接收 | 乙 | 刘爱民 | 6325 | 6270 | 0.9913 | 2860 | 0.44 | 630 | 泰兴双永：650轧机中间道次用普光辊(Ra0.2-0.3um)轧制,最后一道建议用Ra1.0-1.2μm毛化辊轧至0.44mm（0.6-0.5-0.44）厚度公差：0.448-0.453mm、板面粗糙度控制在Ra0.6-0.8μm、转脱脂 | X细划伤(.),A暗线印(。),S色差条印(。),Z振纹(。) | 20100086 | 轧硬 | 0.6*630-SPCC | 31010045 | 小品种钢卷 | 0.44-SPCC |  | 20 | MO001547 | MO001547-001-01 | XPZG001 | 小品种钢前处理模板 | 12660 | 2024-07-12 | 2024-07-22 | 3 | 2024-07-17 17:38:41 | 2024-07-17 17:39:37 | 江苏东方九天新能源材料有限公司 | 239380 | 刘爱民 |  |  | 0.6 | 2150 | 630 | 1 | DL00240550971 | 泰兴双永：（0.44*630）厚度±0.01mm，HV90-110,粗糙度0.8-1.0μM，卷重2-3吨 |  | X细划伤(.),A暗线印(。),S色差条印(。),Z振纹(。) |  |  | 1356 | 1
铬钝化 | JG1224055011112 | JG122405501111 | 东方铬钝化950 | 合格 | 合格品 | 甲 | 韩康 | 3845 | 3845 | 1 | 7210 | 0.1 | 710 | / |  | 30210015 | 光亮卷 | 0.1-SPCC | 30110014 | 铬钝化卷 | 0.1-SPCC |  | 10 | MO001367 | MO001367-001-02 | GDH001 | 铬钝化模板 | 6060 | 2024-07-08 | 2024-07-08 | 2 | 2024-07-17 17:17:59 | 2024-07-17 17:19:28 | 江苏东方九天新能源材料有限公司 |  | 孙槐兵 |  | 1 | 0.1 | 7210 | 710 | 1 | JG1224055011112 |  | 1 |  | 是 | 是 | 3 | 1
铬钝化 | JG1224055011111 | JG122405501111 | 东方铬钝化950 | 合格 | 合格品 | 甲 | 韩康 | 2191 | 2191 | 1 | 4100 | 0.1 | 710 | / |  | 30210015 | 光亮卷 | 0.1-SPCC | 30110014 | 铬钝化卷 | 0.1-SPCC |  | 10 | MO001367 | MO001367-001-01 | GDH001 | 铬钝化模板 | 6060 | 2024-07-08 | 2024-07-08 | 2 | 2024-07-17 17:17:59 | 2024-07-17 17:19:28 | 江苏东方九天新能源材料有限公司 |  | 孙槐兵 |  | 1 | 0.1 | 4100 | 710 | 1 | JG1224055011111 |  | 1 |  | 是 | 是 | 3 | 1
铬钝化 | JG12240700413 | JG1224070041 | 东方铬钝化750 | 合格 | 合格品 | 甲 | 孙锋 | 1785 | 1785 | 1 | 2450 | 0.15 | 610 | 镀铬量80-100 |  | 30210011 | 光亮卷 | 0.15-SPCC | 30110011 | 铬钝化卷 | 0.15-SPCC |  | 10 | MO001694 | MO001694-005-03 | GDH001 | 铬钝化模板 | 5316 | 2024-07-17 | 2024-07-17 | 3 | 2024-07-17 16:21:22 | 2024-07-17 17:11:34 | 江苏东方九天新能源材料有限公司 |  | 倪兵 |  | 1 | 0.15 | 2450 | 610 | 1 | JG12240700413 |  | 1 |  | 是 | 是 | 66 | 5
铬钝化 | JG12240700412 | JG1224070041 | 东方铬钝化750 | 合格 | 合格品 | 甲 | 孙锋 | 1769 | 1769 | 1 | 2410 | 0.15 | 610 | 镀铬量80-100 |  | 30210011 | 光亮卷 | 0.15-SPCC | 30110011 | 铬钝化卷 | 0.15-SPCC |  | 10 | MO001694 | MO001694-005-02 | GDH001 | 铬钝化模板 | 5316 | 2024-07-17 | 2024-07-17 | 3 | 2024-07-17 16:21:22 | 2024-07-17 17:11:34 | 江苏东方九天新能源材料有限公司 |  | 倪兵 |  | 1 | 0.15 | 2410 | 610 | 1 | JG12240700412 |  | 1 |  | 是 | 是 | 66 | 5
铬钝化 | JG12240700411 | JG1224070041 | 东方铬钝化750 | 合格 | 合格品 | 甲 | 孙锋 | 1769 | 1769 | 1 | 2410 | 0.15 | 610 | 镀铬量80-100 |  | 30210011 | 光亮卷 | 0.15-SPCC | 30110011 | 铬钝化卷 | 0.15-SPCC |  | 10 | MO001694 | MO001694-005-01 | GDH001 | 铬钝化模板 | 5316 | 2024-07-17 | 2024-07-17 | 3 | 2024-07-17 16:21:22 | 2024-07-17 17:11:34 | 江苏东方九天新能源材料有限公司 |  | 倪兵 |  | 1 | 0.15 | 2410 | 610 | 1 | JG12240700411 |  | 1 |  | 是 | 是 | 66 | 5
最终冷轧 | DL00240551081 | DL0024055108 | 东方650轧机 | 合格 | 让步接收 | 乙 | 刘爱民 | 6470 | 6420 | 0.9923 | 2880 | 0.44 | 630 | 泰兴双永：650轧机中间道次用普光辊(Ra0.2-0.3um)轧制,最后一道建议用Ra1.0-1.2μm毛化辊轧至0.44mm（0.6-0.5-0.44）厚度公差：0.448-0.453mm、板面粗糙度控制在Ra0.6-0.8μm、转脱脂 | X细划伤(.),A暗线印(.),S色差条印(.),Z振纹(.),X锈斑(来料外卷120米-180米锈斑，成品轧不掉) | 20100086 | 轧硬 | 0.6*630-SPCC | 31010045 | 小品种钢卷 | 0.44-SPCC |  | 20 | MO001547 | MO001547-002-01 | XPZG001 | 小品种钢前处理模板 | 12665 | 2024-07-12 | 2024-07-22 | 3 | 2024-07-17 16:58:12 | 2024-07-17 17:01:03 | 江苏东方九天新能源材料有限公司 | 239381 | 刘爱民 |  |  | 0.6 | 2190 | 630 | 1 | DL00240551081 | 泰兴双永：（0.44*630）厚度±0.01mm，HV90-110,粗糙度0.8-1.0μM，卷重2-3吨 |  | X细划伤(.),A暗线印(.),S色差条印(.),Z振纹(.),X锈斑(来料外卷120米-180米锈斑，成品轧不掉) |  |  | 4641 | 2
分剪 | T211110008/12 | T211110008 | 东方分剪6# | 合格 | 合格品 | 乙 | 张建勇 | 0 | 78 |  | 0 | 0.3 | 40 | 江北科思：排刀；31+40*2，切8托，拿120改切；厚度公差+/-0.01mm，宽度公差+0/-0.2mm;木托防潮防锈，卷外径≤800mm,卷芯≤300mm，硬度HV100-130. |  | 31020053 | 小品种钢分切带 | 0.3-SPCC | 31020053 | 小品种钢分切带 | 0.3-SPCC |  | 10 | MO001636 | MO001636-006-12 | FJ001 | 分剪模板 | 991 | 2024-07-15 | 2024-07-17 | 3 | 2024-07-17 16:52:19 | 2024-07-17 16:54:14 | 江苏东方九天新能源材料有限公司 |  | 张建勇 |  | 1 | 0.3 | 0 | 40 | 1 | T211110008/12 | 江北科思：排刀；31+40*2，切8托，拿120改切；厚度公差+/-0.01mm，宽度公差+0/-0.2mm;木托防潮防锈，卷外径≤800mm,卷芯≤300mm，硬度HV100-130. | 1 |  | 是 | 是 | 2 | 6
分剪 | T211110008/11 | T211110008 | 东方分剪6# | 合格 | 合格品 | 乙 | 张建勇 | 0 | 78 |  | 0 | 0.3 | 40 | 江北科思：排刀；31+40*2，切8托，拿120改切；厚度公差+/-0.01mm，宽度公差+0/-0.2mm;木托防潮防锈，卷外径≤800mm,卷芯≤300mm，硬度HV100-130. |  | 31020053 | 小品种钢分切带 | 0.3-SPCC | 31020053 | 小品种钢分切带 | 0.3-SPCC |  | 10 | MO001636 | MO001636-006-11 | FJ001 | 分剪模板 | 991 | 2024-07-15 | 2024-07-17 | 3 | 2024-07-17 16:52:19 | 2024-07-17 16:54:14 | 江苏东方九天新能源材料有限公司 |  | 张建勇 |  | 1 | 0.3 | 0 | 40 | 1 | T211110008/11 | 江北科思：排刀；31+40*2，切8托，拿120改切；厚度公差+/-0.01mm，宽度公差+0/-0.2mm;木托防潮防锈，卷外径≤800mm,卷芯≤300mm，硬度HV100-130. | 1 |  | 是 | 是 | 2 | 6
分剪 | T211110008/10 | T211110008 | 东方分剪6# | 合格 | 合格品 | 乙 | 张建勇 | 0 | 61 |  | 0 | 0.3 | 31 | 江北科思：排刀；31+40*2，切8托，拿120改切；厚度公差+/-0.01mm，宽度公差+0/-0.2mm;木托防潮防锈，卷外径≤800mm,卷芯≤300mm，硬度HV100-130. |  | 31020053 | 小品种钢分切带 | 0.3-SPCC | 31020053 | 小品种钢分切带 | 0.3-SPCC |  | 10 | MO001636 | MO001636-006-10 | FJ001 | 分剪模板 | 991 | 2024-07-15 | 2024-07-17 | 3 | 2024-07-17 16:52:19 | 2024-07-17 16:54:14 | 江苏东方九天新能源材料有限公司 |  | 张建勇 |  | 1 | 0.3 | 0 | 31 | 1 | T211110008/10 | 江北科思：排刀；31+40*2，切8托，拿120改切；厚度公差+/-0.01mm，宽度公差+0/-0.2mm;木托防潮防锈，卷外径≤800mm,卷芯≤300mm，硬度HV100-130. | 1 |  | 是 | 是 | 2 | 6
分剪 | T211110008/9 | T211110008 | 东方分剪6# | 合格 | 合格品 | 乙 | 张建勇 | 0 | 81 |  | 0 | 0.3 | 40 | 江北科思：排刀；31+40*2，切8托，拿120改切；厚度公差+/-0.01mm，宽度公差+0/-0.2mm;木托防潮防锈，卷外径≤800mm,卷芯≤300mm，硬度HV100-130. |  | 31020053 | 小品种钢分切带 | 0.3-SPCC | 31020053 | 小品种钢分切带 | 0.3-SPCC |  | 10 | MO001636 | MO001636-006-09 | FJ001 | 分剪模板 | 991 | 2024-07-15 | 2024-07-17 | 3 | 2024-07-17 16:52:19 | 2024-07-17 16:54:14 | 江苏东方九天新能源材料有限公司 |  | 张建勇 |  | 1 | 0.3 | 0 | 40 | 1 | T211110008/9 | 江北科思：排刀；31+40*2，切8托，拿120改切；厚度公差+/-0.01mm，宽度公差+0/-0.2mm;木托防潮防锈，卷外径≤800mm,卷芯≤300mm，硬度HV100-130. | 1 |  | 是 | 是 | 2 | 6
分剪 | T211110008/8 | T211110008 | 东方分剪6# | 合格 | 合格品 | 乙 | 张建勇 | 0 | 81 |  | 0 | 0.3 | 40 | 江北科思：排刀；31+40*2，切8托，拿120改切；厚度公差+/-0.01mm，宽度公差+0/-0.2mm;木托防潮防锈，卷外径≤800mm,卷芯≤300mm，硬度HV100-130. |  | 31020053 | 小品种钢分切带 | 0.3-SPCC | 31020053 | 小品种钢分切带 | 0.3-SPCC |  | 10 | MO001636 | MO001636-006-08 | FJ001 | 分剪模板 | 991 | 2024-07-15 | 2024-07-17 | 3 | 2024-07-17 16:52:19 | 2024-07-17 16:54:14 | 江苏东方九天新能源材料有限公司 |  | 张建勇 |  | 1 | 0.3 | 0 | 40 | 1 | T211110008/8 | 江北科思：排刀；31+40*2，切8托，拿120改切；厚度公差+/-0.01mm，宽度公差+0/-0.2mm;木托防潮防锈，卷外径≤800mm,卷芯≤300mm，硬度HV100-130. | 1 |  | 是 | 是 | 2 | 6
分剪 | T211110008/7 | T211110008 | 东方分剪6# | 合格 | 合格品 | 乙 | 张建勇 | 0 | 63 |  | 0 | 0.3 | 31 | 江北科思：排刀；31+40*2，切8托，拿120改切；厚度公差+/-0.01mm，宽度公差+0/-0.2mm;木托防潮防锈，卷外径≤800mm,卷芯≤300mm，硬度HV100-130. |  | 31020053 | 小品种钢分切带 | 0.3-SPCC | 31020053 | 小品种钢分切带 | 0.3-SPCC |  | 10 | MO001636 | MO001636-006-07 | FJ001 | 分剪模板 | 991 | 2024-07-15 | 2024-07-17 | 3 | 2024-07-17 16:52:19 | 2024-07-17 16:54:14 | 江苏东方九天新能源材料有限公司 |  | 张建勇 |  | 1 | 0.3 | 0 | 31 | 1 | T211110008/7 | 江北科思：排刀；31+40*2，切8托，拿120改切；厚度公差+/-0.01mm，宽度公差+0/-0.2mm;木托防潮防锈，卷外径≤800mm,卷芯≤300mm，硬度HV100-130. | 1 |  | 是 | 是 | 2 | 6
分剪 | T211110008/6 | T211110008 | 东方分剪6# | 合格 | 合格品 | 乙 | 张建勇 | 0 | 81 |  | 0 | 0.3 | 40 | 江北科思：排刀；31+40*2，切8托，拿120改切；厚度公差+/-0.01mm，宽度公差+0/-0.2mm;木托防潮防锈，卷外径≤800mm,卷芯≤300mm，硬度HV100-130. |  | 31020053 | 小品种钢分切带 | 0.3-SPCC | 31020053 | 小品种钢分切带 | 0.3-SPCC |  | 10 | MO001636 | MO001636-006-06 | FJ001 | 分剪模板 | 991 | 2024-07-15 | 2024-07-17 | 3 | 2024-07-17 16:52:19 | 2024-07-17 16:54:14 | 江苏东方九天新能源材料有限公司 |  | 张建勇 |  | 1 | 0.3 | 0 | 40 | 1 | T211110008/6 | 江北科思：排刀；31+40*2，切8托，拿120改切；厚度公差+/-0.01mm，宽度公差+0/-0.2mm;木托防潮防锈，卷外径≤800mm,卷芯≤300mm，硬度HV100-130. | 1 |  | 是 | 是 | 2 | 6
分剪 | T211110008/5 | T211110008 | 东方分剪6# | 合格 | 合格品 | 乙 | 张建勇 | 0 | 81 |  | 0 | 0.3 | 40 | 江北科思：排刀；31+40*2，切8托，拿120改切；厚度公差+/-0.01mm，宽度公差+0/-0.2mm;木托防潮防锈，卷外径≤800mm,卷芯≤300mm，硬度HV100-130. |  | 31020053 | 小品种钢分切带 | 0.3-SPCC | 31020053 | 小品种钢分切带 | 0.3-SPCC |  | 10 | MO001636 | MO001636-006-05 | FJ001 | 分剪模板 | 991 | 2024-07-15 | 2024-07-17 | 3 | 2024-07-17 16:52:19 | 2024-07-17 16:54:14 | 江苏东方九天新能源材料有限公司 |  | 张建勇 |  | 1 | 0.3 | 0 | 40 | 1 | T211110008/5 | 江北科思：排刀；31+40*2，切8托，拿120改切；厚度公差+/-0.01mm，宽度公差+0/-0.2mm;木托防潮防锈，卷外径≤800mm,卷芯≤300mm，硬度HV100-130. | 1 |  | 是 | 是 | 2 | 6
分剪 | T211110008/4 | T211110008 | 东方分剪6# | 合格 | 合格品 | 乙 | 张建勇 | 0 | 63 |  | 0 | 0.3 | 31 | 江北科思：排刀；31+40*2，切8托，拿120改切；厚度公差+/-0.01mm，宽度公差+0/-0.2mm;木托防潮防锈，卷外径≤800mm,卷芯≤300mm，硬度HV100-130. |  | 31020053 | 小品种钢分切带 | 0.3-SPCC | 31020053 | 小品种钢分切带 | 0.3-SPCC |  | 10 | MO001636 | MO001636-006-04 | FJ001 | 分剪模板 | 991 | 2024-07-15 | 2024-07-17 | 3 | 2024-07-17 16:52:19 | 2024-07-17 16:54:14 | 江苏东方九天新能源材料有限公司 |  | 张建勇 |  | 1 | 0.3 | 0 | 31 | 1 | T211110008/4 | 江北科思：排刀；31+40*2，切8托，拿120改切；厚度公差+/-0.01mm，宽度公差+0/-0.2mm;木托防潮防锈，卷外径≤800mm,卷芯≤300mm，硬度HV100-130. | 1 |  | 是 | 是 | 2 | 6
分剪 | T211110008/3 | T211110008 | 东方分剪6# | 合格 | 合格品 | 乙 | 张建勇 | 0 | 82 |  | 0 | 0.3 | 40 | 江北科思：排刀；31+40*2，切8托，拿120改切；厚度公差+/-0.01mm，宽度公差+0/-0.2mm;木托防潮防锈，卷外径≤800mm,卷芯≤300mm，硬度HV100-130. |  | 31020053 | 小品种钢分切带 | 0.3-SPCC | 31020053 | 小品种钢分切带 | 0.3-SPCC |  | 10 | MO001636 | MO001636-006-03 | FJ001 | 分剪模板 | 991 | 2024-07-15 | 2024-07-17 | 3 | 2024-07-17 16:52:19 | 2024-07-17 16:54:14 | 江苏东方九天新能源材料有限公司 |  | 张建勇 |  | 1 | 0.3 | 0 | 40 | 1 | T211110008/3 | 江北科思：排刀；31+40*2，切8托，拿120改切；厚度公差+/-0.01mm，宽度公差+0/-0.2mm;木托防潮防锈，卷外径≤800mm,卷芯≤300mm，硬度HV100-130. | 1 |  | 是 | 是 | 2 | 6
分剪 | T211110008/2 | T211110008 | 东方分剪6# | 合格 | 合格品 | 乙 | 张建勇 | 0 | 82 |  | 0 | 0.3 | 40 | 江北科思：排刀；31+40*2，切8托，拿120改切；厚度公差+/-0.01mm，宽度公差+0/-0.2mm;木托防潮防锈，卷外径≤800mm,卷芯≤300mm，硬度HV100-130. |  | 31020053 | 小品种钢分切带 | 0.3-SPCC | 31020053 | 小品种钢分切带 | 0.3-SPCC |  | 10 | MO001636 | MO001636-006-02 | FJ001 | 分剪模板 | 991 | 2024-07-15 | 2024-07-17 | 3 | 2024-07-17 16:52:19 | 2024-07-17 16:54:14 | 江苏东方九天新能源材料有限公司 |  | 张建勇 |  | 1 | 0.3 | 0 | 40 | 1 | T211110008/2 | 江北科思：排刀；31+40*2，切8托，拿120改切；厚度公差+/-0.01mm，宽度公差+0/-0.2mm;木托防潮防锈，卷外径≤800mm,卷芯≤300mm，硬度HV100-130. | 1 |  | 是 | 是 | 2 | 6
分剪 | T211110008/1 | T211110008 | 东方分剪6# | 合格 | 合格品 | 乙 | 张建勇 | 0 | 63 |  | 0 | 0.3 | 31 | 江北科思：排刀；31+40*2，切8托，拿120改切；厚度公差+/-0.01mm，宽度公差+0/-0.2mm;木托防潮防锈，卷外径≤800mm,卷芯≤300mm，硬度HV100-130. |  | 31020053 | 小品种钢分切带 | 0.3-SPCC | 31020053 | 小品种钢分切带 | 0.3-SPCC |  | 10 | MO001636 | MO001636-006-01 | FJ001 | 分剪模板 | 991 | 2024-07-15 | 2024-07-17 | 3 | 2024-07-17 16:52:19 | 2024-07-17 16:54:14 | 江苏东方九天新能源材料有限公司 |  | 张建勇 |  | 1 | 0.3 | 0 | 31 | 1 | T211110008/1 | 江北科思：排刀；31+40*2，切8托，拿120改切；厚度公差+/-0.01mm，宽度公差+0/-0.2mm;木托防潮防锈，卷外径≤800mm,卷芯≤300mm，硬度HV100-130. | 1 |  | 是 | 是 | 2 | 6
平整翻包 | JG12240550432 | JG1224055043 | 东方850平整 | 合格 | 让步接收 | 乙 | 鞠承,姚学禹 | 6710 | 6390 | 0.9523 | 11200 | 0.1 | 760 | 11200米后倒包剪去 | 4663-4666米处24cm2个孔洞（0.14mm2) | 20100142 | 轧硬 | 0.4*760-SPCC | 30210015 | 光亮卷 | 0.1-SPCC |  | 70 | MO000578 | MO000578-003-02 | YG001 | 优钢前处理 | 13815 | 2024-05-31 | 2024-06-10 | 2 | 2024-07-17 16:28:43 | 2024-07-17 16:30:13 | 江苏东方九天新能源材料有限公司 | 155682 | 鞠承 |  |  | 0.1 | 11750 | 760 | 1 | JG12240550432 | 轧0.1，米数控制在23700-23800米，脱脂分一包10500米。 | 1 | K孔洞(4663-4666米处24CM2个0.14) | 是 | 是 | 5306 | 3
平整翻包 | DL002405511512 | DL0024055115 | 东方850平整 | 合格 | 合格品 | 乙 | 鞠承,姚学禹 | 3680 | 3680 | 1 | 4000 | 0.203 | 590 | 4000米后翻包涂油切宁波路润 |  | 20100077 | 轧硬 | 0.6*590-SPCC | 20600001 | 镍钝化卷半成品 | 0.203-SPCC |  | 70 | MO000993 | MO000993-002-01-02 | ZDY | 自定义 | 11865 | 2024-06-25 | 2024-07-03 | 2 | 2024-07-17 16:22:26 | 2024-07-17 16:28:26 | 江苏东方九天新能源材料有限公司 |  | 鞠承 |  | 1 | 0.203 | 4000 | 590 | 1 | DL002405511512 | 海金杜门:（0.203）厚度公差: 0.198-0.203mm、硬度: 90-100HV,粗粕度: Ra0.5-0.7um | 1 |  | 是 | 是 | 6834 | 2
平整翻包 | DL002405511511 | DL0024055115 | 东方850平整 | 合格 | 让步接收 | 乙 | 鞠承,姚学禹 | 2100 | 2100 | 1 | 2230 | 0.203 | 590 | 4000米后翻包涂油切宁波路润 | C挫伤(563-567米1230-1235米来料松包挫伤重) | 20100077 | 轧硬 | 0.6*590-SPCC | 20600001 | 镍钝化卷半成品 | 0.203-SPCC |  | 70 | MO000993 | MO000993-002-01-01 | ZDY | 自定义 | 11865 | 2024-06-25 | 2024-07-03 | 2 | 2024-07-17 16:22:26 | 2024-07-17 16:28:26 | 江苏东方九天新能源材料有限公司 |  | 鞠承 |  | 1 | 0.203 | 2230 | 590 | 1 | DL002405511511 | 海金杜门:（0.203）厚度公差: 0.198-0.203mm、硬度: 90-100HV,粗粕度: Ra0.5-0.7um | 1 | C挫伤(563-567米1230-1235米来料松包挫伤重) | 是 | 是 | 6834 | 2
铬钝化 | JG1224060306 | JG1224060306 | 东方铬钝化750 | 合格 | 让步接收 | 甲 | 周建锋 | 5326 | 5323 | 0.9994 | 7190 | 0.15 | 610 | / | 公差高（0.164mm） | 30210011 | 光亮卷 | 0.15-SPCC | 30110011 | 铬钝化卷 | 0.15-SPCC |  | 10 | MO001576 | MO001576-008 | GDH001 | 铬钝化模板 | 5326 | 2024-07-14 | 2024-07-14 | 3 | 2024-07-17 15:35:40 | 2024-07-17 16:20:53 | 江苏东方九天新能源材料有限公司 | 241438 | 倪兵 |  |  | 0.15 | 7170 | 610 | 1 | JG1224060306 |  | 1 | 色差，挫伤 | 是 | 是 | 45 | 8
铬钝化 | JG1224060293 | JG1224060293 | 东方铬钝化750 | 合格 | 让步接收 | 甲 | 周建锋 | 5326 | 5317 | 0.9983 | 7240 | 0.15 | 610 | 镀铬80-100 | 公差高（0.163mm） | 30210011 | 光亮卷 | 0.15-SPCC | 30110011 | 铬钝化卷 | 0.15-SPCC |  | 10 | MO001682 | MO001682-016 | GDH001 | 铬钝化模板 | 5326 | 2024-07-16 | 2024-07-16 | 3 | 2024-07-17 15:49:55 | 2024-07-17 15:53:07 | 江苏东方九天新能源材料有限公司 | 244768 | 倪兵 |  |  | 0.15 | 0 | 610 | 1 | JG1224060293 |  | 1 | 色差，砂轮印，辊印，传动侧碎边，白斑 | 是 | 是 | 4 | 16
分剪 | T211110003/12 | T211110003 | 东方分剪6# | 合格 | 合格品 | 乙 | 张建勇 | 0 | 82 |  | 0 | 0.3 | 40 | 江北科思：排刀；31+40*2，切8托，拿120改切；厚度公差+/-0.01mm，宽度公差+0/-0.2mm;木托防潮防锈，卷外径≤800mm,卷芯≤300mm，硬度HV100-130. |  | 31020053 | 小品种钢分切带 | 0.3-SPCC | 31020053 | 小品种钢分切带 | 0.3-SPCC |  | 10 | MO001636 | MO001636-001-12 | FJ001 | 分剪模板 | 1006 | 2024-07-15 | 2024-07-17 | 3 | 2024-07-17 15:44:42 | 2024-07-17 15:47:10 | 江苏东方九天新能源材料有限公司 |  | 张建勇 |  | 1 | 0.3 | 0 | 40 | 1 | T211110003/12 | 江北科思：排刀；31+40*2，切8托，拿120改切；厚度公差+/-0.01mm，宽度公差+0/-0.2mm;木托防潮防锈，卷外径≤800mm,卷芯≤300mm，硬度HV100-130. | 1 |  | 是 | 是 | 3 | 1
分剪 | T211110003/11 | T211110003 | 东方分剪6# | 合格 | 合格品 | 乙 | 张建勇 | 0 | 82 |  | 0 | 0.3 | 40 | 江北科思：排刀；31+40*2，切8托，拿120改切；厚度公差+/-0.01mm，宽度公差+0/-0.2mm;木托防潮防锈，卷外径≤800mm,卷芯≤300mm，硬度HV100-130. |  | 31020053 | 小品种钢分切带 | 0.3-SPCC | 31020053 | 小品种钢分切带 | 0.3-SPCC |  | 10 | MO001636 | MO001636-001-11 | FJ001 | 分剪模板 | 1006 | 2024-07-15 | 2024-07-17 | 3 | 2024-07-17 15:44:42 | 2024-07-17 15:47:10 | 江苏东方九天新能源材料有限公司 |  | 张建勇 |  | 1 | 0.3 | 0 | 40 | 1 | T211110003/11 | 江北科思：排刀；31+40*2，切8托，拿120改切；厚度公差+/-0.01mm，宽度公差+0/-0.2mm;木托防潮防锈，卷外径≤800mm,卷芯≤300mm，硬度HV100-130. | 1 |  | 是 | 是 | 3 | 1
分剪 | T211110003/10 | T211110003 | 东方分剪6# | 合格 | 合格品 | 乙 | 张建勇 | 0 | 63 |  | 0 | 0.3 | 31 | 江北科思：排刀；31+40*2，切8托，拿120改切；厚度公差+/-0.01mm，宽度公差+0/-0.2mm;木托防潮防锈，卷外径≤800mm,卷芯≤300mm，硬度HV100-130. |  | 31020053 | 小品种钢分切带 | 0.3-SPCC | 31020053 | 小品种钢分切带 | 0.3-SPCC |  | 10 | MO001636 | MO001636-001-10 | FJ001 | 分剪模板 | 1006 | 2024-07-15 | 2024-07-17 | 3 | 2024-07-17 15:44:42 | 2024-07-17 15:47:10 | 江苏东方九天新能源材料有限公司 |  | 张建勇 |  | 1 | 0.3 | 0 | 31 | 1 | T211110003/10 | 江北科思：排刀；31+40*2，切8托，拿120改切；厚度公差+/-0.01mm，宽度公差+0/-0.2mm;木托防潮防锈，卷外径≤800mm,卷芯≤300mm，硬度HV100-130. | 1 |  | 是 | 是 | 3 | 1
分剪 | T211110003/9 | T211110003 | 东方分剪6# | 合格 | 协议品 | 乙 | 张建勇 | 0 | 82 |  | 0 | 0.3 | 40 | 江北科思：排刀；31+40*2，切8托，拿120改切；厚度公差+/-0.01mm，宽度公差+0/-0.2mm;木托防潮防锈，卷外径≤800mm,卷芯≤300mm，硬度HV100-130. |  | 31020053 | 小品种钢分切带 | 0.3-SPCC | 31020053 | 小品种钢分切带 | 0.3-SPCC |  | 10 | MO001636 | MO001636-001-09 | FJ001 | 分剪模板 | 1006 | 2024-07-15 | 2024-07-17 | 3 | 2024-07-17 15:44:42 | 2024-07-17 15:47:10 | 江苏东方九天新能源材料有限公司 |  | 张建勇 |  | 1 | 0.3 | 0 | 40 | 1 | T211110003/9 | 江北科思：排刀；31+40*2，切8托，拿120改切；厚度公差+/-0.01mm，宽度公差+0/-0.2mm;木托防潮防锈，卷外径≤800mm,卷芯≤300mm，硬度HV100-130. | 1 |  | 是 | 是 | 3 | 1
分剪 | T211110003/8 | T211110003 | 东方分剪6# | 合格 | 合格品 | 乙 | 张建勇 | 0 | 82 |  | 0 | 0.3 | 40 | 江北科思：排刀；31+40*2，切8托，拿120改切；厚度公差+/-0.01mm，宽度公差+0/-0.2mm;木托防潮防锈，卷外径≤800mm,卷芯≤300mm，硬度HV100-130. |  | 31020053 | 小品种钢分切带 | 0.3-SPCC | 31020053 | 小品种钢分切带 | 0.3-SPCC |  | 10 | MO001636 | MO001636-001-08 | FJ001 | 分剪模板 | 1006 | 2024-07-15 | 2024-07-17 | 3 | 2024-07-17 15:44:42 | 2024-07-17 15:47:10 | 江苏东方九天新能源材料有限公司 |  | 张建勇 |  | 1 | 0.3 | 0 | 40 | 1 | T211110003/8 | 江北科思：排刀；31+40*2，切8托，拿120改切；厚度公差+/-0.01mm，宽度公差+0/-0.2mm;木托防潮防锈，卷外径≤800mm,卷芯≤300mm，硬度HV100-130. | 1 |  | 是 | 是 | 3 | 1
分剪 | T211110003/7 | T211110003 | 东方分剪6# | 合格 | 合格品 | 乙 | 张建勇 | 0 | 63 |  | 0 | 0.3 | 31 | 江北科思：排刀；31+40*2，切8托，拿120改切；厚度公差+/-0.01mm，宽度公差+0/-0.2mm;木托防潮防锈，卷外径≤800mm,卷芯≤300mm，硬度HV100-130. |  | 31020053 | 小品种钢分切带 | 0.3-SPCC | 31020053 | 小品种钢分切带 | 0.3-SPCC |  | 10 | MO001636 | MO001636-001-07 | FJ001 | 分剪模板 | 1006 | 2024-07-15 | 2024-07-17 | 3 | 2024-07-17 15:44:42 | 2024-07-17 15:47:10 | 江苏东方九天新能源材料有限公司 |  | 张建勇 |  | 1 | 0.3 | 0 | 31 | 1 | T211110003/7 | 江北科思：排刀；31+40*2，切8托，拿120改切；厚度公差+/-0.01mm，宽度公差+0/-0.2mm;木托防潮防锈，卷外径≤800mm,卷芯≤300mm，硬度HV100-130. | 1 |  | 是 | 是 | 3 | 1
分剪 | T211110003/6 | T211110003 | 东方分剪6# | 合格 | 合格品 | 乙 | 张建勇 | 0 | 82 |  | 0 | 0.3 | 40 | 江北科思：排刀；31+40*2，切8托，拿120改切；厚度公差+/-0.01mm，宽度公差+0/-0.2mm;木托防潮防锈，卷外径≤800mm,卷芯≤300mm，硬度HV100-130. |  | 31020053 | 小品种钢分切带 | 0.3-SPCC | 31020053 | 小品种钢分切带 | 0.3-SPCC |  | 10 | MO001636 | MO001636-001-06 | FJ001 | 分剪模板 | 1006 | 2024-07-15 | 2024-07-17 | 3 | 2024-07-17 15:44:42 | 2024-07-17 15:47:10 | 江苏东方九天新能源材料有限公司 |  | 张建勇 |  | 1 | 0.3 | 0 | 40 | 1 | T211110003/6 | 江北科思：排刀；31+40*2，切8托，拿120改切；厚度公差+/-0.01mm，宽度公差+0/-0.2mm;木托防潮防锈，卷外径≤800mm,卷芯≤300mm，硬度HV100-130. | 1 |  | 是 | 是 | 3 | 1
分剪 | T211110003/5 | T211110003 | 东方分剪6# | 合格 | 合格品 | 乙 | 张建勇 | 0 | 82 |  | 0 | 0.3 | 40 | 江北科思：排刀；31+40*2，切8托，拿120改切；厚度公差+/-0.01mm，宽度公差+0/-0.2mm;木托防潮防锈，卷外径≤800mm,卷芯≤300mm，硬度HV100-130. |  | 31020053 | 小品种钢分切带 | 0.3-SPCC | 31020053 | 小品种钢分切带 | 0.3-SPCC |  | 10 | MO001636 | MO001636-001-05 | FJ001 | 分剪模板 | 1006 | 2024-07-15 | 2024-07-17 | 3 | 2024-07-17 15:44:42 | 2024-07-17 15:47:10 | 江苏东方九天新能源材料有限公司 |  | 张建勇 |  | 1 | 0.3 | 0 | 40 | 1 | T211110003/5 | 江北科思：排刀；31+40*2，切8托，拿120改切；厚度公差+/-0.01mm，宽度公差+0/-0.2mm;木托防潮防锈，卷外径≤800mm,卷芯≤300mm，硬度HV100-130. | 1 |  | 是 | 是 | 3 | 1
分剪 | T211110003/4 | T211110003 | 东方分剪6# | 合格 | 合格品 | 乙 | 张建勇 | 0 | 63 |  | 0 | 0.3 | 31 | 江北科思：排刀；31+40*2，切8托，拿120改切；厚度公差+/-0.01mm，宽度公差+0/-0.2mm;木托防潮防锈，卷外径≤800mm,卷芯≤300mm，硬度HV100-130. |  | 31020053 | 小品种钢分切带 | 0.3-SPCC | 31020053 | 小品种钢分切带 | 0.3-SPCC |  | 10 | MO001636 | MO001636-001-04 | FJ001 | 分剪模板 | 1006 | 2024-07-15 | 2024-07-17 | 3 | 2024-07-17 15:44:42 | 2024-07-17 15:47:10 | 江苏东方九天新能源材料有限公司 |  | 张建勇 |  | 1 | 0.3 | 0 | 31 | 1 | T211110003/4 | 江北科思：排刀；31+40*2，切8托，拿120改切；厚度公差+/-0.01mm，宽度公差+0/-0.2mm;木托防潮防锈，卷外径≤800mm,卷芯≤300mm，硬度HV100-130. | 1 |  | 是 | 是 | 3 | 1
分剪 | T211110003/3 | T211110003 | 东方分剪6# | 合格 | 合格品 | 乙 | 张建勇 | 0 | 82 |  | 0 | 0.3 | 40 | 江北科思：排刀；31+40*2，切8托，拿120改切；厚度公差+/-0.01mm，宽度公差+0/-0.2mm;木托防潮防锈，卷外径≤800mm,卷芯≤300mm，硬度HV100-130. |  | 31020053 | 小品种钢分切带 | 0.3-SPCC | 31020053 | 小品种钢分切带 | 0.3-SPCC |  | 10 | MO001636 | MO001636-001-03 | FJ001 | 分剪模板 | 1006 | 2024-07-15 | 2024-07-17 | 3 | 2024-07-17 15:44:42 | 2024-07-17 15:47:10 | 江苏东方九天新能源材料有限公司 |  | 张建勇 |  | 1 | 0.3 | 0 | 40 | 1 | T211110003/3 | 江北科思：排刀；31+40*2，切8托，拿120改切；厚度公差+/-0.01mm，宽度公差+0/-0.2mm;木托防潮防锈，卷外径≤800mm,卷芯≤300mm，硬度HV100-130. | 1 |  | 是 | 是 | 3 | 1
分剪 | T211110003/2 | T211110003 | 东方分剪6# | 合格 | 合格品 | 乙 | 张建勇 | 0 | 82 |  | 0 | 0.3 | 40 | 江北科思：排刀；31+40*2，切8托，拿120改切；厚度公差+/-0.01mm，宽度公差+0/-0.2mm;木托防潮防锈，卷外径≤800mm,卷芯≤300mm，硬度HV100-130. |  | 31020053 | 小品种钢分切带 | 0.3-SPCC | 31020053 | 小品种钢分切带 | 0.3-SPCC |  | 10 | MO001636 | MO001636-001-02 | FJ001 | 分剪模板 | 1006 | 2024-07-15 | 2024-07-17 | 3 | 2024-07-17 15:44:42 | 2024-07-17 15:47:10 | 江苏东方九天新能源材料有限公司 |  | 张建勇 |  | 1 | 0.3 | 0 | 40 | 1 | T211110003/2 | 江北科思：排刀；31+40*2，切8托，拿120改切；厚度公差+/-0.01mm，宽度公差+0/-0.2mm;木托防潮防锈，卷外径≤800mm,卷芯≤300mm，硬度HV100-130. | 1 |  | 是 | 是 | 3 | 1
分剪 | T211110003/1 | T211110003 | 东方分剪6# | 合格 | 合格品 | 乙 | 张建勇 | 0 | 62 |  | 0 | 0.3 | 31 | 江北科思：排刀；31+40*2，切8托，拿120改切；厚度公差+/-0.01mm，宽度公差+0/-0.2mm;木托防潮防锈，卷外径≤800mm,卷芯≤300mm，硬度HV100-130. |  | 31020053 | 小品种钢分切带 | 0.3-SPCC | 31020053 | 小品种钢分切带 | 0.3-SPCC |  | 10 | MO001636 | MO001636-001-01 | FJ001 | 分剪模板 | 1006 | 2024-07-15 | 2024-07-17 | 3 | 2024-07-17 15:44:42 | 2024-07-17 15:47:10 | 江苏东方九天新能源材料有限公司 |  | 张建勇 |  | 1 | 0.3 | 0 | 31 | 1 | T211110003/1 | 江北科思：排刀；31+40*2，切8托，拿120改切；厚度公差+/-0.01mm，宽度公差+0/-0.2mm;木托防潮防锈，卷外径≤800mm,卷芯≤300mm，硬度HV100-130. | 1 |  | 是 | 是 | 3 | 1
铬钝化 | JG122406011711 | JG122406011711 | 东方铬钝化950 | 合格 | 合格品 | 甲 | 夏亚军 | 4710 | 4687 | 0.9951 | 8540 | 0.1 | 710 | / | S色差(色差 碱液斑 条印) | 30210015 | 光亮卷 | 0.1-SPCC | 30110014 | 铬钝化卷 | 0.1-SPCC |  | 10 | MO001642 | MO001642-001 | GDH001 | 铬钝化模板 | 4710 | 2024-07-15 | 2024-07-15 | 3 | 2024-07-17 15:45:33 | 2024-07-17 15:46:57 | 江苏东方九天新能源材料有限公司 | 243467 | 孙槐兵 |  |  | 0.1 | 0 | 710 | 1 | JG122406011711 |  | 1 | S色差(色差 碱液斑 条印) | 是 | 是 | 1 | 1
铬钝化 | JG1224060317 | JG1224060317 | 东方铬钝化750 | 合格 | 合格品 | 甲 | 周建锋 | 5262 | 5261 | 0.9998 | 7160 | 0.15 | 610 | 镀铬80-100 |  | 30210011 | 光亮卷 | 0.15-SPCC | 30110011 | 铬钝化卷 | 0.15-SPCC |  | 10 | MO001682 | MO001682-010 | GDH001 | 铬钝化模板 | 5262 | 2024-07-16 | 2024-07-16 | 3 | 2024-07-17 14:46:22 | 2024-07-17 15:35:14 | 江苏东方九天新能源材料有限公司 | 244761 | 倪兵 |  |  | 0.15 | 0 | 610 | 1 | JG1224060317 |  | 1 | 色差，辊印白斑，亮斑，亮点振纹 | 是 | 是 | 49 | 10
一次退火 | JG12240703651 | JG1224070365 | 东方8# | 合格 |  | 乙 | 陈国,袁亚东,张天圣 | 4900 | 4900 | 1 | 2080 | 0.4 | 760 | 退火 装炉量20T-45T(620℃), 装炉量>45T (630℃） |  | 20100142 | 轧硬 | 0.4*760-SPCC | 30210004 | 光亮卷 | 0.125-SPCC |  | 20 | MO001554 | MO001554-009-01 | GLJ001 | 东方光亮卷前处理(0.4轧0.125mm) | 13500 | 2024-07-12 | 2024-07-12 | 5 | 2024-07-15 17:24:05 | 2024-07-17 15:32:33 | 江苏东方九天新能源材料有限公司 | 239538 | 张天圣 | 张天圣 |  | 0.4 | 2080 | 760 | 1 | JG12240703651 | 脱脂分一包4.9t，2050米，合格报工，轧0.125，米数控制在6800-6900米，厚度公差0.115-0.125，轧机按照0.12的中值设定轧制。剩余一包8.6t脱脂结束后报工，报工报待处理。特别注意按照此要求操作。 |  |  |  |  | 3942 | 9
最终退火 | DL00240551122 | DL0024055112 | 东方20# | 合格 |  | 乙 | 陈国,袁亚东,张天圣 | 6395 | 6395 | 1 | 3650 | 0.35 | 630 | 昆山宝必达：退火（620℃），转850平整 |  | 20100086 | 轧硬 | 0.6*630-SPCC | 31010036 | 小品种钢卷 | 0.35-SPCC |  | 40 | MO001546 | MO001546-001-02 | XPZG001 | 小品种钢前处理模板 | 12955 | 2024-07-12 | 2024-07-22 | 3 | 2024-07-15 17:24:05 | 2024-07-17 15:32:33 | 江苏东方九天新能源材料有限公司 | 239377 | 张天圣 | 张天圣 |  | 0.35 | 3650 | 630 | 1 | DL00240551122 | 昆山宝必达：（0.35*630）厚度±0.01mm，HV90-110,粗糙度0.7-1.0μM，卷重2-3吨 |  |  |  |  | 1896 | 1
最终退火 | DL00240551121 | DL0024055112 | 东方20# | 合格 |  | 乙 | 陈国,袁亚东,张天圣 | 6300 | 6300 | 1 | 3600 | 0.35 | 630 | 昆山宝必达：退火（620℃），转850平整 |  | 20100086 | 轧硬 | 0.6*630-SPCC | 31010036 | 小品种钢卷 | 0.35-SPCC |  | 40 | MO001546 | MO001546-001-01 | XPZG001 | 小品种钢前处理模板 | 12955 | 2024-07-12 | 2024-07-22 | 3 | 2024-07-15 17:24:05 | 2024-07-17 15:32:33 | 江苏东方九天新能源材料有限公司 | 239377 | 张天圣 | 张天圣 |  | 0.35 | 3600 | 630 | 1 | DL00240551121 | 昆山宝必达：（0.35*630）厚度±0.01mm，HV90-110,粗糙度0.7-1.0μM，卷重2-3吨 |  |  |  |  | 1896 | 1
最终退火 | DL00240551062 | DL0024055106 | 东方20# | 合格 |  | 乙 | 陈国,袁亚东,张天圣 | 6215 | 6215 | 1 | 2300 | 0.54 | 630 | 昆山宝必达：退火（620℃）、转850平整 |  | 20100086 | 轧硬 | 0.6*630-SPCC | 31010056 | 小品种钢卷 | 0.54-SPCC |  | 40 | MO001384 | MO001384-002-02 | XPZG001 | 小品种钢前处理模板 | 12675 | 2024-07-08 | 2024-07-23 | 5 | 2024-07-15 17:24:05 | 2024-07-17 15:32:33 | 江苏东方九天新能源材料有限公司 | 228086 | 张天圣 | 张天圣 |  | 0.54 | 2300 | 630 | 1 | DL00240551062 | 昆山宝必达（0.54*630）：厚度±0.01mm，HV90-110,粗糙度0.7-1.0μM，卷重2-3吨 |  |  |  |  | 1722 | 2
最终退火 | DL00240600152 | DL0024060015 | 东方20# | 合格 |  | 乙 | 陈国,袁亚东,张天圣 | 5905 | 5905 | 1 | 3120 | 0.4 | 610 | 浙江银帆：退火(620℃)、转850平整 |  | 20100082 | 轧硬 | 0.6*610-SPCC | 31010051 | 小品种钢卷 | 0.4-SPCC |  | 40 | MO001378 | MO001378-001-02 | XPZG001 | 小品种钢前处理模板 | 12285 | 2024-07-08 | 2024-07-20 | 2 | 2024-07-15 17:24:05 | 2024-07-17 15:32:33 | 江苏东方九天新能源材料有限公司 | 227879 | 张天圣 | 张天圣 |  | 0.4 | 3120 | 610 | 1 | DL00240600152 | 浙江银帆（0.4*610）：厚度-0.01MM,HV90-110,粗糙度0.5-0.7 |  |  |  |  | 3150 | 1
最终退火 | JG12240602611 | JG1224060261 | 东方13# | 合格 |  | 甲 | 吴双勇 | 6425 | 6425 | 1 | 11000 | 0.1 | 760 | 退火（590℃） |  | 20100142 | 轧硬 | 0.4*760-SPCC | 30210015 | 光亮卷 | 0.1-SPCC |  | 50 | MO000946 | MO000946-001-01 | KSFW001 | 东方小品种钢前处理 0.67（昆山富维 厚度公差：0.660-0.670mm,光泽度大于150GU（横向、纵向），粗糙度：Ra0.2-0.45um.硬度：HV80-110） | 13110 | 2024-06-25 | 2024-07-05 | 2 | 2024-07-15 03:02:05 | 2024-07-17 15:31:51 | 江苏东方九天新能源材料有限公司 | 193118 | 张天圣 | 张天圣 |  | 0.1 | 11000 | 760 | 1 | JG12240602611 | 轧0.1，米数控制在22500-22600米，脱脂分一包9200米。 |  |  |  |  | 2083 | 1
最终退火 | JG12240602432 | JG1224060243 | 东方7# | 合格 |  | 甲 | 吴双勇 | 6015 | 6015 | 1 | 10400 | 0.1 | 760 | 退火（590℃） |  | 20100142 | 轧硬 | 0.4*760-SPCC | 30210015 | 光亮卷 | 0.1-SPCC |  | 50 | MO000945 | MO000945-008-02 | KSFW001 | 东方小品种钢前处理 0.67（昆山富维 厚度公差：0.660-0.670mm,光泽度大于150GU（横向、纵向），粗糙度：Ra0.2-0.45um.硬度：HV80-110） | 13465 | 2024-06-25 | 2024-07-05 | 5 | 2024-07-15 03:02:05 | 2024-07-17 15:31:51 | 江苏东方九天新能源材料有限公司 | 193088 | 张天圣 | 张天圣 |  | 0.1 | 10400 | 760 | 1 | JG12240602432 | 轧0.1，米数控制在23100-23200米，脱脂分一包10400米。 |  |  |  |  | 3594 | 8
最终退火 | JG12240602582 | JG1224060258 | 东方7# | 合格 |  | 甲 | 吴双勇 | 5750 | 5750 | 1 | 9800 | 0.1 | 760 | 退火（590℃） |  | 20100142 | 轧硬 | 0.4*760-SPCC | 30210015 | 光亮卷 | 0.1-SPCC |  | 50 | MO000945 | MO000945-005-02 | KSFW001 | 东方小品种钢前处理 0.67（昆山富维 厚度公差：0.660-0.670mm,光泽度大于150GU（横向、纵向），粗糙度：Ra0.2-0.45um.硬度：HV80-110） | 13435 | 2024-06-25 | 2024-07-05 | 2 | 2024-07-15 03:02:05 | 2024-07-17 15:31:51 | 江苏东方九天新能源材料有限公司 | 193085 | 张天圣 | 张天圣 |  | 0.1 | 9800 | 760 | 1 | JG12240602582 | 轧0.1，米数控制在23100-23200米，脱脂分一包10400米。 |  |  |  |  | 6919 | 5
最终退火 | JG12240602581 | JG1224060258 | 东方7# | 合格 |  | 甲 | 吴双勇 | 7390 | 7390 | 1 | 12600 | 0.1 | 760 | 退火（590℃） |  | 20100142 | 轧硬 | 0.4*760-SPCC | 30210015 | 光亮卷 | 0.1-SPCC |  | 50 | MO000945 | MO000945-005-01 | KSFW001 | 东方小品种钢前处理 0.67（昆山富维 厚度公差：0.660-0.670mm,光泽度大于150GU（横向、纵向），粗糙度：Ra0.2-0.45um.硬度：HV80-110） | 13435 | 2024-06-25 | 2024-07-05 | 2 | 2024-07-15 03:02:05 | 2024-07-17 15:31:51 | 江苏东方九天新能源材料有限公司 | 193085 | 张天圣 | 张天圣 |  | 0.1 | 12600 | 760 | 1 | JG12240602581 | 轧0.1，米数控制在23100-23200米，脱脂分一包10400米。 |  |  |  |  | 6919 | 5
最终冷轧 | DL00240551082 | DL0024055108 | 东方650轧机 | 合格 | 合格品 | 乙 | 朱明 | 6155 | 6100 | 0.9911 | 2780 | 0.44 | 630 | 泰兴双永：650轧机中间道次用普光辊(Ra0.2-0.3um)轧制,最后一道建议用Ra1.0-1.2μm毛化辊轧至0.44mm（0.6-0.5-0.44）厚度公差：0.448-0.453mm、板面粗糙度控制在Ra0.6-0.8μm、转脱脂 | A暗线印(.),S色差条印(.),Z振纹(.) | 20100086 | 轧硬 | 0.6*630-SPCC | 31010045 | 小品种钢卷 | 0.44-SPCC |  | 20 | MO001547 | MO001547-002-02 | XPZG001 | 小品种钢前处理模板 | 12665 | 2024-07-12 | 2024-07-22 | 3 | 2024-07-17 15:24:30 | 2024-07-17 15:25:33 | 江苏东方九天新能源材料有限公司 | 239381 | 朱明 |  |  | 0.6 | 2090 | 630 | 1 | DL00240551082 | 泰兴双永：（0.44*630）厚度±0.01mm，HV90-110,粗糙度0.8-1.0μM，卷重2-3吨 |  | A暗线印(.),S色差条印(.),Z振纹(.) |  |  | 4641 | 2
最终脱脂 | DL1224070034 | DL1224070034 | 东方950脱脂1# | 合格 | 合格品 | 乙 | 何晓健 | 5190 | 4960 | 0.9557 | 2230 | 0.5 | 565 | 昆山富维:脱脂(单位张力5.4），转退火 |  | 20100125 | 轧硬 | 1.2*565-SPCC | 31010062 | 小品种钢卷 | 0.5-SPCC |  | 30 | MO001459 | MO001459-001 | XPZG001 | 小品种钢前处理模板 | 5200 | 2024-07-10 | 2024-07-20 | 3 | 2024-07-17 15:13:44 | 2024-07-17 15:14:02 | 江苏东方九天新能源材料有限公司 | 235510 | 何晓健 |  |  | 1.2 | 970 | 565 | 1 | DL1224070034 | 昆山富维：（0.5*565）厚度公差：+/-0.005mm，HV80-110,粗糙度0.2-0.5um，光泽度：横向光泽度大于140GU,卷重2-3吨，，取A4纸贴打包后贴外面 |  |  | 否 | 否 | 2721 | 1
一次退火 | JG1224070107 | JG1224070107 | 东方8# | 合格 |  | 甲 | 吴双勇 | 13350 | 13350 | 1 | 5670 | 0.4 | 760 | 退火 装炉量20T-45T(620℃),装炉量>45T (630℃） |  | 20100142 | 轧硬 | 0.4*760-SPCC | 30210015 | 光亮卷 | 0.1-SPCC |  | 20 | MO001250 | MO001250-007 | GLJ003 | 光亮卷前处理 模板 | 13360 | 2024-07-05 | 2024-07-15 | 5 | 2024-07-15 02:59:17 | 2024-07-17 15:02:30 | 江苏东方九天新能源材料有限公司 | 207328 | 张天圣 | 张天圣 |  | 0.4 | 5670 | 760 | 1 | JG1224070107 | 轧0.1，米数控制在22700-22800米，脱脂分一包10300米。 |  |  | 否 | 否 | 4825 | 7
一次退火 | JG1224070104 | JG1224070104 | 东方8# | 合格 |  | 甲 | 吴双勇 | 13195 | 13195 | 1 | 5610 | 0.4 | 760 | 退火 装炉量20T-45T(620℃),装炉量>45T (630℃） |  | 20100142 | 轧硬 | 0.4*760-SPCC | 30210015 | 光亮卷 | 0.1-SPCC |  | 20 | MO001250 | MO001250-004 | GLJ003 | 光亮卷前处理 模板 | 13230 | 2024-07-05 | 2024-07-15 | 5 | 2024-07-15 02:59:17 | 2024-07-17 15:02:30 | 江苏东方九天新能源材料有限公司 | 207325 | 张天圣 | 张天圣 |  | 0.4 | 5610 | 760 | 1 | JG1224070104 | 轧0.1，米数控制在22700-22800米，脱脂分一包10300米。 |  |  | 否 | 否 | 5547 | 4
一次退火 | JG1224070103 | JG1224070103 | 东方8# | 合格 |  | 甲 | 吴双勇 | 13200 | 13200 | 1 | 5610 | 0.4 | 760 | 退火 装炉量20T-45T(620℃),装炉量>45T (630℃） |  | 20100142 | 轧硬 | 0.4*760-SPCC | 30210015 | 光亮卷 | 0.1-SPCC |  | 20 | MO001250 | MO001250-003 | GLJ003 | 光亮卷前处理 模板 | 13210 | 2024-07-05 | 2024-07-15 | 2 | 2024-07-15 02:59:17 | 2024-07-17 15:02:30 | 江苏东方九天新能源材料有限公司 | 207324 | 张天圣 | 张天圣 |  | 0.4 | 5610 | 760 | 1 | JG1224070103 | 轧0.1，米数控制在22700-22800米，脱脂分一包10300米。 |  |  | 否 | 否 | 4362 | 3
一次退火 | JG1224060267 | JG1224060267 | 东方8# | 合格 |  | 甲 | 吴双勇 | 13060 | 13060 | 1 | 5550 | 0.4 | 760 | 退火 装炉量20T-45T(620℃),装炉量>45T (630℃） |  | 20100142 | 轧硬 | 0.4*760-SPCC | 30210015 | 光亮卷 | 0.1-SPCC |  | 20 | MO000947 | MO000947-015 | XPZG001 | 小品种钢前处理模板 | 13065 | 2024-06-25 | 2024-07-05 | 5 | 2024-07-15 02:59:17 | 2024-07-17 15:02:30 | 江苏东方九天新能源材料有限公司 | 193153 | 张天圣 | 张天圣 |  | 0.4 | 5550 | 760 | 1 | JG1224060267 | 轧0.1，米数控制在22200-22300米，脱脂分一包9200米。 |  |  | 否 | 否 | 4505 | 15
最终脱脂 | DL1224070035 | DL1224070035 | 东方950脱脂1# | 合格 | 让步接收 | 乙 | 何晓健,张东兵 | 5185 | 4940 | 0.9527 | 1680 | 0.67 | 565 | 昆山富维：脱脂（单位张力3.7）、转退火 | X锈斑(整卷间断锈斑) | 20100125 | 轧硬 | 1.2*565-SPCC | 31010082 | 小品种钢卷 | 0.67-SPCC |  | 30 | MO001622 | MO001622-001 | XPZG001 | 小品种钢前处理模板 | 5185 | 2024-07-15 | 2024-07-25 | 3 | 2024-07-17 14:52:59 | 2024-07-17 14:53:52 | 江苏东方九天新能源材料有限公司 | 235546 | 何晓健 |  |  | 0.67 | 980 | 565 | 1 | DL1224070035 | 昆山富维:(0.67*565)厚度公差：+0/-0.01mm，HV80-110,粗糙度0.5-0.7um,卷重2-3吨,取A4纸贴打包后贴外面 | 0 | X锈斑(整卷间断锈斑) | 是 | 是 | 1775 | 1
铬钝化 | JG122406013111 | JG122406013111 | 东方铬钝化950 | 合格 | 让步接收 | 乙 | 李志祥 | 6930 | 6925 | 0.9993 | 12060 | 0.1 | 760 | / | 碱液斑重 黄斑 | 30210015 | 光亮卷 | 0.1-SPCC | 30110014 | 铬钝化卷 | 0.1-SPCC |  | 10 | MO001699 | MO001699-002 | GDH001 | 铬钝化模板 | 6930 | 2024-07-17 | 2024-07-17 | 3 | 2024-07-17 14:50:51 | 2024-07-17 14:52:35 | 江苏东方九天新能源材料有限公司 | 245614 | 陈猛 |  |  | 0.1 | 0 | 760 | 1 | JG122406013111 |  | 1 | S色差(色差 碱液斑重 黄斑) | 是 | 是 | 2 | 2
铬钝化 | JG122406012711 | JG122406012711 | 东方铬钝化950 | 合格 | 让步接收 | 甲 | 夏亚军 | 6900 | 6867 | 0.9952 | 11970 | 0.1 | 760 | / | 撞伤两边锈斑 | 30210015 | 光亮卷 | 0.1-SPCC | 30110014 | 铬钝化卷 | 0.1-SPCC |  | 10 | MO001699 | MO001699-001 | GDH001 | 铬钝化模板 | 6900 | 2024-07-17 | 2024-07-17 | 3 | 2024-07-17 14:47:39 | 2024-07-17 14:48:53 | 江苏东方九天新能源材料有限公司 | 245571 | 孙槐兵 |  |  | 0.1 | 0 | 760 | 1 | JG122406012711 |  | 1 | S色差(色差 条印 碱液斑)撞伤两边锈斑 | 是 | 是 | 1 | 1
铬钝化 | JG1224070034 | JG1224070034 | 东方铬钝化750 | 合格 | 合格品 | 甲 | 孙锋 | 5266 | 5255 | 0.9979 | 7170 | 0.15 | 610 | 镀铬80-100 |  | 30210011 | 光亮卷 | 0.15-SPCC | 30110011 | 铬钝化卷 | 0.15-SPCC |  | 10 | MO001639 | MO001639-005 | GDH001 | 铬钝化模板 | 5266 | 2024-07-15 | 2024-07-15 | 3 | 2024-07-17 13:58:28 | 2024-07-17 14:46:04 | 江苏东方九天新能源材料有限公司 | 243455 | 倪兵 |  |  | 0.15 | 0 | 610 | 1 | JG1224070034 |  | 1 | 色差，亮斑，白斑，白条印 | 是 | 是 | 48 | 5
铬钝化 | JG12240602182 | JG12240602182 | 东方铬钝化950 | 合格 | 让步接收 | 甲 | 夏亚军 | 3000 | 2991 | 0.997 | 5510 | 0.1 | 710 | 、 | 撞伤 | 30210015 | 光亮卷 | 0.1-SPCC | 30110014 | 铬钝化卷 | 0.1-SPCC |  | 10 | MO001333 | MO001333-001 | GDH001 | 铬钝化模板 | 3000 | 2024-07-07 | 2024-07-07 | 2 | 2024-07-17 14:07:22 | 2024-07-17 14:43:34 | 江苏东方九天新能源材料有限公司 | 226105 | 孙槐兵 |  |  | 0.1 | 0 | 710 | 1 | JG12240602182 |  | 1 | S色差(色差 条印 碱液斑)撞伤 | 是 | 是 | 36 | 1
最终脱脂 | DL1224070033 | DL1224070033 | 东方950脱脂1# | 合格 | 合格品 | 乙 | 何晓健,张东兵 | 5190 | 4930 | 0.9499 | 1700 | 0.66 | 565 | 昆山富维：脱脂（单位张力3.8）、转退火 |  | 20100125 | 轧硬 | 1.2*565-SPCC | 31010066 | 小品种钢卷 | 0.66-SPCC |  | 30 | MO001621 | MO001621-001 | XPZG001 | 小品种钢前处理模板 | 5190 | 2024-07-15 | 2024-07-25 | 3 | 2024-07-17 14:40:14 | 2024-07-17 14:40:49 | 江苏东方九天新能源材料有限公司 | 235484 | 何晓健 |  |  | 1.2 | 980 | 565 | 1 | DL1224070033 | 昆山富维：（0.66*565）厚度公差：+0/-0.01mm，HV80-100,粗糙度0.5-0.7,卷重2-3吨，，取A4纸贴打包后贴外面 |  |  | 否 | 否 | 2718 | 1
铬钝化 | JG12240700392 | JG1224070039 | 东方铬钝化750 | 合格 | 让步接收 | 乙 | 李澍 | 5383 | 5383 | 1 | 11640 | 0.1 | 610 | / | 4060米横向321mm（大小0.11mm2），11200米横向12-13mm处3个孔洞（大小0.11-0.17mm2）,11370米横向11-73mm处5个孔洞（大小0.11-0.23mm2) | 30210015 | 光亮卷 | 0.1-SPCC | 30110014 | 铬钝化卷 | 0.1-SPCC |  | 10 | MO001645 | MO001645-003-02 | GDH001 | 铬钝化模板 | 6246 | 2024-07-16 | 2024-07-16 | 3 | 2024-07-17 14:11:32 | 2024-07-17 14:14:23 | 江苏东方九天新能源材料有限公司 |  | 李澍 |  | 1 | 0.1 | 11640 | 610 | 1 | JG12240700392 |  | 1 | K孔洞(4060米横向321，大小0.11,11200米横向12-13mm处3个孔洞，大小0.11-0.17,11370米横向11-73mm处5个孔洞，大小0.11-0.23) | 是 | 是 | 4 | 3
铬钝化 | JG12240700391 | JG1224070039 | 东方铬钝化750 | 其他入库 | 协议品 | 乙 | 李澍 | 837 | 837 | 1 | 1800 | 0.1 | 610 | / |  | 30210015 | 光亮卷 | 0.1-SPCC | 30110014 | 铬钝化卷 | 0.1-SPCC |  | 10 | MO001645 | MO001645-003-01 | GDH001 | 铬钝化模板 | 6246 | 2024-07-16 | 2024-07-16 | 3 | 2024-07-17 14:11:32 | 2024-07-17 14:14:23 | 江苏东方九天新能源材料有限公司 |  | 李澍 |  | 1 | 0.1 | 1800 | 610 | 1 | JG12240700391 |  | 1 |  | 是 | 是 | 4 | 3
铬钝化 | JG12240602302 | JG12240602302 | 东方铬钝化950 | 合格 | 合格品 | 甲 | 夏亚军 | 3610 | 3601 | 0.9975 | 6590 | 0.1 | 710 | / |  | 30210015 | 光亮卷 | 0.1-SPCC | 30110014 | 铬钝化卷 | 0.1-SPCC |  | 10 | MO001266 | MO001266-001 | GDH001 | 铬钝化模板 | 3610 | 2024-07-06 | 2024-07-06 | 2 | 2024-07-17 14:05:39 | 2024-07-17 14:06:07 | 江苏东方九天新能源材料有限公司 | 208702 | 孙槐兵 |  |  | 0.1 | 6620 | 710 | 1 | JG12240602302 |  | 1 |  | 是 | 是 | 1 | 1
铬钝化 | JG1224070077 | JG1224070077 | 东方铬钝化750 | 合格 | 合格品 | 甲 | 孙锋 | 5300 | 5293 | 0.9987 | 7270 | 0.15 | 610 | 镀铬80-100 |  | 30210011 | 光亮卷 | 0.15-SPCC | 30110011 | 铬钝化卷 | 0.15-SPCC |  | 10 | MO001639 | MO001639-006 | GDH001 | 铬钝化模板 | 5300 | 2024-07-15 | 2024-07-15 | 3 | 2024-07-17 13:10:11 | 2024-07-17 13:58:12 | 江苏东方九天新能源材料有限公司 | 243456 | 倪兵 |  |  | 0.15 | 0 | 610 | 1 | JG1224070077 |  | 1 | 色差，亮斑，白斑，白条印 | 是 | 是 | 48 | 6
分剪翻包 | JL0024030044-223/3 | JL0024030044-223 | 东方分剪6# | 合格 | 合格品 | 乙 | 尹斌斌 | 143 | 143 | 1 | 1200 | 0.203 | 79.5 |  |  | 31310012 | 镍钝化卷 | 0.203-SPCC | 31320012 | 镍钝化分切带 | 0.203-SPCC |  | 20 | MO001658 | MO001658-002-03 | FJ001 | 分剪模板 | 1434 | 2024-07-16 | 2024-07-16 | 3 | 2024-07-17 13:47:40 | 2024-07-17 13:48:29 | 江苏东方九天新能源材料有限公司 |  | 尹斌斌 |  | 1 | 0.203 | 0 | 79.5 | 1 | JL0024030044-223/3 | 1：排刀规格 79.5MM*7C 海金杜门 SPCC-Ni 镍层：外1.9um /内 1.27um 2:成品内孔φ400MM 成品外径φ750-1000MM，注：1.成品表面不允许有擦划伤 顶压伤 刀印 油污 用气象包装纸包装 2.成品按顺时针摆放，每一片用3*3MM的木条隔开 、单托上下两片内外圈加纸护角。厚度公差+/-0.01mm，宽度公差+/-0.13mm | 1 |  | 是 | 是 | 1 | 2
分剪翻包 | DL0024055100-11/2 | DL0024055100-11 | 东方分剪6# | 合格 | 合格品 | 甲 | 闾启兵 | 243 | 172 | 0.7078 | 1100 | 0.254 | 80 |  |  | 31310013 | 镍钝化卷 | 0.254-SPCC | 31320013 | 镍钝化分切带 | 0.254-SPCC |  | 20 | MO001531 | MO001531-001-02 | FJ001 | 分剪模板 | 1850 | 2024-07-12 | 2024-07-12 | 3 | 2024-07-17 13:31:10 | 2024-07-17 13:35:08 | 江苏东方九天新能源材料有限公司 |  | 樊小兵 |  | 1 | 0.254 | 0 | 80 | 1 | DL0024055100-11/2 | 1：排刀规格 80*6+102.4 海金杜门 SPCC-Ni 镍层：A面1.9um / B面 0.38um，注：1.成品表面不允许有擦划伤 顶压伤 刀印 油污 2.成品按顺时针摆放，每一片用3*3MM的木条隔开。厚度公差+/-0.01mm，宽度公差+/-0.13mm | 1 |  | 是 | 是 | 1 | 1
最终平整 | DL002406001012 | DL0024060010 | 东方850平整 | 合格 | 让步接收 | 乙 | 鞠承,姚学禹 | 2650 | 2650 | 1 | 1080 | 0.51 | 610 | 昆山宝必达：850平整用Ra1.0-1.2um毛化辊，厚度公差：0.50-0.52mm，硬度85-105HV，粗糙度0.5-0.8μm. | Y氧化边(板面两边),N粘钢折印(尾100米表面轻微平后不明显),Z振纹(板面) | 20100082 | 轧硬 | 0.6*610-SPCC | 31010052 | 小品种钢卷 | 0.51-SPCC |  | 50 | MO001277 | MO001277-002-01-02 | XPZG001 | 小品种钢前处理模板 | 12225 | 2024-07-06 | 2024-07-18 | 2 | 2024-07-17 11:05:56 | 2024-07-17 13:30:31 | 江苏东方九天新能源材料有限公司 |  | 鞠承 |  | 1 | 0.51 | 1080 | 610 | 1 | DL002406001012 | 昆山宝必达（0.51*610）厚度±0.01mm，HV85-105,粗糙度0.5-0.8μM，卷重2-3吨 | 1 | Y氧化边(板面两边),N粘钢折印(尾100米表面轻微平后不明显),Z振纹(板面) | 是 | 是 | 1443 | 2
最终平整 | DL002406001011 | DL0024060010 | 东方850平整 | 合格 | 合格品 | 乙 | 鞠承,姚学禹 | 2980 | 2980 | 1 | 1200 | 0.51 | 610 | 昆山宝必达：850平整用Ra1.0-1.2um毛化辊，厚度公差：0.50-0.52mm，硬度85-105HV，粗糙度0.5-0.8μm. | Z振纹(板面),Y氧化边(两边) | 20100082 | 轧硬 | 0.6*610-SPCC | 31010052 | 小品种钢卷 | 0.51-SPCC |  | 50 | MO001277 | MO001277-002-01-01 | XPZG001 | 小品种钢前处理模板 | 12225 | 2024-07-06 | 2024-07-18 | 2 | 2024-07-17 11:05:56 | 2024-07-17 13:30:31 | 江苏东方九天新能源材料有限公司 |  | 鞠承 |  | 1 | 0.51 | 1200 | 610 | 1 | DL002406001011 | 昆山宝必达（0.51*610）厚度±0.01mm，HV85-105,粗糙度0.5-0.8μM，卷重2-3吨 | 1 | Z振纹(板面),Y氧化边(两边) | 是 | 是 | 1443 | 2
分剪翻包 | JL0024030044-11/7 | JL0024030044-11 | 东方分剪6# | 合格 | 合格品 | 甲 | 秦海波 | 246 | 184 | 0.748 | 1500 | 0.203 | 79.5 |  | 来料顶伤折印 | 20600001 | 镍钝化卷半成品 | 0.203-SPCC | 31320012 | 镍钝化分切带 | 0.203-SPCC |  | 20 | MO001529 | MO001529-010-07 | FJ001 | 分剪模板 | 1918 | 2024-07-12 | 2024-07-12 | 3 | 2024-07-17 13:25:52 | 2024-07-17 13:26:52 | 江苏东方九天新能源材料有限公司 |  | 秦海波 |  | 1 | 0.203 | 0 | 79.5 | 1 | JL0024030044-11/7 | 1：排刀规格 79.5MM*7C 海金杜门 SPCC-Ni 镍层：外1.9um /内 1.27um 2:成品内孔φ400MM 成品外径φ750-1000MM，注：1.成品表面不允许有擦划伤 顶压伤 刀印 油污 用气象包装纸包装 2.成品按顺时针摆放，每一片用3*3MM的木条隔开 、单托上下两片内外圈加纸护角。厚度公差+/-0.01mm，宽度公差+/-0.13mm | 1 |  | 是 | 是 | 1 | 10
铬钝化 | JG12240601842 | JG1224060184 | 东方铬钝化950 | 合格 | 合格品 | 甲 | 夏亚军 | 4163 | 4163 | 1 | 7610 | 0.1 | 710 | 、 |  | 30210015 | 光亮卷 | 0.1-SPCC | 30110014 | 铬钝化卷 | 0.1-SPCC |  | 10 | MO001333 | MO001333-003-02 | GDH001 | 铬钝化模板 | 6634 | 2024-07-07 | 2024-07-07 | 2 | 2024-07-17 13:17:12 | 2024-07-17 13:18:34 | 江苏东方九天新能源材料有限公司 |  | 孙槐兵 |  | 1 | 0.1 | 7610 | 710 | 1 | JG12240601842 |  | 1 |  | 是 | 是 | 1 | 3
铬钝化 | JG12240601841 | JG1224060184 | 东方铬钝化950 | 合格 | 合格品 | 甲 | 夏亚军 | 2475 | 2475 | 1 | 4540 | 0.1 | 710 | 、 | S色差(色差 尾150米顶伤印 折印) | 30210015 | 光亮卷 | 0.1-SPCC | 30110014 | 铬钝化卷 | 0.1-SPCC |  | 10 | MO001333 | MO001333-003-01 | GDH001 | 铬钝化模板 | 6634 | 2024-07-07 | 2024-07-07 | 2 | 2024-07-17 13:17:12 | 2024-07-17 13:18:34 | 江苏东方九天新能源材料有限公司 |  | 孙槐兵 |  | 1 | 0.1 | 4540 | 710 | 1 | JG12240601841 |  | 1 |  | 是 | 是 | 1 | 3
铬钝化 | JG12240603031 | JG12240603031 | 东方铬钝化750 | 合格 | 让步接收 | 甲 | 周建锋 | 5090 | 5091 | 1.0002 | 7030 | 0.15 | 610 | 镀铬80-100 | 6680米横向588mm（大小0.11mm2 ）,6730米横向592、549mm（大小0.11、0.11mm2） | 30210011 | 光亮卷 | 0.15-SPCC | 30110011 | 铬钝化卷 | 0.15-SPCC |  | 10 | MO001682 | MO001682-017 | GDH001 | 铬钝化模板 | 5090 | 2024-07-16 | 2024-07-16 | 3 | 2024-07-17 12:25:19 | 2024-07-17 13:09:52 | 江苏东方九天新能源材料有限公司 | 244769 | 倪兵 |  |  | 0.15 | 0 | 610 | 1 | JG12240603031 |  | 1 | 色差，亮斑，白斑，白条印6680米横向588，大小0.11,6730米横向592/549，大小0.11/0.11 | 是 | 是 | 44 | 17
分剪 | JL1224030171/37 | JL1224030171 | 东方分剪5# | 合格 | 合格品 | 乙 | 尹斌斌,樊小兵 | 0 | 107 |  | 0 | 0.3 | 75 | 排刀1：75*6+90*2 切3.6t。排刀2：75*4+77*2+86*2切2.4t。排刀3：142*4+75切1.1t。管芯内径500mm，轻涂油， 浙江银帆。厚度公差0.29-0.3mm，宽度公差+0/-0.1mm |  | 31010041 | 小品种钢卷 | 0.3-SPCC | 31020053 | 小品种钢分切带 | 0.3-SPCC |  | 10 | MO001619 | MO001619-001-37 | FJ001 | 分剪模板 | 7100 | 2024-07-15 | 2024-07-15 | 3 | 2024-07-17 12:43:03 | 2024-07-17 12:57:53 | 江苏东方九天新能源材料有限公司 |  | 尹斌斌 |  | 1 | 0.3 | 0 | 75 | 1 | JL1224030171/37 | 排刀1：75*6+90*2 切3.6t。排刀2：75*4+77*2+86*2切2.4t。排刀3：142*4+75切1.1t。管芯内径500mm，轻涂油， 浙江银帆。厚度公差0.29-0.3mm，宽度公差+0/-0.1mm | 1 |  | 是 | 是 | 14 | 1
分剪 | JL1224030171/36 | JL1224030171 | 东方分剪5# | 合格 | 合格品 | 乙 | 尹斌斌,樊小兵 | 0 | 203 |  | 0 | 0.3 | 142 | 排刀1：75*6+90*2 切3.6t。排刀2：75*4+77*2+86*2切2.4t。排刀3：142*4+75切1.1t。管芯内径500mm，轻涂油， 浙江银帆。厚度公差0.29-0.3mm，宽度公差+0/-0.1mm |  | 31010041 | 小品种钢卷 | 0.3-SPCC | 31020053 | 小品种钢分切带 | 0.3-SPCC |  | 10 | MO001619 | MO001619-001-36 | FJ001 | 分剪模板 | 7100 | 2024-07-15 | 2024-07-15 | 3 | 2024-07-17 12:43:03 | 2024-07-17 12:57:53 | 江苏东方九天新能源材料有限公司 |  | 尹斌斌 |  | 1 | 0.3 | 0 | 142 | 1 | JL1224030171/36 | 排刀1：75*6+90*2 切3.6t。排刀2：75*4+77*2+86*2切2.4t。排刀3：142*4+75切1.1t。管芯内径500mm，轻涂油， 浙江银帆。厚度公差0.29-0.3mm，宽度公差+0/-0.1mm | 1 |  | 是 | 是 | 14 | 1
分剪 | JL1224030171/35 | JL1224030171 | 东方分剪5# | 合格 | 合格品 | 乙 | 尹斌斌,樊小兵 | 0 | 205 |  | 0 | 0.3 | 142 | 排刀1：75*6+90*2 切3.6t。排刀2：75*4+77*2+86*2切2.4t。排刀3：142*4+75切1.1t。管芯内径500mm，轻涂油， 浙江银帆。厚度公差0.29-0.3mm，宽度公差+0/-0.1mm |  | 31010041 | 小品种钢卷 | 0.3-SPCC | 31020053 | 小品种钢分切带 | 0.3-SPCC |  | 10 | MO001619 | MO001619-001-35 | FJ001 | 分剪模板 | 7100 | 2024-07-15 | 2024-07-15 | 3 | 2024-07-17 12:43:03 | 2024-07-17 12:57:53 | 江苏东方九天新能源材料有限公司 |  | 尹斌斌 |  | 1 | 0.3 | 0 | 142 | 1 | JL1224030171/35 | 排刀1：75*6+90*2 切3.6t。排刀2：75*4+77*2+86*2切2.4t。排刀3：142*4+75切1.1t。管芯内径500mm，轻涂油， 浙江银帆。厚度公差0.29-0.3mm，宽度公差+0/-0.1mm | 1 |  | 是 | 是 | 14 | 1
分剪 | JL1224030171/34 | JL1224030171 | 东方分剪5# | 合格 | 合格品 | 乙 | 尹斌斌,樊小兵 | 0 | 205 |  | 0 | 0.3 | 142 | 排刀1：75*6+90*2 切3.6t。排刀2：75*4+77*2+86*2切2.4t。排刀3：142*4+75切1.1t。管芯内径500mm，轻涂油， 浙江银帆。厚度公差0.29-0.3mm，宽度公差+0/-0.1mm |  | 31010041 | 小品种钢卷 | 0.3-SPCC | 31020053 | 小品种钢分切带 | 0.3-SPCC |  | 10 | MO001619 | MO001619-001-34 | FJ001 | 分剪模板 | 7100 | 2024-07-15 | 2024-07-15 | 3 | 2024-07-17 12:43:03 | 2024-07-17 12:57:53 | 江苏东方九天新能源材料有限公司 |  | 尹斌斌 |  | 1 | 0.3 | 0 | 142 | 1 | JL1224030171/34 | 排刀1：75*6+90*2 切3.6t。排刀2：75*4+77*2+86*2切2.4t。排刀3：142*4+75切1.1t。管芯内径500mm，轻涂油， 浙江银帆。厚度公差0.29-0.3mm，宽度公差+0/-0.1mm | 1 |  | 是 | 是 | 14 | 1
分剪 | JL1224030171/33 | JL1224030171 | 东方分剪5# | 合格 | 合格品 | 乙 | 尹斌斌,樊小兵 | 0 | 205 |  | 0 | 0.3 | 142 | 排刀1：75*6+90*2 切3.6t。排刀2：75*4+77*2+86*2切2.4t。排刀3：142*4+75切1.1t。管芯内径500mm，轻涂油， 浙江银帆。厚度公差0.29-0.3mm，宽度公差+0/-0.1mm |  | 31010041 | 小品种钢卷 | 0.3-SPCC | 31020053 | 小品种钢分切带 | 0.3-SPCC |  | 10 | MO001619 | MO001619-001-33 | FJ001 | 分剪模板 | 7100 | 2024-07-15 | 2024-07-15 | 3 | 2024-07-17 12:43:03 | 2024-07-17 12:57:53 | 江苏东方九天新能源材料有限公司 |  | 尹斌斌 |  | 1 | 0.3 | 0 | 142 | 1 | JL1224030171/33 | 排刀1：75*6+90*2 切3.6t。排刀2：75*4+77*2+86*2切2.4t。排刀3：142*4+75切1.1t。管芯内径500mm，轻涂油， 浙江银帆。厚度公差0.29-0.3mm，宽度公差+0/-0.1mm | 1 |  | 是 | 是 | 14 | 1
分剪 | JL1224030171/32 | JL1224030171 | 东方分剪5# | 合格 | 合格品 | 乙 | 尹斌斌,樊小兵 | 0 | 135 |  | 0 | 0.3 | 75 | 排刀1：75*6+90*2 切3.6t。排刀2：75*4+77*2+86*2切2.4t。排刀3：142*4+75切1.1t。管芯内径500mm，轻涂油， 浙江银帆。厚度公差0.29-0.3mm，宽度公差+0/-0.1mm |  | 31010041 | 小品种钢卷 | 0.3-SPCC | 31020053 | 小品种钢分切带 | 0.3-SPCC |  | 10 | MO001619 | MO001619-001-32 | FJ001 | 分剪模板 | 7100 | 2024-07-15 | 2024-07-15 | 3 | 2024-07-17 12:43:03 | 2024-07-17 12:57:53 | 江苏东方九天新能源材料有限公司 |  | 尹斌斌 |  | 1 | 0.3 | 0 | 75 | 1 | JL1224030171/32 | 排刀1：75*6+90*2 切3.6t。排刀2：75*4+77*2+86*2切2.4t。排刀3：142*4+75切1.1t。管芯内径500mm，轻涂油， 浙江银帆。厚度公差0.29-0.3mm，宽度公差+0/-0.1mm | 1 |  | 是 | 是 | 14 | 1
分剪 | JL1224030171/31 | JL1224030171 | 东方分剪5# | 合格 | 合格品 | 乙 | 尹斌斌,樊小兵 | 0 | 136 |  | 0 | 0.3 | 75 | 排刀1：75*6+90*2 切3.6t。排刀2：75*4+77*2+86*2切2.4t。排刀3：142*4+75切1.1t。管芯内径500mm，轻涂油， 浙江银帆。厚度公差0.29-0.3mm，宽度公差+0/-0.1mm |  | 31010041 | 小品种钢卷 | 0.3-SPCC | 31020053 | 小品种钢分切带 | 0.3-SPCC |  | 10 | MO001619 | MO001619-001-31 | FJ001 | 分剪模板 | 7100 | 2024-07-15 | 2024-07-15 | 3 | 2024-07-17 12:43:03 | 2024-07-17 12:57:53 | 江苏东方九天新能源材料有限公司 |  | 尹斌斌 |  | 1 | 0.3 | 0 | 75 | 1 | JL1224030171/31 | 排刀1：75*6+90*2 切3.6t。排刀2：75*4+77*2+86*2切2.4t。排刀3：142*4+75切1.1t。管芯内径500mm，轻涂油， 浙江银帆。厚度公差0.29-0.3mm，宽度公差+0/-0.1mm | 1 |  | 是 | 是 | 14 | 1
分剪 | JL1224030171/30 | JL1224030171 | 东方分剪5# | 合格 | 合格品 | 乙 | 尹斌斌,樊小兵 | 0 | 136 |  | 0 | 0.3 | 75 | 排刀1：75*6+90*2 切3.6t。排刀2：75*4+77*2+86*2切2.4t。排刀3：142*4+75切1.1t。管芯内径500mm，轻涂油， 浙江银帆。厚度公差0.29-0.3mm，宽度公差+0/-0.1mm |  | 31010041 | 小品种钢卷 | 0.3-SPCC | 31020053 | 小品种钢分切带 | 0.3-SPCC |  | 10 | MO001619 | MO001619-001-30 | FJ001 | 分剪模板 | 7100 | 2024-07-15 | 2024-07-15 | 3 | 2024-07-17 12:43:03 | 2024-07-17 12:57:53 | 江苏东方九天新能源材料有限公司 |  | 尹斌斌 |  | 1 | 0.3 | 0 | 75 | 1 | JL1224030171/30 | 排刀1：75*6+90*2 切3.6t。排刀2：75*4+77*2+86*2切2.4t。排刀3：142*4+75切1.1t。管芯内径500mm，轻涂油， 浙江银帆。厚度公差0.29-0.3mm，宽度公差+0/-0.1mm | 1 |  | 是 | 是 | 14 | 1
分剪 | JL1224030171/29 | JL1224030171 | 东方分剪5# | 合格 | 合格品 | 乙 | 尹斌斌,樊小兵 | 0 | 137 |  | 0 | 0.3 | 75 | 排刀1：75*6+90*2 切3.6t。排刀2：75*4+77*2+86*2切2.4t。排刀3：142*4+75切1.1t。管芯内径500mm，轻涂油， 浙江银帆。厚度公差0.29-0.3mm，宽度公差+0/-0.1mm |  | 31010041 | 小品种钢卷 | 0.3-SPCC | 31020053 | 小品种钢分切带 | 0.3-SPCC |  | 10 | MO001619 | MO001619-001-29 | FJ001 | 分剪模板 | 7100 | 2024-07-15 | 2024-07-15 | 3 | 2024-07-17 12:43:03 | 2024-07-17 12:57:53 | 江苏东方九天新能源材料有限公司 |  | 尹斌斌 |  | 1 | 0.3 | 0 | 75 | 1 | JL1224030171/29 | 排刀1：75*6+90*2 切3.6t。排刀2：75*4+77*2+86*2切2.4t。排刀3：142*4+75切1.1t。管芯内径500mm，轻涂油， 浙江银帆。厚度公差0.29-0.3mm，宽度公差+0/-0.1mm | 1 |  | 是 | 是 | 14 | 1
分剪 | JL1224030171/28 | JL1224030171 | 东方分剪5# | 合格 | 合格品 | 乙 | 尹斌斌,樊小兵 | 0 | 157 |  | 0 | 0.3 | 86 | 排刀1：75*6+90*2 切3.6t。排刀2：75*4+77*2+86*2切2.4t。排刀3：142*4+75切1.1t。管芯内径500mm，轻涂油， 浙江银帆。厚度公差0.29-0.3mm，宽度公差+0/-0.1mm |  | 31010041 | 小品种钢卷 | 0.3-SPCC | 31020053 | 小品种钢分切带 | 0.3-SPCC |  | 10 | MO001619 | MO001619-001-28 | FJ001 | 分剪模板 | 7100 | 2024-07-15 | 2024-07-15 | 3 | 2024-07-17 12:43:03 | 2024-07-17 12:57:53 | 江苏东方九天新能源材料有限公司 |  | 尹斌斌 |  | 1 | 0.3 | 0 | 86 | 1 | JL1224030171/28 | 排刀1：75*6+90*2 切3.6t。排刀2：75*4+77*2+86*2切2.4t。排刀3：142*4+75切1.1t。管芯内径500mm，轻涂油， 浙江银帆。厚度公差0.29-0.3mm，宽度公差+0/-0.1mm | 1 |  | 是 | 是 | 14 | 1
分剪 | JL1224030171/27 | JL1224030171 | 东方分剪5# | 合格 | 合格品 | 乙 | 尹斌斌,樊小兵 | 0 | 157 |  | 0 | 0.3 | 86 | 排刀1：75*6+90*2 切3.6t。排刀2：75*4+77*2+86*2切2.4t。排刀3：142*4+75切1.1t。管芯内径500mm，轻涂油， 浙江银帆。厚度公差0.29-0.3mm，宽度公差+0/-0.1mm |  | 31010041 | 小品种钢卷 | 0.3-SPCC | 31020053 | 小品种钢分切带 | 0.3-SPCC |  | 10 | MO001619 | MO001619-001-27 | FJ001 | 分剪模板 | 7100 | 2024-07-15 | 2024-07-15 | 3 | 2024-07-17 12:43:03 | 2024-07-17 12:57:53 | 江苏东方九天新能源材料有限公司 |  | 尹斌斌 |  | 1 | 0.3 | 0 | 86 | 1 | JL1224030171/27 | 排刀1：75*6+90*2 切3.6t。排刀2：75*4+77*2+86*2切2.4t。排刀3：142*4+75切1.1t。管芯内径500mm，轻涂油， 浙江银帆。厚度公差0.29-0.3mm，宽度公差+0/-0.1mm | 1 |  | 是 | 是 | 14 | 1
分剪 | JL1224030171/26 | JL1224030171 | 东方分剪5# | 合格 | 合格品 | 乙 | 尹斌斌,樊小兵 | 0 | 142 |  | 0 | 0.3 | 77 | 排刀1：75*6+90*2 切3.6t。排刀2：75*4+77*2+86*2切2.4t。排刀3：142*4+75切1.1t。管芯内径500mm，轻涂油， 浙江银帆。厚度公差0.29-0.3mm，宽度公差+0/-0.1mm |  | 31010041 | 小品种钢卷 | 0.3-SPCC | 31020053 | 小品种钢分切带 | 0.3-SPCC |  | 10 | MO001619 | MO001619-001-26 | FJ001 | 分剪模板 | 7100 | 2024-07-15 | 2024-07-15 | 3 | 2024-07-17 12:43:03 | 2024-07-17 12:57:53 | 江苏东方九天新能源材料有限公司 |  | 尹斌斌 |  | 1 | 0.3 | 0 | 77 | 1 | JL1224030171/26 | 排刀1：75*6+90*2 切3.6t。排刀2：75*4+77*2+86*2切2.4t。排刀3：142*4+75切1.1t。管芯内径500mm，轻涂油， 浙江银帆。厚度公差0.29-0.3mm，宽度公差+0/-0.1mm | 1 |  | 是 | 是 | 14 | 1
分剪 | JL1224030171/25 | JL1224030171 | 东方分剪5# | 合格 | 合格品 | 乙 | 尹斌斌,樊小兵 | 0 | 141 |  | 0 | 0.3 | 77 | 排刀1：75*6+90*2 切3.6t。排刀2：75*4+77*2+86*2切2.4t。排刀3：142*4+75切1.1t。管芯内径500mm，轻涂油， 浙江银帆。厚度公差0.29-0.3mm，宽度公差+0/-0.1mm |  | 31010041 | 小品种钢卷 | 0.3-SPCC | 31020053 | 小品种钢分切带 | 0.3-SPCC |  | 10 | MO001619 | MO001619-001-25 | FJ001 | 分剪模板 | 7100 | 2024-07-15 | 2024-07-15 | 3 | 2024-07-17 12:43:03 | 2024-07-17 12:57:53 | 江苏东方九天新能源材料有限公司 |  | 尹斌斌 |  | 1 | 0.3 | 0 | 77 | 1 | JL1224030171/25 | 排刀1：75*6+90*2 切3.6t。排刀2：75*4+77*2+86*2切2.4t。排刀3：142*4+75切1.1t。管芯内径500mm，轻涂油， 浙江银帆。厚度公差0.29-0.3mm，宽度公差+0/-0.1mm | 1 |  | 是 | 是 | 14 | 1
分剪 | JL1224030171/24 | JL1224030171 | 东方分剪5# | 合格 | 合格品 | 乙 | 尹斌斌,樊小兵 | 0 | 134 |  | 0 | 0.3 | 75 | 排刀1：75*6+90*2 切3.6t。排刀2：75*4+77*2+86*2切2.4t。排刀3：142*4+75切1.1t。管芯内径500mm，轻涂油， 浙江银帆。厚度公差0.29-0.3mm，宽度公差+0/-0.1mm |  | 31010041 | 小品种钢卷 | 0.3-SPCC | 31020053 | 小品种钢分切带 | 0.3-SPCC |  | 10 | MO001619 | MO001619-001-24 | FJ001 | 分剪模板 | 7100 | 2024-07-15 | 2024-07-15 | 3 | 2024-07-17 12:43:03 | 2024-07-17 12:57:53 | 江苏东方九天新能源材料有限公司 |  | 尹斌斌 |  | 1 | 0.3 | 0 | 75 | 1 | JL1224030171/24 | 排刀1：75*6+90*2 切3.6t。排刀2：75*4+77*2+86*2切2.4t。排刀3：142*4+75切1.1t。管芯内径500mm，轻涂油， 浙江银帆。厚度公差0.29-0.3mm，宽度公差+0/-0.1mm | 1 |  | 是 | 是 | 14 | 1
分剪 | JL1224030171/23 | JL1224030171 | 东方分剪5# | 合格 | 合格品 | 乙 | 尹斌斌,樊小兵 | 0 | 135 |  | 0 | 0.3 | 75 | 排刀1：75*6+90*2 切3.6t。排刀2：75*4+77*2+86*2切2.4t。排刀3：142*4+75切1.1t。管芯内径500mm，轻涂油， 浙江银帆。厚度公差0.29-0.3mm，宽度公差+0/-0.1mm |  | 31010041 | 小品种钢卷 | 0.3-SPCC | 31020053 | 小品种钢分切带 | 0.3-SPCC |  | 10 | MO001619 | MO001619-001-23 | FJ001 | 分剪模板 | 7100 | 2024-07-15 | 2024-07-15 | 3 | 2024-07-17 12:43:03 | 2024-07-17 12:57:53 | 江苏东方九天新能源材料有限公司 |  | 尹斌斌 |  | 1 | 0.3 | 0 | 75 | 1 | JL1224030171/23 | 排刀1：75*6+90*2 切3.6t。排刀2：75*4+77*2+86*2切2.4t。排刀3：142*4+75切1.1t。管芯内径500mm，轻涂油， 浙江银帆。厚度公差0.29-0.3mm，宽度公差+0/-0.1mm | 1 |  | 是 | 是 | 14 | 1
分剪 | JL1224030171/22 | JL1224030171 | 东方分剪5# | 合格 | 合格品 | 乙 | 尹斌斌,樊小兵 | 0 | 135 |  | 0 | 0.3 | 75 | 排刀1：75*6+90*2 切3.6t。排刀2：75*4+77*2+86*2切2.4t。排刀3：142*4+75切1.1t。管芯内径500mm，轻涂油， 浙江银帆。厚度公差0.29-0.3mm，宽度公差+0/-0.1mm |  | 31010041 | 小品种钢卷 | 0.3-SPCC | 31020053 | 小品种钢分切带 | 0.3-SPCC |  | 10 | MO001619 | MO001619-001-22 | FJ001 | 分剪模板 | 7100 | 2024-07-15 | 2024-07-15 | 3 | 2024-07-17 12:43:03 | 2024-07-17 12:57:53 | 江苏东方九天新能源材料有限公司 |  | 尹斌斌 |  | 1 | 0.3 | 0 | 75 | 1 | JL1224030171/22 | 排刀1：75*6+90*2 切3.6t。排刀2：75*4+77*2+86*2切2.4t。排刀3：142*4+75切1.1t。管芯内径500mm，轻涂油， 浙江银帆。厚度公差0.29-0.3mm，宽度公差+0/-0.1mm | 1 |  | 是 | 是 | 14 | 1
分剪 | JL1224030171/21 | JL1224030171 | 东方分剪5# | 合格 | 合格品 | 乙 | 尹斌斌,樊小兵 | 0 | 136 |  | 0 | 0.3 | 75 | 排刀1：75*6+90*2 切3.6t。排刀2：75*4+77*2+86*2切2.4t。排刀3：142*4+75切1.1t。管芯内径500mm，轻涂油， 浙江银帆。厚度公差0.29-0.3mm，宽度公差+0/-0.1mm |  | 31010041 | 小品种钢卷 | 0.3-SPCC | 31020053 | 小品种钢分切带 | 0.3-SPCC |  | 10 | MO001619 | MO001619-001-21 | FJ001 | 分剪模板 | 7100 | 2024-07-15 | 2024-07-15 | 3 | 2024-07-17 12:43:03 | 2024-07-17 12:57:53 | 江苏东方九天新能源材料有限公司 |  | 尹斌斌 |  | 1 | 0.3 | 0 | 75 | 1 | JL1224030171/21 | 排刀1：75*6+90*2 切3.6t。排刀2：75*4+77*2+86*2切2.4t。排刀3：142*4+75切1.1t。管芯内径500mm，轻涂油， 浙江银帆。厚度公差0.29-0.3mm，宽度公差+0/-0.1mm | 1 |  | 是 | 是 | 14 | 1
分剪 | JL1224030171/20 | JL1224030171 | 东方分剪5# | 合格 | 合格品 | 乙 | 尹斌斌,樊小兵 | 0 | 156 |  | 0 | 0.3 | 86 | 排刀1：75*6+90*2 切3.6t。排刀2：75*4+77*2+86*2切2.4t。排刀3：142*4+75切1.1t。管芯内径500mm，轻涂油， 浙江银帆。厚度公差0.29-0.3mm，宽度公差+0/-0.1mm |  | 31010041 | 小品种钢卷 | 0.3-SPCC | 31020053 | 小品种钢分切带 | 0.3-SPCC |  | 10 | MO001619 | MO001619-001-20 | FJ001 | 分剪模板 | 7100 | 2024-07-15 | 2024-07-15 | 3 | 2024-07-17 12:43:03 | 2024-07-17 12:57:53 | 江苏东方九天新能源材料有限公司 |  | 尹斌斌 |  | 1 | 0.3 | 0 | 86 | 1 | JL1224030171/20 | 排刀1：75*6+90*2 切3.6t。排刀2：75*4+77*2+86*2切2.4t。排刀3：142*4+75切1.1t。管芯内径500mm，轻涂油， 浙江银帆。厚度公差0.29-0.3mm，宽度公差+0/-0.1mm | 1 |  | 是 | 是 | 14 | 1
分剪 | JL1224030171/19 | JL1224030171 | 东方分剪5# | 合格 | 合格品 | 乙 | 尹斌斌,樊小兵 | 0 | 156 |  | 0 | 0.3 | 86 | 排刀1：75*6+90*2 切3.6t。排刀2：75*4+77*2+86*2切2.4t。排刀3：142*4+75切1.1t。管芯内径500mm，轻涂油， 浙江银帆。厚度公差0.29-0.3mm，宽度公差+0/-0.1mm |  | 31010041 | 小品种钢卷 | 0.3-SPCC | 31020053 | 小品种钢分切带 | 0.3-SPCC |  | 10 | MO001619 | MO001619-001-19 | FJ001 | 分剪模板 | 7100 | 2024-07-15 | 2024-07-15 | 3 | 2024-07-17 12:43:03 | 2024-07-17 12:57:53 | 江苏东方九天新能源材料有限公司 |  | 尹斌斌 |  | 1 | 0.3 | 0 | 86 | 1 | JL1224030171/19 | 排刀1：75*6+90*2 切3.6t。排刀2：75*4+77*2+86*2切2.4t。排刀3：142*4+75切1.1t。管芯内径500mm，轻涂油， 浙江银帆。厚度公差0.29-0.3mm，宽度公差+0/-0.1mm | 1 |  | 是 | 是 | 14 | 1
分剪 | JL1224030171/18 | JL1224030171 | 东方分剪5# | 合格 | 合格品 | 乙 | 尹斌斌,樊小兵 | 0 | 140 |  | 0 | 0.3 | 77 | 排刀1：75*6+90*2 切3.6t。排刀2：75*4+77*2+86*2切2.4t。排刀3：142*4+75切1.1t。管芯内径500mm，轻涂油， 浙江银帆。厚度公差0.29-0.3mm，宽度公差+0/-0.1mm |  | 31010041 | 小品种钢卷 | 0.3-SPCC | 31020053 | 小品种钢分切带 | 0.3-SPCC |  | 10 | MO001619 | MO001619-001-18 | FJ001 | 分剪模板 | 7100 | 2024-07-15 | 2024-07-15 | 3 | 2024-07-17 12:43:03 | 2024-07-17 12:57:53 | 江苏东方九天新能源材料有限公司 |  | 尹斌斌 |  | 1 | 0.3 | 0 | 77 | 1 | JL1224030171/18 | 排刀1：75*6+90*2 切3.6t。排刀2：75*4+77*2+86*2切2.4t。排刀3：142*4+75切1.1t。管芯内径500mm，轻涂油， 浙江银帆。厚度公差0.29-0.3mm，宽度公差+0/-0.1mm | 1 |  | 是 | 是 | 14 | 1
分剪 | JL1224030171/17 | JL1224030171 | 东方分剪5# | 合格 | 合格品 | 乙 | 尹斌斌,樊小兵 | 0 | 140 |  | 0 | 0.3 | 77 | 排刀1：75*6+90*2 切3.6t。排刀2：75*4+77*2+86*2切2.4t。排刀3：142*4+75切1.1t。管芯内径500mm，轻涂油， 浙江银帆。厚度公差0.29-0.3mm，宽度公差+0/-0.1mm |  | 31010041 | 小品种钢卷 | 0.3-SPCC | 31020053 | 小品种钢分切带 | 0.3-SPCC |  | 10 | MO001619 | MO001619-001-17 | FJ001 | 分剪模板 | 7100 | 2024-07-15 | 2024-07-15 | 3 | 2024-07-17 12:43:03 | 2024-07-17 12:57:53 | 江苏东方九天新能源材料有限公司 |  | 尹斌斌 |  | 1 | 0.3 | 0 | 77 | 1 | JL1224030171/17 | 排刀1：75*6+90*2 切3.6t。排刀2：75*4+77*2+86*2切2.4t。排刀3：142*4+75切1.1t。管芯内径500mm，轻涂油， 浙江银帆。厚度公差0.29-0.3mm，宽度公差+0/-0.1mm | 1 |  | 是 | 是 | 14 | 1
分剪 | JL1224030171/16 | JL1224030171 | 东方分剪5# | 合格 | 合格品 | 乙 | 尹斌斌,樊小兵 | 0 | 248 |  | 0 | 0.3 | 90 | 排刀1：75*6+90*2 切3.6t。排刀2：75*4+77*2+86*2切2.4t。排刀3：142*4+75切1.1t。管芯内径500mm，轻涂油， 浙江银帆。厚度公差0.29-0.3mm，宽度公差+0/-0.1mm |  | 31010041 | 小品种钢卷 | 0.3-SPCC | 31020053 | 小品种钢分切带 | 0.3-SPCC |  | 10 | MO001619 | MO001619-001-16 | FJ001 | 分剪模板 | 7100 | 2024-07-15 | 2024-07-15 | 3 | 2024-07-17 12:43:03 | 2024-07-17 12:57:53 | 江苏东方九天新能源材料有限公司 |  | 尹斌斌 |  | 1 | 0.3 | 0 | 90 | 1 | JL1224030171/16 | 排刀1：75*6+90*2 切3.6t。排刀2：75*4+77*2+86*2切2.4t。排刀3：142*4+75切1.1t。管芯内径500mm，轻涂油， 浙江银帆。厚度公差0.29-0.3mm，宽度公差+0/-0.1mm | 1 |  | 是 | 是 | 14 | 1
分剪 | JL1224030171/15 | JL1224030171 | 东方分剪5# | 合格 | 合格品 | 乙 | 尹斌斌,樊小兵 | 0 | 250 |  | 0 | 0.3 | 90 | 排刀1：75*6+90*2 切3.6t。排刀2：75*4+77*2+86*2切2.4t。排刀3：142*4+75切1.1t。管芯内径500mm，轻涂油， 浙江银帆。厚度公差0.29-0.3mm，宽度公差+0/-0.1mm |  | 31010041 | 小品种钢卷 | 0.3-SPCC | 31020053 | 小品种钢分切带 | 0.3-SPCC |  | 10 | MO001619 | MO001619-001-15 | FJ001 | 分剪模板 | 7100 | 2024-07-15 | 2024-07-15 | 3 | 2024-07-17 12:43:03 | 2024-07-17 12:57:53 | 江苏东方九天新能源材料有限公司 |  | 尹斌斌 |  | 1 | 0.3 | 0 | 90 | 1 | JL1224030171/15 | 排刀1：75*6+90*2 切3.6t。排刀2：75*4+77*2+86*2切2.4t。排刀3：142*4+75切1.1t。管芯内径500mm，轻涂油， 浙江银帆。厚度公差0.29-0.3mm，宽度公差+0/-0.1mm | 1 |  | 是 | 是 | 14 | 1
分剪 | JL1224030171/14 | JL1224030171 | 东方分剪5# | 合格 | 合格品 | 乙 | 尹斌斌,樊小兵 | 0 | 209 |  | 0 | 0.3 | 75 | 排刀1：75*6+90*2 切3.6t。排刀2：75*4+77*2+86*2切2.4t。排刀3：142*4+75切1.1t。管芯内径500mm，轻涂油， 浙江银帆。厚度公差0.29-0.3mm，宽度公差+0/-0.1mm |  | 31010041 | 小品种钢卷 | 0.3-SPCC | 31020053 | 小品种钢分切带 | 0.3-SPCC |  | 10 | MO001619 | MO001619-001-14 | FJ001 | 分剪模板 | 7100 | 2024-07-15 | 2024-07-15 | 3 | 2024-07-17 12:43:03 | 2024-07-17 12:57:53 | 江苏东方九天新能源材料有限公司 |  | 尹斌斌 |  | 1 | 0.3 | 0 | 75 | 1 | JL1224030171/14 | 排刀1：75*6+90*2 切3.6t。排刀2：75*4+77*2+86*2切2.4t。排刀3：142*4+75切1.1t。管芯内径500mm，轻涂油， 浙江银帆。厚度公差0.29-0.3mm，宽度公差+0/-0.1mm | 1 |  | 是 | 是 | 14 | 1
分剪 | JL1224030171/13 | JL1224030171 | 东方分剪5# | 合格 | 合格品 | 乙 | 尹斌斌,樊小兵 | 0 | 209 |  | 0 | 0.3 | 75 | 排刀1：75*6+90*2 切3.6t。排刀2：75*4+77*2+86*2切2.4t。排刀3：142*4+75切1.1t。管芯内径500mm，轻涂油， 浙江银帆。厚度公差0.29-0.3mm，宽度公差+0/-0.1mm |  | 31010041 | 小品种钢卷 | 0.3-SPCC | 31020053 | 小品种钢分切带 | 0.3-SPCC |  | 10 | MO001619 | MO001619-001-13 | FJ001 | 分剪模板 | 7100 | 2024-07-15 | 2024-07-15 | 3 | 2024-07-17 12:43:03 | 2024-07-17 12:57:53 | 江苏东方九天新能源材料有限公司 |  | 尹斌斌 |  | 1 | 0.3 | 0 | 75 | 1 | JL1224030171/13 | 排刀1：75*6+90*2 切3.6t。排刀2：75*4+77*2+86*2切2.4t。排刀3：142*4+75切1.1t。管芯内径500mm，轻涂油， 浙江银帆。厚度公差0.29-0.3mm，宽度公差+0/-0.1mm | 1 |  | 是 | 是 | 14 | 1
分剪 | JL1224030171/12 | JL1224030171 | 东方分剪5# | 合格 | 合格品 | 乙 | 尹斌斌,樊小兵 | 0 | 210 |  | 0 | 0.3 | 75 | 排刀1：75*6+90*2 切3.6t。排刀2：75*4+77*2+86*2切2.4t。排刀3：142*4+75切1.1t。管芯内径500mm，轻涂油， 浙江银帆。厚度公差0.29-0.3mm，宽度公差+0/-0.1mm |  | 31010041 | 小品种钢卷 | 0.3-SPCC | 31020053 | 小品种钢分切带 | 0.3-SPCC |  | 10 | MO001619 | MO001619-001-12 | FJ001 | 分剪模板 | 7100 | 2024-07-15 | 2024-07-15 | 3 | 2024-07-17 12:43:03 | 2024-07-17 12:57:53 | 江苏东方九天新能源材料有限公司 |  | 尹斌斌 |  | 1 | 0.3 | 0 | 75 | 1 | JL1224030171/12 | 排刀1：75*6+90*2 切3.6t。排刀2：75*4+77*2+86*2切2.4t。排刀3：142*4+75切1.1t。管芯内径500mm，轻涂油， 浙江银帆。厚度公差0.29-0.3mm，宽度公差+0/-0.1mm | 1 |  | 是 | 是 | 14 | 1
分剪 | JL1224030171/11 | JL1224030171 | 东方分剪5# | 合格 | 合格品 | 乙 | 尹斌斌,樊小兵 | 0 | 210 |  | 0 | 0.3 | 75 | 排刀1：75*6+90*2 切3.6t。排刀2：75*4+77*2+86*2切2.4t。排刀3：142*4+75切1.1t。管芯内径500mm，轻涂油， 浙江银帆。厚度公差0.29-0.3mm，宽度公差+0/-0.1mm |  | 31010041 | 小品种钢卷 | 0.3-SPCC | 31020053 | 小品种钢分切带 | 0.3-SPCC |  | 10 | MO001619 | MO001619-001-11 | FJ001 | 分剪模板 | 7100 | 2024-07-15 | 2024-07-15 | 3 | 2024-07-17 12:43:03 | 2024-07-17 12:57:53 | 江苏东方九天新能源材料有限公司 |  | 尹斌斌 |  | 1 | 0.3 | 0 | 75 | 1 | JL1224030171/11 | 排刀1：75*6+90*2 切3.6t。排刀2：75*4+77*2+86*2切2.4t。排刀3：142*4+75切1.1t。管芯内径500mm，轻涂油， 浙江银帆。厚度公差0.29-0.3mm，宽度公差+0/-0.1mm | 1 |  | 是 | 是 | 14 | 1
分剪 | JL1224030171/10 | JL1224030171 | 东方分剪5# | 合格 | 合格品 | 乙 | 尹斌斌,樊小兵 | 0 | 211 |  | 0 | 0.3 | 75 | 排刀1：75*6+90*2 切3.6t。排刀2：75*4+77*2+86*2切2.4t。排刀3：142*4+75切1.1t。管芯内径500mm，轻涂油， 浙江银帆。厚度公差0.29-0.3mm，宽度公差+0/-0.1mm |  | 31010041 | 小品种钢卷 | 0.3-SPCC | 31020053 | 小品种钢分切带 | 0.3-SPCC |  | 10 | MO001619 | MO001619-001-10 | FJ001 | 分剪模板 | 7100 | 2024-07-15 | 2024-07-15 | 3 | 2024-07-17 12:43:03 | 2024-07-17 12:57:53 | 江苏东方九天新能源材料有限公司 |  | 尹斌斌 |  | 1 | 0.3 | 0 | 75 | 1 | JL1224030171/10 | 排刀1：75*6+90*2 切3.6t。排刀2：75*4+77*2+86*2切2.4t。排刀3：142*4+75切1.1t。管芯内径500mm，轻涂油， 浙江银帆。厚度公差0.29-0.3mm，宽度公差+0/-0.1mm | 1 |  | 是 | 是 | 14 | 1
分剪 | JL1224030171/9 | JL1224030171 | 东方分剪5# | 合格 | 合格品 | 乙 | 尹斌斌,樊小兵 | 0 | 211 |  | 0 | 0.3 | 75 | 排刀1：75*6+90*2 切3.6t。排刀2：75*4+77*2+86*2切2.4t。排刀3：142*4+75切1.1t。管芯内径500mm，轻涂油， 浙江银帆。厚度公差0.29-0.3mm，宽度公差+0/-0.1mm |  | 31010041 | 小品种钢卷 | 0.3-SPCC | 31020053 | 小品种钢分切带 | 0.3-SPCC |  | 10 | MO001619 | MO001619-001-09 | FJ001 | 分剪模板 | 7100 | 2024-07-15 | 2024-07-15 | 3 | 2024-07-17 12:43:03 | 2024-07-17 12:57:53 | 江苏东方九天新能源材料有限公司 |  | 尹斌斌 |  | 1 | 0.3 | 0 | 75 | 1 | JL1224030171/9 | 排刀1：75*6+90*2 切3.6t。排刀2：75*4+77*2+86*2切2.4t。排刀3：142*4+75切1.1t。管芯内径500mm，轻涂油， 浙江银帆。厚度公差0.29-0.3mm，宽度公差+0/-0.1mm | 1 |  | 是 | 是 | 14 | 1
分剪 | JL1224030171/8 | JL1224030171 | 东方分剪5# | 合格 | 合格品 | 乙 | 尹斌斌,樊小兵 | 0 | 247 |  | 0 | 0.3 | 90 | 排刀1：75*6+90*2 切3.6t。排刀2：75*4+77*2+86*2切2.4t。排刀3：142*4+75切1.1t。管芯内径500mm，轻涂油， 浙江银帆。厚度公差0.29-0.3mm，宽度公差+0/-0.1mm |  | 31010041 | 小品种钢卷 | 0.3-SPCC | 31020053 | 小品种钢分切带 | 0.3-SPCC |  | 10 | MO001619 | MO001619-001-08 | FJ001 | 分剪模板 | 7100 | 2024-07-15 | 2024-07-15 | 3 | 2024-07-17 12:43:03 | 2024-07-17 12:57:53 | 江苏东方九天新能源材料有限公司 |  | 尹斌斌 |  | 1 | 0.3 | 0 | 90 | 1 | JL1224030171/8 | 排刀1：75*6+90*2 切3.6t。排刀2：75*4+77*2+86*2切2.4t。排刀3：142*4+75切1.1t。管芯内径500mm，轻涂油， 浙江银帆。厚度公差0.29-0.3mm，宽度公差+0/-0.1mm | 1 |  | 是 | 是 | 14 | 1
分剪 | JL1224030171/7 | JL1224030171 | 东方分剪5# | 合格 | 合格品 | 乙 | 尹斌斌,樊小兵 | 0 | 249 |  | 0 | 0.3 | 90 | 排刀1：75*6+90*2 切3.6t。排刀2：75*4+77*2+86*2切2.4t。排刀3：142*4+75切1.1t。管芯内径500mm，轻涂油， 浙江银帆。厚度公差0.29-0.3mm，宽度公差+0/-0.1mm |  | 31010041 | 小品种钢卷 | 0.3-SPCC | 31020053 | 小品种钢分切带 | 0.3-SPCC |  | 10 | MO001619 | MO001619-001-07 | FJ001 | 分剪模板 | 7100 | 2024-07-15 | 2024-07-15 | 3 | 2024-07-17 12:43:03 | 2024-07-17 12:57:53 | 江苏东方九天新能源材料有限公司 |  | 尹斌斌 |  | 1 | 0.3 | 0 | 90 | 1 | JL1224030171/7 | 排刀1：75*6+90*2 切3.6t。排刀2：75*4+77*2+86*2切2.4t。排刀3：142*4+75切1.1t。管芯内径500mm，轻涂油， 浙江银帆。厚度公差0.29-0.3mm，宽度公差+0/-0.1mm | 1 |  | 是 | 是 | 14 | 1
分剪 | JL1224030171/6 | JL1224030171 | 东方分剪5# | 合格 | 合格品 | 乙 | 尹斌斌,樊小兵 | 0 | 208 |  | 0 | 0.3 | 75 | 排刀1：75*6+90*2 切3.6t。排刀2：75*4+77*2+86*2切2.4t。排刀3：142*4+75切1.1t。管芯内径500mm，轻涂油， 浙江银帆。厚度公差0.29-0.3mm，宽度公差+0/-0.1mm |  | 31010041 | 小品种钢卷 | 0.3-SPCC | 31020053 | 小品种钢分切带 | 0.3-SPCC |  | 10 | MO001619 | MO001619-001-06 | FJ001 | 分剪模板 | 7100 | 2024-07-15 | 2024-07-15 | 3 | 2024-07-17 12:43:03 | 2024-07-17 12:57:53 | 江苏东方九天新能源材料有限公司 |  | 尹斌斌 |  | 1 | 0.3 | 0 | 75 | 1 | JL1224030171/6 | 排刀1：75*6+90*2 切3.6t。排刀2：75*4+77*2+86*2切2.4t。排刀3：142*4+75切1.1t。管芯内径500mm，轻涂油， 浙江银帆。厚度公差0.29-0.3mm，宽度公差+0/-0.1mm | 1 |  | 是 | 是 | 14 | 1
分剪 | JL1224030171/5 | JL1224030171 | 东方分剪5# | 合格 | 合格品 | 乙 | 尹斌斌,樊小兵 | 0 | 208 |  | 0 | 0.3 | 75 | 排刀1：75*6+90*2 切3.6t。排刀2：75*4+77*2+86*2切2.4t。排刀3：142*4+75切1.1t。管芯内径500mm，轻涂油， 浙江银帆。厚度公差0.29-0.3mm，宽度公差+0/-0.1mm |  | 31010041 | 小品种钢卷 | 0.3-SPCC | 31020053 | 小品种钢分切带 | 0.3-SPCC |  | 10 | MO001619 | MO001619-001-05 | FJ001 | 分剪模板 | 7100 | 2024-07-15 | 2024-07-15 | 3 | 2024-07-17 12:43:03 | 2024-07-17 12:57:53 | 江苏东方九天新能源材料有限公司 |  | 尹斌斌 |  | 1 | 0.3 | 0 | 75 | 1 | JL1224030171/5 | 排刀1：75*6+90*2 切3.6t。排刀2：75*4+77*2+86*2切2.4t。排刀3：142*4+75切1.1t。管芯内径500mm，轻涂油， 浙江银帆。厚度公差0.29-0.3mm，宽度公差+0/-0.1mm | 1 |  | 是 | 是 | 14 | 1
分剪 | JL1224030171/4 | JL1224030171 | 东方分剪5# | 合格 | 合格品 | 乙 | 尹斌斌,樊小兵 | 0 | 208 |  | 0 | 0.3 | 75 | 排刀1：75*6+90*2 切3.6t。排刀2：75*4+77*2+86*2切2.4t。排刀3：142*4+75切1.1t。管芯内径500mm，轻涂油， 浙江银帆。厚度公差0.29-0.3mm，宽度公差+0/-0.1mm |  | 31010041 | 小品种钢卷 | 0.3-SPCC | 31020053 | 小品种钢分切带 | 0.3-SPCC |  | 10 | MO001619 | MO001619-001-04 | FJ001 | 分剪模板 | 7100 | 2024-07-15 | 2024-07-15 | 3 | 2024-07-17 12:43:03 | 2024-07-17 12:57:53 | 江苏东方九天新能源材料有限公司 |  | 尹斌斌 |  | 1 | 0.3 | 0 | 75 | 1 | JL1224030171/4 | 排刀1：75*6+90*2 切3.6t。排刀2：75*4+77*2+86*2切2.4t。排刀3：142*4+75切1.1t。管芯内径500mm，轻涂油， 浙江银帆。厚度公差0.29-0.3mm，宽度公差+0/-0.1mm | 1 |  | 是 | 是 | 14 | 1
分剪 | JL1224030171/3 | JL1224030171 | 东方分剪5# | 合格 | 合格品 | 乙 | 尹斌斌,樊小兵 | 0 | 209 |  | 0 | 0.3 | 75 | 排刀1：75*6+90*2 切3.6t。排刀2：75*4+77*2+86*2切2.4t。排刀3：142*4+75切1.1t。管芯内径500mm，轻涂油， 浙江银帆。厚度公差0.29-0.3mm，宽度公差+0/-0.1mm |  | 31010041 | 小品种钢卷 | 0.3-SPCC | 31020053 | 小品种钢分切带 | 0.3-SPCC |  | 10 | MO001619 | MO001619-001-03 | FJ001 | 分剪模板 | 7100 | 2024-07-15 | 2024-07-15 | 3 | 2024-07-17 12:43:03 | 2024-07-17 12:57:53 | 江苏东方九天新能源材料有限公司 |  | 尹斌斌 |  | 1 | 0.3 | 0 | 75 | 1 | JL1224030171/3 | 排刀1：75*6+90*2 切3.6t。排刀2：75*4+77*2+86*2切2.4t。排刀3：142*4+75切1.1t。管芯内径500mm，轻涂油， 浙江银帆。厚度公差0.29-0.3mm，宽度公差+0/-0.1mm | 1 |  | 是 | 是 | 14 | 1
分剪 | JL1224030171/2 | JL1224030171 | 东方分剪5# | 合格 | 合格品 | 乙 | 尹斌斌,樊小兵 | 0 | 209 |  | 0 | 0.3 | 75 | 排刀1：75*6+90*2 切3.6t。排刀2：75*4+77*2+86*2切2.4t。排刀3：142*4+75切1.1t。管芯内径500mm，轻涂油， 浙江银帆。厚度公差0.29-0.3mm，宽度公差+0/-0.1mm |  | 31010041 | 小品种钢卷 | 0.3-SPCC | 31020053 | 小品种钢分切带 | 0.3-SPCC |  | 10 | MO001619 | MO001619-001-02 | FJ001 | 分剪模板 | 7100 | 2024-07-15 | 2024-07-15 | 3 | 2024-07-17 12:43:03 | 2024-07-17 12:57:53 | 江苏东方九天新能源材料有限公司 |  | 尹斌斌 |  | 1 | 0.3 | 0 | 75 | 1 | JL1224030171/2 | 排刀1：75*6+90*2 切3.6t。排刀2：75*4+77*2+86*2切2.4t。排刀3：142*4+75切1.1t。管芯内径500mm，轻涂油， 浙江银帆。厚度公差0.29-0.3mm，宽度公差+0/-0.1mm | 1 |  | 是 | 是 | 14 | 1
分剪 | JL1224030171/1 | JL1224030171 | 东方分剪5# | 合格 | 合格品 | 乙 | 尹斌斌,樊小兵 | 0 | 164 |  | 0 | 0.3 | 75 | 排刀1：75*6+90*2 切3.6t。排刀2：75*4+77*2+86*2切2.4t。排刀3：142*4+75切1.1t。管芯内径500mm，轻涂油， 浙江银帆。厚度公差0.29-0.3mm，宽度公差+0/-0.1mm |  | 31010041 | 小品种钢卷 | 0.3-SPCC | 31020053 | 小品种钢分切带 | 0.3-SPCC |  | 10 | MO001619 | MO001619-001-01 | FJ001 | 分剪模板 | 7100 | 2024-07-15 | 2024-07-15 | 3 | 2024-07-17 12:43:03 | 2024-07-17 12:57:53 | 江苏东方九天新能源材料有限公司 |  | 尹斌斌 |  | 1 | 0.3 | 0 | 75 | 1 | JL1224030171/1 | 排刀1：75*6+90*2 切3.6t。排刀2：75*4+77*2+86*2切2.4t。排刀3：142*4+75切1.1t。管芯内径500mm，轻涂油， 浙江银帆。厚度公差0.29-0.3mm，宽度公差+0/-0.1mm | 1 |  | 是 | 是 | 14 | 1
最终脱脂 | DL0024060006 | DL0024060006 | 东方950脱脂1# | 合格 | 合格品 | 乙 | 何晓健,张东兵 | 5600 | 5490 | 0.9804 | 4050 | 0.31 | 565 | 昆山富维：脱脂（单位张力6.5）、转退火 |  | 20100072 | 轧硬 | 0.6*565-SPCC | 31010032 | 小品种钢卷 | 0.31-SPCC |  | 30 | MO001464 | MO001464-001 | XPZG001 | 小品种钢前处理模板 | 5675 | 2024-07-10 | 2024-07-20 | 3 | 2024-07-17 12:49:06 | 2024-07-17 12:49:30 | 江苏东方九天新能源材料有限公司 | 235746 | 何晓健 |  |  | 0.31 | 4080 | 565 | 1 | DL0024060006 | 昆山富维：（0.31*565）厚度公差：+0/-0.01mm，HV80-110,粗糙度0.5-0.7um,卷重2-3吨,取A4纸贴打包后贴外面 |  |  | 否 | 否 | 1361 | 1
分剪翻包 | DL0024055100-11/1 | DL0024055100-11 | 东方分剪6# | 合格 | 合格品 | 乙 | 尹斌斌 | 243 | 188 | 0.7737 | 1200 | 0.254 | 80 |  |  | 31310013 | 镍钝化卷 | 0.254-SPCC | 31320013 | 镍钝化分切带 | 0.254-SPCC |  | 20 | MO001531 | MO001531-001-01 | FJ001 | 分剪模板 | 1850 | 2024-07-12 | 2024-07-12 | 3 | 2024-07-17 12:20:02 | 2024-07-17 12:25:01 | 江苏东方九天新能源材料有限公司 |  | 尹斌斌 |  | 1 | 0.254 | 0 | 80 | 1 | DL0024055100-11/1 | 1：排刀规格 80*6+102.4 海金杜门 SPCC-Ni 镍层：A面1.9um / B面 0.38um，注：1.成品表面不允许有擦划伤 顶压伤 刀印 油污 2.成品按顺时针摆放，每一片用3*3MM的木条隔开。厚度公差+/-0.01mm，宽度公差+/-0.13mm | 1 |  | 是 | 是 | 1 | 1
铬钝化 | JG1224070029 | JG1224070029 | 东方铬钝化750 | 合格 | 合格品 | 甲 | 孙锋 | 5290 | 5285 | 0.9991 | 7200 | 0.15 | 610 | 镀铬80-100 |  | 30210011 | 光亮卷 | 0.15-SPCC | 30110011 | 铬钝化卷 | 0.15-SPCC |  | 10 | MO001682 | MO001682-004 | GDH001 | 铬钝化模板 | 5290 | 2024-07-16 | 2024-07-16 | 3 | 2024-07-17 11:30:34 | 2024-07-17 12:24:18 | 江苏东方九天新能源材料有限公司 | 244755 | 倪兵 |  |  | 0.15 | 7160 | 610 | 1 | JG1224070029 |  | 1 | 色差，辊印， | 是 | 是 | 54 | 4
最终平整 | DL002406001422 | DL0024060014 | 东方850平整 | 合格 | 合格品 | 乙 | 鞠承,姚学禹 | 2830 | 2830 | 1 | 1150 | 0.51 | 610 | 昆山宝必达：850平整用Ra1.0-1.2um毛化辊，厚度公差：0.50-0.52mm，硬度85-105HV，粗糙度0.5-0.8μm. | Y氧化边(板面),Z振纹(板面) | 20100082 | 轧硬 | 0.6*610-SPCC | 31010052 | 小品种钢卷 | 0.51-SPCC |  | 50 | MO001277 | MO001277-001-02-02 | XPZG001 | 小品种钢前处理模板 | 12295 | 2024-07-06 | 2024-07-18 | 2 | 2024-07-17 11:07:43 | 2024-07-17 12:17:45 | 江苏东方九天新能源材料有限公司 |  | 鞠承 |  | 1 | 0.51 | 1150 | 610 | 1 | DL002406001422 | 昆山宝必达（0.51*610）厚度±0.01mm，HV85-105,粗糙度0.5-0.8μM，卷重2-3吨 | 1 | Y氧化边(板面),Z振纹(板面) | 是 | 是 | 1488 | 1
最终平整 | DL002406001421 | DL0024060014 | 东方850平整 | 合格 | 合格品 | 乙 | 鞠承,姚学禹 | 2970 | 2970 | 1 | 1200 | 0.51 | 610 | 昆山宝必达：850平整用Ra1.0-1.2um毛化辊，厚度公差：0.50-0.52mm，硬度85-105HV，粗糙度0.5-0.8μm. | Z振纹(板面),T停机斑(50米轻微，),S砂轮印(板面轻微),Y氧化边(两边) | 20100082 | 轧硬 | 0.6*610-SPCC | 31010052 | 小品种钢卷 | 0.51-SPCC |  | 50 | MO001277 | MO001277-001-02-01 | XPZG001 | 小品种钢前处理模板 | 12295 | 2024-07-06 | 2024-07-18 | 2 | 2024-07-17 11:07:43 | 2024-07-17 12:17:45 | 江苏东方九天新能源材料有限公司 |  | 鞠承 |  | 1 | 0.51 | 1200 | 610 | 1 | DL002406001421 | 昆山宝必达（0.51*610）厚度±0.01mm，HV85-105,粗糙度0.5-0.8μM，卷重2-3吨 | 1 | Z振纹(板面),T停机斑(50米轻微，),S砂轮印(板面轻微),Y氧化边(两边) | 是 | 是 | 1488 | 1
一次脱脂 | DL00240700311 | DL0024070031 | 东方950脱脂2# | 合格 | 让步接收 | 甲 | 韩成飞,周志平 | 6270 | 6270 | 1 | 2200 | 0.6 | 610 | 东莞鸿力：脱脂（单位张力5.0）、转退火 | X细划伤(),S色差条印() | 20100082 | 轧硬 | 0.6*610-SPCC | 31010010 | 小品种钢卷 | 0.15-SPCC |  | 10 | MO001608 | MO001608-003-01 | XPZG001 | 小品种钢前处理模板 | 12210 | 2024-07-15 | 2024-07-15 | 3 | 2024-07-17 05:29:30 | 2024-07-17 12:14:24 | 江苏东方九天新能源材料有限公司 |  | 周志平 |  | 1 | 0.6 | 2200 | 610 | 1 | DL00240700311 | 东莞鸿力：厚度-0.01，HV90-110粗糙度≤0.15，卷重在2-3.5吨 |  | X细划伤(),S色差条印() |  |  | 5316 | 3
一次脱脂 | DL00240700312 | DL0024070031 | 东方950脱脂2# | 合格 | 让步接收 | 甲 | 韩成飞,周志平 | 5915 | 5915 | 1 | 2080 | 0.6 | 610 | 东莞鸿力：脱脂（单位张力5.0）、转退火 | X细划伤(),S色差条印() | 20100082 | 轧硬 | 0.6*610-SPCC | 31010010 | 小品种钢卷 | 0.15-SPCC |  | 10 | MO001608 | MO001608-003-02 | XPZG001 | 小品种钢前处理模板 | 12210 | 2024-07-15 | 2024-07-15 | 3 | 2024-07-17 05:29:30 | 2024-07-17 12:14:05 | 江苏东方九天新能源材料有限公司 |  | 周志平 |  | 1 | 0.6 | 2080 | 610 | 1 | DL00240700312 | 东莞鸿力：厚度-0.01，HV90-110粗糙度≤0.15，卷重在2-3.5吨 |  | X细划伤(),S色差条印() |  |  | 5316 | 3
铬钝化 | JG12240602301 | JG12240602301 | 东方铬钝化950 | 合格 | 让步接收 | 甲 | 夏亚军 | 1770 | 1759 | 0.9938 | 3240 | 0.1 | 710 | / | 尾部150米顶伤印 折印 | 30210015 | 光亮卷 | 0.1-SPCC | 30110014 | 铬钝化卷 | 0.1-SPCC |  | 10 | MO001266 | MO001266-011 | GDH001 | 铬钝化模板 | 1770 | 2024-07-06 | 2024-07-06 | 2 | 2024-07-17 11:51:23 | 2024-07-17 11:53:01 | 江苏东方九天新能源材料有限公司 | 208736 | 孙槐兵 |  |  | 0.1 | 3260 | 710 | 1 | JG12240602301 |  | 1 | S色差(色差 尾150米顶伤印 折印) | 是 | 是 | 2 | 11
铬钝化 | JG1224060357 | JG1224060357 | 东方铬钝化750 | 合格 | 让步接收 | 甲 | 周建锋 | 5290 | 5285 | 0.9991 | 7180 | 0.15 | 610 | 镀铬80-100 | 色差，辊印，亮斑，线辊印 | 30210011 | 光亮卷 | 0.15-SPCC | 30110011 | 铬钝化卷 | 0.15-SPCC |  | 10 | MO001682 | MO001682-018 | GDH001 | 铬钝化模板 | 5290 | 2024-07-16 | 2024-07-16 | 3 | 2024-07-17 10:52:08 | 2024-07-17 11:29:02 | 江苏东方九天新能源材料有限公司 | 244770 | 倪兵 |  |  | 0.15 | 0 | 610 | 1 | JG1224060357 |  | 1 | 色差，辊印，亮斑，线辊印 | 是 | 是 | 37 | 18
铬钝化 | JG12240602222 | JG12240602222 | 东方铬钝化950 | 合格 | 合格品 | 甲 | 夏亚军 | 2360 | 2357 | 0.9987 | 4280 | 0.1 | 710 | / |  | 30210015 | 光亮卷 | 0.1-SPCC | 30110014 | 铬钝化卷 | 0.1-SPCC |  | 10 | MO001266 | MO001266-009 | GDH001 | 铬钝化模板 | 2360 | 2024-07-06 | 2024-07-06 | 2 | 2024-07-17 10:59:30 | 2024-07-17 11:19:42 | 江苏东方九天新能源材料有限公司 | 208734 | 孙槐兵 |  |  | 0.1 | 4290 | 710 | 1 | JG12240602222 |  | 1 |  | 是 | 是 | 20 | 9
一次退火 | JG12240703531 | JG1224070353 | 东方8# | 合格 |  | 乙 | 陈国,袁亚东,张天圣 | 4935 | 4935 | 1 | 2090 | 0.4 | 760 | 退火 装炉量20T-45T(620℃), 装炉量>45T (630℃） |  | 20100142 | 轧硬 | 0.4*760-SPCC | 30210004 | 光亮卷 | 0.125-SPCC |  | 20 | MO001554 | MO001554-007-01 | GLJ001 | 东方光亮卷前处理(0.4轧0.125mm) | 13515 | 2024-07-12 | 2024-07-12 | 5 | 2024-07-15 15:27:28 | 2024-07-17 11:18:22 | 江苏东方九天新能源材料有限公司 | 239536 | 张天圣 | 张天圣 |  | 0.4 | 2090 | 760 | 1 | JG12240703531 | 脱脂分一包4.9t，2050米，合格报工，轧0.125，米数控制在6800-6900米，厚度公差0.115-0.125，轧机按照0.12的中值设定轧制。剩余一包8.6t脱脂结束后报工，报工报待处理。特别注意按照此要求操作。 |  |  |  |  | 3852 | 7
一次退火 | DL00240600172 | DL0024060017 | 东方8# | 合格 |  | 乙 | 陈国,袁亚东,张天圣 | 6115 | 6115 | 1 | 2140 | 0.6 | 610 | 昆山富裕炜：退火（620℃）、转650轧机 |  | 20100082 | 轧硬 | 0.6*610-SPCC | 31010016 | 小品种钢卷 | 0.19-SPCC |  | 20 | MO001465 | MO001465-001-02 | XPZG001 | 小品种钢前处理模板 | 12285 | 2024-07-10 | 2024-07-20 | 3 | 2024-07-15 15:27:28 | 2024-07-17 11:18:22 | 江苏东方九天新能源材料有限公司 | 235628 | 张天圣 | 张天圣 |  | 0.6 | 2140 | 610 | 1 | DL00240600172 | 昆山富裕炜：（0.19*610）厚度±0.005MM,HV100-120,C粗糙度≤0.15μ |  |  |  |  | 9141 | 1
一次退火 | DL00240600171 | DL0024060017 | 东方8# | 合格 |  | 乙 | 陈国,袁亚东,张天圣 | 6140 | 6140 | 1 | 2150 | 0.6 | 610 | 昆山富裕炜：退火（620℃）、转650轧机 |  | 20100082 | 轧硬 | 0.6*610-SPCC | 31010016 | 小品种钢卷 | 0.19-SPCC |  | 20 | MO001465 | MO001465-001-01 | XPZG001 | 小品种钢前处理模板 | 12285 | 2024-07-10 | 2024-07-20 | 3 | 2024-07-15 15:27:28 | 2024-07-17 11:18:22 | 江苏东方九天新能源材料有限公司 | 235628 | 张天圣 | 张天圣 |  | 0.6 | 2150 | 610 | 1 | DL00240600171 | 昆山富裕炜：（0.19*610）厚度±0.005MM,HV100-120,C粗糙度≤0.15μ |  |  |  |  | 9141 | 1
一次退火 | JL1224040142 | JL1224040142 | 东方8# | 合格 |  | 乙 | 陈国,袁亚东,张天圣 | 5065 | 5065 | 1 | 2950 | 0.4 | 550 | 浙江银轮:退火(620℃)、转650轧机 |  | 20100145 | 轧硬 | 0.4*550-SPCC | 31010007 | 小品种钢卷 | 0.13-SPCC |  | 20 | MO001292 | MO001292-002 | XPZG001 | 小品种钢前处理模板 | 5065 | 2024-07-06 | 2024-07-16 | 5 | 2024-07-15 15:27:28 | 2024-07-17 11:18:22 | 江苏东方九天新能源材料有限公司 | 213371 | 张天圣 | 张天圣 |  | 0.4 | 2950 | 550 | 1 | JL1224040142 | 浙江银轮（0.13*550）：厚度公差±0.005，HV90-110,粗糙度0.5-0.7 |  |  | 否 | 否 | 5514 | 2
一次退火 | JL1224040141 | JL1224040141 | 东方8# | 合格 |  | 乙 | 陈国,袁亚东,张天圣 | 5070 | 5070 | 1 | 2950 | 0.4 | 550 | 浙江银轮:退火(620℃)、转650轧机 |  | 20100145 | 轧硬 | 0.4*550-SPCC | 31010007 | 小品种钢卷 | 0.13-SPCC |  | 20 | MO001292 | MO001292-001 | XPZG001 | 小品种钢前处理模板 | 5085 | 2024-07-06 | 2024-07-16 | 5 | 2024-07-15 15:27:28 | 2024-07-17 11:18:22 | 江苏东方九天新能源材料有限公司 | 213370 | 张天圣 | 张天圣 |  | 0.4 | 2950 | 550 | 1 | JL1224040141 | 浙江银轮（0.13*550）：厚度公差±0.005，HV90-110,粗糙度0.5-0.7 |  |  | 否 | 否 | 5473 | 1
一次退火 | DU6524070006 | DU6524070006 | 东方8# | 合格 |  | 乙 | 张天圣 | 9100 | 9100 | 1 | 1000 | 1.8 | 625 | 南通光阳SK85：退火（710℃），转650轧机 |  | 11050005 | 优钢原料 | 2.5-SK85 | 31110015 | 优钢卷 | 0.73-SK85 |  | 20 | MO001290 | MO001290-003 | YG001 | 优钢前处理模板 | 9275 | 2024-07-06 | 2024-07-28 | 5 | 2024-07-08 09:27:10 | 2024-07-17 11:17:28 | 江苏东方九天新能源材料有限公司 | 209020 | 张天圣 | 张天圣 |  | 1.8 | 1000 | 625 | 1 | DU6524070006 | 南通光阳：（0.73*625）厚度+0.005--0.01MM，HV230-250,粗糙度小于0.1μM |  |  | 否 | 否 | 20224 | 3
一次退火 | DU6524070004 | DU6524070004 | 东方8# | 合格 |  | 乙 | 张天圣 | 8715 | 8715 | 1 | 958 | 1.8 | 625 | 南通光阳SK85：退火（710℃），转650轧机 |  | 11050005 | 优钢原料 | 2.5-SK85 | 31110018 | 优钢卷 | 0.825-SK85 |  | 20 | MO001283 | MO001283-007 | YG001 | 优钢前处理模板 | 9490 | 2024-07-06 | 2024-07-28 | 5 | 2024-07-08 09:27:10 | 2024-07-17 11:17:28 | 江苏东方九天新能源材料有限公司 | 208954 | 张天圣 | 张天圣 |  | 1.8 | 958 | 625 | 1 | DU6524070004 | 南通光阳：（0.825*625）厚度+0.005/-0.01MM，HV230-250,粗糙度小于0.1μM |  |  | 否 | 否 | 18420 | 7
一次退火 | DU6524070002 | DU6524070002 | 东方8# | 合格 |  | 乙 | 张天圣 | 9200 | 9200 | 1 | 1007 | 1.8 | 625 | 南通光阳SK85：退火（710℃），转650轧机 |  | 11050005 | 优钢原料 | 2.5-SK85 | 31110018 | 优钢卷 | 0.825-SK85 |  | 20 | MO001283 | MO001283-003 | YG001 | 优钢前处理模板 | 9325 | 2024-07-06 | 2024-07-28 | 5 | 2024-07-08 09:27:10 | 2024-07-17 11:17:28 | 江苏东方九天新能源材料有限公司 | 208950 | 张天圣 | 张天圣 |  | 1.8 | 1007 | 625 | 1 | DU6524070002 | 南通光阳：（0.825*625）厚度+0.005/-0.01MM，HV230-250,粗糙度小于0.1μM |  |  | 否 | 否 | 18236 | 3
一次退火 | DU6524070001 | DU6524070001 | 东方8# | 合格 |  | 乙 | 张天圣 | 9230 | 9230 | 1 | 1000 | 1.8 | 625 | 南通光阳SK85：退火（710℃），转650轧机 |  | 11050005 | 优钢原料 | 2.5-SK85 | 31110018 | 优钢卷 | 0.825-SK85 |  | 20 | MO001283 | MO001283-001 | YG001 | 优钢前处理模板 | 9355 | 2024-07-06 | 2024-07-28 | 5 | 2024-07-08 09:27:10 | 2024-07-17 11:17:28 | 江苏东方九天新能源材料有限公司 | 208949 | 张天圣 | 张天圣 |  | 1.8 | 1000 | 625 | 1 | DU6524070001 | 南通光阳：（0.825*625）厚度+0.005/-0.01MM，HV230-250,粗糙度小于0.1μM |  |  | 否 | 否 | 13263 | 1
铬钝化 | JG122406023721 | JG122406023721 | 东方铬钝化950 | 合格 | 让步接收 | 甲 | 韩康 | 2496 | 2467 | 0.9884 | 4240 | 0.1 | 760 | / | 碱液斑 碎边 花辊印，4030-4060米14个孔洞 横向137-247.5mm（大小0.35-7.25mm2） | 30210015 | 光亮卷 | 0.1-SPCC | 30110014 | 铬钝化卷 | 0.1-SPCC |  | 10 | MO001641 | MO001641-001 | GDH001 | 铬钝化模板 | 2496 | 2024-07-15 | 2024-07-15 | 3 | 2024-07-17 10:53:34 | 2024-07-17 10:58:30 | 江苏东方九天新能源材料有限公司 | 243464 | 孙槐兵 |  |  | 0.1 | 0 | 760 | 1 | JG122406023721 |  | 1 | S色差(色差 碱液斑 碎边 花辊印 4030-4060米14个孔洞 横向247.5-1378 大小0.35-7.25) | 是 | 是 | 5 | 1
最终平整 | DL002406001412 | DL0024060014 | 东方850平整 | 合格 | 合格品 | 乙 | 鞠承,姚学禹 | 2700 | 2700 | 1 | 1110 | 0.51 | 610 | 昆山宝必达：850平整用Ra1.0-1.2um毛化辊，厚度公差：0.50-0.52mm，硬度85-105HV，粗糙度0.5-0.8μm. | Y氧化边(两边),Z振纹(板面) | 20100082 | 轧硬 | 0.6*610-SPCC | 31010052 | 小品种钢卷 | 0.51-SPCC |  | 50 | MO001277 | MO001277-001-01-02 | XPZG001 | 小品种钢前处理模板 | 12295 | 2024-07-06 | 2024-07-18 | 2 | 2024-07-17 10:14:59 | 2024-07-17 10:49:19 | 江苏东方九天新能源材料有限公司 |  | 鞠承 |  | 1 | 0.51 | 1110 | 610 | 1 | DL002406001412 | 昆山宝必达（0.51*610）厚度±0.01mm，HV85-105,粗糙度0.5-0.8μM，卷重2-3吨 | 1 | Y氧化边(两边),Z振纹(板面) | 是 | 是 | 1488 | 1
铬钝化 | JG122406023922 | JG122406023922 | 东方铬钝化950 | 合格 | 合格品 | 甲 | 韩康 | 2016 | 2005 | 0.9945 | 3490 | 0.1 | 760 | / |  | 30210015 | 光亮卷 | 0.1-SPCC | 30110014 | 铬钝化卷 | 0.1-SPCC |  | 10 | MO001641 | MO001641-002 | GDH001 | 铬钝化模板 | 2016 | 2024-07-15 | 2024-07-15 | 3 | 2024-07-17 10:22:48 | 2024-07-17 10:23:43 | 江苏东方九天新能源材料有限公司 | 243466 | 孙槐兵 |  |  | 0.1 | 0 | 760 | 1 | JG122406023922 |  | 1 |  | 是 | 是 | 1 | 2
铬钝化 | JG0024060002 | JG0024060002 | 东方铬钝化750 | 合格 | 让步接收 | 甲 | 周建锋 | 5020 | 5007 | 0.9974 | 7230 | 0.15 | 610 | 镀铬80-100 | 内245米来料操边撞伤重 | 30210011 | 光亮卷 | 0.15-SPCC | 30110011 | 铬钝化卷 | 0.15-SPCC |  | 10 | MO001682 | MO001682-009 | GDH001 | 铬钝化模板 | 5020 | 2024-07-16 | 2024-07-16 | 3 | 2024-07-17 09:13:38 | 2024-07-17 09:51:15 | 江苏东方九天新能源材料有限公司 | 244760 | 倪兵 |  |  | 0.15 | 0 | 610 | 1 | JG0024060002 |  | 1 | 白斑 辊印 条印 白条印，色差，振纹，内245米来料操边撞伤重 | 是 | 是 | 38 | 9
平整翻包 | DL1224070002 | DL1224070002 | 东方750平整 | 合格 | 合格品 | 甲 | 丁振 | 4575 | 4575 | 1 | 1600 | 0.61 | 610 | 走一个翻包系统改重量 | A暗线印(.),Z振纹(.),H厚薄公差(来料公差高，要求0.6-0.62，平后高点0.612-0.623),H横辊印(重),S色差(双边色差),S色差条印(.) | 20100130 | 轧硬 | 1.2*610-SPCC | 31010063 | 小品种钢卷 | 0.61-SPCC |  | 70 | MO001149 | MO001149-003 | XPZG001 | 小品种钢前处理模板 | 5130 | 2024-07-03 | 2024-07-15 | 2 | 2024-07-17 09:47:06 | 2024-07-17 09:47:56 | 江苏东方九天新能源材料有限公司 | 202913 | 丁振 |  |  | 0.61 | 1600 | 610 | 1 | DL1224070002 | 上海仁杰（0.61）：厚度0.6-0.62mm，HV140-160，粗糙度0.7-0.9，卷重4.5-5吨；无黑斑、锈斑、压划伤、脱皮等缺陷。钢带平整度好：边浪、中浪＜2mm，不允许肉眼可见的扭曲； | 1 |  | 是 | 是 | 2698 | 3
铬钝化 | JG122406025922 | JG12240602592 | 东方铬钝化950 | 合格 | 合格品 | 乙 | 李志祥 | 2765 | 2765 | 1 | 4900 | 0.1 | 760 | / |  | 30210015 | 光亮卷 | 0.1-SPCC | 30110014 | 铬钝化卷 | 0.1-SPCC |  | 10 | MO001684 | MO001684-005-02 | GDH001 | 铬钝化模板 | 5590 | 2024-07-16 | 2024-07-16 | 3 | 2024-07-17 08:15:34 | 2024-07-17 09:26:21 | 江苏东方九天新能源材料有限公司 |  | 李志祥 |  | 1 | 0.1 | 4900 | 760 | 1 | JG122406025922 |  | 1 | 乳化斑 色差 | 是 | 是 | 106 | 5
铬钝化 | JG122406025921 | JG12240602592 | 东方铬钝化950 | 合格 | 合格品 | 乙 | 李志祥 | 2801 | 2801 | 1 | 4950 | 0.1 | 760 | / |  | 30210015 | 光亮卷 | 0.1-SPCC | 30110014 | 铬钝化卷 | 0.1-SPCC |  | 10 | MO001684 | MO001684-005-01 | GDH001 | 铬钝化模板 | 5590 | 2024-07-16 | 2024-07-16 | 3 | 2024-07-17 08:15:34 | 2024-07-17 09:26:21 | 江苏东方九天新能源材料有限公司 |  | 李志祥 |  | 1 | 0.1 | 4950 | 760 | 1 | JG122406025921 |  | 1 | 乳化斑 色差 | 是 | 是 | 106 | 5
铬钝化 | JG12240603542 | JG1224060354 | 东方铬钝化750 | 合格 | 让步接收 | 甲 | 周建锋 | 2141 | 2141 | 1 | 2930 | 0.15 | 610 | / | 因S辊打滑，板面轻微折印 | 30210011 | 光亮卷 | 0.15-SPCC | 30110011 | 铬钝化卷 | 0.15-SPCC |  | 10 | MO001576 | MO001576-001-02 | GDH001 | 铬钝化模板 | 5280 | 2024-07-14 | 2024-07-14 | 3 | 2024-07-17 09:10:04 | 2024-07-17 09:12:28 | 江苏东方九天新能源材料有限公司 |  | 倪兵 |  | 1 | 0.15 | 2930 | 610 | 1 | JG12240603542 |  | 1 | Z折印(因S辊打滑，板面轻微折印) | 是 | 是 | 3 | 1
铬钝化 | JG12240603541 | JG1224060354 | 东方铬钝化750 | 合格 | 合格品 | 甲 | 周建锋 | 3093 | 3093 | 1 | 4290 | 0.15 | 610 | / |  | 30210011 | 光亮卷 | 0.15-SPCC | 30110011 | 铬钝化卷 | 0.15-SPCC |  | 10 | MO001576 | MO001576-001-01 | GDH001 | 铬钝化模板 | 5280 | 2024-07-14 | 2024-07-14 | 3 | 2024-07-17 09:10:04 | 2024-07-17 09:12:28 | 江苏东方九天新能源材料有限公司 |  | 倪兵 |  | 1 | 0.15 | 4290 | 610 | 1 | JG12240603541 |  | 1 |  | 是 | 是 | 3 | 1
铬钝化 | JG1224070055 | JG1224070055 | 东方铬钝化750 | 合格 | 合格品 | 甲 | 孙锋 | 7006 | 7003 | 0.9996 | 9690 | 0.15 | 610 | 镀铬80-100 |  | 30210011 | 光亮卷 | 0.15-SPCC | 30110011 | 铬钝化卷 | 0.15-SPCC |  | 10 | MO001682 | MO001682-005 | GDH001 | 铬钝化模板 | 7006 | 2024-07-16 | 2024-07-16 | 3 | 2024-07-17 09:08:41 | 2024-07-17 09:09:18 | 江苏东方九天新能源材料有限公司 | 244756 | 倪兵 |  |  | 0.15 | 9620 | 610 | 1 | JG1224070055 |  | 1 | 白斑 辊印 条印 白条印，色差，振纹 | 是 | 是 | 1 | 5
最终平整 | DL1224060010 | DL1224060010 | 东方850平整 | 其他入库 | 成品退库 | 乙 | 鞠承,姚学禹 | 5570 | 5050 | 0.9066 | 1730 | 0.66 | 565 | / | X锈点(整卷锈点多) | 20200097 | 小品种钢半成品 | 0.66-SPCC | 31010066 | 小品种钢卷 | 0.66-SPCC |  | 60 | MO001624 | MO001624-001 | XPZG001 | 小品种钢前处理模板 | 5570 | 2024-07-15 | 2024-07-17 | 3 | 2024-07-17 09:07:29 | 2024-07-17 09:08:40 | 江苏东方九天新能源材料有限公司 | 243254 | 鞠承 |  |  | 0.66 | 0 | 565 | 1 | DL1224060010 | 昆山富维：（0.66*565）厚度公差：+0/-0.01mm，HV80-100,粗糙度0.5-0.7,卷重2-3吨，，取A4纸贴打包后贴外面 | 1 | X锈点(整卷锈点多) | 是 | 是 | 1 | 1
铬钝化 | JG1224070048 | JG1224070048 | 东方铬钝化750 | 合格 | 合格品 | 甲 | 孙锋 | 7060 | 7059 | 0.9999 | 9650 | 0.15 | 610 | 镀铬80-100 |  | 30210011 | 光亮卷 | 0.15-SPCC | 30110011 | 铬钝化卷 | 0.15-SPCC |  | 10 | MO001682 | MO001682-003 | GDH001 | 铬钝化模板 | 7060 | 2024-07-16 | 2024-07-16 | 3 | 2024-07-17 09:07:37 | 2024-07-17 09:08:16 | 江苏东方九天新能源材料有限公司 | 244754 | 倪兵 |  |  | 0.15 | 9590 | 610 | 1 | JG1224070048 |  | 1 | 白斑 辊印 条印 白条印，色差，振纹横辊印 | 是 | 是 | 1 | 3
铬钝化 | JG1224070079 | JG1224070079 | 东方铬钝化750 | 合格 | 合格品 | 甲 | 周建锋 | 7012 | 6997 | 0.9979 | 9640 | 0.15 | 610 | 镀铬80-100 |  | 30210011 | 光亮卷 | 0.15-SPCC | 30110011 | 铬钝化卷 | 0.15-SPCC |  | 10 | MO001682 | MO001682-002 | GDH001 | 铬钝化模板 | 7012 | 2024-07-16 | 2024-07-16 | 3 | 2024-07-17 09:06:36 | 2024-07-17 09:07:07 | 江苏东方九天新能源材料有限公司 | 244744 | 倪兵 |  |  | 0.15 | 9590 | 610 | 1 | JG1224070079 |  | 1 | 白斑 辊印 条印 白条印，色差，振纹 | 是 | 是 | 1 | 2
铬钝化 | JG1224070071 | JG1224070071 | 东方铬钝化750 | 合格 | 合格品 | 甲 | 孙锋 | 7026 | 7021 | 0.9993 | 9620 | 0.15 | 610 | 镀铬80-100 |  | 30210011 | 光亮卷 | 0.15-SPCC | 30110011 | 铬钝化卷 | 0.15-SPCC |  | 10 | MO001682 | MO001682-001 | GDH001 | 铬钝化模板 | 7026 | 2024-07-16 | 2024-07-16 | 3 | 2024-07-17 09:05:18 | 2024-07-17 09:06:13 | 江苏东方九天新能源材料有限公司 | 244743 | 倪兵 |  |  | 0.15 | 9580 | 610 | 1 | JG1224070071 |  | 1 | 白斑 辊印 条印 白条印，色差，振纹 | 是 | 是 | 1 | 1
铬钝化 | JG1224060369 | JG1224060369 | 东方铬钝化750 | 合格 | 让步接收 | 乙 | 李澍 | 5292 | 5287 | 0.9991 | 7260 | 0.15 | 610 | / | 1100米横向480-491mm处5个孔洞 （大小0.28-4.74） | 30210011 | 光亮卷 | 0.15-SPCC | 30110011 | 铬钝化卷 | 0.15-SPCC |  | 10 | MO001576 | MO001576-006 | GDH001 | 铬钝化模板 | 5292 | 2024-07-14 | 2024-07-14 | 3 | 2024-07-17 08:07:24 | 2024-07-17 09:03:01 | 江苏东方九天新能源材料有限公司 | 241436 | 李澍 |  |  | 0.15 | 7250 | 610 | 1 | JG1224060369 |  | 1 | 色差 白斑 辊印 条印 ，1100米横向480-491mm处5个孔洞，大小0.28-4.74 | 是 | 是 | 56 | 6
镍钝化 | JL0024040118-123 | JL0024040118-12 | 东方镍钝化1150 | 合格 | 让步接收 | 甲 | 丁涛 | 987 | 987 | 1 | 1050 | 0.2 | 610 | 泰德通：1150镍钝化工段镀镍，HV100-120,镀层≥1.5μm，纸管芯 ,整卷发货。 | 来料板面振纹横辊印，板面线条印镀后不明显，A面传侧1cm1.486，B面传侧1cm1.455（镍层低） | 31010030 | 小品种钢卷 | 0.2-SPCC | 31310016 | 镍钝化卷 | 0.2-SPCC |  | 10 | MO001631 | MO001631-002-03 | NDH001 | 镍钝化模板 | 2960 | 2024-07-15 | 2024-07-18 | 3 | 2024-07-17 06:25:22 | 2024-07-17 08:54:10 | 江苏东方九天新能源材料有限公司 |  | 丁涛 |  | 1 | 0.2 | 1050 | 610 | 1 | JL0024040118-123 | 泰德通：（0.2*610）双面镀镍，镀层厚度≥1.5um，HV90-110；卷重≤1.5吨 | 1 | Z振纹(来料板面振纹横辊印，板面线条印镀后不明显) | 是 | 是 | 198 | 2
镍钝化 | JL0024040118-122 | JL0024040118-12 | 东方镍钝化1150 | 合格 | 让步接收 | 甲 | 丁涛 | 991 | 991 | 1 | 1050 | 0.2 | 610 | 泰德通：1150镍钝化工段镀镍，HV100-120,镀层≥1.5μm，纸管芯 ,整卷发货。 | 来料板面振纹横辊印，板面线条印镀后不明显，A面传侧1cm1.498，B面传侧1cm1.462（镍层低） | 31010030 | 小品种钢卷 | 0.2-SPCC | 31310016 | 镍钝化卷 | 0.2-SPCC |  | 10 | MO001631 | MO001631-002-02 | NDH001 | 镍钝化模板 | 2960 | 2024-07-15 | 2024-07-18 | 3 | 2024-07-17 06:25:22 | 2024-07-17 08:54:10 | 江苏东方九天新能源材料有限公司 |  | 丁涛 |  | 1 | 0.2 | 1050 | 610 | 1 | JL0024040118-122 | 泰德通：（0.2*610）双面镀镍，镀层厚度≥1.5um，HV90-110；卷重≤1.5吨 | 1 | Z振纹(来料板面振纹横辊印，板面线条印镀后不明显) | 是 | 是 | 198 | 2
镍钝化 | JL0024040118-121 | JL0024040118-12 | 东方镍钝化1150 | 合格 | 让步接收 | 甲 | 丁涛 | 989 | 989 | 1 | 1050 | 0.2 | 610 | 泰德通：1150镍钝化工段镀镍，HV100-120,镀层≥1.5μm，纸管芯 ,整卷发货。 | 880米来料板面中间凹印，来料板面振纹横辊印，板面线条印镀后不明显，B面传侧1cm1.467（镍层低）转分剪切边 | 31010030 | 小品种钢卷 | 0.2-SPCC | 31310016 | 镍钝化卷 | 0.2-SPCC |  | 10 | MO001631 | MO001631-002-01 | NDH001 | 镍钝化模板 | 2960 | 2024-07-15 | 2024-07-18 | 3 | 2024-07-17 06:25:22 | 2024-07-17 08:54:10 | 江苏东方九天新能源材料有限公司 |  | 丁涛 |  | 1 | 0.2 | 1050 | 610 | 1 | JL0024040118-121 | 泰德通：（0.2*610）双面镀镍，镀层厚度≥1.5um，HV90-110；卷重≤1.5吨 | 1 | A凹印(880米来料板面中间凹印)Z振纹(来料板面振纹横辊印，板面线条印镀后不明显) | 是 | 是 | 198 | 2
铬钝化 | JG122406024422 | JG12240602442 | 东方铬钝化950 | 合格 | 合格品 | 乙 | 李志祥 | 2857 | 2857 | 1 | 4930 | 0.1 | 760 | / |  | 30210015 | 光亮卷 | 0.1-SPCC | 30110014 | 铬钝化卷 | 0.1-SPCC |  | 10 | MO001684 | MO001684-003-02 | GDH001 | 铬钝化模板 | 5765 | 2024-07-16 | 2024-07-16 | 3 | 2024-07-17 07:14:49 | 2024-07-17 08:15:22 | 江苏东方九天新能源材料有限公司 |  | 李志祥 |  | 1 | 0.1 | 4930 | 760 | 1 | JG122406024422 |  | 1 | 乳化斑 色差 | 是 | 是 | 91 | 3
铬钝化 | JG122406024421 | JG12240602442 | 东方铬钝化950 | 合格 | 合格品 | 乙 | 李志祥 | 2859 | 2859 | 1 | 4930 | 0.1 | 760 | / |  | 30210015 | 光亮卷 | 0.1-SPCC | 30110014 | 铬钝化卷 | 0.1-SPCC |  | 10 | MO001684 | MO001684-003-01 | GDH001 | 铬钝化模板 | 5765 | 2024-07-16 | 2024-07-16 | 3 | 2024-07-17 07:14:49 | 2024-07-17 08:15:22 | 江苏东方九天新能源材料有限公司 |  | 李志祥 |  | 1 | 0.1 | 4930 | 760 | 1 | JG122406024421 |  | 1 | 乳化斑 色差 | 是 | 是 | 91 | 3
最终冷轧 | DL1224070036 | DL1224070036 | 东方650轧机 | 合格 | 让步接收 | 甲 | 徐炜,关颜伟 | 5185 | 5100 | 0.9836 | 1700 | 0.67 | 565 | 昆山富维：650轧机中间道次普光辊（Ra0.2-0.3μm)轧制，最后一道建议用Ra0.8-1.0um毛化辊轧制0.67mm(1.2-1.0-0.82-0.72-0.67)厚度公差0.668-0.673mm板面粗糙度控制在Ra0.4-0.55um，转脱脂 | X锈点(),X细划伤(),S色差条印(),Z振纹(),C挫伤()B白斑()G辊印() | 20100125 | 轧硬 | 1.2*565-SPCC | 31010082 | 小品种钢卷 | 0.67-SPCC |  | 20 | MO001622 | MO001622-002 | XPZG001 | 小品种钢前处理模板 | 5185 | 2024-07-15 | 2024-07-25 | 3 | 2024-07-17 08:11:18 | 2024-07-17 08:11:55 | 江苏东方九天新能源材料有限公司 | 235551 | 关颜伟 |  |  | 1.2 | 980 | 565 | 1 | DL1224070036 | 昆山富维:(0.67*565)厚度公差：+0/-0.01mm，HV80-110,粗糙度0.5-0.7um,卷重2-3吨,取A4纸贴打包后贴外面 |  | X锈点(整卷),X细划伤(),S色差条印(),Z振纹(),C挫伤()B白斑 | 否 | 否 | 7035 | 2
最终冷轧 | DL1224070033 | DL1224070033 | 东方650轧机 | 合格 | 让步接收 | 甲 | 关颜伟,徐炜 | 5190 | 5120 | 0.9865 | 1700 | 0.66 | 565 | 昆山富维：650轧机中间道次普光辊（Ra0.2-0.3μm)轧制，最后一道建议用Ra0.8-1.0μm毛化辊轧至0.66mm（1.2-1.0-0.82-0.71-0.66）厚度公差：0.658-0.663mm，板面粗糙度控制Ra0.4-0.55μm，转脱脂 | X锈点(),X细划伤(),S色差条印(),Z振纹(),C挫伤()B白斑()G辊印() | 20100125 | 轧硬 | 1.2*565-SPCC | 31010066 | 小品种钢卷 | 0.66-SPCC |  | 20 | MO001621 | MO001621-001 | XPZG001 | 小品种钢前处理模板 | 5190 | 2024-07-15 | 2024-07-25 | 3 | 2024-07-17 08:09:43 | 2024-07-17 08:11:04 | 江苏东方九天新能源材料有限公司 | 235484 | 关颜伟 |  |  | 1.2 | 980 | 565 | 1 | DL1224070033 | 昆山富维：（0.66*565）厚度公差：+0/-0.01mm，HV80-100,粗糙度0.5-0.7,卷重2-3吨，，取A4纸贴打包后贴外面 |  | X锈点(整卷),X细划伤(),S色差条印(),Z振纹(),C挫伤()B白斑 | 否 | 否 | 2718 | 1
最终冷轧 | DL1224070034 | DL1224070034 | 东方650轧机 | 合格 | 让步接收 | 甲 | 徐炜,关颜伟 | 5190 | 5120 | 0.9865 | 2400 | 0.5 | 565 | 昆山富维:650轧机中间道次用普光辊Ra0.2-0.3μm轧制，最后一道建议用Ra0.4-0.5μm毛化辊轧至0.5mm（1.2-1.0-0.82-0.70-0.62-0.55-0.5）,厚度公差：0.504-0.509mm，板面粗糙度控制Ra0.2-0.35μm，转脱脂 | X锈点(),X细划伤(),S色差条印(),Z振纹(),C挫伤()B白斑()G辊印() | 20100125 | 轧硬 | 1.2*565-SPCC | 31010062 | 小品种钢卷 | 0.5-SPCC |  | 20 | MO001459 | MO001459-001 | XPZG001 | 小品种钢前处理模板 | 5200 | 2024-07-10 | 2024-07-20 | 3 | 2024-07-17 08:06:46 | 2024-07-17 08:09:03 | 江苏东方九天新能源材料有限公司 | 235510 | 徐炜 |  |  | 1.2 | 970 | 565 | 1 | DL1224070034 | 昆山富维：（0.5*565）厚度公差：+/-0.005mm，HV80-110,粗糙度0.2-0.5um，光泽度：横向光泽度大于140GU,卷重2-3吨，，取A4纸贴打包后贴外面 |  | X锈点(),X细划伤(),S色差条印(),Z振纹(),C挫伤()B白斑()G辊印() | 否 | 否 | 2721 | 1
铬钝化 | JG1224070022 | JG1224070022 | 东方铬钝化750 | 合格 | 合格品 | 乙 | 李澍 | 5278 | 5265 | 0.9975 | 7210 | 0.15 | 610 | / |  | 30210011 | 光亮卷 | 0.15-SPCC | 30110011 | 铬钝化卷 | 0.15-SPCC |  | 10 | MO001576 | MO001576-009 | GDH001 | 铬钝化模板 | 5278 | 2024-07-14 | 2024-07-14 | 3 | 2024-07-17 07:40:45 | 2024-07-17 08:07:09 | 江苏东方九天新能源材料有限公司 | 241439 | 李澍 |  |  | 0.15 | 7120 | 610 | 1 | JG1224070022 |  | 1 | 色差 白斑 辊印 条印 | 是 | 是 | 27 | 9
最终冷轧 | DL1224070035 | DL1224070035 | 东方650轧机 | 合格 | 让步接收 | 甲 | 关颜伟,徐炜 | 5185 | 5115 | 0.9865 | 1700 | 0.67 | 565 | 昆山富维：650轧机中间道次普光辊（Ra0.2-0.3μm)轧制，最后一道建议用Ra0.8-1.0um毛化辊轧制0.67mm(1.2-1.0-0.82-0.72-0.67)厚度公差0.668-0.673mm板面粗糙度控制在Ra0.4-0.55um，转脱脂 | X锈点(),X细划伤(),S色差条印(),Z振纹(),C挫伤() | 20100125 | 轧硬 | 1.2*565-SPCC | 31010082 | 小品种钢卷 | 0.67-SPCC |  | 20 | MO001622 | MO001622-001 | XPZG001 | 小品种钢前处理模板 | 5185 | 2024-07-15 | 2024-07-25 | 3 | 2024-07-17 08:03:59 | 2024-07-17 08:06:28 | 江苏东方九天新能源材料有限公司 | 235546 | 徐炜 |  |  | 1.2 | 980 | 565 | 1 | DL1224070035 | 昆山富维:(0.67*565)厚度公差：+0/-0.01mm，HV80-110,粗糙度0.5-0.7um,卷重2-3吨,取A4纸贴打包后贴外面 |  | X锈点(),X细划伤(),S色差条印(),Z振纹(),C挫伤() | 否 | 否 | 1775 | 1
最终平整 | DL002406001212 | DL0024060012 | 东方850平整 | 其他入库 | 半成品退库 | 甲 | 陈俊华,钱琨 | 2950 | 2950 | 1 | 1130 | 0.54 | 610 | 昆山宝必达：850平整用Ra1.0-1.2um毛化辊，厚度公差：0.53-0.55mm、硬度85-105HV、粗糙度Ra0.5-0.8μm | H厚薄公差(0.547-0.551偶0.552),H横辊印(轻微),Z折印(来料拱板，尾280米整板面折印),X细划伤(790米处板面中间划伤脱皮，约60CM长) | 20100082 | 轧硬 | 0.6*610-SPCC | 20200092 | 小品种钢半成品 | 0.54-SPCC |  | 50 | MO001279 | MO001279-002-01-02 | XPZG001 | 小品种钢前处理模板 | 12275 | 2024-07-06 | 2024-07-18 | 5 | 2024-07-17 07:49:16 | 2024-07-17 07:56:58 | 江苏东方九天新能源材料有限公司 |  | 陈俊华 |  | 1 | 0.54 | 1130 | 610 | 1 | DL002406001212 | 昆山宝必达（0.54*610）厚度±0.01mm，HV85-105,粗糙度0.5-0.8μM，卷重2-3吨 | 1 | H厚薄公差(0.547-0.551偶0.552),H横辊印(轻微),Z折印(来料拱板，尾280米整板面折印),X细划伤(790米处板面中间划伤脱皮，约60CM长) | 是 | 是 | 2568 | 2
最终平整 | DL002406001211 | DL0024060012 | 东方850平整 | 合格 | 让步接收 | 甲 | 陈俊华,钱琨 | 3020 | 3020 | 1 | 1150 | 0.54 | 610 | 昆山宝必达：850平整用Ra1.0-1.2um毛化辊，厚度公差：0.53-0.55mm、硬度85-105HV、粗糙度Ra0.5-0.8μm | H厚薄公差(平前操0.550传0.554，平后操0.545传0.549；跳动0.547-0.551，偶跳0.552),X线条印(上板面操17CM处，平后淡),H横辊印(轻微) | 20100082 | 轧硬 | 0.6*610-SPCC | 31010056 | 小品种钢卷 | 0.54-SPCC |  | 50 | MO001279 | MO001279-002-01-01 | XPZG001 | 小品种钢前处理模板 | 12275 | 2024-07-06 | 2024-07-18 | 5 | 2024-07-17 07:49:16 | 2024-07-17 07:56:58 | 江苏东方九天新能源材料有限公司 |  | 陈俊华 |  | 1 | 0.54 | 1150 | 610 | 1 | DL002406001211 | 昆山宝必达（0.54*610）厚度±0.01mm，HV85-105,粗糙度0.5-0.8μM，卷重2-3吨 | 1 | H厚薄公差(平前操0.550传0.554，平后操0.545传0.549；跳动0.547-0.551，偶跳0.552),X线条印(上板面操17CM处，平后淡),H横辊印(轻微) | 是 | 是 | 2568 | 2
铬钝化 | JG1224070042 | JG1224070042 | 东方铬钝化750 | 合格 | 合格品 | 乙 | 李澍 | 5308 | 5289 | 0.9964 | 7110 | 0.15 | 610 | / |  | 30210011 | 光亮卷 | 0.15-SPCC | 30110011 | 铬钝化卷 | 0.15-SPCC |  | 10 | MO001576 | MO001576-007 | GDH001 | 铬钝化模板 | 5308 | 2024-07-14 | 2024-07-14 | 3 | 2024-07-17 06:17:23 | 2024-07-17 07:40:34 | 江苏东方九天新能源材料有限公司 | 241437 | 李澍 |  |  | 0.15 | 7110 | 610 | 1 | JG1224070042 |  | 1 | 色差 白斑 辊印 条印 | 是 | 是 | 83 | 7
一次脱脂 | DL00240550972 | DL0024055097 | 东方950脱脂2# | 合格 | 让步接收 | 甲 | 韩成飞,周志平 | 6305 | 6305 | 1 | 2130 | 0.6 | 630 | 泰兴双永：脱脂(单位张力6.0）、转650轧机 | X细划伤(),S色差条印() | 20100086 | 轧硬 | 0.6*630-SPCC | 31010045 | 小品种钢卷 | 0.44-SPCC |  | 10 | MO001547 | MO001547-001-02 | XPZG001 | 小品种钢前处理模板 | 12660 | 2024-07-12 | 2024-07-22 | 3 | 2024-07-17 07:32:30 | 2024-07-17 07:35:04 | 江苏东方九天新能源材料有限公司 |  | 王建军 |  | 1 | 0.6 | 2130 | 630 | 1 | DL00240550972 | 泰兴双永：（0.44*630）厚度±0.01mm，HV90-110,粗糙度0.8-1.0μM，卷重2-3吨 |  | X细划伤(),S色差条印() |  |  | 1356 | 1
一次脱脂 | DL00240550971 | DL0024055097 | 东方950脱脂2# | 合格 | 让步接收 | 甲 | 韩成飞,周志平 | 6325 | 6325 | 1 | 2150 | 0.6 | 630 | 泰兴双永：脱脂(单位张力6.0）、转650轧机 | X细划伤(),S色差条印() | 20100086 | 轧硬 | 0.6*630-SPCC | 31010045 | 小品种钢卷 | 0.44-SPCC |  | 10 | MO001547 | MO001547-001-01 | XPZG001 | 小品种钢前处理模板 | 12660 | 2024-07-12 | 2024-07-22 | 3 | 2024-07-17 07:32:30 | 2024-07-17 07:35:04 | 江苏东方九天新能源材料有限公司 |  | 王建军 |  | 1 | 0.6 | 2150 | 630 | 1 | DL00240550971 | 泰兴双永：（0.44*630）厚度±0.01mm，HV90-110,粗糙度0.8-1.0μM，卷重2-3吨 |  | X细划伤(),S色差条印() |  |  | 1356 | 1
分剪 | T211110016/12 | T211110016 | 东方分剪6# | 合格 | 合格品 | 甲 | 秦海波 | 0 | 82 |  | 0 | 0.3 | 40 | 江北科思：排刀；31+40*2，切8托，拿120改切；厚度公差+/-0.01mm，宽度公差+0/-0.2mm;木托防潮防锈，卷外径≤800mm,卷芯≤300mm，硬度HV100-130. |  | 31020053 | 小品种钢分切带 | 0.3-SPCC | 31020053 | 小品种钢分切带 | 0.3-SPCC |  | 10 | MO001636 | MO001636-004-12 | FJ001 | 分剪模板 | 998 | 2024-07-15 | 2024-07-17 | 3 | 2024-07-17 07:23:11 | 2024-07-17 07:25:04 | 江苏东方九天新能源材料有限公司 |  | 秦海波 |  | 1 | 0.3 | 0 | 40 | 1 | T211110016/12 | 江北科思：排刀；31+40*2，切8托，拿120改切；厚度公差+/-0.01mm，宽度公差+0/-0.2mm;木托防潮防锈，卷外径≤800mm,卷芯≤300mm，硬度HV100-130. | 1 |  | 是 | 是 | 2 | 4
分剪 | T211110016/11 | T211110016 | 东方分剪6# | 合格 | 合格品 | 甲 | 秦海波 | 0 | 82 |  | 0 | 0.3 | 40 | 江北科思：排刀；31+40*2，切8托，拿120改切；厚度公差+/-0.01mm，宽度公差+0/-0.2mm;木托防潮防锈，卷外径≤800mm,卷芯≤300mm，硬度HV100-130. |  | 31020053 | 小品种钢分切带 | 0.3-SPCC | 31020053 | 小品种钢分切带 | 0.3-SPCC |  | 10 | MO001636 | MO001636-004-11 | FJ001 | 分剪模板 | 998 | 2024-07-15 | 2024-07-17 | 3 | 2024-07-17 07:23:11 | 2024-07-17 07:25:04 | 江苏东方九天新能源材料有限公司 |  | 秦海波 |  | 1 | 0.3 | 0 | 40 | 1 | T211110016/11 | 江北科思：排刀；31+40*2，切8托，拿120改切；厚度公差+/-0.01mm，宽度公差+0/-0.2mm;木托防潮防锈，卷外径≤800mm,卷芯≤300mm，硬度HV100-130. | 1 |  | 是 | 是 | 2 | 4
分剪 | T211110016/10 | T211110016 | 东方分剪6# | 合格 | 合格品 | 甲 | 秦海波 | 0 | 63 |  | 0 | 0.3 | 31 | 江北科思：排刀；31+40*2，切8托，拿120改切；厚度公差+/-0.01mm，宽度公差+0/-0.2mm;木托防潮防锈，卷外径≤800mm,卷芯≤300mm，硬度HV100-130. |  | 31020053 | 小品种钢分切带 | 0.3-SPCC | 31020053 | 小品种钢分切带 | 0.3-SPCC |  | 10 | MO001636 | MO001636-004-10 | FJ001 | 分剪模板 | 998 | 2024-07-15 | 2024-07-17 | 3 | 2024-07-17 07:23:11 | 2024-07-17 07:25:04 | 江苏东方九天新能源材料有限公司 |  | 秦海波 |  | 1 | 0.3 | 0 | 31 | 1 | T211110016/10 | 江北科思：排刀；31+40*2，切8托，拿120改切；厚度公差+/-0.01mm，宽度公差+0/-0.2mm;木托防潮防锈，卷外径≤800mm,卷芯≤300mm，硬度HV100-130. | 1 |  | 是 | 是 | 2 | 4
分剪 | T211110016/9 | T211110016 | 东方分剪6# | 合格 | 合格品 | 甲 | 秦海波 | 0 | 82 |  | 0 | 0.3 | 40 | 江北科思：排刀；31+40*2，切8托，拿120改切；厚度公差+/-0.01mm，宽度公差+0/-0.2mm;木托防潮防锈，卷外径≤800mm,卷芯≤300mm，硬度HV100-130. |  | 31020053 | 小品种钢分切带 | 0.3-SPCC | 31020053 | 小品种钢分切带 | 0.3-SPCC |  | 10 | MO001636 | MO001636-004-09 | FJ001 | 分剪模板 | 998 | 2024-07-15 | 2024-07-17 | 3 | 2024-07-17 07:23:11 | 2024-07-17 07:25:04 | 江苏东方九天新能源材料有限公司 |  | 秦海波 |  | 1 | 0.3 | 0 | 40 | 1 | T211110016/9 | 江北科思：排刀；31+40*2，切8托，拿120改切；厚度公差+/-0.01mm，宽度公差+0/-0.2mm;木托防潮防锈，卷外径≤800mm,卷芯≤300mm，硬度HV100-130. | 1 |  | 是 | 是 | 2 | 4
分剪 | T211110016/8 | T211110016 | 东方分剪6# | 合格 | 合格品 | 甲 | 秦海波 | 0 | 82 |  | 0 | 0.3 | 40 | 江北科思：排刀；31+40*2，切8托，拿120改切；厚度公差+/-0.01mm，宽度公差+0/-0.2mm;木托防潮防锈，卷外径≤800mm,卷芯≤300mm，硬度HV100-130. |  | 31020053 | 小品种钢分切带 | 0.3-SPCC | 31020053 | 小品种钢分切带 | 0.3-SPCC |  | 10 | MO001636 | MO001636-004-08 | FJ001 | 分剪模板 | 998 | 2024-07-15 | 2024-07-17 | 3 | 2024-07-17 07:23:11 | 2024-07-17 07:25:04 | 江苏东方九天新能源材料有限公司 |  | 秦海波 |  | 1 | 0.3 | 0 | 40 | 1 | T211110016/8 | 江北科思：排刀；31+40*2，切8托，拿120改切；厚度公差+/-0.01mm，宽度公差+0/-0.2mm;木托防潮防锈，卷外径≤800mm,卷芯≤300mm，硬度HV100-130. | 1 |  | 是 | 是 | 2 | 4
分剪 | T211110016/7 | T211110016 | 东方分剪6# | 合格 | 合格品 | 甲 | 秦海波 | 0 | 63 |  | 0 | 0.3 | 31 | 江北科思：排刀；31+40*2，切8托，拿120改切；厚度公差+/-0.01mm，宽度公差+0/-0.2mm;木托防潮防锈，卷外径≤800mm,卷芯≤300mm，硬度HV100-130. |  | 31020053 | 小品种钢分切带 | 0.3-SPCC | 31020053 | 小品种钢分切带 | 0.3-SPCC |  | 10 | MO001636 | MO001636-004-07 | FJ001 | 分剪模板 | 998 | 2024-07-15 | 2024-07-17 | 3 | 2024-07-17 07:23:11 | 2024-07-17 07:25:04 | 江苏东方九天新能源材料有限公司 |  | 秦海波 |  | 1 | 0.3 | 0 | 31 | 1 | T211110016/7 | 江北科思：排刀；31+40*2，切8托，拿120改切；厚度公差+/-0.01mm，宽度公差+0/-0.2mm;木托防潮防锈，卷外径≤800mm,卷芯≤300mm，硬度HV100-130. | 1 |  | 是 | 是 | 2 | 4
分剪 | T211110016/6 | T211110016 | 东方分剪6# | 合格 | 合格品 | 甲 | 秦海波 | 0 | 82 |  | 0 | 0.3 | 40 | 江北科思：排刀；31+40*2，切8托，拿120改切；厚度公差+/-0.01mm，宽度公差+0/-0.2mm;木托防潮防锈，卷外径≤800mm,卷芯≤300mm，硬度HV100-130. |  | 31020053 | 小品种钢分切带 | 0.3-SPCC | 31020053 | 小品种钢分切带 | 0.3-SPCC |  | 10 | MO001636 | MO001636-004-06 | FJ001 | 分剪模板 | 998 | 2024-07-15 | 2024-07-17 | 3 | 2024-07-17 07:23:11 | 2024-07-17 07:25:04 | 江苏东方九天新能源材料有限公司 |  | 秦海波 |  | 1 | 0.3 | 0 | 40 | 1 | T211110016/6 | 江北科思：排刀；31+40*2，切8托，拿120改切；厚度公差+/-0.01mm，宽度公差+0/-0.2mm;木托防潮防锈，卷外径≤800mm,卷芯≤300mm，硬度HV100-130. | 1 |  | 是 | 是 | 2 | 4
分剪 | T211110016/5 | T211110016 | 东方分剪6# | 合格 | 合格品 | 甲 | 秦海波 | 0 | 82 |  | 0 | 0.3 | 40 | 江北科思：排刀；31+40*2，切8托，拿120改切；厚度公差+/-0.01mm，宽度公差+0/-0.2mm;木托防潮防锈，卷外径≤800mm,卷芯≤300mm，硬度HV100-130. |  | 31020053 | 小品种钢分切带 | 0.3-SPCC | 31020053 | 小品种钢分切带 | 0.3-SPCC |  | 10 | MO001636 | MO001636-004-05 | FJ001 | 分剪模板 | 998 | 2024-07-15 | 2024-07-17 | 3 | 2024-07-17 07:23:11 | 2024-07-17 07:25:04 | 江苏东方九天新能源材料有限公司 |  | 秦海波 |  | 1 | 0.3 | 0 | 40 | 1 | T211110016/5 | 江北科思：排刀；31+40*2，切8托，拿120改切；厚度公差+/-0.01mm，宽度公差+0/-0.2mm;木托防潮防锈，卷外径≤800mm,卷芯≤300mm，硬度HV100-130. | 1 |  | 是 | 是 | 2 | 4
分剪 | T211110016/4 | T211110016 | 东方分剪6# | 合格 | 合格品 | 甲 | 秦海波 | 0 | 63 |  | 0 | 0.3 | 31 | 江北科思：排刀；31+40*2，切8托，拿120改切；厚度公差+/-0.01mm，宽度公差+0/-0.2mm;木托防潮防锈，卷外径≤800mm,卷芯≤300mm，硬度HV100-130. |  | 31020053 | 小品种钢分切带 | 0.3-SPCC | 31020053 | 小品种钢分切带 | 0.3-SPCC |  | 10 | MO001636 | MO001636-004-04 | FJ001 | 分剪模板 | 998 | 2024-07-15 | 2024-07-17 | 3 | 2024-07-17 07:23:11 | 2024-07-17 07:25:04 | 江苏东方九天新能源材料有限公司 |  | 秦海波 |  | 1 | 0.3 | 0 | 31 | 1 | T211110016/4 | 江北科思：排刀；31+40*2，切8托，拿120改切；厚度公差+/-0.01mm，宽度公差+0/-0.2mm;木托防潮防锈，卷外径≤800mm,卷芯≤300mm，硬度HV100-130. | 1 |  | 是 | 是 | 2 | 4
分剪 | T211110016/3 | T211110016 | 东方分剪6# | 其他入库 | 协议品 | 甲 | 秦海波 | 0 | 0 |  | 0 | 0.3 | 40 | 江北科思：排刀；31+40*2，切8托，拿120改切；厚度公差+/-0.01mm，宽度公差+0/-0.2mm;木托防潮防锈，卷外径≤800mm,卷芯≤300mm，硬度HV100-130. |  | 31020053 | 小品种钢分切带 | 0.3-SPCC | 31020053 | 小品种钢分切带 | 0.3-SPCC |  | 10 | MO001636 | MO001636-004-03 | FJ001 | 分剪模板 | 998 | 2024-07-15 | 2024-07-17 | 3 | 2024-07-17 07:23:11 | 2024-07-17 07:25:04 | 江苏东方九天新能源材料有限公司 |  | 秦海波 |  | 1 | 0.3 | 0 | 40 | 1 | T211110016/3 | 江北科思：排刀；31+40*2，切8托，拿120改切；厚度公差+/-0.01mm，宽度公差+0/-0.2mm;木托防潮防锈，卷外径≤800mm,卷芯≤300mm，硬度HV100-130. | 1 | 来料细划伤，二级品 | 是 | 是 | 2 | 4
分剪 | T211110016/2 | T211110016 | 东方分剪6# | 合格 | 合格品 | 甲 | 秦海波 | 0 | 82 |  | 0 | 0.3 | 40 | 江北科思：排刀；31+40*2，切8托，拿120改切；厚度公差+/-0.01mm，宽度公差+0/-0.2mm;木托防潮防锈，卷外径≤800mm,卷芯≤300mm，硬度HV100-130. |  | 31020053 | 小品种钢分切带 | 0.3-SPCC | 31020053 | 小品种钢分切带 | 0.3-SPCC |  | 10 | MO001636 | MO001636-004-02 | FJ001 | 分剪模板 | 998 | 2024-07-15 | 2024-07-17 | 3 | 2024-07-17 07:23:11 | 2024-07-17 07:25:04 | 江苏东方九天新能源材料有限公司 |  | 秦海波 |  | 1 | 0.3 | 0 | 40 | 1 | T211110016/2 | 江北科思：排刀；31+40*2，切8托，拿120改切；厚度公差+/-0.01mm，宽度公差+0/-0.2mm;木托防潮防锈，卷外径≤800mm,卷芯≤300mm，硬度HV100-130. | 1 |  | 是 | 是 | 2 | 4
分剪 | T211110016/1 | T211110016 | 东方分剪6# | 合格 | 合格品 | 甲 | 秦海波 | 0 | 63 |  | 0 | 0.3 | 31 | 江北科思：排刀；31+40*2，切8托，拿120改切；厚度公差+/-0.01mm，宽度公差+0/-0.2mm;木托防潮防锈，卷外径≤800mm,卷芯≤300mm，硬度HV100-130. |  | 31020053 | 小品种钢分切带 | 0.3-SPCC | 31020053 | 小品种钢分切带 | 0.3-SPCC |  | 10 | MO001636 | MO001636-004-01 | FJ001 | 分剪模板 | 998 | 2024-07-15 | 2024-07-17 | 3 | 2024-07-17 07:23:11 | 2024-07-17 07:25:04 | 江苏东方九天新能源材料有限公司 |  | 秦海波 |  | 1 | 0.3 | 0 | 31 | 1 | T211110016/1 | 江北科思：排刀；31+40*2，切8托，拿120改切；厚度公差+/-0.01mm，宽度公差+0/-0.2mm;木托防潮防锈，卷外径≤800mm,卷芯≤300mm，硬度HV100-130. | 1 |  | 是 | 是 | 2 | 4
铬钝化 | JG122406012913 | JG12240601291 | 东方铬钝化950 | 合格 | 合格品 | 乙 | 李志祥 | 2481 | 2481 | 1 | 4340 | 0.1 | 760 | 、 |  | 30210015 | 光亮卷 | 0.1-SPCC | 30110014 | 铬钝化卷 | 0.1-SPCC |  | 10 | MO001558 | MO001558-010-03 | GDH001 | 铬钝化模板 | 7480 | 2024-07-13 | 2024-07-13 | 3 | 2024-07-17 05:44:51 | 2024-07-17 07:13:17 | 江苏东方九天新能源材料有限公司 |  | 李志祥 |  | 1 | 0.1 | 4340 | 760 | 1 | JG122406012913 |  | 1 | 乳化斑 色差 | 是 | 是 | 118 | 10
铬钝化 | JG122406012912 | JG12240601291 | 东方铬钝化950 | 合格 | 合格品 | 乙 | 李志祥 | 2489 | 2489 | 1 | 4350 | 0.1 | 760 | 、 |  | 30210015 | 光亮卷 | 0.1-SPCC | 30110014 | 铬钝化卷 | 0.1-SPCC |  | 10 | MO001558 | MO001558-010-02 | GDH001 | 铬钝化模板 | 7480 | 2024-07-13 | 2024-07-13 | 3 | 2024-07-17 05:44:51 | 2024-07-17 07:13:17 | 江苏东方九天新能源材料有限公司 |  | 李志祥 |  | 1 | 0.1 | 4350 | 760 | 1 | JG122406012912 |  | 1 | 乳化斑 色差 | 是 | 是 | 118 | 10
铬钝化 | JG122406012911 | JG12240601291 | 东方铬钝化950 | 合格 | 合格品 | 乙 | 李志祥 | 2489 | 2489 | 1 | 4350 | 0.1 | 760 | 、 |  | 30210015 | 光亮卷 | 0.1-SPCC | 30110014 | 铬钝化卷 | 0.1-SPCC |  | 10 | MO001558 | MO001558-010-01 | GDH001 | 铬钝化模板 | 7480 | 2024-07-13 | 2024-07-13 | 3 | 2024-07-17 05:44:51 | 2024-07-17 07:13:17 | 江苏东方九天新能源材料有限公司 |  | 李志祥 |  | 1 | 0.1 | 4350 | 760 | 1 | JG122406012911 |  | 1 | 乳化斑 色差 | 是 | 是 | 118 | 10
最终平整 | DL002406001112 | DL0024060011 | 东方850平整 | 其他入库 | 半成品退库 | 甲 | 陈俊华,钱琨 | 2650 | 2650 | 1 | 1020 | 0.54 | 610 | 昆山宝必达：850平整用Ra1.0-1.2um毛化辊，厚度公差：0.53-0.55mm、硬度85-105HV、粗糙度Ra0.5-0.8μm | H横辊印(轻微),C挫伤(650米处，重，平后明显),N粘钢折印(尾200米整板面) | 20100082 | 轧硬 | 0.6*610-SPCC | 20200092 | 小品种钢半成品 | 0.54-SPCC |  | 50 | MO001279 | MO001279-001-01-02 | XPZG001 | 小品种钢前处理模板 | 12270 | 2024-07-06 | 2024-07-18 | 2 | 2024-07-17 06:57:26 | 2024-07-17 07:01:37 | 江苏东方九天新能源材料有限公司 |  | 陈俊华 |  | 1 | 0.54 | 1020 | 610 | 1 | DL002406001112 | 昆山宝必达（0.54*610）厚度±0.01mm，HV85-105,粗糙度0.5-0.8μM，卷重2-3吨 | 1 | H横辊印(轻微),C挫伤(650米处，重，平后明显),N粘钢折印(尾200米整板面) | 是 | 是 | 1770 | 1
最终平整 | DL002406001111 | DL0024060011 | 东方850平整 | 其他入库 | 成品退库 | 甲 | 陈俊华,钱琨 | 3250 | 3250 | 1 | 1250 | 0.54 | 610 | 昆山宝必达：850平整用Ra1.0-1.2um毛化辊，厚度公差：0.53-0.55mm、硬度85-105HV、粗糙度Ra0.5-0.8μm | 内250米传侧5CM左右黑斑 | 20100082 | 轧硬 | 0.6*610-SPCC | 31010056 | 小品种钢卷 | 0.54-SPCC |  | 50 | MO001279 | MO001279-001-01-01 | XPZG001 | 小品种钢前处理模板 | 12270 | 2024-07-06 | 2024-07-18 | 2 | 2024-07-17 06:57:26 | 2024-07-17 07:01:37 | 江苏东方九天新能源材料有限公司 |  | 陈俊华 |  | 1 | 0.54 | 1250 | 610 | 1 | DL002406001111 | 昆山宝必达（0.54*610）厚度±0.01mm，HV85-105,粗糙度0.5-0.8μM，卷重2-3吨 | 1 | H横辊印(轻微),H黑斑(内250米传5CM) | 是 | 是 | 1770 | 1
一次脱脂 | DL00240551082 | DL0024055108 | 东方950脱脂2# | 合格 | 让步接收 | 甲 | 韩成飞,周志平 | 6155 | 6155 | 1 | 2090 | 0.6 | 630 | 泰兴双永：脱脂(单位张力6.0）、转650轧机 | X细划伤(),S色差条印() | 20100086 | 轧硬 | 0.6*630-SPCC | 31010045 | 小品种钢卷 | 0.44-SPCC |  | 10 | MO001547 | MO001547-002-02 | XPZG001 | 小品种钢前处理模板 | 12665 | 2024-07-12 | 2024-07-22 | 3 | 2024-07-12 17:39:24 | 2024-07-17 06:52:36 | 江苏东方九天新能源材料有限公司 |  | 王建军 |  | 1 | 0.6 | 2090 | 630 | 1 | DL00240551082 | 泰兴双永：（0.44*630）厚度±0.01mm，HV90-110,粗糙度0.8-1.0μM，卷重2-3吨 |  | X细划伤(),S色差条印() |  |  | 4641 | 2
一次脱脂 | DL00240551081 | DL0024055108 | 东方950脱脂2# | 合格 | 让步接收 | 甲 | 韩成飞,周志平 | 6470 | 6470 | 1 | 2190 | 0.6 | 630 | 泰兴双永：脱脂(单位张力6.0）、转650轧机 | Z重划伤(),S色差条印() | 20100086 | 轧硬 | 0.6*630-SPCC | 31010045 | 小品种钢卷 | 0.44-SPCC |  | 10 | MO001547 | MO001547-002-01 | XPZG001 | 小品种钢前处理模板 | 12665 | 2024-07-12 | 2024-07-22 | 3 | 2024-07-12 17:39:24 | 2024-07-17 06:52:36 | 江苏东方九天新能源材料有限公司 |  | 王建军 |  | 1 | 0.6 | 2190 | 630 | 1 | DL00240551081 | 泰兴双永：（0.44*630）厚度±0.01mm，HV90-110,粗糙度0.8-1.0μM，卷重2-3吨 |  | Z重划伤(),S色差条印() |  |  | 4641 | 2
镍钝化 | JL0024040118-113 | JL0024040118-11 | 东方镍钝化1150 | 合格 | 合格品 | 甲 | 丁涛 | 927 | 927 | 1 | 990 | 0.2 | 610 | 泰德通：1150镍钝化工段镀镍，HV100-120,镀层≥1.5μm，纸管芯 ,整卷发货。 | Z振纹(来料板面振纹横辊印，线条印镀后不明显) | 31010030 | 小品种钢卷 | 0.2-SPCC | 31310016 | 镍钝化卷 | 0.2-SPCC |  | 10 | MO001631 | MO001631-001-03 | NDH001 | 镍钝化模板 | 2780 | 2024-07-15 | 2024-07-18 | 3 | 2024-07-17 04:10:20 | 2024-07-17 06:24:56 | 江苏东方九天新能源材料有限公司 |  | 丁涛 |  | 1 | 0.2 | 990 | 610 | 1 | JL0024040118-113 | 泰德通：（0.2*610）双面镀镍，镀层厚度≥1.5um，HV90-110；卷重≤1.5吨 | 1 | Z振纹(来料板面振纹横辊印，线条印镀后不明显) | 是 | 是 | 178 | 1
镍钝化 | JL0024040118-112 | JL0024040118-11 | 东方镍钝化1150 | 合格 | 合格品 | 甲 | 丁涛 | 939 | 939 | 1 | 1000 | 0.2 | 610 | 泰德通：1150镍钝化工段镀镍，HV100-120,镀层≥1.5μm，纸管芯 ,整卷发货。 | Z振纹(来料板面振纹横辊印，线条印镀后不明显) | 31010030 | 小品种钢卷 | 0.2-SPCC | 31310016 | 镍钝化卷 | 0.2-SPCC |  | 10 | MO001631 | MO001631-001-02 | NDH001 | 镍钝化模板 | 2780 | 2024-07-15 | 2024-07-18 | 3 | 2024-07-17 04:10:20 | 2024-07-17 06:24:56 | 江苏东方九天新能源材料有限公司 |  | 丁涛 |  | 1 | 0.2 | 1000 | 610 | 1 | JL0024040118-112 | 泰德通：（0.2*610）双面镀镍，镀层厚度≥1.5um，HV90-110；卷重≤1.5吨 | 1 | Z振纹(来料板面振纹横辊印，线条印镀后不明显) | 是 | 是 | 178 | 1
镍钝化 | JL0024040118-111 | JL0024040118-11 | 东方镍钝化1150 | 合格 | 让步接收 | 甲 | 丁涛 | 907 | 907 | 1 | 970 | 0.2 | 610 | 泰德通：1150镍钝化工段镀镍，HV100-120,镀层≥1.5μm，纸管芯 ,整卷发货。 | 内15米虫斑,B面传侧1cm1.496（镍层低） | 31010030 | 小品种钢卷 | 0.2-SPCC | 31310016 | 镍钝化卷 | 0.2-SPCC |  | 10 | MO001631 | MO001631-001-01 | NDH001 | 镍钝化模板 | 2780 | 2024-07-15 | 2024-07-18 | 3 | 2024-07-17 04:10:20 | 2024-07-17 06:24:56 | 江苏东方九天新能源材料有限公司 |  | 丁涛 |  | 1 | 0.2 | 970 | 610 | 1 | JL0024040118-111 | 泰德通：（0.2*610）双面镀镍，镀层厚度≥1.5um，HV90-110；卷重≤1.5吨 | 1 | C虫斑(内15米虫斑)Z振纹(来料板面振纹，横辊印，线条印，镀后不明显) | 是 | 是 | 178 | 1
铬钝化 | JG1224060364 | JG1224060364 | 东方铬钝化750 | 合格 | 合格品 | 乙 | 李澍 | 7030 | 7011 | 0.9973 | 9640 | 0.15 | 610 | 镀铬80-100 |  | 30210011 | 光亮卷 | 0.15-SPCC | 30110011 | 铬钝化卷 | 0.15-SPCC |  | 10 | MO001682 | MO001682-007 | GDH001 | 铬钝化模板 | 7030 | 2024-07-16 | 2024-07-16 | 3 | 2024-07-17 06:16:38 | 2024-07-17 06:17:09 | 江苏东方九天新能源材料有限公司 | 244758 | 李澍 |  |  | 0.15 | 0 | 610 | 1 | JG1224060364 |  | 1 | 色差 白斑 辊印 条印 | 是 | 是 | 1 | 7
铬钝化 | JG1224060285 | JG1224060285 | 东方铬钝化750 | 合格 | 合格品 | 乙 | 李澍 | 5300 | 5281 | 0.9964 | 7130 | 0.15 | 610 | 镀铬80-100 |  | 30210011 | 光亮卷 | 0.15-SPCC | 30110011 | 铬钝化卷 | 0.15-SPCC |  | 10 | MO001682 | MO001682-014 | GDH001 | 铬钝化模板 | 5300 | 2024-07-16 | 2024-07-16 | 3 | 2024-07-17 06:15:54 | 2024-07-17 06:16:27 | 江苏东方九天新能源材料有限公司 | 244765 | 李澍 |  |  | 0.15 | 0 | 610 | 1 | JG1224060285 |  | 1 | 色差 白斑 辊印 条印 | 是 | 是 | 1 | 14
最终平整 | DL00240600112 | DL0024060011 | 东方850平整 | 其他入库 | 成品退库 | 甲 | 陈俊华,钱琨 | 6020 | 5940 | 0.9867 | 2270 | 0.54 | 610 | 昆山宝必达：850平整用Ra1.0-1.2um毛化辊，厚度公差：0.53-0.55mm、硬度85-105HV、粗糙度Ra0.5-0.8μm | H厚薄公差(平前操0.554传0.558，平后操0.547传0.551，公差跳动0.548-0.555),N粘钢折印(尾150米整板面),X线条印(上板面操17CM处，平后淡),H横辊印(轻微) | 20100082 | 轧硬 | 0.6*610-SPCC | 31010056 | 小品种钢卷 | 0.54-SPCC |  | 50 | MO001279 | MO001279-001-02 | XPZG001 | 小品种钢前处理模板 | 12270 | 2024-07-06 | 2024-07-18 | 2 | 2024-07-17 06:01:12 | 2024-07-17 06:04:29 | 江苏东方九天新能源材料有限公司 | 208930 | 陈俊华 |  |  | 0.54 | 2300 | 610 | 1 | DL00240600112 | 昆山宝必达（0.54*610）厚度±0.01mm，HV85-105,粗糙度0.5-0.8μM，卷重2-3吨 | 1 | H厚薄公差(平前操0.554传0.558，平后操0.547传0.551，公差跳动0.548-0.555),N粘钢折印(尾150米整板面),X线条印(上板面操17CM处，平后淡),H横辊印(轻微) | 是 | 是 | 1770 | 1
铬钝化 | JG122406024922 | JG12240602492 | 东方铬钝化950 | 合格 | 合格品 | 乙 | 李志祥 | 1983 | 1983 | 1 | 3420 | 0.1 | 760 | / |  | 30210015 | 光亮卷 | 0.1-SPCC | 30110014 | 铬钝化卷 | 0.1-SPCC |  | 10 | MO001684 | MO001684-002-02 | GDH001 | 铬钝化模板 | 6410 | 2024-07-16 | 2024-07-16 | 3 | 2024-07-17 05:43:03 | 2024-07-17 05:43:42 | 江苏东方九天新能源材料有限公司 |  | 李志祥 |  | 1 | 0.1 | 3420 | 760 | 1 | JG122406024922 |  | 1 | 色差 乳化斑 辊印 | 是 | 是 | 0 | 2
铬钝化 | JG122406024921 | JG12240602492 | 东方铬钝化950 | 合格 | 合格品 | 乙 | 李志祥 | 4399 | 4399 | 1 | 7550 | 0.1 | 760 | / |  | 30210015 | 光亮卷 | 0.1-SPCC | 30110014 | 铬钝化卷 | 0.1-SPCC |  | 10 | MO001684 | MO001684-002-01 | GDH001 | 铬钝化模板 | 6410 | 2024-07-16 | 2024-07-16 | 3 | 2024-07-17 05:43:03 | 2024-07-17 05:43:42 | 江苏东方九天新能源材料有限公司 |  | 李志祥 |  | 1 | 0.1 | 7550 | 760 | 1 | JG122406024921 |  | 1 | 色差 乳化斑 辊印 | 是 | 是 | 0 | 2
一次脱脂 | DL00240700322 | DL0024070032 | 东方950脱脂2# | 合格 | 让步接收 | 甲 | 韩成飞,周志平 | 6060 | 6060 | 1 | 2130 | 0.6 | 610 | 昆山富裕炜：脱脂(单位张力5.0）、转退火 | X细划伤(),S色差条印() | 20100082 | 轧硬 | 0.6*610-SPCC | 31010009 | 小品种钢卷 | 0.14-SPCC |  | 10 | MO001625 | MO001625-001-02 | XPZG001 | 小品种钢前处理模板 | 12220 | 2024-07-15 | 2024-07-15 | 3 | 2024-07-17 05:40:19 | 2024-07-17 05:42:52 | 江苏东方九天新能源材料有限公司 |  | 周志平 |  | 1 | 0.6 | 2130 | 610 | 1 | DL00240700322 | 昆山富裕炜0.14：厚度±0.005MM,HV100-120,C粗糙度≤0.15μ，卷重2-3吨 |  | X细划伤(),S色差条印() |  |  | 4197 | 1
一次脱脂 | DL00240700321 | DL0024070032 | 东方950脱脂2# | 合格 | 让步接收 | 甲 | 韩成飞,周志平 | 6145 | 6145 | 1 | 2150 | 0.6 | 610 | 昆山富裕炜：脱脂(单位张力5.0）、转退火 | X细划伤(),S色差条印() | 20100082 | 轧硬 | 0.6*610-SPCC | 31010009 | 小品种钢卷 | 0.14-SPCC |  | 10 | MO001625 | MO001625-001-01 | XPZG001 | 小品种钢前处理模板 | 12220 | 2024-07-15 | 2024-07-15 | 3 | 2024-07-17 05:40:19 | 2024-07-17 05:42:52 | 江苏东方九天新能源材料有限公司 |  | 周志平 |  | 1 | 0.6 | 2150 | 610 | 1 | DL00240700321 | 昆山富裕炜0.14：厚度±0.005MM,HV100-120,C粗糙度≤0.15μ，卷重2-3吨 |  | X细划伤(),S色差条印() |  |  | 4197 | 1
分剪 | T211110015/12 | T211110015 | 东方分剪6# | 合格 | 合格品 | 甲 | 秦海波 | 0 | 81 |  | 0 | 0.3 | 40 | 江北科思：排刀；31+40*2，切8托，拿120改切；厚度公差+/-0.01mm，宽度公差+0/-0.2mm;木托防潮防锈，卷外径≤800mm,卷芯≤300mm，硬度HV100-130. |  | 31020053 | 小品种钢分切带 | 0.3-SPCC | 31020053 | 小品种钢分切带 | 0.3-SPCC |  | 10 | MO001636 | MO001636-002-12 | FJ001 | 分剪模板 | 997 | 2024-07-15 | 2024-07-17 | 3 | 2024-07-17 05:27:19 | 2024-07-17 05:28:34 | 江苏东方九天新能源材料有限公司 |  | 秦海波 |  | 1 | 0.3 | 0 | 40 | 1 | T211110015/12 | 江北科思：排刀；31+40*2，切8托，拿120改切；厚度公差+/-0.01mm，宽度公差+0/-0.2mm;木托防潮防锈，卷外径≤800mm,卷芯≤300mm，硬度HV100-130. | 1 |  | 是 | 是 | 1 | 2
分剪 | T211110015/11 | T211110015 | 东方分剪6# | 其他入库 | 协议品 | 甲 | 秦海波 | 0 | 0 |  | 0 | 0.3 | 40 | 江北科思：排刀；31+40*2，切8托，拿120改切；厚度公差+/-0.01mm，宽度公差+0/-0.2mm;木托防潮防锈，卷外径≤800mm,卷芯≤300mm，硬度HV100-130. |  | 31020053 | 小品种钢分切带 | 0.3-SPCC | 31020053 | 小品种钢分切带 | 0.3-SPCC |  | 10 | MO001636 | MO001636-002-11 | FJ001 | 分剪模板 | 997 | 2024-07-15 | 2024-07-17 | 3 | 2024-07-17 05:27:19 | 2024-07-17 05:28:34 | 江苏东方九天新能源材料有限公司 |  | 秦海波 |  | 1 | 0.3 | 0 | 40 | 1 | T211110015/11 | 江北科思：排刀；31+40*2，切8托，拿120改切；厚度公差+/-0.01mm，宽度公差+0/-0.2mm;木托防潮防锈，卷外径≤800mm,卷芯≤300mm，硬度HV100-130. | 1 | 来料细划伤，二级品 | 是 | 是 | 1 | 2
分剪 | T211110015/10 | T211110015 | 东方分剪6# | 合格 | 合格品 | 甲 | 秦海波 | 0 | 63 |  | 0 | 0.3 | 31 | 江北科思：排刀；31+40*2，切8托，拿120改切；厚度公差+/-0.01mm，宽度公差+0/-0.2mm;木托防潮防锈，卷外径≤800mm,卷芯≤300mm，硬度HV100-130. |  | 31020053 | 小品种钢分切带 | 0.3-SPCC | 31020053 | 小品种钢分切带 | 0.3-SPCC |  | 10 | MO001636 | MO001636-002-10 | FJ001 | 分剪模板 | 997 | 2024-07-15 | 2024-07-17 | 3 | 2024-07-17 05:27:19 | 2024-07-17 05:28:34 | 江苏东方九天新能源材料有限公司 |  | 秦海波 |  | 1 | 0.3 | 0 | 31 | 1 | T211110015/10 | 江北科思：排刀；31+40*2，切8托，拿120改切；厚度公差+/-0.01mm，宽度公差+0/-0.2mm;木托防潮防锈，卷外径≤800mm,卷芯≤300mm，硬度HV100-130. | 1 |  | 是 | 是 | 1 | 2
分剪 | T211110015/9 | T211110015 | 东方分剪6# | 合格 | 合格品 | 甲 | 秦海波 | 0 | 82 |  | 0 | 0.3 | 40 | 江北科思：排刀；31+40*2，切8托，拿120改切；厚度公差+/-0.01mm，宽度公差+0/-0.2mm;木托防潮防锈，卷外径≤800mm,卷芯≤300mm，硬度HV100-130. |  | 31020053 | 小品种钢分切带 | 0.3-SPCC | 31020053 | 小品种钢分切带 | 0.3-SPCC |  | 10 | MO001636 | MO001636-002-09 | FJ001 | 分剪模板 | 997 | 2024-07-15 | 2024-07-17 | 3 | 2024-07-17 05:27:19 | 2024-07-17 05:28:34 | 江苏东方九天新能源材料有限公司 |  | 秦海波 |  | 1 | 0.3 | 0 | 40 | 1 | T211110015/9 | 江北科思：排刀；31+40*2，切8托，拿120改切；厚度公差+/-0.01mm，宽度公差+0/-0.2mm;木托防潮防锈，卷外径≤800mm,卷芯≤300mm，硬度HV100-130. | 1 |  | 是 | 是 | 1 | 2
分剪 | T211110015/8 | T211110015 | 东方分剪6# | 合格 | 合格品 | 甲 | 秦海波 | 0 | 81 |  | 0 | 0.3 | 40 | 江北科思：排刀；31+40*2，切8托，拿120改切；厚度公差+/-0.01mm，宽度公差+0/-0.2mm;木托防潮防锈，卷外径≤800mm,卷芯≤300mm，硬度HV100-130. |  | 31020053 | 小品种钢分切带 | 0.3-SPCC | 31020053 | 小品种钢分切带 | 0.3-SPCC |  | 10 | MO001636 | MO001636-002-08 | FJ001 | 分剪模板 | 997 | 2024-07-15 | 2024-07-17 | 3 | 2024-07-17 05:27:19 | 2024-07-17 05:28:34 | 江苏东方九天新能源材料有限公司 |  | 秦海波 |  | 1 | 0.3 | 0 | 40 | 1 | T211110015/8 | 江北科思：排刀；31+40*2，切8托，拿120改切；厚度公差+/-0.01mm，宽度公差+0/-0.2mm;木托防潮防锈，卷外径≤800mm,卷芯≤300mm，硬度HV100-130. | 1 |  | 是 | 是 | 1 | 2
分剪 | T211110015/7 | T211110015 | 东方分剪6# | 合格 | 合格品 | 甲 | 秦海波 | 0 | 63 |  | 0 | 0.3 | 31 | 江北科思：排刀；31+40*2，切8托，拿120改切；厚度公差+/-0.01mm，宽度公差+0/-0.2mm;木托防潮防锈，卷外径≤800mm,卷芯≤300mm，硬度HV100-130. |  | 31020053 | 小品种钢分切带 | 0.3-SPCC | 31020053 | 小品种钢分切带 | 0.3-SPCC |  | 10 | MO001636 | MO001636-002-07 | FJ001 | 分剪模板 | 997 | 2024-07-15 | 2024-07-17 | 3 | 2024-07-17 05:27:19 | 2024-07-17 05:28:34 | 江苏东方九天新能源材料有限公司 |  | 秦海波 |  | 1 | 0.3 | 0 | 31 | 1 | T211110015/7 | 江北科思：排刀；31+40*2，切8托，拿120改切；厚度公差+/-0.01mm，宽度公差+0/-0.2mm;木托防潮防锈，卷外径≤800mm,卷芯≤300mm，硬度HV100-130. | 1 |  | 是 | 是 | 1 | 2
分剪 | T211110015/6 | T211110015 | 东方分剪6# | 合格 | 合格品 | 甲 | 秦海波 | 0 | 81 |  | 0 | 0.3 | 40 | 江北科思：排刀；31+40*2，切8托，拿120改切；厚度公差+/-0.01mm，宽度公差+0/-0.2mm;木托防潮防锈，卷外径≤800mm,卷芯≤300mm，硬度HV100-130. |  | 31020053 | 小品种钢分切带 | 0.3-SPCC | 31020053 | 小品种钢分切带 | 0.3-SPCC |  | 10 | MO001636 | MO001636-002-06 | FJ001 | 分剪模板 | 997 | 2024-07-15 | 2024-07-17 | 3 | 2024-07-17 05:27:19 | 2024-07-17 05:28:34 | 江苏东方九天新能源材料有限公司 |  | 秦海波 |  | 1 | 0.3 | 0 | 40 | 1 | T211110015/6 | 江北科思：排刀；31+40*2，切8托，拿120改切；厚度公差+/-0.01mm，宽度公差+0/-0.2mm;木托防潮防锈，卷外径≤800mm,卷芯≤300mm，硬度HV100-130. | 1 |  | 是 | 是 | 1 | 2
分剪 | T211110015/5 | T211110015 | 东方分剪6# | 合格 | 合格品 | 甲 | 秦海波 | 0 | 81 |  | 0 | 0.3 | 40 | 江北科思：排刀；31+40*2，切8托，拿120改切；厚度公差+/-0.01mm，宽度公差+0/-0.2mm;木托防潮防锈，卷外径≤800mm,卷芯≤300mm，硬度HV100-130. |  | 31020053 | 小品种钢分切带 | 0.3-SPCC | 31020053 | 小品种钢分切带 | 0.3-SPCC |  | 10 | MO001636 | MO001636-002-05 | FJ001 | 分剪模板 | 997 | 2024-07-15 | 2024-07-17 | 3 | 2024-07-17 05:27:19 | 2024-07-17 05:28:34 | 江苏东方九天新能源材料有限公司 |  | 秦海波 |  | 1 | 0.3 | 0 | 40 | 1 | T211110015/5 | 江北科思：排刀；31+40*2，切8托，拿120改切；厚度公差+/-0.01mm，宽度公差+0/-0.2mm;木托防潮防锈，卷外径≤800mm,卷芯≤300mm，硬度HV100-130. | 1 |  | 是 | 是 | 1 | 2
分剪 | T211110015/4 | T211110015 | 东方分剪6# | 合格 | 合格品 | 甲 | 秦海波 | 0 | 63 |  | 0 | 0.3 | 31 | 江北科思：排刀；31+40*2，切8托，拿120改切；厚度公差+/-0.01mm，宽度公差+0/-0.2mm;木托防潮防锈，卷外径≤800mm,卷芯≤300mm，硬度HV100-130. |  | 31020053 | 小品种钢分切带 | 0.3-SPCC | 31020053 | 小品种钢分切带 | 0.3-SPCC |  | 10 | MO001636 | MO001636-002-04 | FJ001 | 分剪模板 | 997 | 2024-07-15 | 2024-07-17 | 3 | 2024-07-17 05:27:19 | 2024-07-17 05:28:34 | 江苏东方九天新能源材料有限公司 |  | 秦海波 |  | 1 | 0.3 | 0 | 31 | 1 | T211110015/4 | 江北科思：排刀；31+40*2，切8托，拿120改切；厚度公差+/-0.01mm，宽度公差+0/-0.2mm;木托防潮防锈，卷外径≤800mm,卷芯≤300mm，硬度HV100-130. | 1 |  | 是 | 是 | 1 | 2
分剪 | T211110015/3 | T211110015 | 东方分剪6# | 合格 | 合格品 | 甲 | 秦海波 | 0 | 81 |  | 0 | 0.3 | 40 | 江北科思：排刀；31+40*2，切8托，拿120改切；厚度公差+/-0.01mm，宽度公差+0/-0.2mm;木托防潮防锈，卷外径≤800mm,卷芯≤300mm，硬度HV100-130. |  | 31020053 | 小品种钢分切带 | 0.3-SPCC | 31020053 | 小品种钢分切带 | 0.3-SPCC |  | 10 | MO001636 | MO001636-002-03 | FJ001 | 分剪模板 | 997 | 2024-07-15 | 2024-07-17 | 3 | 2024-07-17 05:27:19 | 2024-07-17 05:28:34 | 江苏东方九天新能源材料有限公司 |  | 秦海波 |  | 1 | 0.3 | 0 | 40 | 1 | T211110015/3 | 江北科思：排刀；31+40*2，切8托，拿120改切；厚度公差+/-0.01mm，宽度公差+0/-0.2mm;木托防潮防锈，卷外径≤800mm,卷芯≤300mm，硬度HV100-130. | 1 |  | 是 | 是 | 1 | 2
分剪 | T211110015/2 | T211110015 | 东方分剪6# | 合格 | 合格品 | 甲 | 秦海波 | 0 | 81 |  | 0 | 0.3 | 40 | 江北科思：排刀；31+40*2，切8托，拿120改切；厚度公差+/-0.01mm，宽度公差+0/-0.2mm;木托防潮防锈，卷外径≤800mm,卷芯≤300mm，硬度HV100-130. |  | 31020053 | 小品种钢分切带 | 0.3-SPCC | 31020053 | 小品种钢分切带 | 0.3-SPCC |  | 10 | MO001636 | MO001636-002-02 | FJ001 | 分剪模板 | 997 | 2024-07-15 | 2024-07-17 | 3 | 2024-07-17 05:27:19 | 2024-07-17 05:28:34 | 江苏东方九天新能源材料有限公司 |  | 秦海波 |  | 1 | 0.3 | 0 | 40 | 1 | T211110015/2 | 江北科思：排刀；31+40*2，切8托，拿120改切；厚度公差+/-0.01mm，宽度公差+0/-0.2mm;木托防潮防锈，卷外径≤800mm,卷芯≤300mm，硬度HV100-130. | 1 |  | 是 | 是 | 1 | 2
分剪 | T211110015/1 | T211110015 | 东方分剪6# | 合格 | 合格品 | 甲 | 秦海波 | 0 | 63 |  | 0 | 0.3 | 31 | 江北科思：排刀；31+40*2，切8托，拿120改切；厚度公差+/-0.01mm，宽度公差+0/-0.2mm;木托防潮防锈，卷外径≤800mm,卷芯≤300mm，硬度HV100-130. |  | 31020053 | 小品种钢分切带 | 0.3-SPCC | 31020053 | 小品种钢分切带 | 0.3-SPCC |  | 10 | MO001636 | MO001636-002-01 | FJ001 | 分剪模板 | 997 | 2024-07-15 | 2024-07-17 | 3 | 2024-07-17 05:27:19 | 2024-07-17 05:28:34 | 江苏东方九天新能源材料有限公司 |  | 秦海波 |  | 1 | 0.3 | 0 | 31 | 1 | T211110015/1 | 江北科思：排刀；31+40*2，切8托，拿120改切；厚度公差+/-0.01mm，宽度公差+0/-0.2mm;木托防潮防锈，卷外径≤800mm,卷芯≤300mm，硬度HV100-130. | 1 |  | 是 | 是 | 1 | 2
分剪 | T211110011/10 | T211110011 | 东方分剪6# | 其他入库 | 协议品 | 甲 | 秦海波 | 0 | 0 |  | 0 | 0.3 | 120 | 江北科思：排刀；31+40*2，切8托，拿120改切；厚度公差+/-0.01mm，宽度公差+0/-0.2mm;木托防潮防锈，卷外径≤800mm,卷芯≤300mm，硬度HV100-130. |  | 31020053 | 小品种钢分切带 | 0.3-SPCC | 31020053 | 小品种钢分切带 | 0.3-SPCC |  | 10 | MO001636 | MO001636-008-10 | FJ001 | 分剪模板 | 988 | 2024-07-15 | 2024-07-17 | 3 | 2024-07-17 05:18:35 | 2024-07-17 05:20:20 | 江苏东方九天新能源材料有限公司 |  | 秦海波 |  | 1 | 0.3 | 0 | 120 | 1 | T211110011/10 | 江北科思：排刀；31+40*2，切8托，拿120改切；厚度公差+/-0.01mm，宽度公差+0/-0.2mm;木托防潮防锈，卷外径≤800mm,卷芯≤300mm，硬度HV100-130. | 1 | 整板面细划伤 | 是 | 是 | 2 | 8
分剪 | T211110011/9 | T211110011 | 东方分剪6# | 合格 | 合格品 | 甲 | 秦海波 | 0 | 81 |  | 0 | 0.3 | 40 | 江北科思：排刀；31+40*2，切8托，拿120改切；厚度公差+/-0.01mm，宽度公差+0/-0.2mm;木托防潮防锈，卷外径≤800mm,卷芯≤300mm，硬度HV100-130. |  | 31020053 | 小品种钢分切带 | 0.3-SPCC | 31020053 | 小品种钢分切带 | 0.3-SPCC |  | 10 | MO001636 | MO001636-008-09 | FJ001 | 分剪模板 | 988 | 2024-07-15 | 2024-07-17 | 3 | 2024-07-17 05:18:35 | 2024-07-17 05:20:20 | 江苏东方九天新能源材料有限公司 |  | 秦海波 |  | 1 | 0.3 | 0 | 40 | 1 | T211110011/9 | 江北科思：排刀；31+40*2，切8托，拿120改切；厚度公差+/-0.01mm，宽度公差+0/-0.2mm;木托防潮防锈，卷外径≤800mm,卷芯≤300mm，硬度HV100-130. | 1 |  | 是 | 是 | 2 | 8
分剪 | T211110011/8 | T211110011 | 东方分剪6# | 合格 | 合格品 | 甲 | 秦海波 | 0 | 81 |  | 0 | 0.3 | 40 | 江北科思：排刀；31+40*2，切8托，拿120改切；厚度公差+/-0.01mm，宽度公差+0/-0.2mm;木托防潮防锈，卷外径≤800mm,卷芯≤300mm，硬度HV100-130. |  | 31020053 | 小品种钢分切带 | 0.3-SPCC | 31020053 | 小品种钢分切带 | 0.3-SPCC |  | 10 | MO001636 | MO001636-008-08 | FJ001 | 分剪模板 | 988 | 2024-07-15 | 2024-07-17 | 3 | 2024-07-17 05:18:35 | 2024-07-17 05:20:20 | 江苏东方九天新能源材料有限公司 |  | 秦海波 |  | 1 | 0.3 | 0 | 40 | 1 | T211110011/8 | 江北科思：排刀；31+40*2，切8托，拿120改切；厚度公差+/-0.01mm，宽度公差+0/-0.2mm;木托防潮防锈，卷外径≤800mm,卷芯≤300mm，硬度HV100-130. | 1 |  | 是 | 是 | 2 | 8
分剪 | T211110011/7 | T211110011 | 东方分剪6# | 合格 | 合格品 | 甲 | 秦海波 | 0 | 63 |  | 0 | 0.3 | 31 | 江北科思：排刀；31+40*2，切8托，拿120改切；厚度公差+/-0.01mm，宽度公差+0/-0.2mm;木托防潮防锈，卷外径≤800mm,卷芯≤300mm，硬度HV100-130. |  | 31020053 | 小品种钢分切带 | 0.3-SPCC | 31020053 | 小品种钢分切带 | 0.3-SPCC |  | 10 | MO001636 | MO001636-008-07 | FJ001 | 分剪模板 | 988 | 2024-07-15 | 2024-07-17 | 3 | 2024-07-17 05:18:35 | 2024-07-17 05:20:20 | 江苏东方九天新能源材料有限公司 |  | 秦海波 |  | 1 | 0.3 | 0 | 31 | 1 | T211110011/7 | 江北科思：排刀；31+40*2，切8托，拿120改切；厚度公差+/-0.01mm，宽度公差+0/-0.2mm;木托防潮防锈，卷外径≤800mm,卷芯≤300mm，硬度HV100-130. | 1 |  | 是 | 是 | 2 | 8
分剪 | T211110011/6 | T211110011 | 东方分剪6# | 合格 | 合格品 | 甲 | 秦海波 | 0 | 81 |  | 0 | 0.3 | 40 | 江北科思：排刀；31+40*2，切8托，拿120改切；厚度公差+/-0.01mm，宽度公差+0/-0.2mm;木托防潮防锈，卷外径≤800mm,卷芯≤300mm，硬度HV100-130. |  | 31020053 | 小品种钢分切带 | 0.3-SPCC | 31020053 | 小品种钢分切带 | 0.3-SPCC |  | 10 | MO001636 | MO001636-008-06 | FJ001 | 分剪模板 | 988 | 2024-07-15 | 2024-07-17 | 3 | 2024-07-17 05:18:35 | 2024-07-17 05:20:20 | 江苏东方九天新能源材料有限公司 |  | 秦海波 |  | 1 | 0.3 | 0 | 40 | 1 | T211110011/6 | 江北科思：排刀；31+40*2，切8托，拿120改切；厚度公差+/-0.01mm，宽度公差+0/-0.2mm;木托防潮防锈，卷外径≤800mm,卷芯≤300mm，硬度HV100-130. | 1 |  | 是 | 是 | 2 | 8
分剪 | T211110011/5 | T211110011 | 东方分剪6# | 合格 | 合格品 | 甲 | 秦海波 | 0 | 81 |  | 0 | 0.3 | 40 | 江北科思：排刀；31+40*2，切8托，拿120改切；厚度公差+/-0.01mm，宽度公差+0/-0.2mm;木托防潮防锈，卷外径≤800mm,卷芯≤300mm，硬度HV100-130. |  | 31020053 | 小品种钢分切带 | 0.3-SPCC | 31020053 | 小品种钢分切带 | 0.3-SPCC |  | 10 | MO001636 | MO001636-008-05 | FJ001 | 分剪模板 | 988 | 2024-07-15 | 2024-07-17 | 3 | 2024-07-17 05:18:35 | 2024-07-17 05:20:20 | 江苏东方九天新能源材料有限公司 |  | 秦海波 |  | 1 | 0.3 | 0 | 40 | 1 | T211110011/5 | 江北科思：排刀；31+40*2，切8托，拿120改切；厚度公差+/-0.01mm，宽度公差+0/-0.2mm;木托防潮防锈，卷外径≤800mm,卷芯≤300mm，硬度HV100-130. | 1 |  | 是 | 是 | 2 | 8
分剪 | T211110011/4 | T211110011 | 东方分剪6# | 合格 | 合格品 | 甲 | 秦海波 | 0 | 63 |  | 0 | 0.3 | 31 | 江北科思：排刀；31+40*2，切8托，拿120改切；厚度公差+/-0.01mm，宽度公差+0/-0.2mm;木托防潮防锈，卷外径≤800mm,卷芯≤300mm，硬度HV100-130. |  | 31020053 | 小品种钢分切带 | 0.3-SPCC | 31020053 | 小品种钢分切带 | 0.3-SPCC |  | 10 | MO001636 | MO001636-008-04 | FJ001 | 分剪模板 | 988 | 2024-07-15 | 2024-07-17 | 3 | 2024-07-17 05:18:35 | 2024-07-17 05:20:20 | 江苏东方九天新能源材料有限公司 |  | 秦海波 |  | 1 | 0.3 | 0 | 31 | 1 | T211110011/4 | 江北科思：排刀；31+40*2，切8托，拿120改切；厚度公差+/-0.01mm，宽度公差+0/-0.2mm;木托防潮防锈，卷外径≤800mm,卷芯≤300mm，硬度HV100-130. | 1 |  | 是 | 是 | 2 | 8
分剪 | T211110011/3 | T211110011 | 东方分剪6# | 其他入库 | 协议品 | 甲 | 秦海波 | 0 | 0 |  | 0 | 0.3 | 40 | 江北科思：排刀；31+40*2，切8托，拿120改切；厚度公差+/-0.01mm，宽度公差+0/-0.2mm;木托防潮防锈，卷外径≤800mm,卷芯≤300mm，硬度HV100-130. |  | 31020053 | 小品种钢分切带 | 0.3-SPCC | 31020053 | 小品种钢分切带 | 0.3-SPCC |  | 10 | MO001636 | MO001636-008-03 | FJ001 | 分剪模板 | 988 | 2024-07-15 | 2024-07-17 | 3 | 2024-07-17 05:18:35 | 2024-07-17 05:20:20 | 江苏东方九天新能源材料有限公司 |  | 秦海波 |  | 1 | 0.3 | 0 | 40 | 1 | T211110011/3 | 江北科思：排刀；31+40*2，切8托，拿120改切；厚度公差+/-0.01mm，宽度公差+0/-0.2mm;木托防潮防锈，卷外径≤800mm,卷芯≤300mm，硬度HV100-130. | 1 | 细划伤 | 是 | 是 | 2 | 8
分剪 | T211110011/2 | T211110011 | 东方分剪6# | 合格 | 合格品 | 甲 | 秦海波 | 0 | 81 |  | 0 | 0.3 | 40 | 江北科思：排刀；31+40*2，切8托，拿120改切；厚度公差+/-0.01mm，宽度公差+0/-0.2mm;木托防潮防锈，卷外径≤800mm,卷芯≤300mm，硬度HV100-130. |  | 31020053 | 小品种钢分切带 | 0.3-SPCC | 31020053 | 小品种钢分切带 | 0.3-SPCC |  | 10 | MO001636 | MO001636-008-02 | FJ001 | 分剪模板 | 988 | 2024-07-15 | 2024-07-17 | 3 | 2024-07-17 05:18:35 | 2024-07-17 05:20:20 | 江苏东方九天新能源材料有限公司 |  | 秦海波 |  | 1 | 0.3 | 0 | 40 | 1 | T211110011/2 | 江北科思：排刀；31+40*2，切8托，拿120改切；厚度公差+/-0.01mm，宽度公差+0/-0.2mm;木托防潮防锈，卷外径≤800mm,卷芯≤300mm，硬度HV100-130. | 1 |  | 是 | 是 | 2 | 8
分剪 | T211110011/1 | T211110011 | 东方分剪6# | 合格 | 合格品 | 甲 | 秦海波 | 0 | 63 |  | 0 | 0.3 | 31 | 江北科思：排刀；31+40*2，切8托，拿120改切；厚度公差+/-0.01mm，宽度公差+0/-0.2mm;木托防潮防锈，卷外径≤800mm,卷芯≤300mm，硬度HV100-130. |  | 31020053 | 小品种钢分切带 | 0.3-SPCC | 31020053 | 小品种钢分切带 | 0.3-SPCC |  | 10 | MO001636 | MO001636-008-01 | FJ001 | 分剪模板 | 988 | 2024-07-15 | 2024-07-17 | 3 | 2024-07-17 05:18:35 | 2024-07-17 05:20:20 | 江苏东方九天新能源材料有限公司 |  | 秦海波 |  | 1 | 0.3 | 0 | 31 | 1 | T211110011/1 | 江北科思：排刀；31+40*2，切8托，拿120改切；厚度公差+/-0.01mm，宽度公差+0/-0.2mm;木托防潮防锈，卷外径≤800mm,卷芯≤300mm，硬度HV100-130. | 1 |  | 是 | 是 | 2 | 8
铬钝化 | JG122406023511 | JG122406023511 | 东方铬钝化950 | 合格 | 让步接收 | 乙 | 李志祥 | 7060 | 7043 | 0.9976 | 12320 | 0.1 | 760 | / | 2379米操561mm孔洞（0.18mm2），3671米操102mm孔洞（0.18mm2） | 30210015 | 光亮卷 | 0.1-SPCC | 30110014 | 铬钝化卷 | 0.1-SPCC |  | 10 | MO001684 | MO001684-006 | GDH001 | 铬钝化模板 | 7060 | 2024-07-16 | 2024-07-16 | 3 | 2024-07-17 05:18:10 | 2024-07-17 05:19:01 | 江苏东方九天新能源材料有限公司 | 244790 | 李志祥 |  |  | 0.1 | 12400 | 760 | 1 | JG122406023511 |  | 1 | 色差 乳化斑 辊印 2379米孔洞大小0.18操561 3671米孔洞大小0.18操102 | 是 | 是 | 1 | 6
一次退火 | JG12240703541 | JG1224070354 | 东方8# | 合格 |  | 乙 | 陈国,袁亚东,张天圣 | 4935 | 4935 | 1 | 2090 | 0.4 | 760 | 退火 装炉量20T-45T(620℃), 装炉量>45T (630℃） |  | 20100142 | 轧硬 | 0.4*760-SPCC | 30210004 | 光亮卷 | 0.125-SPCC |  | 20 | MO001554 | MO001554-008-01 | GLJ001 | 东方光亮卷前处理(0.4轧0.125mm) | 13530 | 2024-07-12 | 2024-07-12 | 5 | 2024-07-15 12:34:38 | 2024-07-17 04:12:44 | 江苏东方九天新能源材料有限公司 | 239537 | 张天圣 | 张天圣 |  | 0.4 | 2090 | 760 | 1 | JG12240703541 | 脱脂分一包4.9t，2050米，合格报工，轧0.125，米数控制在6800-6900米，厚度公差0.115-0.125，轧机按照0.12的中值设定轧制。剩余一包8.6t脱脂结束后报工，报工报待处理。特别注意按照此要求操作。 |  |  |  |  | 4025 | 8
最终退火 | DL1224070008 | DL1224070008 | 东方20# | 合格 |  | 乙 | 陈国,袁亚东,张天圣 | 7440 | 7440 | 1 | 2010 | 0.75 | 610 | 泰兴双永:退火(620℃)，转750平整 |  | 20100130 | 轧硬 | 1.2*610-SPCC | 31010072 | 小品种钢卷 | 0.75-SPCC |  | 40 | MO001293 | MO001293-001 | XPZG001 | 小品种钢前处理模板 | 7655 | 2024-07-06 | 2024-07-16 | 2 | 2024-07-15 12:34:38 | 2024-07-17 04:12:44 | 江苏东方九天新能源材料有限公司 | 209104 | 张天圣 | 张天圣 |  | 0.75 | 2010 | 610 | 1 | DL1224070008 | 泰兴双永（0.75*610）：厚度+0.01/-0.02mm，HV90-110，粗糙度0.7-0.9μM,卷重2-3.5吨 |  |  | 否 | 否 | 1201 | 1
最终退火 | DL00240600131 | DL0024060013 | 东方20# | 合格 |  | 乙 | 陈国,袁亚东,张天圣 | 6110 | 6110 | 1 | 2150 | 0.6 | 610 | 昆山宝必达:退火620℃，转850平整 |  | 20100082 | 轧硬 | 0.6*610-SPCC | 31010050 | 小品种钢卷 | 0.49-SPCC |  | 40 | MO001280 | MO001280-001-01 | XPZG001 | 小品种钢前处理模板 | 12290 | 2024-07-06 | 2024-07-18 | 2 | 2024-07-15 12:34:38 | 2024-07-17 04:12:44 | 江苏东方九天新能源材料有限公司 | 208932 | 张天圣 | 张天圣 |  | 0.49 | 2550 | 610 | 1 | DL00240600131 | 昆山宝必达（0.49*610）厚度±0.01mm，HV85-105,粗糙度0.5-0.8μM，卷重2-3吨 |  |  |  |  | 1092 | 1
一次退火 | JG12240602731 | JG1224060273 | 东方8# | 合格 |  | 乙 | 陈国,袁亚东,张天圣 | 6465 | 6465 | 1 | 2750 | 0.4 | 760 | 退火 装炉量20T-45T(620℃),装炉量>45T (630℃） |  | 20100142 | 轧硬 | 0.4*760-SPCC | 30210015 | 光亮卷 | 0.1-SPCC |  | 20 | MO000947 | MO000947-007-01 | XPZG001 | 小品种钢前处理模板 | 13000 | 2024-06-25 | 2024-07-05 | 2 | 2024-07-15 12:34:38 | 2024-07-17 04:12:44 | 江苏东方九天新能源材料有限公司 | 193140 | 张天圣 | 张天圣 |  | 0.4 | 2750 | 760 | 1 | JG12240602731 | 轧0.1，米数控制在22200-22300米，脱脂分一包9200米。 |  |  |  |  | 13072 | 7
镍钝化 | JL00240300925 | JL0024030092 | 东方镍钝化1150 | 合格 | 让步接收 | 甲 | 丁涛 | 1285 | 1285 | 1 | 1370 | 0.2 | 610 | 泰德通：1150镍钝化工段镀镍，HV100-120,镀层≥1.5μm，纸管芯 ,整卷发货。 | X线条印(来料板面线条印镀后不明显) | 31010030 | 小品种钢卷 | 0.2-SPCC | 31310016 | 镍钝化卷 | 0.2-SPCC |  | 10 | MO001631 | MO001631-008-05 | NDH001 | 镍钝化模板 | 5730 | 2024-07-15 | 2024-07-18 | 3 | 2024-07-16 21:50:17 | 2024-07-17 04:09:46 | 江苏东方九天新能源材料有限公司 |  | 丁涛 |  | 1 | 0.2 | 1370 | 610 | 1 | JL00240300925 | 泰德通：（0.2*610）双面镀镍，镀层厚度≥1.5um，HV90-110；卷重≤1.5吨 | 1 | X线条印(来料板面线条印镀后不明显) | 是 | 是 | 454 | 8
镍钝化 | JL00240300924 | JL0024030092 | 东方镍钝化1150 | 合格 | 让步接收 | 甲 | 丁涛 | 1303 | 1303 | 1 | 1380 | 0.2 | 610 | 泰德通：1150镍钝化工段镀镍，HV100-120,镀层≥1.5μm，纸管芯 ,整卷发货。 | X线条印(来料板面线条印镀后不明显)D顶伤(730米处来料板面中间顶伤) | 31010030 | 小品种钢卷 | 0.2-SPCC | 31310016 | 镍钝化卷 | 0.2-SPCC |  | 10 | MO001631 | MO001631-008-04 | NDH001 | 镍钝化模板 | 5730 | 2024-07-15 | 2024-07-18 | 3 | 2024-07-16 21:50:17 | 2024-07-17 04:09:46 | 江苏东方九天新能源材料有限公司 |  | 丁涛 |  | 1 | 0.2 | 1380 | 610 | 1 | JL00240300924 | 泰德通：（0.2*610）双面镀镍，镀层厚度≥1.5um，HV90-110；卷重≤1.5吨 | 1 | X线条印(来料板面线条印镀后不明显)D凹印(730米处来料板面中间凹印) | 是 | 是 | 454 | 8
镍钝化 | JL00240300923 | JL0024030092 | 东方镍钝化1150 | 合格 |  | 甲 | 丁涛 | 1303 | 1303 | 1 | 1380 | 0.2 | 610 | 泰德通：1150镍钝化工段镀镍，HV100-120,镀层≥1.5μm，纸管芯 ,整卷发货。 | T脱皮(358-360米操作侧1CM处来料脱皮（重划伤）)C虫斑(偶有虫斑)X线条印(来料板面线条印镀后不明显) | 31010030 | 小品种钢卷 | 0.2-SPCC | 31310016 | 镍钝化卷 | 0.2-SPCC |  | 10 | MO001631 | MO001631-008-03 | NDH001 | 镍钝化模板 | 5730 | 2024-07-15 | 2024-07-18 | 3 | 2024-07-16 21:50:17 | 2024-07-17 04:09:46 | 江苏东方九天新能源材料有限公司 |  | 丁涛 |  | 1 | 0.2 | 1380 | 610 | 1 | JL00240300923 | 泰德通：（0.2*610）双面镀镍，镀层厚度≥1.5um，HV90-110；卷重≤1.5吨 | 1 | T脱皮(358-360米操作侧1CM处来料脱皮（重划伤）)C虫斑(偶有虫斑)X线条印(来料板面线条印镀后不明显) | 是 | 是 | 454 | 8
镍钝化 | JL00240300922 | JL0024030092 | 东方镍钝化1150 | 合格 | 让步接收 | 甲 | 丁涛 | 1303 | 1303 | 1 | 1380 | 0.2 | 610 | 泰德通：1150镍钝化工段镀镍，HV100-120,镀层≥1.5μm，纸管芯 ,整卷发货。 | A凹印(570米处来料板面中间凹印)C虫斑(450米操作侧10CM处虫斑)X线条印(来料板面线条印镀后不明显）转分剪倒包 | 31010030 | 小品种钢卷 | 0.2-SPCC | 31310016 | 镍钝化卷 | 0.2-SPCC |  | 10 | MO001631 | MO001631-008-02 | NDH001 | 镍钝化模板 | 5730 | 2024-07-15 | 2024-07-18 | 3 | 2024-07-16 21:50:17 | 2024-07-17 04:09:46 | 江苏东方九天新能源材料有限公司 |  | 丁涛 |  | 1 | 0.2 | 1380 | 610 | 1 | JL00240300922 | 泰德通：（0.2*610）双面镀镍，镀层厚度≥1.5um，HV90-110；卷重≤1.5吨 | 1 | A凹印(570米处来料板面中间凹印)C虫斑(450米操作侧10CM处虫斑)X线条印(来料板面线条印镀后不明显) | 是 | 是 | 454 | 8
镍钝化 | JL00240300921 | JL0024030092 | 东方镍钝化1150 | 合格 | 报废品 | 甲 | 丁涛 | 593 | 593 | 1 | 630 | 0.2 | 610 | 泰德通：1150镍钝化工段镀镍，HV100-120,镀层≥1.5μm，纸管芯 ,整卷发货。 | Z重划伤(来料尾传动侧50m4个10CM缺口已剪下，内300米镀层AB面0.5/0.5um，后1.5/1.5um，300米来料板面划伤重，450m-520米操作侧松花印重。) | 31010030 | 小品种钢卷 | 0.2-SPCC | 31310016 | 镍钝化卷 | 0.2-SPCC |  | 10 | MO001631 | MO001631-008-01 | NDH001 | 镍钝化模板 | 5730 | 2024-07-15 | 2024-07-18 | 3 | 2024-07-16 21:50:17 | 2024-07-17 04:09:46 | 江苏东方九天新能源材料有限公司 |  | 丁涛 |  | 1 | 0.2 | 630 | 610 | 1 | JL00240300921 | 泰德通：（0.2*610）双面镀镍，镀层厚度≥1.5um，HV90-110；卷重≤1.5吨 | 1 | Z重划伤(来料尾传动侧50m4个10CM缺口已剪下，内300米镀层AB面0.5/0.5um，后1.5/1.5um，300米来料板面划伤重，450m-520米操作侧松花印重。) | 是 | 是 | 454 | 8
铬钝化 | JG12240602402 | JG12240602402 | 东方铬钝化950 | 合格 | 合格品 | 乙 | 李志祥 | 5900 | 5763 | 0.9768 | 10000 | 0.1 | 760 | / |  | 30210015 | 光亮卷 | 0.1-SPCC | 30110014 | 铬钝化卷 | 0.1-SPCC |  | 10 | MO001684 | MO001684-004 | GDH001 | 铬钝化模板 | 5900 | 2024-07-16 | 2024-07-16 | 3 | 2024-07-17 03:55:56 | 2024-07-17 03:56:22 | 江苏东方九天新能源材料有限公司 | 244788 | 李志祥 |  |  | 0.1 | 10250 | 760 | 1 | JG12240602402 |  | 1 | 色差 乳化斑 辊印 | 是 | 是 | 1 | 4
铬钝化 | JG1224060249112 | JG122406024911 | 东方铬钝化950 | 合格 | 合格品 | 乙 | 李志祥 | 3829 | 3829 | 1 | 6580 | 0.1 | 760 | / |  | 30210015 | 光亮卷 | 0.1-SPCC | 30110014 | 铬钝化卷 | 0.1-SPCC |  | 10 | MO001684 | MO001684-001-02 | GDH001 | 铬钝化模板 | 6270 | 2024-07-16 | 2024-07-16 | 3 | 2024-07-17 00:46:44 | 2024-07-17 03:55:42 | 江苏东方九天新能源材料有限公司 |  | 李志祥 |  | 1 | 0.1 | 6580 | 760 | 1 | JG1224060249112 |  | 1 | 色差 乳化斑 辊印 | 是 | 是 | 283 | 1
铬钝化 | JG1224060249111 | JG122406024911 | 东方铬钝化950 | 合格 | 合格品 | 乙 | 李志祥 | 2419 | 2419 | 1 | 4150 | 0.1 | 760 | / |  | 30210015 | 光亮卷 | 0.1-SPCC | 30110014 | 铬钝化卷 | 0.1-SPCC |  | 10 | MO001684 | MO001684-001-01 | GDH001 | 铬钝化模板 | 6270 | 2024-07-16 | 2024-07-16 | 3 | 2024-07-17 00:46:44 | 2024-07-17 03:55:42 | 江苏东方九天新能源材料有限公司 |  | 李志祥 |  | 1 | 0.1 | 4150 | 760 | 1 | JG1224060249111 |  | 1 | 色差 乳化斑 辊印 | 是 | 是 | 283 | 1
一次脱脂 | DL00240700302 | DL0024070030 | 东方950脱脂2# | 合格 | 让步接收 | 甲 | 周志平,韩成飞 | 6085 | 6085 | 1 | 2130 | 0.6 | 610 | 东莞鸿力：脱脂（单位张力5.0）、转退火 | X细划伤(),S色差条印() | 20100082 | 轧硬 | 0.6*610-SPCC | 31010010 | 小品种钢卷 | 0.15-SPCC |  | 10 | MO001608 | MO001608-001-02 | XPZG001 | 小品种钢前处理模板 | 12255 | 2024-07-15 | 2024-07-15 | 3 | 2024-07-17 03:47:55 | 2024-07-17 03:52:29 | 江苏东方九天新能源材料有限公司 |  | 周志平 |  | 1 | 0.6 | 2130 | 610 | 1 | DL00240700302 | 东莞鸿力：厚度-0.01，HV90-110粗糙度≤0.15，卷重在2-3.5吨 |  | X细划伤(),S色差条印() |  |  | 7971 | 1
一次脱脂 | DL00240700301 | DL0024070030 | 东方950脱脂2# | 合格 | 让步接收 | 甲 | 周志平,韩成飞 | 6035 | 6035 | 1 | 2150 | 0.6 | 610 | 东莞鸿力：脱脂（单位张力5.0）、转退火 | X细划伤(),S色差条印() | 20100082 | 轧硬 | 0.6*610-SPCC | 31010010 | 小品种钢卷 | 0.15-SPCC |  | 10 | MO001608 | MO001608-001-01 | XPZG001 | 小品种钢前处理模板 | 12255 | 2024-07-15 | 2024-07-15 | 3 | 2024-07-17 03:47:55 | 2024-07-17 03:52:29 | 江苏东方九天新能源材料有限公司 |  | 周志平 |  | 1 | 0.6 | 2150 | 610 | 1 | DL00240700301 | 东莞鸿力：厚度-0.01，HV90-110粗糙度≤0.15，卷重在2-3.5吨 |  | X细划伤(),S色差条印() |  |  | 7971 | 1
铬钝化 | JG1224060318 | JG1224060318 | 东方铬钝化750 | 合格 | 合格品 | 乙 | 李澍 | 5304 | 5295 | 0.9983 | 7180 | 0.15 | 610 | 镀铬80-100 |  | 30210011 | 光亮卷 | 0.15-SPCC | 30110011 | 铬钝化卷 | 0.15-SPCC |  | 10 | MO001682 | MO001682-013 | GDH001 | 铬钝化模板 | 5304 | 2024-07-16 | 2024-07-16 | 3 | 2024-07-17 03:32:40 | 2024-07-17 03:48:02 | 江苏东方九天新能源材料有限公司 | 244764 | 李澍 |  |  | 0.15 | 0 | 610 | 1 | JG1224060318 |  | 1 | 色差 白斑 辊印 条印 亮斑 | 是 | 是 | 16 | 13
铬钝化 | JG1224060302 | JG1224060302 | 东方铬钝化750 | 合格 | 合格品 | 乙 | 李澍 | 5340 | 5325 | 0.9972 | 7240 | 0.15 | 610 | 镀铬80-100 |  | 30210011 | 光亮卷 | 0.15-SPCC | 30110011 | 铬钝化卷 | 0.15-SPCC |  | 10 | MO001682 | MO001682-012 | GDH001 | 铬钝化模板 | 5340 | 2024-07-16 | 2024-07-16 | 3 | 2024-07-17 03:32:03 | 2024-07-17 03:32:31 | 江苏东方九天新能源材料有限公司 | 244763 | 李澍 |  |  | 0.15 | 0 | 610 | 1 | JG1224060302 |  | 1 | 色差 白斑 辊印 条印 亮斑 | 是 | 是 | 0 | 12
铬钝化 | JG1224060365 | JG1224060365 | 东方铬钝化750 | 合格 | 合格品 | 乙 | 李澍 | 5140 | 5129 | 0.9979 | 7170 | 0.15 | 610 | 镀铬80-100 |  | 30210011 | 光亮卷 | 0.15-SPCC | 30110011 | 铬钝化卷 | 0.15-SPCC |  | 10 | MO001682 | MO001682-006 | GDH001 | 铬钝化模板 | 5140 | 2024-07-16 | 2024-07-16 | 3 | 2024-07-17 01:35:16 | 2024-07-17 03:31:49 | 江苏东方九天新能源材料有限公司 | 244757 | 李澍 |  |  | 0.15 | 0 | 610 | 1 | JG1224060365 |  | 1 | 色差 白斑 辊印 条印 亮斑 | 是 | 是 | 116 | 6
最终平整 | DL1224070016 | DL1224070016 | 东方750平整 | 合格 | 让步接收 | 甲 | 丁振 | 5900 | 5580 | 0.9458 | 1640 | 0.762 | 570 | 海金杜门：750平整用普光辊Ra0.2-0.3μm平整，硬度185-235HV，粗糙度0.075-0.5μm，抗拉强度590-760MPa,厚度公差0.747-0.777μm，转脱脂 | Z振纹(来料振纹，横条印),S水锈斑(内900米水锈斑),W微边浪(来料版型差),X线条印(来料多条暗线印，搓伤细划伤) | 20100146 | 轧硬 | 1.2*570-SPCC | 31010073 | 小品种钢卷 | 0.762-SPCC |  | 30 | MO001541 | MO001541-001 | HJDM001 | 东方小品种钢前处理 0.762（海金杜门：硬度185-235HV，粗糙度0.075-0.5μm，抗拉强度590-760MPa,厚度公差0.747-0.777μm) | 5950 | 2024-07-12 | 2024-07-19 | 3 | 2024-07-17 03:22:18 | 2024-07-17 03:26:16 | 江苏东方九天新能源材料有限公司 | 234670 | 丁振 |  |  | 0.76 | 1870 | 570 | 1 | DL1224070016 | 海金杜门：（0.762*570）厚度公差：±0.015，HV185-235,粗糙度0.075-0.5μM，抗拉590-760MPA；按照新工艺生产 |  | Z振纹(来料振纹，横条印),S水锈斑(内900米水锈斑),W微边浪(来料版型差),X线条印(来料多条暗线印，搓伤细划伤) | 否 | 否 |  | 1
一次脱脂 | JG11231002642 | JG1123100264 | 东方950脱脂2# | 其他入库 | 半成品退库 | 甲 | 韩成飞,周志平 | 5845 | 5845 | 1 | 3040 | 0.4 | 620 | 苏州中意：脱脂(单位张力5.0）、转退火 | X锈点(),S色差条印() | 20100024 | 轧硬 | 0.4*620-SPCC | 20200052 | 小品种钢半成品 | 0.4-SPCC |  | 10 | MO001572 | MO001572-001-02 | XPZG001 | 小品种钢前处理模板 | 11750 | 2024-07-14 | 2024-07-14 | 3 | 2024-07-17 03:02:15 | 2024-07-17 03:05:30 | 江苏东方九天新能源材料有限公司 |  | 周志平 |  | 1 | 0.4 | 3040 | 620 | 1 | JG11231002642 | 苏州中意：厚度±0.005MM,HV100-110,C粗糙度≤0.2μ,分剪苏州中意 | 1 | X锈点(),S色差条印() | 是 | 是 | 11396 | 1
一次脱脂 | JG11231002641 | JG1123100264 | 东方950脱脂2# | 其他入库 | 半成品退库 | 甲 | 韩成飞,周志平 | 5895 | 5895 | 1 | 3050 | 0.4 | 620 | 苏州中意：脱脂(单位张力5.0）、转退火 | S色差条印(),X锈斑() | 20100024 | 轧硬 | 0.4*620-SPCC | 20200052 | 小品种钢半成品 | 0.4-SPCC |  | 10 | MO001572 | MO001572-001-01 | XPZG001 | 小品种钢前处理模板 | 11750 | 2024-07-14 | 2024-07-14 | 3 | 2024-07-17 03:02:15 | 2024-07-17 03:05:30 | 江苏东方九天新能源材料有限公司 |  | 周志平 |  | 1 | 0.4 | 3050 | 620 | 1 | JG11231002641 | 苏州中意：厚度±0.005MM,HV100-110,C粗糙度≤0.2μ,分剪苏州中意 | 1 | S色差条印(),X锈斑() | 是 | 是 | 11396 | 1
一次脱脂 | DL00240700292 | DL0024070029 | 东方950脱脂2# | 合格 | 让步接收 | 甲 | 韩成飞,周志平 | 6075 | 6075 | 1 | 2130 | 0.6 | 610 | 苏州中意：脱脂(单位张力5.0）、转退火 | X细划伤(),S色差条印() | 20100082 | 轧硬 | 0.6*610-SPCC | 31010009 | 小品种钢卷 | 0.14-SPCC |  | 10 | MO001607 | MO001607-001-02 | XPZG001 | 小品种钢前处理模板 | 12245 | 2024-07-15 | 2024-07-15 | 3 | 2024-07-17 02:58:42 | 2024-07-17 03:00:51 | 江苏东方九天新能源材料有限公司 |  | 周志平 |  | 1 | 0.6 | 2130 | 610 | 1 | DL00240700292 | 苏州中意：厚度±0.005MM,HV100-110,C粗糙度≤0.2μ，平整后转分剪 |  | X细划伤(),S色差条印() |  |  | 14950 | 1
一次脱脂 | DL00240700291 | DL0024070029 | 东方950脱脂2# | 合格 | 让步接收 | 甲 | 韩成飞,周志平 | 6145 | 6145 | 1 | 2150 | 0.6 | 610 | 苏州中意：脱脂(单位张力5.0）、转退火 | X细划伤(),S色差条印() | 20100082 | 轧硬 | 0.6*610-SPCC | 31010009 | 小品种钢卷 | 0.14-SPCC |  | 10 | MO001607 | MO001607-001-01 | XPZG001 | 小品种钢前处理模板 | 12245 | 2024-07-15 | 2024-07-15 | 3 | 2024-07-17 02:58:42 | 2024-07-17 03:00:51 | 江苏东方九天新能源材料有限公司 |  | 周志平 |  | 1 | 0.6 | 2150 | 610 | 1 | DL00240700291 | 苏州中意：厚度±0.005MM,HV100-110,C粗糙度≤0.2μ，平整后转分剪 |  | X细划伤(),S色差条印() |  |  | 14950 | 1
最终平整 | JL1224050008 | JL1224050008 | 东方750平整 | 其他入库 | 成品退库 | 甲 | 丁振 | 5700 | 5370 | 0.9421 | 1500 | 0.75 | 610 | 泰兴双永:750平整用Ra1.4-1.6μm毛化辊，厚度公差：0.73-0.76mm，硬度95-110，粗糙度0.7-0.9μm. | X锈斑(整卷锈斑) | 20100130 | 轧硬 | 1.2*610-SPCC | 31010072 | 小品种钢卷 | 0.75-SPCC |  | 50 | MO000798 | MO000798-003 | KSFW001 | 东方小品种钢前处理 0.67（昆山富维 厚度公差：0.660-0.670mm,光泽度大于150GU（横向、纵向），粗糙度：Ra0.2-0.45um.硬度：HV80-110） | 5915 | 2024-06-14 | 2024-06-22 | 2 | 2024-07-17 02:48:29 | 2024-07-17 02:49:22 | 江苏东方九天新能源材料有限公司 | 188617 | 丁振 |  |  | 0.75 | 1570 | 610 | 1 | JL1224050008 | 泰兴双永：（0.75）厚度+0.01/-0.02mm，HV90-110，粗糙度0.7-0.9μM,卷重2-3.5吨 | 1 | X锈斑(整卷锈斑) | 是 | 是 | 9747 | 3
分剪 | DL0024055100-12/7 | DL0024055100-12 | 东方分剪6# | 其他入库 | 协议品 | 甲 | 樊小兵 | 0 | 0 |  | 0 | 0.254 | 80 | 1：排刀规格 80*6+102.4 海金杜门 SPCC-Ni 镍层：A面1.9um / B面 0.38um，注：1.成品表面不允许有擦划伤 顶压伤 刀印 油污 2.成品按顺时针摆放，每一片用3*3MM的木条隔开。厚度公差+/-0.01mm，宽度公差+/-0.13mm |  | 31310013 | 镍钝化卷 | 0.254-SPCC | 31320013 | 镍钝化分切带 | 0.254-SPCC |  | 10 | MO001660 | MO001660-005-07 | FJ001 | 分剪模板 | 1846 | 2024-07-16 | 2024-07-16 | 3 | 2024-07-17 01:56:17 | 2024-07-17 01:57:52 | 江苏东方九天新能源材料有限公司 |  | 樊小兵 |  | 1 | 0.254 | 0 | 80 | 1 | DL0024055100-12/7 | 1：排刀规格 80*6+102.4 海金杜门 SPCC-Ni 镍层：A面1.9um / B面 0.38um，注：1.成品表面不允许有擦划伤 顶压伤 刀印 油污 2.成品按顺时针摆放，每一片用3*3MM的木条隔开。厚度公差+/-0.01mm，宽度公差+/-0.13mm | 1 | 氧化边重，二级品 | 是 | 是 | 14 | 5
分剪 | DL0024055100-12/6 | DL0024055100-12 | 东方分剪6# | 合格 | 合格品 | 甲 | 樊小兵 | 0 | 233 |  | 0 | 0.254 | 80 | 1：排刀规格 80*6+102.4 海金杜门 SPCC-Ni 镍层：A面1.9um / B面 0.38um，注：1.成品表面不允许有擦划伤 顶压伤 刀印 油污 2.成品按顺时针摆放，每一片用3*3MM的木条隔开。厚度公差+/-0.01mm，宽度公差+/-0.13mm |  | 31310013 | 镍钝化卷 | 0.254-SPCC | 31320013 | 镍钝化分切带 | 0.254-SPCC |  | 10 | MO001660 | MO001660-005-06 | FJ001 | 分剪模板 | 1846 | 2024-07-16 | 2024-07-16 | 3 | 2024-07-17 01:56:17 | 2024-07-17 01:57:52 | 江苏东方九天新能源材料有限公司 |  | 樊小兵 |  | 1 | 0.254 | 0 | 80 | 1 | DL0024055100-12/6 | 1：排刀规格 80*6+102.4 海金杜门 SPCC-Ni 镍层：A面1.9um / B面 0.38um，注：1.成品表面不允许有擦划伤 顶压伤 刀印 油污 2.成品按顺时针摆放，每一片用3*3MM的木条隔开。厚度公差+/-0.01mm，宽度公差+/-0.13mm | 1 |  | 是 | 是 | 14 | 5
分剪 | DL0024055100-12/5 | DL0024055100-12 | 东方分剪6# | 合格 | 合格品 | 甲 | 樊小兵 | 0 | 235 |  | 0 | 0.254 | 80 | 1：排刀规格 80*6+102.4 海金杜门 SPCC-Ni 镍层：A面1.9um / B面 0.38um，注：1.成品表面不允许有擦划伤 顶压伤 刀印 油污 2.成品按顺时针摆放，每一片用3*3MM的木条隔开。厚度公差+/-0.01mm，宽度公差+/-0.13mm |  | 31310013 | 镍钝化卷 | 0.254-SPCC | 31320013 | 镍钝化分切带 | 0.254-SPCC |  | 10 | MO001660 | MO001660-005-05 | FJ001 | 分剪模板 | 1846 | 2024-07-16 | 2024-07-16 | 3 | 2024-07-17 01:56:17 | 2024-07-17 01:57:52 | 江苏东方九天新能源材料有限公司 |  | 樊小兵 |  | 1 | 0.254 | 0 | 80 | 1 | DL0024055100-12/5 | 1：排刀规格 80*6+102.4 海金杜门 SPCC-Ni 镍层：A面1.9um / B面 0.38um，注：1.成品表面不允许有擦划伤 顶压伤 刀印 油污 2.成品按顺时针摆放，每一片用3*3MM的木条隔开。厚度公差+/-0.01mm，宽度公差+/-0.13mm | 1 |  | 是 | 是 | 14 | 5
分剪 | DL0024055100-12/4 | DL0024055100-12 | 东方分剪6# | 合格 | 合格品 | 甲 | 樊小兵 | 0 | 232 |  | 0 | 0.254 | 80 | 1：排刀规格 80*6+102.4 海金杜门 SPCC-Ni 镍层：A面1.9um / B面 0.38um，注：1.成品表面不允许有擦划伤 顶压伤 刀印 油污 2.成品按顺时针摆放，每一片用3*3MM的木条隔开。厚度公差+/-0.01mm，宽度公差+/-0.13mm |  | 31310013 | 镍钝化卷 | 0.254-SPCC | 31320013 | 镍钝化分切带 | 0.254-SPCC |  | 10 | MO001660 | MO001660-005-04 | FJ001 | 分剪模板 | 1846 | 2024-07-16 | 2024-07-16 | 3 | 2024-07-17 01:56:17 | 2024-07-17 01:57:52 | 江苏东方九天新能源材料有限公司 |  | 樊小兵 |  | 1 | 0.254 | 0 | 80 | 1 | DL0024055100-12/4 | 1：排刀规格 80*6+102.4 海金杜门 SPCC-Ni 镍层：A面1.9um / B面 0.38um，注：1.成品表面不允许有擦划伤 顶压伤 刀印 油污 2.成品按顺时针摆放，每一片用3*3MM的木条隔开。厚度公差+/-0.01mm，宽度公差+/-0.13mm | 1 |  | 是 | 是 | 14 | 5
分剪 | DL0024055100-12/3 | DL0024055100-12 | 东方分剪6# | 合格 | 合格品 | 甲 | 樊小兵 | 0 | 236 |  | 0 | 0.254 | 80 | 1：排刀规格 80*6+102.4 海金杜门 SPCC-Ni 镍层：A面1.9um / B面 0.38um，注：1.成品表面不允许有擦划伤 顶压伤 刀印 油污 2.成品按顺时针摆放，每一片用3*3MM的木条隔开。厚度公差+/-0.01mm，宽度公差+/-0.13mm |  | 31310013 | 镍钝化卷 | 0.254-SPCC | 31320013 | 镍钝化分切带 | 0.254-SPCC |  | 10 | MO001660 | MO001660-005-03 | FJ001 | 分剪模板 | 1846 | 2024-07-16 | 2024-07-16 | 3 | 2024-07-17 01:56:17 | 2024-07-17 01:57:52 | 江苏东方九天新能源材料有限公司 |  | 樊小兵 |  | 1 | 0.254 | 0 | 80 | 1 | DL0024055100-12/3 | 1：排刀规格 80*6+102.4 海金杜门 SPCC-Ni 镍层：A面1.9um / B面 0.38um，注：1.成品表面不允许有擦划伤 顶压伤 刀印 油污 2.成品按顺时针摆放，每一片用3*3MM的木条隔开。厚度公差+/-0.01mm，宽度公差+/-0.13mm | 0 |  | 是 | 是 | 14 | 5
分剪 | DL0024055100-12/2 | DL0024055100-12 | 东方分剪6# | 合格 | 合格品 | 甲 | 樊小兵 | 0 | 302 |  | 0 | 0.254 | 102.4 | 1：排刀规格 80*6+102.4 海金杜门 SPCC-Ni 镍层：A面1.9um / B面 0.38um，注：1.成品表面不允许有擦划伤 顶压伤 刀印 油污 2.成品按顺时针摆放，每一片用3*3MM的木条隔开。厚度公差+/-0.01mm，宽度公差+/-0.13mm |  | 31310013 | 镍钝化卷 | 0.254-SPCC | 31320013 | 镍钝化分切带 | 0.254-SPCC |  | 10 | MO001660 | MO001660-005-02 | FJ001 | 分剪模板 | 1846 | 2024-07-16 | 2024-07-16 | 3 | 2024-07-17 01:56:17 | 2024-07-17 01:57:51 | 江苏东方九天新能源材料有限公司 |  | 樊小兵 |  | 1 | 0.254 | 0 | 102.4 | 1 | DL0024055100-12/2 | 1：排刀规格 80*6+102.4 海金杜门 SPCC-Ni 镍层：A面1.9um / B面 0.38um，注：1.成品表面不允许有擦划伤 顶压伤 刀印 油污 2.成品按顺时针摆放，每一片用3*3MM的木条隔开。厚度公差+/-0.01mm，宽度公差+/-0.13mm | 1 |  | 是 | 是 | 14 | 5
分剪 | DL0024055100-12/1 | DL0024055100-12 | 东方分剪6# | 合格 | 合格品 | 甲 | 樊小兵 | 0 | 237 |  | 0 | 0.254 | 80 | 1：排刀规格 80*6+102.4 海金杜门 SPCC-Ni 镍层：A面1.9um / B面 0.38um，注：1.成品表面不允许有擦划伤 顶压伤 刀印 油污 2.成品按顺时针摆放，每一片用3*3MM的木条隔开。厚度公差+/-0.01mm，宽度公差+/-0.13mm |  | 31310013 | 镍钝化卷 | 0.254-SPCC | 31320013 | 镍钝化分切带 | 0.254-SPCC |  | 10 | MO001660 | MO001660-005-01 | FJ001 | 分剪模板 | 1846 | 2024-07-16 | 2024-07-16 | 3 | 2024-07-17 01:56:17 | 2024-07-17 01:57:51 | 江苏东方九天新能源材料有限公司 |  | 樊小兵 |  | 1 | 0.254 | 0 | 80 | 1 | DL0024055100-12/1 | 1：排刀规格 80*6+102.4 海金杜门 SPCC-Ni 镍层：A面1.9um / B面 0.38um，注：1.成品表面不允许有擦划伤 顶压伤 刀印 油污 2.成品按顺时针摆放，每一片用3*3MM的木条隔开。厚度公差+/-0.01mm，宽度公差+/-0.13mm | 1 |  | 是 | 是 | 14 | 5
铬钝化 | JG1224060353 | JG1224060353 | 东方铬钝化750 | 合格 | 合格品 | 乙 | 李澍 | 5276 | 5261 | 0.9972 | 7270 | 0.15 | 610 | / |  | 30210011 | 光亮卷 | 0.15-SPCC | 30110011 | 铬钝化卷 | 0.15-SPCC |  | 10 | MO001576 | MO001576-013 | GDH001 | 铬钝化模板 | 5276 | 2024-07-14 | 2024-07-14 | 3 | 2024-07-16 23:56:42 | 2024-07-17 01:34:56 | 江苏东方九天新能源材料有限公司 | 241443 | 李澍 |  |  | 0.15 | 7230 | 610 | 1 | JG1224060353 |  | 1 | 色差 白斑 辊印 条印 亮斑 | 是 | 是 | 98 | 13
一次脱脂 | DL00240700332 | DL0024070033 | 东方950脱脂2# | 合格 | 让步接收 | 甲 | 韩成飞,周志平 | 6050 | 6050 | 1 | 2120 | 0.6 | 610 | 昆山泰德通：脱脂（单位张力5.0）、转退火 | X细划伤(),S色差条印() | 20100082 | 轧硬 | 0.6*610-SPCC | 20600023 | 镍钝化卷半成品 | 0.12-SPCC |  | 10 | MO001674 | MO001674-001-02 | XPZG001 | 小品种钢前处理模板 | 12230 | 2024-07-16 | 2024-07-16 | 3 | 2024-07-17 00:45:11 | 2024-07-17 00:47:19 | 江苏东方九天新能源材料有限公司 |  | 周志平 |  | 1 | 0.6 | 2120 | 610 | 1 | DL00240700332 | 昆山泰德通：（0.12*610）厚度±0.005，HV90-110,粗糙度0.5-0.7 |  | X细划伤(),S色差条印() |  |  | 14811 | 1
一次脱脂 | DL00240700331 | DL0024070033 | 东方950脱脂2# | 合格 | 让步接收 | 甲 | 韩成飞,周志平 | 6135 | 6135 | 1 | 2150 | 0.6 | 610 | 昆山泰德通：脱脂（单位张力5.0）、转退火 | X细划伤(),S色差条印() | 20100082 | 轧硬 | 0.6*610-SPCC | 20600023 | 镍钝化卷半成品 | 0.12-SPCC |  | 10 | MO001674 | MO001674-001-01 | XPZG001 | 小品种钢前处理模板 | 12230 | 2024-07-16 | 2024-07-16 | 3 | 2024-07-17 00:45:11 | 2024-07-17 00:47:19 | 江苏东方九天新能源材料有限公司 |  | 周志平 |  | 1 | 0.6 | 2150 | 610 | 1 | DL00240700331 | 昆山泰德通：（0.12*610）厚度±0.005，HV90-110,粗糙度0.5-0.7 |  | X细划伤(),S色差条印() |  |  | 14811 | 1
铬钝化 | JG12240551521 | JG12240551521 | 东方铬钝化950 | 合格 | 合格品 | 乙 | 李志祥 | 4530 | 4503 | 0.994 | 6540 | 0.125 | 760 | / |  | 30210004 | 光亮卷 | 0.125-SPCC | 30110004 | 铬钝化卷 | 0.125-SPCC |  | 10 | MO001575 | MO001575-001 | GDH001 | 铬钝化模板 | 4530 | 2024-07-14 | 2024-07-14 | 3 | 2024-07-17 00:04:35 | 2024-07-17 00:45:47 | 江苏东方九天新能源材料有限公司 | 241423 | 李志祥 |  |  | 0.125 | 6550 | 760 | 1 | JG12240551521 |  | 1 | 色差 乳化斑 辊印 | 是 | 是 | 41 | 1
铬钝化 | JG122406023321 | JG122406023321 | 东方铬钝化950 | 合格 | 让步接收 | 乙 | 李志祥 | 2500 | 2481 | 0.9924 | 4300 | 0.1 | 760 | / | 色差 乳化斑 辊印 | 30210015 | 光亮卷 | 0.1-SPCC | 30110014 | 铬钝化卷 | 0.1-SPCC |  | 10 | MO001574 | MO001574-021 | GDH001 | 铬钝化模板 | 2500 | 2024-07-14 | 2024-07-14 | 3 | 2024-07-17 00:00:46 | 2024-07-17 00:04:04 | 江苏东方九天新能源材料有限公司 | 241387 | 李志祥 |  |  | 0.1 | 4330 | 760 | 1 | JG122406023321 |  | 1 | 色差 乳化斑 辊印 | 是 | 是 | 4 | 21
铬钝化 | JG12240603412 | JG1224060341 | 东方铬钝化750 | 合格 | 让步接收 | 乙 | 李澍 | 1771 | 1771 | 1 | 2400 | 0.15 | 610 | / | 色差 白斑 辊印重 | 30210011 | 光亮卷 | 0.15-SPCC | 30110011 | 铬钝化卷 | 0.15-SPCC |  | 10 | MO001576 | MO001576-012-02 | GDH001 | 铬钝化模板 | 5330 | 2024-07-14 | 2024-07-14 | 3 | 2024-07-16 23:34:50 | 2024-07-16 23:56:28 | 江苏东方九天新能源材料有限公司 |  | 李澍 |  | 1 | 0.15 | 2400 | 610 | 1 | JG12240603412 |  | 1 | 色差 白斑 辊印重 | 是 | 是 | 33 | 12
铬钝化 | JG12240603411 | JG1224060341 | 东方铬钝化750 | 合格 | 让步接收 | 乙 | 李澍 | 3373 | 3373 | 1 | 4600 | 0.15 | 610 | / | 色差 ，白斑， 辊印重，尾部公差高0.163mm | 30210011 | 光亮卷 | 0.15-SPCC | 30110011 | 铬钝化卷 | 0.15-SPCC |  | 10 | MO001576 | MO001576-012-01 | GDH001 | 铬钝化模板 | 5330 | 2024-07-14 | 2024-07-14 | 3 | 2024-07-16 23:34:50 | 2024-07-16 23:56:28 | 江苏东方九天新能源材料有限公司 |  | 李澍 |  | 1 | 0.15 | 4600 | 610 | 1 | JG12240603411 |  | 1 | 色差 白斑 辊印重 | 是 | 是 | 33 | 12
一次脱脂 | DL00240700342 | DL0024070034 | 东方950脱脂2# | 合格 | 让步接收 | 甲 | 韩成飞,周志平 | 6070 | 6070 | 1 | 2120 | 0.6 | 610 | 昆山泰德通：脱脂（单位张力5.0）、转退火 | S色差条印(),X细划伤() | 20100082 | 轧硬 | 0.6*610-SPCC | 20600023 | 镍钝化卷半成品 | 0.12-SPCC |  | 10 | MO001674 | MO001674-002-02 | XPZG001 | 小品种钢前处理模板 | 12240 | 2024-07-16 | 2024-07-16 | 3 | 2024-07-16 23:46:09 | 2024-07-16 23:49:25 | 江苏东方九天新能源材料有限公司 |  | 周志平 |  | 1 | 0.6 | 2120 | 610 | 1 | DL00240700342 | 昆山泰德通：（0.12*610）厚度±0.005，HV90-110,粗糙度0.5-0.7 |  | S色差条印(),X细划伤() |  |  | 29817 | 2
一次脱脂 | DL00240700341 | DL0024070034 | 东方950脱脂2# | 合格 | 让步接收 | 甲 | 韩成飞,周志平 | 6125 | 6125 | 1 | 2150 | 0.6 | 610 | 昆山泰德通：脱脂（单位张力5.0）、转退火 | X细划伤(),S色差条印() | 20100082 | 轧硬 | 0.6*610-SPCC | 20600023 | 镍钝化卷半成品 | 0.12-SPCC |  | 10 | MO001674 | MO001674-002-01 | XPZG001 | 小品种钢前处理模板 | 12240 | 2024-07-16 | 2024-07-16 | 3 | 2024-07-16 23:46:09 | 2024-07-16 23:49:25 | 江苏东方九天新能源材料有限公司 |  | 周志平 |  | 1 | 0.6 | 2150 | 610 | 1 | DL00240700341 | 昆山泰德通：（0.12*610）厚度±0.005，HV90-110,粗糙度0.5-0.7 |  | X细划伤(),S色差条印() |  |  | 29817 | 2
铬钝化 | JG1224060361 | JG1224060361 | 东方铬钝化750 | 合格 | 让步接收 | 乙 | 李澍 | 5260 | 5241 | 0.9964 | 7210 | 0.15 | 610 | / | 边部色差重 白斑 辊印重 | 30210011 | 光亮卷 | 0.15-SPCC | 30110011 | 铬钝化卷 | 0.15-SPCC |  | 10 | MO001576 | MO001576-014 | GDH001 | 铬钝化模板 | 5260 | 2024-07-14 | 2024-07-14 | 3 | 2024-07-16 22:33:09 | 2024-07-16 23:34:38 | 江苏东方九天新能源材料有限公司 | 241444 | 李澍 |  |  | 0.15 | 7220 | 610 | 1 | JG1224060361 |  | 1 | 边部色差重 白斑 辊印重 | 是 | 是 | 61 | 14
铬钝化 | JG12240551022 | JG12240551022 | 东方铬钝化950 | 合格 | 让步接收 | 乙 | 李志祥 | 1860 | 1837 | 0.9876 | 3150 | 0.1 | 760 | 、 | 270米操119孔洞大小2.39平方毫米， 2679米操334孔洞大小0.27平方毫米， 乳化斑 ，辊印 | 30210015 | 光亮卷 | 0.1-SPCC | 30110014 | 铬钝化卷 | 0.1-SPCC |  | 10 | MO001558 | MO001558-014 | GDH001 | 铬钝化模板 | 1860 | 2024-07-13 | 2024-07-13 | 3 | 2024-07-16 23:30:36 | 2024-07-16 23:31:14 | 江苏东方九天新能源材料有限公司 | 205272 | 李志祥 |  |  | 0.1 | 3370 | 760 | 1 | JG12240551022 |  | 1 | 270米孔洞大小2.39操119 2679米孔洞大小0.27操334 乳化斑 辊印 | 是 | 是 | 1 | 14
铬钝化 | JG122406012813 | JG12240601281 | 东方铬钝化950 | 合格 | 让步接收 | 乙 | 李志祥 | 2429 | 2429 | 1 | 4260 | 0.1 | 760 | 、 | 乳化斑重 | 30210015 | 光亮卷 | 0.1-SPCC | 30110014 | 铬钝化卷 | 0.1-SPCC |  | 10 | MO001558 | MO001558-011-03 | GDH001 | 铬钝化模板 | 7360 | 2024-07-13 | 2024-07-13 | 3 | 2024-07-16 23:01:11 | 2024-07-16 23:02:22 | 江苏东方九天新能源材料有限公司 |  | 李志祥 |  | 1 | 0.1 | 4260 | 760 | 1 | JG122406012813 |  | 1 | 乳化斑重 | 是 | 是 | 1 | 11
铬钝化 | JG122406012812 | JG12240601281 | 东方铬钝化950 | 合格 | 让步接收 | 乙 | 李志祥 | 2455 | 2455 | 1 | 4300 | 0.1 | 760 | 、 | 乳化斑重 | 30210015 | 光亮卷 | 0.1-SPCC | 30110014 | 铬钝化卷 | 0.1-SPCC |  | 10 | MO001558 | MO001558-011-02 | GDH001 | 铬钝化模板 | 7360 | 2024-07-13 | 2024-07-13 | 3 | 2024-07-16 23:01:11 | 2024-07-16 23:02:22 | 江苏东方九天新能源材料有限公司 |  | 李志祥 |  | 1 | 0.1 | 4300 | 760 | 1 | JG122406012812 |  | 1 | 乳化斑重 | 是 | 是 | 1 | 11
铬钝化 | JG122406012811 | JG12240601281 | 东方铬钝化950 | 合格 | 让步接收 | 乙 | 李志祥 | 2457 | 2457 | 1 | 4300 | 0.1 | 760 | 、 | 乳化斑重 2760米顶伤 | 30210015 | 光亮卷 | 0.1-SPCC | 30110014 | 铬钝化卷 | 0.1-SPCC |  | 10 | MO001558 | MO001558-011-01 | GDH001 | 铬钝化模板 | 7360 | 2024-07-13 | 2024-07-13 | 3 | 2024-07-16 23:01:11 | 2024-07-16 23:02:22 | 江苏东方九天新能源材料有限公司 |  | 李志祥 |  | 1 | 0.1 | 4300 | 760 | 1 | JG122406012811 |  | 1 | 乳化斑重 2760米顶伤 | 是 | 是 | 1 | 11
最终退火 | JG12240502382 | JG12240502382 | 东方20# | 合格 |  | 乙 | 张天圣,袁亚东,陈国 | 1545 | 1545 | 1 | 3750 | 0.1 | 533 | 退火（590℃） |  | 20500018 | 光亮卷半成品 | 0.1-SPCC | 30210015 | 光亮卷 | 0.1-SPCC |  | 40 | MO001298 | MO001298-001 | GLJ003 | 光亮卷前处理 模板 | 2200 | 2024-07-06 | 2024-07-06 | 2 | 2024-07-15 12:25:29 | 2024-07-16 22:35:24 | 江苏东方九天新能源材料有限公司 | 213356 | 张天圣 | 张天圣 |  | 0.1 | 3750 | 533 | 1 | JG12240502382 |  |  |  | 否 | 否 | 7690 | 1
铬钝化 | JG12240700302 | JG1224070030 | 东方铬钝化750 | 合格 | 让步接收 | 甲 | 孙锋 | 2827 | 2827 | 1 | 3840 | 0.15 | 610 | / | 色差，砂轮印，辊印，亮斑，尾部公差高0.164mm | 30210011 | 光亮卷 | 0.15-SPCC | 30110011 | 铬钝化卷 | 0.15-SPCC |  | 10 | MO001576 | MO001576-003-02 | GDH001 | 铬钝化模板 | 5284 | 2024-07-14 | 2024-07-14 | 3 | 2024-07-16 20:18:04 | 2024-07-16 22:32:22 | 江苏东方九天新能源材料有限公司 |  | 倪兵 |  | 1 | 0.15 | 3840 | 610 | 1 | JG12240700302 |  | 1 | 色差，砂轮印，辊印，亮斑 | 是 | 是 | 201 | 3
铬钝化 | JG12240700301 | JG1224070030 | 东方铬钝化750 | 合格 | 让步接收 | 甲 | 孙锋 | 2291 | 2291 | 1 | 3100 | 0.15 | 610 | / | 色差，砂轮印，辊印，亮斑 | 30210011 | 光亮卷 | 0.15-SPCC | 30110011 | 铬钝化卷 | 0.15-SPCC |  | 10 | MO001576 | MO001576-003-01 | GDH001 | 铬钝化模板 | 5284 | 2024-07-14 | 2024-07-14 | 3 | 2024-07-16 20:18:04 | 2024-07-16 22:32:22 | 江苏东方九天新能源材料有限公司 |  | 倪兵 |  | 1 | 0.15 | 3100 | 610 | 1 | JG12240700301 |  | 1 | 色差，砂轮印，辊印，亮斑 | 是 | 是 | 201 | 3
最终退火 | DL00240600102 | DL0024060010 | 东方20# | 合格 |  | 甲 | 吴双勇 | 5900 | 6055 | 1.0263 | 2130 | 0.6 | 610 | 昆山宝必达：退火（620℃），转850平整 |  | 20100082 | 轧硬 | 0.6*610-SPCC | 31010052 | 小品种钢卷 | 0.51-SPCC |  | 40 | MO001277 | MO001277-002-02 | XPZG001 | 小品种钢前处理模板 | 12225 | 2024-07-06 | 2024-07-18 | 2 | 2024-07-16 20:56:05 | 2024-07-16 20:56:31 | 江苏东方九天新能源材料有限公司 | 208910 | 张天圣 | 张天圣 |  | 0.51 | 2380 | 610 | 1 | DL00240600102 | 昆山宝必达（0.51*610）厚度±0.01mm，HV85-105,粗糙度0.5-0.8μM，卷重2-3吨 |  |  |  |  | 1443 | 2
最终退火 | DL00240551061 | DL0024055106 | 东方20# | 合格 |  | 甲 | 吴双勇 | 6125 | 6125 | 1 | 2280 | 0.54 | 630 | 昆山宝必达：退火（620℃）、转850平整 |  | 20100086 | 轧硬 | 0.6*630-SPCC | 31010056 | 小品种钢卷 | 0.54-SPCC |  | 40 | MO001384 | MO001384-002-01 | XPZG001 | 小品种钢前处理模板 | 12675 | 2024-07-08 | 2024-07-23 | 5 | 2024-07-15 06:46:13 | 2024-07-16 20:55:51 | 江苏东方九天新能源材料有限公司 | 228086 | 张天圣 | 张天圣 |  | 0.54 | 2280 | 630 | 1 | DL00240551061 | 昆山宝必达（0.54*630）：厚度±0.01mm，HV90-110,粗糙度0.7-1.0μM，卷重2-3吨 |  |  |  |  | 1722 | 2
最终退火 | DL00240551042 | DL0024055104 | 东方20# | 合格 |  | 甲 | 吴双勇 | 6150 | 6150 | 1 | 2300 | 0.54 | 630 | 昆山宝必达：退火（620℃）、转850平整 |  | 20100086 | 轧硬 | 0.6*630-SPCC | 31010056 | 小品种钢卷 | 0.54-SPCC |  | 40 | MO001384 | MO001384-001-02 | XPZG001 | 小品种钢前处理模板 | 12616 | 2024-07-08 | 2024-07-23 | 2 | 2024-07-15 06:46:13 | 2024-07-16 20:55:51 | 江苏东方九天新能源材料有限公司 | 228046 | 张天圣 | 张天圣 |  | 0.54 | 2300 | 630 | 1 | DL00240551042 | 昆山宝必达（0.54*630）：厚度±0.01mm，HV90-110,粗糙度0.7-1.0μM，卷重2-3吨 |  |  |  |  | 1575 | 1
最终退火 | DL00240551041 | DL0024055104 | 东方20# | 合格 |  | 甲 | 吴双勇 | 6220 | 6220 | 1 | 2300 | 0.54 | 630 | 昆山宝必达：退火（620℃）、转850平整 |  | 20100086 | 轧硬 | 0.6*630-SPCC | 31010056 | 小品种钢卷 | 0.54-SPCC |  | 40 | MO001384 | MO001384-001-01 | XPZG001 | 小品种钢前处理模板 | 12616 | 2024-07-08 | 2024-07-23 | 2 | 2024-07-15 06:46:13 | 2024-07-16 20:55:51 | 江苏东方九天新能源材料有限公司 | 228046 | 张天圣 | 张天圣 |  | 0.54 | 2300 | 630 | 1 | DL00240551041 | 昆山宝必达（0.54*630）：厚度±0.01mm，HV90-110,粗糙度0.7-1.0μM，卷重2-3吨 |  |  |  |  | 1575 | 1
铬钝化 | JG1224060366 | JG1224060366 | 东方铬钝化750 | 合格 | 让步接收 | 甲 | 周建锋 | 5100 | 4967 | 0.9739 | 6900 | 0.15 | 610 | / | 色差，辊印，亮斑点，砂轮印 | 30210011 | 光亮卷 | 0.15-SPCC | 30110011 | 铬钝化卷 | 0.15-SPCC |  | 10 | MO001576 | MO001576-005 | GDH001 | 铬钝化模板 | 5100 | 2024-07-14 | 2024-07-14 | 3 | 2024-07-16 19:29:42 | 2024-07-16 20:17:47 | 江苏东方九天新能源材料有限公司 | 241435 | 倪兵 |  |  | 0.15 | 7070 | 610 | 1 | JG1224060366 |  | 1 | 色差，辊印，亮斑点，砂轮印， | 是 | 是 | 48 | 5
铬钝化 | JG12240602461 | JG12240602461 | 东方铬钝化950 | 合格 | 让步接收 | 甲 | 夏亚军 | 7210 | 7171 | 0.9946 | 12560 | 0.1 | 760 | 、 | 色差 条印 碱液斑 白斑 | 30210015 | 光亮卷 | 0.1-SPCC | 30110014 | 铬钝化卷 | 0.1-SPCC |  | 10 | MO001558 | MO001558-009 | GDH001 | 铬钝化模板 | 7210 | 2024-07-13 | 2024-07-13 | 3 | 2024-07-16 19:42:30 | 2024-07-16 20:14:09 | 江苏东方九天新能源材料有限公司 | 240353 | 孙槐兵 |  |  | 0.1 | 12600 | 760 | 1 | JG12240602461 |  | 1 | S色差(色差 条印 碱液斑 白斑 ) | 是 | 是 | 32 | 9
铬钝化 | JG1224070025 | JG1224070025 | 东方铬钝化750 | 合格 | 让步接收 | 甲 | 孙锋 | 5260 | 5261 | 1.0002 | 7100 | 0.15 | 610 | / | 内120米来料板面顶伤印，连续亮斑，色差，辊印，板面轻微折印，尾部公差高0.165mm | 30210011 | 光亮卷 | 0.15-SPCC | 30110011 | 铬钝化卷 | 0.15-SPCC |  | 10 | MO001576 | MO001576-002 | GDH001 | 铬钝化模板 | 5260 | 2024-07-14 | 2024-07-14 | 3 | 2024-07-16 18:33:09 | 2024-07-16 19:28:40 | 江苏东方九天新能源材料有限公司 | 241432 | 倪兵 |  |  | 0.15 | 7050 | 610 | 1 | JG1224070025 |  | 1 | 内120米来料板面顶伤印，连续亮斑，色差，辊印，板面轻微折印 | 是 | 是 | 55 | 2
铬钝化 | JG122405516412 | JG12240551641 | 东方铬钝化950 | 合格 | 让步接收 | 甲 | 夏亚军 | 3529 | 3529 | 1 | 6160 | 0.1 | 760 | 、 | 色差，条印，碱液斑，4570米横向363.4mm孔洞2.1平方毫米 | 30210015 | 光亮卷 | 0.1-SPCC | 30110014 | 铬钝化卷 | 0.1-SPCC |  | 10 | MO001558 | MO001558-008-02 | GDH001 | 铬钝化模板 | 6040 | 2024-07-13 | 2024-07-13 | 3 | 2024-07-16 18:54:32 | 2024-07-16 18:58:58 | 江苏东方九天新能源材料有限公司 |  | 孙槐兵 |  | 1 | 0.1 | 6160 | 760 | 1 | JG122405516412 |  | 1 | S色差(色差 条印 碱液斑4570米1个孔洞 横向363.4 大小2.1) | 是 | 是 | 6 | 8
铬钝化 | JG122405516411 | JG12240551641 | 东方铬钝化950 | 合格 | 让步接收 | 甲 | 夏亚军 | 2349 | 2349 | 1 | 4100 | 0.1 | 760 | 、 | 色差，条印，1000/2450/3830米横向分别280.2/267.1/226.9mm各1个孔洞0.18/2.9/0.44平方毫米 | 30210015 | 光亮卷 | 0.1-SPCC | 30110014 | 铬钝化卷 | 0.1-SPCC |  | 10 | MO001558 | MO001558-008-01 | GDH001 | 铬钝化模板 | 6040 | 2024-07-13 | 2024-07-13 | 3 | 2024-07-16 18:54:32 | 2024-07-16 18:58:58 | 江苏东方九天新能源材料有限公司 |  | 孙槐兵 |  | 1 | 0.1 | 4100 | 760 | 1 | JG122405516411 |  | 1 | S色差(色差 条印 1000 2450 3830米各1个孔洞 横向分别280.2 267.1 226.9 大小0.18 2.9 0.44) | 是 | 是 | 6 | 8
铬钝化 | JG122405514912 | JG12240551491 | 东方铬钝化950 | 合格 | 合格品 | 甲 | 夏亚军 | 4157 | 4157 | 1 | 7250 | 0.1 | 760 | / |  | 30210015 | 光亮卷 | 0.1-SPCC | 30110014 | 铬钝化卷 | 0.1-SPCC |  | 10 | MO001574 | MO001574-001-02 | GDH001 | 铬钝化模板 | 6540 | 2024-07-14 | 2024-07-14 | 3 | 2024-07-16 17:40:58 | 2024-07-16 17:41:48 | 江苏东方九天新能源材料有限公司 |  | 孙槐兵 |  | 1 | 0.1 | 7250 | 760 | 1 | JG122405514912 |  | 1 |  | 是 | 是 | 1 | 1
铬钝化 | JG122405514911 | JG12240551491 | 东方铬钝化950 | 合格 | 合格品 | 甲 | 夏亚军 | 2359 | 2359 | 1 | 4100 | 0.1 | 760 | / |  | 30210015 | 光亮卷 | 0.1-SPCC | 30110014 | 铬钝化卷 | 0.1-SPCC |  | 10 | MO001574 | MO001574-001-01 | GDH001 | 铬钝化模板 | 6540 | 2024-07-14 | 2024-07-14 | 3 | 2024-07-16 17:40:58 | 2024-07-16 17:41:48 | 江苏东方九天新能源材料有限公司 |  | 孙槐兵 |  | 1 | 0.1 | 4100 | 760 | 1 | JG122405514911 |  | 1 |  | 是 | 是 | 1 | 1
平整翻包 | DL12240700102 | DL1224070010 | 东方850平整 | 合格 | 合格品 | 乙 | 鞠承,姚学禹 | 2430 | 2430 | 1 | 1000 | 0.54 | 565 | 尾30米剪掉，内250米剪掉，剩余平均一分二发货 |  | 20100125 | 轧硬 | 1.2*565-SPCC | 31010056 | 小品种钢卷 | 0.54-SPCC |  | 60 | MO001156 | MO001156-001-02 | XPZG001 | 小品种钢前处理模板 | 5905 | 2024-07-04 | 2024-07-13 | 2 | 2024-07-16 17:37:14 | 2024-07-16 17:38:06 | 江苏东方九天新能源材料有限公司 |  | 鞠承 |  | 1 | 0.54 | 1000 | 565 | 1 | DL12240700102 | 昆山富维（0.54）：厚度公差：+/-0.005mm，HV80-110,粗糙度0.5-0.7um,卷重2-3吨，取A4纸贴打包后贴外面 | 1 |  | 是 | 是 | 1368 | 1
平整翻包 | DL12240700101 | DL1224070010 | 东方850平整 | 合格 | 合格品 | 乙 | 鞠承,姚学禹 | 2410 | 2410 | 1 | 1000 | 0.54 | 565 | 尾30米剪掉，内250米剪掉，剩余平均一分二发货 |  | 20100125 | 轧硬 | 1.2*565-SPCC | 31010056 | 小品种钢卷 | 0.54-SPCC |  | 60 | MO001156 | MO001156-001-01 | XPZG001 | 小品种钢前处理模板 | 5905 | 2024-07-04 | 2024-07-13 | 2 | 2024-07-16 17:37:14 | 2024-07-16 17:38:06 | 江苏东方九天新能源材料有限公司 |  | 鞠承 |  | 1 | 0.54 | 1000 | 565 | 1 | DL12240700101 | 昆山富维（0.54）：厚度公差：+/-0.005mm，HV80-110,粗糙度0.5-0.7um,卷重2-3吨，取A4纸贴打包后贴外面 | 1 |  | 是 | 是 | 1368 | 1
最终平整 | DL12240600122 | DL1224060012 | 东方850平整 | 其他入库 | 成品退库 | 乙 | 鞠承,姚学禹 | 2320 | 2320 | 1 | 800 | 0.65 | 565 | 昆山富维：850平整用Ra1.2-1.4μm毛化辊，厚度公差：0.645-0.655mm，HV80-110,Ra0.65-1.0μm。 | H厚薄公差(0.642-0.65),N粘钢折印(尾120米表面10-50CM粘钢印重) | 20100125 | 轧硬 | 1.2*565-SPCC | 31010065 | 小品种钢卷 | 0.65-SPCC |  | 50 | MO001252 | MO001252-001-02 | XPZG001 | 小品种钢前处理模板 | 5720 | 2024-07-05 | 2024-07-15 | 2 | 2024-07-16 17:15:14 | 2024-07-16 17:23:50 | 江苏东方九天新能源材料有限公司 |  | 鞠承 |  | 1 | 0.65 | 800 | 565 | 1 | DL12240600122 | 昆山富维（0.65*565）厚度公差：+/-0.005mm，HV80-110,粗糙度0.65-1.0um,卷重2-3吨,取A4纸贴打包后贴外面 | 1 | H厚薄公差(0.642-0.65),N粘钢折印(尾120米表面10-50CM粘钢印重) | 是 | 是 | 1816 | 1
最终平整 | DL12240600121 | DL1224060012 | 东方850平整 | 合格 | 让步接收 | 乙 | 鞠承,姚学禹 | 2750 | 2750 | 1 | 950 | 0.65 | 565 | 昆山富维：850平整用Ra1.2-1.4μm毛化辊，厚度公差：0.645-0.655mm，HV80-110,Ra0.65-1.0μm。 | H厚薄公差(0.642-0.65) | 20100125 | 轧硬 | 1.2*565-SPCC | 31010065 | 小品种钢卷 | 0.65-SPCC |  | 50 | MO001252 | MO001252-001-01 | XPZG001 | 小品种钢前处理模板 | 5720 | 2024-07-05 | 2024-07-15 | 2 | 2024-07-16 17:15:14 | 2024-07-16 17:23:50 | 江苏东方九天新能源材料有限公司 |  | 鞠承 |  | 1 | 0.65 | 950 | 565 | 1 | DL12240600121 | 昆山富维（0.65*565）厚度公差：+/-0.005mm，HV80-110,粗糙度0.65-1.0um,卷重2-3吨,取A4纸贴打包后贴外面 | 1 | H厚薄公差(0.642-0.65) | 是 | 是 | 1816 | 1
最终脱脂 | JL00240401321 | JL0024040132 | 东方950脱脂1# | 合格 | 合格品 | 乙 | 何晓健,张东兵 | 6140 | 6020 | 0.9805 | 8350 | 0.14 | 610 | 镇海联航：脱脂(单位张力3.5）、转退火 |  | 20100082 | 轧硬 | 0.6*610-SPCC | 31010009 | 小品种钢卷 | 0.14-SPCC |  | 40 | MO001078 | MO001078-003-01 | XPZG001 | 小品种钢前处理模板 | 12445 | 2024-07-01 | 2024-07-16 | 2 | 2024-07-16 17:20:29 | 2024-07-16 17:20:56 | 江苏东方九天新能源材料有限公司 | 198491 | 何晓健 |  |  | 0.14 | 8400 | 610 | 1 | JL00240401321 | 镇海联航：（0.14）厚度公差：0.135-0.145mm,延伸＞30%，HV100-110,粗糙度≤0.2μM |  |  | 否 | 否 | 16697 | 3
最终平整 | DL1224060010 | DL1224060010 | 东方850平整 | 其他入库 | 成品退库 | 乙 | 鞠承,姚学禹 | 5570 | 5050 | 0.9066 | 1730 | 0.66 | 565 | 昆山富维：850平整用Ra0.4-0.5μm毛化辊，厚度公差：0.650-0.660mm，硬度80-110HV，粗糙度Ra≤0.6μm.,光泽度：横向纵向光泽度大于120GU. | X锈点(轧机板面锈斑点淡平后明显),N粘钢折印(尾120米表面10-50CM粘钢印重) | 20100125 | 轧硬 | 1.2*565-SPCC | 31010066 | 小品种钢卷 | 0.66-SPCC |  | 50 | MO001255 | MO001255-002 | XPZG001 | 小品种钢前处理模板 | 5785 | 2024-07-05 | 2024-07-15 | 2 | 2024-07-16 17:12:17 | 2024-07-16 17:14:39 | 江苏东方九天新能源材料有限公司 | 207442 | 鞠承 |  |  | 0.66 | 1930 | 565 | 1 | DL1224060010 | 昆山富维:(0.66)厚度公差：+0/-0.01mm，HV80-100,粗糙度Ra小于等于0.6um（细麻面）,卷重2-3吨，，取A4纸贴打包后贴外面 | 1 | X锈点(轧机板面锈斑点淡平后明显),N粘钢折印(尾120米表面10-50CM粘钢印重) | 是 | 是 | 2893 | 2
平整翻包 | DL002405509812 | DL0024055098 | 东方850平整 | 合格 | 合格品 | 乙 | 鞠承,姚学禹 | 3730 | 3730 | 1 | 4000 | 0.203 | 590 | 4000米后翻包涂油切宁波路润 |  | 20100077 | 轧硬 | 0.6*590-SPCC | 20600001 | 镍钝化卷半成品 | 0.203-SPCC |  | 70 | MO000993 | MO000993-003-01-02 | ZDY | 自定义 | 11865 | 2024-06-25 | 2024-07-03 | 2 | 2024-07-16 17:09:20 | 2024-07-16 17:11:19 | 江苏东方九天新能源材料有限公司 |  | 鞠承 |  | 1 | 0.203 | 4000 | 590 | 1 | DL002405509812 | 海金杜门:（0.203）厚度公差: 0.198-0.203mm、硬度: 90-100HV,粗粕度: Ra0.5-0.7um | 1 |  | 是 | 是 | 9269 | 3
平整翻包 | DL002405509811 | DL0024055098 | 东方850平整 | 合格 | 让步接收 | 乙 | 鞠承,姚学禹 | 1940 | 1940 | 1 | 2120 | 0.203 | 590 | 4000米后翻包涂油切宁波路润 | C挫伤(550-560米来料松包挫伤重) | 20100077 | 轧硬 | 0.6*590-SPCC | 20600001 | 镍钝化卷半成品 | 0.203-SPCC |  | 70 | MO000993 | MO000993-003-01-01 | ZDY | 自定义 | 11865 | 2024-06-25 | 2024-07-03 | 2 | 2024-07-16 17:09:20 | 2024-07-16 17:11:19 | 江苏东方九天新能源材料有限公司 |  | 鞠承 |  | 1 | 0.203 | 2120 | 590 | 1 | DL002405509811 | 海金杜门:（0.203）厚度公差: 0.198-0.203mm、硬度: 90-100HV,粗粕度: Ra0.5-0.7um | 1 | C挫伤(550-560米来料松包挫伤重) | 是 | 是 | 9269 | 3
分剪 | JL0024030044-223/7 | JL0024030044-223 | 东方分剪6# | 合格 | 协议品 | 乙 | 张建勇 | 0 | 187 |  | 0 | 0.203 | 79.5 | 1：排刀规格 79.5MM*7C 海金杜门 SPCC-Ni 镍层：外1.9um /内 1.27um 2:成品内孔φ400MM 成品外径φ750-1000MM，注：1.成品表面不允许有擦划伤 顶压伤 刀印 油污 用气象包装纸包装 2.成品按顺时针摆放，每一片用3*3MM的木条隔开 、单托上下两片内外圈加纸护角。厚度公差+/-0.01mm，宽度公差+/-0.13mm |  | 31310012 | 镍钝化卷 | 0.203-SPCC | 31320012 | 镍钝化分切带 | 0.203-SPCC |  | 10 | MO001658 | MO001658-002-07 | FJ001 | 分剪模板 | 1434 | 2024-07-16 | 2024-07-16 | 3 | 2024-07-16 16:55:09 | 2024-07-16 16:56:31 | 江苏东方九天新能源材料有限公司 |  | 尹斌斌 |  | 1 | 0.203 | 0 | 79.5 | 1 | JL0024030044-223/7 | 1：排刀规格 79.5MM*7C 海金杜门 SPCC-Ni 镍层：外1.9um /内 1.27um 2:成品内孔φ400MM 成品外径φ750-1000MM，注：1.成品表面不允许有擦划伤 顶压伤 刀印 油污 用气象包装纸包装 2.成品按顺时针摆放，每一片用3*3MM的木条隔开 、单托上下两片内外圈加纸护角。厚度公差+/-0.01mm，宽度公差+/-0.13mm | 1 |  | 是 | 是 | 1 | 2
分剪 | JL0024030044-223/6 | JL0024030044-223 | 东方分剪6# | 合格 | 合格品 | 乙 | 张建勇 | 0 | 187 |  | 0 | 0.203 | 79.5 | 1：排刀规格 79.5MM*7C 海金杜门 SPCC-Ni 镍层：外1.9um /内 1.27um 2:成品内孔φ400MM 成品外径φ750-1000MM，注：1.成品表面不允许有擦划伤 顶压伤 刀印 油污 用气象包装纸包装 2.成品按顺时针摆放，每一片用3*3MM的木条隔开 、单托上下两片内外圈加纸护角。厚度公差+/-0.01mm，宽度公差+/-0.13mm |  | 31310012 | 镍钝化卷 | 0.203-SPCC | 31320012 | 镍钝化分切带 | 0.203-SPCC |  | 10 | MO001658 | MO001658-002-06 | FJ001 | 分剪模板 | 1434 | 2024-07-16 | 2024-07-16 | 3 | 2024-07-16 16:55:09 | 2024-07-16 16:56:31 | 江苏东方九天新能源材料有限公司 |  | 尹斌斌 |  | 1 | 0.203 | 0 | 79.5 | 1 | JL0024030044-223/6 | 1：排刀规格 79.5MM*7C 海金杜门 SPCC-Ni 镍层：外1.9um /内 1.27um 2:成品内孔φ400MM 成品外径φ750-1000MM，注：1.成品表面不允许有擦划伤 顶压伤 刀印 油污 用气象包装纸包装 2.成品按顺时针摆放，每一片用3*3MM的木条隔开 、单托上下两片内外圈加纸护角。厚度公差+/-0.01mm，宽度公差+/-0.13mm | 1 |  | 是 | 是 | 1 | 2
分剪 | JL0024030044-223/5 | JL0024030044-223 | 东方分剪6# | 合格 | 合格品 | 乙 | 张建勇 | 0 | 188 |  | 0 | 0.203 | 79.5 | 1：排刀规格 79.5MM*7C 海金杜门 SPCC-Ni 镍层：外1.9um /内 1.27um 2:成品内孔φ400MM 成品外径φ750-1000MM，注：1.成品表面不允许有擦划伤 顶压伤 刀印 油污 用气象包装纸包装 2.成品按顺时针摆放，每一片用3*3MM的木条隔开 、单托上下两片内外圈加纸护角。厚度公差+/-0.01mm，宽度公差+/-0.13mm |  | 31310012 | 镍钝化卷 | 0.203-SPCC | 31320012 | 镍钝化分切带 | 0.203-SPCC |  | 10 | MO001658 | MO001658-002-05 | FJ001 | 分剪模板 | 1434 | 2024-07-16 | 2024-07-16 | 3 | 2024-07-16 16:55:09 | 2024-07-16 16:56:31 | 江苏东方九天新能源材料有限公司 |  | 尹斌斌 |  | 1 | 0.203 | 0 | 79.5 | 1 | JL0024030044-223/5 | 1：排刀规格 79.5MM*7C 海金杜门 SPCC-Ni 镍层：外1.9um /内 1.27um 2:成品内孔φ400MM 成品外径φ750-1000MM，注：1.成品表面不允许有擦划伤 顶压伤 刀印 油污 用气象包装纸包装 2.成品按顺时针摆放，每一片用3*3MM的木条隔开 、单托上下两片内外圈加纸护角。厚度公差+/-0.01mm，宽度公差+/-0.13mm | 1 |  | 是 | 是 | 1 | 2
分剪 | JL0024030044-223/4 | JL0024030044-223 | 东方分剪6# | 合格 | 合格品 | 乙 | 张建勇 | 0 | 188 |  | 0 | 0.203 | 79.5 | 1：排刀规格 79.5MM*7C 海金杜门 SPCC-Ni 镍层：外1.9um /内 1.27um 2:成品内孔φ400MM 成品外径φ750-1000MM，注：1.成品表面不允许有擦划伤 顶压伤 刀印 油污 用气象包装纸包装 2.成品按顺时针摆放，每一片用3*3MM的木条隔开 、单托上下两片内外圈加纸护角。厚度公差+/-0.01mm，宽度公差+/-0.13mm |  | 31310012 | 镍钝化卷 | 0.203-SPCC | 31320012 | 镍钝化分切带 | 0.203-SPCC |  | 10 | MO001658 | MO001658-002-04 | FJ001 | 分剪模板 | 1434 | 2024-07-16 | 2024-07-16 | 3 | 2024-07-16 16:55:09 | 2024-07-16 16:56:31 | 江苏东方九天新能源材料有限公司 |  | 尹斌斌 |  | 1 | 0.203 | 0 | 79.5 | 1 | JL0024030044-223/4 | 1：排刀规格 79.5MM*7C 海金杜门 SPCC-Ni 镍层：外1.9um /内 1.27um 2:成品内孔φ400MM 成品外径φ750-1000MM，注：1.成品表面不允许有擦划伤 顶压伤 刀印 油污 用气象包装纸包装 2.成品按顺时针摆放，每一片用3*3MM的木条隔开 、单托上下两片内外圈加纸护角。厚度公差+/-0.01mm，宽度公差+/-0.13mm | 1 |  | 是 | 是 | 1 | 2
分剪 | JL0024030044-223/3 | JL0024030044-223 | 东方分剪6# | 合格 | 合格品 | 乙 | 张建勇 | 0 | 143 |  | 0 | 0.203 | 79.5 | 1：排刀规格 79.5MM*7C 海金杜门 SPCC-Ni 镍层：外1.9um /内 1.27um 2:成品内孔φ400MM 成品外径φ750-1000MM，注：1.成品表面不允许有擦划伤 顶压伤 刀印 油污 用气象包装纸包装 2.成品按顺时针摆放，每一片用3*3MM的木条隔开 、单托上下两片内外圈加纸护角。厚度公差+/-0.01mm，宽度公差+/-0.13mm |  | 31310012 | 镍钝化卷 | 0.203-SPCC | 31320012 | 镍钝化分切带 | 0.203-SPCC |  | 10 | MO001658 | MO001658-002-03 | FJ001 | 分剪模板 | 1434 | 2024-07-16 | 2024-07-16 | 3 | 2024-07-16 16:55:09 | 2024-07-16 16:56:31 | 江苏东方九天新能源材料有限公司 |  | 尹斌斌 |  | 1 | 0.203 | 0 | 79.5 | 1 | JL0024030044-223/3 | 1：排刀规格 79.5MM*7C 海金杜门 SPCC-Ni 镍层：外1.9um /内 1.27um 2:成品内孔φ400MM 成品外径φ750-1000MM，注：1.成品表面不允许有擦划伤 顶压伤 刀印 油污 用气象包装纸包装 2.成品按顺时针摆放，每一片用3*3MM的木条隔开 、单托上下两片内外圈加纸护角。厚度公差+/-0.01mm，宽度公差+/-0.13mm | 0 |  | 是 | 是 | 1 | 2
分剪 | JL0024030044-223/2 | JL0024030044-223 | 东方分剪6# | 合格 | 合格品 | 乙 | 张建勇 | 0 | 189 |  | 0 | 0.203 | 79.5 | 1：排刀规格 79.5MM*7C 海金杜门 SPCC-Ni 镍层：外1.9um /内 1.27um 2:成品内孔φ400MM 成品外径φ750-1000MM，注：1.成品表面不允许有擦划伤 顶压伤 刀印 油污 用气象包装纸包装 2.成品按顺时针摆放，每一片用3*3MM的木条隔开 、单托上下两片内外圈加纸护角。厚度公差+/-0.01mm，宽度公差+/-0.13mm |  | 31310012 | 镍钝化卷 | 0.203-SPCC | 31320012 | 镍钝化分切带 | 0.203-SPCC |  | 10 | MO001658 | MO001658-002-02 | FJ001 | 分剪模板 | 1434 | 2024-07-16 | 2024-07-16 | 3 | 2024-07-16 16:55:09 | 2024-07-16 16:56:31 | 江苏东方九天新能源材料有限公司 |  | 尹斌斌 |  | 1 | 0.203 | 0 | 79.5 | 1 | JL0024030044-223/2 | 1：排刀规格 79.5MM*7C 海金杜门 SPCC-Ni 镍层：外1.9um /内 1.27um 2:成品内孔φ400MM 成品外径φ750-1000MM，注：1.成品表面不允许有擦划伤 顶压伤 刀印 油污 用气象包装纸包装 2.成品按顺时针摆放，每一片用3*3MM的木条隔开 、单托上下两片内外圈加纸护角。厚度公差+/-0.01mm，宽度公差+/-0.13mm | 1 |  | 是 | 是 | 1 | 2
分剪 | JL0024030044-223/1 | JL0024030044-223 | 东方分剪6# | 合格 | 合格品 | 乙 | 张建勇 | 0 | 188 |  | 0 | 0.203 | 79.5 | 1：排刀规格 79.5MM*7C 海金杜门 SPCC-Ni 镍层：外1.9um /内 1.27um 2:成品内孔φ400MM 成品外径φ750-1000MM，注：1.成品表面不允许有擦划伤 顶压伤 刀印 油污 用气象包装纸包装 2.成品按顺时针摆放，每一片用3*3MM的木条隔开 、单托上下两片内外圈加纸护角。厚度公差+/-0.01mm，宽度公差+/-0.13mm |  | 31310012 | 镍钝化卷 | 0.203-SPCC | 31320012 | 镍钝化分切带 | 0.203-SPCC |  | 10 | MO001658 | MO001658-002-01 | FJ001 | 分剪模板 | 1434 | 2024-07-16 | 2024-07-16 | 3 | 2024-07-16 16:55:09 | 2024-07-16 16:56:31 | 江苏东方九天新能源材料有限公司 |  | 尹斌斌 |  | 1 | 0.203 | 0 | 79.5 | 1 | JL0024030044-223/1 | 1：排刀规格 79.5MM*7C 海金杜门 SPCC-Ni 镍层：外1.9um /内 1.27um 2:成品内孔φ400MM 成品外径φ750-1000MM，注：1.成品表面不允许有擦划伤 顶压伤 刀印 油污 用气象包装纸包装 2.成品按顺时针摆放，每一片用3*3MM的木条隔开 、单托上下两片内外圈加纸护角。厚度公差+/-0.01mm，宽度公差+/-0.13mm | 1 |  | 是 | 是 | 1 | 2
最终平整 | DL12240600122 | DL1224060012 | 东方850平整 | 其他入库 | 成品退库 | 乙 | 鞠承,姚学禹 | 2320 | 2320 | 1 | 800 | 0.65 | 565 | / | H厚薄公差(0.642-0.654),N粘钢折印(尾100米表面10-50CM粘钢印重) | 20200094 | 小品种钢半成品 | 0.65-SPCC | 20200094 | 小品种钢半成品 | 0.65-SPCC |  | 60 | MO001626 | MO001626-001-02 | XPZG001 | 小品种钢前处理模板 | 5565 | 2024-07-15 | 2024-07-17 | 3 | 2024-07-16 16:29:06 | 2024-07-16 16:43:04 | 江苏东方九天新能源材料有限公司 |  | 鞠承 |  | 1 | 0.65 | 800 | 565 | 1 | DL12240600122 | 昆山富维：（0.65*565）厚度公差：+/-0.005mm，HV80-110,粗糙度0.5-0.7um,卷重2-3吨,取A4纸贴打包后贴外面 | 1 | H厚薄公差(0.642-0.654),N粘钢折印(尾100米表面10-50CM粘钢印重) | 是 | 是 | 21 | 1
最终平整 | DL12240600121 | DL1224060012 | 东方850平整 | 其他入库 | 半成品退库 | 乙 | 鞠承,姚学禹 | 2750 | 2750 | 1 | 950 | 0.65 | 565 | / | H厚薄公差(来料传0.647传操0.656平后传0.642操0.649量0.649跳0.649-0.654) | 20200094 | 小品种钢半成品 | 0.65-SPCC | 20200094 | 小品种钢半成品 | 0.65-SPCC |  | 60 | MO001626 | MO001626-001-01 | XPZG001 | 小品种钢前处理模板 | 5565 | 2024-07-15 | 2024-07-17 | 3 | 2024-07-16 16:29:06 | 2024-07-16 16:43:04 | 江苏东方九天新能源材料有限公司 |  | 鞠承 |  | 1 | 0.65 | 950 | 565 | 1 | DL12240600121 | 昆山富维：（0.65*565）厚度公差：+/-0.005mm，HV80-110,粗糙度0.5-0.7um,卷重2-3吨,取A4纸贴打包后贴外面 | 1 | H厚薄公差(来料传0.647传操0.656平后传0.642操0.649量0.649跳0.649-0.654) | 是 | 是 | 21 | 1
铬钝化 | JG122405024422 | JG12240502442 | 东方铬钝化950 | 合格 | 合格品 | 甲 | 夏亚军 | 2321 | 2321 | 1 | 4000 | 0.1 | 760 | / | S色差(色差 碱液斑 1880-1910米6个孔洞 横向71.9-72.3 大小0.35-0.71 3470米2个孔洞 横向331.4-331.6 大小0.27) | 30210015 | 光亮卷 | 0.1-SPCC | 30110014 | 铬钝化卷 | 0.1-SPCC |  | 10 | MO001574 | MO001574-011-02 | GDH001 | 铬钝化模板 | 5910 | 2024-07-14 | 2024-07-14 | 3 | 2024-07-16 16:22:25 | 2024-07-16 16:26:19 | 江苏东方九天新能源材料有限公司 |  | 孙槐兵 |  | 1 | 0.1 | 4000 | 760 | 1 | JG122405024422 |  | 1 | S色差(色差 碱液斑 1880-1910米6个孔洞 横向71.9-72.3 大小0.35-0.71 3470米2个孔洞 横向331.4-331.6 大小0.27) | 是 | 是 | 6 | 11
铬钝化 | JG122405024421 | JG12240502442 | 东方铬钝化950 | 合格 | 合格品 | 甲 | 夏亚军 | 3549 | 3549 | 1 | 6100 | 0.1 | 760 | / | S色差(色差 碱液斑) | 30210015 | 光亮卷 | 0.1-SPCC | 30110014 | 铬钝化卷 | 0.1-SPCC |  | 10 | MO001574 | MO001574-011-01 | GDH001 | 铬钝化模板 | 5910 | 2024-07-14 | 2024-07-14 | 3 | 2024-07-16 16:22:25 | 2024-07-16 16:26:19 | 江苏东方九天新能源材料有限公司 |  | 孙槐兵 |  | 1 | 0.1 | 6100 | 760 | 1 | JG122405024421 |  | 1 | S色差(色差 碱液斑) | 是 | 是 | 6 | 11
最终脱脂 | JL00240401312 | JL0024040131 | 东方950脱脂1# | 合格 | 合格品 | 乙 | 何晓健,张东兵 | 6200 | 6160 | 0.9935 | 8600 | 0.14 | 610 | 镇海联航：脱脂(单位张力3.5）、转退火 |  | 20100082 | 轧硬 | 0.6*610-SPCC | 31010009 | 小品种钢卷 | 0.14-SPCC |  | 40 | MO001078 | MO001078-001-02 | XPZG001 | 小品种钢前处理模板 | 12475 | 2024-07-01 | 2024-07-16 | 2 | 2024-07-16 16:17:10 | 2024-07-16 16:17:32 | 江苏东方九天新能源材料有限公司 | 198482 | 何晓健 |  |  | 0.14 | 8600 | 610 | 1 | JL00240401312 | 镇海联航：（0.14）厚度公差：0.135-0.145mm,延伸＞30%，HV100-110,粗糙度≤0.2μM |  |  | 否 | 否 | 16666 | 1
分剪 | JL002403004111/6 | JL002403004111 | 东方分剪5# | 合格 | 合格品 | 乙 | 尹斌斌 | 0 | 262 |  | 0 | 0.254 | 102.4 | 1：排刀规格 102.4*6海金杜门 SPCC-Ni 镍层：A面1.9um / B面 0.38um，注：1.成品表面不允许有擦划伤 顶压伤 刀印 油污 2.成品按顺时针摆放，每一片用3*3MM的木条隔开，厚度公差+/-0.01mm，宽度公差+/-0.13mm |  | 31310013 | 镍钝化卷 | 0.254-SPCC | 31320013 | 镍钝化分切带 | 0.254-SPCC |  | 10 | MO001657 | MO001657-001-06 | FJ001 | 分剪模板 | 1690 | 2024-07-16 | 2024-07-16 | 3 | 2024-07-16 16:14:12 | 2024-07-16 16:15:10 | 江苏东方九天新能源材料有限公司 |  | 尹斌斌 |  | 1 | 0.254 | 0 | 102.4 | 1 | JL002403004111/6 | 1：排刀规格 102.4*6海金杜门 SPCC-Ni 镍层：A面1.9um / B面 0.38um，注：1.成品表面不允许有擦划伤 顶压伤 刀印 油污 2.成品按顺时针摆放，每一片用3*3MM的木条隔开，厚度公差+/-0.01mm，宽度公差+/-0.13mm | 1 |  | 是 | 是 | 1 | 1
分剪 | JL002403004111/5 | JL002403004111 | 东方分剪5# | 合格 | 合格品 | 乙 | 尹斌斌 | 0 | 260 |  | 0 | 0.254 | 102.4 | 1：排刀规格 102.4*6海金杜门 SPCC-Ni 镍层：A面1.9um / B面 0.38um，注：1.成品表面不允许有擦划伤 顶压伤 刀印 油污 2.成品按顺时针摆放，每一片用3*3MM的木条隔开，厚度公差+/-0.01mm，宽度公差+/-0.13mm |  | 31310013 | 镍钝化卷 | 0.254-SPCC | 31320013 | 镍钝化分切带 | 0.254-SPCC |  | 10 | MO001657 | MO001657-001-05 | FJ001 | 分剪模板 | 1690 | 2024-07-16 | 2024-07-16 | 3 | 2024-07-16 16:14:12 | 2024-07-16 16:15:10 | 江苏东方九天新能源材料有限公司 |  | 尹斌斌 |  | 1 | 0.254 | 0 | 102.4 | 1 | JL002403004111/5 | 1：排刀规格 102.4*6海金杜门 SPCC-Ni 镍层：A面1.9um / B面 0.38um，注：1.成品表面不允许有擦划伤 顶压伤 刀印 油污 2.成品按顺时针摆放，每一片用3*3MM的木条隔开，厚度公差+/-0.01mm，宽度公差+/-0.13mm | 1 |  | 是 | 是 | 1 | 1
分剪 | JL002403004111/4 | JL002403004111 | 东方分剪5# | 合格 | 合格品 | 乙 | 尹斌斌 | 0 | 261 |  | 0 | 0.254 | 102.4 | 1：排刀规格 102.4*6海金杜门 SPCC-Ni 镍层：A面1.9um / B面 0.38um，注：1.成品表面不允许有擦划伤 顶压伤 刀印 油污 2.成品按顺时针摆放，每一片用3*3MM的木条隔开，厚度公差+/-0.01mm，宽度公差+/-0.13mm |  | 31310013 | 镍钝化卷 | 0.254-SPCC | 31320013 | 镍钝化分切带 | 0.254-SPCC |  | 10 | MO001657 | MO001657-001-04 | FJ001 | 分剪模板 | 1690 | 2024-07-16 | 2024-07-16 | 3 | 2024-07-16 16:14:12 | 2024-07-16 16:15:10 | 江苏东方九天新能源材料有限公司 |  | 尹斌斌 |  | 1 | 0.254 | 0 | 102.4 | 1 | JL002403004111/4 | 1：排刀规格 102.4*6海金杜门 SPCC-Ni 镍层：A面1.9um / B面 0.38um，注：1.成品表面不允许有擦划伤 顶压伤 刀印 油污 2.成品按顺时针摆放，每一片用3*3MM的木条隔开，厚度公差+/-0.01mm，宽度公差+/-0.13mm | 1 |  | 是 | 是 | 1 | 1
分剪 | JL002403004111/3 | JL002403004111 | 东方分剪5# | 合格 | 合格品 | 乙 | 尹斌斌 | 0 | 261 |  | 0 | 0.254 | 102.4 | 1：排刀规格 102.4*6海金杜门 SPCC-Ni 镍层：A面1.9um / B面 0.38um，注：1.成品表面不允许有擦划伤 顶压伤 刀印 油污 2.成品按顺时针摆放，每一片用3*3MM的木条隔开，厚度公差+/-0.01mm，宽度公差+/-0.13mm |  | 31310013 | 镍钝化卷 | 0.254-SPCC | 31320013 | 镍钝化分切带 | 0.254-SPCC |  | 10 | MO001657 | MO001657-001-03 | FJ001 | 分剪模板 | 1690 | 2024-07-16 | 2024-07-16 | 3 | 2024-07-16 16:14:12 | 2024-07-16 16:15:10 | 江苏东方九天新能源材料有限公司 |  | 尹斌斌 |  | 1 | 0.254 | 0 | 102.4 | 1 | JL002403004111/3 | 1：排刀规格 102.4*6海金杜门 SPCC-Ni 镍层：A面1.9um / B面 0.38um，注：1.成品表面不允许有擦划伤 顶压伤 刀印 油污 2.成品按顺时针摆放，每一片用3*3MM的木条隔开，厚度公差+/-0.01mm，宽度公差+/-0.13mm | 1 |  | 是 | 是 | 1 | 1
分剪 | JL002403004111/2 | JL002403004111 | 东方分剪5# | 合格 | 合格品 | 乙 | 尹斌斌 | 0 | 261 |  | 0 | 0.254 | 102.4 | 1：排刀规格 102.4*6海金杜门 SPCC-Ni 镍层：A面1.9um / B面 0.38um，注：1.成品表面不允许有擦划伤 顶压伤 刀印 油污 2.成品按顺时针摆放，每一片用3*3MM的木条隔开，厚度公差+/-0.01mm，宽度公差+/-0.13mm |  | 31310013 | 镍钝化卷 | 0.254-SPCC | 31320013 | 镍钝化分切带 | 0.254-SPCC |  | 10 | MO001657 | MO001657-001-02 | FJ001 | 分剪模板 | 1690 | 2024-07-16 | 2024-07-16 | 3 | 2024-07-16 16:14:12 | 2024-07-16 16:15:10 | 江苏东方九天新能源材料有限公司 |  | 尹斌斌 |  | 1 | 0.254 | 0 | 102.4 | 1 | JL002403004111/2 | 1：排刀规格 102.4*6海金杜门 SPCC-Ni 镍层：A面1.9um / B面 0.38um，注：1.成品表面不允许有擦划伤 顶压伤 刀印 油污 2.成品按顺时针摆放，每一片用3*3MM的木条隔开，厚度公差+/-0.01mm，宽度公差+/-0.13mm | 1 |  | 是 | 是 | 1 | 1
分剪 | JL002403004111/1 | JL002403004111 | 东方分剪5# | 合格 | 合格品 | 乙 | 尹斌斌 | 0 | 251 |  | 0 | 0.254 | 102.4 | 1：排刀规格 102.4*6海金杜门 SPCC-Ni 镍层：A面1.9um / B面 0.38um，注：1.成品表面不允许有擦划伤 顶压伤 刀印 油污 2.成品按顺时针摆放，每一片用3*3MM的木条隔开，厚度公差+/-0.01mm，宽度公差+/-0.13mm |  | 31310013 | 镍钝化卷 | 0.254-SPCC | 31320013 | 镍钝化分切带 | 0.254-SPCC |  | 10 | MO001657 | MO001657-001-01 | FJ001 | 分剪模板 | 1690 | 2024-07-16 | 2024-07-16 | 3 | 2024-07-16 16:14:12 | 2024-07-16 16:15:10 | 江苏东方九天新能源材料有限公司 |  | 尹斌斌 |  | 1 | 0.254 | 0 | 102.4 | 1 | JL002403004111/1 | 1：排刀规格 102.4*6海金杜门 SPCC-Ni 镍层：A面1.9um / B面 0.38um，注：1.成品表面不允许有擦划伤 顶压伤 刀印 油污 2.成品按顺时针摆放，每一片用3*3MM的木条隔开，厚度公差+/-0.01mm，宽度公差+/-0.13mm | 1 |  | 是 | 是 | 1 | 1
分剪 | JL0024030044-222/14 | JL0024030044-222 | 东方分剪6# | 合格 | 合格品 | 乙 | 张建勇 | 0 | 56 |  | 0 | 0.203 | 79.5 | 1：排刀规格 79.5MM*7C 海金杜门 SPCC-Ni 镍层：外1.9um /内 1.27um 2:成品内孔φ400MM 成品外径φ750-1000MM，注：1.成品表面不允许有擦划伤 顶压伤 刀印 油污 用气象包装纸包装 2.成品按顺时针摆放，每一片用3*3MM的木条隔开 、单托上下两片内外圈加纸护角。厚度公差+/-0.01mm，宽度公差+/-0.13mm |  | 31310012 | 镍钝化卷 | 0.203-SPCC | 31320012 | 镍钝化分切带 | 0.203-SPCC |  | 10 | MO001658 | MO001658-001-14 | FJ001 | 分剪模板 | 1786 | 2024-07-16 | 2024-07-16 | 3 | 2024-07-16 13:02:32 | 2024-07-16 16:12:20 | 江苏东方九天新能源材料有限公司 |  | 尹斌斌 |  | 1 | 0.203 | 0 | 79.5 | 1 | JL0024030044-222/14 | 1：排刀规格 79.5MM*7C 海金杜门 SPCC-Ni 镍层：外1.9um /内 1.27um 2:成品内孔φ400MM 成品外径φ750-1000MM，注：1.成品表面不允许有擦划伤 顶压伤 刀印 油污 用气象包装纸包装 2.成品按顺时针摆放，每一片用3*3MM的木条隔开 、单托上下两片内外圈加纸护角。厚度公差+/-0.01mm，宽度公差+/-0.13mm | 1 |  | 是 | 是 | 219 | 1
分剪 | JL0024030044-222/13 | JL0024030044-222 | 东方分剪6# | 合格 | 合格品 | 乙 | 张建勇 | 0 | 56 |  | 0 | 0.203 | 79.5 | 1：排刀规格 79.5MM*7C 海金杜门 SPCC-Ni 镍层：外1.9um /内 1.27um 2:成品内孔φ400MM 成品外径φ750-1000MM，注：1.成品表面不允许有擦划伤 顶压伤 刀印 油污 用气象包装纸包装 2.成品按顺时针摆放，每一片用3*3MM的木条隔开 、单托上下两片内外圈加纸护角。厚度公差+/-0.01mm，宽度公差+/-0.13mm |  | 31310012 | 镍钝化卷 | 0.203-SPCC | 31320012 | 镍钝化分切带 | 0.203-SPCC |  | 10 | MO001658 | MO001658-001-13 | FJ001 | 分剪模板 | 1786 | 2024-07-16 | 2024-07-16 | 3 | 2024-07-16 13:02:32 | 2024-07-16 16:12:20 | 江苏东方九天新能源材料有限公司 |  | 尹斌斌 |  | 1 | 0.203 | 0 | 79.5 | 1 | JL0024030044-222/13 | 1：排刀规格 79.5MM*7C 海金杜门 SPCC-Ni 镍层：外1.9um /内 1.27um 2:成品内孔φ400MM 成品外径φ750-1000MM，注：1.成品表面不允许有擦划伤 顶压伤 刀印 油污 用气象包装纸包装 2.成品按顺时针摆放，每一片用3*3MM的木条隔开 、单托上下两片内外圈加纸护角。厚度公差+/-0.01mm，宽度公差+/-0.13mm | 1 |  | 是 | 是 | 219 | 1
分剪 | JL0024030044-222/12 | JL0024030044-222 | 东方分剪6# | 合格 | 合格品 | 乙 | 张建勇 | 0 | 56 |  | 0 | 0.203 | 79.5 | 1：排刀规格 79.5MM*7C 海金杜门 SPCC-Ni 镍层：外1.9um /内 1.27um 2:成品内孔φ400MM 成品外径φ750-1000MM，注：1.成品表面不允许有擦划伤 顶压伤 刀印 油污 用气象包装纸包装 2.成品按顺时针摆放，每一片用3*3MM的木条隔开 、单托上下两片内外圈加纸护角。厚度公差+/-0.01mm，宽度公差+/-0.13mm |  | 31310012 | 镍钝化卷 | 0.203-SPCC | 31320012 | 镍钝化分切带 | 0.203-SPCC |  | 10 | MO001658 | MO001658-001-12 | FJ001 | 分剪模板 | 1786 | 2024-07-16 | 2024-07-16 | 3 | 2024-07-16 13:02:32 | 2024-07-16 16:12:20 | 江苏东方九天新能源材料有限公司 |  | 尹斌斌 |  | 1 | 0.203 | 0 | 79.5 | 1 | JL0024030044-222/12 | 1：排刀规格 79.5MM*7C 海金杜门 SPCC-Ni 镍层：外1.9um /内 1.27um 2:成品内孔φ400MM 成品外径φ750-1000MM，注：1.成品表面不允许有擦划伤 顶压伤 刀印 油污 用气象包装纸包装 2.成品按顺时针摆放，每一片用3*3MM的木条隔开 、单托上下两片内外圈加纸护角。厚度公差+/-0.01mm，宽度公差+/-0.13mm | 1 |  | 是 | 是 | 219 | 1
分剪 | JL0024030044-222/11 | JL0024030044-222 | 东方分剪6# | 合格 | 合格品 | 乙 | 张建勇 | 0 | 56 |  | 0 | 0.203 | 79.5 | 1：排刀规格 79.5MM*7C 海金杜门 SPCC-Ni 镍层：外1.9um /内 1.27um 2:成品内孔φ400MM 成品外径φ750-1000MM，注：1.成品表面不允许有擦划伤 顶压伤 刀印 油污 用气象包装纸包装 2.成品按顺时针摆放，每一片用3*3MM的木条隔开 、单托上下两片内外圈加纸护角。厚度公差+/-0.01mm，宽度公差+/-0.13mm |  | 31310012 | 镍钝化卷 | 0.203-SPCC | 31320012 | 镍钝化分切带 | 0.203-SPCC |  | 10 | MO001658 | MO001658-001-11 | FJ001 | 分剪模板 | 1786 | 2024-07-16 | 2024-07-16 | 3 | 2024-07-16 13:02:32 | 2024-07-16 16:12:20 | 江苏东方九天新能源材料有限公司 |  | 尹斌斌 |  | 1 | 0.203 | 0 | 79.5 | 1 | JL0024030044-222/11 | 1：排刀规格 79.5MM*7C 海金杜门 SPCC-Ni 镍层：外1.9um /内 1.27um 2:成品内孔φ400MM 成品外径φ750-1000MM，注：1.成品表面不允许有擦划伤 顶压伤 刀印 油污 用气象包装纸包装 2.成品按顺时针摆放，每一片用3*3MM的木条隔开 、单托上下两片内外圈加纸护角。厚度公差+/-0.01mm，宽度公差+/-0.13mm | 1 |  | 是 | 是 | 219 | 1
分剪 | JL0024030044-222/10 | JL0024030044-222 | 东方分剪6# | 合格 | 合格品 | 乙 | 张建勇 | 0 | 56 |  | 0 | 0.203 | 79.5 | 1：排刀规格 79.5MM*7C 海金杜门 SPCC-Ni 镍层：外1.9um /内 1.27um 2:成品内孔φ400MM 成品外径φ750-1000MM，注：1.成品表面不允许有擦划伤 顶压伤 刀印 油污 用气象包装纸包装 2.成品按顺时针摆放，每一片用3*3MM的木条隔开 、单托上下两片内外圈加纸护角。厚度公差+/-0.01mm，宽度公差+/-0.13mm |  | 31310012 | 镍钝化卷 | 0.203-SPCC | 31320012 | 镍钝化分切带 | 0.203-SPCC |  | 10 | MO001658 | MO001658-001-10 | FJ001 | 分剪模板 | 1786 | 2024-07-16 | 2024-07-16 | 3 | 2024-07-16 13:02:32 | 2024-07-16 16:12:20 | 江苏东方九天新能源材料有限公司 |  | 尹斌斌 |  | 1 | 0.203 | 0 | 79.5 | 1 | JL0024030044-222/10 | 1：排刀规格 79.5MM*7C 海金杜门 SPCC-Ni 镍层：外1.9um /内 1.27um 2:成品内孔φ400MM 成品外径φ750-1000MM，注：1.成品表面不允许有擦划伤 顶压伤 刀印 油污 用气象包装纸包装 2.成品按顺时针摆放，每一片用3*3MM的木条隔开 、单托上下两片内外圈加纸护角。厚度公差+/-0.01mm，宽度公差+/-0.13mm | 1 |  | 是 | 是 | 219 | 1
分剪 | JL0024030044-222/9 | JL0024030044-222 | 东方分剪6# | 合格 | 合格品 | 乙 | 张建勇 | 0 | 56 |  | 0 | 0.203 | 79.5 | 1：排刀规格 79.5MM*7C 海金杜门 SPCC-Ni 镍层：外1.9um /内 1.27um 2:成品内孔φ400MM 成品外径φ750-1000MM，注：1.成品表面不允许有擦划伤 顶压伤 刀印 油污 用气象包装纸包装 2.成品按顺时针摆放，每一片用3*3MM的木条隔开 、单托上下两片内外圈加纸护角。厚度公差+/-0.01mm，宽度公差+/-0.13mm |  | 31310012 | 镍钝化卷 | 0.203-SPCC | 31320012 | 镍钝化分切带 | 0.203-SPCC |  | 10 | MO001658 | MO001658-001-09 | FJ001 | 分剪模板 | 1786 | 2024-07-16 | 2024-07-16 | 3 | 2024-07-16 13:02:32 | 2024-07-16 16:12:20 | 江苏东方九天新能源材料有限公司 |  | 尹斌斌 |  | 1 | 0.203 | 0 | 79.5 | 1 | JL0024030044-222/9 | 1：排刀规格 79.5MM*7C 海金杜门 SPCC-Ni 镍层：外1.9um /内 1.27um 2:成品内孔φ400MM 成品外径φ750-1000MM，注：1.成品表面不允许有擦划伤 顶压伤 刀印 油污 用气象包装纸包装 2.成品按顺时针摆放，每一片用3*3MM的木条隔开 、单托上下两片内外圈加纸护角。厚度公差+/-0.01mm，宽度公差+/-0.13mm | 1 |  | 是 | 是 | 219 | 1
分剪 | JL0024030044-222/8 | JL0024030044-222 | 东方分剪6# | 合格 | 合格品 | 乙 | 张建勇 | 0 | 56 |  | 0 | 0.203 | 79.5 | 1：排刀规格 79.5MM*7C 海金杜门 SPCC-Ni 镍层：外1.9um /内 1.27um 2:成品内孔φ400MM 成品外径φ750-1000MM，注：1.成品表面不允许有擦划伤 顶压伤 刀印 油污 用气象包装纸包装 2.成品按顺时针摆放，每一片用3*3MM的木条隔开 、单托上下两片内外圈加纸护角。厚度公差+/-0.01mm，宽度公差+/-0.13mm |  | 31310012 | 镍钝化卷 | 0.203-SPCC | 31320012 | 镍钝化分切带 | 0.203-SPCC |  | 10 | MO001658 | MO001658-001-08 | FJ001 | 分剪模板 | 1786 | 2024-07-16 | 2024-07-16 | 3 | 2024-07-16 13:02:32 | 2024-07-16 16:12:20 | 江苏东方九天新能源材料有限公司 |  | 尹斌斌 |  | 1 | 0.203 | 0 | 79.5 | 1 | JL0024030044-222/8 | 1：排刀规格 79.5MM*7C 海金杜门 SPCC-Ni 镍层：外1.9um /内 1.27um 2:成品内孔φ400MM 成品外径φ750-1000MM，注：1.成品表面不允许有擦划伤 顶压伤 刀印 油污 用气象包装纸包装 2.成品按顺时针摆放，每一片用3*3MM的木条隔开 、单托上下两片内外圈加纸护角。厚度公差+/-0.01mm，宽度公差+/-0.13mm | 1 |  | 是 | 是 | 219 | 1
分剪 | JL0024030044-222/7 | JL0024030044-222 | 东方分剪6# | 合格 | 合格品 | 乙 | 张建勇 | 0 | 130 |  | 0 | 0.203 | 79.5 | 1：排刀规格 79.5MM*7C 海金杜门 SPCC-Ni 镍层：外1.9um /内 1.27um 2:成品内孔φ400MM 成品外径φ750-1000MM，注：1.成品表面不允许有擦划伤 顶压伤 刀印 油污 用气象包装纸包装 2.成品按顺时针摆放，每一片用3*3MM的木条隔开 、单托上下两片内外圈加纸护角。厚度公差+/-0.01mm，宽度公差+/-0.13mm |  | 31310012 | 镍钝化卷 | 0.203-SPCC | 31320012 | 镍钝化分切带 | 0.203-SPCC |  | 10 | MO001658 | MO001658-001-07 | FJ001 | 分剪模板 | 1786 | 2024-07-16 | 2024-07-16 | 3 | 2024-07-16 12:30:13 | 2024-07-16 16:12:20 | 江苏东方九天新能源材料有限公司 |  | 尹斌斌 |  | 1 | 0.203 | 0 | 79.5 | 1 | JL0024030044-222/7 | 1：排刀规格 79.5MM*7C 海金杜门 SPCC-Ni 镍层：外1.9um /内 1.27um 2:成品内孔φ400MM 成品外径φ750-1000MM，注：1.成品表面不允许有擦划伤 顶压伤 刀印 油污 用气象包装纸包装 2.成品按顺时针摆放，每一片用3*3MM的木条隔开 、单托上下两片内外圈加纸护角。厚度公差+/-0.01mm，宽度公差+/-0.13mm | 1 |  | 是 | 是 | 219 | 1
分剪 | JL0024030044-222/6 | JL0024030044-222 | 东方分剪6# | 合格 | 合格品 | 乙 | 张建勇 | 0 | 131 |  | 0 | 0.203 | 79.5 | 1：排刀规格 79.5MM*7C 海金杜门 SPCC-Ni 镍层：外1.9um /内 1.27um 2:成品内孔φ400MM 成品外径φ750-1000MM，注：1.成品表面不允许有擦划伤 顶压伤 刀印 油污 用气象包装纸包装 2.成品按顺时针摆放，每一片用3*3MM的木条隔开 、单托上下两片内外圈加纸护角。厚度公差+/-0.01mm，宽度公差+/-0.13mm |  | 31310012 | 镍钝化卷 | 0.203-SPCC | 31320012 | 镍钝化分切带 | 0.203-SPCC |  | 10 | MO001658 | MO001658-001-06 | FJ001 | 分剪模板 | 1786 | 2024-07-16 | 2024-07-16 | 3 | 2024-07-16 12:30:13 | 2024-07-16 16:12:20 | 江苏东方九天新能源材料有限公司 |  | 尹斌斌 |  | 1 | 0.203 | 0 | 79.5 | 1 | JL0024030044-222/6 | 1：排刀规格 79.5MM*7C 海金杜门 SPCC-Ni 镍层：外1.9um /内 1.27um 2:成品内孔φ400MM 成品外径φ750-1000MM，注：1.成品表面不允许有擦划伤 顶压伤 刀印 油污 用气象包装纸包装 2.成品按顺时针摆放，每一片用3*3MM的木条隔开 、单托上下两片内外圈加纸护角。厚度公差+/-0.01mm，宽度公差+/-0.13mm | 1 |  | 是 | 是 | 219 | 1
分剪 | JL0024030044-222/5 | JL0024030044-222 | 东方分剪6# | 合格 | 合格品 | 乙 | 张建勇 | 0 | 131 |  | 0 | 0.203 | 79.5 | 1：排刀规格 79.5MM*7C 海金杜门 SPCC-Ni 镍层：外1.9um /内 1.27um 2:成品内孔φ400MM 成品外径φ750-1000MM，注：1.成品表面不允许有擦划伤 顶压伤 刀印 油污 用气象包装纸包装 2.成品按顺时针摆放，每一片用3*3MM的木条隔开 、单托上下两片内外圈加纸护角。厚度公差+/-0.01mm，宽度公差+/-0.13mm |  | 31310012 | 镍钝化卷 | 0.203-SPCC | 31320012 | 镍钝化分切带 | 0.203-SPCC |  | 10 | MO001658 | MO001658-001-05 | FJ001 | 分剪模板 | 1786 | 2024-07-16 | 2024-07-16 | 3 | 2024-07-16 12:30:13 | 2024-07-16 16:12:20 | 江苏东方九天新能源材料有限公司 |  | 尹斌斌 |  | 1 | 0.203 | 0 | 79.5 | 1 | JL0024030044-222/5 | 1：排刀规格 79.5MM*7C 海金杜门 SPCC-Ni 镍层：外1.9um /内 1.27um 2:成品内孔φ400MM 成品外径φ750-1000MM，注：1.成品表面不允许有擦划伤 顶压伤 刀印 油污 用气象包装纸包装 2.成品按顺时针摆放，每一片用3*3MM的木条隔开 、单托上下两片内外圈加纸护角。厚度公差+/-0.01mm，宽度公差+/-0.13mm | 1 |  | 是 | 是 | 219 | 1
分剪 | JL0024030044-222/4 | JL0024030044-222 | 东方分剪6# | 合格 | 合格品 | 乙 | 张建勇 | 0 | 131 |  | 0 | 0.203 | 79.5 | 1：排刀规格 79.5MM*7C 海金杜门 SPCC-Ni 镍层：外1.9um /内 1.27um 2:成品内孔φ400MM 成品外径φ750-1000MM，注：1.成品表面不允许有擦划伤 顶压伤 刀印 油污 用气象包装纸包装 2.成品按顺时针摆放，每一片用3*3MM的木条隔开 、单托上下两片内外圈加纸护角。厚度公差+/-0.01mm，宽度公差+/-0.13mm |  | 31310012 | 镍钝化卷 | 0.203-SPCC | 31320012 | 镍钝化分切带 | 0.203-SPCC |  | 10 | MO001658 | MO001658-001-04 | FJ001 | 分剪模板 | 1786 | 2024-07-16 | 2024-07-16 | 3 | 2024-07-16 12:30:13 | 2024-07-16 16:12:20 | 江苏东方九天新能源材料有限公司 |  | 尹斌斌 |  | 1 | 0.203 | 0 | 79.5 | 1 | JL0024030044-222/4 | 1：排刀规格 79.5MM*7C 海金杜门 SPCC-Ni 镍层：外1.9um /内 1.27um 2:成品内孔φ400MM 成品外径φ750-1000MM，注：1.成品表面不允许有擦划伤 顶压伤 刀印 油污 用气象包装纸包装 2.成品按顺时针摆放，每一片用3*3MM的木条隔开 、单托上下两片内外圈加纸护角。厚度公差+/-0.01mm，宽度公差+/-0.13mm | 1 |  | 是 | 是 | 219 | 1
分剪 | JL0024030044-222/3 | JL0024030044-222 | 东方分剪6# | 合格 | 合格品 | 乙 | 张建勇 | 0 | 130 |  | 0 | 0.203 | 79.5 | 1：排刀规格 79.5MM*7C 海金杜门 SPCC-Ni 镍层：外1.9um /内 1.27um 2:成品内孔φ400MM 成品外径φ750-1000MM，注：1.成品表面不允许有擦划伤 顶压伤 刀印 油污 用气象包装纸包装 2.成品按顺时针摆放，每一片用3*3MM的木条隔开 、单托上下两片内外圈加纸护角。厚度公差+/-0.01mm，宽度公差+/-0.13mm |  | 31310012 | 镍钝化卷 | 0.203-SPCC | 31320012 | 镍钝化分切带 | 0.203-SPCC |  | 10 | MO001658 | MO001658-001-03 | FJ001 | 分剪模板 | 1786 | 2024-07-16 | 2024-07-16 | 3 | 2024-07-16 12:30:13 | 2024-07-16 16:12:20 | 江苏东方九天新能源材料有限公司 |  | 尹斌斌 |  | 1 | 0.203 | 0 | 79.5 | 1 | JL0024030044-222/3 | 1：排刀规格 79.5MM*7C 海金杜门 SPCC-Ni 镍层：外1.9um /内 1.27um 2:成品内孔φ400MM 成品外径φ750-1000MM，注：1.成品表面不允许有擦划伤 顶压伤 刀印 油污 用气象包装纸包装 2.成品按顺时针摆放，每一片用3*3MM的木条隔开 、单托上下两片内外圈加纸护角。厚度公差+/-0.01mm，宽度公差+/-0.13mm | 1 |  | 是 | 是 | 219 | 1
分剪 | JL0024030044-222/2 | JL0024030044-222 | 东方分剪6# | 合格 | 合格品 | 乙 | 张建勇 | 0 | 132 |  | 0 | 0.203 | 79.5 | 1：排刀规格 79.5MM*7C 海金杜门 SPCC-Ni 镍层：外1.9um /内 1.27um 2:成品内孔φ400MM 成品外径φ750-1000MM，注：1.成品表面不允许有擦划伤 顶压伤 刀印 油污 用气象包装纸包装 2.成品按顺时针摆放，每一片用3*3MM的木条隔开 、单托上下两片内外圈加纸护角。厚度公差+/-0.01mm，宽度公差+/-0.13mm |  | 31310012 | 镍钝化卷 | 0.203-SPCC | 31320012 | 镍钝化分切带 | 0.203-SPCC |  | 10 | MO001658 | MO001658-001-02 | FJ001 | 分剪模板 | 1786 | 2024-07-16 | 2024-07-16 | 3 | 2024-07-16 12:30:13 | 2024-07-16 16:12:20 | 江苏东方九天新能源材料有限公司 |  | 尹斌斌 |  | 1 | 0.203 | 0 | 79.5 | 1 | JL0024030044-222/2 | 1：排刀规格 79.5MM*7C 海金杜门 SPCC-Ni 镍层：外1.9um /内 1.27um 2:成品内孔φ400MM 成品外径φ750-1000MM，注：1.成品表面不允许有擦划伤 顶压伤 刀印 油污 用气象包装纸包装 2.成品按顺时针摆放，每一片用3*3MM的木条隔开 、单托上下两片内外圈加纸护角。厚度公差+/-0.01mm，宽度公差+/-0.13mm | 1 |  | 是 | 是 | 219 | 1
分剪 | JL0024030044-222/1 | JL0024030044-222 | 东方分剪6# | 合格 | 合格品 | 乙 | 张建勇 | 0 | 132 |  | 0 | 0.203 | 79.5 | 1：排刀规格 79.5MM*7C 海金杜门 SPCC-Ni 镍层：外1.9um /内 1.27um 2:成品内孔φ400MM 成品外径φ750-1000MM，注：1.成品表面不允许有擦划伤 顶压伤 刀印 油污 用气象包装纸包装 2.成品按顺时针摆放，每一片用3*3MM的木条隔开 、单托上下两片内外圈加纸护角。厚度公差+/-0.01mm，宽度公差+/-0.13mm |  | 31310012 | 镍钝化卷 | 0.203-SPCC | 31320012 | 镍钝化分切带 | 0.203-SPCC |  | 10 | MO001658 | MO001658-001-01 | FJ001 | 分剪模板 | 1786 | 2024-07-16 | 2024-07-16 | 3 | 2024-07-16 12:30:13 | 2024-07-16 16:12:20 | 江苏东方九天新能源材料有限公司 |  | 尹斌斌 |  | 1 | 0.203 | 0 | 79.5 | 1 | JL0024030044-222/1 | 1：排刀规格 79.5MM*7C 海金杜门 SPCC-Ni 镍层：外1.9um /内 1.27um 2:成品内孔φ400MM 成品外径φ750-1000MM，注：1.成品表面不允许有擦划伤 顶压伤 刀印 油污 用气象包装纸包装 2.成品按顺时针摆放，每一片用3*3MM的木条隔开 、单托上下两片内外圈加纸护角。厚度公差+/-0.01mm，宽度公差+/-0.13mm | 1 |  | 是 | 是 | 219 | 1
平整翻包 | DL002407000121 | DL0024070001 | 东方850平整 | 合格 | 合格品 | 乙 | 鞠承,姚学禹 | 4240 | 4160 | 0.9811 | 5870 | 0.13 | 710 | 内103米传侧2-62cm9个孔洞（0.142-8.07mm2）倒包剪去 | Z振纹(板面),K孔洞(内103米传2-62CM9个0.142-8.07),L拉伸折印(来料传偶有拉伸折印3-5CM) | 20100097 | 轧硬 | 0.6*710-SPCC | 30210007 | 光亮卷 | 0.13-SPCC |  | 70 | MO001219 | MO001219-001-02-01 | GLJ003 | 光亮卷前处理 模板 | 14290 | 2024-07-05 | 2024-07-05 | 2 | 2024-07-16 15:49:17 | 2024-07-16 15:49:38 | 江苏东方九天新能源材料有限公司 |  | 鞠承 |  | 1 | 0.13 | 6000 | 710 | 1 | DL002407000121 | 无锡丰元：轧0.13，公差+/-0.005，卷重6-7吨，轧到0.13后脱脂平均分包，平整时涂油。 | 1 |  | 是 | 是 | 3629 | 1
平整翻包 | DL00240700011 | DL0024070001 | 东方850平整 | 合格 | 让步接收 | 乙 | 鞠承,姚学禹 | 7030 | 6970 | 0.9915 | 9760 | 0.13 | 710 | 9794米后翻包剪掉 | S色差条印(板面),Z振纹(来料表面),R乳化斑(表面),B白斑(表面多),K孔洞(9794-9900,米传21-54CM3个1.06-1.77) | 20100097 | 轧硬 | 0.6*710-SPCC | 30210007 | 光亮卷 | 0.13-SPCC |  | 70 | MO001219 | MO001219-001-01 | GLJ003 | 光亮卷前处理 模板 | 14290 | 2024-07-05 | 2024-07-05 | 2 | 2024-07-16 15:36:52 | 2024-07-16 15:37:20 | 江苏东方九天新能源材料有限公司 | 206485 | 鞠承 |  |  | 0.13 | 9910 | 710 | 1 | DL00240700011 | 无锡丰元：轧0.13，公差+/-0.005，卷重6-7吨，轧到0.13后脱脂平均分包，平整时涂油。 | 1 |  | 是 | 是 | 3629 | 1
分剪 | JL002401008112/6 | JL002401008112 | 东方分剪5# | 合格 | 合格品 | 乙 | 尹斌斌 | 0 | 292 |  | 0 | 0.254 | 102.4 | 1：排刀规格 102.4*6海金杜门 SPCC-Ni 镍层：A面1.9um / B面 0.38um，注：1.成品表面不允许有擦划伤 顶压伤 刀印 油污 2.成品按顺时针摆放，每一片用3*3MM的木条隔开，厚度公差+/-0.01mm，宽度公差+/-0.13mm |  | 31310013 | 镍钝化卷 | 0.254-SPCC | 31320013 | 镍钝化分切带 | 0.254-SPCC |  | 10 | MO001657 | MO001657-003-06 | FJ001 | 分剪模板 | 1870 | 2024-07-16 | 2024-07-16 | 3 | 2024-07-16 15:26:17 | 2024-07-16 15:27:33 | 江苏东方九天新能源材料有限公司 |  | 尹斌斌 |  | 1 | 0.254 | 0 | 102.4 | 1 | JL002401008112/6 | 1：排刀规格 102.4*6海金杜门 SPCC-Ni 镍层：A面1.9um / B面 0.38um，注：1.成品表面不允许有擦划伤 顶压伤 刀印 油污 2.成品按顺时针摆放，每一片用3*3MM的木条隔开，厚度公差+/-0.01mm，宽度公差+/-0.13mm | 1 |  | 是 | 是 | 1 | 3
分剪 | JL002401008112/5 | JL002401008112 | 东方分剪5# | 合格 | 合格品 | 乙 | 尹斌斌 | 0 | 291 |  | 0 | 0.254 | 102.4 | 1：排刀规格 102.4*6海金杜门 SPCC-Ni 镍层：A面1.9um / B面 0.38um，注：1.成品表面不允许有擦划伤 顶压伤 刀印 油污 2.成品按顺时针摆放，每一片用3*3MM的木条隔开，厚度公差+/-0.01mm，宽度公差+/-0.13mm |  | 31310013 | 镍钝化卷 | 0.254-SPCC | 31320013 | 镍钝化分切带 | 0.254-SPCC |  | 10 | MO001657 | MO001657-003-05 | FJ001 | 分剪模板 | 1870 | 2024-07-16 | 2024-07-16 | 3 | 2024-07-16 15:26:17 | 2024-07-16 15:27:33 | 江苏东方九天新能源材料有限公司 |  | 尹斌斌 |  | 1 | 0.254 | 0 | 102.4 | 1 | JL002401008112/5 | 1：排刀规格 102.4*6海金杜门 SPCC-Ni 镍层：A面1.9um / B面 0.38um，注：1.成品表面不允许有擦划伤 顶压伤 刀印 油污 2.成品按顺时针摆放，每一片用3*3MM的木条隔开，厚度公差+/-0.01mm，宽度公差+/-0.13mm | 1 |  | 是 | 是 | 1 | 3
分剪 | JL002401008112/4 | JL002401008112 | 东方分剪5# | 合格 | 合格品 | 乙 | 尹斌斌 | 0 | 293 |  | 0 | 0.254 | 102.4 | 1：排刀规格 102.4*6海金杜门 SPCC-Ni 镍层：A面1.9um / B面 0.38um，注：1.成品表面不允许有擦划伤 顶压伤 刀印 油污 2.成品按顺时针摆放，每一片用3*3MM的木条隔开，厚度公差+/-0.01mm，宽度公差+/-0.13mm |  | 31310013 | 镍钝化卷 | 0.254-SPCC | 31320013 | 镍钝化分切带 | 0.254-SPCC |  | 10 | MO001657 | MO001657-003-04 | FJ001 | 分剪模板 | 1870 | 2024-07-16 | 2024-07-16 | 3 | 2024-07-16 15:26:17 | 2024-07-16 15:27:33 | 江苏东方九天新能源材料有限公司 |  | 尹斌斌 |  | 1 | 0.254 | 0 | 102.4 | 1 | JL002401008112/4 | 1：排刀规格 102.4*6海金杜门 SPCC-Ni 镍层：A面1.9um / B面 0.38um，注：1.成品表面不允许有擦划伤 顶压伤 刀印 油污 2.成品按顺时针摆放，每一片用3*3MM的木条隔开，厚度公差+/-0.01mm，宽度公差+/-0.13mm | 1 |  | 是 | 是 | 1 | 3
分剪 | JL002401008112/3 | JL002401008112 | 东方分剪5# | 合格 | 合格品 | 乙 | 尹斌斌 | 0 | 293 |  | 0 | 0.254 | 102.4 | 1：排刀规格 102.4*6海金杜门 SPCC-Ni 镍层：A面1.9um / B面 0.38um，注：1.成品表面不允许有擦划伤 顶压伤 刀印 油污 2.成品按顺时针摆放，每一片用3*3MM的木条隔开，厚度公差+/-0.01mm，宽度公差+/-0.13mm |  | 31310013 | 镍钝化卷 | 0.254-SPCC | 31320013 | 镍钝化分切带 | 0.254-SPCC |  | 10 | MO001657 | MO001657-003-03 | FJ001 | 分剪模板 | 1870 | 2024-07-16 | 2024-07-16 | 3 | 2024-07-16 15:26:17 | 2024-07-16 15:27:33 | 江苏东方九天新能源材料有限公司 |  | 尹斌斌 |  | 1 | 0.254 | 0 | 102.4 | 1 | JL002401008112/3 | 1：排刀规格 102.4*6海金杜门 SPCC-Ni 镍层：A面1.9um / B面 0.38um，注：1.成品表面不允许有擦划伤 顶压伤 刀印 油污 2.成品按顺时针摆放，每一片用3*3MM的木条隔开，厚度公差+/-0.01mm，宽度公差+/-0.13mm | 1 |  | 是 | 是 | 1 | 3
分剪 | JL002401008112/2 | JL002401008112 | 东方分剪5# | 合格 | 合格品 | 乙 | 尹斌斌 | 0 | 295 |  | 0 | 0.254 | 102.4 | 1：排刀规格 102.4*6海金杜门 SPCC-Ni 镍层：A面1.9um / B面 0.38um，注：1.成品表面不允许有擦划伤 顶压伤 刀印 油污 2.成品按顺时针摆放，每一片用3*3MM的木条隔开，厚度公差+/-0.01mm，宽度公差+/-0.13mm |  | 31310013 | 镍钝化卷 | 0.254-SPCC | 31320013 | 镍钝化分切带 | 0.254-SPCC |  | 10 | MO001657 | MO001657-003-02 | FJ001 | 分剪模板 | 1870 | 2024-07-16 | 2024-07-16 | 3 | 2024-07-16 15:26:17 | 2024-07-16 15:27:33 | 江苏东方九天新能源材料有限公司 |  | 尹斌斌 |  | 1 | 0.254 | 0 | 102.4 | 1 | JL002401008112/2 | 1：排刀规格 102.4*6海金杜门 SPCC-Ni 镍层：A面1.9um / B面 0.38um，注：1.成品表面不允许有擦划伤 顶压伤 刀印 油污 2.成品按顺时针摆放，每一片用3*3MM的木条隔开，厚度公差+/-0.01mm，宽度公差+/-0.13mm | 1 |  | 是 | 是 | 1 | 3
分剪 | JL002401008112/1 | JL002401008112 | 东方分剪5# | 合格 | 合格品 | 乙 | 尹斌斌 | 0 | 294 |  | 0 | 0.254 | 102.4 | 1：排刀规格 102.4*6海金杜门 SPCC-Ni 镍层：A面1.9um / B面 0.38um，注：1.成品表面不允许有擦划伤 顶压伤 刀印 油污 2.成品按顺时针摆放，每一片用3*3MM的木条隔开，厚度公差+/-0.01mm，宽度公差+/-0.13mm |  | 31310013 | 镍钝化卷 | 0.254-SPCC | 31320013 | 镍钝化分切带 | 0.254-SPCC |  | 10 | MO001657 | MO001657-003-01 | FJ001 | 分剪模板 | 1870 | 2024-07-16 | 2024-07-16 | 3 | 2024-07-16 15:26:17 | 2024-07-16 15:27:33 | 江苏东方九天新能源材料有限公司 |  | 尹斌斌 |  | 1 | 0.254 | 0 | 102.4 | 1 | JL002401008112/1 | 1：排刀规格 102.4*6海金杜门 SPCC-Ni 镍层：A面1.9um / B面 0.38um，注：1.成品表面不允许有擦划伤 顶压伤 刀印 油污 2.成品按顺时针摆放，每一片用3*3MM的木条隔开，厚度公差+/-0.01mm，宽度公差+/-0.13mm | 1 |  | 是 | 是 | 1 | 3
分剪 | JL002403004113/6 | JL002403004113 | 东方分剪5# | 合格 | 合格品 | 乙 | 尹斌斌 | 0 | 368 |  | 0 | 0.254 | 102.4 | 1：排刀规格 102.4*6海金杜门 SPCC-Ni 镍层：A面1.9um / B面 0.38um，注：1.成品表面不允许有擦划伤 顶压伤 刀印 油污 2.成品按顺时针摆放，每一片用3*3MM的木条隔开，厚度公差+/-0.01mm，宽度公差+/-0.13mm |  | 31310013 | 镍钝化卷 | 0.254-SPCC | 31320013 | 镍钝化分切带 | 0.254-SPCC |  | 10 | MO001657 | MO001657-002-06 | FJ001 | 分剪模板 | 2336 | 2024-07-16 | 2024-07-16 | 3 | 2024-07-16 13:43:55 | 2024-07-16 15:23:50 | 江苏东方九天新能源材料有限公司 |  | 尹斌斌 |  | 1 | 0.254 | 0 | 102.4 | 1 | JL002403004113/6 | 1：排刀规格 102.4*6海金杜门 SPCC-Ni 镍层：A面1.9um / B面 0.38um，注：1.成品表面不允许有擦划伤 顶压伤 刀印 油污 2.成品按顺时针摆放，每一片用3*3MM的木条隔开，厚度公差+/-0.01mm，宽度公差+/-0.13mm | 1 |  | 是 | 是 | 116 | 2
分剪 | JL002403004113/5 | JL002403004113 | 东方分剪5# | 合格 | 合格品 | 乙 | 尹斌斌 | 0 | 366 |  | 0 | 0.254 | 102.4 | 1：排刀规格 102.4*6海金杜门 SPCC-Ni 镍层：A面1.9um / B面 0.38um，注：1.成品表面不允许有擦划伤 顶压伤 刀印 油污 2.成品按顺时针摆放，每一片用3*3MM的木条隔开，厚度公差+/-0.01mm，宽度公差+/-0.13mm |  | 31310013 | 镍钝化卷 | 0.254-SPCC | 31320013 | 镍钝化分切带 | 0.254-SPCC |  | 10 | MO001657 | MO001657-002-05 | FJ001 | 分剪模板 | 2336 | 2024-07-16 | 2024-07-16 | 3 | 2024-07-16 13:43:55 | 2024-07-16 15:23:50 | 江苏东方九天新能源材料有限公司 |  | 尹斌斌 |  | 1 | 0.254 | 0 | 102.4 | 1 | JL002403004113/5 | 1：排刀规格 102.4*6海金杜门 SPCC-Ni 镍层：A面1.9um / B面 0.38um，注：1.成品表面不允许有擦划伤 顶压伤 刀印 油污 2.成品按顺时针摆放，每一片用3*3MM的木条隔开，厚度公差+/-0.01mm，宽度公差+/-0.13mm | 1 |  | 是 | 是 | 116 | 2
分剪 | JL002403004113/4 | JL002403004113 | 东方分剪5# | 合格 | 合格品 | 乙 | 尹斌斌 | 0 | 367 |  | 0 | 0.254 | 102.4 | 1：排刀规格 102.4*6海金杜门 SPCC-Ni 镍层：A面1.9um / B面 0.38um，注：1.成品表面不允许有擦划伤 顶压伤 刀印 油污 2.成品按顺时针摆放，每一片用3*3MM的木条隔开，厚度公差+/-0.01mm，宽度公差+/-0.13mm |  | 31310013 | 镍钝化卷 | 0.254-SPCC | 31320013 | 镍钝化分切带 | 0.254-SPCC |  | 10 | MO001657 | MO001657-002-04 | FJ001 | 分剪模板 | 2336 | 2024-07-16 | 2024-07-16 | 3 | 2024-07-16 13:43:55 | 2024-07-16 15:23:50 | 江苏东方九天新能源材料有限公司 |  | 尹斌斌 |  | 1 | 0.254 | 0 | 102.4 | 1 | JL002403004113/4 | 1：排刀规格 102.4*6海金杜门 SPCC-Ni 镍层：A面1.9um / B面 0.38um，注：1.成品表面不允许有擦划伤 顶压伤 刀印 油污 2.成品按顺时针摆放，每一片用3*3MM的木条隔开，厚度公差+/-0.01mm，宽度公差+/-0.13mm | 1 |  | 是 | 是 | 116 | 2
分剪 | JL002403004113/3 | JL002403004113 | 东方分剪5# | 合格 | 合格品 | 乙 | 尹斌斌 | 0 | 366 |  | 0 | 0.254 | 102.4 | 1：排刀规格 102.4*6海金杜门 SPCC-Ni 镍层：A面1.9um / B面 0.38um，注：1.成品表面不允许有擦划伤 顶压伤 刀印 油污 2.成品按顺时针摆放，每一片用3*3MM的木条隔开，厚度公差+/-0.01mm，宽度公差+/-0.13mm |  | 31310013 | 镍钝化卷 | 0.254-SPCC | 31320013 | 镍钝化分切带 | 0.254-SPCC |  | 10 | MO001657 | MO001657-002-03 | FJ001 | 分剪模板 | 2336 | 2024-07-16 | 2024-07-16 | 3 | 2024-07-16 13:43:55 | 2024-07-16 15:23:50 | 江苏东方九天新能源材料有限公司 |  | 尹斌斌 |  | 1 | 0.254 | 0 | 102.4 | 1 | JL002403004113/3 | 1：排刀规格 102.4*6海金杜门 SPCC-Ni 镍层：A面1.9um / B面 0.38um，注：1.成品表面不允许有擦划伤 顶压伤 刀印 油污 2.成品按顺时针摆放，每一片用3*3MM的木条隔开，厚度公差+/-0.01mm，宽度公差+/-0.13mm | 1 |  | 是 | 是 | 116 | 2
分剪 | JL002403004113/2 | JL002403004113 | 东方分剪5# | 合格 | 合格品 | 乙 | 尹斌斌 | 0 | 364 |  | 0 | 0.254 | 102.4 | 1：排刀规格 102.4*6海金杜门 SPCC-Ni 镍层：A面1.9um / B面 0.38um，注：1.成品表面不允许有擦划伤 顶压伤 刀印 油污 2.成品按顺时针摆放，每一片用3*3MM的木条隔开，厚度公差+/-0.01mm，宽度公差+/-0.13mm |  | 31310013 | 镍钝化卷 | 0.254-SPCC | 31320013 | 镍钝化分切带 | 0.254-SPCC |  | 10 | MO001657 | MO001657-002-02 | FJ001 | 分剪模板 | 2336 | 2024-07-16 | 2024-07-16 | 3 | 2024-07-16 13:43:55 | 2024-07-16 15:23:50 | 江苏东方九天新能源材料有限公司 |  | 尹斌斌 |  | 1 | 0.254 | 0 | 102.4 | 1 | JL002403004113/2 | 1：排刀规格 102.4*6海金杜门 SPCC-Ni 镍层：A面1.9um / B面 0.38um，注：1.成品表面不允许有擦划伤 顶压伤 刀印 油污 2.成品按顺时针摆放，每一片用3*3MM的木条隔开，厚度公差+/-0.01mm，宽度公差+/-0.13mm | 1 |  | 是 | 是 | 116 | 2
分剪 | JL002403004113/1 | JL002403004113 | 东方分剪5# | 合格 | 合格品 | 乙 | 尹斌斌 | 0 | 362 |  | 0 | 0.254 | 102.4 | 1：排刀规格 102.4*6海金杜门 SPCC-Ni 镍层：A面1.9um / B面 0.38um，注：1.成品表面不允许有擦划伤 顶压伤 刀印 油污 2.成品按顺时针摆放，每一片用3*3MM的木条隔开，厚度公差+/-0.01mm，宽度公差+/-0.13mm |  | 31310013 | 镍钝化卷 | 0.254-SPCC | 31320013 | 镍钝化分切带 | 0.254-SPCC |  | 10 | MO001657 | MO001657-002-01 | FJ001 | 分剪模板 | 2336 | 2024-07-16 | 2024-07-16 | 3 | 2024-07-16 13:43:55 | 2024-07-16 15:23:50 | 江苏东方九天新能源材料有限公司 |  | 尹斌斌 |  | 1 | 0.254 | 0 | 102.4 | 1 | JL002403004113/1 | 1：排刀规格 102.4*6海金杜门 SPCC-Ni 镍层：A面1.9um / B面 0.38um，注：1.成品表面不允许有擦划伤 顶压伤 刀印 油污 2.成品按顺时针摆放，每一片用3*3MM的木条隔开，厚度公差+/-0.01mm，宽度公差+/-0.13mm | 1 |  | 是 | 是 | 116 | 2
铬钝化 | JG12240601322 | JG12240601322 | 东方铬钝化950 | 合格 | 合格品 | 甲 | 夏亚军 | 5890 | 5793 | 0.9835 | 10100 | 0.1 | 760 | 、 | S色差(色差 条印 碱液斑 1220米1个孔洞 横向26.9 大小4.95平方毫米） | 30210015 | 光亮卷 | 0.1-SPCC | 30110014 | 铬钝化卷 | 0.1-SPCC |  | 10 | MO001558 | MO001558-007 | GDH001 | 铬钝化模板 | 5890 | 2024-07-13 | 2024-07-13 | 3 | 2024-07-16 15:13:40 | 2024-07-16 15:15:28 | 江苏东方九天新能源材料有限公司 | 240343 | 孙槐兵 |  |  | 0.1 | 10250 | 760 | 1 | JG12240601322 |  | 1 | S色差(色差 条印 碱液斑 1220米1个孔洞 横向26.9 大小4.95) | 是 | 是 | 2 | 7
最终脱脂 | DL00240600151 | DL0024060015 | 东方950脱脂1# | 合格 | 合格品 | 乙 | 何晓健,张东兵 | 6100 | 6010 | 0.9852 | 3180 | 0.4 | 610 | 浙江银帆：脱脂(单位张力6.2）、转退火 |  | 20100082 | 轧硬 | 0.6*610-SPCC | 31010051 | 小品种钢卷 | 0.4-SPCC |  | 30 | MO001378 | MO001378-001-01 | XPZG001 | 小品种钢前处理模板 | 12285 | 2024-07-08 | 2024-07-20 | 2 | 2024-07-16 14:56:28 | 2024-07-16 14:56:51 | 江苏东方九天新能源材料有限公司 | 227879 | 何晓健 |  |  | 0.4 | 3250 | 610 | 1 | DL00240600151 | 浙江银帆（0.4*610）：厚度-0.01MM,HV90-110,粗糙度0.5-0.7 |  |  |  |  | 3150 | 1
最终退火 | JG12240602642 | JG1224060264 | 东方7# | 合格 |  | 甲 | 吴双勇 | 5850 | 5850 | 1 | 10100 | 0.1 | 760 | 退火（590℃） |  | 20100142 | 轧硬 | 0.4*760-SPCC | 30210015 | 光亮卷 | 0.1-SPCC |  | 50 | MO000947 | MO000947-014-02 | KSFW001 | 东方小品种钢前处理 0.67（昆山富维 厚度公差：0.660-0.670mm,光泽度大于150GU（横向、纵向），粗糙度：Ra0.2-0.45um.硬度：HV80-110） | 13050 | 2024-06-25 | 2024-07-05 | 2 | 2024-07-15 03:05:25 | 2024-07-16 14:34:56 | 江苏东方九天新能源材料有限公司 | 193151 | 张天圣 | 张天圣 |  | 0.1 | 10100 | 760 | 1 | JG12240602642 | 轧0.1，米数控制在22200-22300米，脱脂分一包9200米。 |  |  |  |  | 4420 | 14
最终退火 | JG12240602431 | JG1224060243 | 东方7# | 合格 |  | 甲 | 吴双勇 | 7265 | 7265 | 1 | 12400 | 0.1 | 760 | 退火（590℃） |  | 20100142 | 轧硬 | 0.4*760-SPCC | 30210015 | 光亮卷 | 0.1-SPCC |  | 50 | MO000945 | MO000945-008-01 | KSFW001 | 东方小品种钢前处理 0.67（昆山富维 厚度公差：0.660-0.670mm,光泽度大于150GU（横向、纵向），粗糙度：Ra0.2-0.45um.硬度：HV80-110） | 13465 | 2024-06-25 | 2024-07-05 | 5 | 2024-07-15 03:05:25 | 2024-07-16 14:34:56 | 江苏东方九天新能源材料有限公司 | 193088 | 张天圣 | 张天圣 |  | 0.1 | 12400 | 760 | 1 | JG12240602431 | 轧0.1，米数控制在23100-23200米，脱脂分一包10400米。 |  |  |  |  | 3594 | 8
最终退火 | JG12240601262 | JG1224060126 | 东方20# | 合格 |  | 甲 | 吴双勇 | 6555 | 6555 | 1 | 11250 | 0.1 | 760 | 退火（590℃） |  | 20100142 | 轧硬 | 0.4*760-SPCC | 30210015 | 光亮卷 | 0.1-SPCC |  | 50 | MO000938 | MO000938-011-02 | KSFW001 | 东方小品种钢前处理 0.67（昆山富维 厚度公差：0.660-0.670mm,光泽度大于150GU（横向、纵向），粗糙度：Ra0.2-0.45um.硬度：HV80-110） | 13530 | 2024-06-24 | 2024-07-04 | 2 | 2024-07-15 03:05:25 | 2024-07-16 14:34:56 | 江苏东方九天新能源材料有限公司 | 192995 | 张天圣 | 张天圣 |  | 0.1 | 11250 | 760 | 1 | JG12240601262 | 轧0.1，米数控制在23100-23200米，脱脂分一包10400米。 |  |  | 否 | 否 | 3513 | 11
最终退火 | JG12240551512 | JG1224055151 | 东方20# | 合格 |  | 甲 | 吴双勇 | 6750 | 6750 | 1 | 11600 | 0.1 | 760 | 退火（590℃） |  | 20100142 | 轧硬 | 0.4*760-SPCC | 30210015 | 光亮卷 | 0.1-SPCC |  | 50 | MO000767 | MO000767-009-02 | KSFW001 | 东方小品种钢前处理 0.67（昆山富维 厚度公差：0.660-0.670mm,光泽度大于150GU（横向、纵向），粗糙度：Ra0.2-0.45um.硬度：HV80-110） | 13825 | 2024-06-17 | 2024-06-27 | 5 | 2024-07-15 03:05:25 | 2024-07-16 14:34:56 | 江苏东方九天新能源材料有限公司 | 187635 | 张天圣 | 张天圣 |  | 0.1 | 11600 | 760 | 1 | JG12240551512 | 轧0.1，米数控制在23700-23800米，脱脂分一包10500米。 |  |  | 否 | 否 | 4411 | 9
最终脱脂 | DL00240600162 | DL0024060016 | 东方950脱脂1# | 合格 | 合格品 | 乙 | 何晓健,张东兵 | 6050 | 6000 | 0.9917 | 3200 | 0.4 | 610 | 浙江银帆：脱脂(单位张力6.2）、转退火 |  | 20100082 | 轧硬 | 0.6*610-SPCC | 31010051 | 小品种钢卷 | 0.4-SPCC |  | 30 | MO001378 | MO001378-003-02 | XPZG001 | 小品种钢前处理模板 | 12285 | 2024-07-08 | 2024-07-20 | 2 | 2024-07-16 14:20:23 | 2024-07-16 14:20:56 | 江苏东方九天新能源材料有限公司 | 227880 | 何晓健 |  |  | 0.4 | 3200 | 610 | 1 | DL00240600162 | 浙江银帆（0.4*610）：厚度-0.01MM,HV90-110,粗糙度0.5-0.7 |  |  |  |  | 3492 | 3
铬钝化 | JG1224070051 | JG1224070051 | 东方铬钝化750 | 合格 | 合格品 | 甲 | 孙锋 | 7104 | 7097 | 0.999 | 9700 | 0.15 | 610 | 镀铬80-100 | 色差，辊印，亮斑，振纹 | 30210011 | 光亮卷 | 0.15-SPCC | 30110011 | 铬钝化卷 | 0.15-SPCC |  | 10 | MO001639 | MO001639-010 | GDH001 | 铬钝化模板 | 7104 | 2024-07-15 | 2024-07-15 | 3 | 2024-07-16 13:54:41 | 2024-07-16 13:55:37 | 江苏东方九天新能源材料有限公司 | 243460 | 倪兵 |  |  | 0.15 | 0 | 610 | 1 | JG1224070051 |  | 1 | 色差，辊印，亮斑，振纹 | 是 | 是 | 1 | 10
铬钝化 | JG1224070099 | JG1224070099 | 东方铬钝化750 | 合格 | 合格品 | 甲 | 周建锋 | 7020 | 7011 | 0.9987 | 9650 | 0.15 | 610 | 镀铬80-100 | 8679米-9480米横向9-67mm处19个孔洞，大小0.11-0.17平方毫米，色差，辊印，振纹 | 30210011 | 光亮卷 | 0.15-SPCC | 30110011 | 铬钝化卷 | 0.15-SPCC |  | 10 | MO001639 | MO001639-009 | GDH001 | 铬钝化模板 | 7020 | 2024-07-15 | 2024-07-15 | 3 | 2024-07-16 13:52:26 | 2024-07-16 13:54:24 | 江苏东方九天新能源材料有限公司 | 243459 | 倪兵 |  |  | 0.15 | 0 | 610 | 1 | JG1224070099 |  | 1 | 8679米-9480米横向9-67mm处19个孔洞，大小0.11-0.17，色差，辊印，振纹 | 是 | 是 | 2 | 9
铬钝化 | JG12240551642 | JG12240551642 | 东方铬钝化950 | 合格 | 合格品 | 甲 | 夏亚军 | 6110 | 6079 | 0.9949 | 10660 | 0.1 | 760 | 、 | S色差(色差 碱液斑 400米1个孔洞 横向290.1 大小2.39) | 30210015 | 光亮卷 | 0.1-SPCC | 30110014 | 铬钝化卷 | 0.1-SPCC |  | 10 | MO001558 | MO001558-006 | GDH001 | 铬钝化模板 | 6110 | 2024-07-13 | 2024-07-13 | 3 | 2024-07-16 13:39:58 | 2024-07-16 13:41:53 | 江苏东方九天新能源材料有限公司 | 240342 | 孙槐兵 |  |  | 0.1 | 10660 | 760 | 1 | JG12240551642 |  | 1 | S色差(色差 碱液斑 400米1个孔洞 横向290.1 大小2.39) | 是 | 是 | 2 | 6
最终脱脂 | JL00240401322 | JL0024040132 | 东方950脱脂1# | 合格 | 合格品 | 乙 | 何晓健,张东兵 | 6200 | 6140 | 0.9903 | 8650 | 0.14 | 610 | 镇海联航：脱脂(单位张力3.5）、转退火 |  | 20100082 | 轧硬 | 0.6*610-SPCC | 31010009 | 小品种钢卷 | 0.14-SPCC |  | 40 | MO001078 | MO001078-003-02 | XPZG001 | 小品种钢前处理模板 | 12445 | 2024-07-01 | 2024-07-16 | 2 | 2024-07-16 13:37:43 | 2024-07-16 13:38:06 | 江苏东方九天新能源材料有限公司 | 198491 | 何晓健 |  |  | 0.14 | 8700 | 610 | 1 | JL00240401322 | 镇海联航：（0.14）厚度公差：0.135-0.145mm,延伸＞30%，HV100-110,粗糙度≤0.2μM |  |  | 否 | 否 | 16697 | 3
分剪 | JL002401008123/6 | JL002401008123 | 东方分剪5# | 合格 | 让步接收 | 乙 | 尹斌斌 | 0 | 215 |  | 0 | 0.254 | 102.4 | 1：排刀规格 102.4*6海金杜门 SPCC-Ni 镍层：A面1.9um / B面 0.38um，注：1.成品表面不允许有擦划伤 顶压伤 刀印 油污 2.成品按顺时针摆放，每一片用3*3MM的木条隔开，厚度公差+/-0.01mm，宽度公差+/-0.13mm |  | 31310013 | 镍钝化卷 | 0.254-SPCC | 31320013 | 镍钝化分切带 | 0.254-SPCC |  | 10 | MO001657 | MO001657-004-06 | FJ001 | 分剪模板 | 1804 | 2024-07-16 | 2024-07-16 | 3 | 2024-07-16 13:05:56 | 2024-07-16 13:31:28 | 江苏东方九天新能源材料有限公司 |  | 尹斌斌 |  | 1 | 0.254 | 0 | 102.4 | 1 | JL002401008123/6 | 1：排刀规格 102.4*6海金杜门 SPCC-Ni 镍层：A面1.9um / B面 0.38um，注：1.成品表面不允许有擦划伤 顶压伤 刀印 油污 2.成品按顺时针摆放，每一片用3*3MM的木条隔开，厚度公差+/-0.01mm，宽度公差+/-0.13mm | 1 |  | 是 | 是 | 233 | 4
分剪 | JL002401008123/5 | JL002401008123 | 东方分剪5# | 合格 | 合格品 | 乙 | 尹斌斌 | 0 | 287 |  | 0 | 0.254 | 102.4 | 1：排刀规格 102.4*6海金杜门 SPCC-Ni 镍层：A面1.9um / B面 0.38um，注：1.成品表面不允许有擦划伤 顶压伤 刀印 油污 2.成品按顺时针摆放，每一片用3*3MM的木条隔开，厚度公差+/-0.01mm，宽度公差+/-0.13mm |  | 31310013 | 镍钝化卷 | 0.254-SPCC | 31320013 | 镍钝化分切带 | 0.254-SPCC |  | 10 | MO001657 | MO001657-004-05 | FJ001 | 分剪模板 | 1804 | 2024-07-16 | 2024-07-16 | 3 | 2024-07-16 13:05:56 | 2024-07-16 13:31:28 | 江苏东方九天新能源材料有限公司 |  | 尹斌斌 |  | 1 | 0.254 | 0 | 102.4 | 1 | JL002401008123/5 | 1：排刀规格 102.4*6海金杜门 SPCC-Ni 镍层：A面1.9um / B面 0.38um，注：1.成品表面不允许有擦划伤 顶压伤 刀印 油污 2.成品按顺时针摆放，每一片用3*3MM的木条隔开，厚度公差+/-0.01mm，宽度公差+/-0.13mm | 1 |  | 是 | 是 | 233 | 4
分剪 | JL002401008123/4 | JL002401008123 | 东方分剪5# | 合格 | 合格品 | 乙 | 尹斌斌 | 0 | 286 |  | 0 | 0.254 | 102.4 | 1：排刀规格 102.4*6海金杜门 SPCC-Ni 镍层：A面1.9um / B面 0.38um，注：1.成品表面不允许有擦划伤 顶压伤 刀印 油污 2.成品按顺时针摆放，每一片用3*3MM的木条隔开，厚度公差+/-0.01mm，宽度公差+/-0.13mm |  | 31310013 | 镍钝化卷 | 0.254-SPCC | 31320013 | 镍钝化分切带 | 0.254-SPCC |  | 10 | MO001657 | MO001657-004-04 | FJ001 | 分剪模板 | 1804 | 2024-07-16 | 2024-07-16 | 3 | 2024-07-16 13:05:56 | 2024-07-16 13:31:28 | 江苏东方九天新能源材料有限公司 |  | 尹斌斌 |  | 1 | 0.254 | 0 | 102.4 | 1 | JL002401008123/4 | 1：排刀规格 102.4*6海金杜门 SPCC-Ni 镍层：A面1.9um / B面 0.38um，注：1.成品表面不允许有擦划伤 顶压伤 刀印 油污 2.成品按顺时针摆放，每一片用3*3MM的木条隔开，厚度公差+/-0.01mm，宽度公差+/-0.13mm | 1 |  | 是 | 是 | 233 | 4
分剪 | JL002401008123/3 | JL002401008123 | 东方分剪5# | 合格 | 合格品 | 乙 | 尹斌斌 | 0 | 287 |  | 0 | 0.254 | 102.4 | 1：排刀规格 102.4*6海金杜门 SPCC-Ni 镍层：A面1.9um / B面 0.38um，注：1.成品表面不允许有擦划伤 顶压伤 刀印 油污 2.成品按顺时针摆放，每一片用3*3MM的木条隔开，厚度公差+/-0.01mm，宽度公差+/-0.13mm |  | 31310013 | 镍钝化卷 | 0.254-SPCC | 31320013 | 镍钝化分切带 | 0.254-SPCC |  | 10 | MO001657 | MO001657-004-03 | FJ001 | 分剪模板 | 1804 | 2024-07-16 | 2024-07-16 | 3 | 2024-07-16 13:05:56 | 2024-07-16 13:31:28 | 江苏东方九天新能源材料有限公司 |  | 尹斌斌 |  | 1 | 0.254 | 0 | 102.4 | 1 | JL002401008123/3 | 1：排刀规格 102.4*6海金杜门 SPCC-Ni 镍层：A面1.9um / B面 0.38um，注：1.成品表面不允许有擦划伤 顶压伤 刀印 油污 2.成品按顺时针摆放，每一片用3*3MM的木条隔开，厚度公差+/-0.01mm，宽度公差+/-0.13mm | 1 |  | 是 | 是 | 233 | 4
分剪 | JL002401008123/2 | JL002401008123 | 东方分剪5# | 合格 | 合格品 | 乙 | 尹斌斌 | 0 | 285 |  | 0 | 0.254 | 102.4 | 1：排刀规格 102.4*6海金杜门 SPCC-Ni 镍层：A面1.9um / B面 0.38um，注：1.成品表面不允许有擦划伤 顶压伤 刀印 油污 2.成品按顺时针摆放，每一片用3*3MM的木条隔开，厚度公差+/-0.01mm，宽度公差+/-0.13mm |  | 31310013 | 镍钝化卷 | 0.254-SPCC | 31320013 | 镍钝化分切带 | 0.254-SPCC |  | 10 | MO001657 | MO001657-004-02 | FJ001 | 分剪模板 | 1804 | 2024-07-16 | 2024-07-16 | 3 | 2024-07-16 13:05:56 | 2024-07-16 13:31:28 | 江苏东方九天新能源材料有限公司 |  | 尹斌斌 |  | 1 | 0.254 | 0 | 102.4 | 1 | JL002401008123/2 | 1：排刀规格 102.4*6海金杜门 SPCC-Ni 镍层：A面1.9um / B面 0.38um，注：1.成品表面不允许有擦划伤 顶压伤 刀印 油污 2.成品按顺时针摆放，每一片用3*3MM的木条隔开，厚度公差+/-0.01mm，宽度公差+/-0.13mm | 1 |  | 是 | 是 | 233 | 4
分剪 | JL002401008123/1 | JL002401008123 | 东方分剪5# | 合格 | 合格品 | 乙 | 尹斌斌 | 0 | 283 |  | 0 | 0.254 | 102.4 | 1：排刀规格 102.4*6海金杜门 SPCC-Ni 镍层：A面1.9um / B面 0.38um，注：1.成品表面不允许有擦划伤 顶压伤 刀印 油污 2.成品按顺时针摆放，每一片用3*3MM的木条隔开，厚度公差+/-0.01mm，宽度公差+/-0.13mm |  | 31310013 | 镍钝化卷 | 0.254-SPCC | 31320013 | 镍钝化分切带 | 0.254-SPCC |  | 10 | MO001657 | MO001657-004-01 | FJ001 | 分剪模板 | 1804 | 2024-07-16 | 2024-07-16 | 3 | 2024-07-16 13:05:56 | 2024-07-16 13:31:28 | 江苏东方九天新能源材料有限公司 |  | 尹斌斌 |  | 1 | 0.254 | 0 | 102.4 | 1 | JL002401008123/1 | 1：排刀规格 102.4*6海金杜门 SPCC-Ni 镍层：A面1.9um / B面 0.38um，注：1.成品表面不允许有擦划伤 顶压伤 刀印 油污 2.成品按顺时针摆放，每一片用3*3MM的木条隔开，厚度公差+/-0.01mm，宽度公差+/-0.13mm | 1 |  | 是 | 是 | 233 | 4
最终平整 | DL12240700112 | DL1224070011 | 东方850平整 | 合格 | 让步接收 | 乙 | 鞠承,姚学禹 | 2970 | 2970 | 1 | 1500 | 0.45 | 565 | 昆山富维：850平整用Ra1.3-1.5μm毛化辊厚度公差：0.438-0.450mm，硬度80-120HV，粗糙度Ra0.8-1.0μm，光泽度80-150GU(纵向） | D顶伤(1000米传板中间3个顶伤粘钢印) | 20100125 | 轧硬 | 1.2*565-SPCC | 31010046 | 小品种钢卷 | 0.45-SPCC |  | 60 | MO001168 | MO001168-001-02 | XPZG001 | 小品种钢前处理模板 | 5865 | 2024-07-04 | 2024-07-13 | 2 | 2024-07-16 12:35:55 | 2024-07-16 12:38:51 | 江苏东方九天新能源材料有限公司 |  | 鞠承 |  | 1 | 0.45 | 1500 | 565 | 1 | DL12240700112 | 昆山富维（0.45）：厚度公差：+0/-0.012mm，HV80-120,粗糙度0.8-1.0um,光泽度80-150GU(纵向）卷重2-3吨，取A4纸贴打包后贴外面 | 1 | D顶伤(1000米传板中间3个顶伤粘钢印) | 是 | 是 | 2813 | 1
最终平整 | DL12240700111 | DL1224070011 | 东方850平整 | 合格 | 合格品 | 乙 | 鞠承,姚学禹 | 2390 | 2390 | 1 | 1250 | 0.45 | 565 | 昆山富维：850平整用Ra1.3-1.5μm毛化辊厚度公差：0.438-0.450mm，硬度80-120HV，粗糙度Ra0.8-1.0μm，光泽度80-150GU(纵向） | Z重划伤(内300米表面中间划伤重平后明显/),X锈斑(760米表面中间3个虫斑锈斑) | 20100125 | 轧硬 | 1.2*565-SPCC | 31010046 | 小品种钢卷 | 0.45-SPCC |  | 60 | MO001168 | MO001168-001-01 | XPZG001 | 小品种钢前处理模板 | 5865 | 2024-07-04 | 2024-07-13 | 2 | 2024-07-16 12:35:55 | 2024-07-16 12:38:51 | 江苏东方九天新能源材料有限公司 |  | 鞠承 |  | 1 | 0.45 | 1250 | 565 | 1 | DL12240700111 | 昆山富维（0.45）：厚度公差：+0/-0.012mm，HV80-120,粗糙度0.8-1.0um,光泽度80-150GU(纵向）卷重2-3吨，取A4纸贴打包后贴外面 | 1 | Z重划伤(内300米表面中间划伤重平后明显/),X锈斑(760米表面中间3个虫斑锈斑) | 是 | 是 | 2813 | 1
铬钝化 | JG122406025322 | JG12240602532 | 东方铬钝化950 | 合格 | 合格品 | 甲 | 韩康 | 2659 | 2659 | 1 | 4640 | 0.1 | 760 | / | S色差(色差 振纹) | 30210015 | 光亮卷 | 0.1-SPCC | 30110014 | 铬钝化卷 | 0.1-SPCC |  | 10 | MO001574 | MO001574-013-02 | GDH001 | 铬钝化模板 | 5720 | 2024-07-14 | 2024-07-14 | 3 | 2024-07-16 12:29:20 | 2024-07-16 12:31:58 | 江苏东方九天新能源材料有限公司 |  | 孙槐兵 |  | 1 | 0.1 | 4640 | 760 | 1 | JG122406025322 |  | 1 | S色差(色差 振纹) | 是 | 是 | 3 | 13
铬钝化 | JG122406025321 | JG12240602532 | 东方铬钝化950 | 合格 | 合格品 | 甲 | 韩康 | 2819 | 2819 | 1 | 4900 | 0.1 | 760 | / | S色差(色差 振纹) | 30210015 | 光亮卷 | 0.1-SPCC | 30110014 | 铬钝化卷 | 0.1-SPCC |  | 10 | MO001574 | MO001574-013-01 | GDH001 | 铬钝化模板 | 5720 | 2024-07-14 | 2024-07-14 | 3 | 2024-07-16 12:29:20 | 2024-07-16 12:31:58 | 江苏东方九天新能源材料有限公司 |  | 孙槐兵 |  | 1 | 0.1 | 4900 | 760 | 1 | JG122406025321 |  | 1 | S色差(色差 振纹) | 是 | 是 | 3 | 13
分剪 | JL002401008121/6 | JL002401008121 | 东方分剪5# | 合格 | 合格品 | 乙 | 尹斌斌 | 0 | 272 |  | 0 | 0.254 | 102.4 | 1：排刀规格 102.4*6海金杜门 SPCC-Ni 镍层：A面1.9um / B面 0.38um，注：1.成品表面不允许有擦划伤 顶压伤 刀印 油污 2.成品按顺时针摆放，每一片用3*3MM的木条隔开，厚度公差+/-0.01mm，宽度公差+/-0.13mm |  | 31310013 | 镍钝化卷 | 0.254-SPCC | 31320013 | 镍钝化分切带 | 0.254-SPCC |  | 10 | MO001657 | MO001657-005-06 | FJ001 | 分剪模板 | 1756 | 2024-07-16 | 2024-07-16 | 3 | 2024-07-16 12:26:31 | 2024-07-16 12:27:57 | 江苏东方九天新能源材料有限公司 |  | 尹斌斌 |  | 1 | 0.254 | 0 | 102.4 | 1 | JL002401008121/6 | 1：排刀规格 102.4*6海金杜门 SPCC-Ni 镍层：A面1.9um / B面 0.38um，注：1.成品表面不允许有擦划伤 顶压伤 刀印 油污 2.成品按顺时针摆放，每一片用3*3MM的木条隔开，厚度公差+/-0.01mm，宽度公差+/-0.13mm | 1 |  | 是 | 是 | 1 | 5
分剪 | JL002401008121/5 | JL002401008121 | 东方分剪5# | 合格 | 合格品 | 乙 | 尹斌斌 | 0 | 277 |  | 0 | 0.254 | 102.4 | 1：排刀规格 102.4*6海金杜门 SPCC-Ni 镍层：A面1.9um / B面 0.38um，注：1.成品表面不允许有擦划伤 顶压伤 刀印 油污 2.成品按顺时针摆放，每一片用3*3MM的木条隔开，厚度公差+/-0.01mm，宽度公差+/-0.13mm |  | 31310013 | 镍钝化卷 | 0.254-SPCC | 31320013 | 镍钝化分切带 | 0.254-SPCC |  | 10 | MO001657 | MO001657-005-05 | FJ001 | 分剪模板 | 1756 | 2024-07-16 | 2024-07-16 | 3 | 2024-07-16 12:26:31 | 2024-07-16 12:27:57 | 江苏东方九天新能源材料有限公司 |  | 尹斌斌 |  | 1 | 0.254 | 0 | 102.4 | 1 | JL002401008121/5 | 1：排刀规格 102.4*6海金杜门 SPCC-Ni 镍层：A面1.9um / B面 0.38um，注：1.成品表面不允许有擦划伤 顶压伤 刀印 油污 2.成品按顺时针摆放，每一片用3*3MM的木条隔开，厚度公差+/-0.01mm，宽度公差+/-0.13mm | 1 |  | 是 | 是 | 1 | 5
分剪 | JL002401008121/4 | JL002401008121 | 东方分剪5# | 合格 | 合格品 | 乙 | 尹斌斌 | 0 | 276 |  | 0 | 0.254 | 102.4 | 1：排刀规格 102.4*6海金杜门 SPCC-Ni 镍层：A面1.9um / B面 0.38um，注：1.成品表面不允许有擦划伤 顶压伤 刀印 油污 2.成品按顺时针摆放，每一片用3*3MM的木条隔开，厚度公差+/-0.01mm，宽度公差+/-0.13mm |  | 31310013 | 镍钝化卷 | 0.254-SPCC | 31320013 | 镍钝化分切带 | 0.254-SPCC |  | 10 | MO001657 | MO001657-005-04 | FJ001 | 分剪模板 | 1756 | 2024-07-16 | 2024-07-16 | 3 | 2024-07-16 12:26:31 | 2024-07-16 12:27:57 | 江苏东方九天新能源材料有限公司 |  | 尹斌斌 |  | 1 | 0.254 | 0 | 102.4 | 1 | JL002401008121/4 | 1：排刀规格 102.4*6海金杜门 SPCC-Ni 镍层：A面1.9um / B面 0.38um，注：1.成品表面不允许有擦划伤 顶压伤 刀印 油污 2.成品按顺时针摆放，每一片用3*3MM的木条隔开，厚度公差+/-0.01mm，宽度公差+/-0.13mm | 1 |  | 是 | 是 | 1 | 5
分剪 | JL002401008121/3 | JL002401008121 | 东方分剪5# | 合格 | 合格品 | 乙 | 尹斌斌 | 0 | 277 |  | 0 | 0.254 | 102.4 | 1：排刀规格 102.4*6海金杜门 SPCC-Ni 镍层：A面1.9um / B面 0.38um，注：1.成品表面不允许有擦划伤 顶压伤 刀印 油污 2.成品按顺时针摆放，每一片用3*3MM的木条隔开，厚度公差+/-0.01mm，宽度公差+/-0.13mm |  | 31310013 | 镍钝化卷 | 0.254-SPCC | 31320013 | 镍钝化分切带 | 0.254-SPCC |  | 10 | MO001657 | MO001657-005-03 | FJ001 | 分剪模板 | 1756 | 2024-07-16 | 2024-07-16 | 3 | 2024-07-16 12:26:31 | 2024-07-16 12:27:57 | 江苏东方九天新能源材料有限公司 |  | 尹斌斌 |  | 1 | 0.254 | 0 | 102.4 | 1 | JL002401008121/3 | 1：排刀规格 102.4*6海金杜门 SPCC-Ni 镍层：A面1.9um / B面 0.38um，注：1.成品表面不允许有擦划伤 顶压伤 刀印 油污 2.成品按顺时针摆放，每一片用3*3MM的木条隔开，厚度公差+/-0.01mm，宽度公差+/-0.13mm | 1 |  | 是 | 是 | 1 | 5
分剪 | JL002401008121/2 | JL002401008121 | 东方分剪5# | 合格 | 合格品 | 乙 | 尹斌斌 | 0 | 275 |  | 0 | 0.254 | 102.4 | 1：排刀规格 102.4*6海金杜门 SPCC-Ni 镍层：A面1.9um / B面 0.38um，注：1.成品表面不允许有擦划伤 顶压伤 刀印 油污 2.成品按顺时针摆放，每一片用3*3MM的木条隔开，厚度公差+/-0.01mm，宽度公差+/-0.13mm |  | 31310013 | 镍钝化卷 | 0.254-SPCC | 31320013 | 镍钝化分切带 | 0.254-SPCC |  | 10 | MO001657 | MO001657-005-02 | FJ001 | 分剪模板 | 1756 | 2024-07-16 | 2024-07-16 | 3 | 2024-07-16 12:26:31 | 2024-07-16 12:27:57 | 江苏东方九天新能源材料有限公司 |  | 尹斌斌 |  | 1 | 0.254 | 0 | 102.4 | 1 | JL002401008121/2 | 1：排刀规格 102.4*6海金杜门 SPCC-Ni 镍层：A面1.9um / B面 0.38um，注：1.成品表面不允许有擦划伤 顶压伤 刀印 油污 2.成品按顺时针摆放，每一片用3*3MM的木条隔开，厚度公差+/-0.01mm，宽度公差+/-0.13mm | 1 |  | 是 | 是 | 1 | 5
分剪 | JL002401008121/1 | JL002401008121 | 东方分剪5# | 合格 | 合格品 | 乙 | 尹斌斌 | 0 | 273 |  | 0 | 0.254 | 102.4 | 1：排刀规格 102.4*6海金杜门 SPCC-Ni 镍层：A面1.9um / B面 0.38um，注：1.成品表面不允许有擦划伤 顶压伤 刀印 油污 2.成品按顺时针摆放，每一片用3*3MM的木条隔开，厚度公差+/-0.01mm，宽度公差+/-0.13mm |  | 31310013 | 镍钝化卷 | 0.254-SPCC | 31320013 | 镍钝化分切带 | 0.254-SPCC |  | 10 | MO001657 | MO001657-005-01 | FJ001 | 分剪模板 | 1756 | 2024-07-16 | 2024-07-16 | 3 | 2024-07-16 12:26:31 | 2024-07-16 12:27:57 | 江苏东方九天新能源材料有限公司 |  | 尹斌斌 |  | 1 | 0.254 | 0 | 102.4 | 1 | JL002401008121/1 | 1：排刀规格 102.4*6海金杜门 SPCC-Ni 镍层：A面1.9um / B面 0.38um，注：1.成品表面不允许有擦划伤 顶压伤 刀印 油污 2.成品按顺时针摆放，每一片用3*3MM的木条隔开，厚度公差+/-0.01mm，宽度公差+/-0.13mm | 1 |  | 是 | 是 | 1 | 5
最终脱脂 | JL00240401311 | JL0024040131 | 东方950脱脂1# | 合格 | 合格品 | 乙 | 何晓健,张东兵 | 6150 | 6050 | 0.9837 | 8500 | 0.14 | 610 | 镇海联航：脱脂(单位张力3.5）、转退火 |  | 20100082 | 轧硬 | 0.6*610-SPCC | 31010009 | 小品种钢卷 | 0.14-SPCC |  | 40 | MO001078 | MO001078-001-01 | XPZG001 | 小品种钢前处理模板 | 12475 | 2024-07-01 | 2024-07-16 | 2 | 2024-07-16 12:18:42 | 2024-07-16 12:19:05 | 江苏东方九天新能源材料有限公司 | 198482 | 何晓健 |  |  | 0.14 | 8500 | 610 | 1 | JL00240401311 | 镇海联航：（0.14）厚度公差：0.135-0.145mm,延伸＞30%，HV100-110,粗糙度≤0.2μM |  |  | 否 | 否 | 16666 | 1
铬钝化 | JG1224060342 | JG1224060342 | 东方铬钝化750 | 合格 | 合格品 | 甲 | 孙锋 | 5330 | 5309 | 0.9961 | 7240 | 0.15 | 610 | 镀铬量80-100 | 6790米后来料板面大块水锈斑，黑斑 | 30210011 | 光亮卷 | 0.15-SPCC | 30110011 | 铬钝化卷 | 0.15-SPCC |  | 10 | MO001594 | MO001594-007 | GDH001 | 铬钝化模板 | 5330 | 2024-07-14 | 2024-07-14 | 3 | 2024-07-16 11:56:42 | 2024-07-16 11:57:44 | 江苏东方九天新能源材料有限公司 | 242043 | 倪兵 |  |  | 0.15 | 0 | 610 | 1 | JG1224060342 |  | 1 | 色差，辊印，亮斑，6790米后来料板面大块水锈斑，黑斑 | 是 | 是 | 1 | 7
铬钝化 | JG1224070026 | JG1224070026 | 东方铬钝化750 | 合格 | 合格品 | 甲 | 周建锋 | 5244 | 5245 | 1.0002 | 7240 | 0.15 | 610 | 镀铬量80-100 | 7100米横向33CM孔洞，大小0.11平方毫米，厚度超上限。实测厚度0.163 | 30210011 | 光亮卷 | 0.15-SPCC | 30110011 | 铬钝化卷 | 0.15-SPCC |  | 10 | MO001594 | MO001594-005 | GDH001 | 铬钝化模板 | 5244 | 2024-07-14 | 2024-07-14 | 3 | 2024-07-16 11:55:04 | 2024-07-16 11:56:22 | 江苏东方九天新能源材料有限公司 | 242041 | 倪兵 |  |  | 0.15 | 0 | 610 | 1 | JG1224070026 |  | 1 | 色差，辊印，亮斑，振纹,7100米横向33，大小0.11 | 是 | 是 | 1 | 5
铬钝化 | JG122405516722 | JG12240551672 | 东方铬钝化950 | 合格 | 合格品 | 甲 | 夏亚军 | 1831 | 1831 | 1 | 3210 | 0.1 | 760 | / | S色差(色差 碱液斑) | 30210015 | 光亮卷 | 0.1-SPCC | 30110014 | 铬钝化卷 | 0.1-SPCC |  | 10 | MO001574 | MO001574-002-02 | GDH001 | 铬钝化模板 | 6040 | 2024-07-14 | 2024-07-14 | 3 | 2024-07-16 11:15:46 | 2024-07-16 11:17:47 | 江苏东方九天新能源材料有限公司 |  | 倪兵 |  | 1 | 0.1 | 3210 | 760 | 1 | JG122405516722 |  | 1 | S色差(色差 碱液斑) | 是 | 是 | 3 | 2
铬钝化 | JG122405516721 | JG12240551672 | 东方铬钝化950 | 合格 | 合格品 | 甲 | 夏亚军 | 4169 | 4169 | 1 | 7300 | 0.1 | 760 | / | S色差(色差 碱液斑) | 30210015 | 光亮卷 | 0.1-SPCC | 30110014 | 铬钝化卷 | 0.1-SPCC |  | 10 | MO001574 | MO001574-002-01 | GDH001 | 铬钝化模板 | 6040 | 2024-07-14 | 2024-07-14 | 3 | 2024-07-16 11:15:46 | 2024-07-16 11:17:47 | 江苏东方九天新能源材料有限公司 |  | 倪兵 |  | 1 | 0.1 | 7300 | 760 | 1 | JG122405516721 |  | 1 | S色差(色差 碱液斑) | 是 | 是 | 3 | 2
最终脱脂 | JG12240601432 | JG1224060143 | 东方950脱脂1# | 合格 | 让步接收 | 乙 | 何晓健,张东兵 | 6670 | 6670 | 1 | 11650 | 0.1 | 760 | 脱脂（950-1） | B爆辊印(反面操7cm整卷裂纹) | 20100142 | 轧硬 | 0.4*760-SPCC | 30210015 | 光亮卷 | 0.1-SPCC |  | 40 | MO000945 | MO000945-012-02 | KSFW001 | 东方小品种钢前处理 0.67（昆山富维 厚度公差：0.660-0.670mm,光泽度大于150GU（横向、纵向），粗糙度：Ra0.2-0.45um.硬度：HV80-110） | 13475 | 2024-06-25 | 2024-07-05 | 2 | 2024-07-16 11:13:46 | 2024-07-16 11:15:27 | 江苏东方九天新能源材料有限公司 | 193092 | 何晓健 |  |  | 0.1 | 11634 | 760 | 1 | JG12240601432 | 轧0.1，米数控制在23100-23200米，脱脂分一包10400米。 |  | B爆辊印(反面操7cm整卷裂纹) | 否 | 否 | 4682 | 12
最终退火 | JG12240502383 | JG12240502383 | 东方20# | 合格 |  | 乙 | 李楷文,袁亚东,张天圣 | 1455 | 1455 | 1 | 2400 | 0.1 | 710 | 退火（590℃） |  | 20500021 | 光亮卷半成品 | 0.4-SPCC | 30210015 | 光亮卷 | 0.1-SPCC |  | 50 | MO001299 | MO001299-001 | GLJ003 | 光亮卷前处理 模板 | 1600 | 2024-07-06 | 2024-07-06 | 2 | 2024-07-14 17:35:18 | 2024-07-16 10:56:21 | 江苏东方九天新能源材料有限公司 | 213357 | 张天圣 | 张天圣 |  | 0.1 | 2400 | 710 | 1 | JG12240502383 |  |  |  | 否 | 否 | 7906 | 1
最终退火 | JG12240602641 | JG1224060264 | 东方7# | 合格 |  | 乙 | 李楷文,袁亚东,张天圣 | 6990 | 6990 | 1 | 12000 | 0.1 | 760 | 退火（590℃） |  | 20100142 | 轧硬 | 0.4*760-SPCC | 30210015 | 光亮卷 | 0.1-SPCC |  | 50 | MO000947 | MO000947-014-01 | KSFW001 | 东方小品种钢前处理 0.67（昆山富维 厚度公差：0.660-0.670mm,光泽度大于150GU（横向、纵向），粗糙度：Ra0.2-0.45um.硬度：HV80-110） | 13050 | 2024-06-25 | 2024-07-05 | 2 | 2024-07-14 17:35:18 | 2024-07-16 10:56:21 | 江苏东方九天新能源材料有限公司 | 193151 | 张天圣 | 张天圣 |  | 0.1 | 12000 | 760 | 1 | JG12240602641 | 轧0.1，米数控制在22200-22300米，脱脂分一包9200米。 |  |  |  |  | 4420 | 14
最终退火 | JG12240601371 | JG1224060137 | 东方7# | 合格 |  | 乙 | 李楷文,袁亚东,张天圣 | 7200 | 7200 | 1 | 12630 | 0.1 | 760 | 退火（590℃） |  | 20100142 | 轧硬 | 0.4*760-SPCC | 30210015 | 光亮卷 | 0.1-SPCC |  | 50 | MO000947 | MO000947-006-01 | KSFW001 | 东方小品种钢前处理 0.67（昆山富维 厚度公差：0.660-0.670mm,光泽度大于150GU（横向、纵向），粗糙度：Ra0.2-0.45um.硬度：HV80-110） | 12995 | 2024-06-25 | 2024-07-05 | 2 | 2024-07-14 17:35:18 | 2024-07-16 10:56:21 | 江苏东方九天新能源材料有限公司 | 193139 | 张天圣 | 张天圣 |  | 0.1 | 12630 | 760 | 1 | JG12240601371 | 轧0.1，米数控制在22200-22300米，脱脂分一包9200米。 |  |  |  |  | 4391 | 6
最终退火 | JG122406024711 | JG1224060247 | 东方7# | 合格 |  | 乙 | 李楷文,袁亚东,张天圣 | 7020 | 7020 | 1 | 12200 | 0.1 | 760 | 退火（590℃） |  | 20100142 | 轧硬 | 0.4*760-SPCC | 30210015 | 光亮卷 | 0.1-SPCC |  | 50 | MO000945 | MO000945-024-01-01 | KSFW001 | 东方小品种钢前处理 0.67（昆山富维 厚度公差：0.660-0.670mm,光泽度大于150GU（横向、纵向），粗糙度：Ra0.2-0.45um.硬度：HV80-110） | 13530 | 2024-06-25 | 2024-07-05 | 2 | 2024-07-14 17:35:18 | 2024-07-16 10:56:21 | 江苏东方九天新能源材料有限公司 | 193105 | 张天圣 | 张天圣 |  | 0.1 | 12200 | 760 | 1 | JG122406024711 | 轧0.1，米数控制在23100-23200米，脱脂分一包10400米。 |  |  |  |  | 2943 | 24
铬钝化 | JG1224070052 | JG1224070052 | 东方铬钝化750 | 合格 | 让步接收 | 甲 | 周建锋 | 7110 | 7097 | 0.9982 | 9700 | 0.15 | 610 | 镀铬80-100 | 色差，辊印，白斑，振纹，亮斑 | 30210011 | 光亮卷 | 0.15-SPCC | 30110011 | 铬钝化卷 | 0.15-SPCC |  | 10 | MO001639 | MO001639-003 | GDH001 | 铬钝化模板 | 7110 | 2024-07-15 | 2024-07-15 | 3 | 2024-07-16 10:28:13 | 2024-07-16 10:29:19 | 江苏东方九天新能源材料有限公司 | 243453 | 倪兵 |  |  | 0.15 | 0 | 610 | 1 | JG1224070052 |  | 1 | 色差，辊印，白斑，振纹，亮斑 | 是 | 是 | 1 | 3
铬钝化 | JG1224070009 | JG1224070009 | 东方铬钝化750 | 合格 | 合格品 | 甲 | 孙锋 | 6218 | 6159 | 0.9905 | 13240 | 0.1 | 610 | / |  | 30210015 | 光亮卷 | 0.1-SPCC | 30110014 | 铬钝化卷 | 0.1-SPCC |  | 10 | MO001640 | MO001640-002 | GDH001 | 铬钝化模板 | 6218 | 2024-07-15 | 2024-07-15 | 3 | 2024-07-16 10:27:03 | 2024-07-16 10:27:44 | 江苏东方九天新能源材料有限公司 | 243463 | 倪兵 |  |  | 0.1 | 0 | 610 | 1 | JG1224070009 |  | 1 | 色差，辊印 | 是 | 是 | 0 | 2
一次退火 | DU6524070008 | DU6524070008 | 东方8# | 合格 |  | 甲 | 吴双勇 | 7400 | 7400 | 1 | 820 | 1.8 | 625 | 南通光阳SK85：退火（710℃），转650轧机 |  | 11050005 | 优钢原料 | 2.5-SK85 | 31110032 | 优钢卷 | 1.06-SK85 |  | 20 | MO001291 | MO001291-001 | YG001 | 优钢前处理模板 | 7530 | 2024-07-06 | 2024-07-28 | 2 | 2024-07-08 09:28:04 | 2024-07-16 10:18:08 | 江苏东方九天新能源材料有限公司 | 209024 | 刘忠于 | 刘忠于 |  | 1.8 | 820 | 625 | 1 | DU6524070008 | 南通光阳：（1.06*625）厚度+0.005--0.01MM，HV230-250,粗糙度小于0.1μM；开坯只做3吨，剩余的4.5吨退库 |  |  | 否 | 否 |  | 1
一次退火 | DU65240700052 | DU6524070005 | 东方8# | 合格 |  | 甲 | 吴双勇 | 2035 | 2035 | 1 | 275 | 1.54 | 625 | 南通光阳SK85：退火（710℃），转650轧机 |  | 11050005 | 优钢原料 | 2.5-SK85 | 31110015 | 优钢卷 | 0.73-SK85 |  | 20 | MO001290 | MO001290-001-02 | YG001 | 优钢前处理模板 | 9335 | 2024-07-06 | 2024-07-28 | 5 | 2024-07-08 09:28:04 | 2024-07-16 10:18:08 | 江苏东方九天新能源材料有限公司 | 209019 | 刘忠于 | 刘忠于 |  | 1.54 | 275 | 625 | 1 | DU65240700052 | 南通光阳：（0.73*625）厚度+0.005--0.01MM，HV230-250,粗糙度小于0.1μM |  |  |  |  | 14132 | 1
一次退火 | DU65240700051 | DU6524070005 | 东方8# | 合格 |  | 甲 | 吴双勇 | 7000 | 7000 | 1 | 800 | 1.8 | 625 | 南通光阳SK85：退火（710℃），转650轧机 |  | 11050005 | 优钢原料 | 2.5-SK85 | 31110015 | 优钢卷 | 0.73-SK85 |  | 20 | MO001290 | MO001290-001-01 | YG001 | 优钢前处理模板 | 9335 | 2024-07-06 | 2024-07-28 | 5 | 2024-07-08 09:28:04 | 2024-07-16 10:18:08 | 江苏东方九天新能源材料有限公司 | 209019 | 刘忠于 | 刘忠于 |  | 1.8 | 800 | 625 | 1 | DU65240700051 | 南通光阳：（0.73*625）厚度+0.005--0.01MM，HV230-250,粗糙度小于0.1μM |  |  |  |  | 14132 | 1
一次退火 | DU6524070007 | DU6524070007 | 东方8# | 合格 |  | 甲 | 吴双勇 | 7430 | 7430 | 1 | 813 | 1.8 | 625 | 南通光阳SK85：退火（710℃），转650轧机 |  | 11050005 | 优钢原料 | 2.5-SK85 | 31110021 | 优钢卷 | 0.88-SK85 |  | 20 | MO001288 | MO001288-001 | YG001 | 优钢前处理模板 | 7530 | 2024-07-06 | 2024-07-28 | 5 | 2024-07-08 09:28:04 | 2024-07-16 10:18:08 | 江苏东方九天新能源材料有限公司 | 208971 | 刘忠于 | 刘忠于 |  | 1.8 | 813 | 625 | 1 | DU6524070007 | 南通光阳：（0.88*625）厚度+0.005--0.01MM，HV230-250,粗糙度小于0.1μM |  |  | 否 | 否 | 18681 | 1
一次退火 | DU6524070003 | DU6524070003 | 东方8# | 合格 |  | 甲 | 吴双勇 | 7700 | 7700 | 1 | 827 | 1.8 | 625 | 南通光阳SK85：退火（710℃），转650轧机 |  | 11050005 | 优钢原料 | 2.5-SK85 | 31110018 | 优钢卷 | 0.825-SK85 |  | 20 | MO001283 | MO001283-005 | YG001 | 优钢前处理模板 | 9510 | 2024-07-06 | 2024-07-28 | 5 | 2024-07-08 09:28:04 | 2024-07-16 10:18:08 | 江苏东方九天新能源材料有限公司 | 208952 | 刘忠于 | 刘忠于 |  | 1.8 | 827 | 625 | 1 | DU6524070003 | 南通光阳：（0.825*625）厚度+0.005/-0.01MM，HV230-250,粗糙度小于0.1μM |  |  | 否 | 否 | 18811 | 5
铬钝化 | JG12240502391 | JG12240502391 | 东方铬钝化950 | 合格 | 合格品 | 甲 | 夏亚军 | 4570 | 4452 | 0.9742 | 6410 | 0.125 | 760 | / | 4220米1个孔洞 横向517.2mm 大小3.3 平方毫米 | 30210004 | 光亮卷 | 0.125-SPCC | 30110004 | 铬钝化卷 | 0.125-SPCC |  | 10 | MO001575 | MO001575-002 | GDH001 | 铬钝化模板 | 4570 | 2024-07-14 | 2024-07-14 | 3 | 2024-07-16 10:15:09 | 2024-07-16 10:17:15 | 江苏东方九天新能源材料有限公司 | 241424 | 孙槐兵 |  |  | 0.125 | 6550 | 760 | 1 | JG12240502391 |  | 1 | S色差(色差 条印 4220米1个孔洞 横向517.2 大小3.3 亮斑) | 是 | 是 | 2 | 2
最终退火 | DL00240600132 | DL0024060013 | 东方20# | 合格 |  | 甲 | 吴双勇 | 6030 | 6030 | 1 | 2550 | 0.49 | 610 | 昆山宝必达:退火620℃，转850平整 |  | 20100082 | 轧硬 | 0.6*610-SPCC | 31010050 | 小品种钢卷 | 0.49-SPCC |  | 40 | MO001280 | MO001280-001-02 | XPZG001 | 小品种钢前处理模板 | 12290 | 2024-07-06 | 2024-07-18 | 2 | 2024-07-14 07:12:57 | 2024-07-16 10:06:56 | 江苏东方九天新能源材料有限公司 | 208932 | 张天圣 | 张天圣 |  | 0.49 | 2550 | 610 | 1 | DL00240600132 | 昆山宝必达（0.49*610）厚度±0.01mm，HV85-105,粗糙度0.5-0.8μM，卷重2-3吨 |  |  |  |  | 1092 | 1
最终退火 | DL00240600122 | DL0024060012 | 东方20# | 合格 |  | 甲 | 吴双勇 | 6010 | 6010 | 1 | 2310 | 0.54 | 610 | 昆山宝必达：退火（620℃）、转850平整 |  | 20100082 | 轧硬 | 0.6*610-SPCC | 31010056 | 小品种钢卷 | 0.54-SPCC |  | 40 | MO001279 | MO001279-002-02 | XPZG001 | 小品种钢前处理模板 | 12275 | 2024-07-06 | 2024-07-18 | 5 | 2024-07-14 07:12:57 | 2024-07-16 10:06:56 | 江苏东方九天新能源材料有限公司 | 208931 | 张天圣 | 张天圣 |  | 0.54 | 2310 | 610 | 1 | DL00240600122 | 昆山宝必达（0.54*610）厚度±0.01mm，HV85-105,粗糙度0.5-0.8μM，卷重2-3吨 |  |  |  |  | 2568 | 2
最终退火 | DL00240600101 | DL0024060010 | 东方20# | 合格 |  | 甲 | 吴双勇 | 5970 | 5970 | 1 | 2430 | 0.51 | 610 | 昆山宝必达：退火（620℃），转850平整 |  | 20100082 | 轧硬 | 0.6*610-SPCC | 31010052 | 小品种钢卷 | 0.51-SPCC |  | 40 | MO001277 | MO001277-002-01 | XPZG001 | 小品种钢前处理模板 | 12225 | 2024-07-06 | 2024-07-18 | 2 | 2024-07-14 07:12:57 | 2024-07-16 10:06:56 | 江苏东方九天新能源材料有限公司 | 208910 | 张天圣 | 张天圣 |  | 0.51 | 2430 | 610 | 1 | DL00240600101 | 昆山宝必达（0.51*610）厚度±0.01mm，HV85-105,粗糙度0.5-0.8μM，卷重2-3吨 |  |  |  |  | 1443 | 2
最终退火 | DL00240600141 | DL0024060014 | 东方20# | 合格 |  | 甲 | 吴双勇 | 6050 | 6050 | 1 | 2430 | 0.51 | 610 | 昆山宝必达：退火（620℃），转850平整 |  | 20100082 | 轧硬 | 0.6*610-SPCC | 31010052 | 小品种钢卷 | 0.51-SPCC |  | 40 | MO001277 | MO001277-001-01 | XPZG001 | 小品种钢前处理模板 | 12295 | 2024-07-06 | 2024-07-18 | 2 | 2024-07-14 07:12:57 | 2024-07-16 10:06:56 | 江苏东方九天新能源材料有限公司 | 208904 | 张天圣 | 张天圣 |  | 0.51 | 2430 | 610 | 1 | DL00240600141 | 昆山宝必达（0.51*610）厚度±0.01mm，HV85-105,粗糙度0.5-0.8μM，卷重2-3吨 |  |  |  |  | 1488 | 1
最终脱脂 | JG12240602522 | JG1224060252 | 东方950脱脂1# | 合格 | 合格品 | 乙 | 何晓健,张东兵 | 5755 | 5755 | 1 | 9900 | 0.1 | 760 | 脱脂（950-1） |  | 20100142 | 轧硬 | 0.4*760-SPCC | 30210015 | 光亮卷 | 0.1-SPCC |  | 40 | MO000947 | MO000947-012-02 | KSFW001 | 东方小品种钢前处理 0.67（昆山富维 厚度公差：0.660-0.670mm,光泽度大于150GU（横向、纵向），粗糙度：Ra0.2-0.45um.硬度：HV80-110） | 13035 | 2024-06-25 | 2024-07-05 | 2 | 2024-07-16 10:00:41 | 2024-07-16 10:03:04 | 江苏东方九天新能源材料有限公司 |  | 何晓健 |  | 1 | 0.1 | 9900 | 760 | 1 | JG12240602522 | 轧0.1，米数控制在22200-22300米，脱脂分一包9200米。 |  |  |  |  | 3251 | 12
最终脱脂 | JG12240602521 | JG1224060252 | 东方950脱脂1# | 合格 | 合格品 | 乙 | 何晓健,张东兵 | 7155 | 7155 | 1 | 12200 | 0.1 | 760 | 脱脂（950-1） |  | 20100142 | 轧硬 | 0.4*760-SPCC | 30210015 | 光亮卷 | 0.1-SPCC |  | 40 | MO000947 | MO000947-012-01 | KSFW001 | 东方小品种钢前处理 0.67（昆山富维 厚度公差：0.660-0.670mm,光泽度大于150GU（横向、纵向），粗糙度：Ra0.2-0.45um.硬度：HV80-110） | 13035 | 2024-06-25 | 2024-07-05 | 2 | 2024-07-16 10:00:41 | 2024-07-16 10:03:04 | 江苏东方九天新能源材料有限公司 |  | 何晓健 |  | 1 | 0.1 | 12200 | 760 | 1 | JG12240602521 | 轧0.1，米数控制在22200-22300米，脱脂分一包9200米。 |  |  |  |  | 3251 | 12
最终平整 | DL1224070005 | DL1224070005 | 东方750平整 | 合格 | 让步接收 | 甲 | 丁振 | 4850 | 4620 | 0.9526 | 1620 | 0.61 | 610 | 上海仁杰：750平整用Ra1.4-1.6μm毛化辊，厚度公差：0.60-0.62mm，硬度140-160HV，粗糙度0.7-0.9um. | A暗线印(.),S色差条印(.),Z振纹(.),H横辊印(来料重),S色差(双边色差3CM) | 20100130 | 轧硬 | 1.2*610-SPCC | 31010063 | 小品种钢卷 | 0.61-SPCC |  | 60 | MO001149 | MO001149-005 | XPZG001 | 小品种钢前处理模板 | 5060 | 2024-07-03 | 2024-07-15 | 2 | 2024-07-16 09:29:19 | 2024-07-16 09:33:45 | 江苏东方九天新能源材料有限公司 | 202914 | 丁振 |  |  | 0.61 | 1650 | 610 | 1 | DL1224070005 | 上海仁杰（0.61）：厚度0.6-0.62mm，HV140-160，粗糙度0.7-0.9，卷重4.5-5吨；无黑斑、锈斑、压划伤、脱皮等缺陷。钢带平整度好：边浪、中浪＜2mm，不允许肉眼可见的扭曲； | 1 | A暗线印(.),S色差条印(.),Z振纹(.),H横辊印(来料重),S色差(双边色差3CM) | 是 | 是 | 5391 | 5
最终平整 | DL1224070002 | DL1224070002 | 东方750平整 | 合格 | 让步接收 | 甲 | 丁振 | 4800 | 4575 | 0.9531 | 1600 | 0.61 | 610 | 上海仁杰：750平整用Ra1.4-1.6μm毛化辊，厚度公差：0.60-0.62mm，硬度140-160HV，粗糙度0.7-0.9um. | A暗线印(.),Z振纹(.),H厚薄公差(来料公差高，要求0.6-0.62，平后高点0.612-0.623),H横辊印(重),S色差(双边色差),S色差条印(.) | 20100130 | 轧硬 | 1.2*610-SPCC | 31010063 | 小品种钢卷 | 0.61-SPCC |  | 60 | MO001149 | MO001149-003 | XPZG001 | 小品种钢前处理模板 | 5130 | 2024-07-03 | 2024-07-15 | 2 | 2024-07-16 09:25:46 | 2024-07-16 09:29:06 | 江苏东方九天新能源材料有限公司 | 202913 | 丁振 |  |  | 0.61 | 1630 | 610 | 1 | DL1224070002 | 上海仁杰（0.61）：厚度0.6-0.62mm，HV140-160，粗糙度0.7-0.9，卷重4.5-5吨；无黑斑、锈斑、压划伤、脱皮等缺陷。钢带平整度好：边浪、中浪＜2mm，不允许肉眼可见的扭曲； | 0 | A暗线印(.),Z振纹(.),H厚薄公差(来料公差高，要求0.6-0.62，平后高点0.612-0.623),H横辊印(重),S色差(双边色差),S色差条印(.) | 是 | 是 | 2698 | 3
铬钝化 | JG12240551571 | JG12240551571 | 东方铬钝化950 | 合格 | 让步接收 | 乙 | 李志祥 | 7470 | 7445 | 0.9967 | 13020 | 0.1 | 760 | / | 乳化斑，色差，辊印，10070米横向40.mm孔洞0.17平方毫米 | 30210015 | 光亮卷 | 0.1-SPCC | 30110014 | 铬钝化卷 | 0.1-SPCC |  | 10 | MO001613 | MO001613-001 | GDH001 | 铬钝化模板 | 7470 | 2024-07-15 | 2024-07-15 | 3 | 2024-07-16 09:23:49 | 2024-07-16 09:26:33 | 江苏东方九天新能源材料有限公司 | 242455 | 李志祥 |  |  | 0.1 | 13080 | 760 | 1 | JG12240551571 |  | 1 | 乳化斑 色差 辊印 10070米1个孔洞 横向40.0 大小0.17 | 是 | 是 | 3 | 1
最终平整 | DL1224070006 | DL1224070006 | 东方750平整 | 其他入库 | 成品退库 | 甲 | 丁振 | 4800 | 4500 | 0.9375 | 1580 | 0.61 | 610 | 上海仁杰：750平整用Ra1.4-1.6μm毛化辊，厚度公差：0.60-0.62mm，硬度140-160HV，粗糙度0.7-0.9um. | S色差条印(.),Z振纹(来料),H厚薄公差(公差低，要求0.6-0.62，平后0.596-0.619),H横辊印(重),S色差(双边色差重3CM左右),A暗线印(.) | 20100130 | 轧硬 | 1.2*610-SPCC | 31010063 | 小品种钢卷 | 0.61-SPCC |  | 60 | MO001149 | MO001149-007 | XPZG001 | 小品种钢前处理模板 | 5055 | 2024-07-03 | 2024-07-15 | 2 | 2024-07-16 09:17:26 | 2024-07-16 09:25:16 | 江苏东方九天新能源材料有限公司 | 202915 | 丁振 |  |  | 0.61 | 1600 | 610 | 1 | DL1224070006 | 上海仁杰（0.61）：厚度0.6-0.62mm，HV140-160，粗糙度0.7-0.9，卷重4.5-5吨；无黑斑、锈斑、压划伤、脱皮等缺陷。钢带平整度好：边浪、中浪＜2mm，不允许肉眼可见的扭曲； | 1 | S色差条印(.),Z振纹(来料),H厚薄公差(公差低，要求0.6-0.62，平后0.596-0.619),H横辊印(重),S色差(双边色差重3CM左右),A暗线印(.) | 是 | 是 | 5373 | 7
铬钝化 | JG122405515112 | JG12240551511 | 东方铬钝化950 | 合格 | 合格品 | 乙 | 李志祥 | 4087 | 4087 | 1 | 7240 | 0.1 | 760 | / | 1510米1个孔洞 横向440.4mm 大小1.77平方毫米 | 30210015 | 光亮卷 | 0.1-SPCC | 30110014 | 铬钝化卷 | 0.1-SPCC |  | 10 | MO001574 | MO001574-025-02 | GDH001 | 铬钝化模板 | 6430 | 2024-07-14 | 2024-07-14 | 3 | 2024-07-16 08:00:57 | 2024-07-16 09:23:23 | 江苏东方九天新能源材料有限公司 |  | 李志祥 |  | 1 | 0.1 | 7240 | 760 | 1 | JG122405515112 |  | 1 | 乳化斑 色差 辊印1510米1个孔洞 横向440.4 大小1.77 | 是 | 是 | 124 | 25
铬钝化 | JG122405515111 | JG12240551511 | 东方铬钝化950 | 合格 | 合格品 | 乙 | 李志祥 | 2319 | 2319 | 1 | 4100 | 0.1 | 760 | / | 宽度不够 | 30210015 | 光亮卷 | 0.1-SPCC | 30110014 | 铬钝化卷 | 0.1-SPCC |  | 10 | MO001574 | MO001574-025-01 | GDH001 | 铬钝化模板 | 6430 | 2024-07-14 | 2024-07-14 | 3 | 2024-07-16 08:00:57 | 2024-07-16 09:23:23 | 江苏东方九天新能源材料有限公司 |  | 李志祥 |  | 1 | 0.1 | 4100 | 760 | 1 | JG122405515111 |  | 1 | 乳化斑 色差 辊印 | 是 | 是 | 124 | 25
最终平整 | DL1224070001 | DL1224070001 | 东方750平整 | 其他入库 | 半成品退库 | 甲 | 丁振 | 4900 | 4620 | 0.9429 | 1630 | 0.61 | 610 | 上海仁杰：750平整用Ra1.4-1.6μm毛化辊，厚度公差：0.60-0.62mm，硬度140-160HV，粗糙度0.7-0.9um. | S色差条印(.),B白条纹(.),K宽度公差(来料公差高，要求0.6-0.62，平后高点0.612-0.624),X锈斑(内60米 ),N粘钢折印(内600米整板面),Z振纹(来料) | 20100130 | 轧硬 | 1.2*610-SPCC | 20200062 | 小品种钢半成品 | 0.61-SPCC |  | 60 | MO001149 | MO001149-001 | XPZG001 | 小品种钢前处理模板 | 5135 | 2024-07-03 | 2024-07-15 | 2 | 2024-07-16 09:08:58 | 2024-07-16 09:16:50 | 江苏东方九天新能源材料有限公司 | 202912 | 丁振 |  |  | 0.61 | 1660 | 610 | 1 | DL1224070001 | 上海仁杰（0.61）：厚度0.6-0.62mm，HV140-160，粗糙度0.7-0.9，卷重4.5-5吨；无黑斑、锈斑、压划伤、脱皮等缺陷。钢带平整度好：边浪、中浪＜2mm，不允许肉眼可见的扭曲； | 1 | S色差条印(.),B白条纹(.),K宽度公差(来料公差高，要求0.6-0.62，平后高点0.612-0.624),X锈斑(内60米 ),N粘钢折印(内600米整板面),Z振纹(来料) | 是 | 是 | 5417 | 1
最终冷轧 | JG12240601432 | JG1224060143 | 东方850轧机 | 合格 | 合格品 | 甲 | 何建 | 6730 | 6670 | 0.9911 | 11634 | 0.1 | 760 | 850轧机普光辊(Ra0.4-0.6μm)轧制0.1mm(0.4-0.25-0.15-0.115-0.1) |  | 20100142 | 轧硬 | 0.4*760-SPCC | 30210015 | 光亮卷 | 0.1-SPCC |  | 30 | MO000945 | MO000945-012-02 | KSFW001 | 东方小品种钢前处理 0.67（昆山富维 厚度公差：0.660-0.670mm,光泽度大于150GU（横向、纵向），粗糙度：Ra0.2-0.45um.硬度：HV80-110） | 13475 | 2024-06-25 | 2024-07-05 | 2 | 2024-07-16 08:46:36 | 2024-07-16 08:47:32 | 江苏东方九天新能源材料有限公司 | 193092 | 何建 |  |  | 0.4 | 2860 | 760 | 1 | JG12240601432 | 轧0.1，米数控制在23100-23200米，脱脂分一包10400米。 |  |  | 否 | 否 | 4682 | 12
最终脱脂 | JG12240602552 | JG1224060255 | 东方950脱脂1# | 合格 | 合格品 | 甲 | 关莫平,王建军 | 6275 | 6275 | 1 | 10680 | 0.1 | 760 | 脱脂（950-1） |  | 20100142 | 轧硬 | 0.4*760-SPCC | 30210015 | 光亮卷 | 0.1-SPCC |  | 40 | MO000945 | MO000945-020-02 | KSFW001 | 东方小品种钢前处理 0.67（昆山富维 厚度公差：0.660-0.670mm,光泽度大于150GU（横向、纵向），粗糙度：Ra0.2-0.45um.硬度：HV80-110） | 13510 | 2024-06-25 | 2024-07-05 | 2 | 2024-07-16 07:56:08 | 2024-07-16 08:16:53 | 江苏东方九天新能源材料有限公司 |  | 王建军 |  | 1 | 0.1 | 10680 | 760 | 1 | JG12240602552 | 轧0.1，米数控制在23100-23200米，脱脂分一包10400米。 |  |  |  |  | 5043 | 20
最终脱脂 | JG12240602551 | JG1224060255 | 东方950脱脂1# | 合格 | 合格品 | 甲 | 关莫平,王建军 | 6430 | 6430 | 1 | 11000 | 0.1 | 760 | 脱脂（950-1） |  | 20100142 | 轧硬 | 0.4*760-SPCC | 30210015 | 光亮卷 | 0.1-SPCC |  | 40 | MO000945 | MO000945-020-01 | KSFW001 | 东方小品种钢前处理 0.67（昆山富维 厚度公差：0.660-0.670mm,光泽度大于150GU（横向、纵向），粗糙度：Ra0.2-0.45um.硬度：HV80-110） | 13510 | 2024-06-25 | 2024-07-05 | 2 | 2024-07-16 07:56:08 | 2024-07-16 08:16:53 | 江苏东方九天新能源材料有限公司 |  | 王建军 |  | 1 | 0.1 | 11000 | 760 | 1 | JG12240602551 | 轧0.1，米数控制在23100-23200米，脱脂分一包10400米。 |  |  |  |  | 5043 | 20
铬钝化 | JG1224070063 | JG1224070063 | 东方铬钝化750 | 合格 | 合格品 | 乙 | 李澍 | 7002 | 7017 | 1.0021 | 9590 | 0.15 | 610 | 镀铬80-100 |  | 30210011 | 光亮卷 | 0.15-SPCC | 30110011 | 铬钝化卷 | 0.15-SPCC |  | 10 | MO001639 | MO001639-011 | GDH001 | 铬钝化模板 | 7002 | 2024-07-15 | 2024-07-15 | 3 | 2024-07-16 07:00:39 | 2024-07-16 08:09:47 | 江苏东方九天新能源材料有限公司 | 243461 | 李澍 |  |  | 0.15 | 0 | 610 | 1 | JG1224070063 |  | 1 | 白斑 辊印 色差 条印亮斑 | 是 | 是 | 69 | 11
最终冷轧 | JL00240401322 | JL0024040132 | 东方650轧机 | 合格 | 让步接收 | 甲 | 关颜伟,徐炜 | 6245 | 6200 | 0.9928 | 8700 | 0.14 | 610 | 镇海联航：650轧机用普光辊(Ra0.2-0.3um)轧制0.14mm（0.6-0.42-0.31-0.23-0.18-0.15）厚度公差：0.147-0.152mm、转脱脂 | A暗线印(下表面多条线印，上下表面暗线印多条，传动侧一条细麻点线印)S色差条印(),B白斑(),Z振纹(),X细划伤()S色差条印(),B白斑(),Z振纹(),X细划伤()S色差条印(),B白斑(),Z振纹(),X细划伤() | 20100082 | 轧硬 | 0.6*610-SPCC | 31010009 | 小品种钢卷 | 0.14-SPCC |  | 30 | MO001078 | MO001078-003-02 | XPZG001 | 小品种钢前处理模板 | 12445 | 2024-07-01 | 2024-07-16 | 2 | 2024-07-16 08:04:35 | 2024-07-16 08:07:46 | 江苏东方九天新能源材料有限公司 | 198491 | 关颜伟 |  |  | 0.6 | 2190 | 610 | 1 | JL00240401322 | 镇海联航：（0.14）厚度公差：0.135-0.145mm,延伸＞30%，HV100-110,粗糙度≤0.2μM |  | A暗线印(下表面多条线印，上下表面暗线印多条，传动侧一条细麻点线印)S色差条印(),B白斑(),Z振纹(),X细划伤()S色差条印(),B白斑(),Z振纹(),X细划伤()S色差条印(),B白斑(),Z振纹(),X细划伤() | 否 | 否 | 16697 | 3
最终冷轧 | JL00240401311 | JL0024040131 | 东方650轧机 | 合格 | 让步接收 | 甲 | 徐炜,关颜伟 | 6200 | 6150 | 0.9919 | 8500 | 0.14 | 610 | 镇海联航：650轧机用普光辊(Ra0.2-0.3um)轧制0.14mm（0.6-0.42-0.31-0.23-0.18-0.15）厚度公差：0.147-0.152mm、转脱脂 | Z振纹()X细划伤(),B白斑(),A暗线印(下多条暗线印),C挫伤(),Z振纹()X细划伤(),B白斑(),A暗线印(下表面操作侧一条明显线印，多条暗线印),C挫伤(),Z振纹()S色差条印() | 20100082 | 轧硬 | 0.6*610-SPCC | 31010009 | 小品种钢卷 | 0.14-SPCC |  | 30 | MO001078 | MO001078-001-01 | XPZG001 | 小品种钢前处理模板 | 12475 | 2024-07-01 | 2024-07-16 | 2 | 2024-07-16 08:02:57 | 2024-07-16 08:03:57 | 江苏东方九天新能源材料有限公司 | 198482 | 徐炜 |  |  | 0.6 | 2120 | 610 | 1 | JL00240401311 | 镇海联航：（0.14）厚度公差：0.135-0.145mm,延伸＞30%，HV100-110,粗糙度≤0.2μM |  | Z振纹()X细划伤(),B白斑(),A暗线印(下多条暗线印),C挫伤(),Z振纹()X细划伤(),B白斑(),A暗线印(下表面操作侧一条明显线印，多条暗线印),C挫伤(),Z振纹()S色差条印() | 否 | 否 | 16666 | 1
最终冷轧 | JL00240401312 | JL0024040131 | 东方650轧机 | 合格 | 让步接收 | 甲 | 关颜伟,徐炜 | 6240 | 6200 | 0.9936 | 8600 | 0.14 | 610 | 镇海联航：650轧机用普光辊(Ra0.2-0.3um)轧制0.14mm（0.6-0.42-0.31-0.23-0.18-0.15）厚度公差：0.147-0.152mm、转脱脂 | B爆辊印(轻爆辊印无手感)Z振纹()X细划伤(),B白斑(),A暗线印(下表面操作侧一条明显线印，多条暗线印),C挫伤(),Z振纹()X细划伤(),B白斑(),A暗线印(下表面操作侧一条明显线印，多条暗线印),C挫伤(),Z振纹() | 20100082 | 轧硬 | 0.6*610-SPCC | 31010009 | 小品种钢卷 | 0.14-SPCC |  | 30 | MO001078 | MO001078-001-02 | XPZG001 | 小品种钢前处理模板 | 12475 | 2024-07-01 | 2024-07-16 | 2 | 2024-07-16 08:01:07 | 2024-07-16 08:02:37 | 江苏东方九天新能源材料有限公司 | 198482 | 关颜伟 |  |  | 0.6 | 2180 | 610 | 1 | JL00240401312 | 镇海联航：（0.14）厚度公差：0.135-0.145mm,延伸＞30%，HV100-110,粗糙度≤0.2μM |  | B爆辊印(轻爆辊印无手感)Z振纹()X细划伤(),B白斑(),A暗线印(下多条暗线印),C挫伤(),Z振纹()X细划伤(),B白斑(),A暗线印(下表面操作侧一条明显线印，多条暗线印),C挫伤(),Z振纹() | 否 | 否 | 16666 | 1
最终冷轧 | JL00240401321 | JL0024040132 | 东方650轧机 | 合格 | 让步接收 | 甲 | 关颜伟,徐炜 | 6190 | 6140 | 0.9919 | 8400 | 0.14 | 610 | 镇海联航：650轧机用普光辊(Ra0.2-0.3um)轧制0.14mm（0.6-0.42-0.31-0.23-0.18-0.15）厚度公差：0.147-0.152mm、转脱脂 | B爆辊印(轻爆辊印无手感)Z振纹()X细划伤(),B白斑(),A暗线印(下表面操作侧一条明显线印，多条暗线印),C挫伤(),Z振纹()X细划伤(),B白斑(),A暗线印(下表面操作侧一条明显线印，多条暗线印),C挫伤(),Z振纹() | 20100082 | 轧硬 | 0.6*610-SPCC | 31010009 | 小品种钢卷 | 0.14-SPCC |  | 30 | MO001078 | MO001078-003-01 | XPZG001 | 小品种钢前处理模板 | 12445 | 2024-07-01 | 2024-07-16 | 2 | 2024-07-16 07:42:15 | 2024-07-16 08:00:48 | 江苏东方九天新能源材料有限公司 | 198491 | 吴宏林 |  |  | 0.6 | 2170 | 610 | 1 | JL00240401321 | 镇海联航：（0.14）厚度公差：0.135-0.145mm,延伸＞30%，HV100-110,粗糙度≤0.2μM |  | B爆辊印(轻爆辊印无手感)Z振纹()X细划伤(),B白斑(),A暗线印(下表面操作侧一条明显线印，多条暗线印),C挫伤(),Z振纹()X细划伤(),B白斑(),A暗线印(下表面操作侧一条明显线印，多条暗线印),C挫伤(),Z振纹() | 否 | 否 | 16697 | 3
铬钝化 | JG12240602331 | JG12240602331 | 东方铬钝化950 | 合格 | 合格品 | 乙 | 李志祥 | 3670 | 3557 | 0.9692 | 6170 | 0.1 | 760 | / | 696米孔洞大小0.18平方毫米，操303mm | 30210015 | 光亮卷 | 0.1-SPCC | 30110014 | 铬钝化卷 | 0.1-SPCC |  | 10 | MO001574 | MO001574-020 | GDH001 | 铬钝化模板 | 3670 | 2024-07-14 | 2024-07-14 | 3 | 2024-07-16 07:18:36 | 2024-07-16 08:00:46 | 江苏东方九天新能源材料有限公司 | 241386 | 李志祥 |  |  | 0.1 | 6360 | 760 | 1 | JG12240602331 |  | 1 | 696米孔洞大小0.18操303 乳化斑 色差 辊印 爆辊印 | 是 | 是 | 42 | 20
铬钝化 | JG12240601441 | JG12240601441 | 东方铬钝化950 | 合格 | 合格品 | 乙 | 李志祥 | 7430 | 7419 | 0.9985 | 12790 | 0.1 | 760 | / | 5573米孔洞操445mm大小0.36平方毫米 | 30210015 | 光亮卷 | 0.1-SPCC | 30110014 | 铬钝化卷 | 0.1-SPCC |  | 10 | MO001574 | MO001574-024 | GDH001 | 铬钝化模板 | 7430 | 2024-07-14 | 2024-07-14 | 3 | 2024-07-16 07:16:37 | 2024-07-16 07:17:10 | 江苏东方九天新能源材料有限公司 | 241391 | 李志祥 |  |  | 0.1 | 12830 | 760 | 1 | JG12240601441 |  | 1 | 乳化斑 色差 条印 5573米孔洞大小0.36操445 | 是 | 是 | 1 | 24
铬钝化 | JG1224070047 | JG1224070047 | 东方铬钝化750 | 合格 | 合格品 | 乙 | 李澍 | 7008 | 6991 | 0.9976 | 9470 | 0.15 | 610 | 镀铬80-100 | 9180-9300米5处孔洞操9-20大小0.11-0.17平方毫米 | 30210011 | 光亮卷 | 0.15-SPCC | 30110011 | 铬钝化卷 | 0.15-SPCC |  | 10 | MO001639 | MO001639-002 | GDH001 | 铬钝化模板 | 7008 | 2024-07-15 | 2024-07-15 | 3 | 2024-07-16 04:24:41 | 2024-07-16 06:58:11 | 江苏东方九天新能源材料有限公司 | 243452 | 李澍 |  |  | 0.15 | 9450 | 610 | 1 | JG1224070047 |  | 1 | 白斑 辊印 色差 条印 横辊印 9180-9300米5处孔洞操9-20大小0.11-0.17 | 是 | 是 | 154 | 2
一次脱脂 | JG12240703642 | JG1224070364 | 东方950脱脂2# | 其他入库 | 半成品退库 | 甲 | 周志平 | 8460 | 8460 | 1 | 3590 | 0.4 | 760 | 950-2脱脂 |  | 20100142 | 轧硬 | 0.4*760-SPCC | 20500021 | 光亮卷半成品 | 0.4-SPCC |  | 10 | MO001606 | MO001606-006-02 | GLJ001 | 东方光亮卷前处理(0.4轧0.125mm) | 13465 | 2024-07-15 | 2024-07-15 | 5 | 2024-07-16 06:44:08 | 2024-07-16 06:46:09 | 江苏东方九天新能源材料有限公司 |  | 王建军 |  | 1 | 0.4 | 3590 | 760 | 1 | JG12240703642 | 脱脂分一包4.9t，2050米，合格报工，轧0.125，米数控制在6800-6900米，厚度公差0.115-0.125，轧机按照0.12的中值设定轧制。剩余一包8.6t脱脂结束后报工，报工报待处理。特别注意按照此要求操作。 | 1 |  | 是 | 是 | 3949 | 6
一次脱脂 | JG12240703641 | JG1224070364 | 东方950脱脂2# | 合格 | 合格品 | 甲 | 周志平 | 4990 | 4990 | 1 | 2090 | 0.4 | 760 | 950-2脱脂 |  | 20100142 | 轧硬 | 0.4*760-SPCC | 30210004 | 光亮卷 | 0.125-SPCC |  | 10 | MO001606 | MO001606-006-01 | GLJ001 | 东方光亮卷前处理(0.4轧0.125mm) | 13465 | 2024-07-15 | 2024-07-15 | 5 | 2024-07-16 06:44:08 | 2024-07-16 06:46:09 | 江苏东方九天新能源材料有限公司 |  | 王建军 |  | 1 | 0.4 | 2090 | 760 | 1 | JG12240703641 | 脱脂分一包4.9t，2050米，合格报工，轧0.125，米数控制在6800-6900米，厚度公差0.115-0.125，轧机按照0.12的中值设定轧制。剩余一包8.6t脱脂结束后报工，报工报待处理。特别注意按照此要求操作。 |  |  |  |  | 3949 | 6
最终冷轧 | JG1224060252 | JG1224060252 | 东方850轧机 | 合格 | 合格品 | 甲 | 吴宏林 | 13010 | 12980 | 0.9977 | 22068 | 0.1 | 760 | 850轧机普光辊(Ra0.4-0.6μm)轧制0.1mm(0.4-0.25-0.15-0.115-0.1) |  | 20100142 | 轧硬 | 0.4*760-SPCC | 30210015 | 光亮卷 | 0.1-SPCC |  | 30 | MO000947 | MO000947-012 | KSFW001 | 东方小品种钢前处理 0.67（昆山富维 厚度公差：0.660-0.670mm,光泽度大于150GU（横向、纵向），粗糙度：Ra0.2-0.45um.硬度：HV80-110） | 13035 | 2024-06-25 | 2024-07-05 | 2 | 2024-07-16 06:40:10 | 2024-07-16 06:40:42 | 江苏东方九天新能源材料有限公司 | 193148 | 吴宏林 |  |  | 0.4 | 5520 | 760 | 1 | JG1224060252 | 轧0.1，米数控制在22200-22300米，脱脂分一包9200米。 |  |  | 否 | 否 | 3251 | 12
最终脱脂 | JG12240601342 | JG1224060134 | 东方950脱脂1# | 合格 | 合格品 | 甲 | 关莫平,王建军 | 5380 | 5380 | 1 | 9430 | 0.1 | 760 | 脱脂（950-1） |  | 20100142 | 轧硬 | 0.4*760-SPCC | 30210015 | 光亮卷 | 0.1-SPCC |  | 40 | MO000938 | MO000938-007-02 | KSFW001 | 东方小品种钢前处理 0.67（昆山富维 厚度公差：0.660-0.670mm,光泽度大于150GU（横向、纵向），粗糙度：Ra0.2-0.45um.硬度：HV80-110） | 13500 | 2024-06-24 | 2024-07-04 | 5 | 2024-07-16 06:31:33 | 2024-07-16 06:36:13 | 江苏东方九天新能源材料有限公司 |  | 王建军 |  | 1 | 0.1 | 9430 | 760 | 1 | JG12240601342 | 轧0.1，米数控制在23100-23200米，脱脂分一包10400米。 |  |  |  |  | 4007 | 7
最终脱脂 | JG12240601341 | JG1224060134 | 东方950脱脂1# | 合格 | 合格品 | 甲 | 关莫平,王建军 | 7710 | 7710 | 1 | 13510 | 0.1 | 760 | 脱脂（950-1） |  | 20100142 | 轧硬 | 0.4*760-SPCC | 30210015 | 光亮卷 | 0.1-SPCC |  | 40 | MO000938 | MO000938-007-01 | KSFW001 | 东方小品种钢前处理 0.67（昆山富维 厚度公差：0.660-0.670mm,光泽度大于150GU（横向、纵向），粗糙度：Ra0.2-0.45um.硬度：HV80-110） | 13500 | 2024-06-24 | 2024-07-04 | 5 | 2024-07-16 06:31:33 | 2024-07-16 06:36:13 | 江苏东方九天新能源材料有限公司 |  | 王建军 |  | 1 | 0.1 | 13510 | 760 | 1 | JG12240601341 | 轧0.1，米数控制在23100-23200米，脱脂分一包10400米。 |  |  |  |  | 4007 | 7
一次脱脂 | JG12240703671 | JG1224070367 | 东方950脱脂2# | 合格 | 合格品 | 甲 | 韩成飞,周志平 | 4950 | 4950 | 1 | 2090 | 0.4 | 760 | 950-2脱脂 |  | 20100142 | 轧硬 | 0.4*760-SPCC | 30210004 | 光亮卷 | 0.125-SPCC |  | 10 | MO001554 | MO001554-011-01 | GLJ001 | 东方光亮卷前处理(0.4轧0.125mm) | 13515 | 2024-07-12 | 2024-07-12 | 5 | 2024-07-16 05:55:33 | 2024-07-16 05:59:11 | 江苏东方九天新能源材料有限公司 |  | 王建军 |  | 1 | 0.4 | 2090 | 760 | 1 | JG12240703671 | 脱脂分一包4.9t，2050米，合格报工，轧0.125，米数控制在6800-6900米，厚度公差0.115-0.125，轧机按照0.12的中值设定轧制。剩余一包8.6t脱脂结束后报工，报工报待处理。特别注意按照此要求操作。 |  |  |  |  | 4414 | 11
一次脱脂 | JG12240703672 | JG1224070367 | 东方950脱脂2# | 其他入库 | 半成品退库 | 甲 | 韩成飞,周志平 | 8550 | 8550 | 1 | 3640 | 0.4 | 760 | 950-2脱脂 |  | 20100142 | 轧硬 | 0.4*760-SPCC | 20500021 | 光亮卷半成品 | 0.4-SPCC |  | 10 | MO001554 | MO001554-011-02 | GLJ001 | 东方光亮卷前处理(0.4轧0.125mm) | 13515 | 2024-07-12 | 2024-07-12 | 5 | 2024-07-16 05:55:33 | 2024-07-16 05:59:11 | 江苏东方九天新能源材料有限公司 |  | 王建军 |  | 1 | 0.4 | 3640 | 760 | 1 | JG12240703672 | 脱脂分一包4.9t，2050米，合格报工，轧0.125，米数控制在6800-6900米，厚度公差0.115-0.125，轧机按照0.12的中值设定轧制。剩余一包8.6t脱脂结束后报工，报工报待处理。特别注意按照此要求操作。 | 1 |  | 是 | 是 | 4414 | 11
铬钝化 | JG1224055128213 | JG122405512821 | 东方铬钝化950 | 合格 | 合格品 | 乙 | 李志祥 | 2443 | 2443 | 1 | 4220 | 0.1 | 760 | / |  | 30210015 | 光亮卷 | 0.1-SPCC | 30110014 | 铬钝化卷 | 0.1-SPCC |  | 10 | MO001574 | MO001574-019-03 | GDH001 | 铬钝化模板 | 7610 | 2024-07-14 | 2024-07-14 | 3 | 2024-07-16 05:54:41 | 2024-07-16 05:55:40 | 江苏东方九天新能源材料有限公司 |  | 李志祥 |  | 1 | 0.1 | 4220 | 760 | 1 | JG1224055128213 |  | 1 | 乳化斑 色差 条印 | 是 | 是 | 1 | 19
铬钝化 | JG1224055128212 | JG122405512821 | 东方铬钝化950 | 合格 | 合格品 | 乙 | 李志祥 | 2529 | 2529 | 1 | 4350 | 0.1 | 760 | / |  | 30210015 | 光亮卷 | 0.1-SPCC | 30110014 | 铬钝化卷 | 0.1-SPCC |  | 10 | MO001574 | MO001574-019-02 | GDH001 | 铬钝化模板 | 7610 | 2024-07-14 | 2024-07-14 | 3 | 2024-07-16 05:54:41 | 2024-07-16 05:55:40 | 江苏东方九天新能源材料有限公司 |  | 李志祥 |  | 1 | 0.1 | 4350 | 760 | 1 | JG1224055128212 |  | 1 | 乳化斑 色差 条印 | 是 | 是 | 1 | 19
铬钝化 | JG1224055128211 | JG122405512821 | 东方铬钝化950 | 合格 | 合格品 | 乙 | 李志祥 | 2529 | 2529 | 1 | 4350 | 0.1 | 760 | / |  | 30210015 | 光亮卷 | 0.1-SPCC | 30110014 | 铬钝化卷 | 0.1-SPCC |  | 10 | MO001574 | MO001574-019-01 | GDH001 | 铬钝化模板 | 7610 | 2024-07-14 | 2024-07-14 | 3 | 2024-07-16 05:54:41 | 2024-07-16 05:55:40 | 江苏东方九天新能源材料有限公司 |  | 李志祥 |  | 1 | 0.1 | 4350 | 760 | 1 | JG1224055128211 |  | 1 | 乳化斑 色差 条印 | 是 | 是 | 1 | 19
分剪 | JL002403004123/6 | JL002403004123 | 东方分剪5# | 合格 | 合格品 | 甲 | 秦海波 | 0 | 330 |  | 0 | 0.254 | 102.4 | 1：排刀规格 102.4*6海金杜门 SPCC-Ni 镍层：A面1.9um / B面 0.38um，注：1.成品表面不允许有擦划伤 顶压伤 刀印 油污 2.成品按顺时针摆放，每一片用3*3MM的木条隔开，厚度公差+/-0.01mm，宽度公差+/-0.13mm |  | 31310013 | 镍钝化卷 | 0.254-SPCC | 31320013 | 镍钝化分切带 | 0.254-SPCC |  | 10 | MO001638 | MO001638-004-06 | FJ001 | 分剪模板 | 2080 | 2024-07-15 | 2024-07-15 | 3 | 2024-07-16 05:26:27 | 2024-07-16 05:27:09 | 江苏东方九天新能源材料有限公司 |  | 秦海波 |  | 1 | 0.254 | 0 | 102.4 | 1 | JL002403004123/6 | 1：排刀规格 102.4*6海金杜门 SPCC-Ni 镍层：A面1.9um / B面 0.38um，注：1.成品表面不允许有擦划伤 顶压伤 刀印 油污 2.成品按顺时针摆放，每一片用3*3MM的木条隔开，厚度公差+/-0.01mm，宽度公差+/-0.13mm | 1 |  | 是 | 是 | 1 | 4
分剪 | JL002403004123/5 | JL002403004123 | 东方分剪5# | 合格 | 合格品 | 甲 | 秦海波 | 0 | 330 |  | 0 | 0.254 | 102.4 | 1：排刀规格 102.4*6海金杜门 SPCC-Ni 镍层：A面1.9um / B面 0.38um，注：1.成品表面不允许有擦划伤 顶压伤 刀印 油污 2.成品按顺时针摆放，每一片用3*3MM的木条隔开，厚度公差+/-0.01mm，宽度公差+/-0.13mm |  | 31310013 | 镍钝化卷 | 0.254-SPCC | 31320013 | 镍钝化分切带 | 0.254-SPCC |  | 10 | MO001638 | MO001638-004-05 | FJ001 | 分剪模板 | 2080 | 2024-07-15 | 2024-07-15 | 3 | 2024-07-16 05:26:27 | 2024-07-16 05:27:09 | 江苏东方九天新能源材料有限公司 |  | 秦海波 |  | 1 | 0.254 | 0 | 102.4 | 1 | JL002403004123/5 | 1：排刀规格 102.4*6海金杜门 SPCC-Ni 镍层：A面1.9um / B面 0.38um，注：1.成品表面不允许有擦划伤 顶压伤 刀印 油污 2.成品按顺时针摆放，每一片用3*3MM的木条隔开，厚度公差+/-0.01mm，宽度公差+/-0.13mm | 1 |  | 是 | 是 | 1 | 4
分剪 | JL002403004123/4 | JL002403004123 | 东方分剪5# | 合格 | 合格品 | 甲 | 秦海波 | 0 | 329 |  | 0 | 0.254 | 102.4 | 1：排刀规格 102.4*6海金杜门 SPCC-Ni 镍层：A面1.9um / B面 0.38um，注：1.成品表面不允许有擦划伤 顶压伤 刀印 油污 2.成品按顺时针摆放，每一片用3*3MM的木条隔开，厚度公差+/-0.01mm，宽度公差+/-0.13mm |  | 31310013 | 镍钝化卷 | 0.254-SPCC | 31320013 | 镍钝化分切带 | 0.254-SPCC |  | 10 | MO001638 | MO001638-004-04 | FJ001 | 分剪模板 | 2080 | 2024-07-15 | 2024-07-15 | 3 | 2024-07-16 05:26:27 | 2024-07-16 05:27:09 | 江苏东方九天新能源材料有限公司 |  | 秦海波 |  | 1 | 0.254 | 0 | 102.4 | 1 | JL002403004123/4 | 1：排刀规格 102.4*6海金杜门 SPCC-Ni 镍层：A面1.9um / B面 0.38um，注：1.成品表面不允许有擦划伤 顶压伤 刀印 油污 2.成品按顺时针摆放，每一片用3*3MM的木条隔开，厚度公差+/-0.01mm，宽度公差+/-0.13mm | 1 |  | 是 | 是 | 1 | 4
分剪 | JL002403004123/3 | JL002403004123 | 东方分剪5# | 合格 | 合格品 | 甲 | 秦海波 | 0 | 328 |  | 0 | 0.254 | 102.4 | 1：排刀规格 102.4*6海金杜门 SPCC-Ni 镍层：A面1.9um / B面 0.38um，注：1.成品表面不允许有擦划伤 顶压伤 刀印 油污 2.成品按顺时针摆放，每一片用3*3MM的木条隔开，厚度公差+/-0.01mm，宽度公差+/-0.13mm |  | 31310013 | 镍钝化卷 | 0.254-SPCC | 31320013 | 镍钝化分切带 | 0.254-SPCC |  | 10 | MO001638 | MO001638-004-03 | FJ001 | 分剪模板 | 2080 | 2024-07-15 | 2024-07-15 | 3 | 2024-07-16 05:26:27 | 2024-07-16 05:27:09 | 江苏东方九天新能源材料有限公司 |  | 秦海波 |  | 1 | 0.254 | 0 | 102.4 | 1 | JL002403004123/3 | 1：排刀规格 102.4*6海金杜门 SPCC-Ni 镍层：A面1.9um / B面 0.38um，注：1.成品表面不允许有擦划伤 顶压伤 刀印 油污 2.成品按顺时针摆放，每一片用3*3MM的木条隔开，厚度公差+/-0.01mm，宽度公差+/-0.13mm | 1 |  | 是 | 是 | 1 | 4
分剪 | JL002403004123/2 | JL002403004123 | 东方分剪5# | 合格 | 合格品 | 甲 | 秦海波 | 0 | 326 |  | 0 | 0.254 | 102.4 | 1：排刀规格 102.4*6海金杜门 SPCC-Ni 镍层：A面1.9um / B面 0.38um，注：1.成品表面不允许有擦划伤 顶压伤 刀印 油污 2.成品按顺时针摆放，每一片用3*3MM的木条隔开，厚度公差+/-0.01mm，宽度公差+/-0.13mm |  | 31310013 | 镍钝化卷 | 0.254-SPCC | 31320013 | 镍钝化分切带 | 0.254-SPCC |  | 10 | MO001638 | MO001638-004-02 | FJ001 | 分剪模板 | 2080 | 2024-07-15 | 2024-07-15 | 3 | 2024-07-16 05:26:27 | 2024-07-16 05:27:09 | 江苏东方九天新能源材料有限公司 |  | 秦海波 |  | 1 | 0.254 | 0 | 102.4 | 1 | JL002403004123/2 | 1：排刀规格 102.4*6海金杜门 SPCC-Ni 镍层：A面1.9um / B面 0.38um，注：1.成品表面不允许有擦划伤 顶压伤 刀印 油污 2.成品按顺时针摆放，每一片用3*3MM的木条隔开，厚度公差+/-0.01mm，宽度公差+/-0.13mm | 1 |  | 是 | 是 | 1 | 4
分剪 | JL002403004123/1 | JL002403004123 | 东方分剪5# | 合格 | 让步接收 | 甲 | 秦海波 | 0 | 323 |  | 0 | 0.254 | 102.4 | 1：排刀规格 102.4*6海金杜门 SPCC-Ni 镍层：A面1.9um / B面 0.38um，注：1.成品表面不允许有擦划伤 顶压伤 刀印 油污 2.成品按顺时针摆放，每一片用3*3MM的木条隔开，厚度公差+/-0.01mm，宽度公差+/-0.13mm | 镍层低1.76 | 31310013 | 镍钝化卷 | 0.254-SPCC | 31320013 | 镍钝化分切带 | 0.254-SPCC |  | 10 | MO001638 | MO001638-004-01 | FJ001 | 分剪模板 | 2080 | 2024-07-15 | 2024-07-15 | 3 | 2024-07-16 05:26:27 | 2024-07-16 05:27:09 | 江苏东方九天新能源材料有限公司 |  | 秦海波 |  | 1 | 0.254 | 0 | 102.4 | 1 | JL002403004123/1 | 1：排刀规格 102.4*6海金杜门 SPCC-Ni 镍层：A面1.9um / B面 0.38um，注：1.成品表面不允许有擦划伤 顶压伤 刀印 油污 2.成品按顺时针摆放，每一片用3*3MM的木条隔开，厚度公差+/-0.01mm，宽度公差+/-0.13mm | 1 |  | 是 | 是 | 1 | 4
分剪 | JL002401008122/6 | JL002401008122 | 东方分剪5# | 合格 | 合格品 | 甲 | 樊小兵 | 0 | 268 |  | 0 | 0.254 | 102.4 | 1：排刀规格 102.4*6海金杜门 SPCC-Ni 镍层：A面1.9um / B面 0.38um，注：1.成品表面不允许有擦划伤 顶压伤 刀印 油污 2.成品按顺时针摆放，每一片用3*3MM的木条隔开，厚度公差+/-0.01mm，宽度公差+/-0.13mm |  | 31310013 | 镍钝化卷 | 0.254-SPCC | 31320013 | 镍钝化分切带 | 0.254-SPCC |  | 10 | MO001638 | MO001638-005-06 | FJ001 | 分剪模板 | 1768 | 2024-07-15 | 2024-07-15 | 3 | 2024-07-16 05:25:28 | 2024-07-16 05:26:19 | 江苏东方九天新能源材料有限公司 |  | 秦海波 |  | 1 | 0.254 | 0 | 102.4 | 1 | JL002401008122/6 | 1：排刀规格 102.4*6海金杜门 SPCC-Ni 镍层：A面1.9um / B面 0.38um，注：1.成品表面不允许有擦划伤 顶压伤 刀印 油污 2.成品按顺时针摆放，每一片用3*3MM的木条隔开，厚度公差+/-0.01mm，宽度公差+/-0.13mm | 1 |  | 是 | 是 | 1 | 5
分剪 | JL002401008122/5 | JL002401008122 | 东方分剪5# | 合格 | 合格品 | 甲 | 樊小兵 | 0 | 270 |  | 0 | 0.254 | 102.4 | 1：排刀规格 102.4*6海金杜门 SPCC-Ni 镍层：A面1.9um / B面 0.38um，注：1.成品表面不允许有擦划伤 顶压伤 刀印 油污 2.成品按顺时针摆放，每一片用3*3MM的木条隔开，厚度公差+/-0.01mm，宽度公差+/-0.13mm |  | 31310013 | 镍钝化卷 | 0.254-SPCC | 31320013 | 镍钝化分切带 | 0.254-SPCC |  | 10 | MO001638 | MO001638-005-05 | FJ001 | 分剪模板 | 1768 | 2024-07-15 | 2024-07-15 | 3 | 2024-07-16 05:25:28 | 2024-07-16 05:26:19 | 江苏东方九天新能源材料有限公司 |  | 秦海波 |  | 1 | 0.254 | 0 | 102.4 | 1 | JL002401008122/5 | 1：排刀规格 102.4*6海金杜门 SPCC-Ni 镍层：A面1.9um / B面 0.38um，注：1.成品表面不允许有擦划伤 顶压伤 刀印 油污 2.成品按顺时针摆放，每一片用3*3MM的木条隔开，厚度公差+/-0.01mm，宽度公差+/-0.13mm | 1 |  | 是 | 是 | 1 | 5
分剪 | JL002401008122/4 | JL002401008122 | 东方分剪5# | 合格 | 合格品 | 甲 | 樊小兵 | 0 | 280 |  | 0 | 0.254 | 102.4 | 1：排刀规格 102.4*6海金杜门 SPCC-Ni 镍层：A面1.9um / B面 0.38um，注：1.成品表面不允许有擦划伤 顶压伤 刀印 油污 2.成品按顺时针摆放，每一片用3*3MM的木条隔开，厚度公差+/-0.01mm，宽度公差+/-0.13mm |  | 31310013 | 镍钝化卷 | 0.254-SPCC | 31320013 | 镍钝化分切带 | 0.254-SPCC |  | 10 | MO001638 | MO001638-005-04 | FJ001 | 分剪模板 | 1768 | 2024-07-15 | 2024-07-15 | 3 | 2024-07-16 05:25:28 | 2024-07-16 05:26:19 | 江苏东方九天新能源材料有限公司 |  | 秦海波 |  | 1 | 0.254 | 0 | 102.4 | 1 | JL002401008122/4 | 1：排刀规格 102.4*6海金杜门 SPCC-Ni 镍层：A面1.9um / B面 0.38um，注：1.成品表面不允许有擦划伤 顶压伤 刀印 油污 2.成品按顺时针摆放，每一片用3*3MM的木条隔开，厚度公差+/-0.01mm，宽度公差+/-0.13mm | 1 |  | 是 | 是 | 1 | 5
分剪 | JL002401008122/3 | JL002401008122 | 东方分剪5# | 合格 | 合格品 | 甲 | 樊小兵 | 0 | 280 |  | 0 | 0.254 | 102.4 | 1：排刀规格 102.4*6海金杜门 SPCC-Ni 镍层：A面1.9um / B面 0.38um，注：1.成品表面不允许有擦划伤 顶压伤 刀印 油污 2.成品按顺时针摆放，每一片用3*3MM的木条隔开，厚度公差+/-0.01mm，宽度公差+/-0.13mm |  | 31310013 | 镍钝化卷 | 0.254-SPCC | 31320013 | 镍钝化分切带 | 0.254-SPCC |  | 10 | MO001638 | MO001638-005-03 | FJ001 | 分剪模板 | 1768 | 2024-07-15 | 2024-07-15 | 3 | 2024-07-16 05:25:28 | 2024-07-16 05:26:19 | 江苏东方九天新能源材料有限公司 |  | 秦海波 |  | 1 | 0.254 | 0 | 102.4 | 1 | JL002401008122/3 | 1：排刀规格 102.4*6海金杜门 SPCC-Ni 镍层：A面1.9um / B面 0.38um，注：1.成品表面不允许有擦划伤 顶压伤 刀印 油污 2.成品按顺时针摆放，每一片用3*3MM的木条隔开，厚度公差+/-0.01mm，宽度公差+/-0.13mm | 1 |  | 是 | 是 | 1 | 5
分剪 | JL002401008122/2 | JL002401008122 | 东方分剪5# | 合格 | 合格品 | 甲 | 樊小兵 | 0 | 278 |  | 0 | 0.254 | 102.4 | 1：排刀规格 102.4*6海金杜门 SPCC-Ni 镍层：A面1.9um / B面 0.38um，注：1.成品表面不允许有擦划伤 顶压伤 刀印 油污 2.成品按顺时针摆放，每一片用3*3MM的木条隔开，厚度公差+/-0.01mm，宽度公差+/-0.13mm |  | 31310013 | 镍钝化卷 | 0.254-SPCC | 31320013 | 镍钝化分切带 | 0.254-SPCC |  | 10 | MO001638 | MO001638-005-02 | FJ001 | 分剪模板 | 1768 | 2024-07-15 | 2024-07-15 | 3 | 2024-07-16 05:25:28 | 2024-07-16 05:26:19 | 江苏东方九天新能源材料有限公司 |  | 秦海波 |  | 1 | 0.254 | 0 | 102.4 | 1 | JL002401008122/2 | 1：排刀规格 102.4*6海金杜门 SPCC-Ni 镍层：A面1.9um / B面 0.38um，注：1.成品表面不允许有擦划伤 顶压伤 刀印 油污 2.成品按顺时针摆放，每一片用3*3MM的木条隔开，厚度公差+/-0.01mm，宽度公差+/-0.13mm | 1 |  | 是 | 是 | 1 | 5
分剪 | JL002401008122/1 | JL002401008122 | 东方分剪5# | 合格 | 合格品 | 甲 | 樊小兵 | 0 | 277 |  | 0 | 0.254 | 102.4 | 1：排刀规格 102.4*6海金杜门 SPCC-Ni 镍层：A面1.9um / B面 0.38um，注：1.成品表面不允许有擦划伤 顶压伤 刀印 油污 2.成品按顺时针摆放，每一片用3*3MM的木条隔开，厚度公差+/-0.01mm，宽度公差+/-0.13mm |  | 31310013 | 镍钝化卷 | 0.254-SPCC | 31320013 | 镍钝化分切带 | 0.254-SPCC |  | 10 | MO001638 | MO001638-005-01 | FJ001 | 分剪模板 | 1768 | 2024-07-15 | 2024-07-15 | 3 | 2024-07-16 05:25:28 | 2024-07-16 05:26:19 | 江苏东方九天新能源材料有限公司 |  | 秦海波 |  | 1 | 0.254 | 0 | 102.4 | 1 | JL002401008122/1 | 1：排刀规格 102.4*6海金杜门 SPCC-Ni 镍层：A面1.9um / B面 0.38um，注：1.成品表面不允许有擦划伤 顶压伤 刀印 油污 2.成品按顺时针摆放，每一片用3*3MM的木条隔开，厚度公差+/-0.01mm，宽度公差+/-0.13mm | 1 |  | 是 | 是 | 1 | 5
最终退火 | JG12240601372 | JG1224060137 | 东方7# | 合格 |  | 乙 | 李楷文,袁亚东,张天圣 | 5270 | 5270 | 1 | 9220 | 0.1 | 760 | 退火（590℃） |  | 20100142 | 轧硬 | 0.4*760-SPCC | 30210015 | 光亮卷 | 0.1-SPCC |  | 50 | MO000947 | MO000947-006-02 | KSFW001 | 东方小品种钢前处理 0.67（昆山富维 厚度公差：0.660-0.670mm,光泽度大于150GU（横向、纵向），粗糙度：Ra0.2-0.45um.硬度：HV80-110） | 12995 | 2024-06-25 | 2024-07-05 | 2 | 2024-07-14 15:10:27 | 2024-07-16 05:15:39 | 江苏东方九天新能源材料有限公司 | 193139 | 张天圣 | 张天圣 |  | 0.1 | 9220 | 760 | 1 | JG12240601372 | 轧0.1，米数控制在22200-22300米，脱脂分一包9200米。 |  |  |  |  | 4391 | 6
最终退火 | JG12240602482 | JG1224060248 | 东方7# | 合格 |  | 乙 | 李楷文,袁亚东,张天圣 | 6050 | 6050 | 1 | 10490 | 0.1 | 760 | 退火（590℃） |  | 20100142 | 轧硬 | 0.4*760-SPCC | 30210015 | 光亮卷 | 0.1-SPCC |  | 50 | MO000945 | MO000945-026-02 | KSFW001 | 东方小品种钢前处理 0.67（昆山富维 厚度公差：0.660-0.670mm,光泽度大于150GU（横向、纵向），粗糙度：Ra0.2-0.45um.硬度：HV80-110） | 13550 | 2024-06-25 | 2024-07-05 | 2 | 2024-07-14 15:10:27 | 2024-07-16 05:15:39 | 江苏东方九天新能源材料有限公司 | 193107 | 张天圣 | 张天圣 |  | 0.1 | 10490 | 760 | 1 | JG12240602482 | 轧0.1，米数控制在23100-23200米，脱脂分一包10400米。 |  |  |  |  | 4071 | 26
最终退火 | JG12240602481 | JG1224060248 | 东方7# | 合格 |  | 乙 | 李楷文,袁亚东,张天圣 | 7320 | 7320 | 1 | 12600 | 0.1 | 760 | 退火（590℃） |  | 20100142 | 轧硬 | 0.4*760-SPCC | 30210015 | 光亮卷 | 0.1-SPCC |  | 50 | MO000945 | MO000945-026-01 | KSFW001 | 东方小品种钢前处理 0.67（昆山富维 厚度公差：0.660-0.670mm,光泽度大于150GU（横向、纵向），粗糙度：Ra0.2-0.45um.硬度：HV80-110） | 13550 | 2024-06-25 | 2024-07-05 | 2 | 2024-07-14 15:10:27 | 2024-07-16 05:15:39 | 江苏东方九天新能源材料有限公司 | 193107 | 张天圣 | 张天圣 |  | 0.1 | 12600 | 760 | 1 | JG12240602481 | 轧0.1，米数控制在23100-23200米，脱脂分一包10400米。 |  |  |  |  | 4071 | 26
最终退火 | JG12240602472 | JG1224060247 | 东方7# | 合格 |  | 乙 | 李楷文,袁亚东,张天圣 | 2780 | 2780 | 1 | 4800 | 0.1 | 760 | 退火（590℃） |  | 20100142 | 轧硬 | 0.4*760-SPCC | 30210015 | 光亮卷 | 0.1-SPCC |  | 50 | MO000945 | MO000945-024-02 | KSFW001 | 东方小品种钢前处理 0.67（昆山富维 厚度公差：0.660-0.670mm,光泽度大于150GU（横向、纵向），粗糙度：Ra0.2-0.45um.硬度：HV80-110） | 13530 | 2024-06-25 | 2024-07-05 | 2 | 2024-07-14 15:10:27 | 2024-07-16 05:15:39 | 江苏东方九天新能源材料有限公司 | 193105 | 张天圣 | 张天圣 |  | 0.1 | 4800 | 760 | 1 | JG12240602472 | 轧0.1，米数控制在23100-23200米，脱脂分一包10400米。 |  |  |  |  | 2943 | 24
最终退火 | JG122406024712 | JG1224060247 | 东方7# | 合格 |  | 乙 | 李楷文,袁亚东,张天圣 | 3485 | 3485 | 1 | 6100 | 0.1 | 760 | 退火（590℃） |  | 20100142 | 轧硬 | 0.4*760-SPCC | 30210015 | 光亮卷 | 0.1-SPCC |  | 50 | MO000945 | MO000945-024-01-02 | KSFW001 | 东方小品种钢前处理 0.67（昆山富维 厚度公差：0.660-0.670mm,光泽度大于150GU（横向、纵向），粗糙度：Ra0.2-0.45um.硬度：HV80-110） | 13530 | 2024-06-25 | 2024-07-05 | 2 | 2024-07-14 15:10:27 | 2024-07-16 05:15:39 | 江苏东方九天新能源材料有限公司 | 193105 | 张天圣 | 张天圣 |  | 0.1 | 6100 | 760 | 1 | JG122406024712 | 轧0.1，米数控制在23100-23200米，脱脂分一包10400米。 |  |  |  |  | 2943 | 24
一次脱脂 | JG12240703481 | JG1224070348 | 东方950脱脂2# | 合格 | 合格品 | 甲 | 韩成飞,周志平 | 4935 | 4935 | 1 | 2090 | 0.4 | 760 | 950-2脱脂 |  | 20100142 | 轧硬 | 0.4*760-SPCC | 30210004 | 光亮卷 | 0.125-SPCC |  | 10 | MO001554 | MO001554-002-01 | GLJ001 | 东方光亮卷前处理(0.4轧0.125mm) | 13460 | 2024-07-12 | 2024-07-12 | 5 | 2024-07-16 05:09:18 | 2024-07-16 05:10:47 | 江苏东方九天新能源材料有限公司 |  | 王建军 |  | 1 | 0.4 | 2090 | 760 | 1 | JG12240703481 | 脱脂分一包4.9t，2050米，合格报工，轧0.125，米数控制在6800-6900米，厚度公差0.115-0.125，轧机按照0.12的中值设定轧制。剩余一包8.6t脱脂结束后报工，报工报待处理。特别注意按照此要求操作。 |  |  |  |  | 6615 | 2
一次脱脂 | JG12240703482 | JG1224070348 | 东方950脱脂2# | 其他入库 | 半成品退库 | 甲 | 韩成飞,周志平 | 8510 | 8510 | 1 | 3610 | 0.4 | 760 | 950-2脱脂 |  | 20100142 | 轧硬 | 0.4*760-SPCC | 20500021 | 光亮卷半成品 | 0.4-SPCC |  | 10 | MO001554 | MO001554-002-02 | GLJ001 | 东方光亮卷前处理(0.4轧0.125mm) | 13460 | 2024-07-12 | 2024-07-12 | 5 | 2024-07-16 05:09:18 | 2024-07-16 05:10:47 | 江苏东方九天新能源材料有限公司 |  | 王建军 |  | 1 | 0.4 | 3610 | 760 | 1 | JG12240703482 | 脱脂分一包4.9t，2050米，合格报工，轧0.125，米数控制在6800-6900米，厚度公差0.115-0.125，轧机按照0.12的中值设定轧制。剩余一包8.6t脱脂结束后报工，报工报待处理。特别注意按照此要求操作。 | 1 |  | 是 | 是 | 6615 | 2
最终脱脂 | JG12240602631 | JG1224060263 | 东方950脱脂1# | 合格 | 合格品 | 甲 | 关莫平,王建军 | 7430 | 7430 | 1 | 13000 | 0.1 | 760 | 脱脂（950-1） |  | 20100142 | 轧硬 | 0.4*760-SPCC | 30210015 | 光亮卷 | 0.1-SPCC |  | 40 | MO000947 | MO000947-011-01 | KSFW001 | 东方小品种钢前处理 0.67（昆山富维 厚度公差：0.660-0.670mm,光泽度大于150GU（横向、纵向），粗糙度：Ra0.2-0.45um.硬度：HV80-110） | 13030 | 2024-06-25 | 2024-07-05 | 2 | 2024-07-16 03:47:38 | 2024-07-16 05:05:09 | 江苏东方九天新能源材料有限公司 |  | 王建军 |  | 1 | 0.1 | 13000 | 760 | 1 | JG12240602631 | 轧0.1，米数控制在22200-22300米，脱脂分一包9200米。 |  |  |  |  | 6000 | 11
最终脱脂 | JG12240602632 | JG1224060263 | 东方950脱脂1# | 合格 | 合格品 | 甲 | 关莫平,王建军 | 5385 | 5385 | 1 | 9330 | 0.1 | 760 | 脱脂（950-1） |  | 20100142 | 轧硬 | 0.4*760-SPCC | 30210015 | 光亮卷 | 0.1-SPCC |  | 40 | MO000947 | MO000947-011-02 | KSFW001 | 东方小品种钢前处理 0.67（昆山富维 厚度公差：0.660-0.670mm,光泽度大于150GU（横向、纵向），粗糙度：Ra0.2-0.45um.硬度：HV80-110） | 13030 | 2024-06-25 | 2024-07-05 | 2 | 2024-07-16 03:47:38 | 2024-07-16 05:05:09 | 江苏东方九天新能源材料有限公司 |  | 王建军 |  | 1 | 0.1 | 9330 | 760 | 1 | JG12240602632 | 轧0.1，米数控制在22200-22300米，脱脂分一包9200米。 |  |  |  |  | 6000 | 11
分剪 | JL002401008113/6 | JL002401008113 | 东方分剪5# | 合格 | 合格品 | 甲 | 樊小兵 | 0 | 278 |  | 0 | 0.254 | 102.4 | 1：排刀规格 102.4*6海金杜门 SPCC-Ni 镍层：A面1.9um / B面 0.38um，注：1.成品表面不允许有擦划伤 顶压伤 刀印 油污 2.成品按顺时针摆放，每一片用3*3MM的木条隔开，厚度公差+/-0.01mm，宽度公差+/-0.13mm |  | 31310013 | 镍钝化卷 | 0.254-SPCC | 31320013 | 镍钝化分切带 | 0.254-SPCC |  | 10 | MO001638 | MO001638-006-06 | FJ001 | 分剪模板 | 1788 | 2024-07-15 | 2024-07-15 | 3 | 2024-07-16 04:36:19 | 2024-07-16 04:37:36 | 江苏东方九天新能源材料有限公司 |  | 秦海波 |  | 1 | 0.254 | 0 | 102.4 | 1 | JL002401008113/6 | 1：排刀规格 102.4*6海金杜门 SPCC-Ni 镍层：A面1.9um / B面 0.38um，注：1.成品表面不允许有擦划伤 顶压伤 刀印 油污 2.成品按顺时针摆放，每一片用3*3MM的木条隔开，厚度公差+/-0.01mm，宽度公差+/-0.13mm | 1 |  | 是 | 是 | 1 | 6
分剪 | JL002401008113/5 | JL002401008113 | 东方分剪5# | 合格 | 合格品 | 甲 | 樊小兵 | 0 | 280 |  | 0 | 0.254 | 102.4 | 1：排刀规格 102.4*6海金杜门 SPCC-Ni 镍层：A面1.9um / B面 0.38um，注：1.成品表面不允许有擦划伤 顶压伤 刀印 油污 2.成品按顺时针摆放，每一片用3*3MM的木条隔开，厚度公差+/-0.01mm，宽度公差+/-0.13mm |  | 31310013 | 镍钝化卷 | 0.254-SPCC | 31320013 | 镍钝化分切带 | 0.254-SPCC |  | 10 | MO001638 | MO001638-006-05 | FJ001 | 分剪模板 | 1788 | 2024-07-15 | 2024-07-15 | 3 | 2024-07-16 04:36:19 | 2024-07-16 04:37:36 | 江苏东方九天新能源材料有限公司 |  | 秦海波 |  | 1 | 0.254 | 0 | 102.4 | 1 | JL002401008113/5 | 1：排刀规格 102.4*6海金杜门 SPCC-Ni 镍层：A面1.9um / B面 0.38um，注：1.成品表面不允许有擦划伤 顶压伤 刀印 油污 2.成品按顺时针摆放，每一片用3*3MM的木条隔开，厚度公差+/-0.01mm，宽度公差+/-0.13mm | 1 |  | 是 | 是 | 1 | 6
分剪 | JL002401008113/4 | JL002401008113 | 东方分剪5# | 合格 | 合格品 | 甲 | 樊小兵 | 0 | 282 |  | 0 | 0.254 | 102.4 | 1：排刀规格 102.4*6海金杜门 SPCC-Ni 镍层：A面1.9um / B面 0.38um，注：1.成品表面不允许有擦划伤 顶压伤 刀印 油污 2.成品按顺时针摆放，每一片用3*3MM的木条隔开，厚度公差+/-0.01mm，宽度公差+/-0.13mm |  | 31310013 | 镍钝化卷 | 0.254-SPCC | 31320013 | 镍钝化分切带 | 0.254-SPCC |  | 10 | MO001638 | MO001638-006-04 | FJ001 | 分剪模板 | 1788 | 2024-07-15 | 2024-07-15 | 3 | 2024-07-16 04:36:19 | 2024-07-16 04:37:36 | 江苏东方九天新能源材料有限公司 |  | 秦海波 |  | 1 | 0.254 | 0 | 102.4 | 1 | JL002401008113/4 | 1：排刀规格 102.4*6海金杜门 SPCC-Ni 镍层：A面1.9um / B面 0.38um，注：1.成品表面不允许有擦划伤 顶压伤 刀印 油污 2.成品按顺时针摆放，每一片用3*3MM的木条隔开，厚度公差+/-0.01mm，宽度公差+/-0.13mm | 1 |  | 是 | 是 | 1 | 6
分剪 | JL002401008113/3 | JL002401008113 | 东方分剪5# | 合格 | 合格品 | 甲 | 樊小兵 | 0 | 282 |  | 0 | 0.254 | 102.4 | 1：排刀规格 102.4*6海金杜门 SPCC-Ni 镍层：A面1.9um / B面 0.38um，注：1.成品表面不允许有擦划伤 顶压伤 刀印 油污 2.成品按顺时针摆放，每一片用3*3MM的木条隔开，厚度公差+/-0.01mm，宽度公差+/-0.13mm |  | 31310013 | 镍钝化卷 | 0.254-SPCC | 31320013 | 镍钝化分切带 | 0.254-SPCC |  | 10 | MO001638 | MO001638-006-03 | FJ001 | 分剪模板 | 1788 | 2024-07-15 | 2024-07-15 | 3 | 2024-07-16 04:36:19 | 2024-07-16 04:37:36 | 江苏东方九天新能源材料有限公司 |  | 秦海波 |  | 1 | 0.254 | 0 | 102.4 | 1 | JL002401008113/3 | 1：排刀规格 102.4*6海金杜门 SPCC-Ni 镍层：A面1.9um / B面 0.38um，注：1.成品表面不允许有擦划伤 顶压伤 刀印 油污 2.成品按顺时针摆放，每一片用3*3MM的木条隔开，厚度公差+/-0.01mm，宽度公差+/-0.13mm | 1 |  | 是 | 是 | 1 | 6
分剪 | JL002401008113/2 | JL002401008113 | 东方分剪5# | 合格 | 合格品 | 甲 | 樊小兵 | 0 | 282 |  | 0 | 0.254 | 102.4 | 1：排刀规格 102.4*6海金杜门 SPCC-Ni 镍层：A面1.9um / B面 0.38um，注：1.成品表面不允许有擦划伤 顶压伤 刀印 油污 2.成品按顺时针摆放，每一片用3*3MM的木条隔开，厚度公差+/-0.01mm，宽度公差+/-0.13mm |  | 31310013 | 镍钝化卷 | 0.254-SPCC | 31320013 | 镍钝化分切带 | 0.254-SPCC |  | 10 | MO001638 | MO001638-006-02 | FJ001 | 分剪模板 | 1788 | 2024-07-15 | 2024-07-15 | 3 | 2024-07-16 04:36:19 | 2024-07-16 04:37:36 | 江苏东方九天新能源材料有限公司 |  | 秦海波 |  | 1 | 0.254 | 0 | 102.4 | 1 | JL002401008113/2 | 1：排刀规格 102.4*6海金杜门 SPCC-Ni 镍层：A面1.9um / B面 0.38um，注：1.成品表面不允许有擦划伤 顶压伤 刀印 油污 2.成品按顺时针摆放，每一片用3*3MM的木条隔开，厚度公差+/-0.01mm，宽度公差+/-0.13mm | 1 |  | 是 | 是 | 1 | 6
分剪 | JL002401008113/1 | JL002401008113 | 东方分剪5# | 合格 | 合格品 | 甲 | 樊小兵 | 0 | 281 |  | 0 | 0.254 | 102.4 | 1：排刀规格 102.4*6海金杜门 SPCC-Ni 镍层：A面1.9um / B面 0.38um，注：1.成品表面不允许有擦划伤 顶压伤 刀印 油污 2.成品按顺时针摆放，每一片用3*3MM的木条隔开，厚度公差+/-0.01mm，宽度公差+/-0.13mm |  | 31310013 | 镍钝化卷 | 0.254-SPCC | 31320013 | 镍钝化分切带 | 0.254-SPCC |  | 10 | MO001638 | MO001638-006-01 | FJ001 | 分剪模板 | 1788 | 2024-07-15 | 2024-07-15 | 3 | 2024-07-16 04:36:19 | 2024-07-16 04:37:36 | 江苏东方九天新能源材料有限公司 |  | 秦海波 |  | 1 | 0.254 | 0 | 102.4 | 1 | JL002401008113/1 | 1：排刀规格 102.4*6海金杜门 SPCC-Ni 镍层：A面1.9um / B面 0.38um，注：1.成品表面不允许有擦划伤 顶压伤 刀印 油污 2.成品按顺时针摆放，每一片用3*3MM的木条隔开，厚度公差+/-0.01mm，宽度公差+/-0.13mm | 1 |  | 是 | 是 | 1 | 6
分剪 | JL002401008111/6 | JL002401008111 | 东方分剪5# | 合格 | 合格品 | 甲 | 秦海波 | 0 | 295 |  | 0 | 0.254 | 102.4 | 1：排刀规格 102.4*6海金杜门 SPCC-Ni 镍层：A面1.9um / B面 0.38um，注：1.成品表面不允许有擦划伤 顶压伤 刀印 油污 2.成品按顺时针摆放，每一片用3*3MM的木条隔开，厚度公差+/-0.01mm，宽度公差+/-0.13mm |  | 31310013 | 镍钝化卷 | 0.254-SPCC | 31320013 | 镍钝化分切带 | 0.254-SPCC |  | 10 | MO001638 | MO001638-007-06 | FJ001 | 分剪模板 | 1870 | 2024-07-15 | 2024-07-15 | 3 | 2024-07-16 04:35:17 | 2024-07-16 04:36:06 | 江苏东方九天新能源材料有限公司 |  | 秦海波 |  | 1 | 0.254 | 0 | 102.4 | 1 | JL002401008111/6 | 1：排刀规格 102.4*6海金杜门 SPCC-Ni 镍层：A面1.9um / B面 0.38um，注：1.成品表面不允许有擦划伤 顶压伤 刀印 油污 2.成品按顺时针摆放，每一片用3*3MM的木条隔开，厚度公差+/-0.01mm，宽度公差+/-0.13mm | 1 |  | 是 | 是 | 1 | 7
分剪 | JL002401008111/5 | JL002401008111 | 东方分剪5# | 合格 | 协议品 | 甲 | 秦海波 | 0 | 295 |  | 0 | 0.254 | 102.4 | 1：排刀规格 102.4*6海金杜门 SPCC-Ni 镍层：A面1.9um / B面 0.38um，注：1.成品表面不允许有擦划伤 顶压伤 刀印 油污 2.成品按顺时针摆放，每一片用3*3MM的木条隔开，厚度公差+/-0.01mm，宽度公差+/-0.13mm | 来料规律性亮斑点，二级品 | 31310013 | 镍钝化卷 | 0.254-SPCC | 31320013 | 镍钝化分切带 | 0.254-SPCC |  | 10 | MO001638 | MO001638-007-05 | FJ001 | 分剪模板 | 1870 | 2024-07-15 | 2024-07-15 | 3 | 2024-07-16 04:35:17 | 2024-07-16 04:36:06 | 江苏东方九天新能源材料有限公司 |  | 秦海波 |  | 1 | 0.254 | 0 | 102.4 | 1 | JL002401008111/5 | 1：排刀规格 102.4*6海金杜门 SPCC-Ni 镍层：A面1.9um / B面 0.38um，注：1.成品表面不允许有擦划伤 顶压伤 刀印 油污 2.成品按顺时针摆放，每一片用3*3MM的木条隔开，厚度公差+/-0.01mm，宽度公差+/-0.13mm | 1 |  | 是 | 是 | 1 | 7
分剪 | JL002401008111/4 | JL002401008111 | 东方分剪5# | 合格 | 合格品 | 甲 | 秦海波 | 0 | 294 |  | 0 | 0.254 | 102.4 | 1：排刀规格 102.4*6海金杜门 SPCC-Ni 镍层：A面1.9um / B面 0.38um，注：1.成品表面不允许有擦划伤 顶压伤 刀印 油污 2.成品按顺时针摆放，每一片用3*3MM的木条隔开，厚度公差+/-0.01mm，宽度公差+/-0.13mm |  | 31310013 | 镍钝化卷 | 0.254-SPCC | 31320013 | 镍钝化分切带 | 0.254-SPCC |  | 10 | MO001638 | MO001638-007-04 | FJ001 | 分剪模板 | 1870 | 2024-07-15 | 2024-07-15 | 3 | 2024-07-16 04:35:17 | 2024-07-16 04:36:06 | 江苏东方九天新能源材料有限公司 |  | 秦海波 |  | 1 | 0.254 | 0 | 102.4 | 1 | JL002401008111/4 | 1：排刀规格 102.4*6海金杜门 SPCC-Ni 镍层：A面1.9um / B面 0.38um，注：1.成品表面不允许有擦划伤 顶压伤 刀印 油污 2.成品按顺时针摆放，每一片用3*3MM的木条隔开，厚度公差+/-0.01mm，宽度公差+/-0.13mm | 1 |  | 是 | 是 | 1 | 7
分剪 | JL002401008111/3 | JL002401008111 | 东方分剪5# | 合格 | 合格品 | 甲 | 秦海波 | 0 | 293 |  | 0 | 0.254 | 102.4 | 1：排刀规格 102.4*6海金杜门 SPCC-Ni 镍层：A面1.9um / B面 0.38um，注：1.成品表面不允许有擦划伤 顶压伤 刀印 油污 2.成品按顺时针摆放，每一片用3*3MM的木条隔开，厚度公差+/-0.01mm，宽度公差+/-0.13mm |  | 31310013 | 镍钝化卷 | 0.254-SPCC | 31320013 | 镍钝化分切带 | 0.254-SPCC |  | 10 | MO001638 | MO001638-007-03 | FJ001 | 分剪模板 | 1870 | 2024-07-15 | 2024-07-15 | 3 | 2024-07-16 04:35:17 | 2024-07-16 04:36:06 | 江苏东方九天新能源材料有限公司 |  | 秦海波 |  | 1 | 0.254 | 0 | 102.4 | 1 | JL002401008111/3 | 1：排刀规格 102.4*6海金杜门 SPCC-Ni 镍层：A面1.9um / B面 0.38um，注：1.成品表面不允许有擦划伤 顶压伤 刀印 油污 2.成品按顺时针摆放，每一片用3*3MM的木条隔开，厚度公差+/-0.01mm，宽度公差+/-0.13mm | 1 |  | 是 | 是 | 1 | 7
分剪 | JL002401008111/2 | JL002401008111 | 东方分剪5# | 合格 | 合格品 | 甲 | 秦海波 | 0 | 292 |  | 0 | 0.254 | 102.4 | 1：排刀规格 102.4*6海金杜门 SPCC-Ni 镍层：A面1.9um / B面 0.38um，注：1.成品表面不允许有擦划伤 顶压伤 刀印 油污 2.成品按顺时针摆放，每一片用3*3MM的木条隔开，厚度公差+/-0.01mm，宽度公差+/-0.13mm |  | 31310013 | 镍钝化卷 | 0.254-SPCC | 31320013 | 镍钝化分切带 | 0.254-SPCC |  | 10 | MO001638 | MO001638-007-02 | FJ001 | 分剪模板 | 1870 | 2024-07-15 | 2024-07-15 | 3 | 2024-07-16 04:35:17 | 2024-07-16 04:36:06 | 江苏东方九天新能源材料有限公司 |  | 秦海波 |  | 1 | 0.254 | 0 | 102.4 | 1 | JL002401008111/2 | 1：排刀规格 102.4*6海金杜门 SPCC-Ni 镍层：A面1.9um / B面 0.38um，注：1.成品表面不允许有擦划伤 顶压伤 刀印 油污 2.成品按顺时针摆放，每一片用3*3MM的木条隔开，厚度公差+/-0.01mm，宽度公差+/-0.13mm | 1 |  | 是 | 是 | 1 | 7
分剪 | JL002401008111/1 | JL002401008111 | 东方分剪5# | 合格 | 合格品 | 甲 | 秦海波 | 0 | 290 |  | 0 | 0.254 | 102.4 | 1：排刀规格 102.4*6海金杜门 SPCC-Ni 镍层：A面1.9um / B面 0.38um，注：1.成品表面不允许有擦划伤 顶压伤 刀印 油污 2.成品按顺时针摆放，每一片用3*3MM的木条隔开，厚度公差+/-0.01mm，宽度公差+/-0.13mm |  | 31310013 | 镍钝化卷 | 0.254-SPCC | 31320013 | 镍钝化分切带 | 0.254-SPCC |  | 10 | MO001638 | MO001638-007-01 | FJ001 | 分剪模板 | 1870 | 2024-07-15 | 2024-07-15 | 3 | 2024-07-16 04:35:17 | 2024-07-16 04:36:06 | 江苏东方九天新能源材料有限公司 |  | 秦海波 |  | 1 | 0.254 | 0 | 102.4 | 1 | JL002401008111/1 | 1：排刀规格 102.4*6海金杜门 SPCC-Ni 镍层：A面1.9um / B面 0.38um，注：1.成品表面不允许有擦划伤 顶压伤 刀印 油污 2.成品按顺时针摆放，每一片用3*3MM的木条隔开，厚度公差+/-0.01mm，宽度公差+/-0.13mm | 1 |  | 是 | 是 | 1 | 7
最终平整 | JG12240602601 | JG1224060260 | 东方850平整 | 合格 | 让步接收 | 甲 | 陈俊华,钱琨 | 7550 | 7550 | 1 | 13180 | 0.1 | 760 | 平整 | K孔洞(11077.6米传735.3MM1.98；12205米传38.1MM0.78；13090.2米传33.1MM1.77MM2),R乳化斑(重) | 20100142 | 轧硬 | 0.4*760-SPCC | 30210015 | 光亮卷 | 0.1-SPCC |  | 60 | MO000947 | MO000947-018-01 | KSFW001 | 东方小品种钢前处理 0.67（昆山富维 厚度公差：0.660-0.670mm,光泽度大于150GU（横向、纵向），粗糙度：Ra0.2-0.45um.硬度：HV80-110） | 13095 | 2024-06-25 | 2024-07-05 | 2 | 2024-07-16 04:26:53 | 2024-07-16 04:28:31 | 江苏东方九天新能源材料有限公司 | 193157 | 陈俊华 |  |  | 0.1 | 13100 | 760 | 1 | JG12240602601 | 轧0.1，米数控制在22200-22300米，脱脂分一包9200米。 | 0 | K孔洞(11077.6米传735.3MM1.98；12205米传38.1MM0.78；13090.2米传33.1MM1.77MM2),R乳化斑(重) | 是 | 是 | 3094 | 18
铬钝化 | JG1224070036 | JG1224070036 | 东方铬钝化750 | 合格 | 让步接收 | 乙 | 李澍 | 7068 | 7037 | 0.9956 | 9670 | 0.15 | 610 | 镀铬80-100 | 白斑 辊印 色差 条印 9250-9350米操12-39mm3处孔洞大小0.11平方毫米 | 30210011 | 光亮卷 | 0.15-SPCC | 30110011 | 铬钝化卷 | 0.15-SPCC |  | 10 | MO001639 | MO001639-007 | GDH001 | 铬钝化模板 | 7068 | 2024-07-15 | 2024-07-15 | 3 | 2024-07-16 02:58:36 | 2024-07-16 04:24:20 | 江苏东方九天新能源材料有限公司 | 243457 | 李澍 |  |  | 0.15 | 0 | 610 | 1 | JG1224070036 |  | 1 | 白斑 辊印 色差 条印 9250-9350米3处孔洞操12-39大小0.11 | 是 | 是 | 86 | 7
一次脱脂 | JG12240703471 | JG1224070347 | 东方950脱脂2# | 合格 | 合格品 | 甲 | 韩成飞,周志平 | 4945 | 4945 | 1 | 2090 | 0.4 | 760 | 950-2脱脂 |  | 20100142 | 轧硬 | 0.4*760-SPCC | 30210004 | 光亮卷 | 0.125-SPCC |  | 10 | MO001554 | MO001554-001-01 | GLJ001 | 东方光亮卷前处理(0.4轧0.125mm) | 13450 | 2024-07-12 | 2024-07-12 | 5 | 2024-07-16 04:21:50 | 2024-07-16 04:23:25 | 江苏东方九天新能源材料有限公司 |  | 王建军 |  | 1 | 0.4 | 2090 | 760 | 1 | JG12240703471 | 脱脂分一包4.9t，2050米，合格报工，轧0.125，米数控制在6800-6900米，厚度公差0.115-0.125，轧机按照0.12的中值设定轧制。剩余一包8.6t脱脂结束后报工，报工报待处理。特别注意按照此要求操作。 |  |  |  |  | 5075 | 1
一次脱脂 | JG12240703472 | JG1224070347 | 东方950脱脂2# | 合格 | 让步接收 | 甲 | 韩成飞,周志平 | 8495 | 8495 | 1 | 3610 | 0.4 | 760 | 950-2脱脂 |  | 20100142 | 轧硬 | 0.4*760-SPCC | 30210004 | 光亮卷 | 0.125-SPCC |  | 10 | MO001554 | MO001554-001-02 | GLJ001 | 东方光亮卷前处理(0.4轧0.125mm) | 13450 | 2024-07-12 | 2024-07-12 | 5 | 2024-07-16 04:21:50 | 2024-07-16 04:23:25 | 江苏东方九天新能源材料有限公司 |  | 王建军 |  | 1 | 0.4 | 3610 | 760 | 1 | JG12240703472 | 脱脂分一包4.9t，2050米，合格报工，轧0.125，米数控制在6800-6900米，厚度公差0.115-0.125，轧机按照0.12的中值设定轧制。剩余一包8.6t脱脂结束后报工，报工报待处理。特别注意按照此要求操作。 |  |  |  |  | 5075 | 1
分剪 | JL002403004121/6 | JL002403004121 | 东方分剪5# | 合格 | 合格品 | 甲 | 秦海波 | 0 | 335 |  | 0 | 0.254 | 102.4 | 1：排刀规格 102.4*6海金杜门 SPCC-Ni 镍层：A面1.9um / B面 0.38um，注：1.成品表面不允许有擦划伤 顶压伤 刀印 油污 2.成品按顺时针摆放，每一片用3*3MM的木条隔开，厚度公差+/-0.01mm，宽度公差+/-0.13mm |  | 31310013 | 镍钝化卷 | 0.254-SPCC | 31320013 | 镍钝化分切带 | 0.254-SPCC |  | 10 | MO001638 | MO001638-003-06 | FJ001 | 分剪模板 | 2108 | 2024-07-15 | 2024-07-15 | 3 | 2024-07-16 03:56:08 | 2024-07-16 03:57:23 | 江苏东方九天新能源材料有限公司 |  | 秦海波 |  | 1 | 0.254 | 0 | 102.4 | 1 | JL002403004121/6 | 1：排刀规格 102.4*6海金杜门 SPCC-Ni 镍层：A面1.9um / B面 0.38um，注：1.成品表面不允许有擦划伤 顶压伤 刀印 油污 2.成品按顺时针摆放，每一片用3*3MM的木条隔开，厚度公差+/-0.01mm，宽度公差+/-0.13mm | 1 |  | 是 | 是 | 1 | 3
分剪 | JL002403004121/5 | JL002403004121 | 东方分剪5# | 合格 | 协议品 | 甲 | 秦海波 | 0 | 334 |  | 0 | 0.254 | 102.4 | 1：排刀规格 102.4*6海金杜门 SPCC-Ni 镍层：A面1.9um / B面 0.38um，注：1.成品表面不允许有擦划伤 顶压伤 刀印 油污 2.成品按顺时针摆放，每一片用3*3MM的木条隔开，厚度公差+/-0.01mm，宽度公差+/-0.13mm | 来料规律性亮斑，二级品 | 31310013 | 镍钝化卷 | 0.254-SPCC | 31320013 | 镍钝化分切带 | 0.254-SPCC |  | 10 | MO001638 | MO001638-003-05 | FJ001 | 分剪模板 | 2108 | 2024-07-15 | 2024-07-15 | 3 | 2024-07-16 03:56:08 | 2024-07-16 03:57:23 | 江苏东方九天新能源材料有限公司 |  | 秦海波 |  | 1 | 0.254 | 0 | 102.4 | 1 | JL002403004121/5 | 1：排刀规格 102.4*6海金杜门 SPCC-Ni 镍层：A面1.9um / B面 0.38um，注：1.成品表面不允许有擦划伤 顶压伤 刀印 油污 2.成品按顺时针摆放，每一片用3*3MM的木条隔开，厚度公差+/-0.01mm，宽度公差+/-0.13mm | 1 |  | 是 | 是 | 1 | 3
分剪 | JL002403004121/4 | JL002403004121 | 东方分剪5# | 合格 | 合格品 | 甲 | 秦海波 | 0 | 332 |  | 0 | 0.254 | 102.4 | 1：排刀规格 102.4*6海金杜门 SPCC-Ni 镍层：A面1.9um / B面 0.38um，注：1.成品表面不允许有擦划伤 顶压伤 刀印 油污 2.成品按顺时针摆放，每一片用3*3MM的木条隔开，厚度公差+/-0.01mm，宽度公差+/-0.13mm |  | 31310013 | 镍钝化卷 | 0.254-SPCC | 31320013 | 镍钝化分切带 | 0.254-SPCC |  | 10 | MO001638 | MO001638-003-04 | FJ001 | 分剪模板 | 2108 | 2024-07-15 | 2024-07-15 | 3 | 2024-07-16 03:56:08 | 2024-07-16 03:57:23 | 江苏东方九天新能源材料有限公司 |  | 秦海波 |  | 1 | 0.254 | 0 | 102.4 | 1 | JL002403004121/4 | 1：排刀规格 102.4*6海金杜门 SPCC-Ni 镍层：A面1.9um / B面 0.38um，注：1.成品表面不允许有擦划伤 顶压伤 刀印 油污 2.成品按顺时针摆放，每一片用3*3MM的木条隔开，厚度公差+/-0.01mm，宽度公差+/-0.13mm | 1 |  | 是 | 是 | 1 | 3
分剪 | JL002403004121/3 | JL002403004121 | 东方分剪5# | 合格 | 合格品 | 甲 | 秦海波 | 0 | 332 |  | 0 | 0.254 | 102.4 | 1：排刀规格 102.4*6海金杜门 SPCC-Ni 镍层：A面1.9um / B面 0.38um，注：1.成品表面不允许有擦划伤 顶压伤 刀印 油污 2.成品按顺时针摆放，每一片用3*3MM的木条隔开，厚度公差+/-0.01mm，宽度公差+/-0.13mm |  | 31310013 | 镍钝化卷 | 0.254-SPCC | 31320013 | 镍钝化分切带 | 0.254-SPCC |  | 10 | MO001638 | MO001638-003-03 | FJ001 | 分剪模板 | 2108 | 2024-07-15 | 2024-07-15 | 3 | 2024-07-16 03:56:08 | 2024-07-16 03:57:23 | 江苏东方九天新能源材料有限公司 |  | 秦海波 |  | 1 | 0.254 | 0 | 102.4 | 1 | JL002403004121/3 | 1：排刀规格 102.4*6海金杜门 SPCC-Ni 镍层：A面1.9um / B面 0.38um，注：1.成品表面不允许有擦划伤 顶压伤 刀印 油污 2.成品按顺时针摆放，每一片用3*3MM的木条隔开，厚度公差+/-0.01mm，宽度公差+/-0.13mm | 1 |  | 是 | 是 | 1 | 3
分剪 | JL002403004121/2 | JL002403004121 | 东方分剪5# | 合格 | 合格品 | 甲 | 秦海波 | 0 | 328 |  | 0 | 0.254 | 102.4 | 1：排刀规格 102.4*6海金杜门 SPCC-Ni 镍层：A面1.9um / B面 0.38um，注：1.成品表面不允许有擦划伤 顶压伤 刀印 油污 2.成品按顺时针摆放，每一片用3*3MM的木条隔开，厚度公差+/-0.01mm，宽度公差+/-0.13mm |  | 31310013 | 镍钝化卷 | 0.254-SPCC | 31320013 | 镍钝化分切带 | 0.254-SPCC |  | 10 | MO001638 | MO001638-003-02 | FJ001 | 分剪模板 | 2108 | 2024-07-15 | 2024-07-15 | 3 | 2024-07-16 03:56:08 | 2024-07-16 03:57:23 | 江苏东方九天新能源材料有限公司 |  | 秦海波 |  | 1 | 0.254 | 0 | 102.4 | 1 | JL002403004121/2 | 1：排刀规格 102.4*6海金杜门 SPCC-Ni 镍层：A面1.9um / B面 0.38um，注：1.成品表面不允许有擦划伤 顶压伤 刀印 油污 2.成品按顺时针摆放，每一片用3*3MM的木条隔开，厚度公差+/-0.01mm，宽度公差+/-0.13mm | 1 |  | 是 | 是 | 1 | 3
分剪 | JL002403004121/1 | JL002403004121 | 东方分剪5# | 合格 | 合格品 | 甲 | 秦海波 | 0 | 326 |  | 0 | 0.254 | 102.4 | 1：排刀规格 102.4*6海金杜门 SPCC-Ni 镍层：A面1.9um / B面 0.38um，注：1.成品表面不允许有擦划伤 顶压伤 刀印 油污 2.成品按顺时针摆放，每一片用3*3MM的木条隔开，厚度公差+/-0.01mm，宽度公差+/-0.13mm |  | 31310013 | 镍钝化卷 | 0.254-SPCC | 31320013 | 镍钝化分切带 | 0.254-SPCC |  | 10 | MO001638 | MO001638-003-01 | FJ001 | 分剪模板 | 2108 | 2024-07-15 | 2024-07-15 | 3 | 2024-07-16 03:56:08 | 2024-07-16 03:57:23 | 江苏东方九天新能源材料有限公司 |  | 秦海波 |  | 1 | 0.254 | 0 | 102.4 | 1 | JL002403004121/1 | 1：排刀规格 102.4*6海金杜门 SPCC-Ni 镍层：A面1.9um / B面 0.38um，注：1.成品表面不允许有擦划伤 顶压伤 刀印 油污 2.成品按顺时针摆放，每一片用3*3MM的木条隔开，厚度公差+/-0.01mm，宽度公差+/-0.13mm | 1 |  | 是 | 是 | 1 | 3
最终平整 | JG122406023512 | JG1224060235 | 东方850平整 | 其他入库 | 协议品 | 甲 | 陈俊华,钱琨 | 340 | 340 | 1 | 600 | 0.1 | 760 | 平整 | R乳化斑(重),K孔洞(内100米传201.7-202.7MM9个1.06-1.7MM2),S色差(重) | 20100142 | 轧硬 | 0.4*760-SPCC | 30210015 | 光亮卷 | 0.1-SPCC |  | 60 | MO000945 | MO000945-009-01-02 | KSFW001 | 东方小品种钢前处理 0.67（昆山富维 厚度公差：0.660-0.670mm,光泽度大于150GU（横向、纵向），粗糙度：Ra0.2-0.45um.硬度：HV80-110） | 13470 | 2024-06-25 | 2024-07-05 | 2 | 2024-07-16 03:53:03 | 2024-07-16 03:56:15 | 江苏东方九天新能源材料有限公司 |  | 陈俊华 |  | 1 | 0.1 | 600 | 760 | 1 | JG122406023512 | 轧0.1，米数控制在23100-23200米，脱脂分一包10400米。 | 1 |  | 是 | 是 | 3407 | 9
最终平整 | JG122406023511 | JG1224060235 | 东方850平整 | 合格 | 让步接收 | 甲 | 陈俊华,钱琨 | 7060 | 7060 | 1 | 12400 | 0.1 | 760 | 平整 | 208.8米传752.5MM孔洞0.57平方毫米 | 20100142 | 轧硬 | 0.4*760-SPCC | 30210015 | 光亮卷 | 0.1-SPCC |  | 60 | MO000945 | MO000945-009-01-01 | KSFW001 | 东方小品种钢前处理 0.67（昆山富维 厚度公差：0.660-0.670mm,光泽度大于150GU（横向、纵向），粗糙度：Ra0.2-0.45um.硬度：HV80-110） | 13470 | 2024-06-25 | 2024-07-05 | 2 | 2024-07-16 03:53:03 | 2024-07-16 03:56:15 | 江苏东方九天新能源材料有限公司 |  | 陈俊华 |  | 1 | 0.1 | 12400 | 760 | 1 | JG122406023511 | 轧0.1，米数控制在23100-23200米，脱脂分一包10400米。 | 1 | ,S色差(重)K孔洞(208.8米传752.5MM0.57MM2) | 是 | 是 | 3407 | 9
最终冷轧 | JG1224060134 | JG1224060134 | 东方850轧机 | 合格 | 合格品 | 甲 | 何建 | 13490 | 13300 | 0.9859 | 23030 | 0.1 | 760 | 850轧机普光辊(Ra0.4-0.6μm)轧制0.1mm(0.4-0.25-0.15-0.115-0.1) |  | 20100142 | 轧硬 | 0.4*760-SPCC | 30210015 | 光亮卷 | 0.1-SPCC |  | 30 | MO000938 | MO000938-007 | KSFW001 | 东方小品种钢前处理 0.67（昆山富维 厚度公差：0.660-0.670mm,光泽度大于150GU（横向、纵向），粗糙度：Ra0.2-0.45um.硬度：HV80-110） | 13500 | 2024-06-24 | 2024-07-04 | 5 | 2024-07-16 03:52:38 | 2024-07-16 03:53:09 | 江苏东方九天新能源材料有限公司 | 192991 | 何建 |  |  | 0.4 | 5740 | 760 | 1 | JG1224060134 | 轧0.1，米数控制在23100-23200米，脱脂分一包10400米。 |  |  | 否 | 否 | 4007 | 7
一次脱脂 | JG12240703501 | JG1224070350 | 东方950脱脂2# | 合格 | 合格品 | 甲 | 韩成飞,周志平 | 4940 | 4940 | 1 | 2090 | 0.4 | 760 | 950-2脱脂 |  | 20100142 | 轧硬 | 0.4*760-SPCC | 30210004 | 光亮卷 | 0.125-SPCC |  | 10 | MO001554 | MO001554-004-01 | GLJ001 | 东方光亮卷前处理(0.4轧0.125mm) | 13545 | 2024-07-12 | 2024-07-12 | 5 | 2024-07-16 03:34:53 | 2024-07-16 03:36:37 | 江苏东方九天新能源材料有限公司 |  | 王建军 |  | 1 | 0.4 | 2090 | 760 | 1 | JG12240703501 | 脱脂分一包4.9t，2050米，合格报工，轧0.125，米数控制在6800-6900米，厚度公差0.115-0.125，轧机按照0.12的中值设定轧制。剩余一包8.6t脱脂结束后报工，报工报待处理。特别注意按照此要求操作。 |  |  |  |  | 6647 | 4
一次脱脂 | JG12240703502 | JG1224070350 | 东方950脱脂2# | 其他入库 | 半成品退库 | 甲 | 韩成飞,周志平 | 8595 | 8595 | 1 | 3650 | 0.4 | 760 | 950-2脱脂 |  | 20100142 | 轧硬 | 0.4*760-SPCC | 20500021 | 光亮卷半成品 | 0.4-SPCC |  | 10 | MO001554 | MO001554-004-02 | GLJ001 | 东方光亮卷前处理(0.4轧0.125mm) | 13545 | 2024-07-12 | 2024-07-12 | 5 | 2024-07-16 03:34:53 | 2024-07-16 03:36:37 | 江苏东方九天新能源材料有限公司 |  | 王建军 |  | 1 | 0.4 | 3650 | 760 | 1 | JG12240703502 | 脱脂分一包4.9t，2050米，合格报工，轧0.125，米数控制在6800-6900米，厚度公差0.115-0.125，轧机按照0.12的中值设定轧制。剩余一包8.6t脱脂结束后报工，报工报待处理。特别注意按照此要求操作。 | 1 |  | 是 | 是 | 6647 | 4
铬钝化 | JG12240602422 | JG12240602422 | 东方铬钝化950 | 合格 | 合格品 | 乙 | 李志祥 | 5780 | 5759 | 0.9964 | 10010 | 0.1 | 760 | 、 |  | 30210015 | 光亮卷 | 0.1-SPCC | 30110014 | 铬钝化卷 | 0.1-SPCC |  | 10 | MO001558 | MO001558-017 | GDH001 | 铬钝化模板 | 5780 | 2024-07-13 | 2024-07-13 | 3 | 2024-07-16 03:15:36 | 2024-07-16 03:16:03 | 江苏东方九天新能源材料有限公司 | 240382 | 李志祥 |  |  | 0.1 | 10070 | 760 | 1 | JG12240602422 |  | 1 | 乳化斑 色差 条印 | 是 | 是 | 1 | 17
最终平整 | JG12240602612 | JG1224060261 | 东方850平整 | 合格 | 让步接收 | 甲 | 陈俊华,钱琨 | 6420 | 6420 | 1 | 11080 | 0.1 | 760 | 平整 | 内100米传201.7-202.7mm9个1.06-1.7平方毫米 | 20100142 | 轧硬 | 0.4*760-SPCC | 30210015 | 光亮卷 | 0.1-SPCC |  | 60 | MO000946 | MO000946-001-02 | KSFW001 | 东方小品种钢前处理 0.67（昆山富维 厚度公差：0.660-0.670mm,光泽度大于150GU（横向、纵向），粗糙度：Ra0.2-0.45um.硬度：HV80-110） | 13110 | 2024-06-25 | 2024-07-05 | 2 | 2024-07-16 02:57:11 | 2024-07-16 02:58:31 | 江苏东方九天新能源材料有限公司 | 193118 | 陈俊华 |  |  | 0.1 | 11000 | 760 | 1 | JG12240602612 | 轧0.1，米数控制在22500-22600米，脱脂分一包9200米。 | 1 | R乳化斑(重),K孔洞(内100米传201.7-202.7MM9个1.06-1.7MM2),S色差(重) | 是 | 是 | 2083 | 1
铬钝化 | JG1224070100 | JG1224070100 | 东方铬钝化750 | 合格 | 让步接收 | 乙 | 李澍 | 6924 | 6923 | 0.9999 | 9570 | 0.15 | 610 | 镀铬80-100 | 白斑 辊印 色差 条印 | 30210011 | 光亮卷 | 0.15-SPCC | 30110011 | 铬钝化卷 | 0.15-SPCC |  | 10 | MO001639 | MO001639-008 | GDH001 | 铬钝化模板 | 6924 | 2024-07-15 | 2024-07-15 | 3 | 2024-07-16 02:57:32 | 2024-07-16 02:58:21 | 江苏东方九天新能源材料有限公司 | 243458 | 李澍 |  |  | 0.15 | 0 | 610 | 1 | JG1224070100 |  | 1 | 白斑 辊印 色差 条印 | 是 | 是 | 1 | 8
铬钝化 | JG1224070060 | JG1224070060 | 东方铬钝化750 | 合格 | 让步接收 | 乙 | 李澍 | 7100 | 7063 | 0.9948 | 9630 | 0.15 | 610 | 镀铬80-100 | 白斑 辊印 色差 条印 | 30210011 | 光亮卷 | 0.15-SPCC | 30110011 | 铬钝化卷 | 0.15-SPCC |  | 10 | MO001639 | MO001639-004 | GDH001 | 铬钝化模板 | 7100 | 2024-07-15 | 2024-07-15 | 3 | 2024-07-15 23:32:35 | 2024-07-16 02:56:26 | 江苏东方九天新能源材料有限公司 | 243454 | 李澍 |  |  | 0.15 | 0 | 610 | 1 | JG1224070060 |  | 1 | 白斑 辊印 色差 条印 | 是 | 是 | 204 | 4
分剪 | JL002403004122/6 | JL002403004122 | 东方分剪5# | 合格 | 合格品 | 甲 | 秦海波 | 0 | 324 |  | 0 | 0.254 | 102.4 | 1：排刀规格 102.4*6海金杜门 SPCC-Ni 镍层：A面1.9um / B面 0.38um，注：1.成品表面不允许有擦划伤 顶压伤 刀印 油污 2.成品按顺时针摆放，每一片用3*3MM的木条隔开，厚度公差+/-0.01mm，宽度公差+/-0.13mm |  | 31310013 | 镍钝化卷 | 0.254-SPCC | 31320013 | 镍钝化分切带 | 0.254-SPCC |  | 10 | MO001638 | MO001638-002-06 | FJ001 | 分剪模板 | 2104 | 2024-07-15 | 2024-07-15 | 3 | 2024-07-16 02:52:03 | 2024-07-16 02:54:10 | 江苏东方九天新能源材料有限公司 |  | 秦海波 |  | 1 | 0.254 | 0 | 102.4 | 1 | JL002403004122/6 | 1：排刀规格 102.4*6海金杜门 SPCC-Ni 镍层：A面1.9um / B面 0.38um，注：1.成品表面不允许有擦划伤 顶压伤 刀印 油污 2.成品按顺时针摆放，每一片用3*3MM的木条隔开，厚度公差+/-0.01mm，宽度公差+/-0.13mm | 1 |  | 是 | 是 | 2 | 2
分剪 | JL002403004122/5 | JL002403004122 | 东方分剪5# | 合格 | 合格品 | 甲 | 秦海波 | 0 | 328 |  | 0 | 0.254 | 102.4 | 1：排刀规格 102.4*6海金杜门 SPCC-Ni 镍层：A面1.9um / B面 0.38um，注：1.成品表面不允许有擦划伤 顶压伤 刀印 油污 2.成品按顺时针摆放，每一片用3*3MM的木条隔开，厚度公差+/-0.01mm，宽度公差+/-0.13mm |  | 31310013 | 镍钝化卷 | 0.254-SPCC | 31320013 | 镍钝化分切带 | 0.254-SPCC |  | 10 | MO001638 | MO001638-002-05 | FJ001 | 分剪模板 | 2104 | 2024-07-15 | 2024-07-15 | 3 | 2024-07-16 02:52:03 | 2024-07-16 02:54:10 | 江苏东方九天新能源材料有限公司 |  | 秦海波 |  | 1 | 0.254 | 0 | 102.4 | 1 | JL002403004122/5 | 1：排刀规格 102.4*6海金杜门 SPCC-Ni 镍层：A面1.9um / B面 0.38um，注：1.成品表面不允许有擦划伤 顶压伤 刀印 油污 2.成品按顺时针摆放，每一片用3*3MM的木条隔开，厚度公差+/-0.01mm，宽度公差+/-0.13mm | 1 |  | 是 | 是 | 2 | 2
分剪 | JL002403004122/4 | JL002403004122 | 东方分剪5# | 合格 | 合格品 | 甲 | 秦海波 | 0 | 328 |  | 0 | 0.254 | 102.4 | 1：排刀规格 102.4*6海金杜门 SPCC-Ni 镍层：A面1.9um / B面 0.38um，注：1.成品表面不允许有擦划伤 顶压伤 刀印 油污 2.成品按顺时针摆放，每一片用3*3MM的木条隔开，厚度公差+/-0.01mm，宽度公差+/-0.13mm |  | 31310013 | 镍钝化卷 | 0.254-SPCC | 31320013 | 镍钝化分切带 | 0.254-SPCC |  | 10 | MO001638 | MO001638-002-04 | FJ001 | 分剪模板 | 2104 | 2024-07-15 | 2024-07-15 | 3 | 2024-07-16 02:52:03 | 2024-07-16 02:54:10 | 江苏东方九天新能源材料有限公司 |  | 秦海波 |  | 1 | 0.254 | 0 | 102.4 | 1 | JL002403004122/4 | 1：排刀规格 102.4*6海金杜门 SPCC-Ni 镍层：A面1.9um / B面 0.38um，注：1.成品表面不允许有擦划伤 顶压伤 刀印 油污 2.成品按顺时针摆放，每一片用3*3MM的木条隔开，厚度公差+/-0.01mm，宽度公差+/-0.13mm | 1 |  | 是 | 是 | 2 | 2
分剪 | JL002403004122/3 | JL002403004122 | 东方分剪5# | 合格 | 合格品 | 甲 | 秦海波 | 0 | 326 |  | 0 | 0.254 | 102.4 | 1：排刀规格 102.4*6海金杜门 SPCC-Ni 镍层：A面1.9um / B面 0.38um，注：1.成品表面不允许有擦划伤 顶压伤 刀印 油污 2.成品按顺时针摆放，每一片用3*3MM的木条隔开，厚度公差+/-0.01mm，宽度公差+/-0.13mm |  | 31310013 | 镍钝化卷 | 0.254-SPCC | 31320013 | 镍钝化分切带 | 0.254-SPCC |  | 10 | MO001638 | MO001638-002-03 | FJ001 | 分剪模板 | 2104 | 2024-07-15 | 2024-07-15 | 3 | 2024-07-16 02:52:03 | 2024-07-16 02:54:10 | 江苏东方九天新能源材料有限公司 |  | 秦海波 |  | 1 | 0.254 | 0 | 102.4 | 1 | JL002403004122/3 | 1：排刀规格 102.4*6海金杜门 SPCC-Ni 镍层：A面1.9um / B面 0.38um，注：1.成品表面不允许有擦划伤 顶压伤 刀印 油污 2.成品按顺时针摆放，每一片用3*3MM的木条隔开，厚度公差+/-0.01mm，宽度公差+/-0.13mm | 1 |  | 是 | 是 | 2 | 2
分剪 | JL002403004122/2 | JL002403004122 | 东方分剪5# | 合格 | 合格品 | 甲 | 秦海波 | 0 | 328 |  | 0 | 0.254 | 102.4 | 1：排刀规格 102.4*6海金杜门 SPCC-Ni 镍层：A面1.9um / B面 0.38um，注：1.成品表面不允许有擦划伤 顶压伤 刀印 油污 2.成品按顺时针摆放，每一片用3*3MM的木条隔开，厚度公差+/-0.01mm，宽度公差+/-0.13mm |  | 31310013 | 镍钝化卷 | 0.254-SPCC | 31320013 | 镍钝化分切带 | 0.254-SPCC |  | 10 | MO001638 | MO001638-002-02 | FJ001 | 分剪模板 | 2104 | 2024-07-15 | 2024-07-15 | 3 | 2024-07-16 02:52:03 | 2024-07-16 02:54:10 | 江苏东方九天新能源材料有限公司 |  | 秦海波 |  | 1 | 0.254 | 0 | 102.4 | 1 | JL002403004122/2 | 1：排刀规格 102.4*6海金杜门 SPCC-Ni 镍层：A面1.9um / B面 0.38um，注：1.成品表面不允许有擦划伤 顶压伤 刀印 油污 2.成品按顺时针摆放，每一片用3*3MM的木条隔开，厚度公差+/-0.01mm，宽度公差+/-0.13mm | 1 |  | 是 | 是 | 2 | 2
分剪 | JL002403004122/1 | JL002403004122 | 东方分剪5# | 合格 | 合格品 | 甲 | 秦海波 | 0 | 328 |  | 0 | 0.254 | 102.4 | 1：排刀规格 102.4*6海金杜门 SPCC-Ni 镍层：A面1.9um / B面 0.38um，注：1.成品表面不允许有擦划伤 顶压伤 刀印 油污 2.成品按顺时针摆放，每一片用3*3MM的木条隔开，厚度公差+/-0.01mm，宽度公差+/-0.13mm |  | 31310013 | 镍钝化卷 | 0.254-SPCC | 31320013 | 镍钝化分切带 | 0.254-SPCC |  | 10 | MO001638 | MO001638-002-01 | FJ001 | 分剪模板 | 2104 | 2024-07-15 | 2024-07-15 | 3 | 2024-07-16 02:52:03 | 2024-07-16 02:54:10 | 江苏东方九天新能源材料有限公司 |  | 秦海波 |  | 1 | 0.254 | 0 | 102.4 | 1 | JL002403004122/1 | 1：排刀规格 102.4*6海金杜门 SPCC-Ni 镍层：A面1.9um / B面 0.38um，注：1.成品表面不允许有擦划伤 顶压伤 刀印 油污 2.成品按顺时针摆放，每一片用3*3MM的木条隔开，厚度公差+/-0.01mm，宽度公差+/-0.13mm | 1 |  | 是 | 是 | 2 | 2
最终退火 | JG12240602401 | JG1224060240 | 东方7# | 合格 |  | 乙 | 李楷文,袁亚东,张天圣 | 7515 | 7515 | 1 | 13000 | 0.1 | 760 | 退火（590℃） |  | 20100142 | 轧硬 | 0.4*760-SPCC | 30210015 | 光亮卷 | 0.1-SPCC |  | 50 | MO000945 | MO000945-028-01 | KSFW001 | 东方小品种钢前处理 0.67（昆山富维 厚度公差：0.660-0.670mm,光泽度大于150GU（横向、纵向），粗糙度：Ra0.2-0.45um.硬度：HV80-110） | 13580 | 2024-06-25 | 2024-07-05 | 2 | 2024-07-14 11:35:11 | 2024-07-16 02:53:07 | 江苏东方九天新能源材料有限公司 | 193109 | 张天圣 | 张天圣 |  | 0.1 | 13000 | 760 | 1 | JG12240602401 | 轧0.1，米数控制在23100-23200米，脱脂分一包10400米。 |  |  |  |  | 4741 | 28
最终退火 | JG12240602502 | JG1224060250 | 东方7# | 合格 |  | 乙 | 李楷文,袁亚东,张天圣 | 7140 | 7140 | 1 | 12400 | 0.1 | 760 | 退火（590℃） |  | 20100142 | 轧硬 | 0.4*760-SPCC | 30210015 | 光亮卷 | 0.1-SPCC |  | 50 | MO000945 | MO000945-010-02 | KSFW001 | 东方小品种钢前处理 0.67（昆山富维 厚度公差：0.660-0.670mm,光泽度大于150GU（横向、纵向），粗糙度：Ra0.2-0.45um.硬度：HV80-110） | 13470 | 2024-06-25 | 2024-07-05 | 2 | 2024-07-14 11:35:11 | 2024-07-16 02:53:07 | 江苏东方九天新能源材料有限公司 | 193090 | 张天圣 | 张天圣 |  | 0.1 | 12400 | 760 | 1 | JG12240602502 | 轧0.1，米数控制在23100-23200米，脱脂分一包10400米。 |  |  |  |  | 5589 | 10
最终退火 | JG12240602501 | JG1224060250 | 东方7# | 合格 |  | 乙 | 李楷文,袁亚东,张天圣 | 6170 | 6170 | 1 | 10650 | 0.1 | 760 | 退火（590℃） |  | 20100142 | 轧硬 | 0.4*760-SPCC | 30210015 | 光亮卷 | 0.1-SPCC |  | 50 | MO000945 | MO000945-010-01 | KSFW001 | 东方小品种钢前处理 0.67（昆山富维 厚度公差：0.660-0.670mm,光泽度大于150GU（横向、纵向），粗糙度：Ra0.2-0.45um.硬度：HV80-110） | 13470 | 2024-06-25 | 2024-07-05 | 2 | 2024-07-14 11:35:11 | 2024-07-16 02:53:07 | 江苏东方九天新能源材料有限公司 | 193090 | 张天圣 | 张天圣 |  | 0.1 | 10650 | 760 | 1 | JG12240602501 | 轧0.1，米数控制在23100-23200米，脱脂分一包10400米。 |  |  |  |  | 5589 | 10
最终退火 | JG12240550651 | JG1224055065 | 东方20# | 合格 |  | 乙 | 李楷文,袁亚东,张天圣 | 5100 | 5100 | 1 | 8980 | 0.1 | 760 | 退火（590℃） |  | 20100142 | 轧硬 | 0.4*760-SPCC | 30210015 | 光亮卷 | 0.1-SPCC |  | 50 | MO000770 | MO000770-001-01 | KSFW001 | 东方小品种钢前处理 0.67（昆山富维 厚度公差：0.660-0.670mm,光泽度大于150GU（横向、纵向），粗糙度：Ra0.2-0.45um.硬度：HV80-110） | 13425 | 2024-06-17 | 2024-06-27 | 2 | 2024-07-14 11:35:11 | 2024-07-16 02:53:07 | 江苏东方九天新能源材料有限公司 | 187645 | 张天圣 | 张天圣 |  | 0.1 | 8980 | 760 | 1 | JG12240550651 | 轧0.1，米数控制在23200-23300米，脱脂分一包10400米。 |  |  | 否 | 否 | 3948 | 1
一次脱脂 | JG12240703521 | JG1224070352 | 东方950脱脂2# | 合格 | 合格品 | 甲 | 韩成飞,周志平 | 4910 | 4910 | 1 | 2090 | 0.4 | 760 | 950-2脱脂 |  | 20100142 | 轧硬 | 0.4*760-SPCC | 30210004 | 光亮卷 | 0.125-SPCC |  | 10 | MO001554 | MO001554-006-01 | GLJ001 | 东方光亮卷前处理(0.4轧0.125mm) | 13500 | 2024-07-12 | 2024-07-12 | 5 | 2024-07-16 02:47:08 | 2024-07-16 02:48:50 | 江苏东方九天新能源材料有限公司 |  | 王建军 |  | 1 | 0.4 | 2090 | 760 | 1 | JG12240703521 | 脱脂分一包4.9t，2050米，合格报工，轧0.125，米数控制在6800-6900米，厚度公差0.115-0.125，轧机按照0.12的中值设定轧制。剩余一包8.6t脱脂结束后报工，报工报待处理。特别注意按照此要求操作。 |  |  |  |  | 5237 | 6
一次脱脂 | JG12240703522 | JG1224070352 | 东方950脱脂2# | 其他入库 | 半成品退库 | 甲 | 韩成飞,周志平 | 8500 | 8500 | 1 | 3600 | 0.4 | 760 | 950-2脱脂 |  | 20100142 | 轧硬 | 0.4*760-SPCC | 20500021 | 光亮卷半成品 | 0.4-SPCC |  | 10 | MO001554 | MO001554-006-02 | GLJ001 | 东方光亮卷前处理(0.4轧0.125mm) | 13500 | 2024-07-12 | 2024-07-12 | 5 | 2024-07-16 02:47:08 | 2024-07-16 02:48:50 | 江苏东方九天新能源材料有限公司 |  | 王建军 |  | 1 | 0.4 | 3600 | 760 | 1 | JG12240703522 | 脱脂分一包4.9t，2050米，合格报工，轧0.125，米数控制在6800-6900米，厚度公差0.115-0.125，轧机按照0.12的中值设定轧制。剩余一包8.6t脱脂结束后报工，报工报待处理。特别注意按照此要求操作。 | 1 |  | 是 | 是 | 5237 | 6
一次退火 | JG1224060147 | JG1224060147 | 东方8# | 合格 |  | 甲 | 程新华,李龙礼 | 12630 | 12630 | 1 | 5740 | 0.4 | 710 | 退火 装炉量20T-45T(620℃),装炉量>45T (630℃） |  | 20100028 | 轧硬 | 0.4*710-SPCC | 30210015 | 光亮卷 | 0.1-SPCC |  | 20 | MO001177 | MO001177-001 | GLJ003 | 光亮卷前处理 模板 | 12655 | 2024-07-04 | 2024-07-14 | 5 | 2024-07-07 15:04:05 | 2024-07-16 02:44:05 | 江苏东方九天新能源材料有限公司 | 204376 | 张天圣 | 张天圣 |  | 0.4 | 5740 | 710 | 1 | JG1224060147 | 轧0.1，米数控制在23300-23400米，脱脂分一包10400米。 |  |  | 否 | 否 | 8996 | 1
一次退火 | JG1224060121 | JG1224060121 | 东方8# | 合格 |  | 甲 | 程新华,李龙礼 | 9835 | 9835 | 1 | 4470 | 0.4 | 710 | 退火 装炉量20T-45T(620℃),装炉量>45T (630℃） |  | 20100028 | 轧硬 | 0.4*710-SPCC | 30210015 | 光亮卷 | 0.1-SPCC |  | 20 | MO001176 | MO001176-003 | GLJ003 | 光亮卷前处理 模板 | 9835 | 2024-07-04 | 2024-07-14 | 5 | 2024-07-07 15:04:05 | 2024-07-16 02:44:05 | 江苏东方九天新能源材料有限公司 | 204369 | 张天圣 | 张天圣 |  | 0.4 | 4470 | 710 | 1 | JG1224060121 | 轧0.1，米数控制在18200-18300米，脱脂平均分包。 |  |  | 否 | 否 | 6231 | 3
一次退火 | JG1224060122 | JG1224060122 | 东方8# | 合格 |  | 甲 | 程新华,李龙礼 | 9825 | 9825 | 1 | 4470 | 0.4 | 710 | 退火 装炉量20T-45T(620℃),装炉量>45T (630℃） |  | 20100028 | 轧硬 | 0.4*710-SPCC | 30210015 | 光亮卷 | 0.1-SPCC |  | 20 | MO001176 | MO001176-001 | GLJ003 | 光亮卷前处理 模板 | 9850 | 2024-07-04 | 2024-07-14 | 5 | 2024-07-07 15:04:05 | 2024-07-16 02:44:05 | 江苏东方九天新能源材料有限公司 | 204367 | 张天圣 | 张天圣 |  | 0.4 | 4470 | 710 | 1 | JG1224060122 | 轧0.1，米数控制在18200-18300米，脱脂平均分包。 |  |  | 否 | 否 | 9774 | 1
一次退火 | JG1224060146 | JG1224060146 | 东方11# | 合格 |  | 甲 | 程新华,李龙礼 | 11670 | 11670 | 1 | 4950 | 0.4 | 760 | 退火 装炉量20T-45T(620℃),装炉量>45T (630℃） |  | 20100142 | 轧硬 | 0.4*760-SPCC | 30210015 | 光亮卷 | 0.1-SPCC |  | 20 | MO000948 | MO000948-002 | XPZG001 | 小品种钢前处理模板 | 11685 | 2024-06-25 | 2024-07-05 | 5 | 2024-07-07 15:04:05 | 2024-07-16 02:44:05 | 江苏东方九天新能源材料有限公司 | 193160 | 张天圣 | 张天圣 |  | 0.4 | 4950 | 760 | 1 | JG1224060146 | 轧0.1，米数控制在11900-20000米，脱脂分一包9300米。 |  |  | 否 | 否 | 4934 | 2
最终平整 | JG12240602592 | JG1224060259 | 东方850平整 | 合格 | 合格品 | 甲 | 陈俊华,钱琨 | 5600 | 5590 | 0.9982 | 9900 | 0.1 | 760 | 平整 |  | 20100142 | 轧硬 | 0.4*760-SPCC | 30210015 | 光亮卷 | 0.1-SPCC |  | 60 | MO000947 | MO000947-016-02 | KSFW001 | 东方小品种钢前处理 0.67（昆山富维 厚度公差：0.660-0.670mm,光泽度大于150GU（横向、纵向），粗糙度：Ra0.2-0.45um.硬度：HV80-110） | 13075 | 2024-06-25 | 2024-07-05 | 2 | 2024-07-16 02:30:24 | 2024-07-16 02:31:29 | 江苏东方九天新能源材料有限公司 | 193154 | 陈俊华 |  |  | 0.1 | 9850 | 760 | 1 | JG12240602592 | 轧0.1，米数控制在22200-22300米，脱脂分一包9200米。 | 1 | S色差(重) | 是 | 是 | 2686 | 16
最终脱脂 | JG12240601452 | JG1224060145 | 东方950脱脂1# | 合格 | 合格品 | 甲 | 关莫平,王建军 | 5615 | 5615 | 1 | 9540 | 0.1 | 760 | 脱脂（950-1） |  | 20100142 | 轧硬 | 0.4*760-SPCC | 30210015 | 光亮卷 | 0.1-SPCC |  | 40 | MO000948 | MO000948-001-02 | KSFW001 | 东方小品种钢前处理 0.67（昆山富维 厚度公差：0.660-0.670mm,光泽度大于150GU（横向、纵向），粗糙度：Ra0.2-0.45um.硬度：HV80-110） | 11685 | 2024-06-25 | 2024-07-05 | 2 | 2024-07-16 02:06:17 | 2024-07-16 02:23:41 | 江苏东方九天新能源材料有限公司 |  | 王建军 |  | 1 | 0.1 | 9540 | 760 | 1 | JG12240601452 | 轧0.1，米数控制在11900-20000米，脱脂分一包9300米。 |  |  |  |  | 12687 | 1
最终脱脂 | JG12240601451 | JG1224060145 | 东方950脱脂1# | 合格 | 合格品 | 甲 | 关莫平,王建军 | 5865 | 5865 | 1 | 10000 | 0.1 | 760 | 脱脂（950-1） |  | 20100142 | 轧硬 | 0.4*760-SPCC | 30210015 | 光亮卷 | 0.1-SPCC |  | 40 | MO000948 | MO000948-001-01 | KSFW001 | 东方小品种钢前处理 0.67（昆山富维 厚度公差：0.660-0.670mm,光泽度大于150GU（横向、纵向），粗糙度：Ra0.2-0.45um.硬度：HV80-110） | 11685 | 2024-06-25 | 2024-07-05 | 2 | 2024-07-16 02:06:17 | 2024-07-16 02:23:41 | 江苏东方九天新能源材料有限公司 |  | 王建军 |  | 1 | 0.1 | 10000 | 760 | 1 | JG12240601451 | 轧0.1，米数控制在11900-20000米，脱脂分一包9300米。 |  |  |  |  | 12687 | 1
分剪 | JL002403004112/6 | JL002403004112 | 东方分剪5# | 合格 | 合格品 | 甲 | 秦海波 | 0 | 360 |  | 0 | 0.254 | 102.4 | 1：排刀规格 102.4*6海金杜门 SPCC-Ni 镍层：A面1.9um / B面 0.38um，注：1.成品表面不允许有擦划伤 顶压伤 刀印 油污 2.成品按顺时针摆放，每一片用3*3MM的木条隔开，厚度公差+/-0.01mm，宽度公差+/-0.13mm |  | 31310013 | 镍钝化卷 | 0.254-SPCC | 31320013 | 镍钝化分切带 | 0.254-SPCC |  | 10 | MO001638 | MO001638-001-06 | FJ001 | 分剪模板 | 2302 | 2024-07-15 | 2024-07-15 | 3 | 2024-07-16 02:08:39 | 2024-07-16 02:09:37 | 江苏东方九天新能源材料有限公司 |  | 秦海波 |  | 1 | 0.254 | 0 | 102.4 | 1 | JL002403004112/6 | 1：排刀规格 102.4*6海金杜门 SPCC-Ni 镍层：A面1.9um / B面 0.38um，注：1.成品表面不允许有擦划伤 顶压伤 刀印 油污 2.成品按顺时针摆放，每一片用3*3MM的木条隔开，厚度公差+/-0.01mm，宽度公差+/-0.13mm | 1 |  | 是 | 是 | 1 | 1
分剪 | JL002403004112/5 | JL002403004112 | 东方分剪5# | 合格 | 合格品 | 甲 | 秦海波 | 0 | 362 |  | 0 | 0.254 | 102.4 | 1：排刀规格 102.4*6海金杜门 SPCC-Ni 镍层：A面1.9um / B面 0.38um，注：1.成品表面不允许有擦划伤 顶压伤 刀印 油污 2.成品按顺时针摆放，每一片用3*3MM的木条隔开，厚度公差+/-0.01mm，宽度公差+/-0.13mm |  | 31310013 | 镍钝化卷 | 0.254-SPCC | 31320013 | 镍钝化分切带 | 0.254-SPCC |  | 10 | MO001638 | MO001638-001-05 | FJ001 | 分剪模板 | 2302 | 2024-07-15 | 2024-07-15 | 3 | 2024-07-16 02:08:39 | 2024-07-16 02:09:37 | 江苏东方九天新能源材料有限公司 |  | 秦海波 |  | 1 | 0.254 | 0 | 102.4 | 1 | JL002403004112/5 | 1：排刀规格 102.4*6海金杜门 SPCC-Ni 镍层：A面1.9um / B面 0.38um，注：1.成品表面不允许有擦划伤 顶压伤 刀印 油污 2.成品按顺时针摆放，每一片用3*3MM的木条隔开，厚度公差+/-0.01mm，宽度公差+/-0.13mm | 1 |  | 是 | 是 | 1 | 1
分剪 | JL002403004112/4 | JL002403004112 | 东方分剪5# | 合格 | 合格品 | 甲 | 秦海波 | 0 | 363 |  | 0 | 0.254 | 102.4 | 1：排刀规格 102.4*6海金杜门 SPCC-Ni 镍层：A面1.9um / B面 0.38um，注：1.成品表面不允许有擦划伤 顶压伤 刀印 油污 2.成品按顺时针摆放，每一片用3*3MM的木条隔开，厚度公差+/-0.01mm，宽度公差+/-0.13mm |  | 31310013 | 镍钝化卷 | 0.254-SPCC | 31320013 | 镍钝化分切带 | 0.254-SPCC |  | 10 | MO001638 | MO001638-001-04 | FJ001 | 分剪模板 | 2302 | 2024-07-15 | 2024-07-15 | 3 | 2024-07-16 02:08:39 | 2024-07-16 02:09:37 | 江苏东方九天新能源材料有限公司 |  | 秦海波 |  | 1 | 0.254 | 0 | 102.4 | 1 | JL002403004112/4 | 1：排刀规格 102.4*6海金杜门 SPCC-Ni 镍层：A面1.9um / B面 0.38um，注：1.成品表面不允许有擦划伤 顶压伤 刀印 油污 2.成品按顺时针摆放，每一片用3*3MM的木条隔开，厚度公差+/-0.01mm，宽度公差+/-0.13mm | 1 |  | 是 | 是 | 1 | 1
分剪 | JL002403004112/3 | JL002403004112 | 东方分剪5# | 合格 | 合格品 | 甲 | 秦海波 | 0 | 364 |  | 0 | 0.254 | 102.4 | 1：排刀规格 102.4*6海金杜门 SPCC-Ni 镍层：A面1.9um / B面 0.38um，注：1.成品表面不允许有擦划伤 顶压伤 刀印 油污 2.成品按顺时针摆放，每一片用3*3MM的木条隔开，厚度公差+/-0.01mm，宽度公差+/-0.13mm |  | 31310013 | 镍钝化卷 | 0.254-SPCC | 31320013 | 镍钝化分切带 | 0.254-SPCC |  | 10 | MO001638 | MO001638-001-03 | FJ001 | 分剪模板 | 2302 | 2024-07-15 | 2024-07-15 | 3 | 2024-07-16 02:08:39 | 2024-07-16 02:09:37 | 江苏东方九天新能源材料有限公司 |  | 秦海波 |  | 1 | 0.254 | 0 | 102.4 | 1 | JL002403004112/3 | 1：排刀规格 102.4*6海金杜门 SPCC-Ni 镍层：A面1.9um / B面 0.38um，注：1.成品表面不允许有擦划伤 顶压伤 刀印 油污 2.成品按顺时针摆放，每一片用3*3MM的木条隔开，厚度公差+/-0.01mm，宽度公差+/-0.13mm | 1 |  | 是 | 是 | 1 | 1
分剪 | JL002403004112/2 | JL002403004112 | 东方分剪5# | 合格 | 合格品 | 甲 | 秦海波 | 0 | 365 |  | 0 | 0.254 | 102.4 | 1：排刀规格 102.4*6海金杜门 SPCC-Ni 镍层：A面1.9um / B面 0.38um，注：1.成品表面不允许有擦划伤 顶压伤 刀印 油污 2.成品按顺时针摆放，每一片用3*3MM的木条隔开，厚度公差+/-0.01mm，宽度公差+/-0.13mm |  | 31310013 | 镍钝化卷 | 0.254-SPCC | 31320013 | 镍钝化分切带 | 0.254-SPCC |  | 10 | MO001638 | MO001638-001-02 | FJ001 | 分剪模板 | 2302 | 2024-07-15 | 2024-07-15 | 3 | 2024-07-16 02:08:39 | 2024-07-16 02:09:37 | 江苏东方九天新能源材料有限公司 |  | 秦海波 |  | 1 | 0.254 | 0 | 102.4 | 1 | JL002403004112/2 | 1：排刀规格 102.4*6海金杜门 SPCC-Ni 镍层：A面1.9um / B面 0.38um，注：1.成品表面不允许有擦划伤 顶压伤 刀印 油污 2.成品按顺时针摆放，每一片用3*3MM的木条隔开，厚度公差+/-0.01mm，宽度公差+/-0.13mm | 1 |  | 是 | 是 | 1 | 1
分剪 | JL002403004112/1 | JL002403004112 | 东方分剪5# | 合格 | 合格品 | 甲 | 秦海波 | 0 | 365 |  | 0 | 0.254 | 102.4 | 1：排刀规格 102.4*6海金杜门 SPCC-Ni 镍层：A面1.9um / B面 0.38um，注：1.成品表面不允许有擦划伤 顶压伤 刀印 油污 2.成品按顺时针摆放，每一片用3*3MM的木条隔开，厚度公差+/-0.01mm，宽度公差+/-0.13mm |  | 31310013 | 镍钝化卷 | 0.254-SPCC | 31320013 | 镍钝化分切带 | 0.254-SPCC |  | 10 | MO001638 | MO001638-001-01 | FJ001 | 分剪模板 | 2302 | 2024-07-15 | 2024-07-15 | 3 | 2024-07-16 02:08:39 | 2024-07-16 02:09:36 | 江苏东方九天新能源材料有限公司 |  | 秦海波 |  | 1 | 0.254 | 0 | 102.4 | 1 | JL002403004112/1 | 1：排刀规格 102.4*6海金杜门 SPCC-Ni 镍层：A面1.9um / B面 0.38um，注：1.成品表面不允许有擦划伤 顶压伤 刀印 油污 2.成品按顺时针摆放，每一片用3*3MM的木条隔开，厚度公差+/-0.01mm，宽度公差+/-0.13mm | 1 |  | 是 | 是 | 1 | 1
铬钝化 | JG12240602342 | JG12240602342 | 东方铬钝化950 | 合格 | 让步接收 | 乙 | 李志祥 | 5840 | 5819 | 0.9964 | 10170 | 0.1 | 760 | / | 7544米操273mm孔洞大小0.35平方毫米，9529米操37mm孔洞大小0.27平方毫米， 辊印，乳化斑，抗拉低298 | 30210015 | 光亮卷 | 0.1-SPCC | 30110014 | 铬钝化卷 | 0.1-SPCC |  | 10 | MO001574 | MO001574-023 | GDH001 | 铬钝化模板 | 5840 | 2024-07-14 | 2024-07-14 | 3 | 2024-07-16 01:01:25 | 2024-07-16 02:07:06 | 江苏东方九天新能源材料有限公司 | 241389 | 李志祥 |  |  | 0.1 | 10180 | 760 | 1 | JG12240602342 |  | 1 | 7544米孔洞大小0.35操273 9529米孔洞大小0.27操37 辊印 乳化斑 | 是 | 是 | 66 | 23
一次脱脂 | JG12240703511 | JG1224070351 | 东方950脱脂2# | 合格 | 合格品 | 甲 | 韩成飞,周志平 | 4940 | 4940 | 1 | 2090 | 0.4 | 760 | 950-2脱脂 |  | 20100142 | 轧硬 | 0.4*760-SPCC | 30210004 | 光亮卷 | 0.125-SPCC |  | 10 | MO001554 | MO001554-005-01 | GLJ001 | 东方光亮卷前处理(0.4轧0.125mm) | 13485 | 2024-07-12 | 2024-07-12 | 5 | 2024-07-16 01:56:20 | 2024-07-16 01:57:59 | 江苏东方九天新能源材料有限公司 |  | 王建军 |  | 1 | 0.4 | 2090 | 760 | 1 | JG12240703511 | 脱脂分一包4.9t，2050米，合格报工，轧0.125，米数控制在6800-6900米，厚度公差0.115-0.125，轧机按照0.12的中值设定轧制。剩余一包8.6t脱脂结束后报工，报工报待处理。特别注意按照此要求操作。 |  |  |  |  | 2430 | 5
一次脱脂 | JG12240703512 | JG1224070351 | 东方950脱脂2# | 其他入库 | 半成品退库 | 甲 | 韩成飞,周志平 | 8545 | 8545 | 1 | 3630 | 0.4 | 760 | 950-2脱脂 |  | 20100142 | 轧硬 | 0.4*760-SPCC | 20500021 | 光亮卷半成品 | 0.4-SPCC |  | 10 | MO001554 | MO001554-005-02 | GLJ001 | 东方光亮卷前处理(0.4轧0.125mm) | 13485 | 2024-07-12 | 2024-07-12 | 5 | 2024-07-16 01:56:20 | 2024-07-16 01:57:59 | 江苏东方九天新能源材料有限公司 |  | 王建军 |  | 1 | 0.4 | 3630 | 760 | 1 | JG12240703512 | 脱脂分一包4.9t，2050米，合格报工，轧0.125，米数控制在6800-6900米，厚度公差0.115-0.125，轧机按照0.12的中值设定轧制。剩余一包8.6t脱脂结束后报工，报工报待处理。特别注意按照此要求操作。 | 1 |  | 是 | 是 | 2430 | 5
最终平整 | JG12240602402 | JG1224060240 | 东方850平整 | 合格 | 让步接收 | 甲 | 陈俊华,钱琨 | 5930 | 5900 | 0.9949 | 10250 | 0.1 | 760 | 平整 | 乳化斑(轻微),内101米传755.8mm孔洞1.34平方毫米 | 20100142 | 轧硬 | 0.4*760-SPCC | 30210015 | 光亮卷 | 0.1-SPCC |  | 60 | MO000945 | MO000945-028-02 | KSFW001 | 东方小品种钢前处理 0.67（昆山富维 厚度公差：0.660-0.670mm,光泽度大于150GU（横向、纵向），粗糙度：Ra0.2-0.45um.硬度：HV80-110） | 13580 | 2024-06-25 | 2024-07-05 | 2 | 2024-07-16 01:24:26 | 2024-07-16 01:25:44 | 江苏东方九天新能源材料有限公司 | 193109 | 陈俊华 |  |  | 0.1 | 10250 | 760 | 1 | JG12240602402 | 轧0.1，米数控制在23100-23200米，脱脂分一包10400米。 | 1 | R乳化斑(轻微),K孔洞(内101米传755.8MM1.34MM2) | 是 | 是 | 4741 | 28
一次脱脂 | JG12240703491 | JG1224070349 | 东方950脱脂2# | 合格 | 合格品 | 甲 | 韩成飞,周志平 | 4955 | 4955 | 1 | 2090 | 0.4 | 760 | 950-2脱脂 |  | 20100142 | 轧硬 | 0.4*760-SPCC | 30210004 | 光亮卷 | 0.125-SPCC |  | 10 | MO001554 | MO001554-003-01 | GLJ001 | 东方光亮卷前处理(0.4轧0.125mm) | 13530 | 2024-07-12 | 2024-07-12 | 5 | 2024-07-16 01:07:26 | 2024-07-16 01:09:54 | 江苏东方九天新能源材料有限公司 |  | 王建军 |  | 1 | 0.4 | 2090 | 760 | 1 | JG12240703491 | 脱脂分一包4.9t，2050米，合格报工，轧0.125，米数控制在6800-6900米，厚度公差0.115-0.125，轧机按照0.12的中值设定轧制。剩余一包8.6t脱脂结束后报工，报工报待处理。特别注意按照此要求操作。 |  |  |  |  | 4154 | 3
一次脱脂 | JG12240703492 | JG1224070349 | 东方950脱脂2# | 其他入库 | 半成品退库 | 甲 | 韩成飞,周志平 | 8565 | 8565 | 1 | 3640 | 0.4 | 760 | 950-2脱脂 |  | 20100142 | 轧硬 | 0.4*760-SPCC | 20500021 | 光亮卷半成品 | 0.4-SPCC |  | 10 | MO001554 | MO001554-003-02 | GLJ001 | 东方光亮卷前处理(0.4轧0.125mm) | 13530 | 2024-07-12 | 2024-07-12 | 5 | 2024-07-16 01:07:26 | 2024-07-16 01:09:54 | 江苏东方九天新能源材料有限公司 |  | 王建军 |  | 1 | 0.4 | 3640 | 760 | 1 | JG12240703492 | 脱脂分一包4.9t，2050米，合格报工，轧0.125，米数控制在6800-6900米，厚度公差0.115-0.125，轧机按照0.12的中值设定轧制。剩余一包8.6t脱脂结束后报工，报工报待处理。特别注意按照此要求操作。 | 1 |  | 是 | 是 | 4154 | 3
铬钝化 | JG12240602462 | JG12240602462 | 东方铬钝化950 | 合格 | 让步接收 | 乙 | 李志祥 | 5990 | 5795 | 0.9674 | 10170 | 0.1 | 760 | 、 | 7478米操450mm孔洞大小1.33平方毫米， 尾亮条印重 ，尾松花印 | 30210015 | 光亮卷 | 0.1-SPCC | 30110014 | 铬钝化卷 | 0.1-SPCC |  | 10 | MO001558 | MO001558-012 | GDH001 | 铬钝化模板 | 5990 | 2024-07-13 | 2024-07-13 | 3 | 2024-07-15 23:59:03 | 2024-07-16 01:00:42 | 江苏东方九天新能源材料有限公司 | 240370 | 李志祥 |  |  | 0.1 | 10480 | 760 | 1 | JG12240602462 |  | 1 | 7478米孔洞大小1.33操450 尾亮条印重 尾松花印 | 是 | 是 | 61 | 12
最终脱脂 | JG12240601382 | JG1224060138 | 东方950脱脂1# | 合格 | 合格品 | 甲 | 关莫平,王建军 | 5445 | 5445 | 1 | 9310 | 0.1 | 760 | 脱脂（950-1） |  | 20100142 | 轧硬 | 0.4*760-SPCC | 30210015 | 光亮卷 | 0.1-SPCC |  | 40 | MO000947 | MO000947-005-02 | KSFW001 | 东方小品种钢前处理 0.67（昆山富维 厚度公差：0.660-0.670mm,光泽度大于150GU（横向、纵向），粗糙度：Ra0.2-0.45um.硬度：HV80-110） | 12980 | 2024-06-25 | 2024-07-05 | 2 | 2024-07-15 23:30:24 | 2024-07-16 00:59:38 | 江苏东方九天新能源材料有限公司 |  | 王建军 |  | 1 | 0.1 | 9310 | 760 | 1 | JG12240601382 | 轧0.1，米数控制在22200-22300米，脱脂分一包9200米。 |  |  |  |  | 7145 | 5
最终脱脂 | JG12240601381 | JG1224060138 | 东方950脱脂1# | 合格 | 合格品 | 甲 | 关莫平,王建军 | 7130 | 7130 | 1 | 12200 | 0.1 | 760 | 脱脂（950-1） |  | 20100142 | 轧硬 | 0.4*760-SPCC | 30210015 | 光亮卷 | 0.1-SPCC |  | 40 | MO000947 | MO000947-005-01 | KSFW001 | 东方小品种钢前处理 0.67（昆山富维 厚度公差：0.660-0.670mm,光泽度大于150GU（横向、纵向），粗糙度：Ra0.2-0.45um.硬度：HV80-110） | 12980 | 2024-06-25 | 2024-07-05 | 2 | 2024-07-15 23:30:24 | 2024-07-16 00:59:38 | 江苏东方九天新能源材料有限公司 |  | 王建军 |  | 1 | 0.1 | 12200 | 760 | 1 | JG12240601381 | 轧0.1，米数控制在22200-22300米，脱脂分一包9200米。 |  |  |  |  | 7145 | 5
一次脱脂 | JG12240703681 | JG1224070368 | 东方950脱脂2# | 合格 | 合格品 | 甲 | 韩成飞,周志平 | 4915 | 4915 | 1 | 2090 | 0.4 | 760 | 950-2脱脂 |  | 20100142 | 轧硬 | 0.4*760-SPCC | 30210004 | 光亮卷 | 0.125-SPCC |  | 10 | MO001554 | MO001554-012-01 | GLJ001 | 东方光亮卷前处理(0.4轧0.125mm) | 13530 | 2024-07-12 | 2024-07-12 | 5 | 2024-07-16 00:07:34 | 2024-07-16 00:08:57 | 江苏东方九天新能源材料有限公司 |  | 王建军 |  | 1 | 0.4 | 2090 | 760 | 1 | JG12240703681 | 脱脂分一包4.9t，2050米，合格报工，轧0.125，米数控制在6800-6900米，厚度公差0.115-0.125，轧机按照0.12的中值设定轧制。剩余一包8.6t脱脂结束后报工，报工报待处理。特别注意按照此要求操作。 |  |  |  |  | 4206 | 12
一次脱脂 | JG12240703682 | JG1224070368 | 东方950脱脂2# | 其他入库 | 半成品退库 | 甲 | 韩成飞,周志平 | 8590 | 8590 | 1 | 3640 | 0.4 | 760 | 950-2脱脂 |  | 20100142 | 轧硬 | 0.4*760-SPCC | 20500021 | 光亮卷半成品 | 0.4-SPCC |  | 10 | MO001554 | MO001554-012-02 | GLJ001 | 东方光亮卷前处理(0.4轧0.125mm) | 13530 | 2024-07-12 | 2024-07-12 | 5 | 2024-07-16 00:07:34 | 2024-07-16 00:08:57 | 江苏东方九天新能源材料有限公司 |  | 王建军 |  | 1 | 0.4 | 3640 | 760 | 1 | JG12240703682 | 脱脂分一包4.9t，2050米，合格报工，轧0.125，米数控制在6800-6900米，厚度公差0.115-0.125，轧机按照0.12的中值设定轧制。剩余一包8.6t脱脂结束后报工，报工报待处理。特别注意按照此要求操作。 | 1 |  | 是 | 是 | 4206 | 12
铬钝化 | JG122405512311 | JG122405512311 | 东方铬钝化950 | 合格 | 让步接收 | 乙 | 李志祥 | 6770 | 6739 | 0.9954 | 11780 | 0.1 | 760 | / | 8774-8777米操174-271mm9个孔洞0.17-0.79平方毫米，乳化斑，6000米内边部轻微凹印 | 30210015 | 光亮卷 | 0.1-SPCC | 30110014 | 铬钝化卷 | 0.1-SPCC |  | 10 | MO001574 | MO001574-003 | GDH001 | 铬钝化模板 | 6770 | 2024-07-14 | 2024-07-14 | 3 | 2024-07-15 22:42:25 | 2024-07-15 23:57:26 | 江苏东方九天新能源材料有限公司 | 241361 | 李志祥 |  |  | 0.1 | 11820 | 760 | 1 | JG122405512311 |  | 1 | 8774-8777米9个孔洞大小0.17-0.79操0.17-0.79操174-271 乳化斑 6000米内边部轻微凹印 | 是 | 是 | 75 | 3
铬钝化 | JG1224060294 | JG1224060294 | 东方铬钝化750 | 合格 | 让步接收 | 乙 | 李澍 | 5340 | 5337 | 0.9994 | 7250 | 0.15 | 610 | 镀铬量80-100 | 白斑 辊印 色差 条印 | 30210011 | 光亮卷 | 0.15-SPCC | 30110011 | 铬钝化卷 | 0.15-SPCC |  | 10 | MO001594 | MO001594-009 | GDH001 | 铬钝化模板 | 5340 | 2024-07-14 | 2024-07-14 | 3 | 2024-07-15 23:31:55 | 2024-07-15 23:32:22 | 江苏东方九天新能源材料有限公司 | 242045 | 李澍 |  |  | 0.15 | 0 | 610 | 1 | JG1224060294 |  | 1 | 白斑 辊印 色差 条印 | 是 | 是 | 1 | 9
铬钝化 | JG1224070002 | JG1224070002 | 东方铬钝化750 | 合格 | 让步接收 | 乙 | 李澍 | 5300 | 5297 | 0.9994 | 7180 | 0.15 | 610 | 镀铬量80-100 | 白斑 辊印 色差 条印 | 30210011 | 光亮卷 | 0.15-SPCC | 30110011 | 铬钝化卷 | 0.15-SPCC |  | 10 | MO001594 | MO001594-008 | GDH001 | 铬钝化模板 | 5300 | 2024-07-14 | 2024-07-14 | 3 | 2024-07-15 21:48:21 | 2024-07-15 23:31:15 | 江苏东方九天新能源材料有限公司 | 242044 | 李澍 |  |  | 0.15 | 0 | 610 | 1 | JG1224070002 |  | 1 | 白斑 辊印 色差 条印 | 是 | 是 | 103 | 8
一次脱脂 | JG12240703661 | JG1224070366 | 东方950脱脂2# | 合格 | 合格品 | 甲 | 韩成飞,周志平 | 4940 | 4940 | 1 | 2090 | 0.4 | 760 | 950-2脱脂 |  | 20100142 | 轧硬 | 0.4*760-SPCC | 30210004 | 光亮卷 | 0.125-SPCC |  | 10 | MO001554 | MO001554-010-01 | GLJ001 | 东方光亮卷前处理(0.4轧0.125mm) | 13500 | 2024-07-12 | 2024-07-12 | 5 | 2024-07-15 22:50:24 | 2024-07-15 23:25:09 | 江苏东方九天新能源材料有限公司 |  | 周志平 |  | 1 | 0.4 | 2090 | 760 | 1 | JG12240703661 | 脱脂分一包4.9t，2050米，合格报工，轧0.125，米数控制在6800-6900米，厚度公差0.115-0.125，轧机按照0.12的中值设定轧制。剩余一包8.6t脱脂结束后报工，报工报待处理。特别注意按照此要求操作。 |  |  |  |  | 5126 | 10
一次脱脂 | JG12240703662 | JG1224070366 | 东方950脱脂2# | 其他入库 | 半成品退库 | 甲 | 韩成飞,周志平 | 8555 | 8555 | 1 | 3630 | 0.4 | 760 | 950-2脱脂 |  | 20100142 | 轧硬 | 0.4*760-SPCC | 20500021 | 光亮卷半成品 | 0.4-SPCC |  | 10 | MO001554 | MO001554-010-02 | GLJ001 | 东方光亮卷前处理(0.4轧0.125mm) | 13500 | 2024-07-12 | 2024-07-12 | 5 | 2024-07-15 22:50:24 | 2024-07-15 23:25:09 | 江苏东方九天新能源材料有限公司 |  | 周志平 |  | 1 | 0.4 | 3630 | 760 | 1 | JG12240703662 | 脱脂分一包4.9t，2050米，合格报工，轧0.125，米数控制在6800-6900米，厚度公差0.115-0.125，轧机按照0.12的中值设定轧制。剩余一包8.6t脱脂结束后报工，报工报待处理。特别注意按照此要求操作。 | 1 |  | 是 | 是 | 5126 | 10
最终冷轧 | JG1224060145 | JG1224060145 | 东方850轧机 | 合格 | 合格品 | 甲 | 吴宏林 | 11655 | 11600 | 0.9953 | 19540 | 0.1 | 760 | 850轧机普光辊(Ra0.4-0.6μm)轧制0.1mm(0.4-0.25-0.15-0.115-0.1) |  | 20100142 | 轧硬 | 0.4*760-SPCC | 30210015 | 光亮卷 | 0.1-SPCC |  | 30 | MO000948 | MO000948-001 | KSFW001 | 东方小品种钢前处理 0.67（昆山富维 厚度公差：0.660-0.670mm,光泽度大于150GU（横向、纵向），粗糙度：Ra0.2-0.45um.硬度：HV80-110） | 11685 | 2024-06-25 | 2024-07-05 | 2 | 2024-07-15 23:18:02 | 2024-07-15 23:18:37 | 江苏东方九天新能源材料有限公司 | 193159 | 吴宏林 |  |  | 0.4 | 4960 | 760 | 1 | JG1224060145 | 轧0.1，米数控制在11900-20000米，脱脂分一包9300米。 |  |  | 否 | 否 | 12687 | 1
铬钝化 | JG12240602712 | JG12240602712 | 东方铬钝化950 | 合格 | 合格品 | 甲 | 韩康 | 5210 | 5025 | 0.9645 | 8780 | 0.1 | 760 | / |  | 30210015 | 光亮卷 | 0.1-SPCC | 30110014 | 铬钝化卷 | 0.1-SPCC |  | 10 | MO001574 | MO001574-008 | GDH001 | 铬钝化模板 | 5210 | 2024-07-14 | 2024-07-14 | 3 | 2024-07-15 22:08:03 | 2024-07-15 22:39:30 | 江苏东方九天新能源材料有限公司 | 241374 | 孙槐兵 |  |  | 0.1 | 9180 | 760 | 1 | JG12240602712 |  | 1 |  | 是 | 是 | 31 | 8
铬钝化 | JG1224070005 | JG1224070005 | 东方铬钝化750 | 合格 | 让步接收 | 乙 | 李澍 | 5300 | 5277 | 0.9957 | 7290 | 0.15 | 610 | 镀铬量80-100 | 白斑 辊印 条印 | 30210011 | 光亮卷 | 0.15-SPCC | 30110011 | 铬钝化卷 | 0.15-SPCC |  | 10 | MO001539 | MO001539-005 | GDH001 | 铬钝化模板 | 5300 | 2024-07-12 | 2024-07-12 | 3 | 2024-07-15 21:47:23 | 2024-07-15 21:48:04 | 江苏东方九天新能源材料有限公司 | 238915 | 李澍 |  |  | 0.15 | 0 | 610 | 1 | JG1224070005 |  | 1 | 白斑 辊印 条印 | 是 | 是 | 1 | 5
切边 | JG1224060275112 | JG1224060275 | 东方分剪6# | 合格 | 合格品 | 乙 | 尹斌斌,张建勇 | 1950 | 1950 | 1 | 5300 | 0.1 | 475 | 改切时尾部150米剪去 |  | 20100142 | 轧硬 | 0.4*760-SPCC | 30210015 | 光亮卷 | 0.1-SPCC |  | 70 | MO000945 | MO000945-001-01-01-02 | KSFW001 | 东方小品种钢前处理 0.67（昆山富维 厚度公差：0.660-0.670mm,光泽度大于150GU（横向、纵向），粗糙度：Ra0.2-0.45um.硬度：HV80-110） | 13410 | 2024-06-25 | 2024-07-05 | 2 | 2024-07-15 21:33:46 | 2024-07-15 21:36:36 | 江苏东方九天新能源材料有限公司 |  | 陈俊华 |  | 1 | 0.1 | 5300 | 475 | 1 | JG1224060275112 | 轧0.1，米数控制在23100-23200米，脱脂分一包10400米。 | 1 |  | 是 | 是 | 1764 | 1
切边 | JG1224060275111 | JG1224060275 | 东方分剪6# | 合格 | 合格品 | 乙 | 尹斌斌,张建勇 | 1950 | 1950 | 1 | 5300 | 0.1 | 475 | 改切时尾部150米剪去 |  | 20100142 | 轧硬 | 0.4*760-SPCC | 30210015 | 光亮卷 | 0.1-SPCC |  | 70 | MO000945 | MO000945-001-01-01-01 | KSFW001 | 东方小品种钢前处理 0.67（昆山富维 厚度公差：0.660-0.670mm,光泽度大于150GU（横向、纵向），粗糙度：Ra0.2-0.45um.硬度：HV80-110） | 13410 | 2024-06-25 | 2024-07-05 | 2 | 2024-07-15 21:33:46 | 2024-07-15 21:36:36 | 江苏东方九天新能源材料有限公司 |  | 陈俊华 |  | 1 | 0.1 | 5300 | 475 | 1 | JG1224060275111 | 轧0.1，米数控制在23100-23200米，脱脂分一包10400米。 | 1 |  | 是 | 是 | 1764 | 1
铬钝化 | JG1224070014 | JG1224070014 | 东方铬钝化750 | 合格 | 让步接收 | 甲 | 周建锋 | 5322 | 5307 | 0.9972 | 7170 | 0.15 | 610 | 镀铬量80-100 | 白斑， 辊印， 条印， 白条印，色差，振纹，尾部公差高0.163mm | 30210011 | 光亮卷 | 0.15-SPCC | 30110011 | 铬钝化卷 | 0.15-SPCC |  | 10 | MO001594 | MO001594-002 | GDH001 | 铬钝化模板 | 5322 | 2024-07-14 | 2024-07-14 | 3 | 2024-07-15 20:08:43 | 2024-07-15 21:04:02 | 江苏东方九天新能源材料有限公司 | 242038 | 倪兵 |  |  | 0.15 | 7170 | 610 | 1 | JG1224070014 |  | 1 | 白斑 辊印 条印 白条印，色差，振纹 | 是 | 是 | 56 | 2
最终冷轧 | JG12240601261 | JG1224060126 | 东方850轧机 | 合格 | 合格品 | 乙 | 王厉 | 6830 | 6800 | 0.9956 | 11745 | 0.1 | 760 | 850轧机普光辊(Ra0.4-0.6μm)轧制0.1mm(0.4-0.25-0.15-0.115-0.1) |  | 20100142 | 轧硬 | 0.4*760-SPCC | 30210015 | 光亮卷 | 0.1-SPCC |  | 30 | MO000938 | MO000938-011-01 | KSFW001 | 东方小品种钢前处理 0.67（昆山富维 厚度公差：0.660-0.670mm,光泽度大于150GU（横向、纵向），粗糙度：Ra0.2-0.45um.硬度：HV80-110） | 13530 | 2024-06-24 | 2024-07-04 | 2 | 2024-07-15 20:20:03 | 2024-07-15 20:29:28 | 江苏东方九天新能源材料有限公司 | 192995 | 王厉 |  |  | 0.4 | 2900 | 760 | 1 | JG12240601261 | 轧0.1，米数控制在23100-23200米，脱脂分一包10400米。 |  |  | 否 | 否 | 3513 | 11
铬钝化 | JG1224070043 | JG1224070043 | 东方铬钝化750 | 合格 | 让步接收 | 甲 | 孙锋 | 7054 | 7055 | 1.0001 | 9640 | 0.15 | 610 | 镀铬80-100 | 白斑，辊印，条印，白条印，色差，振纹，9250/9255米横向19mm各1个孔洞0.11/0.11平方毫米 | 30210011 | 光亮卷 | 0.15-SPCC | 30110011 | 铬钝化卷 | 0.15-SPCC |  | 10 | MO001639 | MO001639-001 | GDH001 | 铬钝化模板 | 7054 | 2024-07-15 | 2024-07-15 | 3 | 2024-07-15 19:09:40 | 2024-07-15 20:08:22 | 江苏东方九天新能源材料有限公司 | 243451 | 倪兵 |  |  | 0.15 | 9570 | 610 | 1 | JG1224070043 |  | 1 | 白斑 辊印 条印 白条印，色差，振纹，9250/9255米横向19/19，大小0.11/0.11 | 是 | 是 | 59 | 1
铬钝化 | JG122406012822 | JG12240601282 | 东方铬钝化950 | 合格 | 让步接收 | 甲 | 韩康 | 2967 | 2967 | 1 | 5200 | 0.1 | 760 | / | 松花印 碎边 | 30210015 | 光亮卷 | 0.1-SPCC | 30110014 | 铬钝化卷 | 0.1-SPCC |  | 10 | MO001574 | MO001574-010-02 | GDH001 | 铬钝化模板 | 5870 | 2024-07-14 | 2024-07-14 | 3 | 2024-07-15 19:45:32 | 2024-07-15 19:47:46 | 江苏东方九天新能源材料有限公司 |  | 孙槐兵 |  | 1 | 0.1 | 5200 | 760 | 1 | JG122406012822 |  | 1 | S色差(色差 松花印 碎边) | 是 | 是 | 3 | 10
铬钝化 | JG122406012821 | JG12240601282 | 东方铬钝化950 | 合格 | 合格品 | 甲 | 韩康 | 1941 | 1941 | 1 | 3400 | 0.1 | 760 | / |  | 30210015 | 光亮卷 | 0.1-SPCC | 30110014 | 铬钝化卷 | 0.1-SPCC |  | 10 | MO001574 | MO001574-010-01 | GDH001 | 铬钝化模板 | 5870 | 2024-07-14 | 2024-07-14 | 3 | 2024-07-15 19:45:32 | 2024-07-15 19:47:46 | 江苏东方九天新能源材料有限公司 |  | 孙槐兵 |  | 1 | 0.1 | 3400 | 760 | 1 | JG122406012821 |  | 1 |  | 是 | 是 | 3 | 10
最终冷轧 | JG1224060263 | JG1224060263 | 东方850轧机 | 合格 | 合格品 | 乙 | 肖勋民 | 13025 | 13000 | 0.9981 | 22394 | 0.1 | 760 | 850轧机普光辊(Ra0.4-0.6μm)轧制0.1mm(0.4-0.25-0.15-0.115-0.1) |  | 20100142 | 轧硬 | 0.4*760-SPCC | 30210015 | 光亮卷 | 0.1-SPCC |  | 30 | MO000947 | MO000947-011 | KSFW001 | 东方小品种钢前处理 0.67（昆山富维 厚度公差：0.660-0.670mm,光泽度大于150GU（横向、纵向），粗糙度：Ra0.2-0.45um.硬度：HV80-110） | 13030 | 2024-06-25 | 2024-07-05 | 2 | 2024-07-15 18:58:03 | 2024-07-15 18:58:59 | 江苏东方九天新能源材料有限公司 | 193147 | 肖勋民 |  |  | 0.4 | 5540 | 760 | 1 | JG1224060263 | 轧0.1，米数控制在22200-22300米，脱脂分一包9200米。 |  |  | 否 | 否 | 6000 | 11
铬钝化 | JG1224060367 | JG1224060367 | 东方铬钝化750 | 合格 | 让步接收 | 甲 | 孙锋 | 6550 | 6545 | 0.9992 | 9360 | 0.15 | 610 | 镀铬量80-100 | 白斑，辊印，条印， 白条印，色差，振纹 | 30210011 | 光亮卷 | 0.15-SPCC | 30110011 | 铬钝化卷 | 0.15-SPCC |  | 10 | MO001594 | MO001594-001 | GDH001 | 铬钝化模板 | 6550 | 2024-07-14 | 2024-07-14 | 3 | 2024-07-15 17:13:45 | 2024-07-15 18:08:58 | 江苏东方九天新能源材料有限公司 | 242037 | 倪兵 |  |  | 0.15 | 9330 | 610 | 1 | JG1224060367 |  | 1 | 白斑 辊印 条印 白条印，色差，振纹 | 是 | 是 | 55 | 1
铬钝化 | JG122405512322 | JG12240551232 | 东方铬钝化950 | 合格 | 让步接收 | 甲 | 夏亚军 | 2329 | 2329 | 1 | 4080 | 0.1 | 760 | / | 锈斑 | 30210015 | 光亮卷 | 0.1-SPCC | 30110014 | 铬钝化卷 | 0.1-SPCC |  | 10 | MO001574 | MO001574-004-02 | GDH001 | 铬钝化模板 | 6140 | 2024-07-14 | 2024-07-14 | 3 | 2024-07-15 17:57:11 | 2024-07-15 17:59:41 | 江苏东方九天新能源材料有限公司 |  | 孙槐兵 |  | 1 | 0.1 | 4080 | 760 | 1 | JG122405512322 |  | 1 | S色差(色差 锈斑) | 是 | 是 | 3 | 4
铬钝化 | JG122405512321 | JG12240551232 | 东方铬钝化950 | 合格 | 合格品 | 甲 | 夏亚军 | 3781 | 3781 | 1 | 6600 | 0.1 | 760 | / |  | 30210015 | 光亮卷 | 0.1-SPCC | 30110014 | 铬钝化卷 | 0.1-SPCC |  | 10 | MO001574 | MO001574-004-01 | GDH001 | 铬钝化模板 | 6140 | 2024-07-14 | 2024-07-14 | 3 | 2024-07-15 17:57:11 | 2024-07-15 17:59:41 | 江苏东方九天新能源材料有限公司 |  | 孙槐兵 |  | 1 | 0.1 | 6600 | 760 | 1 | JG122405512321 |  | 1 | S色差(色差 锈斑) | 是 | 是 | 3 | 4
最终退火 | JG12240602601 | JG1224060260 | 东方7# | 合格 |  | 甲 | 吴双勇 | 7550 | 7550 | 1 | 13100 | 0.1 | 760 | 退火（590℃） |  | 20100142 | 轧硬 | 0.4*760-SPCC | 30210015 | 光亮卷 | 0.1-SPCC |  | 50 | MO000947 | MO000947-018-01 | KSFW001 | 东方小品种钢前处理 0.67（昆山富维 厚度公差：0.660-0.670mm,光泽度大于150GU（横向、纵向），粗糙度：Ra0.2-0.45um.硬度：HV80-110） | 13095 | 2024-06-25 | 2024-07-05 | 2 | 2024-07-14 01:13:02 | 2024-07-15 17:22:39 | 江苏东方九天新能源材料有限公司 | 193157 | 张天圣 | 张天圣 |  | 0.1 | 13100 | 760 | 1 | JG12240602601 | 轧0.1，米数控制在22200-22300米，脱脂分一包9200米。 |  |  |  |  | 3094 | 18
最终退火 | JG12240602692 | JG1224060269 | 东方7# | 合格 |  | 甲 | 吴双勇 | 5525 | 5525 | 1 | 9700 | 0.1 | 760 | 退火（590℃） |  | 20100142 | 轧硬 | 0.4*760-SPCC | 30210015 | 光亮卷 | 0.1-SPCC |  | 50 | MO000947 | MO000947-003-02 | KSFW001 | 东方小品种钢前处理 0.67（昆山富维 厚度公差：0.660-0.670mm,光泽度大于150GU（横向、纵向），粗糙度：Ra0.2-0.45um.硬度：HV80-110） | 12955 | 2024-06-25 | 2024-07-05 | 2 | 2024-07-14 01:13:02 | 2024-07-15 17:22:39 | 江苏东方九天新能源材料有限公司 | 193134 | 张天圣 | 张天圣 |  | 0.1 | 9700 | 760 | 1 | JG12240602692 | 轧0.1，米数控制在22200-22300米，脱脂分一包9200米。 |  |  |  |  | 3020 | 3
最终退火 | JG12240601402 | JG1224060140 | 东方13# | 合格 |  | 甲 | 吴双勇 | 5765 | 5765 | 1 | 9900 | 0.1 | 760 | 退火（590℃） |  | 20100142 | 轧硬 | 0.4*760-SPCC | 30210015 | 光亮卷 | 0.1-SPCC |  | 50 | MO000946 | MO000946-004-02 | KSFW001 | 东方小品种钢前处理 0.67（昆山富维 厚度公差：0.660-0.670mm,光泽度大于150GU（横向、纵向），粗糙度：Ra0.2-0.45um.硬度：HV80-110） | 13325 | 2024-06-25 | 2024-07-05 | 2 | 2024-07-14 01:13:02 | 2024-07-15 17:22:39 | 江苏东方九天新能源材料有限公司 | 193123 | 张天圣 | 张天圣 |  | 0.1 | 9900 | 760 | 1 | JG12240601402 | 轧0.1，米数控制在22500-22600米，脱脂分一包9200米。 |  |  |  |  | 2801 | 4
最终退火 | JG12240601392 | JG1224060139 | 东方13# | 合格 |  | 甲 | 吴双勇 | 5870 | 5870 | 1 | 10110 | 0.1 | 760 | 退火（590℃） |  | 20100142 | 轧硬 | 0.4*760-SPCC | 30210015 | 光亮卷 | 0.1-SPCC |  | 50 | MO000946 | MO000946-003-02 | KSFW001 | 东方小品种钢前处理 0.67（昆山富维 厚度公差：0.660-0.670mm,光泽度大于150GU（横向、纵向），粗糙度：Ra0.2-0.45um.硬度：HV80-110） | 13315 | 2024-06-25 | 2024-07-05 | 2 | 2024-07-14 01:13:02 | 2024-07-15 17:22:39 | 江苏东方九天新能源材料有限公司 | 193121 | 张天圣 | 张天圣 |  | 0.1 | 10110 | 760 | 1 | JG12240601392 | 轧0.1，米数控制在22500-22600米，脱脂分一包9200米。 |  |  |  |  | 2636 | 3
铬钝化 | JG1224070032 | JG1224070032 | 东方铬钝化750 | 合格 | 让步接收 | 甲 | 孙锋 | 7080 | 7097 | 1.0024 | 9670 | 0.15 | 610 | 镀铬量80-100 | 白斑，辊印 ，条印，白条印，尾部公差高0.161mm | 30210011 | 光亮卷 | 0.15-SPCC | 30110011 | 铬钝化卷 | 0.15-SPCC |  | 10 | MO001594 | MO001594-006 | GDH001 | 铬钝化模板 | 7080 | 2024-07-14 | 2024-07-14 | 3 | 2024-07-15 16:15:49 | 2024-07-15 17:12:57 | 江苏东方九天新能源材料有限公司 | 242042 | 倪兵 |  |  | 0.15 | 0 | 610 | 1 | JG1224070032 |  | 1 | 白斑 辊印 条印 白条印 | 是 | 是 | 57 | 6
铬钝化 | JG1224050239212 | JG12240502392 | 东方铬钝化950 | 合格 | 合格品 | 乙 | 李志祥 | 4525 | 4525 | 1 | 6580 | 0.125 | 760 | / |  | 30210004 | 光亮卷 | 0.125-SPCC | 30110004 | 铬钝化卷 | 0.125-SPCC |  | 10 | MO001575 | MO001575-003-02 | GDH001 | 铬钝化模板 | 9150 | 2024-07-14 | 2024-07-14 | 3 | 2024-07-15 07:50:37 | 2024-07-15 16:54:39 | 江苏东方九天新能源材料有限公司 |  | 李志祥 |  | 1 | 0.125 | 6580 | 760 | 1 | JG1224050239212 |  | 1 |  | 是 | 是 | 861 | 3
铬钝化 | JG1224050239211 | JG12240502392 | 东方铬钝化950 | 合格 | 合格品 | 乙 | 李志祥 | 4600 | 4600 | 1 | 6680 | 0.125 | 760 | / |  | 30210004 | 光亮卷 | 0.125-SPCC | 30110004 | 铬钝化卷 | 0.125-SPCC |  | 10 | MO001575 | MO001575-003-01 | GDH001 | 铬钝化模板 | 9150 | 2024-07-14 | 2024-07-14 | 3 | 2024-07-15 07:50:37 | 2024-07-15 16:54:39 | 江苏东方九天新能源材料有限公司 |  | 李志祥 |  | 1 | 0.125 | 6680 | 760 | 1 | JG1224050239211 |  | 1 |  | 是 | 是 | 861 | 3
最终脱脂 | DL00240551122 | DL0024055112 | 东方950脱脂1# | 合格 | 合格品 | 乙 | 何晓健,张东兵 | 6420 | 6395 | 0.9961 | 3650 | 0.35 | 630 | 昆山宝必达：脱脂（单位张力6.5）、转退火 |  | 20100086 | 轧硬 | 0.6*630-SPCC | 31010036 | 小品种钢卷 | 0.35-SPCC |  | 30 | MO001546 | MO001546-001-02 | XPZG001 | 小品种钢前处理模板 | 12955 | 2024-07-12 | 2024-07-22 | 3 | 2024-07-15 16:44:28 | 2024-07-15 16:44:56 | 江苏东方九天新能源材料有限公司 | 239377 | 何晓健 |  |  | 0.35 | 3680 | 630 | 1 | DL00240551122 | 昆山宝必达：（0.35*630）厚度±0.01mm，HV90-110,粗糙度0.7-1.0μM，卷重2-3吨 |  |  |  |  | 1896 | 1
铬钝化 | JG1224055118112 | JG122405511811 | 东方铬钝化950 | 合格 | 合格品 | 甲 | 夏亚军 | 4373 | 4373 | 1 | 7400 | 0.1 | 760 | / | S色差(色差 碱液斑 亮斑 白斑) | 30210015 | 光亮卷 | 0.1-SPCC | 30110014 | 铬钝化卷 | 0.1-SPCC |  | 10 | MO001574 | MO001574-006-02 | GDH001 | 铬钝化模板 | 6820 | 2024-07-14 | 2024-07-14 | 3 | 2024-07-15 15:53:00 | 2024-07-15 16:39:28 | 江苏东方九天新能源材料有限公司 |  | 孙槐兵 |  | 1 | 0.1 | 7400 | 760 | 1 | JG1224055118112 |  | 1 | S色差(色差 碱液斑 亮斑 白斑) | 是 | 是 | 69 | 6
铬钝化 | JG1224055118111 | JG122405511811 | 东方铬钝化950 | 合格 | 合格品 | 甲 | 夏亚军 | 2423 | 2423 | 1 | 4100 | 0.1 | 760 | / | S色差(色差 亮斑 碱液斑 白斑) | 30210015 | 光亮卷 | 0.1-SPCC | 30110014 | 铬钝化卷 | 0.1-SPCC |  | 10 | MO001574 | MO001574-006-01 | GDH001 | 铬钝化模板 | 6820 | 2024-07-14 | 2024-07-14 | 3 | 2024-07-15 15:53:00 | 2024-07-15 16:39:28 | 江苏东方九天新能源材料有限公司 |  | 孙槐兵 |  | 1 | 0.1 | 4100 | 760 | 1 | JG1224055118111 |  | 1 | S色差(色差 亮斑 碱液斑 白斑) | 是 | 是 | 69 | 6
铬钝化 | JG1224070044 | JG1224070044 | 东方铬钝化750 | 合格 | 合格品 | 甲 | 周建锋 | 7030 | 7035 | 1.0007 | 9570 | 0.15 | 610 | 镀铬量80-100 |  | 30210011 | 光亮卷 | 0.15-SPCC | 30110011 | 铬钝化卷 | 0.15-SPCC |  | 10 | MO001594 | MO001594-003 | GDH001 | 铬钝化模板 | 7030 | 2024-07-14 | 2024-07-14 | 3 | 2024-07-15 15:14:01 | 2024-07-15 16:15:23 | 江苏东方九天新能源材料有限公司 | 242039 | 倪兵 |  |  | 0.15 | 9540 | 610 | 1 | JG1224070044 |  | 1 | 白斑 辊印 条印 白条印，来料板面亮条印 | 是 | 是 | 61 | 3
最终冷轧 | JG1224060138 | JG1224060138 | 东方850轧机 | 合格 | 合格品 | 乙 | 肖勋民 | 12960 | 12780 | 0.9861 | 21523 | 0.1 | 760 | 850轧机普光辊(Ra0.4-0.6μm)轧制0.1mm(0.4-0.25-0.15-0.115-0.1) |  | 20100142 | 轧硬 | 0.4*760-SPCC | 30210015 | 光亮卷 | 0.1-SPCC |  | 30 | MO000947 | MO000947-005 | KSFW001 | 东方小品种钢前处理 0.67（昆山富维 厚度公差：0.660-0.670mm,光泽度大于150GU（横向、纵向），粗糙度：Ra0.2-0.45um.硬度：HV80-110） | 12980 | 2024-06-25 | 2024-07-05 | 2 | 2024-07-15 16:08:56 | 2024-07-15 16:11:21 | 江苏东方九天新能源材料有限公司 | 193137 | 肖勋民 |  |  | 0.4 | 5520 | 760 | 1 | JG1224060138 | 轧0.1，米数控制在22200-22300米，脱脂分一包9200米。 |  |  | 否 | 否 | 7145 | 5
最终冷轧 | DL00240600151 | DL0024060015 | 东方650轧机 | 合格 | 合格品 | 乙 | 顾峰 | 6150 | 6100 | 0.9919 | 3250 | 0.4 | 610 | 浙江银帆：650轧机中间道次普光辊（Ra0.2-0.3μm)轧制，最后一道用Ra1.0-1.2um毛化辊轧制0.4mm（0.6-0.45-0.4）厚度公差：0.398-0.403mm、转脱脂 |  | 20100082 | 轧硬 | 0.6*610-SPCC | 31010051 | 小品种钢卷 | 0.4-SPCC |  | 20 | MO001378 | MO001378-001-01 | XPZG001 | 小品种钢前处理模板 | 12285 | 2024-07-08 | 2024-07-20 | 2 | 2024-07-15 16:05:14 | 2024-07-15 16:06:55 | 江苏东方九天新能源材料有限公司 | 227879 | 顾峰 |  |  | 0.6 | 2150 | 610 | 1 | DL00240600151 | 浙江银帆（0.4*610）：厚度-0.01MM,HV90-110,粗糙度0.5-0.7 |  | 色差，条印，细划伤，偶有挫伤，轻振纹，暗线印，横辊印强光下明显 |  |  | 3150 | 1
最终脱脂 | DL00240551121 | DL0024055112 | 东方950脱脂1# | 合格 | 合格品 | 乙 | 何晓健,张东兵 | 6440 | 6300 | 0.9783 | 3600 | 0.35 | 630 | 昆山宝必达：脱脂（单位张力6.5）、转退火 |  | 20100086 | 轧硬 | 0.6*630-SPCC | 31010036 | 小品种钢卷 | 0.35-SPCC |  | 30 | MO001546 | MO001546-001-01 | XPZG001 | 小品种钢前处理模板 | 12955 | 2024-07-12 | 2024-07-22 | 3 | 2024-07-15 16:03:58 | 2024-07-15 16:04:23 | 江苏东方九天新能源材料有限公司 | 239377 | 何晓健 |  |  | 0.35 | 3660 | 630 | 1 | DL00240551121 | 昆山宝必达：（0.35*630）厚度±0.01mm，HV90-110,粗糙度0.7-1.0μM，卷重2-3吨 |  |  |  |  | 1896 | 1
最终平整 | 112447583-021 | 112447583-021 | 东方1150平整 | 合格 | 让步接收 | 甲 | 刘飞,宋红飞 | 4375 | 4120 | 0.9417 | 2300 | 0.25 | 903 | 凌力电池：东方1150平整Ra1.6μm粗糙度的电火花+电镀辊湿平整，建议0.8%恒延伸 （起带头确认性能）、HV0.2硬度 130-150，粗糙度Ra0.7-1.1um,抗拉＞340MPa,屈服＞190MPa,延伸＞36%,厚度公差0.24-0.26mm，静电涂镀镍钢带专用防锈油（100mg/m2），镍层测试保留小数点3位数，转分切 |  | 31310014 | 镍钝化卷 | 0.25-BDCK | 31310014 | 镍钝化卷 | 0.25-BDCK |  | 20 | MO001482 | MO001482-001 | NDH001 | 镍钝化模板 | 4375 | 2024-07-11 | 2024-07-15 | 3 | 2024-07-15 15:58:45 | 2024-07-15 16:04:07 | 江苏东方九天新能源材料有限公司 | 237007 | 宋红飞 |  |  | 0.25 | 0 | 903 | 1 | 112447583-021 | 凌力电池(0.25*886),退火后转平整 | 1 | 185米传边15CM虫斑，370米传边30CM虫斑，614米，1250米，1660米中间虫斑，1920米传边7CM虫斑 | 是 | 是 | 1892 | 1
铬钝化 | JG122405515313 | JG12240551531 | 东方铬钝化950 | 合格 | 合格品 | 甲 | 夏亚军 | 2475 | 2475 | 1 | 4270 | 0.1 | 760 | 、 | S色差(色差 碱液斑 凹印) | 30210015 | 光亮卷 | 0.1-SPCC | 30110014 | 铬钝化卷 | 0.1-SPCC |  | 10 | MO001558 | MO001558-002-03 | GDH001 | 铬钝化模板 | 7420 | 2024-07-13 | 2024-07-13 | 3 | 2024-07-15 15:20:04 | 2024-07-15 15:27:35 | 江苏东方九天新能源材料有限公司 |  | 孙槐兵 |  | 1 | 0.1 | 4270 | 760 | 1 | JG122405515313 |  | 1 | S色差(色差 碱液斑 凹印) | 是 | 是 | 9 | 2
铬钝化 | JG122405515312 | JG12240551531 | 东方铬钝化950 | 合格 | 合格品 | 甲 | 夏亚军 | 2467 | 2467 | 1 | 4250 | 0.1 | 760 | 、 | S色差(色差 碱液斑) | 30210015 | 光亮卷 | 0.1-SPCC | 30110014 | 铬钝化卷 | 0.1-SPCC |  | 10 | MO001558 | MO001558-002-02 | GDH001 | 铬钝化模板 | 7420 | 2024-07-13 | 2024-07-13 | 3 | 2024-07-15 15:20:04 | 2024-07-15 15:27:35 | 江苏东方九天新能源材料有限公司 |  | 孙槐兵 |  | 1 | 0.1 | 4250 | 760 | 1 | JG122405515312 |  | 1 | S色差(色差 碱液斑) | 是 | 是 | 9 | 2
铬钝化 | JG122405515311 | JG12240551531 | 东方铬钝化950 | 合格 | 合格品 | 甲 | 夏亚军 | 2463 | 2463 | 1 | 4250 | 0.1 | 760 | 、 | S色差(色差 碱液斑) | 30210015 | 光亮卷 | 0.1-SPCC | 30110014 | 铬钝化卷 | 0.1-SPCC |  | 10 | MO001558 | MO001558-002-01 | GDH001 | 铬钝化模板 | 7420 | 2024-07-13 | 2024-07-13 | 3 | 2024-07-15 15:20:04 | 2024-07-15 15:27:35 | 江苏东方九天新能源材料有限公司 |  | 孙槐兵 |  | 1 | 0.1 | 4250 | 760 | 1 | JG122405515311 |  | 1 | S色差(色差 碱液斑) | 是 | 是 | 9 | 2
最终退火 | DL00240600121 | DL0024060012 | 东方20# | 合格 |  | 乙 | 陈国,李楷文,袁亚东,张天圣 | 6015 | 6015 | 1 | 2300 | 0.54 | 610 | 昆山宝必达：退火（620℃）、转850平整 |  | 20100082 | 轧硬 | 0.6*610-SPCC | 31010056 | 小品种钢卷 | 0.54-SPCC |  | 40 | MO001279 | MO001279-002-01 | XPZG001 | 小品种钢前处理模板 | 12275 | 2024-07-06 | 2024-07-18 | 5 | 2024-07-13 21:04:38 | 2024-07-15 15:25:47 | 江苏东方九天新能源材料有限公司 | 208931 | 张天圣 | 张天圣 |  | 0.54 | 2300 | 610 | 1 | DL00240600121 | 昆山宝必达（0.54*610）厚度±0.01mm，HV85-105,粗糙度0.5-0.8μM，卷重2-3吨 |  |  |  |  | 2568 | 2
最终退火 | DL00240600112 | DL0024060011 | 东方20# | 合格 |  | 乙 | 陈国,李楷文,袁亚东,张天圣 | 6020 | 6020 | 1 | 2300 | 0.54 | 610 | 昆山宝必达：退火（620℃）、转850平整 |  | 20100082 | 轧硬 | 0.6*610-SPCC | 31010056 | 小品种钢卷 | 0.54-SPCC |  | 40 | MO001279 | MO001279-001-02 | XPZG001 | 小品种钢前处理模板 | 12270 | 2024-07-06 | 2024-07-18 | 2 | 2024-07-13 21:04:38 | 2024-07-15 15:25:47 | 江苏东方九天新能源材料有限公司 | 208930 | 张天圣 | 张天圣 |  | 0.54 | 2300 | 610 | 1 | DL00240600112 | 昆山宝必达（0.54*610）厚度±0.01mm，HV85-105,粗糙度0.5-0.8μM，卷重2-3吨 |  |  |  |  | 1770 | 1
最终退火 | DL00240600111 | DL0024060011 | 东方20# | 合格 |  | 乙 | 陈国,李楷文,袁亚东,张天圣 | 6010 | 6010 | 1 | 2300 | 0.54 | 610 | 昆山宝必达：退火（620℃）、转850平整 |  | 20100082 | 轧硬 | 0.6*610-SPCC | 31010056 | 小品种钢卷 | 0.54-SPCC |  | 40 | MO001279 | MO001279-001-01 | XPZG001 | 小品种钢前处理模板 | 12270 | 2024-07-06 | 2024-07-18 | 2 | 2024-07-13 21:04:38 | 2024-07-15 15:25:47 | 江苏东方九天新能源材料有限公司 | 208930 | 张天圣 | 张天圣 |  | 0.54 | 2300 | 610 | 1 | DL00240600111 | 昆山宝必达（0.54*610）厚度±0.01mm，HV85-105,粗糙度0.5-0.8μM，卷重2-3吨 |  |  |  |  | 1770 | 1
最终退火 | DL00240600142 | DL0024060014 | 东方20# | 合格 |  | 乙 | 陈国,李楷文,袁亚东,张天圣 | 6000 | 6000 | 1 | 2430 | 0.51 | 610 | 昆山宝必达：退火（620℃），转850平整 |  | 20100082 | 轧硬 | 0.6*610-SPCC | 31010052 | 小品种钢卷 | 0.51-SPCC |  | 40 | MO001277 | MO001277-001-02 | XPZG001 | 小品种钢前处理模板 | 12295 | 2024-07-06 | 2024-07-18 | 2 | 2024-07-13 21:04:38 | 2024-07-15 15:25:47 | 江苏东方九天新能源材料有限公司 | 208904 | 张天圣 | 张天圣 |  | 0.51 | 2430 | 610 | 1 | DL00240600142 | 昆山宝必达（0.51*610）厚度±0.01mm，HV85-105,粗糙度0.5-0.8μM，卷重2-3吨 |  |  |  |  | 1488 | 1
最终退火 | JG12240602602 | JG1224060260 | 东方7# | 合格 |  | 乙 | 陈国,李楷文,袁亚东,张天圣 | 5400 | 5400 | 1 | 9370 | 0.1 | 760 | 退火（590℃） |  | 20100142 | 轧硬 | 0.4*760-SPCC | 30210015 | 光亮卷 | 0.1-SPCC |  | 50 | MO000947 | MO000947-018-02 | KSFW001 | 东方小品种钢前处理 0.67（昆山富维 厚度公差：0.660-0.670mm,光泽度大于150GU（横向、纵向），粗糙度：Ra0.2-0.45um.硬度：HV80-110） | 13095 | 2024-06-25 | 2024-07-05 | 2 | 2024-07-13 21:02:08 | 2024-07-15 15:25:30 | 江苏东方九天新能源材料有限公司 | 193157 | 张天圣 | 张天圣 |  | 0.1 | 9370 | 760 | 1 | JG12240602602 | 轧0.1，米数控制在22200-22300米，脱脂分一包9200米。 |  |  |  |  | 3094 | 18
最终退火 | JG12240602691 | JG1224060269 | 东方7# | 合格 |  | 乙 | 陈国,李楷文,袁亚东,张天圣 | 7090 | 7090 | 1 | 12400 | 0.1 | 760 | 退火（590℃） |  | 20100142 | 轧硬 | 0.4*760-SPCC | 30210015 | 光亮卷 | 0.1-SPCC |  | 50 | MO000947 | MO000947-003-01 | KSFW001 | 东方小品种钢前处理 0.67（昆山富维 厚度公差：0.660-0.670mm,光泽度大于150GU（横向、纵向），粗糙度：Ra0.2-0.45um.硬度：HV80-110） | 12955 | 2024-06-25 | 2024-07-05 | 2 | 2024-07-13 21:02:08 | 2024-07-15 15:25:30 | 江苏东方九天新能源材料有限公司 | 193134 | 张天圣 | 张天圣 |  | 0.1 | 12400 | 760 | 1 | JG12240602691 | 轧0.1，米数控制在22200-22300米，脱脂分一包9200米。 |  |  |  |  | 3020 | 3
最终退火 | JG12240602352 | JG1224060235 | 东方7# | 合格 |  | 乙 | 陈国,李楷文,袁亚东,张天圣 | 5730 | 5730 | 1 | 9980 | 0.1 | 760 | 退火（590℃） |  | 20100142 | 轧硬 | 0.4*760-SPCC | 30210015 | 光亮卷 | 0.1-SPCC |  | 50 | MO000945 | MO000945-009-02 | KSFW001 | 东方小品种钢前处理 0.67（昆山富维 厚度公差：0.660-0.670mm,光泽度大于150GU（横向、纵向），粗糙度：Ra0.2-0.45um.硬度：HV80-110） | 13470 | 2024-06-25 | 2024-07-05 | 2 | 2024-07-13 21:02:08 | 2024-07-15 15:25:30 | 江苏东方九天新能源材料有限公司 | 193089 | 张天圣 | 张天圣 |  | 0.1 | 9980 | 760 | 1 | JG12240602352 | 轧0.1，米数控制在23100-23200米，脱脂分一包10400米。 |  |  |  |  | 3407 | 9
最终退火 | JG12240602351 | JG1224060235 | 东方7# | 合格 |  | 乙 | 陈国,李楷文,袁亚东,张天圣 | 7400 | 7400 | 1 | 12900 | 0.1 | 760 | 退火（590℃） |  | 20100142 | 轧硬 | 0.4*760-SPCC | 30210015 | 光亮卷 | 0.1-SPCC |  | 50 | MO000945 | MO000945-009-01 | KSFW001 | 东方小品种钢前处理 0.67（昆山富维 厚度公差：0.660-0.670mm,光泽度大于150GU（横向、纵向），粗糙度：Ra0.2-0.45um.硬度：HV80-110） | 13470 | 2024-06-25 | 2024-07-05 | 2 | 2024-07-13 21:02:08 | 2024-07-15 15:25:30 | 江苏东方九天新能源材料有限公司 | 193089 | 张天圣 | 张天圣 |  | 0.1 | 12900 | 760 | 1 | JG12240602351 | 轧0.1，米数控制在23100-23200米，脱脂分一包10400米。 |  |  |  |  | 3407 | 9
最终脱脂 | JG12240601302 | JG1224060130 | 东方950脱脂1# | 合格 | 合格品 | 乙 | 何晓健,张东兵 | 5530 | 5530 | 1 | 9650 | 0.1 | 760 | 脱脂（950-1） |  | 20100142 | 轧硬 | 0.4*760-SPCC | 30210015 | 光亮卷 | 0.1-SPCC |  | 40 | MO000938 | MO000938-009-02 | KSFW001 | 东方小品种钢前处理 0.67（昆山富维 厚度公差：0.660-0.670mm,光泽度大于150GU（横向、纵向），粗糙度：Ra0.2-0.45um.硬度：HV80-110） | 13470 | 2024-06-24 | 2024-07-04 | 5 | 2024-07-15 15:23:39 | 2024-07-15 15:24:31 | 江苏东方九天新能源材料有限公司 |  | 何晓健 |  | 1 | 0.1 | 9650 | 760 | 1 | JG12240601302 | 轧0.1，米数控制在23100-23200米，脱脂分一包10400米。 |  |  |  |  | 5659 | 9
最终脱脂 | JG12240601301 | JG1224060130 | 东方950脱脂1# | 合格 | 合格品 | 乙 | 何晓健,张东兵 | 7540 | 7540 | 1 | 13100 | 0.1 | 760 | 脱脂（950-1） |  | 20100142 | 轧硬 | 0.4*760-SPCC | 30210015 | 光亮卷 | 0.1-SPCC |  | 40 | MO000938 | MO000938-009-01 | KSFW001 | 东方小品种钢前处理 0.67（昆山富维 厚度公差：0.660-0.670mm,光泽度大于150GU（横向、纵向），粗糙度：Ra0.2-0.45um.硬度：HV80-110） | 13470 | 2024-06-24 | 2024-07-04 | 5 | 2024-07-15 15:23:39 | 2024-07-15 15:24:31 | 江苏东方九天新能源材料有限公司 |  | 何晓健 |  | 1 | 0.1 | 13100 | 760 | 1 | JG12240601301 | 轧0.1，米数控制在23100-23200米，脱脂分一包10400米。 |  |  |  |  | 5659 | 9
最终平整 | DL12240600042 | DL1224060004 | 东方850平整 | 其他入库 | 成品退库 | 乙 | 鞠承,姚学禹 | 2160 | 2160 | 1 | 970 | 0.5 | 565 | 昆山富维：850平整用Ra0.4-0.5μm毛化辊，厚度公差：0.495-0.505mm，硬度80-110HV，粗糙度Ra0.2-0.5μmm，横向纵向光泽度大于140GU | Y氧化边(两边),B白斑(尾400米操半个板面发白/板面重平后明显),N粘钢折印(尾150米操1015CM重),Z重划伤(尾150米来料划伤/有记录) | 20100125 | 轧硬 | 1.2*565-SPCC | 31010062 | 小品种钢卷 | 0.5-SPCC |  | 50 | MO001295 | MO001295-001-02 | XPZG001 | 小品种钢前处理模板 | 5735 | 2024-07-06 | 2024-07-16 | 2 | 2024-07-15 15:13:07 | 2024-07-15 15:17:32 | 江苏东方九天新能源材料有限公司 |  | 鞠承 |  | 1 | 0.5 | 970 | 565 | 1 | DL12240600042 | 昆山富维(0.5*565)：厚度公差：+/-0.005mm，HV80-110,粗糙度0.2-0.5um，光泽度：横向光泽度大于140GU,卷重2-3吨，，取A4纸贴打包后贴外面 | 1 | Y氧化边(两边),B白斑(尾400米操半个板面发白/板面重平后明显),N粘钢折印(尾150米操1015CM重),Z重划伤(尾150米来料划伤/有记录) | 是 | 是 | 1370 | 1
最终平整 | DL12240600041 | DL1224060004 | 东方850平整 | 合格 | 让步接收 | 乙 | 鞠承,姚学禹 | 3120 | 3120 | 1 | 1400 | 0.5 | 565 | 昆山富维：850平整用Ra0.4-0.5μm毛化辊，厚度公差：0.495-0.505mm，硬度80-110HV，粗糙度Ra0.2-0.5μmm，横向纵向光泽度大于140GU | 板面轻微裂纹,白斑(板面),氧化边(板面两边) | 20100125 | 轧硬 | 1.2*565-SPCC | 31010062 | 小品种钢卷 | 0.5-SPCC |  | 50 | MO001295 | MO001295-001-01 | XPZG001 | 小品种钢前处理模板 | 5735 | 2024-07-06 | 2024-07-16 | 2 | 2024-07-15 15:13:07 | 2024-07-15 15:17:32 | 江苏东方九天新能源材料有限公司 |  | 鞠承 |  | 1 | 0.5 | 1400 | 565 | 1 | DL12240600041 | 昆山富维(0.5*565)：厚度公差：+/-0.005mm，HV80-110,粗糙度0.2-0.5um，光泽度：横向光泽度大于140GU,卷重2-3吨，，取A4纸贴打包后贴外面 | 1 | Z振纹(板面振纹/轻微裂纹),B白斑(板面),Y氧化边(板面两边) | 是 | 是 | 1370 | 1
铬钝化 | JG1224070096 | JG1224070096 | 东方铬钝化750 | 合格 | 合格品 | 甲 | 孙锋 | 6240 | 6239 | 0.9998 | 13460 | 0.1 | 610 | / | 13280-13370米横向232-585mm处13个孔洞，大小0.23-1.02 | 30210015 | 光亮卷 | 0.1-SPCC | 30110014 | 铬钝化卷 | 0.1-SPCC |  | 10 | MO001600 | MO001600-002 | GDH001 | 铬钝化模板 | 6240 | 2024-07-15 | 2024-07-15 | 3 | 2024-07-15 13:53:09 | 2024-07-15 15:13:35 | 江苏东方九天新能源材料有限公司 | 242047 | 倪兵 |  |  | 0.1 | 0 | 610 | 1 | JG1224070096 |  | 1 | 白斑 辊印 条印 白条印，来料操边色差，13280-13370米横向232-585,mm处13个孔洞，大小0.23-1.02 | 是 | 是 | 80 | 2
最终冷轧 | JG1224060130 | JG1224060130 | 东方850轧机 | 合格 | 合格品 | 乙 | 杨海鹏 | 13450 | 13300 | 0.9888 | 22211 | 0.1 | 760 | 850轧机普光辊(Ra0.4-0.6μm)轧制0.1mm(0.4-0.25-0.15-0.115-0.1) |  | 20100142 | 轧硬 | 0.4*760-SPCC | 30210015 | 光亮卷 | 0.1-SPCC |  | 30 | MO000938 | MO000938-009 | KSFW001 | 东方小品种钢前处理 0.67（昆山富维 厚度公差：0.660-0.670mm,光泽度大于150GU（横向、纵向），粗糙度：Ra0.2-0.45um.硬度：HV80-110） | 13470 | 2024-06-24 | 2024-07-04 | 5 | 2024-07-15 10:30:48 | 2024-07-15 15:07:20 | 江苏东方九天新能源材料有限公司 | 192993 | 肖勋民 |  |  | 0.4 | 5720 | 760 | 1 | JG1224060130 | 轧0.1，米数控制在23100-23200米，脱脂分一包10400米。 |  |  | 否 | 否 | 5659 | 9
最终冷轧 | DL00240600162 | DL0024060016 | 东方650轧机 | 合格 | 合格品 | 乙 | 朱明 | 6110 | 6050 | 0.9902 | 3200 | 0.4 | 610 | 浙江银帆：650轧机中间道次普光辊（Ra0.2-0.3μm)轧制，最后一道用Ra1.0-1.2um毛化辊轧制0.4mm（0.6-0.45-0.4）厚度公差：0.398-0.403mm、转脱脂 |  | 20100082 | 轧硬 | 0.6*610-SPCC | 31010051 | 小品种钢卷 | 0.4-SPCC |  | 20 | MO001378 | MO001378-003-02 | XPZG001 | 小品种钢前处理模板 | 12285 | 2024-07-08 | 2024-07-20 | 2 | 2024-07-15 14:55:30 | 2024-07-15 14:57:09 | 江苏东方九天新能源材料有限公司 | 227880 | 朱明 |  |  | 0.6 | 2140 | 610 | 1 | DL00240600162 | 浙江银帆（0.4*610）：厚度-0.01MM,HV90-110,粗糙度0.5-0.7 |  | 色差，条印，细划伤，偶有挫伤，暗线印，横棍印强光下明显 |  |  | 3492 | 3
铬钝化 | JG122406013613 | JG12240601361 | 东方铬钝化950 | 合格 | 合格品 | 甲 | 夏亚军 | 2517 | 2517 | 1 | 4380 | 0.1 | 760 | 、 | S色差(色差 花辊印 碱液斑) | 30210015 | 光亮卷 | 0.1-SPCC | 30110014 | 铬钝化卷 | 0.1-SPCC |  | 10 | MO001558 | MO001558-004-03 | GDH001 | 铬钝化模板 | 7490 | 2024-07-13 | 2024-07-13 | 3 | 2024-07-15 14:37:10 | 2024-07-15 14:38:42 | 江苏东方九天新能源材料有限公司 |  | 孙槐兵 |  | 1 | 0.1 | 4380 | 760 | 1 | JG122406013613 |  | 1 | S色差(色差 碱液斑) | 是 | 是 | 1 | 4
铬钝化 | JG122406013612 | JG12240601361 | 东方铬钝化950 | 合格 | 合格品 | 甲 | 夏亚军 | 2473 | 2473 | 1 | 4300 | 0.1 | 760 | 、 | S色差(色差 花辊印 碱液斑) | 30210015 | 光亮卷 | 0.1-SPCC | 30110014 | 铬钝化卷 | 0.1-SPCC |  | 10 | MO001558 | MO001558-004-02 | GDH001 | 铬钝化模板 | 7490 | 2024-07-13 | 2024-07-13 | 3 | 2024-07-15 14:37:10 | 2024-07-15 14:38:42 | 江苏东方九天新能源材料有限公司 |  | 孙槐兵 |  | 1 | 0.1 | 4300 | 760 | 1 | JG122406013612 |  | 1 | S色差(色差 碱液斑) | 是 | 是 | 1 | 4
铬钝化 | JG122406013611 | JG12240601361 | 东方铬钝化950 | 合格 | 合格品 | 甲 | 夏亚军 | 2473 | 2473 | 1 | 4300 | 0.1 | 760 | 、 | S色差(色差 花辊印 碱液斑) | 30210015 | 光亮卷 | 0.1-SPCC | 30110014 | 铬钝化卷 | 0.1-SPCC |  | 10 | MO001558 | MO001558-004-01 | GDH001 | 铬钝化模板 | 7490 | 2024-07-13 | 2024-07-13 | 3 | 2024-07-15 14:37:10 | 2024-07-15 14:38:42 | 江苏东方九天新能源材料有限公司 |  | 孙槐兵 |  | 1 | 0.1 | 4300 | 760 | 1 | JG122406013611 |  | 1 | S色差(色差 碱液斑) | 是 | 是 | 1 | 4
铬钝化 | JG1224060316 | JG1224060316 | 东方铬钝化750 | 合格 | 合格品 | 甲 | 周建锋 | 6230 | 6217 | 0.9979 | 13300 | 0.1 | 610 | / |  | 30210015 | 光亮卷 | 0.1-SPCC | 30110014 | 铬钝化卷 | 0.1-SPCC |  | 10 | MO001600 | MO001600-001 | GDH001 | 铬钝化模板 | 6230 | 2024-07-15 | 2024-07-15 | 3 | 2024-07-15 12:33:17 | 2024-07-15 13:52:49 | 江苏东方九天新能源材料有限公司 | 242046 | 倪兵 |  |  | 0.1 | 0 | 610 | 1 | JG1224060316 |  | 1 | 白斑 辊印 条印 白条印，色差 | 是 | 是 | 79 | 1
最终冷轧 | DL1224070016 | DL1224070016 | 东方650轧机 | 合格 | 让步接收 | 乙 | 刘爱民 | 5960 | 5900 | 0.9899 | 1870 | 0.76 | 570 | 海金杜门：650轧机用普光辊Ra0.2-0.3μm轧制0.76mm（1.2-0.95-0.80-0.76）厚度公差：0.765-0.770mm，硬度185-235HV，抗拉强度590-760MPa,轧机轧制时从南边卸料确保产品无肋浪，合格转750平整。750平整 | X锈斑(记录半卷间断性锈斑严重) | 20100146 | 轧硬 | 1.2*570-SPCC | 31010073 | 小品种钢卷 | 0.762-SPCC |  | 20 | MO001541 | MO001541-001 | HJDM001 | 东方小品种钢前处理 0.762（海金杜门：硬度185-235HV，粗糙度0.075-0.5μm，抗拉强度590-760MPa,厚度公差0.747-0.777μm) | 5950 | 2024-07-12 | 2024-07-19 | 3 | 2024-07-15 13:49:13 | 2024-07-15 13:50:50 | 江苏东方九天新能源材料有限公司 | 234670 | 刘爱民 |  |  | 1.2 | 1100 | 570 | 1 | DL1224070016 | 海金杜门：（0.762*570）厚度公差：±0.015，HV185-235,粗糙度0.075-0.5μM，抗拉590-760MPA；按照新工艺生产 |  | X锈斑(记录半卷间断性锈斑严重) | 否 | 否 |  | 1
最终冷轧 | DL00240551121 | DL0024055112 | 东方650轧机 | 合格 | 让步接收 | 乙 | 顾峰 | 6490 | 6440 | 0.9923 | 3660 | 0.35 | 630 | 昆山宝必达：650轧机中间道次用普光辊(Ra0.2-0.3um)轧制,最后一道建议用Ra1.0-1.2μm毛化辊轧至0.35mm（0.6-0.48-0.40-0.35）厚度公差：0.358-0.363mm，板面粗糙度控制在Ra0.6-0.8um，转脱脂 |  | 20100086 | 轧硬 | 0.6*630-SPCC | 31010036 | 小品种钢卷 | 0.35-SPCC |  | 20 | MO001546 | MO001546-001-01 | XPZG001 | 小品种钢前处理模板 | 12955 | 2024-07-12 | 2024-07-22 | 3 | 2024-07-15 13:34:39 | 2024-07-15 13:36:01 | 江苏东方九天新能源材料有限公司 | 239377 | 顾峰 |  |  | 0.6 | 2200 | 630 | 1 | DL00240551121 | 昆山宝必达：（0.35*630）厚度±0.01mm，HV90-110,粗糙度0.7-1.0μM，卷重2-3吨 |  | 色差，条印，细划伤，偶有挫伤，轻振纹，暗线印，横辊印强光下明显 |  |  | 1896 | 1
铬钝化 | JG12240550512 | JG12240550512 | 东方铬钝化950 | 合格 | 合格品 | 甲 | 夏亚军 | 5500 | 5491 | 0.9984 | 9370 | 0.1 | 760 | / |  | 30210015 | 光亮卷 | 0.1-SPCC | 30110014 | 铬钝化卷 | 0.1-SPCC |  | 10 | MO001613 | MO001613-005 | GDH001 | 铬钝化模板 | 5500 | 2024-07-15 | 2024-07-15 | 3 | 2024-07-15 13:27:21 | 2024-07-15 13:27:50 | 江苏东方九天新能源材料有限公司 | 242459 | 孙槐兵 |  |  | 0.1 | 9430 | 760 | 1 | JG12240550512 |  | 1 | S色差(色差 碱液斑) | 是 | 是 | 0 | 5
铬钝化 | JG12240513211 | JG12240513211 | 东方铬钝化950 | 合格 | 合格品 | 甲 | 夏亚军 | 5750 | 5727 | 0.996 | 9990 | 0.1 | 760 | / |  | 30210015 | 光亮卷 | 0.1-SPCC | 30110014 | 铬钝化卷 | 0.1-SPCC |  | 10 | MO001613 | MO001613-004 | GDH001 | 铬钝化模板 | 5750 | 2024-07-15 | 2024-07-15 | 3 | 2024-07-15 13:26:09 | 2024-07-15 13:26:44 | 江苏东方九天新能源材料有限公司 | 242458 | 孙槐兵 |  |  | 0.1 | 10000 | 760 | 1 | JG12240513211 |  | 1 | S色差(色差 碱液斑) | 是 | 是 | 0 | 4
铬钝化 | JG12240551611 | JG12240551611 | 东方铬钝化950 | 合格 | 合格品 | 甲 | 夏亚军 | 5810 | 5771 | 0.9933 | 9970 | 0.1 | 760 | / |  | 30210015 | 光亮卷 | 0.1-SPCC | 30110014 | 铬钝化卷 | 0.1-SPCC |  | 10 | MO001613 | MO001613-003 | GDH001 | 铬钝化模板 | 5810 | 2024-07-15 | 2024-07-15 | 3 | 2024-07-15 13:24:29 | 2024-07-15 13:25:46 | 江苏东方九天新能源材料有限公司 | 242457 | 孙槐兵 |  |  | 0.1 | 10020 | 760 | 1 | JG12240551611 |  | 1 | S色差(色差 花辊印 碱液斑) | 是 | 是 | 1 | 3
铬钝化 | JG12240551612 | JG12240551612 | 东方铬钝化950 | 合格 | 合格品 | 甲 | 夏亚军 | 5880 | 5855 | 0.9957 | 10140 | 0.1 | 760 | / |  | 30210015 | 光亮卷 | 0.1-SPCC | 30110014 | 铬钝化卷 | 0.1-SPCC |  | 10 | MO001613 | MO001613-002 | GDH001 | 铬钝化模板 | 5880 | 2024-07-15 | 2024-07-15 | 3 | 2024-07-15 13:23:29 | 2024-07-15 13:23:58 | 江苏东方九天新能源材料有限公司 | 242456 | 孙槐兵 |  |  | 0.1 | 10160 | 760 | 1 | JG12240551612 |  | 1 |  | 是 | 是 | 0 | 2
最终冷轧 | DL00240551122 | DL0024055112 | 东方650轧机 | 合格 | 让步接收 | 乙 | 朱明 | 6460 | 6420 | 0.9938 | 3680 | 0.35 | 630 | 昆山宝必达：650轧机中间道次用普光辊(Ra0.2-0.3um)轧制,最后一道建议用Ra1.0-1.2μm毛化辊轧至0.35mm（0.6-0.48-0.40-0.35）厚度公差：0.358-0.363mm，板面粗糙度控制在Ra0.6-0.8um，转脱脂 |  | 20100086 | 轧硬 | 0.6*630-SPCC | 31010036 | 小品种钢卷 | 0.35-SPCC |  | 20 | MO001546 | MO001546-001-02 | XPZG001 | 小品种钢前处理模板 | 12955 | 2024-07-12 | 2024-07-22 | 3 | 2024-07-15 13:22:19 | 2024-07-15 13:23:50 | 江苏东方九天新能源材料有限公司 | 239377 | 朱明 |  |  | 0.6 | 2190 | 630 | 1 | DL00240551122 | 昆山宝必达：（0.35*630）厚度±0.01mm，HV90-110,粗糙度0.7-1.0μM，卷重2-3吨 |  | 色差。条印，细划伤，偶有挫伤，轻振纹。暗线印，横辊印强光下明显 |  |  | 1896 | 1
最终脱脂 | DL00240600161 | DL0024060016 | 东方950脱脂1# | 合格 | 合格品 | 乙 | 何晓健,张东兵 | 6080 | 5935 | 0.9762 | 3150 | 0.4 | 610 | 浙江银帆：脱脂(单位张力6.2）、转退火 |  | 20100082 | 轧硬 | 0.6*610-SPCC | 31010051 | 小品种钢卷 | 0.4-SPCC |  | 30 | MO001378 | MO001378-003-01 | XPZG001 | 小品种钢前处理模板 | 12285 | 2024-07-08 | 2024-07-20 | 2 | 2024-07-15 13:01:20 | 2024-07-15 13:01:44 | 江苏东方九天新能源材料有限公司 | 227880 | 何晓健 |  |  | 0.4 | 3150 | 610 | 1 | DL00240600161 | 浙江银帆（0.4*610）：厚度-0.01MM,HV90-110,粗糙度0.5-0.7 |  |  |  |  | 3492 | 3
最终脱脂 | DL00240600152 | DL0024060015 | 东方950脱脂1# | 合格 | 让步接收 | 乙 | 何晓健,张东兵 | 6060 | 5905 | 0.9744 | 3120 | 0.4 | 610 | 浙江银帆：脱脂(单位张力6.2）、转退火 | X线条印(条印重) | 20100082 | 轧硬 | 0.6*610-SPCC | 31010051 | 小品种钢卷 | 0.4-SPCC |  | 30 | MO001378 | MO001378-001-02 | XPZG001 | 小品种钢前处理模板 | 12285 | 2024-07-08 | 2024-07-20 | 2 | 2024-07-15 12:59:24 | 2024-07-15 13:01:08 | 江苏东方九天新能源材料有限公司 | 227879 | 何晓健 |  |  | 0.4 | 3150 | 610 | 1 | DL00240600152 | 浙江银帆（0.4*610）：厚度-0.01MM,HV90-110,粗糙度0.5-0.7 |  | X线条印(条印重) |  |  | 3150 | 1
最终脱脂 | DL00240551062 | DL0024055106 | 东方950脱脂1# | 合格 | 让步接收 | 乙 | 何晓健,张东兵 | 6270 | 6215 | 0.9912 | 2300 | 0.54 | 630 | 昆山宝必达：脱脂(单位张力4.7）、转退火 | B爆辊印(正反面中间爆辊印（有手感）) | 20100086 | 轧硬 | 0.6*630-SPCC | 31010056 | 小品种钢卷 | 0.54-SPCC |  | 30 | MO001384 | MO001384-002-02 | XPZG001 | 小品种钢前处理模板 | 12675 | 2024-07-08 | 2024-07-23 | 5 | 2024-07-15 12:49:58 | 2024-07-15 12:59:02 | 江苏东方九天新能源材料有限公司 | 228086 | 何晓健 |  |  | 0.54 | 2310 | 630 | 1 | DL00240551062 | 昆山宝必达（0.54*630）：厚度±0.01mm，HV90-110,粗糙度0.7-1.0μM，卷重2-3吨 |  | B爆辊印(正反面中间爆辊印（有手感）) |  |  | 1722 | 2
铬钝化 | JG122405511822 | JG12240551182 | 东方铬钝化950 | 合格 | 合格品 | 甲 | 夏亚军 | 2911 | 2911 | 1 | 4920 | 0.1 | 760 | / | S色差(色差 振纹 碱液斑 ) | 30210015 | 光亮卷 | 0.1-SPCC | 30110014 | 铬钝化卷 | 0.1-SPCC |  | 10 | MO001574 | MO001574-007-02 | GDH001 | 铬钝化模板 | 5830 | 2024-07-14 | 2024-07-14 | 3 | 2024-07-15 12:08:55 | 2024-07-15 12:43:57 | 江苏东方九天新能源材料有限公司 |  | 孙槐兵 |  | 1 | 0.1 | 4920 | 760 | 1 | JG122405511822 |  | 1 | S色差(色差 振纹 碱液斑 ) | 是 | 是 | 52 | 7
铬钝化 | JG122405511821 | JG12240551182 | 东方铬钝化950 | 合格 | 合格品 | 甲 | 夏亚军 | 2813 | 2813 | 1 | 4770 | 0.1 | 760 | / | S色差(色差 振纹 碱液斑 3170米1个孔洞 横向362.6 大小1.41) | 30210015 | 光亮卷 | 0.1-SPCC | 30110014 | 铬钝化卷 | 0.1-SPCC |  | 10 | MO001574 | MO001574-007-01 | GDH001 | 铬钝化模板 | 5830 | 2024-07-14 | 2024-07-14 | 3 | 2024-07-15 12:08:55 | 2024-07-15 12:43:57 | 江苏东方九天新能源材料有限公司 |  | 孙槐兵 |  | 1 | 0.1 | 4770 | 760 | 1 | JG122405511821 |  | 1 | S色差(色差 振纹 碱液斑 3170米1个孔洞 横向362.6 大小1.41) | 是 | 是 | 52 | 7
铬钝化 | JG1224070075 | JG1224070075 | 东方铬钝化750 | 合格 | 合格品 | 甲 | 孙锋 | 6258 | 6259 | 1.0002 | 13560 | 0.1 | 610 | / | 传边规律性亮斑 | 30210015 | 光亮卷 | 0.1-SPCC | 30110014 | 铬钝化卷 | 0.1-SPCC |  | 10 | MO001600 | MO001600-003 | GDH001 | 铬钝化模板 | 6258 | 2024-07-15 | 2024-07-15 | 3 | 2024-07-15 11:09:01 | 2024-07-15 12:32:58 | 江苏东方九天新能源材料有限公司 | 242048 | 倪兵 |  |  | 0.1 | 0 | 610 | 1 | JG1224070075 |  | 1 | 白斑 辊印 条印 白条印 传边规律性亮斑，色差 | 是 | 是 | 83 | 3
铬钝化 | JG122406012522 | JG12240601252 | 东方铬钝化950 | 合格 | 合格品 | 甲 | 夏亚军 | 4199 | 4199 | 1 | 7340 | 0.1 | 760 | / | S色差(色差 亮斑) | 30210015 | 光亮卷 | 0.1-SPCC | 30110014 | 铬钝化卷 | 0.1-SPCC |  | 10 | MO001574 | MO001574-009-02 | GDH001 | 铬钝化模板 | 6610 | 2024-07-14 | 2024-07-14 | 3 | 2024-07-15 10:51:00 | 2024-07-15 11:29:52 | 江苏东方九天新能源材料有限公司 |  | 孙槐兵 |  | 1 | 0.1 | 7340 | 760 | 1 | JG122406012522 |  | 1 | S色差(色差 亮斑) | 是 | 是 | 57 | 9
铬钝化 | JG122406012521 | JG12240601252 | 东方铬钝化950 | 合格 | 合格品 | 甲 | 夏亚军 | 2377 | 2377 | 1 | 4130 | 0.1 | 760 | / | 色差 880米1个孔洞 横向506.8 大小2.48 碱液斑 | 30210015 | 光亮卷 | 0.1-SPCC | 30110014 | 铬钝化卷 | 0.1-SPCC |  | 10 | MO001574 | MO001574-009-01 | GDH001 | 铬钝化模板 | 6610 | 2024-07-14 | 2024-07-14 | 3 | 2024-07-15 10:51:00 | 2024-07-15 11:29:52 | 江苏东方九天新能源材料有限公司 |  | 孙槐兵 |  | 1 | 0.1 | 4130 | 760 | 1 | JG122406012521 |  | 1 | S色差(色差亮斑880米1个孔洞 横向506.8 大小2.48 碱液斑) | 是 | 是 | 57 | 9
铬钝化 | JG1224070035 | JG1224070035 | 东方铬钝化750 | 合格 | 让步接收 | 甲 | 周建锋 | 7060 | 7071 | 1.0016 | 9640 | 0.15 | 610 | 镀铬量80-100 | 厚薄公差0.163mm | 30210011 | 光亮卷 | 0.15-SPCC | 30110011 | 铬钝化卷 | 0.15-SPCC |  | 10 | MO001594 | MO001594-004 | GDH001 | 铬钝化模板 | 7060 | 2024-07-14 | 2024-07-14 | 3 | 2024-07-15 10:09:26 | 2024-07-15 11:08:37 | 江苏东方九天新能源材料有限公司 | 242040 | 倪兵 |  |  | 0.15 | 9600 | 610 | 1 | JG1224070035 |  | 1 | 白斑 辊印 条印 白条印 亮斑，振纹， | 是 | 是 | 59 | 4
分剪 | JL1224030169/15 | JL1224030169 | 东方分剪6# | 合格 | 合格品 | 甲 | 秦海波 | 491 | 491 | 1 | 0 | 0.3 | 143 | 1:排刀规格 143MM+175MM*2+69*2 摩丁普信 SPCC 料 2：成品内孔φ500MM，厚度公差+0.003/-0.007mm，宽度公差，+0/-0.2mm |  | 31010041 | 小品种钢卷 | 0.3-SPCC | 31020053 | 小品种钢分切带 | 0.3-SPCC |  | 10 | MO001599 | MO001599-001-15 | FJ001 | 分剪模板 | 6910 | 2024-07-15 | 2024-07-15 | 3 | 2024-07-15 10:32:50 | 2024-07-15 10:39:31 | 江苏东方九天新能源材料有限公司 |  | 秦海波 |  | 1 | 0.3 | 0 | 143 | 1 | JL1224030169/15 | 1:排刀规格 143MM+175MM*2+69*2 摩丁普信 SPCC 料 2：成品内孔φ500MM，厚度公差+0.003/-0.007mm，宽度公差，+0/-0.2mm | 1 |  | 是 | 是 | 7 | 1
分剪 | JL1224030169/14 | JL1224030169 | 东方分剪6# | 合格 | 合格品 | 甲 | 秦海波 | 609 | 609 | 1 | 0 | 0.3 | 175 | 1:排刀规格 143MM+175MM*2+69*2 摩丁普信 SPCC 料 2：成品内孔φ500MM，厚度公差+0.003/-0.007mm，宽度公差，+0/-0.2mm |  | 31010041 | 小品种钢卷 | 0.3-SPCC | 31020053 | 小品种钢分切带 | 0.3-SPCC |  | 10 | MO001599 | MO001599-001-14 | FJ001 | 分剪模板 | 6910 | 2024-07-15 | 2024-07-15 | 3 | 2024-07-15 10:32:50 | 2024-07-15 10:39:31 | 江苏东方九天新能源材料有限公司 |  | 秦海波 |  | 1 | 0.3 | 0 | 175 | 1 | JL1224030169/14 | 1:排刀规格 143MM+175MM*2+69*2 摩丁普信 SPCC 料 2：成品内孔φ500MM，厚度公差+0.003/-0.007mm，宽度公差，+0/-0.2mm | 1 |  | 是 | 是 | 7 | 1
分剪 | JL1224030169/13 | JL1224030169 | 东方分剪6# | 合格 | 合格品 | 甲 | 秦海波 | 612 | 612 | 1 | 0 | 0.3 | 175 | 1:排刀规格 143MM+175MM*2+69*2 摩丁普信 SPCC 料 2：成品内孔φ500MM，厚度公差+0.003/-0.007mm，宽度公差，+0/-0.2mm |  | 31010041 | 小品种钢卷 | 0.3-SPCC | 31020053 | 小品种钢分切带 | 0.3-SPCC |  | 10 | MO001599 | MO001599-001-13 | FJ001 | 分剪模板 | 6910 | 2024-07-15 | 2024-07-15 | 3 | 2024-07-15 10:32:50 | 2024-07-15 10:39:31 | 江苏东方九天新能源材料有限公司 |  | 秦海波 |  | 1 | 0.3 | 0 | 175 | 1 | JL1224030169/13 | 1:排刀规格 143MM+175MM*2+69*2 摩丁普信 SPCC 料 2：成品内孔φ500MM，厚度公差+0.003/-0.007mm，宽度公差，+0/-0.2mm | 1 |  | 是 | 是 | 7 | 1
分剪 | JL1224030169/12 | JL1224030169 | 东方分剪6# | 合格 | 合格品 | 甲 | 秦海波 | 241 | 241 | 1 | 0 | 0.3 | 69 | 1:排刀规格 143MM+175MM*2+69*2 摩丁普信 SPCC 料 2：成品内孔φ500MM，厚度公差+0.003/-0.007mm，宽度公差，+0/-0.2mm |  | 31010041 | 小品种钢卷 | 0.3-SPCC | 31020053 | 小品种钢分切带 | 0.3-SPCC |  | 10 | MO001599 | MO001599-001-12 | FJ001 | 分剪模板 | 6910 | 2024-07-15 | 2024-07-15 | 3 | 2024-07-15 10:32:50 | 2024-07-15 10:39:31 | 江苏东方九天新能源材料有限公司 |  | 秦海波 |  | 1 | 0.3 | 0 | 69 | 1 | JL1224030169/12 | 1:排刀规格 143MM+175MM*2+69*2 摩丁普信 SPCC 料 2：成品内孔φ500MM，厚度公差+0.003/-0.007mm，宽度公差，+0/-0.2mm | 1 |  | 是 | 是 | 7 | 1
分剪 | JL1224030169/11 | JL1224030169 | 东方分剪6# | 合格 | 合格品 | 甲 | 秦海波 | 242 | 242 | 1 | 0 | 0.3 | 69 | 1:排刀规格 143MM+175MM*2+69*2 摩丁普信 SPCC 料 2：成品内孔φ500MM，厚度公差+0.003/-0.007mm，宽度公差，+0/-0.2mm |  | 31010041 | 小品种钢卷 | 0.3-SPCC | 31020053 | 小品种钢分切带 | 0.3-SPCC |  | 10 | MO001599 | MO001599-001-11 | FJ001 | 分剪模板 | 6910 | 2024-07-15 | 2024-07-15 | 3 | 2024-07-15 10:32:50 | 2024-07-15 10:39:31 | 江苏东方九天新能源材料有限公司 |  | 秦海波 |  | 1 | 0.3 | 0 | 69 | 1 | JL1224030169/11 | 1:排刀规格 143MM+175MM*2+69*2 摩丁普信 SPCC 料 2：成品内孔φ500MM，厚度公差+0.003/-0.007mm，宽度公差，+0/-0.2mm | 1 |  | 是 | 是 | 7 | 1
分剪 | JL1224030169/10 | JL1224030169 | 东方分剪6# | 合格 | 合格品 | 甲 | 秦海波 | 495 | 495 | 1 | 0 | 0.3 | 143 | 1:排刀规格 143MM+175MM*2+69*2 摩丁普信 SPCC 料 2：成品内孔φ500MM，厚度公差+0.003/-0.007mm，宽度公差，+0/-0.2mm |  | 31010041 | 小品种钢卷 | 0.3-SPCC | 31020053 | 小品种钢分切带 | 0.3-SPCC |  | 10 | MO001599 | MO001599-001-10 | FJ001 | 分剪模板 | 6910 | 2024-07-15 | 2024-07-15 | 3 | 2024-07-15 10:32:50 | 2024-07-15 10:39:31 | 江苏东方九天新能源材料有限公司 |  | 秦海波 |  | 1 | 0.3 | 0 | 143 | 1 | JL1224030169/10 | 1:排刀规格 143MM+175MM*2+69*2 摩丁普信 SPCC 料 2：成品内孔φ500MM，厚度公差+0.003/-0.007mm，宽度公差，+0/-0.2mm | 1 |  | 是 | 是 | 7 | 1
分剪 | JL1224030169/9 | JL1224030169 | 东方分剪6# | 合格 | 合格品 | 甲 | 秦海波 | 613 | 613 | 1 | 0 | 0.3 | 175 | 1:排刀规格 143MM+175MM*2+69*2 摩丁普信 SPCC 料 2：成品内孔φ500MM，厚度公差+0.003/-0.007mm，宽度公差，+0/-0.2mm |  | 31010041 | 小品种钢卷 | 0.3-SPCC | 31020053 | 小品种钢分切带 | 0.3-SPCC |  | 10 | MO001599 | MO001599-001-09 | FJ001 | 分剪模板 | 6910 | 2024-07-15 | 2024-07-15 | 3 | 2024-07-15 10:32:50 | 2024-07-15 10:39:31 | 江苏东方九天新能源材料有限公司 |  | 秦海波 |  | 1 | 0.3 | 0 | 175 | 1 | JL1224030169/9 | 1:排刀规格 143MM+175MM*2+69*2 摩丁普信 SPCC 料 2：成品内孔φ500MM，厚度公差+0.003/-0.007mm，宽度公差，+0/-0.2mm | 1 |  | 是 | 是 | 7 | 1
分剪 | JL1224030169/8 | JL1224030169 | 东方分剪6# | 合格 | 合格品 | 甲 | 秦海波 | 616 | 616 | 1 | 0 | 0.3 | 175 | 1:排刀规格 143MM+175MM*2+69*2 摩丁普信 SPCC 料 2：成品内孔φ500MM，厚度公差+0.003/-0.007mm，宽度公差，+0/-0.2mm |  | 31010041 | 小品种钢卷 | 0.3-SPCC | 31020053 | 小品种钢分切带 | 0.3-SPCC |  | 10 | MO001599 | MO001599-001-08 | FJ001 | 分剪模板 | 6910 | 2024-07-15 | 2024-07-15 | 3 | 2024-07-15 10:32:50 | 2024-07-15 10:39:31 | 江苏东方九天新能源材料有限公司 |  | 秦海波 |  | 1 | 0.3 | 0 | 175 | 1 | JL1224030169/8 | 1:排刀规格 143MM+175MM*2+69*2 摩丁普信 SPCC 料 2：成品内孔φ500MM，厚度公差+0.003/-0.007mm，宽度公差，+0/-0.2mm | 1 |  | 是 | 是 | 7 | 1
分剪 | JL1224030169/7 | JL1224030169 | 东方分剪6# | 合格 | 合格品 | 甲 | 秦海波 | 243 | 243 | 1 | 0 | 0.3 | 69 | 1:排刀规格 143MM+175MM*2+69*2 摩丁普信 SPCC 料 2：成品内孔φ500MM，厚度公差+0.003/-0.007mm，宽度公差，+0/-0.2mm |  | 31010041 | 小品种钢卷 | 0.3-SPCC | 31020053 | 小品种钢分切带 | 0.3-SPCC |  | 10 | MO001599 | MO001599-001-07 | FJ001 | 分剪模板 | 6910 | 2024-07-15 | 2024-07-15 | 3 | 2024-07-15 10:32:50 | 2024-07-15 10:39:31 | 江苏东方九天新能源材料有限公司 |  | 秦海波 |  | 1 | 0.3 | 0 | 69 | 1 | JL1224030169/7 | 1:排刀规格 143MM+175MM*2+69*2 摩丁普信 SPCC 料 2：成品内孔φ500MM，厚度公差+0.003/-0.007mm，宽度公差，+0/-0.2mm | 1 |  | 是 | 是 | 7 | 1
分剪 | JL1224030169/6 | JL1224030169 | 东方分剪6# | 合格 | 合格品 | 甲 | 秦海波 | 243 | 243 | 1 | 0 | 0.3 | 69 | 1:排刀规格 143MM+175MM*2+69*2 摩丁普信 SPCC 料 2：成品内孔φ500MM，厚度公差+0.003/-0.007mm，宽度公差，+0/-0.2mm |  | 31010041 | 小品种钢卷 | 0.3-SPCC | 31020053 | 小品种钢分切带 | 0.3-SPCC |  | 10 | MO001599 | MO001599-001-06 | FJ001 | 分剪模板 | 6910 | 2024-07-15 | 2024-07-15 | 3 | 2024-07-15 10:32:50 | 2024-07-15 10:39:31 | 江苏东方九天新能源材料有限公司 |  | 秦海波 |  | 1 | 0.3 | 0 | 69 | 1 | JL1224030169/6 | 1:排刀规格 143MM+175MM*2+69*2 摩丁普信 SPCC 料 2：成品内孔φ500MM，厚度公差+0.003/-0.007mm，宽度公差，+0/-0.2mm | 1 |  | 是 | 是 | 7 | 1
分剪 | JL1224030169/5 | JL1224030169 | 东方分剪6# | 合格 | 合格品 | 甲 | 秦海波 | 497 | 497 | 1 | 0 | 0.3 | 143 | 1:排刀规格 143MM+175MM*2+69*2 摩丁普信 SPCC 料 2：成品内孔φ500MM，厚度公差+0.003/-0.007mm，宽度公差，+0/-0.2mm |  | 31010041 | 小品种钢卷 | 0.3-SPCC | 31020053 | 小品种钢分切带 | 0.3-SPCC |  | 10 | MO001599 | MO001599-001-05 | FJ001 | 分剪模板 | 6910 | 2024-07-15 | 2024-07-15 | 3 | 2024-07-15 10:32:50 | 2024-07-15 10:39:31 | 江苏东方九天新能源材料有限公司 |  | 秦海波 |  | 1 | 0.3 | 0 | 143 | 1 | JL1224030169/5 | 1:排刀规格 143MM+175MM*2+69*2 摩丁普信 SPCC 料 2：成品内孔φ500MM，厚度公差+0.003/-0.007mm，宽度公差，+0/-0.2mm | 1 |  | 是 | 是 | 7 | 1
分剪 | JL1224030169/4 | JL1224030169 | 东方分剪6# | 合格 | 合格品 | 甲 | 秦海波 | 609 | 609 | 1 | 0 | 0.3 | 175 | 1:排刀规格 143MM+175MM*2+69*2 摩丁普信 SPCC 料 2：成品内孔φ500MM，厚度公差+0.003/-0.007mm，宽度公差，+0/-0.2mm |  | 31010041 | 小品种钢卷 | 0.3-SPCC | 31020053 | 小品种钢分切带 | 0.3-SPCC |  | 10 | MO001599 | MO001599-001-04 | FJ001 | 分剪模板 | 6910 | 2024-07-15 | 2024-07-15 | 3 | 2024-07-15 10:32:50 | 2024-07-15 10:39:31 | 江苏东方九天新能源材料有限公司 |  | 秦海波 |  | 1 | 0.3 | 0 | 175 | 1 | JL1224030169/4 | 1:排刀规格 143MM+175MM*2+69*2 摩丁普信 SPCC 料 2：成品内孔φ500MM，厚度公差+0.003/-0.007mm，宽度公差，+0/-0.2mm | 1 |  | 是 | 是 | 7 | 1
分剪 | JL1224030169/3 | JL1224030169 | 东方分剪6# | 合格 | 合格品 | 甲 | 秦海波 | 617 | 617 | 1 | 0 | 0.3 | 175 | 1:排刀规格 143MM+175MM*2+69*2 摩丁普信 SPCC 料 2：成品内孔φ500MM，厚度公差+0.003/-0.007mm，宽度公差，+0/-0.2mm |  | 31010041 | 小品种钢卷 | 0.3-SPCC | 31020053 | 小品种钢分切带 | 0.3-SPCC |  | 10 | MO001599 | MO001599-001-03 | FJ001 | 分剪模板 | 6910 | 2024-07-15 | 2024-07-15 | 3 | 2024-07-15 10:32:50 | 2024-07-15 10:39:31 | 江苏东方九天新能源材料有限公司 |  | 秦海波 |  | 1 | 0.3 | 0 | 175 | 1 | JL1224030169/3 | 1:排刀规格 143MM+175MM*2+69*2 摩丁普信 SPCC 料 2：成品内孔φ500MM，厚度公差+0.003/-0.007mm，宽度公差，+0/-0.2mm | 1 |  | 是 | 是 | 7 | 1
分剪 | JL1224030169/2 | JL1224030169 | 东方分剪6# | 合格 | 合格品 | 甲 | 秦海波 | 243 | 243 | 1 | 0 | 0.3 | 69 | 1:排刀规格 143MM+175MM*2+69*2 摩丁普信 SPCC 料 2：成品内孔φ500MM，厚度公差+0.003/-0.007mm，宽度公差，+0/-0.2mm |  | 31010041 | 小品种钢卷 | 0.3-SPCC | 31020053 | 小品种钢分切带 | 0.3-SPCC |  | 10 | MO001599 | MO001599-001-02 | FJ001 | 分剪模板 | 6910 | 2024-07-15 | 2024-07-15 | 3 | 2024-07-15 10:32:50 | 2024-07-15 10:39:31 | 江苏东方九天新能源材料有限公司 |  | 秦海波 |  | 1 | 0.3 | 0 | 69 | 1 | JL1224030169/2 | 1:排刀规格 143MM+175MM*2+69*2 摩丁普信 SPCC 料 2：成品内孔φ500MM，厚度公差+0.003/-0.007mm，宽度公差，+0/-0.2mm | 1 |  | 是 | 是 | 7 | 1
分剪 | JL1224030169/1 | JL1224030169 | 东方分剪6# | 合格 | 合格品 | 甲 | 秦海波 | 243 | 243 | 1 | 0 | 0.3 | 69 | 1:排刀规格 143MM+175MM*2+69*2 摩丁普信 SPCC 料 2：成品内孔φ500MM，厚度公差+0.003/-0.007mm，宽度公差，+0/-0.2mm |  | 31010041 | 小品种钢卷 | 0.3-SPCC | 31020053 | 小品种钢分切带 | 0.3-SPCC |  | 10 | MO001599 | MO001599-001-01 | FJ001 | 分剪模板 | 6910 | 2024-07-15 | 2024-07-15 | 3 | 2024-07-15 10:32:50 | 2024-07-15 10:39:31 | 江苏东方九天新能源材料有限公司 |  | 秦海波 |  | 1 | 0.3 | 0 | 69 | 1 | JL1224030169/1 | 1:排刀规格 143MM+175MM*2+69*2 摩丁普信 SPCC 料 2：成品内孔φ500MM，厚度公差+0.003/-0.007mm，宽度公差，+0/-0.2mm | 1 |  | 是 | 是 | 7 | 1
最终平整 | DL002407000622 | DL0024070006 | 东方850平整 | 合格 | 让步接收 | 乙 | 鞠承,姚学禹 | 4875 | 4875 | 1 | 6900 | 0.13 | 710 | 无锡丰元：850平整用Ra1.0-1.2μm毛化辊平整.厚度公差：0.125-0.135mm、粗糙度：Ra0.5-0.8um,抗拉强度:310-380Mpa，延伸率:>35%, 表面涂油 | R乳化斑(来料表面),S水锈斑(来料传3CM，轻微水锈斑平后淡),Z振纹(板面)，分切银轮 | 20100097 | 轧硬 | 0.6*710-SPCC | 30210007 | 光亮卷 | 0.13-SPCC |  | 60 | MO001219 | MO001219-003-02-02 | GLJ003 | 光亮卷前处理 模板 | 14275 | 2024-07-05 | 2024-07-05 | 2 | 2024-07-15 10:22:46 | 2024-07-15 10:34:50 | 江苏东方九天新能源材料有限公司 |  | 鞠承 |  | 1 | 0.13 | 6900 | 710 | 1 | DL002407000622 | 无锡丰元：轧0.13，公差+/-0.005，卷重6-7吨，轧到0.13后脱脂平均分包，平整时涂油。 | 1 | R乳化斑(来料表面),S水锈斑(来料传3CM，轻微水锈斑平后淡),Z振纹(板面) | 是 | 是 | 5443 | 3
最终平整 | DL002407000621 | DL0024070006 | 东方850平整 | 合格 | 让步接收 | 乙 | 鞠承,姚学禹 | 2140 | 2140 | 1 | 3000 | 0.13 | 710 | 无锡丰元：850平整用Ra1.0-1.2μm毛化辊平整.厚度公差：0.125-0.135mm、粗糙度：Ra0.5-0.8um,抗拉强度:310-380Mpa，延伸率:>35%, 表面涂油 | Z振纹(板面),S水锈斑(传3CM轻微水锈斑平后淡),K孔洞(内100米3个60CM3个0.07-4.74) 分切银轮 |  |  |  | 30210007 | 光亮卷 | 0.13-SPCC |  | 60 | MO001219 | MO001219-003-02-01 | GLJ003 | 光亮卷前处理 模板 | 14275 | 2024-07-05 | 2024-07-05 | 2 | 2024-07-15 10:22:46 | 2024-07-15 10:34:50 | 江苏东方九天新能源材料有限公司 |  | 鞠承 |  | 1 | 0.13 | 3000 | 710 | 1 | DL002407000621 | 无锡丰元：轧0.13，公差+/-0.005，卷重6-7吨，轧到0.13后脱脂平均分包，平整时涂油。 | 1 | Z振纹(板面),S水锈斑(传3CM轻微水锈斑平后淡),K孔洞(内100米3个60CM3个0.07-4.74) | 是 | 是 | 5443 | 3
铬钝化 | JG12240601312 | JG12240601312 | 东方铬钝化950 | 合格 | 合格品 | 甲 | 韩康 | 5820 | 5795 | 0.9957 | 10120 | 0.1 | 760 | 、 |  | 30210015 | 光亮卷 | 0.1-SPCC | 30110014 | 铬钝化卷 | 0.1-SPCC |  | 10 | MO001558 | MO001558-001 | GDH001 | 铬钝化模板 | 5820 | 2024-07-13 | 2024-07-13 | 3 | 2024-07-15 10:27:30 | 2024-07-15 10:28:10 | 江苏东方九天新能源材料有限公司 | 240334 | 孙槐兵 |  |  | 0.1 | 10130 | 760 | 1 | JG12240601312 |  | 1 |  | 是 | 是 | 1 | 1
最终脱脂 | JG12240602562 | JG1224060256 | 东方950脱脂1# | 合格 | 合格品 | 乙 | 何晓健,张东兵 | 5675 | 5675 | 1 | 9900 | 0.1 | 760 | 脱脂（950-1） |  | 20100142 | 轧硬 | 0.4*760-SPCC | 30210015 | 光亮卷 | 0.1-SPCC |  | 40 | MO000945 | MO000945-025-02 | KSFW001 | 东方小品种钢前处理 0.67（昆山富维 厚度公差：0.660-0.670mm,光泽度大于150GU（横向、纵向），粗糙度：Ra0.2-0.45um.硬度：HV80-110） | 13530 | 2024-06-25 | 2024-07-05 | 2 | 2024-07-15 10:24:23 | 2024-07-15 10:25:42 | 江苏东方九天新能源材料有限公司 |  | 何晓健 |  | 1 | 0.1 | 9900 | 760 | 1 | JG12240602562 | 轧0.1，米数控制在23100-23200米，脱脂分一包10400米。 |  |  |  |  | 3832 | 25
最终脱脂 | JG12240602561 | JG1224060256 | 东方950脱脂1# | 合格 | 合格品 | 乙 | 何晓健,张东兵 | 7680 | 7680 | 1 | 13300 | 0.1 | 760 | 脱脂（950-1） |  | 20100142 | 轧硬 | 0.4*760-SPCC | 30210015 | 光亮卷 | 0.1-SPCC |  | 40 | MO000945 | MO000945-025-01 | KSFW001 | 东方小品种钢前处理 0.67（昆山富维 厚度公差：0.660-0.670mm,光泽度大于150GU（横向、纵向），粗糙度：Ra0.2-0.45um.硬度：HV80-110） | 13530 | 2024-06-25 | 2024-07-05 | 2 | 2024-07-15 10:24:23 | 2024-07-15 10:25:42 | 江苏东方九天新能源材料有限公司 |  | 何晓健 |  | 1 | 0.1 | 13300 | 760 | 1 | JG12240602561 | 轧0.1，米数控制在23100-23200米，脱脂分一包10400米。 |  |  |  |  | 3832 | 25
铬钝化 | JG1224070018 | JG1224070018 | 东方铬钝化750 | 合格 | 让步接收 | 乙 | 孙锋 | 5304 | 5309 | 1.0009 | 7160 | 0.15 | 610 | 镀铬量80-100 | 来料操边规律性亮斑，厚薄公差0.163mm | 30210011 | 光亮卷 | 0.15-SPCC | 30110011 | 铬钝化卷 | 0.15-SPCC |  | 10 | MO001539 | MO001539-004 | GDH001 | 铬钝化模板 | 5304 | 2024-07-12 | 2024-07-12 | 3 | 2024-07-15 09:27:51 | 2024-07-15 10:08:57 | 江苏东方九天新能源材料有限公司 | 238914 | 李澍 |  |  | 0.15 | 0 | 610 | 1 | JG1224070018 |  | 1 | 白斑 ,双边色差辊印 条印 白条印，来料操边规律性亮斑 | 是 | 是 | 41 | 4
铬钝化 | JG0024060076 | JG0024060076 | 东方铬钝化750 | 合格 | 合格品 | 乙 | 李澍 | 6496 | 6493 | 0.9995 | 9400 | 0.15 | 610 | 镀铬量80-100 |  | 30210011 | 光亮卷 | 0.15-SPCC | 30110011 | 铬钝化卷 | 0.15-SPCC |  | 10 | MO001539 | MO001539-003 | GDH001 | 铬钝化模板 | 6496 | 2024-07-12 | 2024-07-12 | 3 | 2024-07-15 08:21:55 | 2024-07-15 09:27:08 | 江苏东方九天新能源材料有限公司 | 238913 | 李澍 |  |  | 0.15 | 0 | 610 | 1 | JG0024060076 |  | 1 | 白斑 辊印 条印 白条印，9075/9090米横向19/49，大小0.11/0.11 | 是 | 是 | 66 | 3
铬钝化 | JG12240502392 | JG12240502392 | 东方铬钝化950 | 合格 | 合格品 | 乙 | 李志祥 | 9150 | 9125 | 0.9973 |  | 0.125 | 760 | / |  | 30210004 | 光亮卷 | 0.125-SPCC | 30110004 | 铬钝化卷 | 0.125-SPCC |  | 10 | MO001575 | MO001575-003 | GDH001 | 铬钝化模板 | 9150 | 2024-07-14 | 2024-07-14 | 3 | 2024-07-15 07:50:37 | 2024-07-15 09:21:04 | 江苏东方九天新能源材料有限公司 | 241425 | 李志祥 |  |  | 0.125 | 13370 | 760 | 2 | JG12240502392 |  | 1 |  | 否 | 否 | 861 | 3
最终脱脂 | JG12240602622 | JG1224060262 | 东方950脱脂1# | 合格 | 合格品 | 甲 | 关莫平,王建军 | 5435 | 5435 | 1 | 9200 | 0.1 | 760 | 脱脂（950-1） |  | 20100142 | 轧硬 | 0.4*760-SPCC | 30210015 | 光亮卷 | 0.1-SPCC |  | 40 | MO000946 | MO000946-002-02 | KSFW001 | 东方小品种钢前处理 0.67（昆山富维 厚度公差：0.660-0.670mm,光泽度大于150GU（横向、纵向），粗糙度：Ra0.2-0.45um.硬度：HV80-110） | 13120 | 2024-06-25 | 2024-07-05 | 2 | 2024-07-15 07:55:05 | 2024-07-15 08:29:02 | 江苏东方九天新能源材料有限公司 |  | 王建军 |  | 1 | 0.1 | 9200 | 760 | 1 | JG12240602622 | 轧0.1，米数控制在22500-22600米，脱脂分一包9200米。 |  |  |  |  | 6301 | 2
最终脱脂 | JG12240602621 | JG1224060262 | 东方950脱脂1# | 合格 | 合格品 | 甲 | 关莫平,王建军 | 7540 | 7540 | 1 | 12730 | 0.1 | 760 | 脱脂（950-1） |  | 20100142 | 轧硬 | 0.4*760-SPCC | 30210015 | 光亮卷 | 0.1-SPCC |  | 40 | MO000946 | MO000946-002-01 | KSFW001 | 东方小品种钢前处理 0.67（昆山富维 厚度公差：0.660-0.670mm,光泽度大于150GU（横向、纵向），粗糙度：Ra0.2-0.45um.硬度：HV80-110） | 13120 | 2024-06-25 | 2024-07-05 | 2 | 2024-07-15 07:55:05 | 2024-07-15 08:29:02 | 江苏东方九天新能源材料有限公司 |  | 王建军 |  | 1 | 0.1 | 12730 | 760 | 1 | JG12240602621 | 轧0.1，米数控制在22500-22600米，脱脂分一包9200米。 |  |  |  |  | 6301 | 2
铬钝化 | JG1224070013 | JG1224070013 | 东方铬钝化750 | 合格 | 合格品 | 乙 | 李澍 | 5290 | 5277 | 0.9975 | 7290 | 0.15 | 610 | 镀铬量80-100 |  | 30210011 | 光亮卷 | 0.15-SPCC | 30110011 | 铬钝化卷 | 0.15-SPCC |  | 10 | MO001539 | MO001539-001 | GDH001 | 铬钝化模板 | 5290 | 2024-07-12 | 2024-07-12 | 3 | 2024-07-15 08:01:22 | 2024-07-15 08:21:46 | 江苏东方九天新能源材料有限公司 | 238911 | 李澍 |  |  | 0.15 | 0 | 610 | 1 | JG1224070013 |  | 1 | 白斑 辊印 条印 白条印 | 是 | 是 | 20 | 1
一次脱脂 | JG12240703652 | JG1224070365 | 东方950脱脂2# | 合格 | 合格品 | 甲 | 韩成飞,周志平 | 8590 | 8590 | 1 | 3640 | 0.4 | 760 | 950-2脱脂 |  | 20100142 | 轧硬 | 0.4*760-SPCC | 30210004 | 光亮卷 | 0.125-SPCC |  | 10 | MO001554 | MO001554-009-02 | GLJ001 | 东方光亮卷前处理(0.4轧0.125mm) | 13500 | 2024-07-12 | 2024-07-12 | 5 | 2024-07-15 07:37:05 | 2024-07-15 08:16:39 | 江苏东方九天新能源材料有限公司 |  | 周志平 |  | 1 | 0.4 | 3640 | 760 | 1 | JG12240703652 | 脱脂分一包4.9t，2050米，合格报工，轧0.125，米数控制在6800-6900米，厚度公差0.115-0.125，轧机按照0.12的中值设定轧制。剩余一包8.6t脱脂结束后报工，报工报待处理。特别注意按照此要求操作。 |  |  |  |  | 3942 | 9
一次脱脂 | JG12240703651 | JG1224070365 | 东方950脱脂2# | 合格 | 合格品 | 甲 | 韩成飞,周志平 | 4900 | 4900 | 1 | 2080 | 0.4 | 760 | 950-2脱脂 |  | 20100142 | 轧硬 | 0.4*760-SPCC | 30210004 | 光亮卷 | 0.125-SPCC |  | 10 | MO001554 | MO001554-009-01 | GLJ001 | 东方光亮卷前处理(0.4轧0.125mm) | 13500 | 2024-07-12 | 2024-07-12 | 5 | 2024-07-15 07:37:05 | 2024-07-15 08:16:39 | 江苏东方九天新能源材料有限公司 |  | 周志平 |  | 1 | 0.4 | 2080 | 760 | 1 | JG12240703651 | 脱脂分一包4.9t，2050米，合格报工，轧0.125，米数控制在6800-6900米，厚度公差0.115-0.125，轧机按照0.12的中值设定轧制。剩余一包8.6t脱脂结束后报工，报工报待处理。特别注意按照此要求操作。 |  |  |  |  | 3942 | 9
铬钝化 | JG1224070017 | JG1224070017 | 东方铬钝化750 | 合格 | 合格品 | 乙 | 李澍 | 5266 | 5259 | 0.9987 | 7260 | 0.15 | 610 | 镀铬量80-100 |  | 30210011 | 光亮卷 | 0.15-SPCC | 30110011 | 铬钝化卷 | 0.15-SPCC |  | 10 | MO001539 | MO001539-002 | GDH001 | 铬钝化模板 | 5266 | 2024-07-12 | 2024-07-12 | 3 | 2024-07-15 07:17:35 | 2024-07-15 08:01:11 | 江苏东方九天新能源材料有限公司 | 238912 | 李澍 |  |  | 0.15 | 0 | 610 | 1 | JG1224070017 |  | 1 | 白斑 辊印 条印 白条印 | 是 | 是 | 44 | 2
最终冷轧 | DL00240600161 | DL0024060016 | 东方650轧机 | 合格 | 让步接收 | 甲 | 关颜伟,徐炜 | 6120 | 6080 | 0.9935 | 3150 | 0.4 | 610 | 浙江银帆：650轧机中间道次普光辊（Ra0.2-0.3μm)轧制，最后一道用Ra1.0-1.2um毛化辊轧制0.4mm（0.6-0.45-0.4）厚度公差：0.398-0.403mm、转脱脂 | X细划伤(),Z振纹(),S色差条印()X细划伤(),Z振纹(),S色差条印() | 20100082 | 轧硬 | 0.6*610-SPCC | 31010051 | 小品种钢卷 | 0.4-SPCC |  | 20 | MO001378 | MO001378-003-01 | XPZG001 | 小品种钢前处理模板 | 12285 | 2024-07-08 | 2024-07-20 | 2 | 2024-07-15 07:48:08 | 2024-07-15 07:50:10 | 江苏东方九天新能源材料有限公司 | 227880 | 吴宏林 |  |  | 0.6 | 2150 | 610 | 1 | DL00240600161 | 浙江银帆（0.4*610）：厚度-0.01MM,HV90-110,粗糙度0.5-0.7 |  | X细划伤(),Z振纹(),S色差条印()X细划伤(),Z振纹(),S色差条印() |  |  | 3492 | 3
铬钝化 | JG122406025711 | JG122406025711 | 东方铬钝化950 | 合格 | 让步接收 | 乙 | 李志祥 | 2940 | 2919 | 0.9929 | 5050 | 0.1 | 760 | / | 偶有大块亮斑 | 30210015 | 光亮卷 | 0.1-SPCC | 30110014 | 铬钝化卷 | 0.1-SPCC |  | 10 | MO001574 | MO001574-014 | GDH001 | 铬钝化模板 | 2940 | 2024-07-14 | 2024-07-14 | 3 | 2024-07-15 07:48:30 | 2024-07-15 07:48:54 | 江苏东方九天新能源材料有限公司 | 241380 | 李志祥 |  |  | 0.1 | 5070 | 760 | 1 | JG122406025711 |  | 1 | 乳化斑 色差 辊印 偶有大块亮斑 | 是 | 是 | 0 | 14
最终冷轧 | JG1224060256 | JG1224060256 | 东方850轧机 | 合格 | 合格品 | 甲 | 吴宏林 | 13505 | 13470 | 0.9974 | 23315 | 0.1 | 760 | 850轧机普光辊(Ra0.4-0.6μm)轧制0.1mm(0.4-0.25-0.15-0.115-0.1) |  | 20100142 | 轧硬 | 0.4*760-SPCC | 30210015 | 光亮卷 | 0.1-SPCC |  | 30 | MO000945 | MO000945-025 | KSFW001 | 东方小品种钢前处理 0.67（昆山富维 厚度公差：0.660-0.670mm,光泽度大于150GU（横向、纵向），粗糙度：Ra0.2-0.45um.硬度：HV80-110） | 13530 | 2024-06-25 | 2024-07-05 | 2 | 2024-07-15 07:43:31 | 2024-07-15 07:44:04 | 江苏东方九天新能源材料有限公司 | 193106 | 吴宏林 |  |  | 0.4 | 5740 | 760 | 1 | JG1224060256 | 轧0.1，米数控制在23100-23200米，脱脂分一包10400米。 |  |  | 否 | 否 | 3832 | 25
一次脱脂 | JG12240703542 | JG1224070354 | 东方950脱脂2# | 合格 | 合格品 | 甲 | 韩成飞,周志平 | 8555 | 8555 | 1 | 3640 | 0.4 | 760 | 950-2脱脂 |  | 20100142 | 轧硬 | 0.4*760-SPCC | 30210004 | 光亮卷 | 0.125-SPCC |  | 10 | MO001554 | MO001554-008-02 | GLJ001 | 东方光亮卷前处理(0.4轧0.125mm) | 13530 | 2024-07-12 | 2024-07-12 | 5 | 2024-07-15 07:27:55 | 2024-07-15 07:36:45 | 江苏东方九天新能源材料有限公司 |  | 周志平 |  | 1 | 0.4 | 3640 | 760 | 1 | JG12240703542 | 脱脂分一包4.9t，2050米，合格报工，轧0.125，米数控制在6800-6900米，厚度公差0.115-0.125，轧机按照0.12的中值设定轧制。剩余一包8.6t脱脂结束后报工，报工报待处理。特别注意按照此要求操作。 |  |  |  |  | 4025 | 8
一次脱脂 | JG12240703541 | JG1224070354 | 东方950脱脂2# | 合格 | 合格品 | 甲 | 韩成飞,周志平 | 4935 | 4935 | 1 | 2090 | 0.4 | 760 | 950-2脱脂 |  | 20100142 | 轧硬 | 0.4*760-SPCC | 30210004 | 光亮卷 | 0.125-SPCC |  | 10 | MO001554 | MO001554-008-01 | GLJ001 | 东方光亮卷前处理(0.4轧0.125mm) | 13530 | 2024-07-12 | 2024-07-12 | 5 | 2024-07-15 07:27:55 | 2024-07-15 07:36:45 | 江苏东方九天新能源材料有限公司 |  | 周志平 |  | 1 | 0.4 | 2090 | 760 | 1 | JG12240703541 | 脱脂分一包4.9t，2050米，合格报工，轧0.125，米数控制在6800-6900米，厚度公差0.115-0.125，轧机按照0.12的中值设定轧制。剩余一包8.6t脱脂结束后报工，报工报待处理。特别注意按照此要求操作。 |  |  |  |  | 4025 | 8
一次脱脂 | JG12240703532 | JG1224070353 | 东方950脱脂2# | 合格 | 合格品 | 甲 | 韩成飞,周志平 | 8565 | 8565 | 1 | 3640 | 0.4 | 760 | 950-2脱脂 |  | 20100142 | 轧硬 | 0.4*760-SPCC | 30210004 | 光亮卷 | 0.125-SPCC |  | 10 | MO001554 | MO001554-007-02 | GLJ001 | 东方光亮卷前处理(0.4轧0.125mm) | 13515 | 2024-07-12 | 2024-07-12 | 5 | 2024-07-15 05:58:40 | 2024-07-15 07:27:31 | 江苏东方九天新能源材料有限公司 |  | 周志平 |  | 1 | 0.4 | 3640 | 760 | 1 | JG12240703532 | 脱脂分一包4.9t，2050米，合格报工，轧0.125，米数控制在6800-6900米，厚度公差0.115-0.125，轧机按照0.12的中值设定轧制。剩余一包8.6t脱脂结束后报工，报工报待处理。特别注意按照此要求操作。 |  |  |  |  | 3852 | 7
一次脱脂 | JG12240703531 | JG1224070353 | 东方950脱脂2# | 合格 | 合格品 | 甲 | 韩成飞,周志平 | 4935 | 4935 | 1 | 2090 | 0.4 | 760 | 950-2脱脂 |  | 20100142 | 轧硬 | 0.4*760-SPCC | 30210004 | 光亮卷 | 0.125-SPCC |  | 10 | MO001554 | MO001554-007-01 | GLJ001 | 东方光亮卷前处理(0.4轧0.125mm) | 13515 | 2024-07-12 | 2024-07-12 | 5 | 2024-07-15 05:58:40 | 2024-07-15 07:27:31 | 江苏东方九天新能源材料有限公司 |  | 周志平 |  | 1 | 0.4 | 2090 | 760 | 1 | JG12240703531 | 脱脂分一包4.9t，2050米，合格报工，轧0.125，米数控制在6800-6900米，厚度公差0.115-0.125，轧机按照0.12的中值设定轧制。剩余一包8.6t脱脂结束后报工，报工报待处理。特别注意按照此要求操作。 |  |  |  |  | 3852 | 7
铬钝化 | JG122405512822 | JG122405512822 | 东方铬钝化950 | 合格 | 合格品 | 乙 | 李志祥 | 1770 | 1735 | 0.9802 | 3010 | 0.1 | 760 | / |  | 30210015 | 光亮卷 | 0.1-SPCC | 30110014 | 铬钝化卷 | 0.1-SPCC |  | 10 | MO001574 | MO001574-018 | GDH001 | 铬钝化模板 | 1770 | 2024-07-14 | 2024-07-14 | 3 | 2024-07-15 07:20:39 | 2024-07-15 07:20:59 | 江苏东方九天新能源材料有限公司 | 241384 | 李志祥 |  |  | 0.1 | 3060 | 760 | 1 | JG122405512822 |  | 1 | 乳化斑 色差 辊印 | 是 | 是 | 0 | 18
铬钝化 | JG122406025722 | JG122406025722 | 东方铬钝化950 | 合格 | 合格品 | 乙 | 李志祥 | 2530 | 2515 | 0.9941 | 4350 | 0.1 | 760 | / | 1593米操侧188mm孔洞(大小0.27mm2） | 30210015 | 光亮卷 | 0.1-SPCC | 30110014 | 铬钝化卷 | 0.1-SPCC |  | 10 | MO001574 | MO001574-022 | GDH001 | 铬钝化模板 | 2530 | 2024-07-14 | 2024-07-14 | 3 | 2024-07-15 06:47:16 | 2024-07-15 07:20:29 | 江苏东方九天新能源材料有限公司 | 241388 | 李志祥 |  |  | 0.1 | 4360 | 760 | 1 | JG122406025722 |  | 1 | 乳化斑 色差 辊印 1593米孔洞大小0.27操188 | 是 | 是 | 33 | 22
铬钝化 | JG1224070089 | JG1224070089 | 东方铬钝化750 | 合格 | 合格品 | 乙 | 李澍 | 6180 | 6163 | 0.9972 | 13190 | 0.1 | 610 | / |  | 30210015 | 光亮卷 | 0.1-SPCC | 30110014 | 铬钝化卷 | 0.1-SPCC |  | 10 | MO001577 | MO001577-001 | GDH001 | 铬钝化模板 | 6180 | 2024-07-14 | 2024-07-14 | 3 | 2024-07-15 05:22:05 | 2024-07-15 07:16:10 | 江苏东方九天新能源材料有限公司 | 241454 | 李澍 |  |  | 0.1 | 13240 | 610 | 1 | JG1224070089 |  | 1 | 白斑 辊印 条印 砂轮印 | 是 | 是 | 114 | 1
最终冷轧 | DL00240600152 | DL0024060015 | 东方650轧机 | 合格 | 让步接收 | 甲 | 关颜伟,徐炜 | 6110 | 6060 | 0.9918 | 3150 | 0.4 | 610 | 浙江银帆：650轧机中间道次普光辊（Ra0.2-0.3μm)轧制，最后一道用Ra1.0-1.2um毛化辊轧制0.4mm（0.6-0.45-0.4）厚度公差：0.398-0.403mm、转脱脂 | X细划伤(),A暗线印(),S色差条印(),C挫伤() | 20100082 | 轧硬 | 0.6*610-SPCC | 31010051 | 小品种钢卷 | 0.4-SPCC |  | 20 | MO001378 | MO001378-001-02 | XPZG001 | 小品种钢前处理模板 | 12285 | 2024-07-08 | 2024-07-20 | 2 | 2024-07-15 06:43:49 | 2024-07-15 06:46:36 | 江苏东方九天新能源材料有限公司 | 227879 | 蔡迎虎 |  |  | 0.6 | 2140 | 610 | 1 | DL00240600152 | 浙江银帆（0.4*610）：厚度-0.01MM,HV90-110,粗糙度0.5-0.7 |  | X细划伤(),A暗线印(),S色差条印(),C挫伤() |  |  | 3150 | 1
最终脱脂 | JG12240602682 | JG1224060268 | 东方950脱脂1# | 合格 | 合格品 | 甲 | 关莫平,王建军 | 5500 | 5500 | 1 | 9310 | 0.1 | 760 | 脱脂（950-1） |  | 20100142 | 轧硬 | 0.4*760-SPCC | 30210015 | 光亮卷 | 0.1-SPCC |  | 40 | MO000947 | MO000947-017-02 | KSFW001 | 东方小品种钢前处理 0.67（昆山富维 厚度公差：0.660-0.670mm,光泽度大于150GU（横向、纵向），粗糙度：Ra0.2-0.45um.硬度：HV80-110） | 13080 | 2024-06-25 | 2024-07-05 | 2 | 2024-07-15 05:45:29 | 2024-07-15 06:46:32 | 江苏东方九天新能源材料有限公司 |  | 王建军 |  | 1 | 0.1 | 9310 | 760 | 1 | JG12240602682 | 轧0.1，米数控制在22200-22300米，脱脂分一包9200米。 |  |  |  |  | 3960 | 17
最终脱脂 | JG12240602681 | JG1224060268 | 东方950脱脂1# | 合格 | 合格品 | 甲 | 关莫平,王建军 | 7435 | 7435 | 1 | 12530 | 0.1 | 760 | 脱脂（950-1） |  | 20100142 | 轧硬 | 0.4*760-SPCC | 30210015 | 光亮卷 | 0.1-SPCC |  | 40 | MO000947 | MO000947-017-01 | KSFW001 | 东方小品种钢前处理 0.67（昆山富维 厚度公差：0.660-0.670mm,光泽度大于150GU（横向、纵向），粗糙度：Ra0.2-0.45um.硬度：HV80-110） | 13080 | 2024-06-25 | 2024-07-05 | 2 | 2024-07-15 05:45:29 | 2024-07-15 06:46:32 | 江苏东方九天新能源材料有限公司 |  | 王建军 |  | 1 | 0.1 | 12530 | 760 | 1 | JG12240602681 | 轧0.1，米数控制在22200-22300米，脱脂分一包9200米。 |  |  |  |  | 3960 | 17
铬钝化 | JG122406025712 | JG122406025712 | 东方铬钝化950 | 合格 | 合格品 | 乙 | 李志祥 | 3800 | 3777 | 0.9939 | 6520 | 0.1 | 760 | / |  | 30210015 | 光亮卷 | 0.1-SPCC | 30110014 | 铬钝化卷 | 0.1-SPCC |  | 10 | MO001574 | MO001574-015 | GDH001 | 铬钝化模板 | 3800 | 2024-07-14 | 2024-07-14 | 3 | 2024-07-15 06:45:43 | 2024-07-15 06:46:13 | 江苏东方九天新能源材料有限公司 | 241381 | 李志祥 |  |  | 0.1 | 6550 | 760 | 1 | JG122406025712 |  | 1 | 乳化斑 色差 辊印 | 是 | 是 | 1 | 15
一次脱脂 | DL00240551122 | DL0024055112 | 东方950脱脂2# | 合格 | 让步接收 | 甲 | 韩成飞,周志平 | 6460 | 6460 | 1 | 2190 | 0.6 | 630 | 昆山宝必达：脱脂(单位张力6.0）、转650轧机 | X细划伤(),S色差条印() | 20100086 | 轧硬 | 0.6*630-SPCC | 31010036 | 小品种钢卷 | 0.35-SPCC |  | 10 | MO001546 | MO001546-001-02 | XPZG001 | 小品种钢前处理模板 | 12955 | 2024-07-12 | 2024-07-22 | 3 | 2024-07-15 05:08:47 | 2024-07-15 05:54:13 | 江苏东方九天新能源材料有限公司 |  | 周志平 |  | 1 | 0.6 | 2190 | 630 | 1 | DL00240551122 | 昆山宝必达：（0.35*630）厚度±0.01mm，HV90-110,粗糙度0.7-1.0μM，卷重2-3吨 |  | X细划伤(),S色差条印() |  |  | 1896 | 1
一次脱脂 | DL00240551121 | DL0024055112 | 东方950脱脂2# | 合格 | 让步接收 | 甲 | 韩成飞,周志平 | 6490 | 6490 | 1 | 2200 | 0.6 | 630 | 昆山宝必达：脱脂(单位张力6.0）、转650轧机 | X细划伤(),S色差条印() | 20100086 | 轧硬 | 0.6*630-SPCC | 31010036 | 小品种钢卷 | 0.35-SPCC |  | 10 | MO001546 | MO001546-001-01 | XPZG001 | 小品种钢前处理模板 | 12955 | 2024-07-12 | 2024-07-22 | 3 | 2024-07-15 05:08:47 | 2024-07-15 05:54:13 | 江苏东方九天新能源材料有限公司 |  | 周志平 |  | 1 | 0.6 | 2200 | 630 | 1 | DL00240551121 | 昆山宝必达：（0.35*630）厚度±0.01mm，HV90-110,粗糙度0.7-1.0μM，卷重2-3吨 |  | X细划伤(),S色差条印() |  |  | 1896 | 1
铬钝化 | JG12240601442 | JG12240601442 | 东方铬钝化950 | 合格 | 合格品 | 乙 | 李志祥 | 5850 | 5831 | 0.9968 | 10070 | 0.1 | 760 | / |  | 30210015 | 光亮卷 | 0.1-SPCC | 30110014 | 铬钝化卷 | 0.1-SPCC |  | 10 | MO001574 | MO001574-017 | GDH001 | 铬钝化模板 | 5850 | 2024-07-14 | 2024-07-14 | 3 | 2024-07-15 05:43:08 | 2024-07-15 05:44:41 | 江苏东方九天新能源材料有限公司 | 241383 | 李志祥 |  |  | 0.1 | 10120 | 760 | 1 | JG12240601442 |  | 1 |  | 是 | 是 | 1 | 17
铬钝化 | JG12240602542 | JG12240602542 | 东方铬钝化950 | 合格 | 合格品 | 乙 | 李志祥 | 5930 | 5909 | 0.9965 | 10310 | 0.1 | 760 | 、 |  | 30210015 | 光亮卷 | 0.1-SPCC | 30110014 | 铬钝化卷 | 0.1-SPCC |  | 10 | MO001558 | MO001558-016 | GDH001 | 铬钝化模板 | 5930 | 2024-07-13 | 2024-07-13 | 3 | 2024-07-15 05:40:29 | 2024-07-15 05:41:53 | 江苏东方九天新能源材料有限公司 | 240373 | 李志祥 |  |  | 0.1 | 10350 | 760 | 1 | JG12240602542 |  | 1 |  | 是 | 是 | 1 | 16
铬钝化 | JG1224070092 | JG1224070092 | 东方铬钝化750 | 合格 | 合格品 | 乙 | 李澍 | 6210 | 6201 | 0.9986 | 13300 | 0.1 | 610 | / |  | 30210015 | 光亮卷 | 0.1-SPCC | 30110014 | 铬钝化卷 | 0.1-SPCC |  | 10 | MO001577 | MO001577-002 | GDH001 | 铬钝化模板 | 6210 | 2024-07-14 | 2024-07-14 | 3 | 2024-07-15 05:20:06 | 2024-07-15 05:21:49 | 江苏东方九天新能源材料有限公司 | 241458 | 李澍 |  |  | 0.1 | 0 | 610 | 1 | JG1224070092 |  | 1 | 白斑 辊印 条印 | 是 | 是 | 1 | 2
铬钝化 | JG1224070059 | JG1224070059 | 东方铬钝化750 | 合格 | 让步接收 | 乙 | 李澍 | 7090 | 7073 | 0.9976 | 9610 | 0.15 | 610 | / | 白斑 辊印 条印 色差 | 30210011 | 光亮卷 | 0.15-SPCC | 30110011 | 铬钝化卷 | 0.15-SPCC |  | 10 | MO001576 | MO001576-011 | GDH001 | 铬钝化模板 | 7090 | 2024-07-14 | 2024-07-14 | 3 | 2024-07-15 05:18:31 | 2024-07-15 05:19:27 | 江苏东方九天新能源材料有限公司 | 241441 | 李澍 |  |  | 0.15 | 9570 | 610 | 1 | JG1224070059 |  | 1 | 白斑 辊印 条印 色差 | 是 | 是 | 1 | 11
一次脱脂 | DL00240600162 | DL0024060016 | 东方950脱脂2# | 合格 | 让步接收 | 甲 | 韩成飞,周志平 | 6110 | 6110 | 1 | 2140 | 0.6 | 610 | 浙江银帆：脱脂(单位张力6.0）、转650轧机 | X细划伤(),S色差条印() | 20100082 | 轧硬 | 0.6*610-SPCC | 31010051 | 小品种钢卷 | 0.4-SPCC |  | 10 | MO001378 | MO001378-003-02 | XPZG001 | 小品种钢前处理模板 | 12285 | 2024-07-08 | 2024-07-20 | 2 | 2024-07-15 04:16:11 | 2024-07-15 05:00:49 | 江苏东方九天新能源材料有限公司 |  | 周志平 |  | 1 | 0.6 | 2140 | 610 | 1 | DL00240600162 | 浙江银帆（0.4*610）：厚度-0.01MM,HV90-110,粗糙度0.5-0.7 |  | X细划伤(),S色差条印() |  |  | 3492 | 3
一次脱脂 | DL00240600161 | DL0024060016 | 东方950脱脂2# | 合格 | 让步接收 | 甲 | 韩成飞,周志平 | 6120 | 6120 | 1 | 2150 | 0.6 | 610 | 浙江银帆：脱脂(单位张力6.0）、转650轧机 | X细划伤(),S色差条印() | 20100082 | 轧硬 | 0.6*610-SPCC | 31010051 | 小品种钢卷 | 0.4-SPCC |  | 10 | MO001378 | MO001378-003-01 | XPZG001 | 小品种钢前处理模板 | 12285 | 2024-07-08 | 2024-07-20 | 2 | 2024-07-15 04:16:11 | 2024-07-15 05:00:49 | 江苏东方九天新能源材料有限公司 |  | 周志平 |  | 1 | 0.6 | 2150 | 610 | 1 | DL00240600161 | 浙江银帆（0.4*610）：厚度-0.01MM,HV90-110,粗糙度0.5-0.7 |  | X细划伤(),S色差条印() |  |  | 3492 | 3
最终脱脂 | JL00240401282 | JL0024040128 | 东方950脱脂1# | 合格 | 让步接收 | 甲 | 关莫平,王建军 | 4950 | 4870 | 0.9838 | 6880 | 0.14 | 610 | 苏州中意：脱脂(单位张力3.5）、转退火 |  | 20100082 | 轧硬 | 0.6*610-SPCC | 31010009 | 小品种钢卷 | 0.14-SPCC |  | 40 | MO001105 | MO001105-001-02 | XPZG001 | 小品种钢前处理模板 | 12140 | 2024-07-02 | 2024-07-15 | 2 | 2024-07-15 04:13:31 | 2024-07-15 04:58:18 | 江苏东方九天新能源材料有限公司 | 201009 | 王建军 |  |  | 0.14 | 6900 | 610 | 1 | JL00240401282 | 苏州中意（0.14）：厚度±0.005MM,HV100-110,C粗糙度≤0.2μ |  | 反面来料不规律划伤条印重〈整卷〉白条印.白斑 | 否 | 否 | 12732 | 1
分剪 | DL0024055114-12/4 | DL0024055114-12 | 东方分剪5# | 合格 | 合格品 | 甲 | 樊小兵 | 419.34 | 404 | 0.9634 | 0 | 0.3 | 143 | 1:排刀规格 143MM*3+171 切1.8t 摩丁普信 SPCC 料 2：成品内孔φ500MM，厚度公差+0.003/-0.007mm，宽度公差，+0/-0.2mm |  | 31010041 | 小品种钢卷 | 0.3-SPCC | 31020053 | 小品种钢分切带 | 0.3-SPCC |  | 10 | MO001570 | MO001570-001-04 | FJ001 | 分剪模板 | 3415 | 2024-07-14 | 2024-07-14 | 3 | 2024-07-15 04:54:59 | 2024-07-15 04:57:48 | 江苏东方九天新能源材料有限公司 |  | 樊小兵 |  | 1 | 0.3 | 0 | 143 | 1 | DL0024055114-12/4 | 1:排刀规格 143MM*3+171 切1.8t 摩丁普信 SPCC 料 2：成品内孔φ500MM，厚度公差+0.003/-0.007mm，宽度公差，+0/-0.2mm | 1 |  | 是 | 是 | 3 | 1
分剪 | DL0024055114-12/3 | DL0024055114-12 | 东方分剪5# | 合格 | 合格品 | 甲 | 樊小兵 | 422.46 | 407 | 0.9634 | 0 | 0.3 | 143 | 1:排刀规格 143MM*3+171 切1.8t 摩丁普信 SPCC 料 2：成品内孔φ500MM，厚度公差+0.003/-0.007mm，宽度公差，+0/-0.2mm |  | 31010041 | 小品种钢卷 | 0.3-SPCC | 31020053 | 小品种钢分切带 | 0.3-SPCC |  | 10 | MO001570 | MO001570-001-03 | FJ001 | 分剪模板 | 3415 | 2024-07-14 | 2024-07-14 | 3 | 2024-07-15 04:54:59 | 2024-07-15 04:57:48 | 江苏东方九天新能源材料有限公司 |  | 樊小兵 |  | 1 | 0.3 | 0 | 143 | 1 | DL0024055114-12/3 | 1:排刀规格 143MM*3+171 切1.8t 摩丁普信 SPCC 料 2：成品内孔φ500MM，厚度公差+0.003/-0.007mm，宽度公差，+0/-0.2mm | 1 |  | 是 | 是 | 3 | 1
分剪 | DL0024055114-12/2 | DL0024055114-12 | 东方分剪5# | 合格 | 合格品 | 甲 | 樊小兵 | 424.53 | 409 | 0.9634 | 0 | 0.3 | 143 | 1:排刀规格 143MM*3+171 切1.8t 摩丁普信 SPCC 料 2：成品内孔φ500MM，厚度公差+0.003/-0.007mm，宽度公差，+0/-0.2mm |  | 31010041 | 小品种钢卷 | 0.3-SPCC | 31020053 | 小品种钢分切带 | 0.3-SPCC |  | 10 | MO001570 | MO001570-001-02 | FJ001 | 分剪模板 | 3415 | 2024-07-14 | 2024-07-14 | 3 | 2024-07-15 04:54:59 | 2024-07-15 04:57:48 | 江苏东方九天新能源材料有限公司 |  | 樊小兵 |  | 1 | 0.3 | 0 | 143 | 1 | DL0024055114-12/2 | 1:排刀规格 143MM*3+171 切1.8t 摩丁普信 SPCC 料 2：成品内孔φ500MM，厚度公差+0.003/-0.007mm，宽度公差，+0/-0.2mm | 1 |  | 是 | 是 | 3 | 1
分剪 | DL0024055114-12/1 | DL0024055114-12 | 东方分剪5# | 合格 | 合格品 | 甲 | 樊小兵 | 508.61 | 490 | 0.9634 | 0 | 0.3 | 171 | 1:排刀规格 143MM*3+171 切1.8t 摩丁普信 SPCC 料 2：成品内孔φ500MM，厚度公差+0.003/-0.007mm，宽度公差，+0/-0.2mm |  | 31010041 | 小品种钢卷 | 0.3-SPCC | 31020053 | 小品种钢分切带 | 0.3-SPCC |  | 10 | MO001570 | MO001570-001-01 | FJ001 | 分剪模板 | 3415 | 2024-07-14 | 2024-07-14 | 3 | 2024-07-15 04:54:59 | 2024-07-15 04:57:48 | 江苏东方九天新能源材料有限公司 |  | 樊小兵 |  | 1 | 0.3 | 0 | 171 | 1 | DL0024055114-12/1 | 1:排刀规格 143MM*3+171 切1.8t 摩丁普信 SPCC 料 2：成品内孔φ500MM，厚度公差+0.003/-0.007mm，宽度公差，+0/-0.2mm | 1 |  | 是 | 是 | 3 | 1
铬钝化 | JG12240551621 | JG12240551621 | 东方铬钝化950 | 合格 | 让步接收 | 乙 | 李志祥 | 5910 | 5881 | 0.9951 | 10300 | 0.1 | 760 | 、 | 867米横537mm1个孔洞（0.18mm2） | 30210015 | 光亮卷 | 0.1-SPCC | 30110014 | 铬钝化卷 | 0.1-SPCC |  | 10 | MO001558 | MO001558-015 | GDH001 | 铬钝化模板 | 5910 | 2024-07-13 | 2024-07-13 | 3 | 2024-07-15 04:45:38 | 2024-07-15 04:46:40 | 江苏东方九天新能源材料有限公司 | 240372 | 李志祥 |  |  | 0.1 | 10350 | 760 | 1 | JG12240551621 |  | 1 | 867米1个孔洞0.18横537 | 是 | 是 | 1 | 15
铬钝化 | JG12240602362 | JG12240602362 | 东方铬钝化950 | 合格 | 让步接收 | 乙 | 李志祥 | 6000 | 5973 | 0.9955 | 10400 | 0.1 | 760 | / | 867米横537mm孔洞0.18平方毫米 | 30210015 | 光亮卷 | 0.1-SPCC | 30110014 | 铬钝化卷 | 0.1-SPCC |  | 10 | MO001574 | MO001574-016 | GDH001 | 铬钝化模板 | 6000 | 2024-07-14 | 2024-07-14 | 3 | 2024-07-15 04:38:35 | 2024-07-15 04:45:16 | 江苏东方九天新能源材料有限公司 | 241382 | 李志祥 |  |  | 0.1 | 10420 | 760 | 1 | JG12240602362 |  | 1 | 867米1个孔洞0.18横537 | 是 | 是 | 7 | 16
最终冷轧 | JG1224060262 | JG1224060262 | 东方850轧机 | 合格 | 合格品 | 甲 | 蔡迎虎 | 13100 | 13050 | 0.9962 | 21932 | 0.1 | 760 | 850轧机普光辊(Ra0.4-0.6μm)轧制0.1mm(0.4-0.25-0.15-0.115-0.1) |  | 20100142 | 轧硬 | 0.4*760-SPCC | 30210015 | 光亮卷 | 0.1-SPCC |  | 30 | MO000946 | MO000946-002 | KSFW001 | 东方小品种钢前处理 0.67（昆山富维 厚度公差：0.660-0.670mm,光泽度大于150GU（横向、纵向），粗糙度：Ra0.2-0.45um.硬度：HV80-110） | 13120 | 2024-06-25 | 2024-07-05 | 2 | 2024-07-15 04:41:58 | 2024-07-15 04:42:40 | 江苏东方九天新能源材料有限公司 | 193120 | 蔡迎虎 |  |  | 0.4 | 5570 | 760 | 1 | JG1224060262 | 轧0.1，米数控制在22500-22600米，脱脂分一包9200米。 |  |  | 否 | 否 | 6301 | 2
一次脱脂 | DL00240600152 | DL0024060015 | 东方950脱脂2# | 合格 | 让步接收 | 甲 | 韩成飞,周志平 | 6110 | 6110 | 1 | 2140 | 0.6 | 610 | 浙江银帆：脱脂(单位张力6.0）、转650轧机 | X细划伤(),S色差条印() | 20100082 | 轧硬 | 0.6*610-SPCC | 31010051 | 小品种钢卷 | 0.4-SPCC |  | 10 | MO001378 | MO001378-001-02 | XPZG001 | 小品种钢前处理模板 | 12285 | 2024-07-08 | 2024-07-20 | 2 | 2024-07-15 03:42:14 | 2024-07-15 04:14:46 | 江苏东方九天新能源材料有限公司 |  | 周志平 |  | 1 | 0.6 | 2140 | 610 | 1 | DL00240600152 | 浙江银帆（0.4*610）：厚度-0.01MM,HV90-110,粗糙度0.5-0.7 |  | X细划伤(),S色差条印() |  |  | 3150 | 1
一次脱脂 | DL00240600151 | DL0024060015 | 东方950脱脂2# | 合格 | 让步接收 | 甲 | 韩成飞,周志平 | 6150 | 6150 | 1 | 2150 | 0.6 | 610 | 浙江银帆：脱脂(单位张力6.0）、转650轧机 | X细划伤(),G拱板(),S色差条印() | 20100082 | 轧硬 | 0.6*610-SPCC | 31010051 | 小品种钢卷 | 0.4-SPCC |  | 10 | MO001378 | MO001378-001-01 | XPZG001 | 小品种钢前处理模板 | 12285 | 2024-07-08 | 2024-07-20 | 2 | 2024-07-15 03:42:14 | 2024-07-15 04:14:46 | 江苏东方九天新能源材料有限公司 |  | 周志平 |  | 1 | 0.6 | 2150 | 610 | 1 | DL00240600151 | 浙江银帆（0.4*610）：厚度-0.01MM,HV90-110,粗糙度0.5-0.7 |  | X细划伤(),G拱板(),S色差条印() |  |  | 3150 | 1
铬钝化 | JG1224070056 | JG1224070056 | 东方铬钝化750 | 合格 | 让步接收 | 乙 | 李澍 | 7020 | 7019 | 0.9999 | 9510 | 0.15 | 610 | / | 白斑 辊印 条印 色差 横条印 尾部公差高0.162mm | 30210011 | 光亮卷 | 0.15-SPCC | 30110011 | 铬钝化卷 | 0.15-SPCC |  | 10 | MO001576 | MO001576-010 | GDH001 | 铬钝化模板 | 7020 | 2024-07-14 | 2024-07-14 | 3 | 2024-07-15 01:44:59 | 2024-07-15 04:03:52 | 江苏东方九天新能源材料有限公司 | 241440 | 李澍 |  |  | 0.15 | 9480 | 610 | 1 | JG1224070056 |  | 1 | 白斑 辊印 条印 色差 横条印 | 是 | 是 | 139 | 10
最终脱脂 | DL00240551041 | DL0024055104 | 东方950脱脂1# | 合格 | 合格品 | 甲 | 关莫平,王建军 | 6300 | 6220 | 0.9873 | 2300 | 0.54 | 630 | 昆山宝必达：脱脂(单位张力4.7）、转退火 |  | 20100086 | 轧硬 | 0.6*630-SPCC | 31010056 | 小品种钢卷 | 0.54-SPCC |  | 30 | MO001384 | MO001384-001-01 | XPZG001 | 小品种钢前处理模板 | 12616 | 2024-07-08 | 2024-07-23 | 2 | 2024-07-15 03:19:42 | 2024-07-15 03:48:23 | 江苏东方九天新能源材料有限公司 | 228046 | 王建军 |  |  | 0.54 | 2310 | 630 | 1 | DL00240551041 | 昆山宝必达（0.54*630）：厚度±0.01mm，HV90-110,粗糙度0.7-1.0μM，卷重2-3吨 |  |  |  |  | 1575 | 1
一次脱脂 | JL1224040142 | JL1224040142 | 东方950脱脂2# | 合格 | 让步接收 | 甲 | 韩成飞,周志平 | 5065 | 5065 | 1 | 2950 | 0.4 | 550 | 浙江银轮:脱脂（单位张力5.0）、转退火 |  | 20100145 | 轧硬 | 0.4*550-SPCC | 31010007 | 小品种钢卷 | 0.13-SPCC |  | 10 | MO001292 | MO001292-002 | XPZG001 | 小品种钢前处理模板 | 5065 | 2024-07-06 | 2024-07-16 | 5 | 2024-07-15 02:49:27 | 2024-07-15 03:22:11 | 江苏东方九天新能源材料有限公司 | 213371 | 周志平 |  |  | 0.4 | 0 | 550 | 1 | JL1224040142 | 浙江银轮（0.13*550）：厚度公差±0.005，HV90-110,粗糙度0.5-0.7 |  | 条印色差 | 否 | 否 | 5514 | 2
最终脱脂 | DL00240551042 | DL0024055104 | 东方950脱脂1# | 合格 | 合格品 | 甲 | 关莫平,王建军 | 6220 | 6150 | 0.9887 | 2300 | 0.54 | 630 | 昆山宝必达：脱脂(单位张力4.7）、转退火 |  | 20100086 | 轧硬 | 0.6*630-SPCC | 31010056 | 小品种钢卷 | 0.54-SPCC |  | 30 | MO001384 | MO001384-001-02 | XPZG001 | 小品种钢前处理模板 | 12616 | 2024-07-08 | 2024-07-23 | 2 | 2024-07-15 03:12:57 | 2024-07-15 03:13:36 | 江苏东方九天新能源材料有限公司 | 228046 | 王建军 |  |  | 0.54 | 2300 | 630 | 1 | DL00240551042 | 昆山宝必达（0.54*630）：厚度±0.01mm，HV90-110,粗糙度0.7-1.0μM，卷重2-3吨 |  |  |  |  | 1575 | 1
一次脱脂 | JL1224040141 | JL1224040141 | 东方950脱脂2# | 合格 | 让步接收 | 甲 | 韩成飞,周志平 | 5085 | 5070 | 0.9971 | 2950 | 0.4 | 550 | 浙江银轮:脱脂（单位张力5.0）、转退火 |  | 20100145 | 轧硬 | 0.4*550-SPCC | 31010007 | 小品种钢卷 | 0.13-SPCC |  | 10 | MO001292 | MO001292-001 | XPZG001 | 小品种钢前处理模板 | 5085 | 2024-07-06 | 2024-07-16 | 5 | 2024-07-15 02:18:03 | 2024-07-15 02:47:44 | 江苏东方九天新能源材料有限公司 | 213370 | 周志平 |  |  | 0.4 | 0 | 550 | 1 | JL1224040141 | 浙江银轮（0.13*550）：厚度公差±0.005，HV90-110,粗糙度0.5-0.7 |  | 条印色差 | 否 | 否 | 5473 | 1
最终脱脂 | DL00240551061 | DL0024055106 | 东方950脱脂1# | 合格 | 合格品 | 甲 | 关莫平,王建军 | 6260 | 6125 | 0.9784 | 2280 | 0.54 | 630 | 昆山宝必达：脱脂(单位张力4.7）、转退火 |  | 20100086 | 轧硬 | 0.6*630-SPCC | 31010056 | 小品种钢卷 | 0.54-SPCC |  | 30 | MO001384 | MO001384-002-01 | XPZG001 | 小品种钢前处理模板 | 12675 | 2024-07-08 | 2024-07-23 | 5 | 2024-07-15 02:16:18 | 2024-07-15 02:38:26 | 江苏东方九天新能源材料有限公司 | 228086 | 周志平 |  |  | 0.54 | 2350 | 630 | 1 | DL00240551061 | 昆山宝必达（0.54*630）：厚度±0.01mm，HV90-110,粗糙度0.7-1.0μM，卷重2-3吨 |  |  |  |  | 1722 | 2
一次脱脂 | DL00240600172 | DL0024060017 | 东方950脱脂2# | 合格 | 让步接收 | 甲 | 韩成飞,周志平 | 6115 | 6115 | 1 | 2140 | 0.6 | 610 | 昆山富裕炜：脱脂（单位张力5.0）、转退火 | S色差条印() | 20100082 | 轧硬 | 0.6*610-SPCC | 31010016 | 小品种钢卷 | 0.19-SPCC |  | 10 | MO001465 | MO001465-001-02 | XPZG001 | 小品种钢前处理模板 | 12285 | 2024-07-10 | 2024-07-20 | 3 | 2024-07-15 01:18:14 | 2024-07-15 02:14:20 | 江苏东方九天新能源材料有限公司 |  | 周志平 |  | 1 | 0.6 | 2140 | 610 | 1 | DL00240600172 | 昆山富裕炜：（0.19*610）厚度±0.005MM,HV100-120,C粗糙度≤0.15μ |  | S色差条印() |  |  | 9141 | 1
一次脱脂 | DL00240600171 | DL0024060017 | 东方950脱脂2# | 合格 | 让步接收 | 甲 | 韩成飞,周志平 | 6140 | 6140 | 1 | 2150 | 0.6 | 610 | 昆山富裕炜：脱脂（单位张力5.0）、转退火 | S色差条印() | 20100082 | 轧硬 | 0.6*610-SPCC | 31010016 | 小品种钢卷 | 0.19-SPCC |  | 10 | MO001465 | MO001465-001-01 | XPZG001 | 小品种钢前处理模板 | 12285 | 2024-07-10 | 2024-07-20 | 3 | 2024-07-15 01:18:14 | 2024-07-15 02:14:20 | 江苏东方九天新能源材料有限公司 |  | 周志平 |  | 1 | 0.6 | 2150 | 610 | 1 | DL00240600171 | 昆山富裕炜：（0.19*610）厚度±0.005MM,HV100-120,C粗糙度≤0.15μ |  | S色差条印() |  |  | 9141 | 1
最终脱脂 | JG12240602582 | JG1224060258 | 东方950脱脂1# | 合格 | 合格品 | 甲 | 关莫平,王建军 | 5750 | 5750 | 1 | 9800 | 0.1 | 760 | 脱脂（950-1） |  | 20100142 | 轧硬 | 0.4*760-SPCC | 30210015 | 光亮卷 | 0.1-SPCC |  | 40 | MO000945 | MO000945-005-02 | KSFW001 | 东方小品种钢前处理 0.67（昆山富维 厚度公差：0.660-0.670mm,光泽度大于150GU（横向、纵向），粗糙度：Ra0.2-0.45um.硬度：HV80-110） | 13435 | 2024-06-25 | 2024-07-05 | 2 | 2024-07-15 00:31:56 | 2024-07-15 02:05:03 | 江苏东方九天新能源材料有限公司 |  | 王建军 |  | 1 | 0.1 | 9800 | 760 | 1 | JG12240602582 | 轧0.1，米数控制在23100-23200米，脱脂分一包10400米。 |  |  |  |  | 6919 | 5
最终脱脂 | JG12240602581 | JG1224060258 | 东方950脱脂1# | 合格 | 合格品 | 甲 | 关莫平,王建军 | 7390 | 7390 | 1 | 12600 | 0.1 | 760 | 脱脂（950-1） |  | 20100142 | 轧硬 | 0.4*760-SPCC | 30210015 | 光亮卷 | 0.1-SPCC |  | 40 | MO000945 | MO000945-005-01 | KSFW001 | 东方小品种钢前处理 0.67（昆山富维 厚度公差：0.660-0.670mm,光泽度大于150GU（横向、纵向），粗糙度：Ra0.2-0.45um.硬度：HV80-110） | 13435 | 2024-06-25 | 2024-07-05 | 2 | 2024-07-15 00:31:56 | 2024-07-15 02:05:03 | 江苏东方九天新能源材料有限公司 |  | 王建军 |  | 1 | 0.1 | 12600 | 760 | 1 | JG12240602581 | 轧0.1，米数控制在23100-23200米，脱脂分一包10400米。 |  |  |  |  | 6919 | 5
最终冷轧 | JG1224060268 | JG1224060268 | 东方850轧机 | 合格 | 合格品 | 甲 | 何建 | 13065 | 13020 | 0.9966 | 21863 | 0.1 | 760 | 850轧机普光辊(Ra0.4-0.6μm)轧制0.1mm(0.4-0.25-0.15-0.115-0.1) |  | 20100142 | 轧硬 | 0.4*760-SPCC | 30210015 | 光亮卷 | 0.1-SPCC |  | 30 | MO000947 | MO000947-017 | KSFW001 | 东方小品种钢前处理 0.67（昆山富维 厚度公差：0.660-0.670mm,光泽度大于150GU（横向、纵向），粗糙度：Ra0.2-0.45um.硬度：HV80-110） | 13080 | 2024-06-25 | 2024-07-05 | 2 | 2024-07-15 01:58:48 | 2024-07-15 01:59:54 | 江苏东方九天新能源材料有限公司 | 193156 | 何建 |  |  | 0.4 | 5560 | 760 | 1 | JG1224060268 | 轧0.1，米数控制在22200-22300米，脱脂分一包9200米。 |  |  | 否 | 否 | 3960 | 17
铬钝化 | JG12240700902 | JG1224070090 | 东方铬钝化750 | 合格 | 让步接收 | 乙 | 李澍 | 1885 | 1885 | 1 | 4050 | 0.1 | 610 | / | 白斑 辊印 条印 砂轮印 折印 | 30210015 | 光亮卷 | 0.1-SPCC | 30110014 | 铬钝化卷 | 0.1-SPCC |  | 10 | MO001577 | MO001577-004-02 | GDH001 | 铬钝化模板 | 6190 | 2024-07-14 | 2024-07-14 | 3 | 2024-07-15 00:24:03 | 2024-07-15 01:43:53 | 江苏东方九天新能源材料有限公司 |  | 李澍 |  | 1 | 0.1 | 4050 | 610 | 1 | JG12240700902 |  | 1 | 白斑 辊印 条印 砂轮印 折印 | 是 | 是 | 118 | 4
铬钝化 | JG12240700901 | JG1224070090 | 东方铬钝化750 | 合格 | 让步接收 | 乙 | 李澍 | 4287 | 4287 | 1 | 9200 | 0.1 | 610 | / | 白斑 辊印 条印 砂轮印 折印 | 30210015 | 光亮卷 | 0.1-SPCC | 30110014 | 铬钝化卷 | 0.1-SPCC |  | 10 | MO001577 | MO001577-004-01 | GDH001 | 铬钝化模板 | 6190 | 2024-07-14 | 2024-07-14 | 3 | 2024-07-15 00:24:03 | 2024-07-15 01:43:53 | 江苏东方九天新能源材料有限公司 |  | 李澍 |  | 1 | 0.1 | 9200 | 610 | 1 | JG12240700901 |  | 1 | 白斑 辊印 条印 砂轮印 折印 | 是 | 是 | 118 | 4
一次脱脂 | JG1224070107 | JG1224070107 | 东方950脱脂2# | 合格 | 合格品 | 甲 | 韩成飞,周志平 | 13360 | 13350 | 0.9993 | 5670 | 0.4 | 760 | 脱脂（950-2） |  | 20100142 | 轧硬 | 0.4*760-SPCC | 30210015 | 光亮卷 | 0.1-SPCC |  | 10 | MO001250 | MO001250-007 | GLJ003 | 光亮卷前处理 模板 | 13360 | 2024-07-05 | 2024-07-15 | 5 | 2024-07-15 00:36:56 | 2024-07-15 01:14:35 | 江苏东方九天新能源材料有限公司 | 207328 | 周志平 |  |  | 0.4 | 0 | 760 | 1 | JG1224070107 | 轧0.1，米数控制在22700-22800米，脱脂分一包10300米。 |  |  | 否 | 否 | 4825 | 7
铬钝化 | JG12240602441 | JG12240602441 | 东方铬钝化950 | 合格 | 合格品 | 乙 | 李志祥 | 7480 | 7437 | 0.9943 | 12830 | 0.1 | 760 | / |  | 30210015 | 光亮卷 | 0.1-SPCC | 30110014 | 铬钝化卷 | 0.1-SPCC |  | 10 | MO001574 | MO001574-012 | GDH001 | 铬钝化模板 | 7480 | 2024-07-14 | 2024-07-14 | 3 | 2024-07-15 01:03:30 | 2024-07-15 01:06:26 | 江苏东方九天新能源材料有限公司 | 241378 | 李志祥 |  |  | 0.1 | 12870 | 760 | 1 | JG12240602441 |  | 1 | 乳化斑 色差 白条印 辊印 | 是 | 是 | 3 | 12
一次脱脂 | JG1224070108 | JG1224070108 | 东方950脱脂2# | 合格 | 合格品 | 甲 | 韩成飞,周志平 | 13380 | 13360 | 0.9985 | 5670 | 0.4 | 760 | 脱脂（950-2） |  | 20100142 | 轧硬 | 0.4*760-SPCC | 30210015 | 光亮卷 | 0.1-SPCC |  | 10 | MO001250 | MO001250-008 | GLJ003 | 光亮卷前处理 模板 | 13380 | 2024-07-05 | 2024-07-15 | 5 | 2024-07-14 23:45:07 | 2024-07-15 00:34:24 | 江苏东方九天新能源材料有限公司 | 207329 | 周志平 |  |  | 0.4 | 0 | 760 | 1 | JG1224070108 | 轧0.1，米数控制在22700-22800米，脱脂分一包10300米。 |  |  | 否 | 否 | 2198 | 8
铬钝化 | JG1224070091 | JG1224070091 | 东方铬钝化750 | 合格 | 让步接收 | 乙 | 李澍 | 6240 | 6237 | 0.9995 | 13390 | 0.1 | 610 | / | 白斑 辊印 条印 砂轮印 13200米操365-418mm孔洞0.17-0.39平方毫米 | 30210015 | 光亮卷 | 0.1-SPCC | 30110014 | 铬钝化卷 | 0.1-SPCC |  | 10 | MO001577 | MO001577-005 | GDH001 | 铬钝化模板 | 6240 | 2024-07-14 | 2024-07-14 | 3 | 2024-07-14 23:57:45 | 2024-07-15 00:23:40 | 江苏东方九天新能源材料有限公司 | 241456 | 李澍 |  |  | 0.1 | 0 | 610 | 1 | JG1224070091 |  | 1 | 白斑 辊印 条印 砂轮印 13200米操365-418大小0.17-0.39 | 是 | 是 | 26 | 5
最终脱脂 | JG12240601262 | JG1224060126 | 东方950脱脂1# | 合格 | 合格品 | 甲 | 关莫平,王建军 | 6625 | 6555 | 0.9894 | 11250 | 0.1 | 760 | 脱脂（950-1） |  | 20100142 | 轧硬 | 0.4*760-SPCC | 30210015 | 光亮卷 | 0.1-SPCC |  | 40 | MO000938 | MO000938-011-02 | KSFW001 | 东方小品种钢前处理 0.67（昆山富维 厚度公差：0.660-0.670mm,光泽度大于150GU（横向、纵向），粗糙度：Ra0.2-0.45um.硬度：HV80-110） | 13530 | 2024-06-24 | 2024-07-04 | 2 | 2024-07-14 23:33:40 | 2024-07-15 00:15:07 | 江苏东方九天新能源材料有限公司 | 192995 | 王建军 |  |  | 0.1 | 11268 | 760 | 1 | JG12240601262 | 轧0.1，米数控制在23100-23200米，脱脂分一包10400米。 |  |  | 否 | 否 | 3513 | 11
铬钝化 | JG12240601352 | JG12240601352 | 东方铬钝化950 | 合格 | 合格品 | 乙 | 李志祥 | 7450 | 7439 | 0.9985 | 12930 | 0.1 | 760 | / |  | 30210015 | 光亮卷 | 0.1-SPCC | 30110014 | 铬钝化卷 | 0.1-SPCC |  | 10 | MO001574 | MO001574-005 | GDH001 | 铬钝化模板 | 7450 | 2024-07-14 | 2024-07-14 | 3 | 2024-07-14 22:32:33 | 2024-07-14 23:56:43 | 江苏东方九天新能源材料有限公司 | 241371 | 李志祥 |  |  | 0.1 | 13000 | 760 | 1 | JG12240601352 |  | 1 | 乳化斑 色差 白条印 | 是 | 是 | 84 | 5
一次脱脂 | JG1224070103 | JG1224070103 | 东方950脱脂2# | 合格 | 合格品 | 甲 | 韩成飞,周志平 | 13210 | 13200 | 0.9992 | 5610 | 0.4 | 760 | 脱脂（950-2） |  | 20100142 | 轧硬 | 0.4*760-SPCC | 30210015 | 光亮卷 | 0.1-SPCC |  | 10 | MO001250 | MO001250-003 | GLJ003 | 光亮卷前处理 模板 | 13210 | 2024-07-05 | 2024-07-15 | 2 | 2024-07-14 23:43:22 | 2024-07-14 23:43:52 | 江苏东方九天新能源材料有限公司 | 207324 | 周志平 |  |  | 0.4 | 5690 | 760 | 1 | JG1224070103 | 轧0.1，米数控制在22700-22800米，脱脂分一包10300米。 |  |  | 否 | 否 | 4362 | 3
一次脱脂 | JG1224070104 | JG1224070104 | 东方950脱脂2# | 合格 | 合格品 | 甲 | 韩成飞,周志平 | 13230 | 13195 | 0.9974 | 5610 | 0.4 | 760 | 脱脂（950-2） |  | 20100142 | 轧硬 | 0.4*760-SPCC | 30210015 | 光亮卷 | 0.1-SPCC |  | 10 | MO001250 | MO001250-004 | GLJ003 | 光亮卷前处理 模板 | 13230 | 2024-07-05 | 2024-07-15 | 5 | 2024-07-14 23:04:13 | 2024-07-14 23:04:38 | 江苏东方九天新能源材料有限公司 | 207325 | 周志平 |  |  | 0.4 | 5690 | 760 | 1 | JG1224070104 | 轧0.1，米数控制在22700-22800米，脱脂分一包10300米。 |  |  | 否 | 否 | 5547 | 4
铬钝化 | JG12240551532 | JG12240551532 | 东方铬钝化950 | 合格 | 合格品 | 乙 | 李志祥 | 6000 | 5977 | 0.9962 | 10310 | 0.1 | 760 | 、 |  | 30210015 | 光亮卷 | 0.1-SPCC | 30110014 | 铬钝化卷 | 0.1-SPCC |  | 10 | MO001558 | MO001558-013 | GDH001 | 铬钝化模板 | 6000 | 2024-07-13 | 2024-07-13 | 3 | 2024-07-14 21:27:35 | 2024-07-14 22:32:20 | 江苏东方九天新能源材料有限公司 | 240371 | 李志祥 |  |  | 0.1 | 10360 | 760 | 1 | JG12240551532 |  | 1 | 乳化斑 色差 白条印 | 是 | 是 | 65 | 13
最终退火 | DL0024055100-12 | DL0024055100-12 | 东方11# | 合格 | 合格品 | 乙 | 陈国,李楷文,袁亚东,张天圣 | 1898 | 1898 | 1 | 0 | 0.254 | 590 | 海金杜门：东方退火工艺：350℃/1.5h,460℃/1.5h,保1+8h,炉号镍带专用炉（11#、12#、13#、14#、16#），装炉最下面一包毛料,上面3包镍钝化卷，转光电850平整 |  | 31310013 | 镍钝化卷 | 0.254-SPCC | 31310013 | 镍钝化卷 | 0.254-SPCC |  | 10 | MO001508 | MO001508-001 | NDH001 | 镍钝化模板 | 1898 | 2024-07-11 | 2024-07-15 | 3 | 2024-07-13 21:03:23 | 2024-07-14 22:28:32 | 江苏东方九天新能源材料有限公司 | 204566 | 张天圣 | 张天圣 |  | 0.254 | 0 | 590 | 1 | DL0024055100-12 | 海金杜门（0.254*590）退火后转光电平整 | 1 |  | 是 | 是 | 1525 | 1
最终退火 | JL0024030044-223 | JL0024030044-223 | 东方11# | 合格 | 合格品 | 乙 | 陈国,李楷文,袁亚东,张天圣 | 1456 | 1456 | 1 | 0 | 0.203 | 590 | 海金杜门：东方退火工艺：350℃/1.5h,460℃/1.5h,保1+8h,炉号镍带专用炉（11#、12#、13#、14#、16#），装炉最下面一包毛料,上面3包镍钝化卷，转光电850平整 |  | 31310012 | 镍钝化卷 | 0.203-SPCC | 31310012 | 镍钝化卷 | 0.203-SPCC |  | 10 | MO001506 | MO001506-002 | NDH001 | 镍钝化模板 | 1456 | 2024-07-11 | 2024-07-15 | 3 | 2024-07-13 21:03:23 | 2024-07-14 22:28:32 | 江苏东方九天新能源材料有限公司 | 204569 | 张天圣 | 张天圣 |  | 0.203 | 0 | 590 | 1 | JL0024030044-223 | 海金杜门（0.203*590）退火后转光电平整 | 1 |  | 是 | 是 | 1525 | 2
最终退火 | JL0024030044-222 | JL0024030044-222 | 东方11# | 合格 | 合格品 | 乙 | 陈国,李楷文,袁亚东,张天圣 | 1814 | 1814 | 1 | 0 | 0.203 | 590 | 海金杜门：东方退火工艺：350℃/1.5h,460℃/1.5h,保1+8h,炉号镍带专用炉（11#、12#、13#、14#、16#），装炉最下面一包毛料,上面3包镍钝化卷，转光电850平整 |  | 31310012 | 镍钝化卷 | 0.203-SPCC | 31310012 | 镍钝化卷 | 0.203-SPCC |  | 10 | MO001506 | MO001506-001 | NDH001 | 镍钝化模板 | 1814 | 2024-07-11 | 2024-07-15 | 3 | 2024-07-13 21:03:23 | 2024-07-14 22:28:32 | 江苏东方九天新能源材料有限公司 | 204570 | 张天圣 | 张天圣 |  | 0.203 | 0 | 590 | 1 | JL0024030044-222 | 海金杜门（0.203*590）退火后转光电平整 | 1 |  | 是 | 是 | 1525 | 1
最终退火 | JG12240601391 | JG1224060139 | 东方13# | 合格 |  | 甲 | 吴双勇 | 7205 | 7205 | 1 | 12400 | 0.1 | 760 | 退火（590℃） |  | 20100142 | 轧硬 | 0.4*760-SPCC | 30210015 | 光亮卷 | 0.1-SPCC |  | 50 | MO000946 | MO000946-003-01 | KSFW001 | 东方小品种钢前处理 0.67（昆山富维 厚度公差：0.660-0.670mm,光泽度大于150GU（横向、纵向），粗糙度：Ra0.2-0.45um.硬度：HV80-110） | 13315 | 2024-06-25 | 2024-07-05 | 2 | 2024-07-13 13:10:33 | 2024-07-14 22:28:21 | 江苏东方九天新能源材料有限公司 | 193121 | 张天圣 | 张天圣 |  | 0.1 | 12400 | 760 | 1 | JG12240601391 | 轧0.1，米数控制在22500-22600米，脱脂分一包9200米。 |  |  |  |  | 2636 | 3
最终退火 | JG12240502401 | JG1224050240 | 东方20# | 合格 |  | 甲 | 吴双勇 | 7515 | 7515 | 1 | 12700 | 0.1 | 760 | 退火（590℃） |  | 20100142 | 轧硬 | 0.4*760-SPCC | 30210015 | 光亮卷 | 0.1-SPCC |  | 50 | MO000943 | MO000943-001-01 | KSFW001 | 东方小品种钢前处理 0.67（昆山富维 厚度公差：0.660-0.670mm,光泽度大于150GU（横向、纵向），粗糙度：Ra0.2-0.45um.硬度：HV80-110） | 13765 | 2024-06-25 | 2024-07-05 | 5 | 2024-07-13 13:10:33 | 2024-07-14 22:28:21 | 江苏东方九天新能源材料有限公司 | 193070 | 张天圣 | 张天圣 |  | 0.1 | 12700 | 760 | 1 | JG12240502401 | 轧0.1，米数控制在23700-23800米，脱脂分一包10500米。 |  |  |  |  | 1584 | 1
最终退火 | JG12240601251 | JG1224060125 | 东方20# | 合格 |  | 甲 | 吴双勇 | 6600 | 6600 | 1 | 11600 | 0.1 | 760 | 退火（590℃） |  | 20100142 | 轧硬 | 0.4*760-SPCC | 30210015 | 光亮卷 | 0.1-SPCC |  | 50 | MO000938 | MO000938-010-01 | KSFW001 | 东方小品种钢前处理 0.67（昆山富维 厚度公差：0.660-0.670mm,光泽度大于150GU（横向、纵向），粗糙度：Ra0.2-0.45um.硬度：HV80-110） | 13510 | 2024-06-24 | 2024-07-04 | 2 | 2024-07-13 13:10:33 | 2024-07-14 22:28:21 | 江苏东方九天新能源材料有限公司 | 192994 | 张天圣 | 张天圣 |  | 0.1 | 11600 | 760 | 1 | JG12240601251 | 轧0.1，米数控制在23100-23200米，脱脂分一包10400米。 |  |  | 否 | 否 | 4770 | 10
最终退火 | DL1224060004 | DL1224060004 | 东方20# | 合格 |  | 乙 | 陈国,李楷文,袁亚东,张天圣 | 5465 | 5465 | 1 | 2450 | 0.5 | 565 | 昆山富维：退火(620℃)、转850平整 |  | 20100125 | 轧硬 | 1.2*565-SPCC | 31010062 | 小品种钢卷 | 0.5-SPCC |  | 40 | MO001295 | MO001295-001 | XPZG001 | 小品种钢前处理模板 | 5735 | 2024-07-06 | 2024-07-16 | 2 | 2024-07-13 01:04:52 | 2024-07-14 22:28:00 | 江苏东方九天新能源材料有限公司 | 208805 | 张天圣 | 张天圣 |  | 0.5 | 2450 | 565 | 1 | DL1224060004 | 昆山富维(0.5*565)：厚度公差：+/-0.005mm，HV80-110,粗糙度0.2-0.5um，光泽度：横向光泽度大于140GU,卷重2-3吨，，取A4纸贴打包后贴外面 |  |  | 否 | 否 | 1370 | 1
最终退火 | DL1224060010 | DL1224060010 | 东方20# | 合格 |  | 乙 | 陈国,李楷文,袁亚东,张天圣 | 5570 | 5570 | 1 | 1930 | 0.66 | 565 | 昆山富维：退火(620℃)，转850平整 |  | 20100125 | 轧硬 | 1.2*565-SPCC | 31010066 | 小品种钢卷 | 0.66-SPCC |  | 40 | MO001255 | MO001255-002 | XPZG001 | 小品种钢前处理模板 | 5785 | 2024-07-05 | 2024-07-15 | 2 | 2024-07-13 01:04:52 | 2024-07-14 22:28:00 | 江苏东方九天新能源材料有限公司 | 207442 | 张天圣 | 张天圣 |  | 0.66 | 1930 | 565 | 1 | DL1224060010 | 昆山富维:(0.66)厚度公差：+0/-0.01mm，HV80-100,粗糙度Ra小于等于0.6um（细麻面）,卷重2-3吨，，取A4纸贴打包后贴外面 |  |  | 否 | 否 | 2893 | 2
最终退火 | DL1224060012 | DL1224060012 | 东方20# | 合格 |  | 乙 | 陈国,李楷文,袁亚东,张天圣 | 5565 | 5565 | 1 | 1950 | 0.65 | 565 | 昆山富维：退火(620℃)、转850平整 |  | 20100125 | 轧硬 | 1.2*565-SPCC | 31010065 | 小品种钢卷 | 0.65-SPCC |  | 40 | MO001252 | MO001252-001 | XPZG001 | 小品种钢前处理模板 | 5720 | 2024-07-05 | 2024-07-15 | 2 | 2024-07-13 01:04:52 | 2024-07-14 22:28:00 | 江苏东方九天新能源材料有限公司 | 207370 | 张天圣 | 张天圣 |  | 0.65 | 1950 | 565 | 1 | DL1224060012 | 昆山富维（0.65*565）厚度公差：+/-0.005mm，HV80-110,粗糙度0.65-1.0um,卷重2-3吨,取A4纸贴打包后贴外面 |  |  | 否 | 否 | 1816 | 1
最终退火 | DL1224070010 | DL1224070010 | 东方20# | 合格 |  | 乙 | 陈国,李楷文,袁亚东,张天圣 | 5535 | 5535 | 1 | 2350 | 0.54 | 565 | 昆山富维：退火（620℃），转850平整 |  | 20100125 | 轧硬 | 1.2*565-SPCC | 31010056 | 小品种钢卷 | 0.54-SPCC |  | 40 | MO001156 | MO001156-001 | XPZG001 | 小品种钢前处理模板 | 5905 | 2024-07-04 | 2024-07-13 | 2 | 2024-07-13 01:04:52 | 2024-07-14 22:28:00 | 江苏东方九天新能源材料有限公司 | 204270 | 张天圣 | 张天圣 |  | 0.54 | 2350 | 565 | 1 | DL1224070010 | 昆山富维（0.54）：厚度公差：+/-0.005mm，HV80-110,粗糙度0.5-0.7um,卷重2-3吨，取A4纸贴打包后贴外面 |  |  | 否 | 否 | 1368 | 1
铬钝化 | JG1224055052212 | JG122405505221 | 东方铬钝化950 | 合格 | 合格品 | 甲 | 韩康 | 2751 | 2751 | 1 | 4820 | 0.1 | 760 | / |  | 30210015 | 光亮卷 | 0.1-SPCC | 30110014 | 铬钝化卷 | 0.1-SPCC |  | 10 | MO001462 | MO001462-008-02 | GDH001 | 铬钝化模板 | 5530 | 2024-07-10 | 2024-07-10 | 2 | 2024-07-14 20:19:45 | 2024-07-14 21:27:07 | 江苏东方九天新能源材料有限公司 |  | 孙槐兵 |  | 1 | 0.1 | 4820 | 760 | 1 | JG1224055052212 |  | 1 |  | 是 | 是 | 102 | 8
铬钝化 | JG1224055052211 | JG122405505221 | 东方铬钝化950 | 合格 | 让步接收 | 甲 | 韩康 | 2751 | 2751 | 1 | 4800 | 0.1 | 760 | / | 3780米操478mm孔洞0.35平方毫米 | 30210015 | 光亮卷 | 0.1-SPCC | 30110014 | 铬钝化卷 | 0.1-SPCC |  | 10 | MO001462 | MO001462-008-01 | GDH001 | 铬钝化模板 | 5530 | 2024-07-10 | 2024-07-10 | 2 | 2024-07-14 20:19:45 | 2024-07-14 21:27:07 | 江苏东方九天新能源材料有限公司 |  | 孙槐兵 |  | 1 | 0.1 | 4800 | 760 | 1 | JG1224055052211 |  | 1 | 3780米孔洞大小0.35操478 | 是 | 是 | 102 | 8
铬钝化 | JG12240602452 | JG12240602452 | 东方铬钝化950 | 合格 | 让步接收 | 甲 | 夏亚军 | 5840 | 5827 | 0.9978 | 10190 | 0.1 | 760 | / | 8980米横向41.5mm孔洞1.59平方毫米，10110-10140米横向266.0-266.6mm5个孔洞0.35-0.62平方毫米， 内300米顶伤折印 | 30210015 | 光亮卷 | 0.1-SPCC | 30110014 | 铬钝化卷 | 0.1-SPCC |  | 10 | MO001462 | MO001462-019 | GDH001 | 铬钝化模板 | 5840 | 2024-07-10 | 2024-07-10 | 2 | 2024-07-14 20:16:28 | 2024-07-14 20:19:33 | 江苏东方九天新能源材料有限公司 | 235613 | 孙槐兵 |  |  | 0.1 | 0 | 760 | 1 | JG12240602452 |  | 1 | S色差(色差 碱液斑 条印)8980米1个孔洞 横向41.5 大小1.59 10110-10140米5个孔洞 横向266.0-266.6 大小0.35-0.62 内300米顶伤折印 | 是 | 是 | 3 | 19
铬钝化 | JG12240602282 | JG1224060228 | 东方铬钝化950 | 合格 | 合格品 | 甲 | 夏亚军 | 4065 | 4065 | 1 | 7410 | 0.1 | 710 | / |  | 30210015 | 光亮卷 | 0.1-SPCC | 30110014 | 铬钝化卷 | 0.1-SPCC |  | 10 | MO001266 | MO001266-010-02 | GDH001 | 铬钝化模板 | 6360 | 2024-07-06 | 2024-07-06 | 2 | 2024-07-14 17:22:32 | 2024-07-14 19:32:15 | 江苏东方九天新能源材料有限公司 |  | 孙槐兵 |  | 1 | 0.1 | 7410 | 710 | 1 | JG12240602282 |  | 1 | S色差(色差 碱液斑 条印) | 是 | 是 | 195 | 10
铬钝化 | JG12240602281 | JG1224060228 | 东方铬钝化950 | 合格 | 合格品 | 甲 | 夏亚军 | 2285 | 2285 | 1 | 4150 | 0.1 | 710 | / |  | 30210015 | 光亮卷 | 0.1-SPCC | 30110014 | 铬钝化卷 | 0.1-SPCC |  | 10 | MO001266 | MO001266-010-01 | GDH001 | 铬钝化模板 | 6360 | 2024-07-06 | 2024-07-06 | 2 | 2024-07-14 17:22:32 | 2024-07-14 19:32:15 | 江苏东方九天新能源材料有限公司 |  | 孙槐兵 |  | 1 | 0.1 | 4150 | 710 | 1 | JG12240602281 |  | 1 | S色差(色差 碱液斑 条印) | 是 | 是 | 195 | 10
最终脱脂 | JG12240602432 | JG1224060243 | 东方950脱脂1# | 合格 | 合格品 | 乙 | 何晓健,张东兵 | 6015 | 6015 | 1 | 10400 | 0.1 | 760 | 脱脂（950-1） |  | 20100142 | 轧硬 | 0.4*760-SPCC | 30210015 | 光亮卷 | 0.1-SPCC |  | 40 | MO000945 | MO000945-008-02 | KSFW001 | 东方小品种钢前处理 0.67（昆山富维 厚度公差：0.660-0.670mm,光泽度大于150GU（横向、纵向），粗糙度：Ra0.2-0.45um.硬度：HV80-110） | 13465 | 2024-06-25 | 2024-07-05 | 5 | 2024-07-14 16:41:30 | 2024-07-14 18:03:39 | 江苏东方九天新能源材料有限公司 |  | 张东兵 |  | 1 | 0.1 | 10400 | 760 | 1 | JG12240602432 | 轧0.1，米数控制在23100-23200米，脱脂分一包10400米。 |  |  |  |  | 3594 | 8
最终脱脂 | JG12240602431 | JG1224060243 | 东方950脱脂1# | 合格 | 合格品 | 乙 | 何晓健,张东兵 | 7265 | 7265 | 1 | 12400 | 0.1 | 760 | 脱脂（950-1） |  | 20100142 | 轧硬 | 0.4*760-SPCC | 30210015 | 光亮卷 | 0.1-SPCC |  | 40 | MO000945 | MO000945-008-01 | KSFW001 | 东方小品种钢前处理 0.67（昆山富维 厚度公差：0.660-0.670mm,光泽度大于150GU（横向、纵向），粗糙度：Ra0.2-0.45um.硬度：HV80-110） | 13465 | 2024-06-25 | 2024-07-05 | 5 | 2024-07-14 16:41:30 | 2024-07-14 18:03:39 | 江苏东方九天新能源材料有限公司 |  | 张东兵 |  | 1 | 0.1 | 12400 | 760 | 1 | JG12240602431 | 轧0.1，米数控制在23100-23200米，脱脂分一包10400米。 |  |  |  |  | 3594 | 8
最终冷轧 | DL0024060006 | DL0024060006 | 东方650轧机 | 合格 | 让步接收 | 乙 | 顾峰 | 5665 | 5600 | 0.9885 | 4080 | 0.31 | 565 | 昆山富维：650轧机中间道次普光辊（Ra0.2-0.3μm)轧制，最后一道建议用Ra0.8-1.0μm毛化辊轧至0.31mm（0.6-0.45-0.35-0.31）厚度公差：0.306-0.311mm，板面粗糙度控制在Ra0.4-0.6um，转脱脂 | X细划伤(.),A暗线印(.),S色差条印(.),Z振纹(.) | 20100072 | 轧硬 | 0.6*565-SPCC | 31010032 | 小品种钢卷 | 0.31-SPCC |  | 20 | MO001464 | MO001464-001 | XPZG001 | 小品种钢前处理模板 | 5675 | 2024-07-10 | 2024-07-20 | 3 | 2024-07-14 17:58:54 | 2024-07-14 18:00:32 | 江苏东方九天新能源材料有限公司 | 235746 | 顾峰 |  |  | 0.6 | 2130 | 565 | 1 | DL0024060006 | 昆山富维：（0.31*565）厚度公差：+0/-0.01mm，HV80-110,粗糙度0.5-0.7um,卷重2-3吨,取A4纸贴打包后贴外面 |  | ,A暗线印(.),S色差条印(.),Z振纹(.) | 否 | 否 | 1361 | 1
最终退火 | JG12240602592 | JG1224060259 | 东方7# | 合格 |  | 乙 | 陈国,李楷文,袁亚东,张天圣 | 5600 | 5600 | 1 | 9850 | 0.1 | 760 | 退火（590℃） |  | 20100142 | 轧硬 | 0.4*760-SPCC | 30210015 | 光亮卷 | 0.1-SPCC |  | 50 | MO000947 | MO000947-016-02 | KSFW001 | 东方小品种钢前处理 0.67（昆山富维 厚度公差：0.660-0.670mm,光泽度大于150GU（横向、纵向），粗糙度：Ra0.2-0.45um.硬度：HV80-110） | 13075 | 2024-06-25 | 2024-07-05 | 2 | 2024-07-13 07:58:20 | 2024-07-14 17:36:14 | 江苏东方九天新能源材料有限公司 | 193154 | 张天圣 | 张天圣 |  | 0.1 | 9850 | 760 | 1 | JG12240602592 | 轧0.1，米数控制在22200-22300米，脱脂分一包9200米。 |  |  |  |  | 2686 | 16
最终退火 | JG12240602591 | JG1224060259 | 东方7# | 合格 |  | 乙 | 陈国,李楷文,袁亚东,张天圣 | 7055 | 7055 | 1 | 12400 | 0.1 | 760 | 退火（590℃） |  | 20100142 | 轧硬 | 0.4*760-SPCC | 30210015 | 光亮卷 | 0.1-SPCC |  | 50 | MO000947 | MO000947-016-01 | KSFW001 | 东方小品种钢前处理 0.67（昆山富维 厚度公差：0.660-0.670mm,光泽度大于150GU（横向、纵向），粗糙度：Ra0.2-0.45um.硬度：HV80-110） | 13075 | 2024-06-25 | 2024-07-05 | 2 | 2024-07-13 07:58:20 | 2024-07-14 17:36:14 | 江苏东方九天新能源材料有限公司 | 193154 | 张天圣 | 张天圣 |  | 0.1 | 12400 | 760 | 1 | JG12240602591 | 轧0.1，米数控制在22200-22300米，脱脂分一包9200米。 |  |  |  |  | 2686 | 16
最终退火 | JG12240601401 | JG1224060140 | 东方13# | 合格 |  | 乙 | 陈国,李楷文,袁亚东,张天圣 | 7385 | 7385 | 1 | 12700 | 0.1 | 760 | 退火（590℃） |  | 20100142 | 轧硬 | 0.4*760-SPCC | 30210015 | 光亮卷 | 0.1-SPCC |  | 50 | MO000946 | MO000946-004-01 | KSFW001 | 东方小品种钢前处理 0.67（昆山富维 厚度公差：0.660-0.670mm,光泽度大于150GU（横向、纵向），粗糙度：Ra0.2-0.45um.硬度：HV80-110） | 13325 | 2024-06-25 | 2024-07-05 | 2 | 2024-07-13 07:58:20 | 2024-07-14 17:36:14 | 江苏东方九天新能源材料有限公司 | 193123 | 张天圣 | 张天圣 |  | 0.1 | 12700 | 760 | 1 | JG12240601401 | 轧0.1，米数控制在22500-22600米，脱脂分一包9200米。 |  |  |  |  | 2801 | 4
最终退火 | JG12240602402 | JG1224060240 | 东方7# | 合格 |  | 乙 | 陈国,李楷文,袁亚东,张天圣 | 5930 | 5930 | 1 | 10250 | 0.1 | 760 | 退火（590℃） |  | 20100142 | 轧硬 | 0.4*760-SPCC | 30210015 | 光亮卷 | 0.1-SPCC |  | 50 | MO000945 | MO000945-028-02 | KSFW001 | 东方小品种钢前处理 0.67（昆山富维 厚度公差：0.660-0.670mm,光泽度大于150GU（横向、纵向），粗糙度：Ra0.2-0.45um.硬度：HV80-110） | 13580 | 2024-06-25 | 2024-07-05 | 2 | 2024-07-13 07:58:20 | 2024-07-14 17:36:14 | 江苏东方九天新能源材料有限公司 | 193109 | 张天圣 | 张天圣 |  | 0.1 | 10250 | 760 | 1 | JG12240602402 | 轧0.1，米数控制在23100-23200米，脱脂分一包10400米。 |  |  |  |  | 4741 | 28
最终退火 | 112447583-021 | 112447583-021 | 东方11# | 合格 |  | 甲 | 吴双勇 | 4375 | 4375 | 1 | 0 | 0.25 | 903 | 凌力电池：东方退火工艺：350℃/1.5h,460℃/1.5h,保1+8h,炉号镍带专用炉（11#、12#、13#、14#、16#），装炉最下面一包毛料（6-7t)上面1包镍钝化卷，转东方1150平整 |  | 31310014 | 镍钝化卷 | 0.25-BDCK | 31310014 | 镍钝化卷 | 0.25-BDCK |  | 10 | MO001482 | MO001482-001 | NDH001 | 镍钝化模板 | 4375 | 2024-07-11 | 2024-07-15 | 3 | 2024-07-13 10:09:27 | 2024-07-14 17:35:41 | 江苏东方九天新能源材料有限公司 | 237007 | 张天圣 | 张天圣 |  | 0.25 | 0 | 903 | 1 | 112447583-021 | 凌力电池(0.25*886),退火后转平整 |  |  | 否 | 否 | 1892 | 1
最终平整 | DL00240700081 | DL0024070008 | 东方850平整 | 合格 | 让步接收 | 乙 | 鞠承,姚学禹 | 7055 | 7030 | 0.9965 | 9930 | 0.13 | 710 | 无锡丰元：850平整用Ra1.0-1.2μm毛化辊平整.厚度公差：0.125-0.135mm、粗糙度：Ra0.5-0.8um,抗拉强度:310-380Mpa，延伸率:>35%, 表面涂油 | 色差条印，振纹，乳化斑(重) | 20100097 | 轧硬 | 0.6*710-SPCC | 30210007 | 光亮卷 | 0.13-SPCC |  | 60 | MO001219 | MO001219-004-01 | GLJ003 | 光亮卷前处理 模板 | 14280 | 2024-07-05 | 2024-07-05 | 2 | 2024-07-14 17:11:39 | 2024-07-14 17:13:01 | 江苏东方九天新能源材料有限公司 | 206481 | 鞠承 |  |  | 0.13 | 9900 | 710 | 1 | DL00240700081 | 无锡丰元：轧0.13，公差+/-0.005，卷重6-7吨，轧到0.13后脱脂平均分包，平整时涂油。 | 1 | S色差条印(板面),Z振纹(来料表面),R乳化斑(来料表面重) | 是 | 是 | 5488 | 4
最终冷轧 | JG1224060258 | JG1224060258 | 东方850轧机 | 合格 | 合格品 | 乙 | 王厉 | 13420 | 13340 | 0.994 | 22610 | 0.1 | 760 | 850轧机普光辊(Ra0.4-0.6μm)轧制0.1mm(0.4-0.25-0.15-0.115-0.1) |  | 20100142 | 轧硬 | 0.4*760-SPCC | 30210015 | 光亮卷 | 0.1-SPCC |  | 30 | MO000945 | MO000945-005 | KSFW001 | 东方小品种钢前处理 0.67（昆山富维 厚度公差：0.660-0.670mm,光泽度大于150GU（横向、纵向），粗糙度：Ra0.2-0.45um.硬度：HV80-110） | 13435 | 2024-06-25 | 2024-07-05 | 2 | 2024-07-14 16:03:02 | 2024-07-14 16:59:56 | 江苏东方九天新能源材料有限公司 | 193085 | 王厉 |  |  | 0.4 | 5700 | 760 | 1 | JG1224060258 | 轧0.1，米数控制在23100-23200米，脱脂分一包10400米。 |  |  | 否 | 否 | 6919 | 5
铬钝化 | JG122405503021 | JG122405503021 | 东方铬钝化950 | 合格 | 合格品 | 甲 | 夏亚军 | 2660 | 2637 | 0.9914 | 4880 | 0.1 | 710 | / |  | 30210015 | 光亮卷 | 0.1-SPCC | 30110014 | 铬钝化卷 | 0.1-SPCC |  | 10 | MO001367 | MO001367-002 | GDH001 | 铬钝化模板 | 2660 | 2024-07-08 | 2024-07-08 | 2 | 2024-07-14 16:57:26 | 2024-07-14 16:57:52 | 江苏东方九天新能源材料有限公司 | 227670 | 孙槐兵 |  |  | 0.1 | 0 | 710 | 1 | JG122405503021 |  | 1 | S色差(色差 碱液斑 条印) | 是 | 是 | 0 | 2
铬钝化 | JG122406012012 | JG122406012012 | 东方铬钝化950 | 合格 | 合格品 | 甲 | 夏亚军 | 2590 | 2595 | 1.0019 | 4700 | 0.1 | 710 | / | S色差(色差 碱液斑 条印) | 30210015 | 光亮卷 | 0.1-SPCC | 30110014 | 铬钝化卷 | 0.1-SPCC |  | 10 | MO001164 | MO001164-009 | GDH001 | 铬钝化模板 | 2590 | 2024-07-04 | 2024-07-04 | 2 | 2024-07-14 16:25:50 | 2024-07-14 16:26:10 | 江苏东方九天新能源材料有限公司 | 204191 | 孙槐兵 |  |  | 0.1 | 4710 | 710 | 1 | JG122406012012 |  | 1 | S色差(色差 碱液斑 条印) | 是 | 是 | 1 | 9
最终平整 | DL12240700043 | DL1224070004 | 东方750平整 | 合格 | 让步接收 | 甲 | 丁振,龚政 | 2325 | 2325 | 1 | 1280 | 0.39 | 610 | 昆山宝必达：750平整用Ra1.4-1.6μm毛化辊，厚度公差：0.38-0.40mm，硬度150-170HV，粗糙度0.7-1.0μm | 双边色差3cm左右，板面暗线印，横条印 | 20100130 | 轧硬 | 1.2*610-SPCC | 31010040 | 小品种钢卷 | 0.39-SPCC |  | 60 | MO001152 | MO001152-003-03 | XPZG001 | 小品种钢前处理模板 | 7615 | 2024-07-03 | 2024-07-12 | 2 | 2024-07-14 16:00:36 | 2024-07-14 16:13:48 | 江苏东方九天新能源材料有限公司 |  | 丁振 |  | 1 | 0.39 | 1280 | 610 | 1 | DL12240700043 | 昆山宝必达（0.39）：厚度±0.01mm，HV150-170,粗糙度0.7-1.0μM，卷重2-3吨；表面要求毛化面，无夹杂、无严重色差,条印，无黑斑，锈斑，压划伤。不能有划伤、锈蚀、脱皮等缺陷。 | 1 | Z振纹(来料振纹，横条印),S色差(双边色差3CM，来料暗线印) | 是 | 是 | 1796 | 3
最终平整 | DL12240700042 | DL1224070004 | 东方750平整 | 合格 | 让步接收 | 甲 | 丁振,龚政 | 2380 | 2380 | 1 | 1300 | 0.39 | 610 | 昆山宝必达：750平整用Ra1.4-1.6μm毛化辊，厚度公差：0.38-0.40mm，硬度150-170HV，粗糙度0.7-1.0μm | 双边色差3cm左右，板面暗线印，横条印 | 20100130 | 轧硬 | 1.2*610-SPCC | 31010040 | 小品种钢卷 | 0.39-SPCC |  | 60 | MO001152 | MO001152-003-02 | XPZG001 | 小品种钢前处理模板 | 7615 | 2024-07-03 | 2024-07-12 | 2 | 2024-07-14 16:00:36 | 2024-07-14 16:13:48 | 江苏东方九天新能源材料有限公司 |  | 丁振 |  | 1 | 0.39 | 1300 | 610 | 1 | DL12240700042 | 昆山宝必达（0.39）：厚度±0.01mm，HV150-170,粗糙度0.7-1.0μM，卷重2-3吨；表面要求毛化面，无夹杂、无严重色差,条印，无黑斑，锈斑，压划伤。不能有划伤、锈蚀、脱皮等缺陷。 | 1 | S色差(双边色差3CM，来料暗线印),Z振纹(来料振纹，横条印) | 是 | 是 | 1796 | 3
最终平整 | DL12240700041 | DL1224070004 | 东方750平整 | 合格 | 让步接收 | 甲 | 丁振,龚政 | 2390 | 2390 | 1 | 1300 | 0.39 | 610 | 昆山宝必达：750平整用Ra1.4-1.6μm毛化辊，厚度公差：0.38-0.40mm，硬度150-170HV，粗糙度0.7-1.0μm | 双边色差3cm左右，板面暗线印，横条印 | 20100130 | 轧硬 | 1.2*610-SPCC | 31010040 | 小品种钢卷 | 0.39-SPCC |  | 60 | MO001152 | MO001152-003-01 | XPZG001 | 小品种钢前处理模板 | 7615 | 2024-07-03 | 2024-07-12 | 2 | 2024-07-14 16:00:36 | 2024-07-14 16:13:48 | 江苏东方九天新能源材料有限公司 |  | 丁振 |  | 1 | 0.39 | 1300 | 610 | 1 | DL12240700041 | 昆山宝必达（0.39）：厚度±0.01mm，HV150-170,粗糙度0.7-1.0μM，卷重2-3吨；表面要求毛化面，无夹杂、无严重色差,条印，无黑斑，锈斑，压划伤。不能有划伤、锈蚀、脱皮等缺陷。 | 1 | Z振纹(来料振纹，横条印),S色差(双倍色差3CM，来料暗线印) | 是 | 是 | 1796 | 3
最终脱脂 | JG12240602642 | JG1224060264 | 东方950脱脂1# | 合格 | 合格品 | 乙 | 何晓健,张东兵 | 5850 | 5850 | 1 | 10100 | 0.1 | 760 | 脱脂（950-1） |  | 20100142 | 轧硬 | 0.4*760-SPCC | 30210015 | 光亮卷 | 0.1-SPCC |  | 40 | MO000947 | MO000947-014-02 | KSFW001 | 东方小品种钢前处理 0.67（昆山富维 厚度公差：0.660-0.670mm,光泽度大于150GU（横向、纵向），粗糙度：Ra0.2-0.45um.硬度：HV80-110） | 13050 | 2024-06-25 | 2024-07-05 | 2 | 2024-07-14 13:42:15 | 2024-07-14 16:07:19 | 江苏东方九天新能源材料有限公司 |  | 张东兵 |  | 1 | 0.1 | 10100 | 760 | 1 | JG12240602642 | 轧0.1，米数控制在22200-22300米，脱脂分一包9200米。 |  |  |  |  | 4420 | 14
最终脱脂 | JG12240602641 | JG1224060264 | 东方950脱脂1# | 合格 | 合格品 | 乙 | 何晓健,张东兵 | 6990 | 6990 | 1 | 12000 | 0.1 | 760 | 脱脂（950-1） |  | 20100142 | 轧硬 | 0.4*760-SPCC | 30210015 | 光亮卷 | 0.1-SPCC |  | 40 | MO000947 | MO000947-014-01 | KSFW001 | 东方小品种钢前处理 0.67（昆山富维 厚度公差：0.660-0.670mm,光泽度大于150GU（横向、纵向），粗糙度：Ra0.2-0.45um.硬度：HV80-110） | 13050 | 2024-06-25 | 2024-07-05 | 2 | 2024-07-14 13:42:15 | 2024-07-14 16:07:19 | 江苏东方九天新能源材料有限公司 |  | 张东兵 |  | 1 | 0.1 | 12000 | 760 | 1 | JG12240602641 | 轧0.1，米数控制在22200-22300米，脱脂分一包9200米。 |  |  |  |  | 4420 | 14
铬钝化 | JG12240601772 | JG12240601772 | 东方铬钝化950 | 合格 | 合格品 | 甲 | 夏亚军 | 2540 | 2539 | 0.9996 | 4630 | 0.1 | 710 | / | S色差(色差 碱液斑 条印) | 30210015 | 光亮卷 | 0.1-SPCC | 30110014 | 铬钝化卷 | 0.1-SPCC |  | 10 | MO001164 | MO001164-011 | GDH001 | 铬钝化模板 | 2540 | 2024-07-04 | 2024-07-04 | 2 | 2024-07-14 15:56:58 | 2024-07-14 15:57:26 | 江苏东方九天新能源材料有限公司 | 204193 | 孙槐兵 |  |  | 0.1 | 4610 | 710 | 1 | JG12240601772 |  | 1 | S色差(色差 碱液斑 条印) | 是 | 是 | 1 | 11
切边 | JG122405509311 | JG1224055093 | 东方分剪6# | 合格 | 合格品 | 乙 | 尹斌斌 | 4850 | 3990 | 0.8227 | 8650 | 0.1 | 610 | / | 来料操15CM内花辊印重 | 20100142 | 轧硬 | 0.4*760-SPCC | 30210015 | 光亮卷 | 0.1-SPCC |  | 70 | MO000769 | MO000769-001-01-01 | KSFW001 | 东方小品种钢前处理 0.67（昆山富维 厚度公差：0.660-0.670mm,光泽度大于150GU（横向、纵向），粗糙度：Ra0.2-0.45um.硬度：HV80-110） | 12985 | 2024-06-17 | 2024-06-27 | 2 | 2024-07-14 15:41:33 | 2024-07-14 15:44:44 | 江苏东方九天新能源材料有限公司 |  | 鞠承 |  | 1 | 0.1 | 8700 | 760 | 1 | JG122405509311 | 轧0.1，米数控制在22200-22300米，脱脂分一包9200米。 | 1 |  | 是 | 是 | 5404 | 1
切边 | JG12240602333 | JG1224060233 | 东方分剪6# | 合格 | 合格品 | 乙 | 尹斌斌 | 3550 | 2600 | 0.7324 | 5000 | 0.115 | 610 | 切边610 |  | 20100142 | 轧硬 | 0.4*760-SPCC | 30210015 | 光亮卷 | 0.1-SPCC |  | 40 | MO000945 | MO000945-017-03 | KSFW001 | 东方小品种钢前处理 0.67（昆山富维 厚度公差：0.660-0.670mm,光泽度大于150GU（横向、纵向），粗糙度：Ra0.2-0.45um.硬度：HV80-110） | 13500 | 2024-06-25 | 2024-07-05 | 2 | 2024-07-14 15:39:35 | 2024-07-14 15:41:11 | 江苏东方九天新能源材料有限公司 |  | 尹斌斌 |  | 1 | 0.115 | 5150 | 760 | 1 | JG12240602333 | 轧0.1，米数控制在23100-23200米，脱脂分一包10400米。 |  | 330米（夹纸处）打皱严重 |  |  | 3481 | 17
铬钝化 | JG122406001211 | JG122406001211 | 东方铬钝化950 | 合格 | 合格品 | 甲 | 夏亚军 | 1600 | 1597 | 0.9981 | 2930 | 0.1 | 710 | / | S色差(色差 碱液斑 条印) | 30210015 | 光亮卷 | 0.1-SPCC | 30110014 | 铬钝化卷 | 0.1-SPCC |  | 10 | MO001164 | MO001164-010 | GDH001 | 铬钝化模板 | 1600 | 2024-07-04 | 2024-07-04 | 2 | 2024-07-14 15:08:50 | 2024-07-14 15:27:31 | 江苏东方九天新能源材料有限公司 | 204192 | 孙槐兵 |  |  | 0.1 | 2940 | 710 | 1 | JG122406001211 |  | 1 | S色差(色差 碱液斑 条印) | 是 | 是 | 19 | 10
一次退火 | JL00240401322 | JL0024040132 | 东方8# | 合格 |  | 乙 | 陈国,李楷文,袁亚东,张天圣 | 6245 | 6245 | 1 | 2190 | 0.6 | 610 | 镇海联航：退火（620℃）、转650轧机 |  | 20100082 | 轧硬 | 0.6*610-SPCC | 31010009 | 小品种钢卷 | 0.14-SPCC |  | 20 | MO001078 | MO001078-003-02 | XPZG001 | 小品种钢前处理模板 | 12445 | 2024-07-01 | 2024-07-16 | 2 | 2024-07-04 17:28:54 | 2024-07-14 15:10:54 | 江苏东方九天新能源材料有限公司 | 198491 | 张天圣 | 张天圣 |  | 0.6 | 2190 | 610 | 1 | JL00240401322 | 镇海联航：（0.14）厚度公差：0.135-0.145mm,延伸＞30%，HV100-110,粗糙度≤0.2μM |  |  | 否 | 否 | 16697 | 3
一次退火 | JL00240401321 | JL0024040132 | 东方8# | 合格 |  | 乙 | 陈国,李楷文,袁亚东,张天圣 | 6190 | 6190 | 1 | 2170 | 0.6 | 610 | 镇海联航：退火（620℃）、转650轧机 |  | 20100082 | 轧硬 | 0.6*610-SPCC | 31010009 | 小品种钢卷 | 0.14-SPCC |  | 20 | MO001078 | MO001078-003-01 | XPZG001 | 小品种钢前处理模板 | 12445 | 2024-07-01 | 2024-07-16 | 2 | 2024-07-04 17:28:54 | 2024-07-14 15:10:54 | 江苏东方九天新能源材料有限公司 | 198491 | 张天圣 | 张天圣 |  | 0.6 | 2170 | 610 | 1 | JL00240401321 | 镇海联航：（0.14）厚度公差：0.135-0.145mm,延伸＞30%，HV100-110,粗糙度≤0.2μM |  |  | 否 | 否 | 16697 | 3
一次退火 | JL00240401312 | JL0024040131 | 东方8# | 合格 |  | 乙 | 陈国,李楷文,袁亚东,张天圣 | 6240 | 6240 | 1 | 2180 | 0.6 | 610 | 镇海联航：退火（620℃）、转650轧机 |  | 20100082 | 轧硬 | 0.6*610-SPCC | 31010009 | 小品种钢卷 | 0.14-SPCC |  | 20 | MO001078 | MO001078-001-02 | XPZG001 | 小品种钢前处理模板 | 12475 | 2024-07-01 | 2024-07-16 | 2 | 2024-07-04 17:28:54 | 2024-07-14 15:10:54 | 江苏东方九天新能源材料有限公司 | 198482 | 张天圣 | 张天圣 |  | 0.6 | 2180 | 610 | 1 | JL00240401312 | 镇海联航：（0.14）厚度公差：0.135-0.145mm,延伸＞30%，HV100-110,粗糙度≤0.2μM |  |  | 否 | 否 | 16666 | 1
一次退火 | JL00240401311 | JL0024040131 | 东方8# | 合格 |  | 乙 | 陈国,李楷文,袁亚东,张天圣 | 6200 | 6200 | 1 | 2120 | 0.6 | 610 | 镇海联航：退火（620℃）、转650轧机 |  | 20100082 | 轧硬 | 0.6*610-SPCC | 31010009 | 小品种钢卷 | 0.14-SPCC |  | 20 | MO001078 | MO001078-001-01 | XPZG001 | 小品种钢前处理模板 | 12475 | 2024-07-01 | 2024-07-16 | 2 | 2024-07-04 17:28:54 | 2024-07-14 15:10:54 | 江苏东方九天新能源材料有限公司 | 198482 | 张天圣 | 张天圣 |  | 0.6 | 2120 | 610 | 1 | JL00240401311 | 镇海联航：（0.14）厚度公差：0.135-0.145mm,延伸＞30%，HV100-110,粗糙度≤0.2μM |  |  | 否 | 否 | 16666 | 1
铬钝化 | JG12240602323 | JG1224060232 | 东方铬钝化950 | 合格 | 让步接收 | 甲 | 夏亚军 | 2339 | 2339 | 1 | 4240 | 0.1 | 710 | / | 3340米横向537mm1个孔洞 （大小7.07mm2） | 30210015 | 光亮卷 | 0.1-SPCC | 30110014 | 铬钝化卷 | 0.1-SPCC |  | 10 | MO001266 | MO001266-013-03 | GDH001 | 铬钝化模板 | 7062 | 2024-07-06 | 2024-07-06 | 2 | 2024-07-14 13:46:56 | 2024-07-14 15:03:41 | 江苏东方九天新能源材料有限公司 |  | 孙槐兵 |  | 1 | 0.1 | 4240 | 710 | 1 | JG12240602323 |  | 1 | 色差 乳化斑 辊印 3340米1个孔洞 横向537.0 大小7.07 | 是 | 是 | 102 | 13
铬钝化 | JG12240602322 | JG1224060232 | 东方铬钝化950 | 合格 | 合格品 | 甲 | 夏亚军 | 2351 | 2351 | 1 | 4250 | 0.1 | 710 | / |  | 30210015 | 光亮卷 | 0.1-SPCC | 30110014 | 铬钝化卷 | 0.1-SPCC |  | 10 | MO001266 | MO001266-013-02 | GDH001 | 铬钝化模板 | 7062 | 2024-07-06 | 2024-07-06 | 2 | 2024-07-14 13:46:56 | 2024-07-14 15:03:41 | 江苏东方九天新能源材料有限公司 |  | 孙槐兵 |  | 1 | 0.1 | 4250 | 710 | 1 | JG12240602322 |  | 1 | 色差 乳化斑 辊印 | 是 | 是 | 102 | 13
铬钝化 | JG12240602321 | JG1224060232 | 东方铬钝化950 | 合格 | 合格品 | 甲 | 夏亚军 | 2325 | 2325 | 1 | 4250 | 0.1 | 710 | / |  | 30210015 | 光亮卷 | 0.1-SPCC | 30110014 | 铬钝化卷 | 0.1-SPCC |  | 10 | MO001266 | MO001266-013-01 | GDH001 | 铬钝化模板 | 7062 | 2024-07-06 | 2024-07-06 | 2 | 2024-07-14 13:46:56 | 2024-07-14 15:03:41 | 江苏东方九天新能源材料有限公司 |  | 孙槐兵 |  | 1 | 0.1 | 4250 | 710 | 1 | JG12240602321 |  | 1 | 色差 乳化斑 辊印 | 是 | 是 | 102 | 13
最终冷轧 | JG1224060243 | JG1224060243 | 东方850轧机 | 合格 | 合格品 | 乙 | 肖勋民 | 13450 | 13410 | 0.997 | 22680 | 0.1 | 760 | 850轧机普光辊(Ra0.4-0.6μm)轧制0.1mm(0.4-0.25-0.15-0.115-0.1) |  | 20100142 | 轧硬 | 0.4*760-SPCC | 30210015 | 光亮卷 | 0.1-SPCC |  | 30 | MO000945 | MO000945-008 | KSFW001 | 东方小品种钢前处理 0.67（昆山富维 厚度公差：0.660-0.670mm,光泽度大于150GU（横向、纵向），粗糙度：Ra0.2-0.45um.硬度：HV80-110） | 13465 | 2024-06-25 | 2024-07-05 | 5 | 2024-07-14 14:36:12 | 2024-07-14 14:37:02 | 江苏东方九天新能源材料有限公司 | 193088 | 肖勋民 |  |  | 0.4 | 5710 | 760 | 1 | JG1224060243 | 轧0.1，米数控制在23100-23200米，脱脂分一包10400米。 |  |  | 否 | 否 | 3594 | 8
最终平整 | DL00240700082 | DL0024070008 | 东方850平整 | 合格 | 让步接收 | 乙 | 鞠承,姚学禹 | 7080 | 7050 | 0.9958 | 10000 | 0.13 | 710 | 无锡丰元：850平整用Ra1.0-1.2μm毛化辊平整.厚度公差：0.125-0.135mm、粗糙度：Ra0.5-0.8um,抗拉强度:310-380Mpa，延伸率:>35%, 表面涂油 | Y氧化边(两边),B白条纹(板面),B白斑(板面白斑多),R乳化斑(来料表面重) | 20100097 | 轧硬 | 0.6*710-SPCC | 30210007 | 光亮卷 | 0.13-SPCC |  | 60 | MO001219 | MO001219-004-02 | GLJ003 | 光亮卷前处理 模板 | 14280 | 2024-07-05 | 2024-07-05 | 2 | 2024-07-14 13:50:49 | 2024-07-14 13:52:37 | 江苏东方九天新能源材料有限公司 | 206481 | 鞠承 |  |  | 0.13 | 9950 | 710 | 1 | DL00240700082 | 无锡丰元：轧0.13，公差+/-0.005，卷重6-7吨，轧到0.13后脱脂平均分包，平整时涂油。 | 1 | Y氧化边(两边),B白条纹(板面),B白斑(板面白斑多),R乳化斑(来料表面重) | 是 | 是 | 5488 | 4
最终冷轧 | DL1224070001 | DL1224070001 | 东方650轧机 | 合格 | 合格品 | 乙 | 顾峰 | 4955 | 4900 | 0.9889 | 1660 | 0.61 | 610 | 上海仁杰：650轧机中间道次用普光辊(Ra0.2-0.3um)轧制最后一道用Ra1.4-1.6μm毛化辊轧制0.61mm（0.86-0.67-0.61）厚度公差0.613-0.618mm板面粗糙度控制在0.8-1.0μmHV140-160轧机从南边卸料确保产品无肋浪，转750平整 | X细划伤(.),S色差条印(.),A暗线印(..),Z振纹(.),Y氧化边(.) | 20100130 | 轧硬 | 1.2*610-SPCC | 31010063 | 小品种钢卷 | 0.61-SPCC |  | 50 | MO001149 | MO001149-001 | XPZG001 | 小品种钢前处理模板 | 5135 | 2024-07-03 | 2024-07-15 | 2 | 2024-07-14 13:37:49 | 2024-07-14 13:39:55 | 江苏东方九天新能源材料有限公司 | 202912 | 顾峰 |  |  | 0.86 | 1235 | 610 | 1 | DL1224070001 | 上海仁杰（0.61）：厚度0.6-0.62mm，HV140-160，粗糙度0.7-0.9，卷重4.5-5吨；无黑斑、锈斑、压划伤、脱皮等缺陷。钢带平整度好：边浪、中浪＜2mm，不允许肉眼可见的扭曲； |  | X细划伤(.),S色差条印(.),A暗线印(..),Z振纹(.),Y氧化边(.) | 否 | 否 | 5417 | 1
最终平整 | DL12240700033 | DL1224070003 | 东方750平整 | 合格 | 让步接收 | 甲 | 丁振,龚政 | 2410 | 2410 | 1 | 1320 | 0.39 | 610 | 昆山宝必达：750平整用Ra1.4-1.6μm毛化辊，厚度公差：0.38-0.40mm，硬度150-170HV，粗糙度0.7-1.0μm | 板面暗线印，双边色差3cm左右 | 20100130 | 轧硬 | 1.2*610-SPCC | 31010040 | 小品种钢卷 | 0.39-SPCC |  | 60 | MO001152 | MO001152-001-03 | XPZG001 | 小品种钢前处理模板 | 7620 | 2024-07-03 | 2024-07-12 | 2 | 2024-07-14 13:24:07 | 2024-07-14 13:29:56 | 江苏东方九天新能源材料有限公司 |  | 丁振 |  | 1 | 0.39 | 1320 | 610 | 1 | DL12240700033 | 昆山宝必达（0.39）：厚度±0.01mm，HV150-170,粗糙度0.7-1.0μM，卷重2-3吨；表面要求毛化面，无夹杂、无严重色差,条印，无黑斑，锈斑，压划伤。不能有划伤、锈蚀、脱皮等缺陷。 | 1 | S色差(双边色差3CM),Z振纹(来料振纹，横条印),A暗线印(来料暗线印) | 是 | 是 | 1784 | 1
最终平整 | DL12240700032 | DL1224070003 | 东方750平整 | 合格 | 让步接收 | 甲 | 丁振,龚政 | 2430 | 2430 | 1 | 1300 | 0.39 | 610 | 昆山宝必达：750平整用Ra1.4-1.6μm毛化辊，厚度公差：0.38-0.40mm，硬度150-170HV，粗糙度0.7-1.0μm | 板面暗线印，双边色差3cm左右 | 20100130 | 轧硬 | 1.2*610-SPCC | 31010040 | 小品种钢卷 | 0.39-SPCC |  | 60 | MO001152 | MO001152-001-02 | XPZG001 | 小品种钢前处理模板 | 7620 | 2024-07-03 | 2024-07-12 | 2 | 2024-07-14 13:24:07 | 2024-07-14 13:29:56 | 江苏东方九天新能源材料有限公司 |  | 丁振 |  | 1 | 0.39 | 1300 | 610 | 1 | DL12240700032 | 昆山宝必达（0.39）：厚度±0.01mm，HV150-170,粗糙度0.7-1.0μM，卷重2-3吨；表面要求毛化面，无夹杂、无严重色差,条印，无黑斑，锈斑，压划伤。不能有划伤、锈蚀、脱皮等缺陷。 | 1 | Z振纹(来料振纹，横条印),X线条印(来料暗线印)S色差(双边色差3CM) | 是 | 是 | 1784 | 1
最终平整 | DL12240700031 | DL1224070003 | 东方750平整 | 合格 | 让步接收 | 甲 | 丁振,龚政 | 2355 | 2355 | 1 | 1300 | 0.39 | 610 | 昆山宝必达：750平整用Ra1.4-1.6μm毛化辊，厚度公差：0.38-0.40mm，硬度150-170HV，粗糙度0.7-1.0μm | 板面暗线印，双边色差3cm左右 | 20100130 | 轧硬 | 1.2*610-SPCC | 31010040 | 小品种钢卷 | 0.39-SPCC |  | 60 | MO001152 | MO001152-001-01 | XPZG001 | 小品种钢前处理模板 | 7620 | 2024-07-03 | 2024-07-12 | 2 | 2024-07-14 13:24:07 | 2024-07-14 13:29:56 | 江苏东方九天新能源材料有限公司 |  | 丁振 |  | 1 | 0.39 | 1300 | 610 | 1 | DL12240700031 | 昆山宝必达（0.39）：厚度±0.01mm，HV150-170,粗糙度0.7-1.0μM，卷重2-3吨；表面要求毛化面，无夹杂、无严重色差,条印，无黑斑，锈斑，压划伤。不能有划伤、锈蚀、脱皮等缺陷。 | 1 | Z振纹(来料振纹，横条印),S色差条印(来料暗线印)S色差(双边色差3CM) | 是 | 是 | 1784 | 1
最终脱脂 | JG12240602472 | JG1224060247 | 东方950脱脂1# | 合格 | 合格品 | 乙 | 何晓健,张东兵 | 2830 | 2780 | 0.9823 | 4800 | 0.1 | 760 | 脱脂（950-1） |  | 20100142 | 轧硬 | 0.4*760-SPCC | 30210015 | 光亮卷 | 0.1-SPCC |  | 40 | MO000945 | MO000945-024-02 | KSFW001 | 东方小品种钢前处理 0.67（昆山富维 厚度公差：0.660-0.670mm,光泽度大于150GU（横向、纵向），粗糙度：Ra0.2-0.45um.硬度：HV80-110） | 13530 | 2024-06-25 | 2024-07-05 | 2 | 2024-07-14 13:23:09 | 2024-07-14 13:24:24 | 江苏东方九天新能源材料有限公司 | 193105 | 张东兵 |  |  | 0.1 | 4810 | 760 | 1 | JG12240602472 | 轧0.1，米数控制在23100-23200米，脱脂分一包10400米。 |  |  |  |  | 2943 | 24
最终脱脂 | JG122406024712 | JG1224060247 | 东方950脱脂1# | 合格 | 合格品 | 乙 | 张东兵,何晓健 | 3485 | 3485 | 1 | 6100 | 0.1 | 760 | 脱脂（950-1） |  | 20100142 | 轧硬 | 0.4*760-SPCC | 30210015 | 光亮卷 | 0.1-SPCC |  | 40 | MO000945 | MO000945-024-01-02 | KSFW001 | 东方小品种钢前处理 0.67（昆山富维 厚度公差：0.660-0.670mm,光泽度大于150GU（横向、纵向），粗糙度：Ra0.2-0.45um.硬度：HV80-110） | 13530 | 2024-06-25 | 2024-07-05 | 2 | 2024-07-14 10:10:15 | 2024-07-14 13:22:49 | 江苏东方九天新能源材料有限公司 |  | 张东兵 |  | 1 | 0.1 | 6100 | 760 | 1 | JG122406024712 | 轧0.1，米数控制在23100-23200米，脱脂分一包10400米。 |  |  |  |  | 2943 | 24
最终脱脂 | JG122406024711 | JG1224060247 | 东方950脱脂1# | 合格 | 合格品 | 乙 | 张东兵,何晓健 | 7020 | 7020 | 1 | 12200 | 0.1 | 760 | 脱脂（950-1） |  | 20100142 | 轧硬 | 0.4*760-SPCC | 30210015 | 光亮卷 | 0.1-SPCC |  | 40 | MO000945 | MO000945-024-01-01 | KSFW001 | 东方小品种钢前处理 0.67（昆山富维 厚度公差：0.660-0.670mm,光泽度大于150GU（横向、纵向），粗糙度：Ra0.2-0.45um.硬度：HV80-110） | 13530 | 2024-06-25 | 2024-07-05 | 2 | 2024-07-14 10:10:15 | 2024-07-14 13:22:49 | 江苏东方九天新能源材料有限公司 |  | 张东兵 |  | 1 | 0.1 | 12200 | 760 | 1 | JG122406024711 | 轧0.1，米数控制在23100-23200米，脱脂分一包10400米。 |  |  |  |  | 2943 | 24
最终冷轧 | DL1224070006 | DL1224070006 | 东方650轧机 | 合格 | 合格品 | 乙 | 刘爱民 | 4865 | 4800 | 0.9866 | 1600 | 0.61 | 610 | 上海仁杰：650轧机中间道次用普光辊(Ra0.2-0.3um)轧制最后一道用Ra1.4-1.6μm毛化辊轧制0.61mm（0.86-0.67-0.61）厚度公差0.613-0.618mm板面粗糙度控制在0.8-1.0μmHV140-160轧机从南边卸料确保产品无肋浪，转750平整 | X细划伤(.),A暗线印(.),S色差条印(.),S水锈斑(.),Z折印(.) | 20100130 | 轧硬 | 1.2*610-SPCC | 31010063 | 小品种钢卷 | 0.61-SPCC |  | 50 | MO001149 | MO001149-007 | XPZG001 | 小品种钢前处理模板 | 5055 | 2024-07-03 | 2024-07-15 | 2 | 2024-07-14 12:59:28 | 2024-07-14 13:01:11 | 江苏东方九天新能源材料有限公司 | 202915 | 刘爱民 |  |  | 0.86 | 1190 | 610 | 1 | DL1224070006 | 上海仁杰（0.61）：厚度0.6-0.62mm，HV140-160，粗糙度0.7-0.9，卷重4.5-5吨；无黑斑、锈斑、压划伤、脱皮等缺陷。钢带平整度好：边浪、中浪＜2mm，不允许肉眼可见的扭曲； |  | X细划伤(.),A暗线印(.),S色差条印(.),S水锈斑(.),Z折印(.) | 否 | 否 | 5373 | 7
最终平整 | DL002407000122 | DL0024070001 | 东方850平整 | 合格 | 让步接收 | 乙 | 鞠承,姚学禹 | 2810 | 2810 | 1 | 3960 | 0.13 | 710 | 无锡丰元：850平整用Ra1.0-1.2μm毛化辊平整.厚度公差：0.125-0.135mm、粗糙度：Ra0.5-0.8um,抗拉强度:310-380Mpa，延伸率:>35%, 表面涂油 | L拉伸折印(来料传偶有拉伸折印),B白条纹(板面),S色差(板面) | 20100097 | 轧硬 | 0.6*710-SPCC | 30210007 | 光亮卷 | 0.13-SPCC |  | 60 | MO001219 | MO001219-001-02-02 | GLJ003 | 光亮卷前处理 模板 | 14290 | 2024-07-05 | 2024-07-05 | 2 | 2024-07-14 12:48:59 | 2024-07-14 12:52:00 | 江苏东方九天新能源材料有限公司 |  | 鞠承 |  | 1 | 0.13 | 3960 | 710 | 1 | DL002407000122 | 无锡丰元：轧0.13，公差+/-0.005，卷重6-7吨，轧到0.13后脱脂平均分包，平整时涂油。 | 1 | L拉伸折印(来料传偶有拉伸折印),B白条纹(板面),S色差(板面) | 是 | 是 | 3629 | 1
最终冷轧 | JG1224060264 | JG1224060264 | 东方850轧机 | 合格 | 合格品 | 乙 | 杨海鹏 | 13035 | 13000 | 0.9973 | 22027 | 0.1 | 760 | 850轧机普光辊(Ra0.4-0.6μm)轧制0.1mm(0.4-0.25-0.15-0.115-0.1) |  | 20100142 | 轧硬 | 0.4*760-SPCC | 30210015 | 光亮卷 | 0.1-SPCC |  | 30 | MO000947 | MO000947-014 | KSFW001 | 东方小品种钢前处理 0.67（昆山富维 厚度公差：0.660-0.670mm,光泽度大于150GU（横向、纵向），粗糙度：Ra0.2-0.45um.硬度：HV80-110） | 13050 | 2024-06-25 | 2024-07-05 | 2 | 2024-07-14 12:09:44 | 2024-07-14 12:14:12 | 江苏东方九天新能源材料有限公司 | 193151 | 杨海鹏 |  |  | 0.4 | 5540 | 760 | 1 | JG1224060264 | 轧0.1，米数控制在22200-22300米，脱脂分一包9200米。 |  |  | 否 | 否 | 4420 | 14
最终冷轧 | DL1224070002 | DL1224070002 | 东方650轧机 | 合格 | 合格品 | 乙 | 顾峰 | 4875 | 4800 | 0.9846 | 1630 | 0.61 | 610 | 上海仁杰：650轧机中间道次用普光辊(Ra0.2-0.3um)轧制最后一道用Ra1.4-1.6μm毛化辊轧制0.61mm（0.86-0.67-0.61）厚度公差0.613-0.618mm板面粗糙度控制在0.8-1.0μmHV140-160轧机从南边卸料确保产品无肋浪，转750平整 | A暗线印(..),S色差条印(.),Z振纹(.),Z折印(.),S水锈斑(.) | 20100130 | 轧硬 | 1.2*610-SPCC | 31010063 | 小品种钢卷 | 0.61-SPCC |  | 50 | MO001149 | MO001149-003 | XPZG001 | 小品种钢前处理模板 | 5130 | 2024-07-03 | 2024-07-15 | 2 | 2024-07-14 11:56:58 | 2024-07-14 11:58:19 | 江苏东方九天新能源材料有限公司 | 202913 | 顾峰 |  |  | 0.86 | 1200 | 610 | 1 | DL1224070002 | 上海仁杰（0.61）：厚度0.6-0.62mm，HV140-160，粗糙度0.7-0.9，卷重4.5-5吨；无黑斑、锈斑、压划伤、脱皮等缺陷。钢带平整度好：边浪、中浪＜2mm，不允许肉眼可见的扭曲； |  | A暗线印(..),S色差条印(.),Z振纹(.),Z折印(.),S水锈斑(.) | 否 | 否 | 2698 | 3
最终平整 | JL00240400692 | JL0024040069 | 东方750平整 | 合格 | 让步接收 | 甲 | 丁振,龚政 | 2790 | 2790 | 1 | 3160 | 0.19 | 610 | 昆山宝必达：750平整用Ra1.4-1.6μm毛化辊，厚度公差：0.18-0.20mm，硬度150-170HV，粗糙度0.7-1.0μm | 暗线印，横条印 | 20100023 | 轧硬 | 0.4*610-SPCC | 31010016 | 小品种钢卷 | 0.19-SPCC |  | 60 | MO001199 | MO001199-001-02 | XPZG001 | 小品种钢前处理模板 | 6090 | 2024-07-04 | 2024-07-12 | 2 | 2024-07-14 11:19:34 | 2024-07-14 11:51:38 | 江苏东方九天新能源材料有限公司 |  | 丁振 |  | 1 | 0.19 | 3160 | 610 | 1 | JL00240400692 | 昆山宝必达：（0.19）厚度±0.01mm，HV150-170,粗糙度0.7-1.0μM，卷重2-3吨 | 1 | Z振纹(),H横辊印(),S色差条印(),A暗线印() | 是 | 是 | 2740 | 1
最终平整 | JL00240400691 | JL0024040069 | 东方750平整 | 合格 | 让步接收 | 甲 | 丁振,龚政 | 2880 | 2880 | 1 | 3250 | 0.19 | 610 | 昆山宝必达：750平整用Ra1.4-1.6μm毛化辊，厚度公差：0.18-0.20mm，硬度150-170HV，粗糙度0.7-1.0μm | 横条印，暗线印，厚薄公差(0.193-0.2偶跳0.201mm) | 20100023 | 轧硬 | 0.4*610-SPCC | 31010016 | 小品种钢卷 | 0.19-SPCC |  | 60 | MO001199 | MO001199-001-01 | XPZG001 | 小品种钢前处理模板 | 6090 | 2024-07-04 | 2024-07-12 | 2 | 2024-07-14 11:19:34 | 2024-07-14 11:51:38 | 江苏东方九天新能源材料有限公司 |  | 丁振 |  | 1 | 0.19 | 3250 | 610 | 1 | JL00240400691 | 昆山宝必达：（0.19）厚度±0.01mm，HV150-170,粗糙度0.7-1.0μM，卷重2-3吨 | 1 | S色差条印(),Z振纹(),H横辊印()H厚薄公差(0.193-0.2偶跳0.201) | 是 | 是 | 2740 | 1
最终退火 | DL1224070011 | DL1224070011 | 东方20# | 合格 |  | 甲 | 吴双勇 | 5545 | 5545 | 1 | 2800 | 0.45 | 565 | 昆山富维：退火（590℃），转850平整 |  | 20100125 | 轧硬 | 1.2*565-SPCC | 31010046 | 小品种钢卷 | 0.45-SPCC |  | 50 | MO001168 | MO001168-001 | XPZG001 | 小品种钢前处理模板 | 5865 | 2024-07-04 | 2024-07-13 | 2 | 2024-07-12 13:53:29 | 2024-07-14 11:33:49 | 江苏东方九天新能源材料有限公司 | 204272 | 张天圣 | 张天圣 |  | 0.45 | 2800 | 565 | 1 | DL1224070011 | 昆山富维（0.45）：厚度公差：+0/-0.012mm，HV80-120,粗糙度0.8-1.0um,光泽度80-150GU(纵向）卷重2-3吨，取A4纸贴打包后贴外面 |  |  | 否 | 否 | 2813 | 1
最终退火 | JG12240602721 | JG1224060272 | 东方7# | 合格 |  | 甲 | 吴双勇 | 6000 | 6000 | 1 | 10400 | 0.1 | 760 | 退火（590℃） |  | 20100142 | 轧硬 | 0.4*760-SPCC | 30210015 | 光亮卷 | 0.1-SPCC |  | 50 | MO000947 | MO000947-002-01 | KSFW001 | 东方小品种钢前处理 0.67（昆山富维 厚度公差：0.660-0.670mm,光泽度大于150GU（横向、纵向），粗糙度：Ra0.2-0.45um.硬度：HV80-110） | 12955 | 2024-06-25 | 2024-07-05 | 2 | 2024-07-12 13:53:29 | 2024-07-14 11:33:49 | 江苏东方九天新能源材料有限公司 | 193132 | 张天圣 | 张天圣 |  | 0.1 | 10400 | 760 | 1 | JG12240602721 | 轧0.1，米数控制在22200-22300米，脱脂分一包9200米。 |  |  |  |  | 4732 | 2
最终退火 | JG12240602612 | JG1224060261 | 东方13# | 合格 |  | 甲 | 吴双勇 | 6420 | 6420 | 1 | 11000 | 0.1 | 760 | 退火（590℃） |  | 20100142 | 轧硬 | 0.4*760-SPCC | 30210015 | 光亮卷 | 0.1-SPCC |  | 50 | MO000946 | MO000946-001-02 | KSFW001 | 东方小品种钢前处理 0.67（昆山富维 厚度公差：0.660-0.670mm,光泽度大于150GU（横向、纵向），粗糙度：Ra0.2-0.45um.硬度：HV80-110） | 13110 | 2024-06-25 | 2024-07-05 | 2 | 2024-07-12 13:53:29 | 2024-07-14 11:33:49 | 江苏东方九天新能源材料有限公司 | 193118 | 张天圣 | 张天圣 |  | 0.1 | 11000 | 760 | 1 | JG12240602612 | 轧0.1，米数控制在22500-22600米，脱脂分一包9200米。 |  |  |  |  | 2083 | 1
最终退火 | JG12240502402 | JG1224050240 | 东方20# | 合格 |  | 甲 | 吴双勇 | 5555 | 5555 | 1 | 9400 | 0.1 | 760 | 退火（590℃） |  | 20100142 | 轧硬 | 0.4*760-SPCC | 30210015 | 光亮卷 | 0.1-SPCC |  | 50 | MO000943 | MO000943-001-02 | KSFW001 | 东方小品种钢前处理 0.67（昆山富维 厚度公差：0.660-0.670mm,光泽度大于150GU（横向、纵向），粗糙度：Ra0.2-0.45um.硬度：HV80-110） | 13765 | 2024-06-25 | 2024-07-05 | 5 | 2024-07-12 13:53:29 | 2024-07-14 11:33:49 | 江苏东方九天新能源材料有限公司 | 193070 | 张天圣 | 张天圣 |  | 0.1 | 9400 | 760 | 1 | JG12240502402 | 轧0.1，米数控制在23700-23800米，脱脂分一包10500米。 |  |  |  |  | 1584 | 1
最终退火 | DL00240550981 | DL0024055098 | 东方20# | 合格 |  | 乙 | 陈国,李楷文,袁亚东,张天圣 | 5750 | 5750 | 1 | 6180 | 0.203 | 590 | 海金杜门：退火(590℃)、转850平整 |  | 20100077 | 轧硬 | 0.6*590-SPCC | 20600001 | 镍钝化卷半成品 | 0.203-SPCC |  | 50 | MO000993 | MO000993-003-01 | ZDY | 自定义 | 11865 | 2024-06-25 | 2024-07-03 | 2 | 2024-07-12 06:51:43 | 2024-07-14 11:33:37 | 江苏东方九天新能源材料有限公司 | 193863 | 张天圣 | 张天圣 |  | 0.203 | 6180 | 590 | 1 | DL00240550981 | 海金杜门:（0.203）厚度公差: 0.198-0.203mm、硬度: 90-100HV,粗粕度: Ra0.5-0.7um |  |  | 否 | 否 | 9269 | 3
最终退火 | DL00240551152 | DL0024055115 | 东方20# | 合格 |  | 乙 | 陈国,李楷文,袁亚东,张天圣 | 5740 | 5740 | 1 | 6160 | 0.2 | 590 | 海金杜门：退火(590℃)、转850平整 |  | 20100077 | 轧硬 | 0.6*590-SPCC | 20600001 | 镍钝化卷半成品 | 0.203-SPCC |  | 50 | MO000993 | MO000993-002-02 | ZDY | 自定义 | 11865 | 2024-06-25 | 2024-07-03 | 2 | 2024-07-12 06:51:43 | 2024-07-14 11:33:37 | 江苏东方九天新能源材料有限公司 | 194117 | 张天圣 | 张天圣 |  | 0.2 | 6160 | 590 | 1 | DL00240551152 | 海金杜门:（0.203）厚度公差: 0.198-0.203mm、硬度: 90-100HV,粗粕度: Ra0.5-0.7um |  |  | 否 | 否 | 6834 | 2
最终退火 | DL00240551151 | DL0024055115 | 东方20# | 合格 |  | 乙 | 陈国,李楷文,袁亚东,张天圣 | 5800 | 5800 | 1 | 6220 | 0.203 | 590 | 海金杜门：退火(590℃)、转850平整 |  | 20100077 | 轧硬 | 0.6*590-SPCC | 20600001 | 镍钝化卷半成品 | 0.203-SPCC |  | 50 | MO000993 | MO000993-002-01 | ZDY | 自定义 | 11865 | 2024-06-25 | 2024-07-03 | 2 | 2024-07-12 06:51:43 | 2024-07-14 11:33:37 | 江苏东方九天新能源材料有限公司 | 194117 | 张天圣 | 张天圣 |  | 0.203 | 6220 | 590 | 1 | DL00240551151 | 海金杜门:（0.203）厚度公差: 0.198-0.203mm、硬度: 90-100HV,粗粕度: Ra0.5-0.7um |  |  | 否 | 否 | 6834 | 2
最终退火 | JG12240602722 | JG1224060272 | 东方7# | 合格 |  | 乙 | 陈国,李楷文,袁亚东,张天圣 | 6460 | 6460 | 1 | 11200 | 0.1 | 760 | 退火（590℃） |  | 20100142 | 轧硬 | 0.4*760-SPCC | 30210015 | 光亮卷 | 0.1-SPCC |  | 50 | MO000947 | MO000947-002-02 | KSFW001 | 东方小品种钢前处理 0.67（昆山富维 厚度公差：0.660-0.670mm,光泽度大于150GU（横向、纵向），粗糙度：Ra0.2-0.45um.硬度：HV80-110） | 12955 | 2024-06-25 | 2024-07-05 | 2 | 2024-07-12 06:51:43 | 2024-07-14 11:33:37 | 江苏东方九天新能源材料有限公司 | 193132 | 张天圣 | 张天圣 |  | 0.1 | 11200 | 760 | 1 | JG12240602722 | 轧0.1，米数控制在22200-22300米，脱脂分一包9200米。 |  |  |  |  | 4732 | 2
最终退火 | JL002403004121 | JL002403004121 | 东方20# | 合格 | 合格品 | 乙 | 陈国,李楷文,袁亚东,张天圣 | 2138 | 2138 | 1 | 0 | 0.254 | 630 | 海金杜门：东方退火工艺：350℃/1.5h,460℃/1.5h,保1+8h,炉号镍带专用炉（11#、12#、13#、14#、16#），装炉最下面一包毛料,上面3包镍钝化卷，转光电850平整 |  | 31310013 | 镍钝化卷 | 0.254-SPCC | 31310013 | 镍钝化卷 | 0.254-SPCC |  | 10 | MO001534 | MO001534-004 | NDH001 | 镍钝化模板 | 2138 | 2024-07-12 | 2024-07-12 | 3 | 2024-07-13 07:56:27 | 2024-07-14 11:33:18 | 江苏东方九天新能源材料有限公司 | 238886 | 张天圣 | 张天圣 |  | 0.254 | 0 | 630 | 1 | JL002403004121 | 海金杜门（0.254*630）东方退火后转光电平整 | 1 |  | 是 | 是 | 1657 | 4
最终退火 | JL002401008123 | JL002401008123 | 东方20# | 合格 | 合格品 | 乙 | 陈国,李楷文,袁亚东,张天圣 | 1836 | 1836 | 1 | 0 | 0.254 | 630 | 海金杜门：东方退火工艺：350℃/1.5h,460℃/1.5h,保1+8h,炉号镍带专用炉（11#、12#、13#、14#、16#），装炉最下面一包毛料,上面3包镍钝化卷，转光电850平整 |  | 31310013 | 镍钝化卷 | 0.254-SPCC | 31310013 | 镍钝化卷 | 0.254-SPCC |  | 10 | MO001534 | MO001534-003 | NDH001 | 镍钝化模板 | 1836 | 2024-07-12 | 2024-07-12 | 3 | 2024-07-13 07:56:27 | 2024-07-14 11:33:18 | 江苏东方九天新能源材料有限公司 | 238885 | 张天圣 | 张天圣 |  | 0.254 | 0 | 630 | 1 | JL002401008123 | 海金杜门（0.254*630）东方退火后转光电平整 | 1 |  | 是 | 是 | 1657 | 3
最终退火 | JL002401008121 | JL002401008121 | 东方20# | 合格 | 合格品 | 乙 | 陈国,李楷文,袁亚东,张天圣 | 1800 | 1800 | 1 | 0 | 0.254 | 630 | 海金杜门：东方退火工艺：350℃/1.5h,460℃/1.5h,保1+8h,炉号镍带专用炉（11#、12#、13#、14#、16#），装炉最下面一包毛料,上面3包镍钝化卷，转光电850平整 |  | 31310013 | 镍钝化卷 | 0.254-SPCC | 31310013 | 镍钝化卷 | 0.254-SPCC |  | 10 | MO001534 | MO001534-001 | NDH001 | 镍钝化模板 | 1800 | 2024-07-12 | 2024-07-12 | 3 | 2024-07-13 07:56:27 | 2024-07-14 11:33:18 | 江苏东方九天新能源材料有限公司 | 238883 | 张天圣 | 张天圣 |  | 0.254 | 0 | 630 | 1 | JL002401008121 | 海金杜门（0.254*630）东方退火后转光电平整 | 1 |  | 是 | 是 | 1657 | 1
最终冷轧 | DL1224070005 | DL1224070005 | 东方650轧机 | 合格 | 合格品 | 乙 | 刘爱民 | 4910 | 4850 | 0.9878 | 1650 | 0.61 | 610 | 上海仁杰：650轧机中间道次用普光辊(Ra0.2-0.3um)轧制最后一道用Ra1.4-1.6μm毛化辊轧制0.61mm（0.86-0.67-0.61）厚度公差0.613-0.618mm板面粗糙度控制在0.8-1.0μmHV140-160轧机从南边卸料确保产品无肋浪，转750平整 | X细划伤(.),A暗线印(.),S色差条印(.),Z振纹(.),S水锈斑(.) | 20100130 | 轧硬 | 1.2*610-SPCC | 31010063 | 小品种钢卷 | 0.61-SPCC |  | 50 | MO001149 | MO001149-005 | XPZG001 | 小品种钢前处理模板 | 5060 | 2024-07-03 | 2024-07-15 | 2 | 2024-07-14 11:23:33 | 2024-07-14 11:25:10 | 江苏东方九天新能源材料有限公司 | 202914 | 刘爱民 |  |  | 0.86 | 1200 | 610 | 1 | DL1224070005 | 上海仁杰（0.61）：厚度0.6-0.62mm，HV140-160，粗糙度0.7-0.9，卷重4.5-5吨；无黑斑、锈斑、压划伤、脱皮等缺陷。钢带平整度好：边浪、中浪＜2mm，不允许肉眼可见的扭曲； |  | X细划伤(.),A暗线印(.),S色差条印(.),Z振纹(.),S水锈斑(.) | 否 | 否 | 5391 | 5
铬钝化 | JG122405506622 | JG12240550662 | 东方铬钝化950 | 合格 | 合格品 | 甲 | 夏亚军 | 2709 | 2709 | 1 | 4670 | 0.1 | 760 | / |  | 30210015 | 光亮卷 | 0.1-SPCC | 30110014 | 铬钝化卷 | 0.1-SPCC |  | 10 | MO001462 | MO001462-002-02 | GDH001 | 铬钝化模板 | 5480 | 2024-07-10 | 2024-07-10 | 2 | 2024-07-14 10:22:05 | 2024-07-14 11:21:51 | 江苏东方九天新能源材料有限公司 |  | 孙槐兵 |  | 1 | 0.1 | 4670 | 760 | 1 | JG122405506622 |  | 1 | 色差 乳化斑 辊印 | 是 | 是 | 88 | 2
铬钝化 | JG122405506621 | JG12240550662 | 东方铬钝化950 | 合格 | 合格品 | 甲 | 夏亚军 | 2757 | 2757 | 1 | 4720 | 0.1 | 760 | / |  | 30210015 | 光亮卷 | 0.1-SPCC | 30110014 | 铬钝化卷 | 0.1-SPCC |  | 10 | MO001462 | MO001462-002-01 | GDH001 | 铬钝化模板 | 5480 | 2024-07-10 | 2024-07-10 | 2 | 2024-07-14 10:22:05 | 2024-07-14 11:21:51 | 江苏东方九天新能源材料有限公司 |  | 孙槐兵 |  | 1 | 0.1 | 4720 | 760 | 1 | JG122405506621 |  | 1 | 色差 乳化斑 辊印 | 是 | 是 | 88 | 2
最终平整 | DL00240700031 | DL0024070003 | 东方850平整 | 合格 | 让步接收 | 乙 | 鞠承,姚学禹 | 7190 | 7130 | 0.9917 | 10020 | 0.13 | 710 | 无锡丰元：850平整用Ra1.0-1.2μm毛化辊平整.厚度公差：0.125-0.135mm、粗糙度：Ra0.5-0.8um,抗拉强度:310-380Mpa，延伸率:>35%, 表面涂油 | 内800米传侧大边浪拉伸折印5cm | 20100097 | 轧硬 | 0.6*710-SPCC | 30210007 | 光亮卷 | 0.13-SPCC |  | 60 | MO001219 | MO001219-002-01 | GLJ003 | 光亮卷前处理 模板 | 14615 | 2024-07-05 | 2024-07-05 | 2 | 2024-07-14 11:08:43 | 2024-07-14 11:10:37 | 江苏东方九天新能源材料有限公司 | 206406 | 鞠承 |  |  | 0.13 | 10050 | 710 | 1 | DL00240700031 | 无锡丰元：轧0.13，公差+/-0.005，卷重6-7吨，轧到0.13后脱脂平均分包，平整时涂油。 | 1 | S色差条印(板面),Z振纹(板面轻微),R乳化斑(来料表面),L拉伸折印(内800米传带大边浪拉伸折印5CM/) | 是 | 是 | 5376 | 2
最终平整 | DL00240700032 | DL0024070003 | 东方850平整 | 合格 | 让步接收 | 乙 | 鞠承,姚学禹 | 7270 | 7210 | 0.9917 | 10140 | 0.13 | 710 | 无锡丰元：850平整用Ra1.0-1.2μm毛化辊平整.厚度公差：0.125-0.135mm、粗糙度：Ra0.5-0.8um,抗拉强度:310-380Mpa，延伸率:>35%, 表面涂油 | 内1000米传侧大边浪拉伸折印2-5cm，白斑 | 20100097 | 轧硬 | 0.6*710-SPCC | 30210007 | 光亮卷 | 0.13-SPCC |  | 60 | MO001219 | MO001219-002-02 | GLJ003 | 光亮卷前处理 模板 | 14615 | 2024-07-05 | 2024-07-05 | 2 | 2024-07-14 10:07:22 | 2024-07-14 10:09:21 | 江苏东方九天新能源材料有限公司 | 206406 | 鞠承 |  |  | 0.13 | 10185 | 710 | 1 | DL00240700032 | 无锡丰元：轧0.13，公差+/-0.005，卷重6-7吨，轧到0.13后脱脂平均分包，平整时涂油。 | 1 | S色差条印(板面轻微),R乳化斑(来料表面),L拉伸折印(内1000米传大边浪拉伸折印2-5CM),B白斑(板面),B白条纹(板面轻微) | 是 | 是 | 5376 | 2
最终脱脂 | JG12240602502 | JG1224060250 | 东方950脱脂1# | 合格 | 合格品 | 乙 | 张东兵 | 7140 | 7140 | 1 | 12400 | 0.1 | 760 | 脱脂（950-1） |  | 20100142 | 轧硬 | 0.4*760-SPCC | 30210015 | 光亮卷 | 0.1-SPCC |  | 40 | MO000945 | MO000945-010-02 | KSFW001 | 东方小品种钢前处理 0.67（昆山富维 厚度公差：0.660-0.670mm,光泽度大于150GU（横向、纵向），粗糙度：Ra0.2-0.45um.硬度：HV80-110） | 13470 | 2024-06-25 | 2024-07-05 | 2 | 2024-07-14 08:48:18 | 2024-07-14 10:00:28 | 江苏东方九天新能源材料有限公司 |  | 张东兵 |  | 1 | 0.1 | 12400 | 760 | 1 | JG12240602502 | 轧0.1，米数控制在23100-23200米，脱脂分一包10400米。 |  |  |  |  | 5589 | 10
最终脱脂 | JG12240602501 | JG1224060250 | 东方950脱脂1# | 合格 | 合格品 | 甲 | 关莫平,王建军 | 6170 | 6170 | 1 | 10650 | 0.1 | 760 | 脱脂（950-1） |  | 20100142 | 轧硬 | 0.4*760-SPCC | 30210015 | 光亮卷 | 0.1-SPCC |  | 40 | MO000945 | MO000945-010-01 | KSFW001 | 东方小品种钢前处理 0.67（昆山富维 厚度公差：0.660-0.670mm,光泽度大于150GU（横向、纵向），粗糙度：Ra0.2-0.45um.硬度：HV80-110） | 13470 | 2024-06-25 | 2024-07-05 | 2 | 2024-07-14 08:48:18 | 2024-07-14 10:00:28 | 江苏东方九天新能源材料有限公司 |  | 张东兵 |  | 1 | 0.1 | 10650 | 760 | 1 | JG12240602501 | 轧0.1，米数控制在23100-23200米，脱脂分一包10400米。 |  |  |  |  | 5589 | 10
最终冷轧 | JG12240601262 | JG1224060126 | 东方850轧机 | 合格 | 合格品 | 乙 | 肖勋民 | 6675 | 6625 | 0.9925 | 11268 | 0.1 | 760 | 850轧机普光辊(Ra0.4-0.6μm)轧制0.1mm(0.4-0.25-0.15-0.115-0.1) |  | 20100142 | 轧硬 | 0.4*760-SPCC | 30210015 | 光亮卷 | 0.1-SPCC |  | 30 | MO000938 | MO000938-011-02 | KSFW001 | 东方小品种钢前处理 0.67（昆山富维 厚度公差：0.660-0.670mm,光泽度大于150GU（横向、纵向），粗糙度：Ra0.2-0.45um.硬度：HV80-110） | 13530 | 2024-06-24 | 2024-07-04 | 2 | 2024-07-14 09:27:57 | 2024-07-14 09:28:49 | 江苏东方九天新能源材料有限公司 | 192995 | 肖勋民 |  |  | 0.4 | 2840 | 760 | 1 | JG12240601262 | 轧0.1，米数控制在23100-23200米，脱脂分一包10400米。 |  |  | 否 | 否 | 3513 | 11
铬钝化 | JG12240551582 | JG12240551582 | 东方铬钝化950 | 合格 | 合格品 | 乙 | 韩康 | 5930 | 5911 | 0.9968 | 10090 | 0.1 | 760 | / |  | 30210015 | 光亮卷 | 0.1-SPCC | 30110014 | 铬钝化卷 | 0.1-SPCC |  | 10 | MO001462 | MO001462-020 | GDH001 | 铬钝化模板 | 5930 | 2024-07-10 | 2024-07-10 | 2 | 2024-07-14 08:02:16 | 2024-07-14 08:53:08 | 江苏东方九天新能源材料有限公司 | 235614 | 李志祥 |  |  | 0.1 | 0 | 760 | 1 | JG12240551582 |  | 1 | 色差 乳化斑 辊印 | 是 | 是 | 51 | 20
最终脱脂 | JG12240550651 | JG1224055065 | 东方950脱脂1# | 合格 | 合格品 | 甲 | 关莫平,王建军 | 5145 | 5100 | 0.9913 | 8980 | 0.1 | 760 | 脱脂（950-1） |  | 20100142 | 轧硬 | 0.4*760-SPCC | 30210015 | 光亮卷 | 0.1-SPCC |  | 40 | MO000770 | MO000770-001-01 | KSFW001 | 东方小品种钢前处理 0.67（昆山富维 厚度公差：0.660-0.670mm,光泽度大于150GU（横向、纵向），粗糙度：Ra0.2-0.45um.硬度：HV80-110） | 13425 | 2024-06-17 | 2024-06-27 | 2 | 2024-07-14 07:32:34 | 2024-07-14 07:48:51 | 江苏东方九天新能源材料有限公司 | 187645 | 王建军 |  |  | 0.1 | 8983 | 760 | 1 | JG12240550651 | 轧0.1，米数控制在23200-23300米，脱脂分一包10400米。 |  |  | 否 | 否 | 3948 | 1
铬钝化 | JG12240601321 | JG12240601321 | 东方铬钝化950 | 合格 | 合格品 | 乙 | 李志祥 | 7370 | 7343 | 0.9963 | 12810 | 0.1 | 760 | 、 |  | 30210015 | 光亮卷 | 0.1-SPCC | 30110014 | 铬钝化卷 | 0.1-SPCC |  | 10 | MO001558 | MO001558-003 | GDH001 | 铬钝化模板 | 7370 | 2024-07-13 | 2024-07-13 | 3 | 2024-07-14 07:42:05 | 2024-07-14 07:42:58 | 江苏东方九天新能源材料有限公司 | 240339 | 李志祥 |  |  | 0.1 | 12870 | 760 | 1 | JG12240601321 |  | 1 | 色差 乳化斑 辊印 | 是 | 是 | 0 | 3
最终冷轧 | DL00240551062 | DL0024055106 | 东方650轧机 | 合格 | 合格品 | 甲 | 徐炜,关颜伟 | 6315 | 6270 | 0.9929 | 2310 | 0.54 | 630 | 昆山宝必达：650轧机用Ra1.0-1.2um毛化辊轧制0.54mm（0.6-0.54）厚度公差：0.548-0.553mm、板面粗糙度控制Ra0.6-0.8μm、转脱脂 | S色差(),B白斑(),Z振纹(),C挫伤(),,X细划伤()G辊印() | 20100086 | 轧硬 | 0.6*630-SPCC | 31010056 | 小品种钢卷 | 0.54-SPCC |  | 20 | MO001384 | MO001384-002-02 | XPZG001 | 小品种钢前处理模板 | 12675 | 2024-07-08 | 2024-07-23 | 5 | 2024-07-14 07:32:08 | 2024-07-14 07:32:43 | 江苏东方九天新能源材料有限公司 | 228086 | 徐炜 |  |  | 0.6 | 2130 | 630 | 1 | DL00240551062 | 昆山宝必达（0.54*630）：厚度±0.01mm，HV90-110,粗糙度0.7-1.0μM，卷重2-3吨 |  | S色差(),B白斑(),Z振纹(),C挫伤(),,X细划伤()G辊印() |  |  | 1722 | 2
最终脱脂 | JG12240602482 | JG1224060248 | 东方950脱脂1# | 合格 | 合格品 | 甲 | 关莫平,王建军 | 6050 | 6050 | 1 | 10490 | 0.1 | 760 | 脱脂（950-1） |  | 20100142 | 轧硬 | 0.4*760-SPCC | 30210015 | 光亮卷 | 0.1-SPCC |  | 40 | MO000945 | MO000945-026-02 | KSFW001 | 东方小品种钢前处理 0.67（昆山富维 厚度公差：0.660-0.670mm,光泽度大于150GU（横向、纵向），粗糙度：Ra0.2-0.45um.硬度：HV80-110） | 13550 | 2024-06-25 | 2024-07-05 | 2 | 2024-07-14 05:14:10 | 2024-07-14 07:32:09 | 江苏东方九天新能源材料有限公司 |  | 王建军 |  | 1 | 0.1 | 10490 | 760 | 1 | JG12240602482 | 轧0.1，米数控制在23100-23200米，脱脂分一包10400米。 |  |  |  |  | 4071 | 26
最终脱脂 | JG12240602481 | JG1224060248 | 东方950脱脂1# | 合格 | 合格品 | 甲 | 关莫平,王建军 | 7320 | 7320 | 1 | 12600 | 0.1 | 760 | 脱脂（950-1） |  | 20100142 | 轧硬 | 0.4*760-SPCC | 30210015 | 光亮卷 | 0.1-SPCC |  | 40 | MO000945 | MO000945-026-01 | KSFW001 | 东方小品种钢前处理 0.67（昆山富维 厚度公差：0.660-0.670mm,光泽度大于150GU（横向、纵向），粗糙度：Ra0.2-0.45um.硬度：HV80-110） | 13550 | 2024-06-25 | 2024-07-05 | 2 | 2024-07-14 05:14:10 | 2024-07-14 07:32:09 | 江苏东方九天新能源材料有限公司 |  | 王建军 |  | 1 | 0.1 | 12600 | 760 | 1 | JG12240602481 | 轧0.1，米数控制在23100-23200米，脱脂分一包10400米。 |  |  |  |  | 4071 | 26
最终冷轧 | DL00240551061 | DL0024055106 | 东方650轧机 | 合格 | 让步接收 | 甲 | 关颜伟,徐炜 | 6305 | 6260 | 0.9929 | 2350 | 0.54 | 630 | 昆山宝必达：650轧机用Ra1.0-1.2um毛化辊轧制0.54mm（0.6-0.54）厚度公差：0.548-0.553mm、板面粗糙度控制Ra0.6-0.8μm、转脱脂 | S色差(),B白斑(),Z振纹(),C挫伤(),,X细划伤()G辊印() | 20100086 | 轧硬 | 0.6*630-SPCC | 31010056 | 小品种钢卷 | 0.54-SPCC |  | 20 | MO001384 | MO001384-002-01 | XPZG001 | 小品种钢前处理模板 | 12675 | 2024-07-08 | 2024-07-23 | 5 | 2024-07-14 07:30:36 | 2024-07-14 07:31:52 | 江苏东方九天新能源材料有限公司 | 228086 | 关颜伟 |  |  | 0.6 | 2150 | 630 | 1 | DL00240551061 | 昆山宝必达（0.54*630）：厚度±0.01mm，HV90-110,粗糙度0.7-1.0μM，卷重2-3吨 |  | S色差(),B白斑(),Z振纹(),C挫伤(),,X细划伤()G辊印() |  |  | 1722 | 2
最终冷轧 | DL00240551041 | DL0024055104 | 东方650轧机 | 合格 | 让步接收 | 甲 | 徐炜,关颜伟 | 6340 | 6300 | 0.9937 | 2310 | 0.54 | 630 | 昆山宝必达：650轧机用Ra1.0-1.2um毛化辊轧制0.54mm（0.6-0.54）厚度公差：0.548-0.553mm、板面粗糙度控制Ra0.6-0.8μm、转脱脂 | S色差(),B白斑(),Z振纹(),C挫伤(),H黑斑(),X细划伤() | 20100086 | 轧硬 | 0.6*630-SPCC | 31010056 | 小品种钢卷 | 0.54-SPCC |  | 20 | MO001384 | MO001384-001-01 | XPZG001 | 小品种钢前处理模板 | 12616 | 2024-07-08 | 2024-07-23 | 2 | 2024-07-14 07:29:32 | 2024-07-14 07:30:14 | 江苏东方九天新能源材料有限公司 | 228046 | 徐炜 |  |  | 0.6 | 2150 | 630 | 1 | DL00240551041 | 昆山宝必达（0.54*630）：厚度±0.01mm，HV90-110,粗糙度0.7-1.0μM，卷重2-3吨 |  | S色差(),B白斑(),Z振纹(),C挫伤(),H黑斑(),X细划伤() |  |  | 1575 | 1
最终冷轧 | DL00240551042 | DL0024055104 | 东方650轧机 | 合格 | 让步接收 | 甲 | 关颜伟,徐炜 | 6270 | 6220 | 0.992 | 2300 | 0.54 | 630 | 昆山宝必达：650轧机用Ra1.0-1.2um毛化辊轧制0.54mm（0.6-0.54）厚度公差：0.548-0.553mm、板面粗糙度控制Ra0.6-0.8μm、转脱脂 | S色差(),B白斑(),Z振纹(),C挫伤(),H黑斑(),X细划伤() | 20100086 | 轧硬 | 0.6*630-SPCC | 31010056 | 小品种钢卷 | 0.54-SPCC |  | 20 | MO001384 | MO001384-001-02 | XPZG001 | 小品种钢前处理模板 | 12616 | 2024-07-08 | 2024-07-23 | 2 | 2024-07-14 07:27:03 | 2024-07-14 07:29:16 | 江苏东方九天新能源材料有限公司 | 228046 | 关颜伟 |  |  | 0.6 | 2130 | 630 | 1 | DL00240551042 | 昆山宝必达（0.54*630）：厚度±0.01mm，HV90-110,粗糙度0.7-1.0μM，卷重2-3吨 |  | S色差(),B白斑(),Z振纹(),C挫伤(),H黑斑(),X细划伤() |  |  | 1575 | 1
一次冷轧 | L3022020002-12 | L3022020002-12 | 东方650轧机 | 合格 | 让步接收 | 甲 | 关颜伟,徐炜 | 2940 | 2900 | 0.9864 | 1850 | 0.32 | 630 | 昆山富维：650轧机用Ra0.8-1.0um毛化辊轧制0.32mm(0.39-0.32),厚度公差：0.320-0.325mm,粗糙度Ra0.4-0.6μm,转750平整 | S色差(),B白斑()Z振纹()C挫伤(),X细划伤() | 31010040 | 小品种钢卷 | 0.39-SPCC | 31010033 | 小品种钢卷 | 0.32-SPCC |  | 10 | MO001297 | MO001297-001 | XPZG001 | 小品种钢前处理模板 | 2940 | 2024-07-06 | 2024-07-17 | 2 | 2024-07-14 07:24:12 | 2024-07-14 07:26:41 | 江苏东方九天新能源材料有限公司 | 213427 | 徐炜 |  |  | 0.39 | 0 | 630 | 1 | L3022020002-12 | 昆山富维(0.32*630)：厚度公差：+/-0.005mm，HV130-160,粗糙度0.4-0.6um；厚度公差：+/-0.005mm，HV130-160,粗糙度0.4-0.6um，卷重2-3吨,取A4纸贴打包后贴外面 |  | S色差(),B白斑()Z振纹()C挫伤(),X细划伤() | 否 | 否 |  | 1
一次退火 | JG1224060252 | JG1224060252 | 东方8# | 合格 |  | 甲 | 程新华,李龙礼,吴双勇 | 13010 | 13010 | 1 | 5520 | 0.4 | 760 | 退火 装炉量20T-45T(620℃),装炉量>45T (630℃） |  | 20100142 | 轧硬 | 0.4*760-SPCC | 30210015 | 光亮卷 | 0.1-SPCC |  | 20 | MO000947 | MO000947-012 | XPZG001 | 小品种钢前处理模板 | 13035 | 2024-06-25 | 2024-07-05 | 2 | 2024-07-11 16:00:19 | 2024-07-14 07:12:41 | 江苏东方九天新能源材料有限公司 | 193148 | 张天圣 | 张天圣 |  | 0.4 | 5520 | 760 | 1 | JG1224060252 | 轧0.1，米数控制在22200-22300米，脱脂分一包9200米。 |  |  | 否 | 否 | 3251 | 12
一次退火 | JG1224060251 | JG1224060251 | 东方8# | 合格 |  | 甲 | 程新华,李龙礼,吴双勇 | 13000 | 13000 | 1 | 5530 | 0.4 | 760 | 退火 装炉量20T-45T(620℃),装炉量>45T (630℃） |  | 20100142 | 轧硬 | 0.4*760-SPCC | 30210015 | 光亮卷 | 0.1-SPCC |  | 20 | MO000947 | MO000947-008 | XPZG001 | 小品种钢前处理模板 | 13015 | 2024-06-25 | 2024-07-05 | 2 | 2024-07-11 16:00:19 | 2024-07-14 07:12:41 | 江苏东方九天新能源材料有限公司 | 193142 | 张天圣 | 张天圣 |  | 0.4 | 5530 | 760 | 1 | JG1224060251 | 轧0.1，米数控制在22200-22300米，脱脂分一包9200米。 |  |  | 否 | 否 | 3824 | 8
一次退火 | JG1224060270 | JG1224060270 | 东方8# | 合格 |  | 甲 | 程新华,李龙礼,吴双勇 | 12940 | 12940 | 1 | 5500 | 0.4 | 760 | 退火 装炉量20T-45T(620℃),装炉量>45T (630℃） |  | 20100142 | 轧硬 | 0.4*760-SPCC | 30210015 | 光亮卷 | 0.1-SPCC |  | 20 | MO000947 | MO000947-004 | XPZG001 | 小品种钢前处理模板 | 12970 | 2024-06-25 | 2024-07-05 | 2 | 2024-07-11 16:00:19 | 2024-07-14 07:12:41 | 江苏东方九天新能源材料有限公司 | 193135 | 张天圣 | 张天圣 |  | 0.4 | 5500 | 760 | 1 | JG1224060270 | 轧0.1，米数控制在22200-22300米，脱脂分一包9200米。 |  |  | 否 | 否 | 4599 | 4
一次退火 | JG1224060134 | JG1224060134 | 东方8# | 合格 |  | 甲 | 程新华,李龙礼,吴双勇 | 13490 | 13490 | 1 | 5740 | 0.4 | 760 | 退火 装炉量20T-45T(620℃),装炉量>45T (630℃） |  | 20100142 | 轧硬 | 0.4*760-SPCC | 30210015 | 光亮卷 | 0.1-SPCC |  | 20 | MO000938 | MO000938-007 | XPZG001 | 小品种钢前处理模板 | 13500 | 2024-06-24 | 2024-07-04 | 5 | 2024-07-11 16:00:19 | 2024-07-14 07:12:41 | 江苏东方九天新能源材料有限公司 | 192991 | 张天圣 | 张天圣 |  | 0.4 | 5740 | 760 | 1 | JG1224060134 | 轧0.1，米数控制在23100-23200米，脱脂分一包10400米。 |  |  | 否 | 否 | 4007 | 7
铬钝化 | JG12240551461 | JG12240551461 | 东方铬钝化750 | 合格 | 让步接收 | 乙 | 李志祥 | 7199 | 7179 | 0.9972 | 12550 | 0.1 | 760 | / | 1969米操侧328mm处孔洞（大小0.18mm2） | 30210015 | 光亮卷 | 0.1-SPCC | 30110014 | 铬钝化卷 | 0.1-SPCC |  | 10 | MO001366 | MO001366-007 | GDH001 | 铬钝化模板 | 7199 | 2024-07-08 | 2024-07-08 | 2 | 2024-07-14 07:09:42 | 2024-07-14 07:10:16 | 江苏东方九天新能源材料有限公司 | 227652 | 李志祥 |  |  | 0.1 | 0 | 760 | 1 | JG12240551461 |  | 1 | 1969米孔洞大小0.18操328 色差 乳化斑 | 是 | 是 | 1 | 7
最终冷轧 | JG1224060255 | JG1224060255 | 东方850轧机 | 合格 | 合格品 | 甲 | 蔡迎虎 | 13510 | 13000 | 0.9623 | 22123 | 0.1 | 760 | 850轧机普光辊(Ra0.4-0.6μm)轧制0.1mm(0.4-0.25-0.15-0.115-0.1) |  | 20100142 | 轧硬 | 0.4*760-SPCC | 30210015 | 光亮卷 | 0.1-SPCC |  | 30 | MO000945 | MO000945-020 | KSFW001 | 东方小品种钢前处理 0.67（昆山富维 厚度公差：0.660-0.670mm,光泽度大于150GU（横向、纵向），粗糙度：Ra0.2-0.45um.硬度：HV80-110） | 13510 | 2024-06-25 | 2024-07-05 | 2 | 2024-07-14 07:01:48 | 2024-07-14 07:02:33 | 江苏东方九天新能源材料有限公司 | 193101 | 蔡迎虎 |  |  | 0.4 | 5750 | 760 | 1 | JG1224060255 | 轧0.1，米数控制在23100-23200米，脱脂分一包10400米。 |  |  | 否 | 否 | 5043 | 20
最终冷轧 | JG12240602472 | JG1224060247 | 东方850轧机 | 合格 | 合格品 | 乙 | 王厉 | 2830 | 2830 | 1 | 4810 | 0.1 | 760 | 850轧机普光辊(Ra0.4-0.6μm)轧制0.1mm(0.4-0.25-0.15-0.115-0.1) |  | 20100142 | 轧硬 | 0.4*760-SPCC | 30210015 | 光亮卷 | 0.1-SPCC |  | 30 | MO000945 | MO000945-024-02 | KSFW001 | 东方小品种钢前处理 0.67（昆山富维 厚度公差：0.660-0.670mm,光泽度大于150GU（横向、纵向），粗糙度：Ra0.2-0.45um.硬度：HV80-110） | 13530 | 2024-06-25 | 2024-07-05 | 2 | 2024-07-14 00:19:43 | 2024-07-14 05:55:45 | 江苏东方九天新能源材料有限公司 |  | 王厉 |  | 1 | 0.1 | 4810 | 760 | 1 | JG12240602472 | 轧0.1，米数控制在23100-23200米，脱脂分一包10400米。 |  |  |  |  | 2943 | 24
最终冷轧 | JG12240602471 | JG1224060247 | 东方850轧机 | 合格 | 合格品 | 乙 | 王厉 | 10625 | 10625 | 1 | 18277 | 0.1 | 760 | 850轧机普光辊(Ra0.4-0.6μm)轧制0.1mm(0.4-0.25-0.15-0.115-0.1) |  | 20100142 | 轧硬 | 0.4*760-SPCC | 30210015 | 光亮卷 | 0.1-SPCC |  | 30 | MO000945 | MO000945-024-01 | KSFW001 | 东方小品种钢前处理 0.67（昆山富维 厚度公差：0.660-0.670mm,光泽度大于150GU（横向、纵向），粗糙度：Ra0.2-0.45um.硬度：HV80-110） | 13530 | 2024-06-25 | 2024-07-05 | 2 | 2024-07-14 00:19:43 | 2024-07-14 05:55:45 | 江苏东方九天新能源材料有限公司 |  | 王厉 |  | 1 | 0.1 | 18277 | 760 | 1 | JG12240602471 | 轧0.1，米数控制在23100-23200米，脱脂分一包10400米。 |  |  |  |  | 2943 | 24
最终冷轧 | JG1224060250 | JG1224060250 | 东方850轧机 | 合格 | 合格品 | 乙 | 肖勋民 | 13455 | 13400 | 0.9959 | 23055 | 0.1 | 760 | 850轧机普光辊(Ra0.4-0.6μm)轧制0.1mm(0.4-0.25-0.15-0.115-0.1) |  | 20100142 | 轧硬 | 0.4*760-SPCC | 30210015 | 光亮卷 | 0.1-SPCC |  | 30 | MO000945 | MO000945-010 | KSFW001 | 东方小品种钢前处理 0.67（昆山富维 厚度公差：0.660-0.670mm,光泽度大于150GU（横向、纵向），粗糙度：Ra0.2-0.45um.硬度：HV80-110） | 13470 | 2024-06-25 | 2024-07-05 | 2 | 2024-07-14 05:54:17 | 2024-07-14 05:54:55 | 江苏东方九天新能源材料有限公司 | 193090 | 肖勋民 |  |  | 0.4 | 5720 | 760 | 1 | JG1224060250 | 轧0.1，米数控制在23100-23200米，脱脂分一包10400米。 |  |  | 否 | 否 | 5589 | 10
最终脱脂 | JG12240601372 | JG1224060137 | 东方950脱脂1# | 合格 | 合格品 | 甲 | 关莫平,王建军 | 5270 | 5270 | 1 | 9220 | 0.1 | 760 | 脱脂（950-1） |  | 20100142 | 轧硬 | 0.4*760-SPCC | 30210015 | 光亮卷 | 0.1-SPCC |  | 40 | MO000947 | MO000947-006-02 | KSFW001 | 东方小品种钢前处理 0.67（昆山富维 厚度公差：0.660-0.670mm,光泽度大于150GU（横向、纵向），粗糙度：Ra0.2-0.45um.硬度：HV80-110） | 12995 | 2024-06-25 | 2024-07-05 | 2 | 2024-07-14 03:58:38 | 2024-07-14 05:13:54 | 江苏东方九天新能源材料有限公司 |  | 王建军 |  | 1 | 0.1 | 9220 | 760 | 1 | JG12240601372 | 轧0.1，米数控制在22200-22300米，脱脂分一包9200米。 |  |  |  |  | 4391 | 6
最终脱脂 | JG12240601371 | JG1224060137 | 东方950脱脂1# | 合格 | 合格品 | 甲 | 关莫平,王建军 | 7200 | 7200 | 1 | 12630 | 0.1 | 760 | 脱脂（950-1） |  | 20100142 | 轧硬 | 0.4*760-SPCC | 30210015 | 光亮卷 | 0.1-SPCC |  | 40 | MO000947 | MO000947-006-01 | KSFW001 | 东方小品种钢前处理 0.67（昆山富维 厚度公差：0.660-0.670mm,光泽度大于150GU（横向、纵向），粗糙度：Ra0.2-0.45um.硬度：HV80-110） | 12995 | 2024-06-25 | 2024-07-05 | 2 | 2024-07-14 03:58:38 | 2024-07-14 05:13:54 | 江苏东方九天新能源材料有限公司 |  | 王建军 |  | 1 | 0.1 | 12630 | 760 | 1 | JG12240601371 | 轧0.1，米数控制在22200-22300米，脱脂分一包9200米。 |  |  |  |  | 4391 | 6
分剪 | JL0024040110-122/48 | JL0024040110-122 | 东方分剪6# | 合格 | 合格品 | 甲 | 秦海波 | 50.7 | 48 | 0.9467 | 0 | 0.2 | 37 | 分剪苏州中意 排刀规格37mm*16条，木托防潮防锈。，管芯300mm。外径500-600mm。厚度公差+0/-0.01mm，宽度公差+0/-0.2mm |  | 31010030 | 小品种钢卷 | 0.2-SPCC | 31020038 | 小品种钢分切带 | 0.2-SPCC |  | 10 | MO001553 | MO001553-002-48 | FJ001 | 分剪模板 | 2535 | 2024-07-12 | 2024-07-12 | 3 | 2024-07-14 04:56:52 | 2024-07-14 04:58:18 | 江苏东方九天新能源材料有限公司 |  | 秦海波 |  | 1 | 0.2 | 0 | 37 | 1 | JL0024040110-122/48 | 分剪苏州中意 排刀规格37mm*16条，木托防潮防锈。，管芯300mm。外径500-600mm。厚度公差+0/-0.01mm，宽度公差+0/-0.2mm | 1 |  | 是 | 是 | 2 | 2
分剪 | JL0024040110-122/47 | JL0024040110-122 | 东方分剪6# | 合格 | 合格品 | 甲 | 秦海波 | 50.7 | 48 | 0.9467 | 0 | 0.2 | 37 | 分剪苏州中意 排刀规格37mm*16条，木托防潮防锈。，管芯300mm。外径500-600mm。厚度公差+0/-0.01mm，宽度公差+0/-0.2mm |  | 31010030 | 小品种钢卷 | 0.2-SPCC | 31020038 | 小品种钢分切带 | 0.2-SPCC |  | 10 | MO001553 | MO001553-002-47 | FJ001 | 分剪模板 | 2535 | 2024-07-12 | 2024-07-12 | 3 | 2024-07-14 04:56:52 | 2024-07-14 04:58:18 | 江苏东方九天新能源材料有限公司 |  | 秦海波 |  | 1 | 0.2 | 0 | 37 | 1 | JL0024040110-122/47 | 分剪苏州中意 排刀规格37mm*16条，木托防潮防锈。，管芯300mm。外径500-600mm。厚度公差+0/-0.01mm，宽度公差+0/-0.2mm | 1 |  | 是 | 是 | 2 | 2
分剪 | JL0024040110-122/46 | JL0024040110-122 | 东方分剪6# | 合格 | 合格品 | 甲 | 秦海波 | 50.7 | 48 | 0.9467 | 0 | 0.2 | 37 | 分剪苏州中意 排刀规格37mm*16条，木托防潮防锈。，管芯300mm。外径500-600mm。厚度公差+0/-0.01mm，宽度公差+0/-0.2mm |  | 31010030 | 小品种钢卷 | 0.2-SPCC | 31020038 | 小品种钢分切带 | 0.2-SPCC |  | 10 | MO001553 | MO001553-002-46 | FJ001 | 分剪模板 | 2535 | 2024-07-12 | 2024-07-12 | 3 | 2024-07-14 04:56:52 | 2024-07-14 04:58:18 | 江苏东方九天新能源材料有限公司 |  | 秦海波 |  | 1 | 0.2 | 0 | 37 | 1 | JL0024040110-122/46 | 分剪苏州中意 排刀规格37mm*16条，木托防潮防锈。，管芯300mm。外径500-600mm。厚度公差+0/-0.01mm，宽度公差+0/-0.2mm | 1 |  | 是 | 是 | 2 | 2
分剪 | JL0024040110-122/45 | JL0024040110-122 | 东方分剪6# | 合格 | 合格品 | 甲 | 秦海波 | 50.7 | 48 | 0.9467 | 0 | 0.2 | 37 | 分剪苏州中意 排刀规格37mm*16条，木托防潮防锈。，管芯300mm。外径500-600mm。厚度公差+0/-0.01mm，宽度公差+0/-0.2mm |  | 31010030 | 小品种钢卷 | 0.2-SPCC | 31020038 | 小品种钢分切带 | 0.2-SPCC |  | 10 | MO001553 | MO001553-002-45 | FJ001 | 分剪模板 | 2535 | 2024-07-12 | 2024-07-12 | 3 | 2024-07-14 04:56:52 | 2024-07-14 04:58:18 | 江苏东方九天新能源材料有限公司 |  | 秦海波 |  | 1 | 0.2 | 0 | 37 | 1 | JL0024040110-122/45 | 分剪苏州中意 排刀规格37mm*16条，木托防潮防锈。，管芯300mm。外径500-600mm。厚度公差+0/-0.01mm，宽度公差+0/-0.2mm | 1 |  | 是 | 是 | 2 | 2
分剪 | JL0024040110-122/44 | JL0024040110-122 | 东方分剪6# | 合格 | 合格品 | 甲 | 秦海波 | 50.7 | 48 | 0.9467 | 0 | 0.2 | 37 | 分剪苏州中意 排刀规格37mm*16条，木托防潮防锈。，管芯300mm。外径500-600mm。厚度公差+0/-0.01mm，宽度公差+0/-0.2mm |  | 31010030 | 小品种钢卷 | 0.2-SPCC | 31020038 | 小品种钢分切带 | 0.2-SPCC |  | 10 | MO001553 | MO001553-002-44 | FJ001 | 分剪模板 | 2535 | 2024-07-12 | 2024-07-12 | 3 | 2024-07-14 04:56:52 | 2024-07-14 04:58:18 | 江苏东方九天新能源材料有限公司 |  | 秦海波 |  | 1 | 0.2 | 0 | 37 | 1 | JL0024040110-122/44 | 分剪苏州中意 排刀规格37mm*16条，木托防潮防锈。，管芯300mm。外径500-600mm。厚度公差+0/-0.01mm，宽度公差+0/-0.2mm | 1 |  | 是 | 是 | 2 | 2
分剪 | JL0024040110-122/43 | JL0024040110-122 | 东方分剪6# | 合格 | 合格品 | 甲 | 秦海波 | 50.7 | 48 | 0.9467 | 0 | 0.2 | 37 | 分剪苏州中意 排刀规格37mm*16条，木托防潮防锈。，管芯300mm。外径500-600mm。厚度公差+0/-0.01mm，宽度公差+0/-0.2mm |  | 31010030 | 小品种钢卷 | 0.2-SPCC | 31020038 | 小品种钢分切带 | 0.2-SPCC |  | 10 | MO001553 | MO001553-002-43 | FJ001 | 分剪模板 | 2535 | 2024-07-12 | 2024-07-12 | 3 | 2024-07-14 04:56:52 | 2024-07-14 04:58:18 | 江苏东方九天新能源材料有限公司 |  | 秦海波 |  | 1 | 0.2 | 0 | 37 | 1 | JL0024040110-122/43 | 分剪苏州中意 排刀规格37mm*16条，木托防潮防锈。，管芯300mm。外径500-600mm。厚度公差+0/-0.01mm，宽度公差+0/-0.2mm | 1 |  | 是 | 是 | 2 | 2
分剪 | JL0024040110-122/42 | JL0024040110-122 | 东方分剪6# | 合格 | 合格品 | 甲 | 秦海波 | 50.7 | 48 | 0.9467 | 0 | 0.2 | 37 | 分剪苏州中意 排刀规格37mm*16条，木托防潮防锈。，管芯300mm。外径500-600mm。厚度公差+0/-0.01mm，宽度公差+0/-0.2mm |  | 31010030 | 小品种钢卷 | 0.2-SPCC | 31020038 | 小品种钢分切带 | 0.2-SPCC |  | 10 | MO001553 | MO001553-002-42 | FJ001 | 分剪模板 | 2535 | 2024-07-12 | 2024-07-12 | 3 | 2024-07-14 04:56:52 | 2024-07-14 04:58:18 | 江苏东方九天新能源材料有限公司 |  | 秦海波 |  | 1 | 0.2 | 0 | 37 | 1 | JL0024040110-122/42 | 分剪苏州中意 排刀规格37mm*16条，木托防潮防锈。，管芯300mm。外径500-600mm。厚度公差+0/-0.01mm，宽度公差+0/-0.2mm | 1 |  | 是 | 是 | 2 | 2
分剪 | JL0024040110-122/41 | JL0024040110-122 | 东方分剪6# | 合格 | 合格品 | 甲 | 秦海波 | 50.7 | 48 | 0.9467 | 0 | 0.2 | 37 | 分剪苏州中意 排刀规格37mm*16条，木托防潮防锈。，管芯300mm。外径500-600mm。厚度公差+0/-0.01mm，宽度公差+0/-0.2mm |  | 31010030 | 小品种钢卷 | 0.2-SPCC | 31020038 | 小品种钢分切带 | 0.2-SPCC |  | 10 | MO001553 | MO001553-002-41 | FJ001 | 分剪模板 | 2535 | 2024-07-12 | 2024-07-12 | 3 | 2024-07-14 04:56:52 | 2024-07-14 04:58:18 | 江苏东方九天新能源材料有限公司 |  | 秦海波 |  | 1 | 0.2 | 0 | 37 | 1 | JL0024040110-122/41 | 分剪苏州中意 排刀规格37mm*16条，木托防潮防锈。，管芯300mm。外径500-600mm。厚度公差+0/-0.01mm，宽度公差+0/-0.2mm | 1 |  | 是 | 是 | 2 | 2
分剪 | JL0024040110-122/40 | JL0024040110-122 | 东方分剪6# | 合格 | 合格品 | 甲 | 秦海波 | 50.7 | 48 | 0.9467 | 0 | 0.2 | 37 | 分剪苏州中意 排刀规格37mm*16条，木托防潮防锈。，管芯300mm。外径500-600mm。厚度公差+0/-0.01mm，宽度公差+0/-0.2mm |  | 31010030 | 小品种钢卷 | 0.2-SPCC | 31020038 | 小品种钢分切带 | 0.2-SPCC |  | 10 | MO001553 | MO001553-002-40 | FJ001 | 分剪模板 | 2535 | 2024-07-12 | 2024-07-12 | 3 | 2024-07-14 04:56:52 | 2024-07-14 04:58:18 | 江苏东方九天新能源材料有限公司 |  | 秦海波 |  | 1 | 0.2 | 0 | 37 | 1 | JL0024040110-122/40 | 分剪苏州中意 排刀规格37mm*16条，木托防潮防锈。，管芯300mm。外径500-600mm。厚度公差+0/-0.01mm，宽度公差+0/-0.2mm | 1 |  | 是 | 是 | 2 | 2
分剪 | JL0024040110-122/39 | JL0024040110-122 | 东方分剪6# | 合格 | 合格品 | 甲 | 秦海波 | 50.7 | 48 | 0.9467 | 0 | 0.2 | 37 | 分剪苏州中意 排刀规格37mm*16条，木托防潮防锈。，管芯300mm。外径500-600mm。厚度公差+0/-0.01mm，宽度公差+0/-0.2mm |  | 31010030 | 小品种钢卷 | 0.2-SPCC | 31020038 | 小品种钢分切带 | 0.2-SPCC |  | 10 | MO001553 | MO001553-002-39 | FJ001 | 分剪模板 | 2535 | 2024-07-12 | 2024-07-12 | 3 | 2024-07-14 04:56:52 | 2024-07-14 04:58:18 | 江苏东方九天新能源材料有限公司 |  | 秦海波 |  | 1 | 0.2 | 0 | 37 | 1 | JL0024040110-122/39 | 分剪苏州中意 排刀规格37mm*16条，木托防潮防锈。，管芯300mm。外径500-600mm。厚度公差+0/-0.01mm，宽度公差+0/-0.2mm | 1 |  | 是 | 是 | 2 | 2
分剪 | JL0024040110-122/38 | JL0024040110-122 | 东方分剪6# | 合格 | 合格品 | 甲 | 秦海波 | 50.7 | 48 | 0.9467 | 0 | 0.2 | 37 | 分剪苏州中意 排刀规格37mm*16条，木托防潮防锈。，管芯300mm。外径500-600mm。厚度公差+0/-0.01mm，宽度公差+0/-0.2mm |  | 31010030 | 小品种钢卷 | 0.2-SPCC | 31020038 | 小品种钢分切带 | 0.2-SPCC |  | 10 | MO001553 | MO001553-002-38 | FJ001 | 分剪模板 | 2535 | 2024-07-12 | 2024-07-12 | 3 | 2024-07-14 04:56:52 | 2024-07-14 04:58:18 | 江苏东方九天新能源材料有限公司 |  | 秦海波 |  | 1 | 0.2 | 0 | 37 | 1 | JL0024040110-122/38 | 分剪苏州中意 排刀规格37mm*16条，木托防潮防锈。，管芯300mm。外径500-600mm。厚度公差+0/-0.01mm，宽度公差+0/-0.2mm | 1 |  | 是 | 是 | 2 | 2
分剪 | JL0024040110-122/37 | JL0024040110-122 | 东方分剪6# | 合格 | 合格品 | 甲 | 秦海波 | 50.7 | 48 | 0.9467 | 0 | 0.2 | 37 | 分剪苏州中意 排刀规格37mm*16条，木托防潮防锈。，管芯300mm。外径500-600mm。厚度公差+0/-0.01mm，宽度公差+0/-0.2mm |  | 31010030 | 小品种钢卷 | 0.2-SPCC | 31020038 | 小品种钢分切带 | 0.2-SPCC |  | 10 | MO001553 | MO001553-002-37 | FJ001 | 分剪模板 | 2535 | 2024-07-12 | 2024-07-12 | 3 | 2024-07-14 04:56:52 | 2024-07-14 04:58:18 | 江苏东方九天新能源材料有限公司 |  | 秦海波 |  | 1 | 0.2 | 0 | 37 | 1 | JL0024040110-122/37 | 分剪苏州中意 排刀规格37mm*16条，木托防潮防锈。，管芯300mm。外径500-600mm。厚度公差+0/-0.01mm，宽度公差+0/-0.2mm | 1 |  | 是 | 是 | 2 | 2
分剪 | JL0024040110-122/36 | JL0024040110-122 | 东方分剪6# | 合格 | 合格品 | 甲 | 秦海波 | 50.7 | 48 | 0.9467 | 0 | 0.2 | 37 | 分剪苏州中意 排刀规格37mm*16条，木托防潮防锈。，管芯300mm。外径500-600mm。厚度公差+0/-0.01mm，宽度公差+0/-0.2mm |  | 31010030 | 小品种钢卷 | 0.2-SPCC | 31020038 | 小品种钢分切带 | 0.2-SPCC |  | 10 | MO001553 | MO001553-002-36 | FJ001 | 分剪模板 | 2535 | 2024-07-12 | 2024-07-12 | 3 | 2024-07-14 04:56:52 | 2024-07-14 04:58:18 | 江苏东方九天新能源材料有限公司 |  | 秦海波 |  | 1 | 0.2 | 0 | 37 | 1 | JL0024040110-122/36 | 分剪苏州中意 排刀规格37mm*16条，木托防潮防锈。，管芯300mm。外径500-600mm。厚度公差+0/-0.01mm，宽度公差+0/-0.2mm | 1 |  | 是 | 是 | 2 | 2
分剪 | JL0024040110-122/35 | JL0024040110-122 | 东方分剪6# | 合格 | 合格品 | 甲 | 秦海波 | 50.7 | 48 | 0.9467 | 0 | 0.2 | 37 | 分剪苏州中意 排刀规格37mm*16条，木托防潮防锈。，管芯300mm。外径500-600mm。厚度公差+0/-0.01mm，宽度公差+0/-0.2mm |  | 31010030 | 小品种钢卷 | 0.2-SPCC | 31020038 | 小品种钢分切带 | 0.2-SPCC |  | 10 | MO001553 | MO001553-002-35 | FJ001 | 分剪模板 | 2535 | 2024-07-12 | 2024-07-12 | 3 | 2024-07-14 04:56:52 | 2024-07-14 04:58:18 | 江苏东方九天新能源材料有限公司 |  | 秦海波 |  | 1 | 0.2 | 0 | 37 | 1 | JL0024040110-122/35 | 分剪苏州中意 排刀规格37mm*16条，木托防潮防锈。，管芯300mm。外径500-600mm。厚度公差+0/-0.01mm，宽度公差+0/-0.2mm | 1 |  | 是 | 是 | 2 | 2
分剪 | JL0024040110-122/34 | JL0024040110-122 | 东方分剪6# | 合格 | 合格品 | 甲 | 秦海波 | 50.7 | 48 | 0.9467 | 0 | 0.2 | 37 | 分剪苏州中意 排刀规格37mm*16条，木托防潮防锈。，管芯300mm。外径500-600mm。厚度公差+0/-0.01mm，宽度公差+0/-0.2mm |  | 31010030 | 小品种钢卷 | 0.2-SPCC | 31020038 | 小品种钢分切带 | 0.2-SPCC |  | 10 | MO001553 | MO001553-002-34 | FJ001 | 分剪模板 | 2535 | 2024-07-12 | 2024-07-12 | 3 | 2024-07-14 04:56:52 | 2024-07-14 04:58:18 | 江苏东方九天新能源材料有限公司 |  | 秦海波 |  | 1 | 0.2 | 0 | 37 | 1 | JL0024040110-122/34 | 分剪苏州中意 排刀规格37mm*16条，木托防潮防锈。，管芯300mm。外径500-600mm。厚度公差+0/-0.01mm，宽度公差+0/-0.2mm | 1 |  | 是 | 是 | 2 | 2
分剪 | JL0024040110-122/33 | JL0024040110-122 | 东方分剪6# | 合格 | 合格品 | 甲 | 秦海波 | 50.7 | 48 | 0.9467 | 0 | 0.2 | 37 | 分剪苏州中意 排刀规格37mm*16条，木托防潮防锈。，管芯300mm。外径500-600mm。厚度公差+0/-0.01mm，宽度公差+0/-0.2mm |  | 31010030 | 小品种钢卷 | 0.2-SPCC | 31020038 | 小品种钢分切带 | 0.2-SPCC |  | 10 | MO001553 | MO001553-002-33 | FJ001 | 分剪模板 | 2535 | 2024-07-12 | 2024-07-12 | 3 | 2024-07-14 04:56:52 | 2024-07-14 04:58:18 | 江苏东方九天新能源材料有限公司 |  | 秦海波 |  | 1 | 0.2 | 0 | 37 | 1 | JL0024040110-122/33 | 分剪苏州中意 排刀规格37mm*16条，木托防潮防锈。，管芯300mm。外径500-600mm。厚度公差+0/-0.01mm，宽度公差+0/-0.2mm | 1 |  | 是 | 是 | 2 | 2
分剪 | JL0024040110-122/32 | JL0024040110-122 | 东方分剪6# | 合格 | 合格品 | 甲 | 秦海波 | 53.86 | 51 | 0.9469 | 0 | 0.2 | 37 | 分剪苏州中意 排刀规格37mm*16条，木托防潮防锈。，管芯300mm。外径500-600mm。厚度公差+0/-0.01mm，宽度公差+0/-0.2mm |  | 31010030 | 小品种钢卷 | 0.2-SPCC | 31020038 | 小品种钢分切带 | 0.2-SPCC |  | 10 | MO001553 | MO001553-002-32 | FJ001 | 分剪模板 | 2535 | 2024-07-12 | 2024-07-12 | 3 | 2024-07-14 04:56:52 | 2024-07-14 04:58:18 | 江苏东方九天新能源材料有限公司 |  | 秦海波 |  | 1 | 0.2 | 0 | 37 | 1 | JL0024040110-122/32 | 分剪苏州中意 排刀规格37mm*16条，木托防潮防锈。，管芯300mm。外径500-600mm。厚度公差+0/-0.01mm，宽度公差+0/-0.2mm | 1 |  | 是 | 是 | 2 | 2
分剪 | JL0024040110-122/31 | JL0024040110-122 | 东方分剪6# | 合格 | 合格品 | 甲 | 秦海波 | 53.86 | 51 | 0.9469 | 0 | 0.2 | 37 | 分剪苏州中意 排刀规格37mm*16条，木托防潮防锈。，管芯300mm。外径500-600mm。厚度公差+0/-0.01mm，宽度公差+0/-0.2mm |  | 31010030 | 小品种钢卷 | 0.2-SPCC | 31020038 | 小品种钢分切带 | 0.2-SPCC |  | 10 | MO001553 | MO001553-002-31 | FJ001 | 分剪模板 | 2535 | 2024-07-12 | 2024-07-12 | 3 | 2024-07-14 04:56:52 | 2024-07-14 04:58:18 | 江苏东方九天新能源材料有限公司 |  | 秦海波 |  | 1 | 0.2 | 0 | 37 | 1 | JL0024040110-122/31 | 分剪苏州中意 排刀规格37mm*16条，木托防潮防锈。，管芯300mm。外径500-600mm。厚度公差+0/-0.01mm，宽度公差+0/-0.2mm | 1 |  | 是 | 是 | 2 | 2
分剪 | JL0024040110-122/30 | JL0024040110-122 | 东方分剪6# | 合格 | 合格品 | 甲 | 秦海波 | 53.86 | 51 | 0.9469 | 0 | 0.2 | 37 | 分剪苏州中意 排刀规格37mm*16条，木托防潮防锈。，管芯300mm。外径500-600mm。厚度公差+0/-0.01mm，宽度公差+0/-0.2mm |  | 31010030 | 小品种钢卷 | 0.2-SPCC | 31020038 | 小品种钢分切带 | 0.2-SPCC |  | 10 | MO001553 | MO001553-002-30 | FJ001 | 分剪模板 | 2535 | 2024-07-12 | 2024-07-12 | 3 | 2024-07-14 04:56:52 | 2024-07-14 04:58:18 | 江苏东方九天新能源材料有限公司 |  | 秦海波 |  | 1 | 0.2 | 0 | 37 | 1 | JL0024040110-122/30 | 分剪苏州中意 排刀规格37mm*16条，木托防潮防锈。，管芯300mm。外径500-600mm。厚度公差+0/-0.01mm，宽度公差+0/-0.2mm | 1 |  | 是 | 是 | 2 | 2
分剪 | JL0024040110-122/29 | JL0024040110-122 | 东方分剪6# | 合格 | 合格品 | 甲 | 秦海波 | 53.86 | 51 | 0.9469 | 0 | 0.2 | 37 | 分剪苏州中意 排刀规格37mm*16条，木托防潮防锈。，管芯300mm。外径500-600mm。厚度公差+0/-0.01mm，宽度公差+0/-0.2mm |  | 31010030 | 小品种钢卷 | 0.2-SPCC | 31020038 | 小品种钢分切带 | 0.2-SPCC |  | 10 | MO001553 | MO001553-002-29 | FJ001 | 分剪模板 | 2535 | 2024-07-12 | 2024-07-12 | 3 | 2024-07-14 04:56:52 | 2024-07-14 04:58:18 | 江苏东方九天新能源材料有限公司 |  | 秦海波 |  | 1 | 0.2 | 0 | 37 | 1 | JL0024040110-122/29 | 分剪苏州中意 排刀规格37mm*16条，木托防潮防锈。，管芯300mm。外径500-600mm。厚度公差+0/-0.01mm，宽度公差+0/-0.2mm | 1 |  | 是 | 是 | 2 | 2
分剪 | JL0024040110-122/28 | JL0024040110-122 | 东方分剪6# | 合格 | 合格品 | 甲 | 秦海波 | 53.86 | 51 | 0.9469 | 0 | 0.2 | 37 | 分剪苏州中意 排刀规格37mm*16条，木托防潮防锈。，管芯300mm。外径500-600mm。厚度公差+0/-0.01mm，宽度公差+0/-0.2mm |  | 31010030 | 小品种钢卷 | 0.2-SPCC | 31020038 | 小品种钢分切带 | 0.2-SPCC |  | 10 | MO001553 | MO001553-002-28 | FJ001 | 分剪模板 | 2535 | 2024-07-12 | 2024-07-12 | 3 | 2024-07-14 04:56:52 | 2024-07-14 04:58:18 | 江苏东方九天新能源材料有限公司 |  | 秦海波 |  | 1 | 0.2 | 0 | 37 | 1 | JL0024040110-122/28 | 分剪苏州中意 排刀规格37mm*16条，木托防潮防锈。，管芯300mm。外径500-600mm。厚度公差+0/-0.01mm，宽度公差+0/-0.2mm | 1 |  | 是 | 是 | 2 | 2
分剪 | JL0024040110-122/27 | JL0024040110-122 | 东方分剪6# | 合格 | 合格品 | 甲 | 秦海波 | 53.86 | 51 | 0.9469 | 0 | 0.2 | 37 | 分剪苏州中意 排刀规格37mm*16条，木托防潮防锈。，管芯300mm。外径500-600mm。厚度公差+0/-0.01mm，宽度公差+0/-0.2mm |  | 31010030 | 小品种钢卷 | 0.2-SPCC | 31020038 | 小品种钢分切带 | 0.2-SPCC |  | 10 | MO001553 | MO001553-002-27 | FJ001 | 分剪模板 | 2535 | 2024-07-12 | 2024-07-12 | 3 | 2024-07-14 04:56:52 | 2024-07-14 04:58:18 | 江苏东方九天新能源材料有限公司 |  | 秦海波 |  | 1 | 0.2 | 0 | 37 | 1 | JL0024040110-122/27 | 分剪苏州中意 排刀规格37mm*16条，木托防潮防锈。，管芯300mm。外径500-600mm。厚度公差+0/-0.01mm，宽度公差+0/-0.2mm | 1 |  | 是 | 是 | 2 | 2
分剪 | JL0024040110-122/26 | JL0024040110-122 | 东方分剪6# | 合格 | 合格品 | 甲 | 秦海波 | 53.86 | 51 | 0.9469 | 0 | 0.2 | 37 | 分剪苏州中意 排刀规格37mm*16条，木托防潮防锈。，管芯300mm。外径500-600mm。厚度公差+0/-0.01mm，宽度公差+0/-0.2mm |  | 31010030 | 小品种钢卷 | 0.2-SPCC | 31020038 | 小品种钢分切带 | 0.2-SPCC |  | 10 | MO001553 | MO001553-002-26 | FJ001 | 分剪模板 | 2535 | 2024-07-12 | 2024-07-12 | 3 | 2024-07-14 04:56:52 | 2024-07-14 04:58:18 | 江苏东方九天新能源材料有限公司 |  | 秦海波 |  | 1 | 0.2 | 0 | 37 | 1 | JL0024040110-122/26 | 分剪苏州中意 排刀规格37mm*16条，木托防潮防锈。，管芯300mm。外径500-600mm。厚度公差+0/-0.01mm，宽度公差+0/-0.2mm | 1 |  | 是 | 是 | 2 | 2
分剪 | JL0024040110-122/25 | JL0024040110-122 | 东方分剪6# | 合格 | 合格品 | 甲 | 秦海波 | 53.86 | 51 | 0.9469 | 0 | 0.2 | 37 | 分剪苏州中意 排刀规格37mm*16条，木托防潮防锈。，管芯300mm。外径500-600mm。厚度公差+0/-0.01mm，宽度公差+0/-0.2mm |  | 31010030 | 小品种钢卷 | 0.2-SPCC | 31020038 | 小品种钢分切带 | 0.2-SPCC |  | 10 | MO001553 | MO001553-002-25 | FJ001 | 分剪模板 | 2535 | 2024-07-12 | 2024-07-12 | 3 | 2024-07-14 04:56:52 | 2024-07-14 04:58:18 | 江苏东方九天新能源材料有限公司 |  | 秦海波 |  | 1 | 0.2 | 0 | 37 | 1 | JL0024040110-122/25 | 分剪苏州中意 排刀规格37mm*16条，木托防潮防锈。，管芯300mm。外径500-600mm。厚度公差+0/-0.01mm，宽度公差+0/-0.2mm | 1 |  | 是 | 是 | 2 | 2
分剪 | JL0024040110-122/24 | JL0024040110-122 | 东方分剪6# | 合格 | 合格品 | 甲 | 秦海波 | 53.86 | 51 | 0.9469 | 0 | 0.2 | 37 | 分剪苏州中意 排刀规格37mm*16条，木托防潮防锈。，管芯300mm。外径500-600mm。厚度公差+0/-0.01mm，宽度公差+0/-0.2mm |  | 31010030 | 小品种钢卷 | 0.2-SPCC | 31020038 | 小品种钢分切带 | 0.2-SPCC |  | 10 | MO001553 | MO001553-002-24 | FJ001 | 分剪模板 | 2535 | 2024-07-12 | 2024-07-12 | 3 | 2024-07-14 04:56:52 | 2024-07-14 04:58:18 | 江苏东方九天新能源材料有限公司 |  | 秦海波 |  | 1 | 0.2 | 0 | 37 | 1 | JL0024040110-122/24 | 分剪苏州中意 排刀规格37mm*16条，木托防潮防锈。，管芯300mm。外径500-600mm。厚度公差+0/-0.01mm，宽度公差+0/-0.2mm | 1 |  | 是 | 是 | 2 | 2
分剪 | JL0024040110-122/23 | JL0024040110-122 | 东方分剪6# | 合格 | 合格品 | 甲 | 秦海波 | 53.86 | 51 | 0.9469 | 0 | 0.2 | 37 | 分剪苏州中意 排刀规格37mm*16条，木托防潮防锈。，管芯300mm。外径500-600mm。厚度公差+0/-0.01mm，宽度公差+0/-0.2mm |  | 31010030 | 小品种钢卷 | 0.2-SPCC | 31020038 | 小品种钢分切带 | 0.2-SPCC |  | 10 | MO001553 | MO001553-002-23 | FJ001 | 分剪模板 | 2535 | 2024-07-12 | 2024-07-12 | 3 | 2024-07-14 04:56:52 | 2024-07-14 04:58:18 | 江苏东方九天新能源材料有限公司 |  | 秦海波 |  | 1 | 0.2 | 0 | 37 | 1 | JL0024040110-122/23 | 分剪苏州中意 排刀规格37mm*16条，木托防潮防锈。，管芯300mm。外径500-600mm。厚度公差+0/-0.01mm，宽度公差+0/-0.2mm | 1 |  | 是 | 是 | 2 | 2
分剪 | JL0024040110-122/22 | JL0024040110-122 | 东方分剪6# | 合格 | 合格品 | 甲 | 秦海波 | 53.86 | 51 | 0.9469 | 0 | 0.2 | 37 | 分剪苏州中意 排刀规格37mm*16条，木托防潮防锈。，管芯300mm。外径500-600mm。厚度公差+0/-0.01mm，宽度公差+0/-0.2mm |  | 31010030 | 小品种钢卷 | 0.2-SPCC | 31020038 | 小品种钢分切带 | 0.2-SPCC |  | 10 | MO001553 | MO001553-002-22 | FJ001 | 分剪模板 | 2535 | 2024-07-12 | 2024-07-12 | 3 | 2024-07-14 04:56:52 | 2024-07-14 04:58:18 | 江苏东方九天新能源材料有限公司 |  | 秦海波 |  | 1 | 0.2 | 0 | 37 | 1 | JL0024040110-122/22 | 分剪苏州中意 排刀规格37mm*16条，木托防潮防锈。，管芯300mm。外径500-600mm。厚度公差+0/-0.01mm，宽度公差+0/-0.2mm | 1 |  | 是 | 是 | 2 | 2
分剪 | JL0024040110-122/21 | JL0024040110-122 | 东方分剪6# | 合格 | 合格品 | 甲 | 秦海波 | 53.86 | 51 | 0.9469 | 0 | 0.2 | 37 | 分剪苏州中意 排刀规格37mm*16条，木托防潮防锈。，管芯300mm。外径500-600mm。厚度公差+0/-0.01mm，宽度公差+0/-0.2mm |  | 31010030 | 小品种钢卷 | 0.2-SPCC | 31020038 | 小品种钢分切带 | 0.2-SPCC |  | 10 | MO001553 | MO001553-002-21 | FJ001 | 分剪模板 | 2535 | 2024-07-12 | 2024-07-12 | 3 | 2024-07-14 04:56:52 | 2024-07-14 04:58:18 | 江苏东方九天新能源材料有限公司 |  | 秦海波 |  | 1 | 0.2 | 0 | 37 | 1 | JL0024040110-122/21 | 分剪苏州中意 排刀规格37mm*16条，木托防潮防锈。，管芯300mm。外径500-600mm。厚度公差+0/-0.01mm，宽度公差+0/-0.2mm | 1 |  | 是 | 是 | 2 | 2
分剪 | JL0024040110-122/20 | JL0024040110-122 | 东方分剪6# | 合格 | 合格品 | 甲 | 秦海波 | 53.86 | 51 | 0.9469 | 0 | 0.2 | 37 | 分剪苏州中意 排刀规格37mm*16条，木托防潮防锈。，管芯300mm。外径500-600mm。厚度公差+0/-0.01mm，宽度公差+0/-0.2mm |  | 31010030 | 小品种钢卷 | 0.2-SPCC | 31020038 | 小品种钢分切带 | 0.2-SPCC |  | 10 | MO001553 | MO001553-002-20 | FJ001 | 分剪模板 | 2535 | 2024-07-12 | 2024-07-12 | 3 | 2024-07-14 04:56:52 | 2024-07-14 04:58:18 | 江苏东方九天新能源材料有限公司 |  | 秦海波 |  | 1 | 0.2 | 0 | 37 | 1 | JL0024040110-122/20 | 分剪苏州中意 排刀规格37mm*16条，木托防潮防锈。，管芯300mm。外径500-600mm。厚度公差+0/-0.01mm，宽度公差+0/-0.2mm | 1 |  | 是 | 是 | 2 | 2
分剪 | JL0024040110-122/19 | JL0024040110-122 | 东方分剪6# | 合格 | 合格品 | 甲 | 秦海波 | 53.86 | 51 | 0.9469 | 0 | 0.2 | 37 | 分剪苏州中意 排刀规格37mm*16条，木托防潮防锈。，管芯300mm。外径500-600mm。厚度公差+0/-0.01mm，宽度公差+0/-0.2mm |  | 31010030 | 小品种钢卷 | 0.2-SPCC | 31020038 | 小品种钢分切带 | 0.2-SPCC |  | 10 | MO001553 | MO001553-002-19 | FJ001 | 分剪模板 | 2535 | 2024-07-12 | 2024-07-12 | 3 | 2024-07-14 04:56:52 | 2024-07-14 04:58:18 | 江苏东方九天新能源材料有限公司 |  | 秦海波 |  | 1 | 0.2 | 0 | 37 | 1 | JL0024040110-122/19 | 分剪苏州中意 排刀规格37mm*16条，木托防潮防锈。，管芯300mm。外径500-600mm。厚度公差+0/-0.01mm，宽度公差+0/-0.2mm | 1 |  | 是 | 是 | 2 | 2
分剪 | JL0024040110-122/18 | JL0024040110-122 | 东方分剪6# | 合格 | 合格品 | 甲 | 秦海波 | 53.86 | 51 | 0.9469 | 0 | 0.2 | 37 | 分剪苏州中意 排刀规格37mm*16条，木托防潮防锈。，管芯300mm。外径500-600mm。厚度公差+0/-0.01mm，宽度公差+0/-0.2mm |  | 31010030 | 小品种钢卷 | 0.2-SPCC | 31020038 | 小品种钢分切带 | 0.2-SPCC |  | 10 | MO001553 | MO001553-002-18 | FJ001 | 分剪模板 | 2535 | 2024-07-12 | 2024-07-12 | 3 | 2024-07-14 04:56:52 | 2024-07-14 04:58:18 | 江苏东方九天新能源材料有限公司 |  | 秦海波 |  | 1 | 0.2 | 0 | 37 | 1 | JL0024040110-122/18 | 分剪苏州中意 排刀规格37mm*16条，木托防潮防锈。，管芯300mm。外径500-600mm。厚度公差+0/-0.01mm，宽度公差+0/-0.2mm | 1 |  | 是 | 是 | 2 | 2
分剪 | JL0024040110-122/17 | JL0024040110-122 | 东方分剪6# | 合格 | 合格品 | 甲 | 秦海波 | 53.86 | 51 | 0.9469 | 0 | 0.2 | 37 | 分剪苏州中意 排刀规格37mm*16条，木托防潮防锈。，管芯300mm。外径500-600mm。厚度公差+0/-0.01mm，宽度公差+0/-0.2mm |  | 31010030 | 小品种钢卷 | 0.2-SPCC | 31020038 | 小品种钢分切带 | 0.2-SPCC |  | 10 | MO001553 | MO001553-002-17 | FJ001 | 分剪模板 | 2535 | 2024-07-12 | 2024-07-12 | 3 | 2024-07-14 04:56:52 | 2024-07-14 04:58:18 | 江苏东方九天新能源材料有限公司 |  | 秦海波 |  | 1 | 0.2 | 0 | 37 | 1 | JL0024040110-122/17 | 分剪苏州中意 排刀规格37mm*16条，木托防潮防锈。，管芯300mm。外径500-600mm。厚度公差+0/-0.01mm，宽度公差+0/-0.2mm | 1 |  | 是 | 是 | 2 | 2
分剪 | JL0024040110-122/16 | JL0024040110-122 | 东方分剪6# | 合格 | 合格品 | 甲 | 秦海波 | 53.86 | 51 | 0.9469 | 0 | 0.2 | 37 | 分剪苏州中意 排刀规格37mm*16条，木托防潮防锈。，管芯300mm。外径500-600mm。厚度公差+0/-0.01mm，宽度公差+0/-0.2mm |  | 31010030 | 小品种钢卷 | 0.2-SPCC | 31020038 | 小品种钢分切带 | 0.2-SPCC |  | 10 | MO001553 | MO001553-002-16 | FJ001 | 分剪模板 | 2535 | 2024-07-12 | 2024-07-12 | 3 | 2024-07-14 04:56:52 | 2024-07-14 04:58:18 | 江苏东方九天新能源材料有限公司 |  | 秦海波 |  | 1 | 0.2 | 0 | 37 | 1 | JL0024040110-122/16 | 分剪苏州中意 排刀规格37mm*16条，木托防潮防锈。，管芯300mm。外径500-600mm。厚度公差+0/-0.01mm，宽度公差+0/-0.2mm | 1 |  | 是 | 是 | 2 | 2
分剪 | JL0024040110-122/15 | JL0024040110-122 | 东方分剪6# | 合格 | 合格品 | 甲 | 秦海波 | 53.86 | 51 | 0.9469 | 0 | 0.2 | 37 | 分剪苏州中意 排刀规格37mm*16条，木托防潮防锈。，管芯300mm。外径500-600mm。厚度公差+0/-0.01mm，宽度公差+0/-0.2mm |  | 31010030 | 小品种钢卷 | 0.2-SPCC | 31020038 | 小品种钢分切带 | 0.2-SPCC |  | 10 | MO001553 | MO001553-002-15 | FJ001 | 分剪模板 | 2535 | 2024-07-12 | 2024-07-12 | 3 | 2024-07-14 04:56:52 | 2024-07-14 04:58:18 | 江苏东方九天新能源材料有限公司 |  | 秦海波 |  | 1 | 0.2 | 0 | 37 | 1 | JL0024040110-122/15 | 分剪苏州中意 排刀规格37mm*16条，木托防潮防锈。，管芯300mm。外径500-600mm。厚度公差+0/-0.01mm，宽度公差+0/-0.2mm | 1 |  | 是 | 是 | 2 | 2
分剪 | JL0024040110-122/14 | JL0024040110-122 | 东方分剪6# | 合格 | 合格品 | 甲 | 秦海波 | 53.86 | 51 | 0.9469 | 0 | 0.2 | 37 | 分剪苏州中意 排刀规格37mm*16条，木托防潮防锈。，管芯300mm。外径500-600mm。厚度公差+0/-0.01mm，宽度公差+0/-0.2mm |  | 31010030 | 小品种钢卷 | 0.2-SPCC | 31020038 | 小品种钢分切带 | 0.2-SPCC |  | 10 | MO001553 | MO001553-002-14 | FJ001 | 分剪模板 | 2535 | 2024-07-12 | 2024-07-12 | 3 | 2024-07-14 04:56:52 | 2024-07-14 04:58:18 | 江苏东方九天新能源材料有限公司 |  | 秦海波 |  | 1 | 0.2 | 0 | 37 | 1 | JL0024040110-122/14 | 分剪苏州中意 排刀规格37mm*16条，木托防潮防锈。，管芯300mm。外径500-600mm。厚度公差+0/-0.01mm，宽度公差+0/-0.2mm | 1 |  | 是 | 是 | 2 | 2
分剪 | JL0024040110-122/13 | JL0024040110-122 | 东方分剪6# | 合格 | 合格品 | 甲 | 秦海波 | 53.86 | 51 | 0.9469 | 0 | 0.2 | 37 | 分剪苏州中意 排刀规格37mm*16条，木托防潮防锈。，管芯300mm。外径500-600mm。厚度公差+0/-0.01mm，宽度公差+0/-0.2mm |  | 31010030 | 小品种钢卷 | 0.2-SPCC | 31020038 | 小品种钢分切带 | 0.2-SPCC |  | 10 | MO001553 | MO001553-002-13 | FJ001 | 分剪模板 | 2535 | 2024-07-12 | 2024-07-12 | 3 | 2024-07-14 04:56:52 | 2024-07-14 04:58:18 | 江苏东方九天新能源材料有限公司 |  | 秦海波 |  | 1 | 0.2 | 0 | 37 | 1 | JL0024040110-122/13 | 分剪苏州中意 排刀规格37mm*16条，木托防潮防锈。，管芯300mm。外径500-600mm。厚度公差+0/-0.01mm，宽度公差+0/-0.2mm | 1 |  | 是 | 是 | 2 | 2
分剪 | JL0024040110-122/12 | JL0024040110-122 | 东方分剪6# | 合格 | 合格品 | 甲 | 秦海波 | 53.86 | 51 | 0.9469 | 0 | 0.2 | 37 | 分剪苏州中意 排刀规格37mm*16条，木托防潮防锈。，管芯300mm。外径500-600mm。厚度公差+0/-0.01mm，宽度公差+0/-0.2mm |  | 31010030 | 小品种钢卷 | 0.2-SPCC | 31020038 | 小品种钢分切带 | 0.2-SPCC |  | 10 | MO001553 | MO001553-002-12 | FJ001 | 分剪模板 | 2535 | 2024-07-12 | 2024-07-12 | 3 | 2024-07-14 04:56:52 | 2024-07-14 04:58:18 | 江苏东方九天新能源材料有限公司 |  | 秦海波 |  | 1 | 0.2 | 0 | 37 | 1 | JL0024040110-122/12 | 分剪苏州中意 排刀规格37mm*16条，木托防潮防锈。，管芯300mm。外径500-600mm。厚度公差+0/-0.01mm，宽度公差+0/-0.2mm | 1 |  | 是 | 是 | 2 | 2
分剪 | JL0024040110-122/11 | JL0024040110-122 | 东方分剪6# | 合格 | 合格品 | 甲 | 秦海波 | 53.86 | 51 | 0.9469 | 0 | 0.2 | 37 | 分剪苏州中意 排刀规格37mm*16条，木托防潮防锈。，管芯300mm。外径500-600mm。厚度公差+0/-0.01mm，宽度公差+0/-0.2mm |  | 31010030 | 小品种钢卷 | 0.2-SPCC | 31020038 | 小品种钢分切带 | 0.2-SPCC |  | 10 | MO001553 | MO001553-002-11 | FJ001 | 分剪模板 | 2535 | 2024-07-12 | 2024-07-12 | 3 | 2024-07-14 04:56:52 | 2024-07-14 04:58:18 | 江苏东方九天新能源材料有限公司 |  | 秦海波 |  | 1 | 0.2 | 0 | 37 | 1 | JL0024040110-122/11 | 分剪苏州中意 排刀规格37mm*16条，木托防潮防锈。，管芯300mm。外径500-600mm。厚度公差+0/-0.01mm，宽度公差+0/-0.2mm | 1 |  | 是 | 是 | 2 | 2
分剪 | JL0024040110-122/10 | JL0024040110-122 | 东方分剪6# | 合格 | 合格品 | 甲 | 秦海波 | 53.86 | 51 | 0.9469 | 0 | 0.2 | 37 | 分剪苏州中意 排刀规格37mm*16条，木托防潮防锈。，管芯300mm。外径500-600mm。厚度公差+0/-0.01mm，宽度公差+0/-0.2mm |  | 31010030 | 小品种钢卷 | 0.2-SPCC | 31020038 | 小品种钢分切带 | 0.2-SPCC |  | 10 | MO001553 | MO001553-002-10 | FJ001 | 分剪模板 | 2535 | 2024-07-12 | 2024-07-12 | 3 | 2024-07-14 04:56:52 | 2024-07-14 04:58:18 | 江苏东方九天新能源材料有限公司 |  | 秦海波 |  | 1 | 0.2 | 0 | 37 | 1 | JL0024040110-122/10 | 分剪苏州中意 排刀规格37mm*16条，木托防潮防锈。，管芯300mm。外径500-600mm。厚度公差+0/-0.01mm，宽度公差+0/-0.2mm | 1 |  | 是 | 是 | 2 | 2
分剪 | JL0024040110-122/9 | JL0024040110-122 | 东方分剪6# | 合格 | 合格品 | 甲 | 秦海波 | 53.86 | 51 | 0.9469 | 0 | 0.2 | 37 | 分剪苏州中意 排刀规格37mm*16条，木托防潮防锈。，管芯300mm。外径500-600mm。厚度公差+0/-0.01mm，宽度公差+0/-0.2mm |  | 31010030 | 小品种钢卷 | 0.2-SPCC | 31020038 | 小品种钢分切带 | 0.2-SPCC |  | 10 | MO001553 | MO001553-002-09 | FJ001 | 分剪模板 | 2535 | 2024-07-12 | 2024-07-12 | 3 | 2024-07-14 04:56:52 | 2024-07-14 04:58:18 | 江苏东方九天新能源材料有限公司 |  | 秦海波 |  | 1 | 0.2 | 0 | 37 | 1 | JL0024040110-122/9 | 分剪苏州中意 排刀规格37mm*16条，木托防潮防锈。，管芯300mm。外径500-600mm。厚度公差+0/-0.01mm，宽度公差+0/-0.2mm | 1 |  | 是 | 是 | 2 | 2
分剪 | JL0024040110-122/8 | JL0024040110-122 | 东方分剪6# | 合格 | 合格品 | 甲 | 秦海波 | 53.86 | 51 | 0.9469 | 0 | 0.2 | 37 | 分剪苏州中意 排刀规格37mm*16条，木托防潮防锈。，管芯300mm。外径500-600mm。厚度公差+0/-0.01mm，宽度公差+0/-0.2mm |  | 31010030 | 小品种钢卷 | 0.2-SPCC | 31020038 | 小品种钢分切带 | 0.2-SPCC |  | 10 | MO001553 | MO001553-002-08 | FJ001 | 分剪模板 | 2535 | 2024-07-12 | 2024-07-12 | 3 | 2024-07-14 04:56:52 | 2024-07-14 04:58:18 | 江苏东方九天新能源材料有限公司 |  | 秦海波 |  | 1 | 0.2 | 0 | 37 | 1 | JL0024040110-122/8 | 分剪苏州中意 排刀规格37mm*16条，木托防潮防锈。，管芯300mm。外径500-600mm。厚度公差+0/-0.01mm，宽度公差+0/-0.2mm | 1 |  | 是 | 是 | 2 | 2
分剪 | JL0024040110-122/7 | JL0024040110-122 | 东方分剪6# | 合格 | 合格品 | 甲 | 秦海波 | 53.86 | 51 | 0.9469 | 0 | 0.2 | 37 | 分剪苏州中意 排刀规格37mm*16条，木托防潮防锈。，管芯300mm。外径500-600mm。厚度公差+0/-0.01mm，宽度公差+0/-0.2mm |  | 31010030 | 小品种钢卷 | 0.2-SPCC | 31020038 | 小品种钢分切带 | 0.2-SPCC |  | 10 | MO001553 | MO001553-002-07 | FJ001 | 分剪模板 | 2535 | 2024-07-12 | 2024-07-12 | 3 | 2024-07-14 04:56:52 | 2024-07-14 04:58:18 | 江苏东方九天新能源材料有限公司 |  | 秦海波 |  | 1 | 0.2 | 0 | 37 | 1 | JL0024040110-122/7 | 分剪苏州中意 排刀规格37mm*16条，木托防潮防锈。，管芯300mm。外径500-600mm。厚度公差+0/-0.01mm，宽度公差+0/-0.2mm | 1 |  | 是 | 是 | 2 | 2
分剪 | JL0024040110-122/6 | JL0024040110-122 | 东方分剪6# | 合格 | 合格品 | 甲 | 秦海波 | 53.86 | 51 | 0.9469 | 0 | 0.2 | 37 | 分剪苏州中意 排刀规格37mm*16条，木托防潮防锈。，管芯300mm。外径500-600mm。厚度公差+0/-0.01mm，宽度公差+0/-0.2mm |  | 31010030 | 小品种钢卷 | 0.2-SPCC | 31020038 | 小品种钢分切带 | 0.2-SPCC |  | 10 | MO001553 | MO001553-002-06 | FJ001 | 分剪模板 | 2535 | 2024-07-12 | 2024-07-12 | 3 | 2024-07-14 04:56:52 | 2024-07-14 04:58:18 | 江苏东方九天新能源材料有限公司 |  | 秦海波 |  | 1 | 0.2 | 0 | 37 | 1 | JL0024040110-122/6 | 分剪苏州中意 排刀规格37mm*16条，木托防潮防锈。，管芯300mm。外径500-600mm。厚度公差+0/-0.01mm，宽度公差+0/-0.2mm | 1 |  | 是 | 是 | 2 | 2
分剪 | JL0024040110-122/5 | JL0024040110-122 | 东方分剪6# | 合格 | 合格品 | 甲 | 秦海波 | 53.86 | 51 | 0.9469 | 0 | 0.2 | 37 | 分剪苏州中意 排刀规格37mm*16条，木托防潮防锈。，管芯300mm。外径500-600mm。厚度公差+0/-0.01mm，宽度公差+0/-0.2mm |  | 31010030 | 小品种钢卷 | 0.2-SPCC | 31020038 | 小品种钢分切带 | 0.2-SPCC |  | 10 | MO001553 | MO001553-002-05 | FJ001 | 分剪模板 | 2535 | 2024-07-12 | 2024-07-12 | 3 | 2024-07-14 04:56:52 | 2024-07-14 04:58:18 | 江苏东方九天新能源材料有限公司 |  | 秦海波 |  | 1 | 0.2 | 0 | 37 | 1 | JL0024040110-122/5 | 分剪苏州中意 排刀规格37mm*16条，木托防潮防锈。，管芯300mm。外径500-600mm。厚度公差+0/-0.01mm，宽度公差+0/-0.2mm | 1 |  | 是 | 是 | 2 | 2
分剪 | JL0024040110-122/4 | JL0024040110-122 | 东方分剪6# | 合格 | 合格品 | 甲 | 秦海波 | 53.86 | 51 | 0.9469 | 0 | 0.2 | 37 | 分剪苏州中意 排刀规格37mm*16条，木托防潮防锈。，管芯300mm。外径500-600mm。厚度公差+0/-0.01mm，宽度公差+0/-0.2mm |  | 31010030 | 小品种钢卷 | 0.2-SPCC | 31020038 | 小品种钢分切带 | 0.2-SPCC |  | 10 | MO001553 | MO001553-002-04 | FJ001 | 分剪模板 | 2535 | 2024-07-12 | 2024-07-12 | 3 | 2024-07-14 04:56:52 | 2024-07-14 04:58:18 | 江苏东方九天新能源材料有限公司 |  | 秦海波 |  | 1 | 0.2 | 0 | 37 | 1 | JL0024040110-122/4 | 分剪苏州中意 排刀规格37mm*16条，木托防潮防锈。，管芯300mm。外径500-600mm。厚度公差+0/-0.01mm，宽度公差+0/-0.2mm | 1 |  | 是 | 是 | 2 | 2
分剪 | JL0024040110-122/3 | JL0024040110-122 | 东方分剪6# | 合格 | 合格品 | 甲 | 秦海波 | 53.86 | 51 | 0.9469 | 0 | 0.2 | 37 | 分剪苏州中意 排刀规格37mm*16条，木托防潮防锈。，管芯300mm。外径500-600mm。厚度公差+0/-0.01mm，宽度公差+0/-0.2mm |  | 31010030 | 小品种钢卷 | 0.2-SPCC | 31020038 | 小品种钢分切带 | 0.2-SPCC |  | 10 | MO001553 | MO001553-002-03 | FJ001 | 分剪模板 | 2535 | 2024-07-12 | 2024-07-12 | 3 | 2024-07-14 04:56:52 | 2024-07-14 04:58:18 | 江苏东方九天新能源材料有限公司 |  | 秦海波 |  | 1 | 0.2 | 0 | 37 | 1 | JL0024040110-122/3 | 分剪苏州中意 排刀规格37mm*16条，木托防潮防锈。，管芯300mm。外径500-600mm。厚度公差+0/-0.01mm，宽度公差+0/-0.2mm | 1 |  | 是 | 是 | 2 | 2
分剪 | JL0024040110-122/2 | JL0024040110-122 | 东方分剪6# | 合格 | 合格品 | 甲 | 秦海波 | 53.86 | 51 | 0.9469 | 0 | 0.2 | 37 | 分剪苏州中意 排刀规格37mm*16条，木托防潮防锈。，管芯300mm。外径500-600mm。厚度公差+0/-0.01mm，宽度公差+0/-0.2mm |  | 31010030 | 小品种钢卷 | 0.2-SPCC | 31020038 | 小品种钢分切带 | 0.2-SPCC |  | 10 | MO001553 | MO001553-002-02 | FJ001 | 分剪模板 | 2535 | 2024-07-12 | 2024-07-12 | 3 | 2024-07-14 04:56:52 | 2024-07-14 04:58:18 | 江苏东方九天新能源材料有限公司 |  | 秦海波 |  | 1 | 0.2 | 0 | 37 | 1 | JL0024040110-122/2 | 分剪苏州中意 排刀规格37mm*16条，木托防潮防锈。，管芯300mm。外径500-600mm。厚度公差+0/-0.01mm，宽度公差+0/-0.2mm | 1 |  | 是 | 是 | 2 | 2
分剪 | JL0024040110-122/1 | JL0024040110-122 | 东方分剪6# | 其他入库 | 协议品 | 甲 | 秦海波 | 53.86 | 51 | 0.9469 | 0 | 0.2 | 37 | 分剪苏州中意 排刀规格37mm*16条，木托防潮防锈。，管芯300mm。外径500-600mm。厚度公差+0/-0.01mm，宽度公差+0/-0.2mm |  | 31010030 | 小品种钢卷 | 0.2-SPCC | 31020038 | 小品种钢分切带 | 0.2-SPCC |  | 10 | MO001553 | MO001553-002-01 | FJ001 | 分剪模板 | 2535 | 2024-07-12 | 2024-07-12 | 3 | 2024-07-14 04:56:52 | 2024-07-14 04:58:18 | 江苏东方九天新能源材料有限公司 |  | 秦海波 |  | 1 | 0.2 | 0 | 37 | 1 | JL0024040110-122/1 | 分剪苏州中意 排刀规格37mm*16条，木托防潮防锈。，管芯300mm。外径500-600mm。厚度公差+0/-0.01mm，宽度公差+0/-0.2mm | 1 | 折印，报废 | 是 | 是 | 2 | 2
铬钝化 | JG122405513911 | JG122405513911 | 东方铬钝化750 | 合格 | 让步接收 | 乙 | 李志祥 | 7060 | 7033 | 0.9962 | 12030 | 0.1 | 760 | / | 7469米操侧291mm处孔洞(大小0.80mm2) | 30210015 | 光亮卷 | 0.1-SPCC | 30110014 | 铬钝化卷 | 0.1-SPCC |  | 10 | MO001366 | MO001366-011 | GDH001 | 铬钝化模板 | 7060 | 2024-07-08 | 2024-07-08 | 2 | 2024-07-14 04:49:36 | 2024-07-14 04:50:19 | 江苏东方九天新能源材料有限公司 | 227656 | 李志祥 |  |  | 0.1 | 0 | 760 | 1 | JG122405513911 |  | 1 | 7469米孔洞大小0.80操291 色差 乳化斑 | 是 | 是 | 1 | 11
铬钝化 | JG12240550932 | JG12240550932 | 东方铬钝化950 | 合格 | 让步接收 | 乙 | 李志祥 | 5830 | 5831 | 1.0002 | 10290 | 0.1 | 760 | 、 | 乳化斑 花辊印重 条印 色差 | 30210015 | 光亮卷 | 0.1-SPCC | 30110014 | 铬钝化卷 | 0.1-SPCC |  | 10 | MO001558 | MO001558-018 | GDH001 | 铬钝化模板 | 5830 | 2024-07-13 | 2024-07-13 | 3 | 2024-07-14 03:34:50 | 2024-07-14 03:35:32 | 江苏东方九天新能源材料有限公司 | 240383 | 李志祥 |  |  | 0.1 | 10330 | 760 | 1 | JG12240550932 |  | 1 | 乳化斑 花辊印重 条印 色差 | 是 | 是 | 1 | 18
最终冷轧 | JG1224060248 | JG1224060248 | 东方850轧机 | 合格 | 合格品 | 甲 | 吴宏林 | 13520 | 13490 | 0.9978 | 23216 | 0.1 | 760 | 850轧机普光辊(Ra0.4-0.6μm)轧制0.1mm(0.4-0.25-0.15-0.115-0.1) |  | 20100142 | 轧硬 | 0.4*760-SPCC | 30210015 | 光亮卷 | 0.1-SPCC |  | 30 | MO000945 | MO000945-026 | KSFW001 | 东方小品种钢前处理 0.67（昆山富维 厚度公差：0.660-0.670mm,光泽度大于150GU（横向、纵向），粗糙度：Ra0.2-0.45um.硬度：HV80-110） | 13550 | 2024-06-25 | 2024-07-05 | 2 | 2024-07-14 03:28:46 | 2024-07-14 03:29:43 | 江苏东方九天新能源材料有限公司 | 193107 | 吴宏林 |  |  | 0.4 | 5750 | 760 | 1 | JG1224060248 | 轧0.1，米数控制在23100-23200米，脱脂分一包10400米。 |  |  | 否 | 否 | 4071 | 26
分剪 | JL0024040112-21/48 | JL0024040112-21 | 东方分剪6# | 其他入库 | 协议品 | 甲 | 秦海波 | 60.48 | 57 | 0.9425 | 0 | 0.2 | 37 | 分剪苏州中意 排刀规格37mm*16条，木托防潮防锈。，管芯300mm。外径500-600mm。厚度公差+0/-0.01mm，宽度公差+0/-0.2mm |  | 31010030 | 小品种钢卷 | 0.2-SPCC | 31020038 | 小品种钢分切带 | 0.2-SPCC |  | 10 | MO001553 | MO001553-001-48 | FJ001 | 分剪模板 | 3005 | 2024-07-12 | 2024-07-12 | 3 | 2024-07-14 03:22:56 | 2024-07-14 03:27:01 | 江苏东方九天新能源材料有限公司 |  | 秦海波 |  | 1 | 0.2 | 0 | 37 | 1 | JL0024040112-21/48 | 分剪苏州中意 排刀规格37mm*16条，木托防潮防锈。，管芯300mm。外径500-600mm。厚度公差+0/-0.01mm，宽度公差+0/-0.2mm | 1 | 公差低 | 是 | 是 | 5 | 1
分剪 | JL0024040112-21/47 | JL0024040112-21 | 东方分剪6# | 合格 | 合格品 | 甲 | 秦海波 | 60.48 | 57 | 0.9425 | 0 | 0.2 | 37 | 分剪苏州中意 排刀规格37mm*16条，木托防潮防锈。，管芯300mm。外径500-600mm。厚度公差+0/-0.01mm，宽度公差+0/-0.2mm |  | 31010030 | 小品种钢卷 | 0.2-SPCC | 31020038 | 小品种钢分切带 | 0.2-SPCC |  | 10 | MO001553 | MO001553-001-47 | FJ001 | 分剪模板 | 3005 | 2024-07-12 | 2024-07-12 | 3 | 2024-07-14 03:22:56 | 2024-07-14 03:27:01 | 江苏东方九天新能源材料有限公司 |  | 秦海波 |  | 1 | 0.2 | 0 | 37 | 1 | JL0024040112-21/47 | 分剪苏州中意 排刀规格37mm*16条，木托防潮防锈。，管芯300mm。外径500-600mm。厚度公差+0/-0.01mm，宽度公差+0/-0.2mm | 1 |  | 是 | 是 | 5 | 1
分剪 | JL0024040112-21/46 | JL0024040112-21 | 东方分剪6# | 合格 | 合格品 | 甲 | 秦海波 | 60.48 | 57 | 0.9425 | 0 | 0.2 | 37 | 分剪苏州中意 排刀规格37mm*16条，木托防潮防锈。，管芯300mm。外径500-600mm。厚度公差+0/-0.01mm，宽度公差+0/-0.2mm |  | 31010030 | 小品种钢卷 | 0.2-SPCC | 31020038 | 小品种钢分切带 | 0.2-SPCC |  | 10 | MO001553 | MO001553-001-46 | FJ001 | 分剪模板 | 3005 | 2024-07-12 | 2024-07-12 | 3 | 2024-07-14 03:22:56 | 2024-07-14 03:27:01 | 江苏东方九天新能源材料有限公司 |  | 秦海波 |  | 1 | 0.2 | 0 | 37 | 1 | JL0024040112-21/46 | 分剪苏州中意 排刀规格37mm*16条，木托防潮防锈。，管芯300mm。外径500-600mm。厚度公差+0/-0.01mm，宽度公差+0/-0.2mm | 1 |  | 是 | 是 | 5 | 1
分剪 | JL0024040112-21/45 | JL0024040112-21 | 东方分剪6# | 合格 | 合格品 | 甲 | 秦海波 | 60.48 | 57 | 0.9425 | 0 | 0.2 | 37 | 分剪苏州中意 排刀规格37mm*16条，木托防潮防锈。，管芯300mm。外径500-600mm。厚度公差+0/-0.01mm，宽度公差+0/-0.2mm |  | 31010030 | 小品种钢卷 | 0.2-SPCC | 31020038 | 小品种钢分切带 | 0.2-SPCC |  | 10 | MO001553 | MO001553-001-45 | FJ001 | 分剪模板 | 3005 | 2024-07-12 | 2024-07-12 | 3 | 2024-07-14 03:22:56 | 2024-07-14 03:27:01 | 江苏东方九天新能源材料有限公司 |  | 秦海波 |  | 1 | 0.2 | 0 | 37 | 1 | JL0024040112-21/45 | 分剪苏州中意 排刀规格37mm*16条，木托防潮防锈。，管芯300mm。外径500-600mm。厚度公差+0/-0.01mm，宽度公差+0/-0.2mm | 1 |  | 是 | 是 | 5 | 1
分剪 | JL0024040112-21/44 | JL0024040112-21 | 东方分剪6# | 合格 | 合格品 | 甲 | 秦海波 | 60.48 | 57 | 0.9425 | 0 | 0.2 | 37 | 分剪苏州中意 排刀规格37mm*16条，木托防潮防锈。，管芯300mm。外径500-600mm。厚度公差+0/-0.01mm，宽度公差+0/-0.2mm |  | 31010030 | 小品种钢卷 | 0.2-SPCC | 31020038 | 小品种钢分切带 | 0.2-SPCC |  | 10 | MO001553 | MO001553-001-44 | FJ001 | 分剪模板 | 3005 | 2024-07-12 | 2024-07-12 | 3 | 2024-07-14 03:22:56 | 2024-07-14 03:27:01 | 江苏东方九天新能源材料有限公司 |  | 秦海波 |  | 1 | 0.2 | 0 | 37 | 1 | JL0024040112-21/44 | 分剪苏州中意 排刀规格37mm*16条，木托防潮防锈。，管芯300mm。外径500-600mm。厚度公差+0/-0.01mm，宽度公差+0/-0.2mm | 1 |  | 是 | 是 | 5 | 1
分剪 | JL0024040112-21/43 | JL0024040112-21 | 东方分剪6# | 合格 | 合格品 | 甲 | 秦海波 | 60.48 | 57 | 0.9425 | 0 | 0.2 | 37 | 分剪苏州中意 排刀规格37mm*16条，木托防潮防锈。，管芯300mm。外径500-600mm。厚度公差+0/-0.01mm，宽度公差+0/-0.2mm |  | 31010030 | 小品种钢卷 | 0.2-SPCC | 31020038 | 小品种钢分切带 | 0.2-SPCC |  | 10 | MO001553 | MO001553-001-43 | FJ001 | 分剪模板 | 3005 | 2024-07-12 | 2024-07-12 | 3 | 2024-07-14 03:22:56 | 2024-07-14 03:27:01 | 江苏东方九天新能源材料有限公司 |  | 秦海波 |  | 1 | 0.2 | 0 | 37 | 1 | JL0024040112-21/43 | 分剪苏州中意 排刀规格37mm*16条，木托防潮防锈。，管芯300mm。外径500-600mm。厚度公差+0/-0.01mm，宽度公差+0/-0.2mm | 1 |  | 是 | 是 | 5 | 1
分剪 | JL0024040112-21/42 | JL0024040112-21 | 东方分剪6# | 合格 | 合格品 | 甲 | 秦海波 | 60.48 | 57 | 0.9425 | 0 | 0.2 | 37 | 分剪苏州中意 排刀规格37mm*16条，木托防潮防锈。，管芯300mm。外径500-600mm。厚度公差+0/-0.01mm，宽度公差+0/-0.2mm |  | 31010030 | 小品种钢卷 | 0.2-SPCC | 31020038 | 小品种钢分切带 | 0.2-SPCC |  | 10 | MO001553 | MO001553-001-42 | FJ001 | 分剪模板 | 3005 | 2024-07-12 | 2024-07-12 | 3 | 2024-07-14 03:22:56 | 2024-07-14 03:27:01 | 江苏东方九天新能源材料有限公司 |  | 秦海波 |  | 1 | 0.2 | 0 | 37 | 1 | JL0024040112-21/42 | 分剪苏州中意 排刀规格37mm*16条，木托防潮防锈。，管芯300mm。外径500-600mm。厚度公差+0/-0.01mm，宽度公差+0/-0.2mm | 1 |  | 是 | 是 | 5 | 1
分剪 | JL0024040112-21/41 | JL0024040112-21 | 东方分剪6# | 合格 | 合格品 | 甲 | 秦海波 | 60.48 | 57 | 0.9425 | 0 | 0.2 | 37 | 分剪苏州中意 排刀规格37mm*16条，木托防潮防锈。，管芯300mm。外径500-600mm。厚度公差+0/-0.01mm，宽度公差+0/-0.2mm |  | 31010030 | 小品种钢卷 | 0.2-SPCC | 31020038 | 小品种钢分切带 | 0.2-SPCC |  | 10 | MO001553 | MO001553-001-41 | FJ001 | 分剪模板 | 3005 | 2024-07-12 | 2024-07-12 | 3 | 2024-07-14 03:22:56 | 2024-07-14 03:27:01 | 江苏东方九天新能源材料有限公司 |  | 秦海波 |  | 1 | 0.2 | 0 | 37 | 1 | JL0024040112-21/41 | 分剪苏州中意 排刀规格37mm*16条，木托防潮防锈。，管芯300mm。外径500-600mm。厚度公差+0/-0.01mm，宽度公差+0/-0.2mm | 1 |  | 是 | 是 | 5 | 1
分剪 | JL0024040112-21/40 | JL0024040112-21 | 东方分剪6# | 合格 | 合格品 | 甲 | 秦海波 | 60.48 | 57 | 0.9425 | 0 | 0.2 | 37 | 分剪苏州中意 排刀规格37mm*16条，木托防潮防锈。，管芯300mm。外径500-600mm。厚度公差+0/-0.01mm，宽度公差+0/-0.2mm |  | 31010030 | 小品种钢卷 | 0.2-SPCC | 31020038 | 小品种钢分切带 | 0.2-SPCC |  | 10 | MO001553 | MO001553-001-40 | FJ001 | 分剪模板 | 3005 | 2024-07-12 | 2024-07-12 | 3 | 2024-07-14 03:22:56 | 2024-07-14 03:27:01 | 江苏东方九天新能源材料有限公司 |  | 秦海波 |  | 1 | 0.2 | 0 | 37 | 1 | JL0024040112-21/40 | 分剪苏州中意 排刀规格37mm*16条，木托防潮防锈。，管芯300mm。外径500-600mm。厚度公差+0/-0.01mm，宽度公差+0/-0.2mm | 1 |  | 是 | 是 | 5 | 1
分剪 | JL0024040112-21/39 | JL0024040112-21 | 东方分剪6# | 合格 | 合格品 | 甲 | 秦海波 | 60.48 | 57 | 0.9425 | 0 | 0.2 | 37 | 分剪苏州中意 排刀规格37mm*16条，木托防潮防锈。，管芯300mm。外径500-600mm。厚度公差+0/-0.01mm，宽度公差+0/-0.2mm |  | 31010030 | 小品种钢卷 | 0.2-SPCC | 31020038 | 小品种钢分切带 | 0.2-SPCC |  | 10 | MO001553 | MO001553-001-39 | FJ001 | 分剪模板 | 3005 | 2024-07-12 | 2024-07-12 | 3 | 2024-07-14 03:22:56 | 2024-07-14 03:27:01 | 江苏东方九天新能源材料有限公司 |  | 秦海波 |  | 1 | 0.2 | 0 | 37 | 1 | JL0024040112-21/39 | 分剪苏州中意 排刀规格37mm*16条，木托防潮防锈。，管芯300mm。外径500-600mm。厚度公差+0/-0.01mm，宽度公差+0/-0.2mm | 1 |  | 是 | 是 | 5 | 1
分剪 | JL0024040112-21/38 | JL0024040112-21 | 东方分剪6# | 合格 | 合格品 | 甲 | 秦海波 | 60.48 | 57 | 0.9425 | 0 | 0.2 | 37 | 分剪苏州中意 排刀规格37mm*16条，木托防潮防锈。，管芯300mm。外径500-600mm。厚度公差+0/-0.01mm，宽度公差+0/-0.2mm |  | 31010030 | 小品种钢卷 | 0.2-SPCC | 31020038 | 小品种钢分切带 | 0.2-SPCC |  | 10 | MO001553 | MO001553-001-38 | FJ001 | 分剪模板 | 3005 | 2024-07-12 | 2024-07-12 | 3 | 2024-07-14 03:22:56 | 2024-07-14 03:27:01 | 江苏东方九天新能源材料有限公司 |  | 秦海波 |  | 1 | 0.2 | 0 | 37 | 1 | JL0024040112-21/38 | 分剪苏州中意 排刀规格37mm*16条，木托防潮防锈。，管芯300mm。外径500-600mm。厚度公差+0/-0.01mm，宽度公差+0/-0.2mm | 1 |  | 是 | 是 | 5 | 1
分剪 | JL0024040112-21/37 | JL0024040112-21 | 东方分剪6# | 合格 | 合格品 | 甲 | 秦海波 | 60.48 | 57 | 0.9425 | 0 | 0.2 | 37 | 分剪苏州中意 排刀规格37mm*16条，木托防潮防锈。，管芯300mm。外径500-600mm。厚度公差+0/-0.01mm，宽度公差+0/-0.2mm |  | 31010030 | 小品种钢卷 | 0.2-SPCC | 31020038 | 小品种钢分切带 | 0.2-SPCC |  | 10 | MO001553 | MO001553-001-37 | FJ001 | 分剪模板 | 3005 | 2024-07-12 | 2024-07-12 | 3 | 2024-07-14 03:22:56 | 2024-07-14 03:27:01 | 江苏东方九天新能源材料有限公司 |  | 秦海波 |  | 1 | 0.2 | 0 | 37 | 1 | JL0024040112-21/37 | 分剪苏州中意 排刀规格37mm*16条，木托防潮防锈。，管芯300mm。外径500-600mm。厚度公差+0/-0.01mm，宽度公差+0/-0.2mm | 1 |  | 是 | 是 | 5 | 1
分剪 | JL0024040112-21/36 | JL0024040112-21 | 东方分剪6# | 合格 | 合格品 | 甲 | 秦海波 | 60.48 | 57 | 0.9425 | 0 | 0.2 | 37 | 分剪苏州中意 排刀规格37mm*16条，木托防潮防锈。，管芯300mm。外径500-600mm。厚度公差+0/-0.01mm，宽度公差+0/-0.2mm |  | 31010030 | 小品种钢卷 | 0.2-SPCC | 31020038 | 小品种钢分切带 | 0.2-SPCC |  | 10 | MO001553 | MO001553-001-36 | FJ001 | 分剪模板 | 3005 | 2024-07-12 | 2024-07-12 | 3 | 2024-07-14 03:22:56 | 2024-07-14 03:27:01 | 江苏东方九天新能源材料有限公司 |  | 秦海波 |  | 1 | 0.2 | 0 | 37 | 1 | JL0024040112-21/36 | 分剪苏州中意 排刀规格37mm*16条，木托防潮防锈。，管芯300mm。外径500-600mm。厚度公差+0/-0.01mm，宽度公差+0/-0.2mm | 1 |  | 是 | 是 | 5 | 1
分剪 | JL0024040112-21/35 | JL0024040112-21 | 东方分剪6# | 合格 | 合格品 | 甲 | 秦海波 | 60.48 | 57 | 0.9425 | 0 | 0.2 | 37 | 分剪苏州中意 排刀规格37mm*16条，木托防潮防锈。，管芯300mm。外径500-600mm。厚度公差+0/-0.01mm，宽度公差+0/-0.2mm |  | 31010030 | 小品种钢卷 | 0.2-SPCC | 31020038 | 小品种钢分切带 | 0.2-SPCC |  | 10 | MO001553 | MO001553-001-35 | FJ001 | 分剪模板 | 3005 | 2024-07-12 | 2024-07-12 | 3 | 2024-07-14 03:22:56 | 2024-07-14 03:27:01 | 江苏东方九天新能源材料有限公司 |  | 秦海波 |  | 1 | 0.2 | 0 | 37 | 1 | JL0024040112-21/35 | 分剪苏州中意 排刀规格37mm*16条，木托防潮防锈。，管芯300mm。外径500-600mm。厚度公差+0/-0.01mm，宽度公差+0/-0.2mm | 1 |  | 是 | 是 | 5 | 1
分剪 | JL0024040112-21/34 | JL0024040112-21 | 东方分剪6# | 合格 | 合格品 | 甲 | 秦海波 | 60.48 | 57 | 0.9425 | 0 | 0.2 | 37 | 分剪苏州中意 排刀规格37mm*16条，木托防潮防锈。，管芯300mm。外径500-600mm。厚度公差+0/-0.01mm，宽度公差+0/-0.2mm |  | 31010030 | 小品种钢卷 | 0.2-SPCC | 31020038 | 小品种钢分切带 | 0.2-SPCC |  | 10 | MO001553 | MO001553-001-34 | FJ001 | 分剪模板 | 3005 | 2024-07-12 | 2024-07-12 | 3 | 2024-07-14 03:22:56 | 2024-07-14 03:27:01 | 江苏东方九天新能源材料有限公司 |  | 秦海波 |  | 1 | 0.2 | 0 | 37 | 1 | JL0024040112-21/34 | 分剪苏州中意 排刀规格37mm*16条，木托防潮防锈。，管芯300mm。外径500-600mm。厚度公差+0/-0.01mm，宽度公差+0/-0.2mm | 1 |  | 是 | 是 | 5 | 1
分剪 | JL0024040112-21/33 | JL0024040112-21 | 东方分剪6# | 合格 | 合格品 | 甲 | 秦海波 | 60.48 | 57 | 0.9425 | 0 | 0.2 | 37 | 分剪苏州中意 排刀规格37mm*16条，木托防潮防锈。，管芯300mm。外径500-600mm。厚度公差+0/-0.01mm，宽度公差+0/-0.2mm |  | 31010030 | 小品种钢卷 | 0.2-SPCC | 31020038 | 小品种钢分切带 | 0.2-SPCC |  | 10 | MO001553 | MO001553-001-33 | FJ001 | 分剪模板 | 3005 | 2024-07-12 | 2024-07-12 | 3 | 2024-07-14 03:22:56 | 2024-07-14 03:27:01 | 江苏东方九天新能源材料有限公司 |  | 秦海波 |  | 1 | 0.2 | 0 | 37 | 1 | JL0024040112-21/33 | 分剪苏州中意 排刀规格37mm*16条，木托防潮防锈。，管芯300mm。外径500-600mm。厚度公差+0/-0.01mm，宽度公差+0/-0.2mm | 1 |  | 是 | 是 | 5 | 1
分剪 | JL0024040112-21/32 | JL0024040112-21 | 东方分剪6# | 合格 | 合格品 | 甲 | 秦海波 | 63.66 | 60 | 0.9425 | 0 | 0.2 | 37 | 分剪苏州中意 排刀规格37mm*16条，木托防潮防锈。，管芯300mm。外径500-600mm。厚度公差+0/-0.01mm，宽度公差+0/-0.2mm |  | 31010030 | 小品种钢卷 | 0.2-SPCC | 31020038 | 小品种钢分切带 | 0.2-SPCC |  | 10 | MO001553 | MO001553-001-32 | FJ001 | 分剪模板 | 3005 | 2024-07-12 | 2024-07-12 | 3 | 2024-07-14 03:22:56 | 2024-07-14 03:27:01 | 江苏东方九天新能源材料有限公司 |  | 秦海波 |  | 1 | 0.2 | 0 | 37 | 1 | JL0024040112-21/32 | 分剪苏州中意 排刀规格37mm*16条，木托防潮防锈。，管芯300mm。外径500-600mm。厚度公差+0/-0.01mm，宽度公差+0/-0.2mm | 1 |  | 是 | 是 | 5 | 1
分剪 | JL0024040112-21/31 | JL0024040112-21 | 东方分剪6# | 合格 | 合格品 | 甲 | 秦海波 | 63.66 | 60 | 0.9425 | 0 | 0.2 | 37 | 分剪苏州中意 排刀规格37mm*16条，木托防潮防锈。，管芯300mm。外径500-600mm。厚度公差+0/-0.01mm，宽度公差+0/-0.2mm |  | 31010030 | 小品种钢卷 | 0.2-SPCC | 31020038 | 小品种钢分切带 | 0.2-SPCC |  | 10 | MO001553 | MO001553-001-31 | FJ001 | 分剪模板 | 3005 | 2024-07-12 | 2024-07-12 | 3 | 2024-07-14 03:22:56 | 2024-07-14 03:27:01 | 江苏东方九天新能源材料有限公司 |  | 秦海波 |  | 1 | 0.2 | 0 | 37 | 1 | JL0024040112-21/31 | 分剪苏州中意 排刀规格37mm*16条，木托防潮防锈。，管芯300mm。外径500-600mm。厚度公差+0/-0.01mm，宽度公差+0/-0.2mm | 1 |  | 是 | 是 | 5 | 1
分剪 | JL0024040112-21/30 | JL0024040112-21 | 东方分剪6# | 合格 | 合格品 | 甲 | 秦海波 | 63.66 | 60 | 0.9425 | 0 | 0.2 | 37 | 分剪苏州中意 排刀规格37mm*16条，木托防潮防锈。，管芯300mm。外径500-600mm。厚度公差+0/-0.01mm，宽度公差+0/-0.2mm |  | 31010030 | 小品种钢卷 | 0.2-SPCC | 31020038 | 小品种钢分切带 | 0.2-SPCC |  | 10 | MO001553 | MO001553-001-30 | FJ001 | 分剪模板 | 3005 | 2024-07-12 | 2024-07-12 | 3 | 2024-07-14 03:22:56 | 2024-07-14 03:27:01 | 江苏东方九天新能源材料有限公司 |  | 秦海波 |  | 1 | 0.2 | 0 | 37 | 1 | JL0024040112-21/30 | 分剪苏州中意 排刀规格37mm*16条，木托防潮防锈。，管芯300mm。外径500-600mm。厚度公差+0/-0.01mm，宽度公差+0/-0.2mm | 1 |  | 是 | 是 | 5 | 1
分剪 | JL0024040112-21/29 | JL0024040112-21 | 东方分剪6# | 合格 | 合格品 | 甲 | 秦海波 | 63.66 | 60 | 0.9425 | 0 | 0.2 | 37 | 分剪苏州中意 排刀规格37mm*16条，木托防潮防锈。，管芯300mm。外径500-600mm。厚度公差+0/-0.01mm，宽度公差+0/-0.2mm |  | 31010030 | 小品种钢卷 | 0.2-SPCC | 31020038 | 小品种钢分切带 | 0.2-SPCC |  | 10 | MO001553 | MO001553-001-29 | FJ001 | 分剪模板 | 3005 | 2024-07-12 | 2024-07-12 | 3 | 2024-07-14 03:22:56 | 2024-07-14 03:27:01 | 江苏东方九天新能源材料有限公司 |  | 秦海波 |  | 1 | 0.2 | 0 | 37 | 1 | JL0024040112-21/29 | 分剪苏州中意 排刀规格37mm*16条，木托防潮防锈。，管芯300mm。外径500-600mm。厚度公差+0/-0.01mm，宽度公差+0/-0.2mm | 1 |  | 是 | 是 | 5 | 1
分剪 | JL0024040112-21/28 | JL0024040112-21 | 东方分剪6# | 合格 | 合格品 | 甲 | 秦海波 | 63.66 | 60 | 0.9425 | 0 | 0.2 | 37 | 分剪苏州中意 排刀规格37mm*16条，木托防潮防锈。，管芯300mm。外径500-600mm。厚度公差+0/-0.01mm，宽度公差+0/-0.2mm |  | 31010030 | 小品种钢卷 | 0.2-SPCC | 31020038 | 小品种钢分切带 | 0.2-SPCC |  | 10 | MO001553 | MO001553-001-28 | FJ001 | 分剪模板 | 3005 | 2024-07-12 | 2024-07-12 | 3 | 2024-07-14 03:22:56 | 2024-07-14 03:27:01 | 江苏东方九天新能源材料有限公司 |  | 秦海波 |  | 1 | 0.2 | 0 | 37 | 1 | JL0024040112-21/28 | 分剪苏州中意 排刀规格37mm*16条，木托防潮防锈。，管芯300mm。外径500-600mm。厚度公差+0/-0.01mm，宽度公差+0/-0.2mm | 1 |  | 是 | 是 | 5 | 1
分剪 | JL0024040112-21/27 | JL0024040112-21 | 东方分剪6# | 合格 | 合格品 | 甲 | 秦海波 | 63.66 | 60 | 0.9425 | 0 | 0.2 | 37 | 分剪苏州中意 排刀规格37mm*16条，木托防潮防锈。，管芯300mm。外径500-600mm。厚度公差+0/-0.01mm，宽度公差+0/-0.2mm |  | 31010030 | 小品种钢卷 | 0.2-SPCC | 31020038 | 小品种钢分切带 | 0.2-SPCC |  | 10 | MO001553 | MO001553-001-27 | FJ001 | 分剪模板 | 3005 | 2024-07-12 | 2024-07-12 | 3 | 2024-07-14 03:22:56 | 2024-07-14 03:27:01 | 江苏东方九天新能源材料有限公司 |  | 秦海波 |  | 1 | 0.2 | 0 | 37 | 1 | JL0024040112-21/27 | 分剪苏州中意 排刀规格37mm*16条，木托防潮防锈。，管芯300mm。外径500-600mm。厚度公差+0/-0.01mm，宽度公差+0/-0.2mm | 1 |  | 是 | 是 | 5 | 1
分剪 | JL0024040112-21/26 | JL0024040112-21 | 东方分剪6# | 合格 | 合格品 | 甲 | 秦海波 | 63.66 | 60 | 0.9425 | 0 | 0.2 | 37 | 分剪苏州中意 排刀规格37mm*16条，木托防潮防锈。，管芯300mm。外径500-600mm。厚度公差+0/-0.01mm，宽度公差+0/-0.2mm |  | 31010030 | 小品种钢卷 | 0.2-SPCC | 31020038 | 小品种钢分切带 | 0.2-SPCC |  | 10 | MO001553 | MO001553-001-26 | FJ001 | 分剪模板 | 3005 | 2024-07-12 | 2024-07-12 | 3 | 2024-07-14 03:22:56 | 2024-07-14 03:27:01 | 江苏东方九天新能源材料有限公司 |  | 秦海波 |  | 1 | 0.2 | 0 | 37 | 1 | JL0024040112-21/26 | 分剪苏州中意 排刀规格37mm*16条，木托防潮防锈。，管芯300mm。外径500-600mm。厚度公差+0/-0.01mm，宽度公差+0/-0.2mm | 1 |  | 是 | 是 | 5 | 1
分剪 | JL0024040112-21/25 | JL0024040112-21 | 东方分剪6# | 合格 | 合格品 | 甲 | 秦海波 | 63.66 | 60 | 0.9425 | 0 | 0.2 | 37 | 分剪苏州中意 排刀规格37mm*16条，木托防潮防锈。，管芯300mm。外径500-600mm。厚度公差+0/-0.01mm，宽度公差+0/-0.2mm |  | 31010030 | 小品种钢卷 | 0.2-SPCC | 31020038 | 小品种钢分切带 | 0.2-SPCC |  | 10 | MO001553 | MO001553-001-25 | FJ001 | 分剪模板 | 3005 | 2024-07-12 | 2024-07-12 | 3 | 2024-07-14 03:22:56 | 2024-07-14 03:27:01 | 江苏东方九天新能源材料有限公司 |  | 秦海波 |  | 1 | 0.2 | 0 | 37 | 1 | JL0024040112-21/25 | 分剪苏州中意 排刀规格37mm*16条，木托防潮防锈。，管芯300mm。外径500-600mm。厚度公差+0/-0.01mm，宽度公差+0/-0.2mm | 1 |  | 是 | 是 | 5 | 1
分剪 | JL0024040112-21/24 | JL0024040112-21 | 东方分剪6# | 合格 | 合格品 | 甲 | 秦海波 | 63.66 | 60 | 0.9425 | 0 | 0.2 | 37 | 分剪苏州中意 排刀规格37mm*16条，木托防潮防锈。，管芯300mm。外径500-600mm。厚度公差+0/-0.01mm，宽度公差+0/-0.2mm |  | 31010030 | 小品种钢卷 | 0.2-SPCC | 31020038 | 小品种钢分切带 | 0.2-SPCC |  | 10 | MO001553 | MO001553-001-24 | FJ001 | 分剪模板 | 3005 | 2024-07-12 | 2024-07-12 | 3 | 2024-07-14 03:22:56 | 2024-07-14 03:27:01 | 江苏东方九天新能源材料有限公司 |  | 秦海波 |  | 1 | 0.2 | 0 | 37 | 1 | JL0024040112-21/24 | 分剪苏州中意 排刀规格37mm*16条，木托防潮防锈。，管芯300mm。外径500-600mm。厚度公差+0/-0.01mm，宽度公差+0/-0.2mm | 1 |  | 是 | 是 | 5 | 1
分剪 | JL0024040112-21/23 | JL0024040112-21 | 东方分剪6# | 合格 | 合格品 | 甲 | 秦海波 | 63.66 | 60 | 0.9425 | 0 | 0.2 | 37 | 分剪苏州中意 排刀规格37mm*16条，木托防潮防锈。，管芯300mm。外径500-600mm。厚度公差+0/-0.01mm，宽度公差+0/-0.2mm |  | 31010030 | 小品种钢卷 | 0.2-SPCC | 31020038 | 小品种钢分切带 | 0.2-SPCC |  | 10 | MO001553 | MO001553-001-23 | FJ001 | 分剪模板 | 3005 | 2024-07-12 | 2024-07-12 | 3 | 2024-07-14 03:22:56 | 2024-07-14 03:27:01 | 江苏东方九天新能源材料有限公司 |  | 秦海波 |  | 1 | 0.2 | 0 | 37 | 1 | JL0024040112-21/23 | 分剪苏州中意 排刀规格37mm*16条，木托防潮防锈。，管芯300mm。外径500-600mm。厚度公差+0/-0.01mm，宽度公差+0/-0.2mm | 1 |  | 是 | 是 | 5 | 1
分剪 | JL0024040112-21/22 | JL0024040112-21 | 东方分剪6# | 合格 | 合格品 | 甲 | 秦海波 | 63.66 | 60 | 0.9425 | 0 | 0.2 | 37 | 分剪苏州中意 排刀规格37mm*16条，木托防潮防锈。，管芯300mm。外径500-600mm。厚度公差+0/-0.01mm，宽度公差+0/-0.2mm |  | 31010030 | 小品种钢卷 | 0.2-SPCC | 31020038 | 小品种钢分切带 | 0.2-SPCC |  | 10 | MO001553 | MO001553-001-22 | FJ001 | 分剪模板 | 3005 | 2024-07-12 | 2024-07-12 | 3 | 2024-07-14 03:22:56 | 2024-07-14 03:27:01 | 江苏东方九天新能源材料有限公司 |  | 秦海波 |  | 1 | 0.2 | 0 | 37 | 1 | JL0024040112-21/22 | 分剪苏州中意 排刀规格37mm*16条，木托防潮防锈。，管芯300mm。外径500-600mm。厚度公差+0/-0.01mm，宽度公差+0/-0.2mm | 1 |  | 是 | 是 | 5 | 1
分剪 | JL0024040112-21/21 | JL0024040112-21 | 东方分剪6# | 合格 | 合格品 | 甲 | 秦海波 | 63.66 | 60 | 0.9425 | 0 | 0.2 | 37 | 分剪苏州中意 排刀规格37mm*16条，木托防潮防锈。，管芯300mm。外径500-600mm。厚度公差+0/-0.01mm，宽度公差+0/-0.2mm |  | 31010030 | 小品种钢卷 | 0.2-SPCC | 31020038 | 小品种钢分切带 | 0.2-SPCC |  | 10 | MO001553 | MO001553-001-21 | FJ001 | 分剪模板 | 3005 | 2024-07-12 | 2024-07-12 | 3 | 2024-07-14 03:22:56 | 2024-07-14 03:27:01 | 江苏东方九天新能源材料有限公司 |  | 秦海波 |  | 1 | 0.2 | 0 | 37 | 1 | JL0024040112-21/21 | 分剪苏州中意 排刀规格37mm*16条，木托防潮防锈。，管芯300mm。外径500-600mm。厚度公差+0/-0.01mm，宽度公差+0/-0.2mm | 1 |  | 是 | 是 | 5 | 1
分剪 | JL0024040112-21/20 | JL0024040112-21 | 东方分剪6# | 合格 | 合格品 | 甲 | 秦海波 | 63.66 | 60 | 0.9425 | 0 | 0.2 | 37 | 分剪苏州中意 排刀规格37mm*16条，木托防潮防锈。，管芯300mm。外径500-600mm。厚度公差+0/-0.01mm，宽度公差+0/-0.2mm |  | 31010030 | 小品种钢卷 | 0.2-SPCC | 31020038 | 小品种钢分切带 | 0.2-SPCC |  | 10 | MO001553 | MO001553-001-20 | FJ001 | 分剪模板 | 3005 | 2024-07-12 | 2024-07-12 | 3 | 2024-07-14 03:22:56 | 2024-07-14 03:27:01 | 江苏东方九天新能源材料有限公司 |  | 秦海波 |  | 1 | 0.2 | 0 | 37 | 1 | JL0024040112-21/20 | 分剪苏州中意 排刀规格37mm*16条，木托防潮防锈。，管芯300mm。外径500-600mm。厚度公差+0/-0.01mm，宽度公差+0/-0.2mm | 1 |  | 是 | 是 | 5 | 1
分剪 | JL0024040112-21/19 | JL0024040112-21 | 东方分剪6# | 合格 | 合格品 | 甲 | 秦海波 | 63.66 | 60 | 0.9425 | 0 | 0.2 | 37 | 分剪苏州中意 排刀规格37mm*16条，木托防潮防锈。，管芯300mm。外径500-600mm。厚度公差+0/-0.01mm，宽度公差+0/-0.2mm |  | 31010030 | 小品种钢卷 | 0.2-SPCC | 31020038 | 小品种钢分切带 | 0.2-SPCC |  | 10 | MO001553 | MO001553-001-19 | FJ001 | 分剪模板 | 3005 | 2024-07-12 | 2024-07-12 | 3 | 2024-07-14 03:22:56 | 2024-07-14 03:27:01 | 江苏东方九天新能源材料有限公司 |  | 秦海波 |  | 1 | 0.2 | 0 | 37 | 1 | JL0024040112-21/19 | 分剪苏州中意 排刀规格37mm*16条，木托防潮防锈。，管芯300mm。外径500-600mm。厚度公差+0/-0.01mm，宽度公差+0/-0.2mm | 1 |  | 是 | 是 | 5 | 1
分剪 | JL0024040112-21/18 | JL0024040112-21 | 东方分剪6# | 合格 | 合格品 | 甲 | 秦海波 | 63.66 | 60 | 0.9425 | 0 | 0.2 | 37 | 分剪苏州中意 排刀规格37mm*16条，木托防潮防锈。，管芯300mm。外径500-600mm。厚度公差+0/-0.01mm，宽度公差+0/-0.2mm |  | 31010030 | 小品种钢卷 | 0.2-SPCC | 31020038 | 小品种钢分切带 | 0.2-SPCC |  | 10 | MO001553 | MO001553-001-18 | FJ001 | 分剪模板 | 3005 | 2024-07-12 | 2024-07-12 | 3 | 2024-07-14 03:22:56 | 2024-07-14 03:27:01 | 江苏东方九天新能源材料有限公司 |  | 秦海波 |  | 1 | 0.2 | 0 | 37 | 1 | JL0024040112-21/18 | 分剪苏州中意 排刀规格37mm*16条，木托防潮防锈。，管芯300mm。外径500-600mm。厚度公差+0/-0.01mm，宽度公差+0/-0.2mm | 1 |  | 是 | 是 | 5 | 1
分剪 | JL0024040112-21/17 | JL0024040112-21 | 东方分剪6# | 合格 | 合格品 | 甲 | 秦海波 | 63.66 | 60 | 0.9425 | 0 | 0.2 | 37 | 分剪苏州中意 排刀规格37mm*16条，木托防潮防锈。，管芯300mm。外径500-600mm。厚度公差+0/-0.01mm，宽度公差+0/-0.2mm |  | 31010030 | 小品种钢卷 | 0.2-SPCC | 31020038 | 小品种钢分切带 | 0.2-SPCC |  | 10 | MO001553 | MO001553-001-17 | FJ001 | 分剪模板 | 3005 | 2024-07-12 | 2024-07-12 | 3 | 2024-07-14 03:22:56 | 2024-07-14 03:27:01 | 江苏东方九天新能源材料有限公司 |  | 秦海波 |  | 1 | 0.2 | 0 | 37 | 1 | JL0024040112-21/17 | 分剪苏州中意 排刀规格37mm*16条，木托防潮防锈。，管芯300mm。外径500-600mm。厚度公差+0/-0.01mm，宽度公差+0/-0.2mm | 1 |  | 是 | 是 | 5 | 1
分剪 | JL0024040112-21/16 | JL0024040112-21 | 东方分剪6# | 其他入库 | 协议品 | 甲 | 秦海波 | 63.66 | 60 | 0.9425 | 0 | 0.2 | 37 | 分剪苏州中意 排刀规格37mm*16条，木托防潮防锈。，管芯300mm。外径500-600mm。厚度公差+0/-0.01mm，宽度公差+0/-0.2mm |  | 31010030 | 小品种钢卷 | 0.2-SPCC | 31020038 | 小品种钢分切带 | 0.2-SPCC |  | 10 | MO001553 | MO001553-001-16 | FJ001 | 分剪模板 | 3005 | 2024-07-12 | 2024-07-12 | 3 | 2024-07-14 03:22:56 | 2024-07-14 03:27:01 | 江苏东方九天新能源材料有限公司 |  | 秦海波 |  | 1 | 0.2 | 0 | 37 | 1 | JL0024040112-21/16 | 分剪苏州中意 排刀规格37mm*16条，木托防潮防锈。，管芯300mm。外径500-600mm。厚度公差+0/-0.01mm，宽度公差+0/-0.2mm | 1 | 折印 | 是 | 是 | 5 | 1
分剪 | JL0024040112-21/15 | JL0024040112-21 | 东方分剪6# | 其他入库 | 协议品 | 甲 | 秦海波 | 63.66 | 60 | 0.9425 | 0 | 0.2 | 37 | 分剪苏州中意 排刀规格37mm*16条，木托防潮防锈。，管芯300mm。外径500-600mm。厚度公差+0/-0.01mm，宽度公差+0/-0.2mm |  | 31010030 | 小品种钢卷 | 0.2-SPCC | 31020038 | 小品种钢分切带 | 0.2-SPCC |  | 10 | MO001553 | MO001553-001-15 | FJ001 | 分剪模板 | 3005 | 2024-07-12 | 2024-07-12 | 3 | 2024-07-14 03:22:56 | 2024-07-14 03:27:01 | 江苏东方九天新能源材料有限公司 |  | 秦海波 |  | 1 | 0.2 | 0 | 37 | 1 | JL0024040112-21/15 | 分剪苏州中意 排刀规格37mm*16条，木托防潮防锈。，管芯300mm。外径500-600mm。厚度公差+0/-0.01mm，宽度公差+0/-0.2mm | 1 | 折印 | 是 | 是 | 5 | 1
分剪 | JL0024040112-21/14 | JL0024040112-21 | 东方分剪6# | 合格 | 合格品 | 甲 | 秦海波 | 63.66 | 60 | 0.9425 | 0 | 0.2 | 37 | 分剪苏州中意 排刀规格37mm*16条，木托防潮防锈。，管芯300mm。外径500-600mm。厚度公差+0/-0.01mm，宽度公差+0/-0.2mm |  | 31010030 | 小品种钢卷 | 0.2-SPCC | 31020038 | 小品种钢分切带 | 0.2-SPCC |  | 10 | MO001553 | MO001553-001-14 | FJ001 | 分剪模板 | 3005 | 2024-07-12 | 2024-07-12 | 3 | 2024-07-14 03:22:56 | 2024-07-14 03:27:01 | 江苏东方九天新能源材料有限公司 |  | 秦海波 |  | 1 | 0.2 | 0 | 37 | 1 | JL0024040112-21/14 | 分剪苏州中意 排刀规格37mm*16条，木托防潮防锈。，管芯300mm。外径500-600mm。厚度公差+0/-0.01mm，宽度公差+0/-0.2mm | 1 |  | 是 | 是 | 5 | 1
分剪 | JL0024040112-21/13 | JL0024040112-21 | 东方分剪6# | 合格 | 合格品 | 甲 | 秦海波 | 63.66 | 60 | 0.9425 | 0 | 0.2 | 37 | 分剪苏州中意 排刀规格37mm*16条，木托防潮防锈。，管芯300mm。外径500-600mm。厚度公差+0/-0.01mm，宽度公差+0/-0.2mm |  | 31010030 | 小品种钢卷 | 0.2-SPCC | 31020038 | 小品种钢分切带 | 0.2-SPCC |  | 10 | MO001553 | MO001553-001-13 | FJ001 | 分剪模板 | 3005 | 2024-07-12 | 2024-07-12 | 3 | 2024-07-14 03:22:56 | 2024-07-14 03:27:01 | 江苏东方九天新能源材料有限公司 |  | 秦海波 |  | 1 | 0.2 | 0 | 37 | 1 | JL0024040112-21/13 | 分剪苏州中意 排刀规格37mm*16条，木托防潮防锈。，管芯300mm。外径500-600mm。厚度公差+0/-0.01mm，宽度公差+0/-0.2mm | 1 |  | 是 | 是 | 5 | 1
分剪 | JL0024040112-21/12 | JL0024040112-21 | 东方分剪6# | 合格 | 合格品 | 甲 | 秦海波 | 63.66 | 60 | 0.9425 | 0 | 0.2 | 37 | 分剪苏州中意 排刀规格37mm*16条，木托防潮防锈。，管芯300mm。外径500-600mm。厚度公差+0/-0.01mm，宽度公差+0/-0.2mm |  | 31010030 | 小品种钢卷 | 0.2-SPCC | 31020038 | 小品种钢分切带 | 0.2-SPCC |  | 10 | MO001553 | MO001553-001-12 | FJ001 | 分剪模板 | 3005 | 2024-07-12 | 2024-07-12 | 3 | 2024-07-14 03:22:56 | 2024-07-14 03:27:01 | 江苏东方九天新能源材料有限公司 |  | 秦海波 |  | 1 | 0.2 | 0 | 37 | 1 | JL0024040112-21/12 | 分剪苏州中意 排刀规格37mm*16条，木托防潮防锈。，管芯300mm。外径500-600mm。厚度公差+0/-0.01mm，宽度公差+0/-0.2mm | 1 |  | 是 | 是 | 5 | 1
分剪 | JL0024040112-21/11 | JL0024040112-21 | 东方分剪6# | 合格 | 合格品 | 甲 | 秦海波 | 63.66 | 60 | 0.9425 | 0 | 0.2 | 37 | 分剪苏州中意 排刀规格37mm*16条，木托防潮防锈。，管芯300mm。外径500-600mm。厚度公差+0/-0.01mm，宽度公差+0/-0.2mm |  | 31010030 | 小品种钢卷 | 0.2-SPCC | 31020038 | 小品种钢分切带 | 0.2-SPCC |  | 10 | MO001553 | MO001553-001-11 | FJ001 | 分剪模板 | 3005 | 2024-07-12 | 2024-07-12 | 3 | 2024-07-14 03:22:56 | 2024-07-14 03:27:01 | 江苏东方九天新能源材料有限公司 |  | 秦海波 |  | 1 | 0.2 | 0 | 37 | 1 | JL0024040112-21/11 | 分剪苏州中意 排刀规格37mm*16条，木托防潮防锈。，管芯300mm。外径500-600mm。厚度公差+0/-0.01mm，宽度公差+0/-0.2mm | 1 |  | 是 | 是 | 5 | 1
分剪 | JL0024040112-21/10 | JL0024040112-21 | 东方分剪6# | 合格 | 合格品 | 甲 | 秦海波 | 63.66 | 60 | 0.9425 | 0 | 0.2 | 37 | 分剪苏州中意 排刀规格37mm*16条，木托防潮防锈。，管芯300mm。外径500-600mm。厚度公差+0/-0.01mm，宽度公差+0/-0.2mm |  | 31010030 | 小品种钢卷 | 0.2-SPCC | 31020038 | 小品种钢分切带 | 0.2-SPCC |  | 10 | MO001553 | MO001553-001-10 | FJ001 | 分剪模板 | 3005 | 2024-07-12 | 2024-07-12 | 3 | 2024-07-14 03:22:56 | 2024-07-14 03:27:01 | 江苏东方九天新能源材料有限公司 |  | 秦海波 |  | 1 | 0.2 | 0 | 37 | 1 | JL0024040112-21/10 | 分剪苏州中意 排刀规格37mm*16条，木托防潮防锈。，管芯300mm。外径500-600mm。厚度公差+0/-0.01mm，宽度公差+0/-0.2mm | 1 |  | 是 | 是 | 5 | 1
分剪 | JL0024040112-21/9 | JL0024040112-21 | 东方分剪6# | 合格 | 合格品 | 甲 | 秦海波 | 63.66 | 60 | 0.9425 | 0 | 0.2 | 37 | 分剪苏州中意 排刀规格37mm*16条，木托防潮防锈。，管芯300mm。外径500-600mm。厚度公差+0/-0.01mm，宽度公差+0/-0.2mm |  | 31010030 | 小品种钢卷 | 0.2-SPCC | 31020038 | 小品种钢分切带 | 0.2-SPCC |  | 10 | MO001553 | MO001553-001-09 | FJ001 | 分剪模板 | 3005 | 2024-07-12 | 2024-07-12 | 3 | 2024-07-14 03:22:56 | 2024-07-14 03:27:01 | 江苏东方九天新能源材料有限公司 |  | 秦海波 |  | 1 | 0.2 | 0 | 37 | 1 | JL0024040112-21/9 | 分剪苏州中意 排刀规格37mm*16条，木托防潮防锈。，管芯300mm。外径500-600mm。厚度公差+0/-0.01mm，宽度公差+0/-0.2mm | 1 |  | 是 | 是 | 5 | 1
分剪 | JL0024040112-21/8 | JL0024040112-21 | 东方分剪6# | 合格 | 合格品 | 甲 | 秦海波 | 63.66 | 60 | 0.9425 | 0 | 0.2 | 37 | 分剪苏州中意 排刀规格37mm*16条，木托防潮防锈。，管芯300mm。外径500-600mm。厚度公差+0/-0.01mm，宽度公差+0/-0.2mm |  | 31010030 | 小品种钢卷 | 0.2-SPCC | 31020038 | 小品种钢分切带 | 0.2-SPCC |  | 10 | MO001553 | MO001553-001-08 | FJ001 | 分剪模板 | 3005 | 2024-07-12 | 2024-07-12 | 3 | 2024-07-14 03:22:56 | 2024-07-14 03:27:01 | 江苏东方九天新能源材料有限公司 |  | 秦海波 |  | 1 | 0.2 | 0 | 37 | 1 | JL0024040112-21/8 | 分剪苏州中意 排刀规格37mm*16条，木托防潮防锈。，管芯300mm。外径500-600mm。厚度公差+0/-0.01mm，宽度公差+0/-0.2mm | 1 |  | 是 | 是 | 5 | 1
分剪 | JL0024040112-21/7 | JL0024040112-21 | 东方分剪6# | 合格 | 合格品 | 甲 | 秦海波 | 63.66 | 60 | 0.9425 | 0 | 0.2 | 37 | 分剪苏州中意 排刀规格37mm*16条，木托防潮防锈。，管芯300mm。外径500-600mm。厚度公差+0/-0.01mm，宽度公差+0/-0.2mm |  | 31010030 | 小品种钢卷 | 0.2-SPCC | 31020038 | 小品种钢分切带 | 0.2-SPCC |  | 10 | MO001553 | MO001553-001-07 | FJ001 | 分剪模板 | 3005 | 2024-07-12 | 2024-07-12 | 3 | 2024-07-14 03:22:56 | 2024-07-14 03:27:01 | 江苏东方九天新能源材料有限公司 |  | 秦海波 |  | 1 | 0.2 | 0 | 37 | 1 | JL0024040112-21/7 | 分剪苏州中意 排刀规格37mm*16条，木托防潮防锈。，管芯300mm。外径500-600mm。厚度公差+0/-0.01mm，宽度公差+0/-0.2mm | 1 |  | 是 | 是 | 5 | 1
分剪 | JL0024040112-21/6 | JL0024040112-21 | 东方分剪6# | 合格 | 合格品 | 甲 | 秦海波 | 63.66 | 60 | 0.9425 | 0 | 0.2 | 37 | 分剪苏州中意 排刀规格37mm*16条，木托防潮防锈。，管芯300mm。外径500-600mm。厚度公差+0/-0.01mm，宽度公差+0/-0.2mm |  | 31010030 | 小品种钢卷 | 0.2-SPCC | 31020038 | 小品种钢分切带 | 0.2-SPCC |  | 10 | MO001553 | MO001553-001-06 | FJ001 | 分剪模板 | 3005 | 2024-07-12 | 2024-07-12 | 3 | 2024-07-14 03:22:56 | 2024-07-14 03:27:01 | 江苏东方九天新能源材料有限公司 |  | 秦海波 |  | 1 | 0.2 | 0 | 37 | 1 | JL0024040112-21/6 | 分剪苏州中意 排刀规格37mm*16条，木托防潮防锈。，管芯300mm。外径500-600mm。厚度公差+0/-0.01mm，宽度公差+0/-0.2mm | 1 |  | 是 | 是 | 5 | 1
分剪 | JL0024040112-21/5 | JL0024040112-21 | 东方分剪6# | 合格 | 合格品 | 甲 | 秦海波 | 63.66 | 60 | 0.9425 | 0 | 0.2 | 37 | 分剪苏州中意 排刀规格37mm*16条，木托防潮防锈。，管芯300mm。外径500-600mm。厚度公差+0/-0.01mm，宽度公差+0/-0.2mm |  | 31010030 | 小品种钢卷 | 0.2-SPCC | 31020038 | 小品种钢分切带 | 0.2-SPCC |  | 10 | MO001553 | MO001553-001-05 | FJ001 | 分剪模板 | 3005 | 2024-07-12 | 2024-07-12 | 3 | 2024-07-14 03:22:56 | 2024-07-14 03:27:01 | 江苏东方九天新能源材料有限公司 |  | 秦海波 |  | 1 | 0.2 | 0 | 37 | 1 | JL0024040112-21/5 | 分剪苏州中意 排刀规格37mm*16条，木托防潮防锈。，管芯300mm。外径500-600mm。厚度公差+0/-0.01mm，宽度公差+0/-0.2mm | 1 |  | 是 | 是 | 5 | 1
分剪 | JL0024040112-21/4 | JL0024040112-21 | 东方分剪6# | 合格 | 合格品 | 甲 | 秦海波 | 63.66 | 60 | 0.9425 | 0 | 0.2 | 37 | 分剪苏州中意 排刀规格37mm*16条，木托防潮防锈。，管芯300mm。外径500-600mm。厚度公差+0/-0.01mm，宽度公差+0/-0.2mm |  | 31010030 | 小品种钢卷 | 0.2-SPCC | 31020038 | 小品种钢分切带 | 0.2-SPCC |  | 10 | MO001553 | MO001553-001-04 | FJ001 | 分剪模板 | 3005 | 2024-07-12 | 2024-07-12 | 3 | 2024-07-14 03:22:56 | 2024-07-14 03:27:01 | 江苏东方九天新能源材料有限公司 |  | 秦海波 |  | 1 | 0.2 | 0 | 37 | 1 | JL0024040112-21/4 | 分剪苏州中意 排刀规格37mm*16条，木托防潮防锈。，管芯300mm。外径500-600mm。厚度公差+0/-0.01mm，宽度公差+0/-0.2mm | 1 |  | 是 | 是 | 5 | 1
分剪 | JL0024040112-21/3 | JL0024040112-21 | 东方分剪6# | 合格 | 合格品 | 甲 | 秦海波 | 63.66 | 60 | 0.9425 | 0 | 0.2 | 37 | 分剪苏州中意 排刀规格37mm*16条，木托防潮防锈。，管芯300mm。外径500-600mm。厚度公差+0/-0.01mm，宽度公差+0/-0.2mm |  | 31010030 | 小品种钢卷 | 0.2-SPCC | 31020038 | 小品种钢分切带 | 0.2-SPCC |  | 10 | MO001553 | MO001553-001-03 | FJ001 | 分剪模板 | 3005 | 2024-07-12 | 2024-07-12 | 3 | 2024-07-14 03:22:56 | 2024-07-14 03:27:01 | 江苏东方九天新能源材料有限公司 |  | 秦海波 |  | 1 | 0.2 | 0 | 37 | 1 | JL0024040112-21/3 | 分剪苏州中意 排刀规格37mm*16条，木托防潮防锈。，管芯300mm。外径500-600mm。厚度公差+0/-0.01mm，宽度公差+0/-0.2mm | 1 |  | 是 | 是 | 5 | 1
分剪 | JL0024040112-21/2 | JL0024040112-21 | 东方分剪6# | 合格 | 合格品 | 甲 | 秦海波 | 63.66 | 60 | 0.9425 | 0 | 0.2 | 37 | 分剪苏州中意 排刀规格37mm*16条，木托防潮防锈。，管芯300mm。外径500-600mm。厚度公差+0/-0.01mm，宽度公差+0/-0.2mm |  | 31010030 | 小品种钢卷 | 0.2-SPCC | 31020038 | 小品种钢分切带 | 0.2-SPCC |  | 10 | MO001553 | MO001553-001-02 | FJ001 | 分剪模板 | 3005 | 2024-07-12 | 2024-07-12 | 3 | 2024-07-14 03:22:56 | 2024-07-14 03:27:01 | 江苏东方九天新能源材料有限公司 |  | 秦海波 |  | 1 | 0.2 | 0 | 37 | 1 | JL0024040112-21/2 | 分剪苏州中意 排刀规格37mm*16条，木托防潮防锈。，管芯300mm。外径500-600mm。厚度公差+0/-0.01mm，宽度公差+0/-0.2mm | 1 |  | 是 | 是 | 5 | 1
分剪 | JL0024040112-21/1 | JL0024040112-21 | 东方分剪6# | 合格 | 合格品 | 甲 | 秦海波 | 63.66 | 60 | 0.9425 | 0 | 0.2 | 37 | 分剪苏州中意 排刀规格37mm*16条，木托防潮防锈。，管芯300mm。外径500-600mm。厚度公差+0/-0.01mm，宽度公差+0/-0.2mm |  | 31010030 | 小品种钢卷 | 0.2-SPCC | 31020038 | 小品种钢分切带 | 0.2-SPCC |  | 10 | MO001553 | MO001553-001-01 | FJ001 | 分剪模板 | 3005 | 2024-07-12 | 2024-07-12 | 3 | 2024-07-14 03:22:56 | 2024-07-14 03:27:01 | 江苏东方九天新能源材料有限公司 |  | 秦海波 |  | 1 | 0.2 | 0 | 37 | 1 | JL0024040112-21/1 | 分剪苏州中意 排刀规格37mm*16条，木托防潮防锈。，管芯300mm。外径500-600mm。厚度公差+0/-0.01mm，宽度公差+0/-0.2mm | 1 |  | 是 | 是 | 5 | 1
最终脱脂 | DL00240600101 | DL0024060010 | 东方950脱脂1# | 合格 | 合格品 | 甲 | 关莫平,王建军 | 6100 | 5970 | 0.9787 | 2430 | 0.51 | 610 | 昆山宝必达：脱脂(单位张力5.5）、转退火 |  | 20100082 | 轧硬 | 0.6*610-SPCC | 31010052 | 小品种钢卷 | 0.51-SPCC |  | 30 | MO001277 | MO001277-002-01 | XPZG001 | 小品种钢前处理模板 | 12225 | 2024-07-06 | 2024-07-18 | 2 | 2024-07-14 02:46:59 | 2024-07-14 03:26:46 | 江苏东方九天新能源材料有限公司 | 208910 | 王建军 |  |  | 0.51 | 2450 | 610 | 1 | DL00240600101 | 昆山宝必达（0.51*610）厚度±0.01mm，HV85-105,粗糙度0.5-0.8μM，卷重2-3吨 |  |  |  |  | 1443 | 2
最终脱脂 | DL1224070008 | DL1224070008 | 东方950脱脂1# | 合格 | 合格品 | 甲 | 关莫平,王建军 | 7550 | 7440 | 0.9854 | 2010 | 0.75 | 610 | 泰兴双永:脱脂（单位张力3.5）、转退火 |  | 20100130 | 轧硬 | 1.2*610-SPCC | 31010072 | 小品种钢卷 | 0.75-SPCC |  | 30 | MO001293 | MO001293-001 | XPZG001 | 小品种钢前处理模板 | 7655 | 2024-07-06 | 2024-07-16 | 2 | 2024-07-14 02:36:48 | 2024-07-14 02:37:20 | 江苏东方九天新能源材料有限公司 | 209104 | 王建军 |  |  | 0.75 | 2050 | 610 | 1 | DL1224070008 | 泰兴双永（0.75*610）：厚度+0.01/-0.02mm，HV90-110，粗糙度0.7-0.9μM,卷重2-3.5吨 |  |  | 否 | 否 | 1201 | 1
一次退火 | JG12240701062 | JG12240701062 | 东方8# | 合格 |  | 甲 | 吴双勇 | 8355 | 8355 | 1 | 0 | 0.1 | 760 | 退火 装炉量20T-45T(620℃),装炉量>45T (630℃） |  | 20500021 | 光亮卷半成品 | 0.4-SPCC | 30210015 | 光亮卷 | 0.1-SPCC |  | 10 | MO001537 | MO001537-004 | GLJ002 | 东方光亮卷前处理（0.4轧0.1mm) | 8355 | 2024-07-12 | 2024-07-20 | 5 | 2024-07-14 02:27:28 | 2024-07-14 02:29:02 | 江苏东方九天新能源材料有限公司 | 239167 | 张天圣 | 张天圣 |  | 0.4 | 0 | 760 | 1 | JG12240701062 | 轧0.1，米数控制在14000-14500米。 |  |  | 否 | 否 | 4294 | 4
一次退火 | JG12240701052 | JG12240701052 | 东方8# | 合格 |  | 甲 | 吴双勇 | 8340 | 8340 | 1 | 0 | 0.1 | 760 | 退火 装炉量20T-45T(620℃),装炉量>45T (630℃） |  | 20500021 | 光亮卷半成品 | 0.4-SPCC | 30210015 | 光亮卷 | 0.1-SPCC |  | 10 | MO001537 | MO001537-003 | GLJ002 | 东方光亮卷前处理（0.4轧0.1mm) | 8340 | 2024-07-12 | 2024-07-20 | 5 | 2024-07-14 02:27:28 | 2024-07-14 02:29:02 | 江苏东方九天新能源材料有限公司 | 239165 | 张天圣 | 张天圣 |  | 0.4 | 0 | 760 | 1 | JG12240701052 | 轧0.1，米数控制在14000-14500米。 |  |  | 否 | 否 | 3736 | 3
一次退火 | JG12240701022 | JG12240701022 | 东方8# | 合格 |  | 甲 | 吴双勇 | 8290 | 8290 | 1 | 0 | 0.1 | 760 | 退火 装炉量20T-45T(620℃),装炉量>45T (630℃） |  | 20500021 | 光亮卷半成品 | 0.4-SPCC | 30210015 | 光亮卷 | 0.1-SPCC |  | 10 | MO001537 | MO001537-002 | GLJ002 | 东方光亮卷前处理（0.4轧0.1mm) | 8290 | 2024-07-12 | 2024-07-20 | 5 | 2024-07-14 02:27:28 | 2024-07-14 02:29:02 | 江苏东方九天新能源材料有限公司 | 239163 | 张天圣 | 张天圣 |  | 0.4 | 0 | 760 | 1 | JG12240701022 | 轧0.1，米数控制在14000-14500米。 |  |  | 否 | 否 | 3537 | 2
一次退火 | JG12240701012 | JG12240701012 | 东方8# | 合格 |  | 甲 | 吴双勇 | 8425 | 8425 | 1 | 0 | 0.1 | 760 | 退火 装炉量20T-45T(620℃),装炉量>45T (630℃） |  | 20500021 | 光亮卷半成品 | 0.4-SPCC | 30210015 | 光亮卷 | 0.1-SPCC |  | 10 | MO001537 | MO001537-001 | GLJ002 | 东方光亮卷前处理（0.4轧0.1mm) | 8425 | 2024-07-12 | 2024-07-20 | 5 | 2024-07-14 02:27:28 | 2024-07-14 02:29:02 | 江苏东方九天新能源材料有限公司 | 239161 | 张天圣 | 张天圣 |  | 0.4 | 0 | 760 | 1 | JG12240701012 | 轧0.1，米数控制在14000-14500米。 |  |  | 否 | 否 | 2823 | 1
最终脱脂 | DL00240600122 | DL0024060012 | 东方950脱脂1# | 合格 | 合格品 | 甲 | 关莫平,王建军 | 6050 | 6010 | 0.9934 | 2310 | 0.54 | 610 | 昆山宝必达：脱脂(单位张力4.8）、转退火 |  | 20100082 | 轧硬 | 0.6*610-SPCC | 31010056 | 小品种钢卷 | 0.54-SPCC |  | 30 | MO001279 | MO001279-002-02 | XPZG001 | 小品种钢前处理模板 | 12275 | 2024-07-06 | 2024-07-18 | 5 | 2024-07-14 01:23:17 | 2024-07-14 01:56:38 | 江苏东方九天新能源材料有限公司 | 208931 | 王建军 |  |  | 0.54 | 2380 | 610 | 1 | DL00240600122 | 昆山宝必达（0.54*610）厚度±0.01mm，HV85-105,粗糙度0.5-0.8μM，卷重2-3吨 |  |  |  |  | 2568 | 2
铬钝化 | JG122405509422 | JG12240550942 | 东方铬钝化950 | 合格 | 合格品 | 甲 | 夏亚军 | 2789 | 2789 | 1 | 4870 | 0.1 | 760 | / |  | 30210015 | 光亮卷 | 0.1-SPCC | 30110014 | 铬钝化卷 | 0.1-SPCC |  | 10 | MO001462 | MO001462-012-02 | GDH001 | 铬钝化模板 | 5630 | 2024-07-10 | 2024-07-10 | 2 | 2024-07-14 00:13:21 | 2024-07-14 01:41:17 | 江苏东方九天新能源材料有限公司 |  | 孙槐兵 |  | 1 | 0.1 | 4870 | 760 | 1 | JG122405509422 |  | 1 |  | 是 | 是 | 132 | 12
铬钝化 | JG122405509421 | JG12240550942 | 东方铬钝化950 | 合格 | 合格品 | 甲 | 夏亚军 | 2813 | 2813 | 1 | 4900 | 0.1 | 760 | / |  | 30210015 | 光亮卷 | 0.1-SPCC | 30110014 | 铬钝化卷 | 0.1-SPCC |  | 10 | MO001462 | MO001462-012-01 | GDH001 | 铬钝化模板 | 5630 | 2024-07-10 | 2024-07-10 | 2 | 2024-07-14 00:13:21 | 2024-07-14 01:41:17 | 江苏东方九天新能源材料有限公司 |  | 孙槐兵 |  | 1 | 0.1 | 4900 | 760 | 1 | JG122405509421 |  | 1 |  | 是 | 是 | 132 | 12
最终脱脂 | DL00240600141 | DL0024060014 | 东方950脱脂1# | 合格 | 合格品 | 甲 | 关莫平,王建军 | 6100 | 6050 | 0.9918 | 2430 | 0.51 | 610 | 昆山宝必达：脱脂(单位张力5.5）、转退火 |  | 20100082 | 轧硬 | 0.6*610-SPCC | 31010052 | 小品种钢卷 | 0.51-SPCC |  | 30 | MO001277 | MO001277-001-01 | XPZG001 | 小品种钢前处理模板 | 12295 | 2024-07-06 | 2024-07-18 | 2 | 2024-07-14 01:17:59 | 2024-07-14 01:18:40 | 江苏东方九天新能源材料有限公司 | 208904 | 王建军 |  |  | 0.51 | 2437 | 610 | 1 | DL00240600141 | 昆山宝必达（0.51*610）厚度±0.01mm，HV85-105,粗糙度0.5-0.8μM，卷重2-3吨 |  |  |  |  | 1488 | 1
最终退火 | DL00240700081 | DL0024070008 | 东方20# | 合格 |  | 甲 | 程新华,吴双勇,李龙礼 | 7055 | 7055 | 1 | 9900 | 0.13 | 710 | 无锡丰元：退火(590℃)、转850平整 |  | 20100097 | 轧硬 | 0.6*710-SPCC | 30210007 | 光亮卷 | 0.13-SPCC |  | 50 | MO001219 | MO001219-004-01 | GLJ003 | 光亮卷前处理 模板 | 14280 | 2024-07-05 | 2024-07-05 | 2 | 2024-07-11 13:36:39 | 2024-07-14 01:12:49 | 江苏东方九天新能源材料有限公司 | 206481 | 张天圣 | 张天圣 |  | 0.13 | 9900 | 710 | 1 | DL00240700081 | 无锡丰元：轧0.13，公差+/-0.005，卷重6-7吨，轧到0.13后脱脂平均分包，平整时涂油。 |  |  |  |  | 5488 | 4
最终退火 | DL00240700062 | DL0024070006 | 东方20# | 合格 |  | 甲 | 程新华,吴双勇,李龙礼 | 7055 | 7055 | 1 | 9920 | 0.13 | 710 | 无锡丰元：退火(590℃)、转850平整 |  | 20100097 | 轧硬 | 0.6*710-SPCC | 30210007 | 光亮卷 | 0.13-SPCC |  | 50 | MO001219 | MO001219-003-02 | GLJ003 | 光亮卷前处理 模板 | 14275 | 2024-07-05 | 2024-07-05 | 2 | 2024-07-11 13:36:39 | 2024-07-14 01:12:49 | 江苏东方九天新能源材料有限公司 | 206447 | 张天圣 | 张天圣 |  | 0.13 | 9920 | 710 | 1 | DL00240700062 | 无锡丰元：轧0.13，公差+/-0.005，卷重6-7吨，轧到0.13后脱脂平均分包，平整时涂油。 |  |  |  |  | 5443 | 3
最终退火 | DL00240700061 | DL0024070006 | 东方20# | 合格 |  | 甲 | 程新华,吴双勇,李龙礼 | 7045 | 7045 | 1 | 9900 | 0.13 | 710 | 无锡丰元：退火(590℃)、转850平整 |  | 20100097 | 轧硬 | 0.6*710-SPCC | 30210007 | 光亮卷 | 0.13-SPCC |  | 50 | MO001219 | MO001219-003-01 | GLJ003 | 光亮卷前处理 模板 | 14275 | 2024-07-05 | 2024-07-05 | 2 | 2024-07-11 13:36:39 | 2024-07-14 01:12:49 | 江苏东方九天新能源材料有限公司 | 206447 | 张天圣 | 张天圣 |  | 0.13 | 9900 | 710 | 1 | DL00240700061 | 无锡丰元：轧0.13，公差+/-0.005，卷重6-7吨，轧到0.13后脱脂平均分包，平整时涂油。 |  |  |  |  | 5443 | 3
最终退火 | DL00240700011 | DL0024070001 | 东方20# | 合格 |  | 甲 | 程新华,吴双勇,李龙礼 | 7035 | 7035 | 1 | 9900 | 0.13 | 710 | 无锡丰元：退火(590℃)、转850平整 |  | 20100097 | 轧硬 | 0.6*710-SPCC | 30210007 | 光亮卷 | 0.13-SPCC |  | 50 | MO001219 | MO001219-001-01 | GLJ003 | 光亮卷前处理 模板 | 14290 | 2024-07-05 | 2024-07-05 | 2 | 2024-07-11 13:36:39 | 2024-07-14 01:12:49 | 江苏东方九天新能源材料有限公司 | 206485 | 张天圣 | 张天圣 |  | 0.13 | 9900 | 710 | 1 | DL00240700011 | 无锡丰元：轧0.13，公差+/-0.005，卷重6-7吨，轧到0.13后脱脂平均分包，平整时涂油。 |  |  |  |  | 3629 | 1
最终脱脂 | DL00240600102 | DL0024060010 | 东方950脱脂1# | 合格 | 让步接收 | 乙 | 何晓健,张东兵 | 6020 | 5900 | 0.9801 | 2380 | 0.51 | 610 | 昆山宝必达：脱脂(单位张力5.5）、转退火 | X细划伤(内起1100米~2380米反操6.5cm持续细划伤),X锈斑(内1775米反面锈斑) | 20100082 | 轧硬 | 0.6*610-SPCC | 31010052 | 小品种钢卷 | 0.51-SPCC |  | 30 | MO001277 | MO001277-002-02 | XPZG001 | 小品种钢前处理模板 | 12225 | 2024-07-06 | 2024-07-18 | 2 | 2024-07-14 00:27:13 | 2024-07-14 00:38:11 | 江苏东方九天新能源材料有限公司 | 208910 | 何晓健 |  |  | 0.51 | 2400 | 610 | 1 | DL00240600102 | 昆山宝必达（0.51*610）厚度±0.01mm，HV85-105,粗糙度0.5-0.8μM，卷重2-3吨 |  | X细划伤(内起1100米~2380米反操6.5cm持续细划伤),X锈斑(内1775米反面锈斑) |  |  | 1443 | 2
铬钝化 | JG122406014123 | JG122406014123 | 东方铬钝化950 | 合格 | 合格品 | 甲 | 夏亚军 | 3030 | 3009 | 0.9931 | 5270 | 0.1 | 760 | / |  | 30210015 | 光亮卷 | 0.1-SPCC | 30110014 | 铬钝化卷 | 0.1-SPCC |  | 10 | MO001462 | MO001462-010 | GDH001 | 铬钝化模板 | 3030 | 2024-07-10 | 2024-07-10 | 2 | 2024-07-14 00:10:09 | 2024-07-14 00:10:42 | 江苏东方九天新能源材料有限公司 | 235573 | 孙槐兵 |  |  | 0.1 | 0 | 760 | 1 | JG122406014123 |  | 1 |  | 是 | 是 | 0 | 10
最终脱脂 | DL00240600131 | DL0024060013 | 东方950脱脂1# | 合格 | 让步接收 | 乙 | 何晓健,张东兵 | 6070 | 6110 | 1.0066 | 2550 | 0.49 | 610 | 昆山宝必达:脱脂(单位张力5.5）、转退火 | Z重划伤(反面异物划伤重) | 20100082 | 轧硬 | 0.6*610-SPCC | 31010050 | 小品种钢卷 | 0.49-SPCC |  | 30 | MO001280 | MO001280-001-01 | XPZG001 | 小品种钢前处理模板 | 12290 | 2024-07-06 | 2024-07-18 | 2 | 2024-07-14 00:05:33 | 2024-07-14 00:06:49 | 江苏东方九天新能源材料有限公司 | 208932 | 何晓健 |  |  | 0.49 | 2550 | 610 | 1 | DL00240600131 | 昆山宝必达（0.49*610）厚度±0.01mm，HV85-105,粗糙度0.5-0.8μM，卷重2-3吨 |  | Z重划伤(反面异物划伤重) |  |  | 1092 | 1
铬钝化 | JG12240502452 | JG12240502452 | 东方铬钝化750 | 合格 | 让步接收 | 甲 | 夏亚军 | 6070 | 6041 | 0.9952 | 10550 | 0.1 | 760 | / | 色差，8040米横向0.7mm孔洞2.65平方毫米，碱液斑 | 30210015 | 光亮卷 | 0.1-SPCC | 30110014 | 铬钝化卷 | 0.1-SPCC |  | 10 | MO001366 | MO001366-006 | GDH001 | 铬钝化模板 | 6070 | 2024-07-08 | 2024-07-08 | 2 | 2024-07-13 23:31:15 | 2024-07-13 23:33:04 | 江苏东方九天新能源材料有限公司 | 227651 | 孙槐兵 |  |  | 0.1 | 0 | 760 | 1 | JG12240502452 |  | 1 | S色差(色差 8040米1个孔洞 横向0.7 大小2.65 碱液斑) | 是 | 是 | 2 | 6
平整翻包 | JG12240602752 | JG1224060275 | 东方850平整 | 待判定 | 返工 | 乙 | 鞠承,姚学禹 | 6110 | 6100 | 0.9984 | 10560 | 0.1 | 760 | 翻包确认松花印 | S松花印(来料传35CM内松花印重【质检已确认】) | 20100142 | 轧硬 | 0.4*760-SPCC | 30210015 | 光亮卷 | 0.1-SPCC |  | 70 | MO000945 | MO000945-001-02 | KSFW001 | 东方小品种钢前处理 0.67（昆山富维 厚度公差：0.660-0.670mm,光泽度大于150GU（横向、纵向），粗糙度：Ra0.2-0.45um.硬度：HV80-110） | 13410 | 2024-06-25 | 2024-07-05 | 2 | 2024-07-13 22:42:05 | 2024-07-13 22:44:13 | 江苏东方九天新能源材料有限公司 | 193074 | 鞠承 |  |  | 0.1 | 10580 | 760 | 1 | JG12240602752 | 轧0.1，米数控制在23100-23200米，脱脂分一包10400米。 | 1 | S松花印(来料传35CM内松花印重【质检已确认】) |  |  | 1764 | 1
最终退火 | DL00240700082 | DL0024070008 | 东方20# | 合格 |  | 甲 | 程新华,李龙礼,吴双勇 | 7080 | 7080 | 1 | 9950 | 0.13 | 710 | 无锡丰元：退火(590℃)、转850平整 |  | 20100097 | 轧硬 | 0.6*710-SPCC | 30210007 | 光亮卷 | 0.13-SPCC |  | 50 | MO001219 | MO001219-004-02 | GLJ003 | 光亮卷前处理 模板 | 14280 | 2024-07-05 | 2024-07-05 | 2 | 2024-07-11 13:32:35 | 2024-07-13 22:28:04 | 江苏东方九天新能源材料有限公司 | 206481 | 张天圣 | 张天圣 |  | 0.13 | 9950 | 710 | 1 | DL00240700082 | 无锡丰元：轧0.13，公差+/-0.005，卷重6-7吨，轧到0.13后脱脂平均分包，平整时涂油。 |  |  |  |  | 5488 | 4
最终退火 | DL00240700032 | DL0024070003 | 东方20# | 合格 |  | 甲 | 程新华,李龙礼,吴双勇 | 7270 | 7270 | 1 | 10185 | 0.13 | 710 | 无锡丰元：退火(590℃)、转850平整 |  | 20100097 | 轧硬 | 0.6*710-SPCC | 30210007 | 光亮卷 | 0.13-SPCC |  | 50 | MO001219 | MO001219-002-02 | GLJ003 | 光亮卷前处理 模板 | 14615 | 2024-07-05 | 2024-07-05 | 2 | 2024-07-11 13:32:35 | 2024-07-13 22:28:04 | 江苏东方九天新能源材料有限公司 | 206406 | 张天圣 | 张天圣 |  | 0.13 | 10185 | 710 | 1 | DL00240700032 | 无锡丰元：轧0.13，公差+/-0.005，卷重6-7吨，轧到0.13后脱脂平均分包，平整时涂油。 |  |  |  |  | 5376 | 2
最终退火 | DL00240700031 | DL0024070003 | 东方20# | 合格 |  | 甲 | 程新华,李龙礼,吴双勇 | 7190 | 7190 | 1 | 10050 | 0.13 | 710 | 无锡丰元：退火(590℃)、转850平整 |  | 20100097 | 轧硬 | 0.6*710-SPCC | 30210007 | 光亮卷 | 0.13-SPCC |  | 50 | MO001219 | MO001219-002-01 | GLJ003 | 光亮卷前处理 模板 | 14615 | 2024-07-05 | 2024-07-05 | 2 | 2024-07-11 13:32:35 | 2024-07-13 22:28:04 | 江苏东方九天新能源材料有限公司 | 206406 | 张天圣 | 张天圣 |  | 0.13 | 10050 | 710 | 1 | DL00240700031 | 无锡丰元：轧0.13，公差+/-0.005，卷重6-7吨，轧到0.13后脱脂平均分包，平整时涂油。 |  |  |  |  | 5376 | 2
最终退火 | DL00240700012 | DL0024070001 | 东方20# | 合格 |  | 甲 | 程新华,李龙礼,吴双勇 | 7110 | 7110 | 1 | 9980 | 0.13 | 710 | 无锡丰元：退火(590℃)、转850平整 |  | 20100097 | 轧硬 | 0.6*710-SPCC | 30210007 | 光亮卷 | 0.13-SPCC |  | 50 | MO001219 | MO001219-001-02 | GLJ003 | 光亮卷前处理 模板 | 14290 | 2024-07-05 | 2024-07-05 | 2 | 2024-07-11 13:32:35 | 2024-07-13 22:28:04 | 江苏东方九天新能源材料有限公司 | 206485 | 张天圣 | 张天圣 |  | 0.13 | 9980 | 710 | 1 | DL00240700012 | 无锡丰元：轧0.13，公差+/-0.005，卷重6-7吨，轧到0.13后脱脂平均分包，平整时涂油。 |  |  |  |  | 3629 | 1
最终脱脂 | DL00240600132 | DL0024060013 | 东方950脱脂1# | 合格 | 合格品 | 乙 | 何晓健,张东兵 | 6080 | 6030 | 0.9918 | 2550 | 0.49 | 610 | 昆山宝必达:脱脂(单位张力5.5）、转退火 |  | 20100082 | 轧硬 | 0.6*610-SPCC | 31010050 | 小品种钢卷 | 0.49-SPCC |  | 30 | MO001280 | MO001280-001-02 | XPZG001 | 小品种钢前处理模板 | 12290 | 2024-07-06 | 2024-07-18 | 2 | 2024-07-13 22:25:12 | 2024-07-13 22:25:37 | 江苏东方九天新能源材料有限公司 | 208932 | 何晓健 |  |  | 0.49 | 2580 | 610 | 1 | DL00240600132 | 昆山宝必达（0.49*610）厚度±0.01mm，HV85-105,粗糙度0.5-0.8μM，卷重2-3吨 |  |  |  |  | 1092 | 1
分剪 | JG1124055087/6 | JG1124055087 | 东方分剪5# | 合格 | 合格品 | 乙 | 尹斌斌 | 242.99 | 239 | 0.9836 | 0 | 0.13 | 173.2 | 1.排刀172.5+168*2切1.5t 首钢SPCC 此单发浙江银轮 HV100±10.毛化面轻涂油 0.2/0.3管芯500mm,0.13管芯400mm，宽度公差+/-0.2mm，厚度公差+/-0.01mm |  | 31010007 | 小品种钢卷 | 0.13-SPCC | 31020008 | 小品种钢分切带 | 0.13-SPCC |  | 10 | MO001557 | MO001557-001-07 | FJ001 | 分剪模板 | 4380 | 2024-07-13 | 2024-07-13 | 3 | 2024-07-13 22:18:30 | 2024-07-13 22:21:44 | 江苏东方九天新能源材料有限公司 |  | 尹斌斌 |  | 1 | 0.13 | 0 | 173.2 | 1 | JG1124055087/6 | 1.排刀172.5+168*2切1.5t 首钢SPCC 此单发浙江银轮 HV100±10.毛化面轻涂油 0.2/0.3管芯500mm,0.13管芯400mm，宽度公差+/-0.2mm，厚度公差+/-0.01mm | 1 |  | 是 | 是 | 3 | 1
分剪 | JG1124055087/5 | JG1124055087 | 东方分剪5# | 合格 | 合格品 | 乙 | 尹斌斌 | 235.87 | 232 | 0.9836 | 0 | 0.13 | 168 | 1.排刀172.5+168*2切1.5t 首钢SPCC 此单发浙江银轮 HV100±10.毛化面轻涂油 0.2/0.3管芯500mm,0.13管芯400mm，宽度公差+/-0.2mm，厚度公差+/-0.01mm |  | 31010007 | 小品种钢卷 | 0.13-SPCC | 31020008 | 小品种钢分切带 | 0.13-SPCC |  | 10 | MO001557 | MO001557-001-06 | FJ001 | 分剪模板 | 4380 | 2024-07-13 | 2024-07-13 | 3 | 2024-07-13 22:18:30 | 2024-07-13 22:21:44 | 江苏东方九天新能源材料有限公司 |  | 尹斌斌 |  | 1 | 0.13 | 0 | 168 | 1 | JG1124055087/5 | 1.排刀172.5+168*2切1.5t 首钢SPCC 此单发浙江银轮 HV100±10.毛化面轻涂油 0.2/0.3管芯500mm,0.13管芯400mm，宽度公差+/-0.2mm，厚度公差+/-0.01mm | 1 |  | 是 | 是 | 3 | 1
分剪 | JG1124055087/4 | JG1124055087 | 东方分剪5# | 合格 | 合格品 | 乙 | 尹斌斌 | 233.84 | 230 | 0.9836 | 0 | 0.13 | 168 | 1.排刀172.5+168*2切1.5t 首钢SPCC 此单发浙江银轮 HV100±10.毛化面轻涂油 0.2/0.3管芯500mm,0.13管芯400mm，宽度公差+/-0.2mm，厚度公差+/-0.01mm |  | 31010007 | 小品种钢卷 | 0.13-SPCC | 31020008 | 小品种钢分切带 | 0.13-SPCC |  | 10 | MO001557 | MO001557-001-05 | FJ001 | 分剪模板 | 4380 | 2024-07-13 | 2024-07-13 | 3 | 2024-07-13 22:18:30 | 2024-07-13 22:21:44 | 江苏东方九天新能源材料有限公司 |  | 尹斌斌 |  | 1 | 0.13 | 0 | 168 | 1 | JG1124055087/4 | 1.排刀172.5+168*2切1.5t 首钢SPCC 此单发浙江银轮 HV100±10.毛化面轻涂油 0.2/0.3管芯500mm,0.13管芯400mm，宽度公差+/-0.2mm，厚度公差+/-0.01mm | 1 |  | 是 | 是 | 3 | 1
分剪 | JG1124055087/3 | JG1124055087 | 东方分剪5# | 合格 | 合格品 | 乙 | 尹斌斌 | 241.97 | 238 | 0.9836 | 0 | 0.13 | 173.2 | 1.排刀172.5+168*2切1.5t 首钢SPCC 此单发浙江银轮 HV100±10.毛化面轻涂油 0.2/0.3管芯500mm,0.13管芯400mm，宽度公差+/-0.2mm，厚度公差+/-0.01mm |  | 31010007 | 小品种钢卷 | 0.13-SPCC | 31020008 | 小品种钢分切带 | 0.13-SPCC |  | 10 | MO001557 | MO001557-001-04 | FJ001 | 分剪模板 | 4380 | 2024-07-13 | 2024-07-13 | 3 | 2024-07-13 22:18:30 | 2024-07-13 22:21:44 | 江苏东方九天新能源材料有限公司 |  | 尹斌斌 |  | 1 | 0.13 | 0 | 173.2 | 1 | JG1124055087/3 | 1.排刀172.5+168*2切1.5t 首钢SPCC 此单发浙江银轮 HV100±10.毛化面轻涂油 0.2/0.3管芯500mm,0.13管芯400mm，宽度公差+/-0.2mm，厚度公差+/-0.01mm | 1 |  | 是 | 是 | 3 | 1
分剪 | JG1124055087/2 | JG1124055087 | 东方分剪5# | 合格 | 合格品 | 乙 | 尹斌斌 | 233.84 | 230 | 0.9836 | 0 | 0.13 | 168 | 1.排刀172.5+168*2切1.5t 首钢SPCC 此单发浙江银轮 HV100±10.毛化面轻涂油 0.2/0.3管芯500mm,0.13管芯400mm，宽度公差+/-0.2mm，厚度公差+/-0.01mm |  | 31010007 | 小品种钢卷 | 0.13-SPCC | 31020008 | 小品种钢分切带 | 0.13-SPCC |  | 10 | MO001557 | MO001557-001-03 | FJ001 | 分剪模板 | 4380 | 2024-07-13 | 2024-07-13 | 3 | 2024-07-13 22:18:30 | 2024-07-13 22:21:44 | 江苏东方九天新能源材料有限公司 |  | 尹斌斌 |  | 1 | 0.13 | 0 | 168 | 1 | JG1124055087/2 | 1.排刀172.5+168*2切1.5t 首钢SPCC 此单发浙江银轮 HV100±10.毛化面轻涂油 0.2/0.3管芯500mm,0.13管芯400mm，宽度公差+/-0.2mm，厚度公差+/-0.01mm | 1 |  | 是 | 是 | 3 | 1
分剪 | JG1124055087/1 | JG1124055087 | 东方分剪5# | 合格 | 合格品 | 乙 | 尹斌斌 | 232.82 | 229 | 0.9836 | 0 | 0.13 | 168 | 1.排刀172.5+168*2切1.5t 首钢SPCC 此单发浙江银轮 HV100±10.毛化面轻涂油 0.2/0.3管芯500mm,0.13管芯400mm，宽度公差+/-0.2mm，厚度公差+/-0.01mm |  | 31010007 | 小品种钢卷 | 0.13-SPCC | 31020008 | 小品种钢分切带 | 0.13-SPCC |  | 10 | MO001557 | MO001557-001-02 | FJ001 | 分剪模板 | 4380 | 2024-07-13 | 2024-07-13 | 3 | 2024-07-13 22:18:30 | 2024-07-13 22:21:44 | 江苏东方九天新能源材料有限公司 |  | 尹斌斌 |  | 1 | 0.13 | 0 | 168 | 1 | JG1124055087/1 | 1.排刀172.5+168*2切1.5t 首钢SPCC 此单发浙江银轮 HV100±10.毛化面轻涂油 0.2/0.3管芯500mm,0.13管芯400mm，宽度公差+/-0.2mm，厚度公差+/-0.01mm | 1 |  | 是 | 是 | 3 | 1
分剪 | JG11240550872 | JG1124055087 | 东方分剪5# | 合格 | 让步接收 | 乙 | 尹斌斌 | 2910 | 2910 | 1 | 0 | 0.13 | 533 | 1.排刀172.5+168*2切1.5t 首钢SPCC 此单发浙江银轮 HV100±10.毛化面轻涂油 0.2/0.3管芯500mm,0.13管芯400mm，宽度公差+/-0.2mm，厚度公差+/-0.01mm |  | 31010007 | 小品种钢卷 | 0.13-SPCC | 31020008 | 小品种钢分切带 | 0.13-SPCC |  | 10 | MO001557 | MO001557-001-01 | FJ001 | 分剪模板 | 4380 | 2024-07-13 | 2024-07-13 | 3 | 2024-07-13 22:18:30 | 2024-07-13 22:21:44 | 江苏东方九天新能源材料有限公司 |  | 尹斌斌 |  | 1 | 0.13 | 0 | 533 | 1 | JG11240550872 | 1.排刀172.5+168*2切1.5t 首钢SPCC 此单发浙江银轮 HV100±10.毛化面轻涂油 0.2/0.3管芯500mm,0.13管芯400mm，宽度公差+/-0.2mm，厚度公差+/-0.01mm | 1 |  | 是 | 是 | 3 | 1
铬钝化 | JG12240551572 | JG12240551572 | 东方铬钝化950 | 合格 | 合格品 | 甲 | 夏亚军 | 6060 | 6043 | 0.9972 | 10590 | 0.1 | 760 | / |  | 30210015 | 光亮卷 | 0.1-SPCC | 30110014 | 铬钝化卷 | 0.1-SPCC |  | 10 | MO001462 | MO001462-003 | GDH001 | 铬钝化模板 | 6060 | 2024-07-10 | 2024-07-10 | 2 | 2024-07-13 22:20:49 | 2024-07-13 22:21:42 | 江苏东方九天新能源材料有限公司 | 235547 | 孙槐兵 |  |  | 0.1 | 0 | 760 | 1 | JG12240551572 |  | 1 |  | 是 | 是 | 1 | 3
最终平整 | DL00240551131 | DL0024055113 | 东方850平整 | 合格 | 让步接收 | 乙 | 鞠承,姚学禹 | 5910 | 5900 | 0.9983 | 6330 | 0.203 | 590 | 海金杜门：850平整用1.0-1.2μm细毛化辊平整、厚度公差：0.198-0.203mm、硬度90-100HV,粗糙度Ra0.5-0.7μm、抗拉＜355MPa（合格证上备注镍基带蓝色标签） | 来料表面轻微暗线印，双边氧化边 | 20100077 | 轧硬 | 0.6*590-SPCC | 20600001 | 镍钝化卷半成品 | 0.203-SPCC |  | 60 | MO000993 | MO000993-001-01 | ZDY | 自定义 | 12135 | 2024-06-25 | 2024-07-03 | 2 | 2024-07-13 22:19:27 | 2024-07-13 22:21:11 | 江苏东方九天新能源材料有限公司 | 194116 | 鞠承 |  |  | 0.2 | 6320 | 590 | 1 | DL00240551131 | 海金杜门:（0.203）厚度公差: 0.198-0.203mm、硬度: 90-100HV,粗粕度: Ra0.5-0.7um | 1 | X线条印(来料表面轻微暗),Y氧化边(两边) | 是 | 是 | 6564 | 1
最终脱脂 | JL00240401281 | JL0024040128 | 东方950脱脂1# | 合格 | 让步接收 | 乙 | 何晓健,张东兵 | 6000 | 5940 | 0.99 | 8420 | 0.14 | 610 | 苏州中意：脱脂(单位张力3.5）、转退火 | Z重划伤(反面整卷无规律划伤重），内1800米正面板面细划伤) | 20100082 | 轧硬 | 0.6*610-SPCC | 31010009 | 小品种钢卷 | 0.14-SPCC |  | 40 | MO001105 | MO001105-001-01 | XPZG001 | 小品种钢前处理模板 | 12140 | 2024-07-02 | 2024-07-15 | 2 | 2024-07-13 21:43:55 | 2024-07-13 21:47:27 | 江苏东方九天新能源材料有限公司 | 201009 | 何晓健 |  |  | 0.14 | 8450 | 610 | 1 | JL00240401281 | 苏州中意（0.14）：厚度±0.005MM,HV100-110,C粗糙度≤0.2μ |  | Z重划伤(反面整卷无规律划伤重），内1800米正面板面细划伤) | 否 | 否 | 12732 | 1
铬钝化 | JG12240551241 | JG12240551241 | 东方铬钝化950 | 合格 | 让步接收 | 甲 | 夏亚军 | 6070 | 6047 | 0.9962 | 10460 | 0.1 | 760 | / | 色差，6320米横向72.3mm孔洞0.97平方毫米，条印，碱液斑 | 30210015 | 光亮卷 | 0.1-SPCC | 30110014 | 铬钝化卷 | 0.1-SPCC |  | 10 | MO001462 | MO001462-001 | GDH001 | 铬钝化模板 | 6070 | 2024-07-10 | 2024-07-10 | 2 | 2024-07-13 21:08:00 | 2024-07-13 21:09:46 | 江苏东方九天新能源材料有限公司 | 235538 | 孙槐兵 |  |  | 0.1 | 0 | 760 | 1 | JG12240551241 |  | 1 | S色差(色差 6320米1个孔洞 横向72.3 大小0.97 条印 碱液斑) | 是 | 是 | 1 | 1
一次退火 | JG12240701062 | JG1224070106 | 东方8# | 合格 |  | 乙 | 陈国,李楷文,袁亚东,张天圣 | 8355 | 8355 | 1 | 3550 | 0.4 | 760 | 退火 装炉量20T-45T(620℃), 装炉量>45T (630℃） |  | 20100142 | 轧硬 | 0.4*760-SPCC | 30210004 | 光亮卷 | 0.125-SPCC |  | 20 | MO001427 | MO001427-004-02 | GLJ001 | 东方光亮卷前处理(0.4轧0.125mm) | 13315 | 2024-07-09 | 2024-07-16 | 5 | 2024-07-12 02:55:01 | 2024-07-13 21:00:29 | 江苏东方九天新能源材料有限公司 | 207327 | 张天圣 | 张天圣 |  | 0.4 | 3550 | 760 | 1 | JG12240701062 | 脱脂分一包4.9t，2050米，合格报工，轧0.125，米数控制在6800-6900米，厚度公差0.115-0.125，轧机按照0.12的中值设定轧制。剩余一包8.4t脱脂结束后报工，报工报待处理。特别注意按照此要求操作。 |  |  |  |  | 3879 | 4
一次退火 | JG12240701061 | JG1224070106 | 东方8# | 合格 |  | 乙 | 陈国,李楷文,袁亚东,张天圣 | 4920 | 4920 | 1 | 2090 | 0.4 | 760 | 退火 装炉量20T-45T(620℃), 装炉量>45T (630℃） |  | 20100142 | 轧硬 | 0.4*760-SPCC | 30210004 | 光亮卷 | 0.125-SPCC |  | 20 | MO001427 | MO001427-004-01 | GLJ001 | 东方光亮卷前处理(0.4轧0.125mm) | 13315 | 2024-07-09 | 2024-07-16 | 5 | 2024-07-12 02:55:01 | 2024-07-13 21:00:29 | 江苏东方九天新能源材料有限公司 | 207327 | 张天圣 | 张天圣 |  | 0.4 | 2090 | 760 | 1 | JG12240701061 | 脱脂分一包4.9t，2050米，合格报工，轧0.125，米数控制在6800-6900米，厚度公差0.115-0.125，轧机按照0.12的中值设定轧制。剩余一包8.4t脱脂结束后报工，报工报待处理。特别注意按照此要求操作。 |  |  |  |  | 3879 | 4
一次退火 | JG12240701052 | JG1224070105 | 东方8# | 合格 |  | 乙 | 陈国,李楷文,袁亚东,张天圣 | 8340 | 8340 | 1 | 3550 | 0.4 | 760 | 退火 装炉量20T-45T(620℃), 装炉量>45T (630℃） |  | 20100142 | 轧硬 | 0.4*760-SPCC | 30210004 | 光亮卷 | 0.125-SPCC |  | 20 | MO001427 | MO001427-003-02 | GLJ001 | 东方光亮卷前处理(0.4轧0.125mm) | 13300 | 2024-07-09 | 2024-07-16 | 5 | 2024-07-12 02:55:01 | 2024-07-13 21:00:29 | 江苏东方九天新能源材料有限公司 | 207326 | 张天圣 | 张天圣 |  | 0.4 | 3550 | 760 | 1 | JG12240701052 | 脱脂分一包4.9t，2050米，合格报工，轧0.125，米数控制在6800-6900米，厚度公差0.115-0.125，轧机按照0.12的中值设定轧制。剩余一包8.4t脱脂结束后报工，报工报待处理。特别注意按照此要求操作。 |  |  |  |  | 3819 | 3
一次退火 | JG12240701051 | JG1224070105 | 东方8# | 合格 |  | 乙 | 陈国,李楷文,袁亚东,张天圣 | 4920 | 4920 | 1 | 2090 | 0.4 | 760 | 退火 装炉量20T-45T(620℃), 装炉量>45T (630℃） |  | 20100142 | 轧硬 | 0.4*760-SPCC | 30210004 | 光亮卷 | 0.125-SPCC |  | 20 | MO001427 | MO001427-003-01 | GLJ001 | 东方光亮卷前处理(0.4轧0.125mm) | 13300 | 2024-07-09 | 2024-07-16 | 5 | 2024-07-12 02:55:01 | 2024-07-13 21:00:29 | 江苏东方九天新能源材料有限公司 | 207326 | 张天圣 | 张天圣 |  | 0.4 | 2090 | 760 | 1 | JG12240701051 | 脱脂分一包4.9t，2050米，合格报工，轧0.125，米数控制在6800-6900米，厚度公差0.115-0.125，轧机按照0.12的中值设定轧制。剩余一包8.4t脱脂结束后报工，报工报待处理。特别注意按照此要求操作。 |  |  |  |  | 3819 | 3
最终退火 | JL002403004123 | JL002403004123 | 东方20# | 合格 | 合格品 | 甲 | 吴双勇 | 2156 | 2156 | 1 | 0 | 0.254 | 630 | 海金杜门：东方退火工艺：350℃/1.5h,460℃/1.5h,保1+8h,炉号镍带专用炉（11#、12#、13#、14#、16#），装炉最下面一包毛料,上面3包镍钝化卷，转光电850平整 |  | 31310013 | 镍钝化卷 | 0.254-SPCC | 31310013 | 镍钝化卷 | 0.254-SPCC |  | 10 | MO001534 | MO001534-006 | NDH001 | 镍钝化模板 | 2156 | 2024-07-12 | 2024-07-12 | 3 | 2024-07-12 16:48:04 | 2024-07-13 21:00:06 | 江苏东方九天新能源材料有限公司 | 238888 | 张天圣 | 张天圣 |  | 0.254 | 0 | 630 | 1 | JL002403004123 | 海金杜门（0.254*630）东方退火后转光电平整 | 1 |  | 是 | 是 | 1692 | 6
最终退火 | JL002403004122 | JL002403004122 | 东方20# | 合格 | 合格品 | 甲 | 吴双勇 | 2136 | 2136 | 1 | 0 | 0.254 | 630 | 海金杜门：东方退火工艺：350℃/1.5h,460℃/1.5h,保1+8h,炉号镍带专用炉（11#、12#、13#、14#、16#），装炉最下面一包毛料,上面3包镍钝化卷，转光电850平整 |  | 31310013 | 镍钝化卷 | 0.254-SPCC | 31310013 | 镍钝化卷 | 0.254-SPCC |  | 10 | MO001534 | MO001534-005 | NDH001 | 镍钝化模板 | 2136 | 2024-07-12 | 2024-07-12 | 3 | 2024-07-12 16:48:04 | 2024-07-13 21:00:06 | 江苏东方九天新能源材料有限公司 | 238887 | 张天圣 | 张天圣 |  | 0.254 | 0 | 630 | 1 | JL002403004122 | 海金杜门（0.254*630）东方退火后转光电平整 | 1 |  | 是 | 是 | 1692 | 5
最终退火 | JL002401008122 | JL002401008122 | 东方20# | 合格 | 合格品 | 甲 | 吴双勇 | 1802 | 1802 | 1 | 0 | 0.254 | 630 | 海金杜门：东方退火工艺：350℃/1.5h,460℃/1.5h,保1+8h,炉号镍带专用炉（11#、12#、13#、14#、16#），装炉最下面一包毛料,上面3包镍钝化卷，转光电850平整 |  | 31310013 | 镍钝化卷 | 0.254-SPCC | 31310013 | 镍钝化卷 | 0.254-SPCC |  | 10 | MO001534 | MO001534-002 | NDH001 | 镍钝化模板 | 1802 | 2024-07-12 | 2024-07-12 | 3 | 2024-07-12 16:48:04 | 2024-07-13 21:00:06 | 江苏东方九天新能源材料有限公司 | 238884 | 张天圣 | 张天圣 |  | 0.254 | 0 | 630 | 1 | JL002401008122 | 海金杜门（0.254*630）东方退火后转光电平整 | 1 |  | 是 | 是 | 1692 | 2
分剪 | JL0024040023-12/12 | JL0024040023-12 | 东方分剪5# | 合格 | 合格品 | 乙 | 尹斌斌 | 221.38 | 207 | 0.935 | 0 | 0.13 | 146 | 1.排刀146*4 切1包 首钢SPCC 此单发浙江银轮 HV100±10.毛化面轻涂油 0.2/0.3管芯500mm,0.13管芯400mm，宽度公差+/-0.2mm，厚度公差+/-0.01mm |  | 31010007 | 小品种钢卷 | 0.13-SPCC | 31020008 | 小品种钢分切带 | 0.13-SPCC |  | 10 | MO001518 | MO001518-001-12 | FJ001 | 分剪模板 | 2740 | 2024-07-11 | 2024-07-11 | 3 | 2024-07-13 19:54:22 | 2024-07-13 20:33:44 | 江苏东方九天新能源材料有限公司 |  | 尹斌斌 |  | 1 | 0.13 | 0 | 146 | 1 | JL0024040023-12/12 | 1.排刀146*4 切1包 首钢SPCC 此单发浙江银轮 HV100±10.毛化面轻涂油 0.2/0.3管芯500mm,0.13管芯400mm，宽度公差+/-0.2mm，厚度公差+/-0.01mm | 1 |  | 是 | 是 | 42 | 1
分剪 | JL0024040023-12/11 | JL0024040023-12 | 东方分剪5# | 合格 | 合格品 | 乙 | 尹斌斌 | 232.07 | 217 | 0.9351 | 0 | 0.13 | 146 | 1.排刀146*4 切1包 首钢SPCC 此单发浙江银轮 HV100±10.毛化面轻涂油 0.2/0.3管芯500mm,0.13管芯400mm，宽度公差+/-0.2mm，厚度公差+/-0.01mm |  | 31010007 | 小品种钢卷 | 0.13-SPCC | 31020008 | 小品种钢分切带 | 0.13-SPCC |  | 10 | MO001518 | MO001518-001-11 | FJ001 | 分剪模板 | 2740 | 2024-07-11 | 2024-07-11 | 3 | 2024-07-13 19:54:22 | 2024-07-13 20:33:44 | 江苏东方九天新能源材料有限公司 |  | 尹斌斌 |  | 1 | 0.13 | 0 | 146 | 1 | JL0024040023-12/11 | 1.排刀146*4 切1包 首钢SPCC 此单发浙江银轮 HV100±10.毛化面轻涂油 0.2/0.3管芯500mm,0.13管芯400mm，宽度公差+/-0.2mm，厚度公差+/-0.01mm | 1 |  | 是 | 是 | 42 | 1
分剪 | JL0024040023-12/10 | JL0024040023-12 | 东方分剪5# | 合格 | 合格品 | 乙 | 尹斌斌 | 232.07 | 217 | 0.9351 | 0 | 0.13 | 146 | 1.排刀146*4 切1包 首钢SPCC 此单发浙江银轮 HV100±10.毛化面轻涂油 0.2/0.3管芯500mm,0.13管芯400mm，宽度公差+/-0.2mm，厚度公差+/-0.01mm |  | 31010007 | 小品种钢卷 | 0.13-SPCC | 31020008 | 小品种钢分切带 | 0.13-SPCC |  | 10 | MO001518 | MO001518-001-10 | FJ001 | 分剪模板 | 2740 | 2024-07-11 | 2024-07-11 | 3 | 2024-07-13 19:54:22 | 2024-07-13 20:33:44 | 江苏东方九天新能源材料有限公司 |  | 尹斌斌 |  | 1 | 0.13 | 0 | 146 | 1 | JL0024040023-12/10 | 1.排刀146*4 切1包 首钢SPCC 此单发浙江银轮 HV100±10.毛化面轻涂油 0.2/0.3管芯500mm,0.13管芯400mm，宽度公差+/-0.2mm，厚度公差+/-0.01mm | 1 |  | 是 | 是 | 42 | 1
分剪 | JL0024040023-12/9 | JL0024040023-12 | 东方分剪5# | 合格 | 合格品 | 乙 | 尹斌斌 | 233.14 | 218 | 0.9351 | 0 | 0.13 | 146 | 1.排刀146*4 切1包 首钢SPCC 此单发浙江银轮 HV100±10.毛化面轻涂油 0.2/0.3管芯500mm,0.13管芯400mm，宽度公差+/-0.2mm，厚度公差+/-0.01mm |  | 31010007 | 小品种钢卷 | 0.13-SPCC | 31020008 | 小品种钢分切带 | 0.13-SPCC |  | 10 | MO001518 | MO001518-001-09 | FJ001 | 分剪模板 | 2740 | 2024-07-11 | 2024-07-11 | 3 | 2024-07-13 19:54:22 | 2024-07-13 20:33:44 | 江苏东方九天新能源材料有限公司 |  | 尹斌斌 |  | 1 | 0.13 | 0 | 146 | 1 | JL0024040023-12/9 | 1.排刀146*4 切1包 首钢SPCC 此单发浙江银轮 HV100±10.毛化面轻涂油 0.2/0.3管芯500mm,0.13管芯400mm，宽度公差+/-0.2mm，厚度公差+/-0.01mm | 1 |  | 是 | 是 | 42 | 1
分剪 | JL0024040023-12/8 | JL0024040023-12 | 东方分剪5# | 合格 | 合格品 | 乙 | 尹斌斌 | 225.65 | 211 | 0.9351 | 0 | 0.13 | 146 | 1.排刀146*4 切1包 首钢SPCC 此单发浙江银轮 HV100±10.毛化面轻涂油 0.2/0.3管芯500mm,0.13管芯400mm，宽度公差+/-0.2mm，厚度公差+/-0.01mm |  | 31010007 | 小品种钢卷 | 0.13-SPCC | 31020008 | 小品种钢分切带 | 0.13-SPCC |  | 10 | MO001518 | MO001518-001-08 | FJ001 | 分剪模板 | 2740 | 2024-07-11 | 2024-07-11 | 3 | 2024-07-13 19:54:22 | 2024-07-13 20:33:44 | 江苏东方九天新能源材料有限公司 |  | 尹斌斌 |  | 1 | 0.13 | 0 | 146 | 1 | JL0024040023-12/8 | 1.排刀146*4 切1包 首钢SPCC 此单发浙江银轮 HV100±10.毛化面轻涂油 0.2/0.3管芯500mm,0.13管芯400mm，宽度公差+/-0.2mm，厚度公差+/-0.01mm | 1 |  | 是 | 是 | 42 | 1
分剪 | JL0024040023-12/7 | JL0024040023-12 | 东方分剪5# | 合格 | 合格品 | 乙 | 尹斌斌 | 227.79 | 213 | 0.9351 | 0 | 0.13 | 146 | 1.排刀146*4 切1包 首钢SPCC 此单发浙江银轮 HV100±10.毛化面轻涂油 0.2/0.3管芯500mm,0.13管芯400mm，宽度公差+/-0.2mm，厚度公差+/-0.01mm |  | 31010007 | 小品种钢卷 | 0.13-SPCC | 31020008 | 小品种钢分切带 | 0.13-SPCC |  | 10 | MO001518 | MO001518-001-07 | FJ001 | 分剪模板 | 2740 | 2024-07-11 | 2024-07-11 | 3 | 2024-07-13 19:54:22 | 2024-07-13 20:33:44 | 江苏东方九天新能源材料有限公司 |  | 尹斌斌 |  | 1 | 0.13 | 0 | 146 | 1 | JL0024040023-12/7 | 1.排刀146*4 切1包 首钢SPCC 此单发浙江银轮 HV100±10.毛化面轻涂油 0.2/0.3管芯500mm,0.13管芯400mm，宽度公差+/-0.2mm，厚度公差+/-0.01mm | 1 |  | 是 | 是 | 42 | 1
分剪 | JL0024040023-12/6 | JL0024040023-12 | 东方分剪5# | 合格 | 合格品 | 乙 | 尹斌斌 | 227.79 | 213 | 0.9351 | 0 | 0.13 | 146 | 1.排刀146*4 切1包 首钢SPCC 此单发浙江银轮 HV100±10.毛化面轻涂油 0.2/0.3管芯500mm,0.13管芯400mm，宽度公差+/-0.2mm，厚度公差+/-0.01mm |  | 31010007 | 小品种钢卷 | 0.13-SPCC | 31020008 | 小品种钢分切带 | 0.13-SPCC |  | 10 | MO001518 | MO001518-001-06 | FJ001 | 分剪模板 | 2740 | 2024-07-11 | 2024-07-11 | 3 | 2024-07-13 19:54:22 | 2024-07-13 20:33:44 | 江苏东方九天新能源材料有限公司 |  | 尹斌斌 |  | 1 | 0.13 | 0 | 146 | 1 | JL0024040023-12/6 | 1.排刀146*4 切1包 首钢SPCC 此单发浙江银轮 HV100±10.毛化面轻涂油 0.2/0.3管芯500mm,0.13管芯400mm，宽度公差+/-0.2mm，厚度公差+/-0.01mm | 1 |  | 是 | 是 | 42 | 1
分剪 | JL0024040023-12/5 | JL0024040023-12 | 东方分剪5# | 合格 | 合格品 | 乙 | 尹斌斌 | 227.79 | 213 | 0.9351 | 0 | 0.13 | 146 | 1.排刀146*4 切1包 首钢SPCC 此单发浙江银轮 HV100±10.毛化面轻涂油 0.2/0.3管芯500mm,0.13管芯400mm，宽度公差+/-0.2mm，厚度公差+/-0.01mm |  | 31010007 | 小品种钢卷 | 0.13-SPCC | 31020008 | 小品种钢分切带 | 0.13-SPCC |  | 10 | MO001518 | MO001518-001-05 | FJ001 | 分剪模板 | 2740 | 2024-07-11 | 2024-07-11 | 3 | 2024-07-13 19:54:22 | 2024-07-13 20:33:44 | 江苏东方九天新能源材料有限公司 |  | 尹斌斌 |  | 1 | 0.13 | 0 | 146 | 1 | JL0024040023-12/5 | 1.排刀146*4 切1包 首钢SPCC 此单发浙江银轮 HV100±10.毛化面轻涂油 0.2/0.3管芯500mm,0.13管芯400mm，宽度公差+/-0.2mm，厚度公差+/-0.01mm | 1 |  | 是 | 是 | 42 | 1
分剪 | JL0024040023-12/4 | JL0024040023-12 | 东方分剪5# | 合格 | 合格品 | 乙 | 尹斌斌 | 227.79 | 213 | 0.9351 | 0 | 0.13 | 146 | 1.排刀146*4 切1包 首钢SPCC 此单发浙江银轮 HV100±10.毛化面轻涂油 0.2/0.3管芯500mm,0.13管芯400mm，宽度公差+/-0.2mm，厚度公差+/-0.01mm |  | 31010007 | 小品种钢卷 | 0.13-SPCC | 31020008 | 小品种钢分切带 | 0.13-SPCC |  | 10 | MO001518 | MO001518-001-04 | FJ001 | 分剪模板 | 2740 | 2024-07-11 | 2024-07-11 | 3 | 2024-07-13 19:54:22 | 2024-07-13 20:33:44 | 江苏东方九天新能源材料有限公司 |  | 尹斌斌 |  | 1 | 0.13 | 0 | 146 | 1 | JL0024040023-12/4 | 1.排刀146*4 切1包 首钢SPCC 此单发浙江银轮 HV100±10.毛化面轻涂油 0.2/0.3管芯500mm,0.13管芯400mm，宽度公差+/-0.2mm，厚度公差+/-0.01mm | 1 |  | 是 | 是 | 42 | 1
分剪 | JL0024040023-12/3 | JL0024040023-12 | 东方分剪5# | 合格 | 合格品 | 乙 | 尹斌斌 | 227.79 | 213 | 0.9351 | 0 | 0.13 | 146 | 1.排刀146*4 切1包 首钢SPCC 此单发浙江银轮 HV100±10.毛化面轻涂油 0.2/0.3管芯500mm,0.13管芯400mm，宽度公差+/-0.2mm，厚度公差+/-0.01mm |  | 31010007 | 小品种钢卷 | 0.13-SPCC | 31020008 | 小品种钢分切带 | 0.13-SPCC |  | 10 | MO001518 | MO001518-001-03 | FJ001 | 分剪模板 | 2740 | 2024-07-11 | 2024-07-11 | 3 | 2024-07-13 19:54:22 | 2024-07-13 20:33:44 | 江苏东方九天新能源材料有限公司 |  | 尹斌斌 |  | 1 | 0.13 | 0 | 146 | 1 | JL0024040023-12/3 | 1.排刀146*4 切1包 首钢SPCC 此单发浙江银轮 HV100±10.毛化面轻涂油 0.2/0.3管芯500mm,0.13管芯400mm，宽度公差+/-0.2mm，厚度公差+/-0.01mm | 1 |  | 是 | 是 | 42 | 1
分剪 | JL0024040023-12/2 | JL0024040023-12 | 东方分剪5# | 合格 | 合格品 | 乙 | 尹斌斌 | 227.79 | 213 | 0.9351 | 0 | 0.13 | 146 | 1.排刀146*4 切1包 首钢SPCC 此单发浙江银轮 HV100±10.毛化面轻涂油 0.2/0.3管芯500mm,0.13管芯400mm，宽度公差+/-0.2mm，厚度公差+/-0.01mm |  | 31010007 | 小品种钢卷 | 0.13-SPCC | 31020008 | 小品种钢分切带 | 0.13-SPCC |  | 10 | MO001518 | MO001518-001-02 | FJ001 | 分剪模板 | 2740 | 2024-07-11 | 2024-07-11 | 3 | 2024-07-13 19:54:22 | 2024-07-13 20:33:44 | 江苏东方九天新能源材料有限公司 |  | 尹斌斌 |  | 1 | 0.13 | 0 | 146 | 1 | JL0024040023-12/2 | 1.排刀146*4 切1包 首钢SPCC 此单发浙江银轮 HV100±10.毛化面轻涂油 0.2/0.3管芯500mm,0.13管芯400mm，宽度公差+/-0.2mm，厚度公差+/-0.01mm | 1 |  | 是 | 是 | 42 | 1
分剪 | JL0024040023-12/1 | JL0024040023-12 | 东方分剪5# | 合格 | 合格品 | 乙 | 尹斌斌 | 228.86 | 214 | 0.9351 | 0 | 0.13 | 146 | 1.排刀146*4 切1包 首钢SPCC 此单发浙江银轮 HV100±10.毛化面轻涂油 0.2/0.3管芯500mm,0.13管芯400mm，宽度公差+/-0.2mm，厚度公差+/-0.01mm |  | 31010007 | 小品种钢卷 | 0.13-SPCC | 31020008 | 小品种钢分切带 | 0.13-SPCC |  | 10 | MO001518 | MO001518-001-01 | FJ001 | 分剪模板 | 2740 | 2024-07-11 | 2024-07-11 | 3 | 2024-07-13 19:54:22 | 2024-07-13 20:33:44 | 江苏东方九天新能源材料有限公司 |  | 尹斌斌 |  | 1 | 0.13 | 0 | 146 | 1 | JL0024040023-12/1 | 1.排刀146*4 切1包 首钢SPCC 此单发浙江银轮 HV100±10.毛化面轻涂油 0.2/0.3管芯500mm,0.13管芯400mm，宽度公差+/-0.2mm，厚度公差+/-0.01mm | 1 |  | 是 | 是 | 42 | 1
平整翻包 | JG12240602442 | JG1224060244 | 东方850平整 | 合格 | 让步接收 | 乙 | 鞠承,姚学禹 | 5765 | 5765 | 1 | 9950 | 0.1 | 760 | 内84m倒包剪去 | 夹纸内84米13个孔洞【剪下退平整】，4789-4794米传侧48CM2个孔洞（0.28-0.49mm2) | 20100142 | 轧硬 | 0.4*760-SPCC | 30210015 | 光亮卷 | 0.1-SPCC |  | 70 | MO000945 | MO000945-011-02 | KSFW001 | 东方小品种钢前处理 0.67（昆山富维 厚度公差：0.660-0.670mm,光泽度大于150GU（横向、纵向），粗糙度：Ra0.2-0.45um.硬度：HV80-110） | 13475 | 2024-06-25 | 2024-07-05 | 2 | 2024-07-13 20:13:16 | 2024-07-13 20:15:44 | 江苏东方九天新能源材料有限公司 | 193091 | 鞠承 |  |  | 0.1 | 9950 | 760 | 1 | JG12240602442 | 轧0.1，米数控制在23100-23200米，脱脂分一包10400米。 | 1 | K孔洞(夹纸内84米13个孔洞【退平整】/4789-4794米传48CM2个0.28-0.49) | 是 | 是 | 5330 | 11
最终平整 | DL00240551132 | DL0024055113 | 东方850平整 | 合格 | 让步接收 | 乙 | 鞠承,姚学禹 | 6030 | 5860 | 0.9718 | 6260 | 0.203 | 590 | 海金杜门：850平整用1.0-1.2μm细毛化辊平整、厚度公差：0.198-0.203mm、硬度90-100HV,粗糙度Ra0.5-0.7μm、抗拉＜355MPa（合格证上备注镍基带蓝色标签） | 50米处停机斑,板面轻微横辊印,表面多处暗线印（平后强光明显）,氧化边 | 20100077 | 轧硬 | 0.6*590-SPCC | 20600001 | 镍钝化卷半成品 | 0.203-SPCC |  | 60 | MO000993 | MO000993-001-02 | ZDY | 自定义 | 12135 | 2024-06-25 | 2024-07-03 | 2 | 2024-07-13 19:56:45 | 2024-07-13 19:58:24 | 江苏东方九天新能源材料有限公司 | 194116 | 鞠承 |  |  | 0.2 | 6300 | 590 | 1 | DL00240551132 | 海金杜门:（0.203）厚度公差: 0.198-0.203mm、硬度: 90-100HV,粗粕度: Ra0.5-0.7um | 1 | T停机斑(50米处),H横辊印(来料板面轻微),X线条印(来料表面多处暗平后强光明显),Y氧化边(两边) | 是 | 是 | 6564 | 1
铬钝化 | JG122405506613 | JG12240550661 | 东方铬钝化950 | 合格 | 让步接收 | 甲 | 夏亚军 | 2555 | 2555 | 1 | 4390 | 0.1 | 760 | / | 4130-4160米横向309.9-310.3mm6个孔洞 （大小0.18-0.53mm2) | 30210015 | 光亮卷 | 0.1-SPCC | 30110014 | 铬钝化卷 | 0.1-SPCC |  | 10 | MO001462 | MO001462-013-03 | GDH001 | 铬钝化模板 | 7590 | 2024-07-10 | 2024-07-10 | 2 | 2024-07-13 19:46:55 | 2024-07-13 19:49:40 | 江苏东方九天新能源材料有限公司 |  | 孙槐兵 |  | 1 | 0.1 | 4390 | 760 | 1 | JG122405506613 |  | 1 | S色差(色差 4130-4160米6个孔洞 横向309.9-310.3 大小0.18-0.53) | 是 | 是 | 4 | 13
铬钝化 | JG122405506612 | JG12240550661 | 东方铬钝化950 | 合格 | 合格品 | 甲 | 夏亚军 | 2503 | 2503 | 1 | 4300 | 0.1 | 760 | / |  | 30210015 | 光亮卷 | 0.1-SPCC | 30110014 | 铬钝化卷 | 0.1-SPCC |  | 10 | MO001462 | MO001462-013-02 | GDH001 | 铬钝化模板 | 7590 | 2024-07-10 | 2024-07-10 | 2 | 2024-07-13 19:46:55 | 2024-07-13 19:49:40 | 江苏东方九天新能源材料有限公司 |  | 孙槐兵 |  | 1 | 0.1 | 4300 | 760 | 1 | JG122405506612 |  | 1 |  | 是 | 是 | 4 | 13
铬钝化 | JG122405506611 | JG12240550661 | 东方铬钝化950 | 合格 | 合格品 | 甲 | 夏亚军 | 2503 | 2503 | 1 | 4300 | 0.1 | 760 | / |  | 30210015 | 光亮卷 | 0.1-SPCC | 30110014 | 铬钝化卷 | 0.1-SPCC |  | 10 | MO001462 | MO001462-013-01 | GDH001 | 铬钝化模板 | 7590 | 2024-07-10 | 2024-07-10 | 2 | 2024-07-13 19:46:55 | 2024-07-13 19:49:40 | 江苏东方九天新能源材料有限公司 |  | 孙槐兵 |  | 1 | 0.1 | 4300 | 760 | 1 | JG122405506611 |  | 1 |  | 是 | 是 | 4 | 13
最终平整 | DL00240550982 | DL0024055098 | 东方850平整 | 合格 | 让步接收 | 乙 | 鞠承,姚学禹 | 5785 | 5730 | 0.9905 | 6120 | 0.203 | 590 | 海金杜门：850平整用1.0-1.2μm细毛化辊平整、厚度公差：0.198-0.203mm、硬度90-100HV,粗糙度Ra0.5-0.7μm、抗拉＜355MPa（合格证上备注镍基带蓝色标签） | 表面轻微振纹,氧化边,表面轻微暗线印（平后淡) | 20100077 | 轧硬 | 0.6*590-SPCC | 20600001 | 镍钝化卷半成品 | 0.203-SPCC |  | 60 | MO000993 | MO000993-003-02 | ZDY | 自定义 | 11865 | 2024-06-25 | 2024-07-03 | 2 | 2024-07-13 19:09:19 | 2024-07-13 19:11:12 | 江苏东方九天新能源材料有限公司 | 193863 | 鞠承 |  |  | 0.2 | 6180 | 590 | 1 | DL00240550982 | 海金杜门:（0.203）厚度公差: 0.198-0.203mm、硬度: 90-100HV,粗粕度: Ra0.5-0.7um | 1 | Z振纹(来料表面轻微),Y氧化边(两边),X线条印(来料表面轻微暗平后淡) | 是 | 是 | 9269 | 3
最终冷轧 | DL1224070004 | DL1224070004 | 东方650轧机 | 合格 | 合格品 | 乙 | 刘爱民 | 7410 | 7360 | 0.9933 | 3880 | 0.39 | 610 | 昆山宝必达：650轧机中间道次用普光辊(Ra0.2-0.3um)最后一道用Ra1.4-1.6μm毛化辊轧至0.39mm（0.67-0.45-0.39）厚度公差：0.393-0.398mm轧后板面粗糙度控制在0.8-1.0μm、硬度150-170HV转750平整 | X细划伤(细划伤),G辊印(横条印明显),X线条印(暗线印),S色差(色差条印) | 20100130 | 轧硬 | 1.2*610-SPCC | 31010040 | 小品种钢卷 | 0.39-SPCC |  | 50 | MO001152 | MO001152-003 | XPZG001 | 小品种钢前处理模板 | 7615 | 2024-07-03 | 2024-07-12 | 2 | 2024-07-13 18:31:47 | 2024-07-13 18:34:41 | 江苏东方九天新能源材料有限公司 | 202950 | 刘爱民 |  |  | 0.67 | 2330 | 610 | 1 | DL1224070004 | 昆山宝必达（0.39）：厚度±0.01mm，HV150-170,粗糙度0.7-1.0μM，卷重2-3吨；表面要求毛化面，无夹杂、无严重色差,条印，无黑斑，锈斑，压划伤。不能有划伤、锈蚀、脱皮等缺陷。 |  | X细划伤(细划伤),G辊印(横条印明显),X线条印(暗线印),S色差(色差条印) | 否 | 否 | 1796 | 3
最终平整 | JG122406024912 | JG1224060249 | 东方850平整 | 其他入库 | 协议品 | 乙 | 鞠承,姚学禹 | 530 | 530 | 1 | 940 | 0.1 | 760 | 平整 | 来料叠带 短带（协议品） | 20100142 | 轧硬 | 0.4*760-SPCC | 30210015 | 光亮卷 | 0.1-SPCC |  | 60 | MO000945 | MO000945-006-01-02 | KSFW001 | 东方小品种钢前处理 0.67（昆山富维 厚度公差：0.660-0.670mm,光泽度大于150GU（横向、纵向），粗糙度：Ra0.2-0.45um.硬度：HV80-110） | 13450 | 2024-06-25 | 2024-07-05 | 2 | 2024-07-13 18:17:57 | 2024-07-13 18:19:21 | 江苏东方九天新能源材料有限公司 |  | 鞠承 |  | 1 | 0.1 | 940 | 760 | 1 | JG122406024912 | 轧0.1，米数控制在23100-23200米，脱脂分一包10400米。 | 1 | D短带(来料叠带) | 是 | 是 | 4051 | 6
最终平整 | JG122406024911 | JG1224060249 | 东方850平整 | 合格 | 合格品 | 乙 | 鞠承,姚学禹 | 6270 | 6270 | 1 | 10750 | 0.1 | 760 | 平整 |  | 20100142 | 轧硬 | 0.4*760-SPCC | 30210015 | 光亮卷 | 0.1-SPCC |  | 60 | MO000945 | MO000945-006-01-01 | KSFW001 | 东方小品种钢前处理 0.67（昆山富维 厚度公差：0.660-0.670mm,光泽度大于150GU（横向、纵向），粗糙度：Ra0.2-0.45um.硬度：HV80-110） | 13450 | 2024-06-25 | 2024-07-05 | 2 | 2024-07-13 18:17:57 | 2024-07-13 18:19:21 | 江苏东方九天新能源材料有限公司 |  | 鞠承 |  | 1 | 0.1 | 10750 | 760 | 1 | JG122406024911 | 轧0.1，米数控制在23100-23200米，脱脂分一包10400米。 | 1 |  | 是 | 是 | 4051 | 6
铬钝化 | JG12240602711 | JG12240602711 | 东方铬钝化950 | 合格 | 合格品 | 乙 | 陈猛 | 7220 | 7187 | 0.9954 | 12550 | 0.1 | 760 | 、 |  | 30210015 | 光亮卷 | 0.1-SPCC | 30110014 | 铬钝化卷 | 0.1-SPCC |  | 10 | MO001558 | MO001558-020 | GDH001 | 铬钝化模板 | 7220 | 2024-07-13 | 2024-07-13 | 3 | 2024-07-13 16:38:18 | 2024-07-13 18:10:37 | 江苏东方九天新能源材料有限公司 | 240392 | 李志祥 |  |  | 0.1 | 12620 | 760 | 1 | JG12240602711 |  | 1 |  | 是 | 是 | 92 | 20
分剪 | JG1124055083/18 | JG1124055083 | 东方分剪6# | 合格 | 合格品 | 甲 | 秦海波 | 241.78 | 230 | 0.9513 | 0 | 0.13 | 173.2 | 1.排刀157+198+172.5 切1包 2.排刀172.5+168*2切1包 首钢SPCC 此单发浙江银轮 HV100±10.毛化面轻涂油 0.2/0.3管芯500mm,0.13管芯400mm，宽度公差+/-0.2mm，厚度公差+/-0.01mm |  | 31010007 | 小品种钢卷 | 0.13-SPCC | 31020008 | 小品种钢分切带 | 0.13-SPCC |  | 10 | MO001504 | MO001504-002-18 | FJ001 | 分剪模板 | 4330 | 2024-07-11 | 2024-07-11 | 3 | 2024-07-13 17:49:30 | 2024-07-13 17:56:28 | 江苏东方九天新能源材料有限公司 |  | 秦海波 |  | 1 | 0.13 | 0 | 173.2 | 1 | JG1124055083/18 | 1.排刀157+198+172.5 切1包 2.排刀172.5+168*2切1包 首钢SPCC 此单发浙江银轮 HV100±10.毛化面轻涂油 0.2/0.3管芯500mm,0.13管芯400mm，宽度公差+/-0.2mm，厚度公差+/-0.01mm | 1 |  | 是 | 是 | 7 | 2
分剪 | JG1124055083/17 | JG1124055083 | 东方分剪6# | 合格 | 合格品 | 甲 | 秦海波 | 233.37 | 222 | 0.9513 | 0 | 0.13 | 168 | 1.排刀157+198+172.5 切1包 2.排刀172.5+168*2切1包 首钢SPCC 此单发浙江银轮 HV100±10.毛化面轻涂油 0.2/0.3管芯500mm,0.13管芯400mm，宽度公差+/-0.2mm，厚度公差+/-0.01mm |  | 31010007 | 小品种钢卷 | 0.13-SPCC | 31020008 | 小品种钢分切带 | 0.13-SPCC |  | 10 | MO001504 | MO001504-002-17 | FJ001 | 分剪模板 | 4330 | 2024-07-11 | 2024-07-11 | 3 | 2024-07-13 17:49:30 | 2024-07-13 17:56:28 | 江苏东方九天新能源材料有限公司 |  | 秦海波 |  | 1 | 0.13 | 0 | 168 | 1 | JG1124055083/17 | 1.排刀157+198+172.5 切1包 2.排刀172.5+168*2切1包 首钢SPCC 此单发浙江银轮 HV100±10.毛化面轻涂油 0.2/0.3管芯500mm,0.13管芯400mm，宽度公差+/-0.2mm，厚度公差+/-0.01mm | 1 |  | 是 | 是 | 7 | 2
分剪 | JG1124055083/16 | JG1124055083 | 东方分剪6# | 合格 | 合格品 | 甲 | 秦海波 | 232.32 | 221 | 0.9513 | 0 | 0.13 | 168 | 1.排刀157+198+172.5 切1包 2.排刀172.5+168*2切1包 首钢SPCC 此单发浙江银轮 HV100±10.毛化面轻涂油 0.2/0.3管芯500mm,0.13管芯400mm，宽度公差+/-0.2mm，厚度公差+/-0.01mm |  | 31010007 | 小品种钢卷 | 0.13-SPCC | 31020008 | 小品种钢分切带 | 0.13-SPCC |  | 10 | MO001504 | MO001504-002-16 | FJ001 | 分剪模板 | 4330 | 2024-07-11 | 2024-07-11 | 3 | 2024-07-13 17:49:30 | 2024-07-13 17:56:28 | 江苏东方九天新能源材料有限公司 |  | 秦海波 |  | 1 | 0.13 | 0 | 168 | 1 | JG1124055083/16 | 1.排刀157+198+172.5 切1包 2.排刀172.5+168*2切1包 首钢SPCC 此单发浙江银轮 HV100±10.毛化面轻涂油 0.2/0.3管芯500mm,0.13管芯400mm，宽度公差+/-0.2mm，厚度公差+/-0.01mm | 1 |  | 是 | 是 | 7 | 2
分剪 | JG1124055083/15 | JG1124055083 | 东方分剪6# | 合格 | 合格品 | 甲 | 秦海波 | 247.03 | 235 | 0.9513 | 0 | 0.13 | 173.2 | 1.排刀157+198+172.5 切1包 2.排刀172.5+168*2切1包 首钢SPCC 此单发浙江银轮 HV100±10.毛化面轻涂油 0.2/0.3管芯500mm,0.13管芯400mm，宽度公差+/-0.2mm，厚度公差+/-0.01mm |  | 31010007 | 小品种钢卷 | 0.13-SPCC | 31020008 | 小品种钢分切带 | 0.13-SPCC |  | 10 | MO001504 | MO001504-002-15 | FJ001 | 分剪模板 | 4330 | 2024-07-11 | 2024-07-11 | 3 | 2024-07-13 17:49:30 | 2024-07-13 17:56:28 | 江苏东方九天新能源材料有限公司 |  | 秦海波 |  | 1 | 0.13 | 0 | 173.2 | 1 | JG1124055083/15 | 1.排刀157+198+172.5 切1包 2.排刀172.5+168*2切1包 首钢SPCC 此单发浙江银轮 HV100±10.毛化面轻涂油 0.2/0.3管芯500mm,0.13管芯400mm，宽度公差+/-0.2mm，厚度公差+/-0.01mm | 1 |  | 是 | 是 | 7 | 2
分剪 | JG1124055083/14 | JG1124055083 | 东方分剪6# | 合格 | 合格品 | 甲 | 秦海波 | 239.67 | 228 | 0.9513 | 0 | 0.13 | 168 | 1.排刀157+198+172.5 切1包 2.排刀172.5+168*2切1包 首钢SPCC 此单发浙江银轮 HV100±10.毛化面轻涂油 0.2/0.3管芯500mm,0.13管芯400mm，宽度公差+/-0.2mm，厚度公差+/-0.01mm |  | 31010007 | 小品种钢卷 | 0.13-SPCC | 31020008 | 小品种钢分切带 | 0.13-SPCC |  | 10 | MO001504 | MO001504-002-14 | FJ001 | 分剪模板 | 4330 | 2024-07-11 | 2024-07-11 | 3 | 2024-07-13 17:49:30 | 2024-07-13 17:56:28 | 江苏东方九天新能源材料有限公司 |  | 秦海波 |  | 1 | 0.13 | 0 | 168 | 1 | JG1124055083/14 | 1.排刀157+198+172.5 切1包 2.排刀172.5+168*2切1包 首钢SPCC 此单发浙江银轮 HV100±10.毛化面轻涂油 0.2/0.3管芯500mm,0.13管芯400mm，宽度公差+/-0.2mm，厚度公差+/-0.01mm | 1 |  | 是 | 是 | 7 | 2
分剪 | JG1124055083/13 | JG1124055083 | 东方分剪6# | 合格 | 合格品 | 甲 | 秦海波 | 237.57 | 226 | 0.9513 | 0 | 0.13 | 168 | 1.排刀157+198+172.5 切1包 2.排刀172.5+168*2切1包 首钢SPCC 此单发浙江银轮 HV100±10.毛化面轻涂油 0.2/0.3管芯500mm,0.13管芯400mm，宽度公差+/-0.2mm，厚度公差+/-0.01mm |  | 31010007 | 小品种钢卷 | 0.13-SPCC | 31020008 | 小品种钢分切带 | 0.13-SPCC |  | 10 | MO001504 | MO001504-002-13 | FJ001 | 分剪模板 | 4330 | 2024-07-11 | 2024-07-11 | 3 | 2024-07-13 17:49:30 | 2024-07-13 17:56:28 | 江苏东方九天新能源材料有限公司 |  | 秦海波 |  | 1 | 0.13 | 0 | 168 | 1 | JG1124055083/13 | 1.排刀157+198+172.5 切1包 2.排刀172.5+168*2切1包 首钢SPCC 此单发浙江银轮 HV100±10.毛化面轻涂油 0.2/0.3管芯500mm,0.13管芯400mm，宽度公差+/-0.2mm，厚度公差+/-0.01mm | 1 |  | 是 | 是 | 7 | 2
分剪 | JG1124055083/12 | JG1124055083 | 东方分剪6# | 合格 | 合格品 | 甲 | 秦海波 | 245.98 | 234 | 0.9513 | 0 | 0.13 | 173.2 | 1.排刀157+198+172.5 切1包 2.排刀172.5+168*2切1包 首钢SPCC 此单发浙江银轮 HV100±10.毛化面轻涂油 0.2/0.3管芯500mm,0.13管芯400mm，宽度公差+/-0.2mm，厚度公差+/-0.01mm |  | 31010007 | 小品种钢卷 | 0.13-SPCC | 31020008 | 小品种钢分切带 | 0.13-SPCC |  | 10 | MO001504 | MO001504-002-12 | FJ001 | 分剪模板 | 4330 | 2024-07-11 | 2024-07-11 | 3 | 2024-07-13 17:49:30 | 2024-07-13 17:56:28 | 江苏东方九天新能源材料有限公司 |  | 秦海波 |  | 1 | 0.13 | 0 | 173.2 | 1 | JG1124055083/12 | 1.排刀157+198+172.5 切1包 2.排刀172.5+168*2切1包 首钢SPCC 此单发浙江银轮 HV100±10.毛化面轻涂油 0.2/0.3管芯500mm,0.13管芯400mm，宽度公差+/-0.2mm，厚度公差+/-0.01mm | 1 |  | 是 | 是 | 7 | 2
分剪 | JG1124055083/11 | JG1124055083 | 东方分剪6# | 合格 | 合格品 | 甲 | 秦海波 | 238.62 | 227 | 0.9513 | 0 | 0.13 | 168 | 1.排刀157+198+172.5 切1包 2.排刀172.5+168*2切1包 首钢SPCC 此单发浙江银轮 HV100±10.毛化面轻涂油 0.2/0.3管芯500mm,0.13管芯400mm，宽度公差+/-0.2mm，厚度公差+/-0.01mm |  | 31010007 | 小品种钢卷 | 0.13-SPCC | 31020008 | 小品种钢分切带 | 0.13-SPCC |  | 10 | MO001504 | MO001504-002-11 | FJ001 | 分剪模板 | 4330 | 2024-07-11 | 2024-07-11 | 3 | 2024-07-13 17:49:30 | 2024-07-13 17:56:28 | 江苏东方九天新能源材料有限公司 |  | 秦海波 |  | 1 | 0.13 | 0 | 168 | 1 | JG1124055083/11 | 1.排刀157+198+172.5 切1包 2.排刀172.5+168*2切1包 首钢SPCC 此单发浙江银轮 HV100±10.毛化面轻涂油 0.2/0.3管芯500mm,0.13管芯400mm，宽度公差+/-0.2mm，厚度公差+/-0.01mm | 1 |  | 是 | 是 | 7 | 2
分剪 | JG1124055083/10 | JG1124055083 | 东方分剪6# | 合格 | 合格品 | 甲 | 秦海波 | 237.57 | 226 | 0.9513 | 0 | 0.13 | 168 | 1.排刀157+198+172.5 切1包 2.排刀172.5+168*2切1包 首钢SPCC 此单发浙江银轮 HV100±10.毛化面轻涂油 0.2/0.3管芯500mm,0.13管芯400mm，宽度公差+/-0.2mm，厚度公差+/-0.01mm |  | 31010007 | 小品种钢卷 | 0.13-SPCC | 31020008 | 小品种钢分切带 | 0.13-SPCC |  | 10 | MO001504 | MO001504-002-10 | FJ001 | 分剪模板 | 4330 | 2024-07-11 | 2024-07-11 | 3 | 2024-07-13 17:49:30 | 2024-07-13 17:56:28 | 江苏东方九天新能源材料有限公司 |  | 秦海波 |  | 1 | 0.13 | 0 | 168 | 1 | JG1124055083/10 | 1.排刀157+198+172.5 切1包 2.排刀172.5+168*2切1包 首钢SPCC 此单发浙江银轮 HV100±10.毛化面轻涂油 0.2/0.3管芯500mm,0.13管芯400mm，宽度公差+/-0.2mm，厚度公差+/-0.01mm | 1 |  | 是 | 是 | 7 | 2
分剪 | JG1124055083/9 | JG1124055083 | 东方分剪6# | 合格 | 合格品 | 甲 | 秦海波 | 247.03 | 235 | 0.9513 | 0 | 0.13 | 173.2 | 1.排刀157+198+172.5 切1包 2.排刀172.5+168*2切1包 首钢SPCC 此单发浙江银轮 HV100±10.毛化面轻涂油 0.2/0.3管芯500mm,0.13管芯400mm，宽度公差+/-0.2mm，厚度公差+/-0.01mm |  | 31010007 | 小品种钢卷 | 0.13-SPCC | 31020008 | 小品种钢分切带 | 0.13-SPCC |  | 10 | MO001504 | MO001504-002-09 | FJ001 | 分剪模板 | 4330 | 2024-07-11 | 2024-07-11 | 3 | 2024-07-13 17:49:30 | 2024-07-13 17:56:28 | 江苏东方九天新能源材料有限公司 |  | 秦海波 |  | 1 | 0.13 | 0 | 173.2 | 1 | JG1124055083/9 | 1.排刀157+198+172.5 切1包 2.排刀172.5+168*2切1包 首钢SPCC 此单发浙江银轮 HV100±10.毛化面轻涂油 0.2/0.3管芯500mm,0.13管芯400mm，宽度公差+/-0.2mm，厚度公差+/-0.01mm | 1 |  | 是 | 是 | 7 | 2
分剪 | JG1124055083/8 | JG1124055083 | 东方分剪6# | 合格 | 合格品 | 甲 | 秦海波 | 238.62 | 227 | 0.9513 | 0 | 0.13 | 168 | 1.排刀157+198+172.5 切1包 2.排刀172.5+168*2切1包 首钢SPCC 此单发浙江银轮 HV100±10.毛化面轻涂油 0.2/0.3管芯500mm,0.13管芯400mm，宽度公差+/-0.2mm，厚度公差+/-0.01mm |  | 31010007 | 小品种钢卷 | 0.13-SPCC | 31020008 | 小品种钢分切带 | 0.13-SPCC |  | 10 | MO001504 | MO001504-002-08 | FJ001 | 分剪模板 | 4330 | 2024-07-11 | 2024-07-11 | 3 | 2024-07-13 17:49:30 | 2024-07-13 17:56:28 | 江苏东方九天新能源材料有限公司 |  | 秦海波 |  | 1 | 0.13 | 0 | 168 | 1 | JG1124055083/8 | 1.排刀157+198+172.5 切1包 2.排刀172.5+168*2切1包 首钢SPCC 此单发浙江银轮 HV100±10.毛化面轻涂油 0.2/0.3管芯500mm,0.13管芯400mm，宽度公差+/-0.2mm，厚度公差+/-0.01mm | 1 |  | 是 | 是 | 7 | 2
分剪 | JG1124055083/7 | JG1124055083 | 东方分剪6# | 合格 | 合格品 | 甲 | 秦海波 | 238.62 | 227 | 0.9513 | 0 | 0.13 | 168 | 1.排刀157+198+172.5 切1包 2.排刀172.5+168*2切1包 首钢SPCC 此单发浙江银轮 HV100±10.毛化面轻涂油 0.2/0.3管芯500mm,0.13管芯400mm，宽度公差+/-0.2mm，厚度公差+/-0.01mm |  | 31010007 | 小品种钢卷 | 0.13-SPCC | 31020008 | 小品种钢分切带 | 0.13-SPCC |  | 10 | MO001504 | MO001504-002-07 | FJ001 | 分剪模板 | 4330 | 2024-07-11 | 2024-07-11 | 3 | 2024-07-13 17:49:30 | 2024-07-13 17:56:28 | 江苏东方九天新能源材料有限公司 |  | 秦海波 |  | 1 | 0.13 | 0 | 168 | 1 | JG1124055083/7 | 1.排刀157+198+172.5 切1包 2.排刀172.5+168*2切1包 首钢SPCC 此单发浙江银轮 HV100±10.毛化面轻涂油 0.2/0.3管芯500mm,0.13管芯400mm，宽度公差+/-0.2mm，厚度公差+/-0.01mm | 1 |  | 是 | 是 | 7 | 2
分剪 | JG1124055083/6 | JG1124055083 | 东方分剪6# | 合格 | 合格品 | 甲 | 秦海波 | 247.03 | 235 | 0.9513 | 0 | 0.13 | 173.2 | 1.排刀157+198+172.5 切1包 2.排刀172.5+168*2切1包 首钢SPCC 此单发浙江银轮 HV100±10.毛化面轻涂油 0.2/0.3管芯500mm,0.13管芯400mm，宽度公差+/-0.2mm，厚度公差+/-0.01mm |  | 31010007 | 小品种钢卷 | 0.13-SPCC | 31020008 | 小品种钢分切带 | 0.13-SPCC |  | 10 | MO001504 | MO001504-002-06 | FJ001 | 分剪模板 | 4330 | 2024-07-11 | 2024-07-11 | 3 | 2024-07-13 17:49:30 | 2024-07-13 17:56:28 | 江苏东方九天新能源材料有限公司 |  | 秦海波 |  | 1 | 0.13 | 0 | 173.2 | 1 | JG1124055083/6 | 1.排刀157+198+172.5 切1包 2.排刀172.5+168*2切1包 首钢SPCC 此单发浙江银轮 HV100±10.毛化面轻涂油 0.2/0.3管芯500mm,0.13管芯400mm，宽度公差+/-0.2mm，厚度公差+/-0.01mm | 1 |  | 是 | 是 | 7 | 2
分剪 | JG1124055083/5 | JG1124055083 | 东方分剪6# | 合格 | 合格品 | 甲 | 秦海波 | 239.67 | 228 | 0.9513 | 0 | 0.13 | 168 | 1.排刀157+198+172.5 切1包 2.排刀172.5+168*2切1包 首钢SPCC 此单发浙江银轮 HV100±10.毛化面轻涂油 0.2/0.3管芯500mm,0.13管芯400mm，宽度公差+/-0.2mm，厚度公差+/-0.01mm |  | 31010007 | 小品种钢卷 | 0.13-SPCC | 31020008 | 小品种钢分切带 | 0.13-SPCC |  | 10 | MO001504 | MO001504-002-05 | FJ001 | 分剪模板 | 4330 | 2024-07-11 | 2024-07-11 | 3 | 2024-07-13 17:49:30 | 2024-07-13 17:56:28 | 江苏东方九天新能源材料有限公司 |  | 秦海波 |  | 1 | 0.13 | 0 | 168 | 1 | JG1124055083/5 | 1.排刀157+198+172.5 切1包 2.排刀172.5+168*2切1包 首钢SPCC 此单发浙江银轮 HV100±10.毛化面轻涂油 0.2/0.3管芯500mm,0.13管芯400mm，宽度公差+/-0.2mm，厚度公差+/-0.01mm | 1 |  | 是 | 是 | 7 | 2
分剪 | JG1124055083/4 | JG1124055083 | 东方分剪6# | 合格 | 合格品 | 甲 | 秦海波 | 238.62 | 227 | 0.9513 | 0 | 0.13 | 168 | 1.排刀157+198+172.5 切1包 2.排刀172.5+168*2切1包 首钢SPCC 此单发浙江银轮 HV100±10.毛化面轻涂油 0.2/0.3管芯500mm,0.13管芯400mm，宽度公差+/-0.2mm，厚度公差+/-0.01mm |  | 31010007 | 小品种钢卷 | 0.13-SPCC | 31020008 | 小品种钢分切带 | 0.13-SPCC |  | 10 | MO001504 | MO001504-002-04 | FJ001 | 分剪模板 | 4330 | 2024-07-11 | 2024-07-11 | 3 | 2024-07-13 17:49:30 | 2024-07-13 17:56:28 | 江苏东方九天新能源材料有限公司 |  | 秦海波 |  | 1 | 0.13 | 0 | 168 | 1 | JG1124055083/4 | 1.排刀157+198+172.5 切1包 2.排刀172.5+168*2切1包 首钢SPCC 此单发浙江银轮 HV100±10.毛化面轻涂油 0.2/0.3管芯500mm,0.13管芯400mm，宽度公差+/-0.2mm，厚度公差+/-0.01mm | 1 |  | 是 | 是 | 7 | 2
分剪 | JG1124055083/3 | JG1124055083 | 东方分剪6# | 合格 | 合格品 | 甲 | 秦海波 | 248.08 | 236 | 0.9513 | 0 | 0.13 | 173.2 | 1.排刀157+198+172.5 切1包 2.排刀172.5+168*2切1包 首钢SPCC 此单发浙江银轮 HV100±10.毛化面轻涂油 0.2/0.3管芯500mm,0.13管芯400mm，宽度公差+/-0.2mm，厚度公差+/-0.01mm |  | 31010007 | 小品种钢卷 | 0.13-SPCC | 31020008 | 小品种钢分切带 | 0.13-SPCC |  | 10 | MO001504 | MO001504-002-03 | FJ001 | 分剪模板 | 4330 | 2024-07-11 | 2024-07-11 | 3 | 2024-07-13 17:49:30 | 2024-07-13 17:56:28 | 江苏东方九天新能源材料有限公司 |  | 秦海波 |  | 1 | 0.13 | 0 | 173.2 | 1 | JG1124055083/3 | 1.排刀157+198+172.5 切1包 2.排刀172.5+168*2切1包 首钢SPCC 此单发浙江银轮 HV100±10.毛化面轻涂油 0.2/0.3管芯500mm,0.13管芯400mm，宽度公差+/-0.2mm，厚度公差+/-0.01mm | 1 |  | 是 | 是 | 7 | 2
分剪 | JG1124055083/2 | JG1124055083 | 东方分剪6# | 合格 | 合格品 | 甲 | 秦海波 | 239.67 | 228 | 0.9513 | 0 | 0.13 | 168 | 1.排刀157+198+172.5 切1包 2.排刀172.5+168*2切1包 首钢SPCC 此单发浙江银轮 HV100±10.毛化面轻涂油 0.2/0.3管芯500mm,0.13管芯400mm，宽度公差+/-0.2mm，厚度公差+/-0.01mm |  | 31010007 | 小品种钢卷 | 0.13-SPCC | 31020008 | 小品种钢分切带 | 0.13-SPCC |  | 10 | MO001504 | MO001504-002-02 | FJ001 | 分剪模板 | 4330 | 2024-07-11 | 2024-07-11 | 3 | 2024-07-13 17:49:30 | 2024-07-13 17:56:28 | 江苏东方九天新能源材料有限公司 |  | 秦海波 |  | 1 | 0.13 | 0 | 168 | 1 | JG1124055083/2 | 1.排刀157+198+172.5 切1包 2.排刀172.5+168*2切1包 首钢SPCC 此单发浙江银轮 HV100±10.毛化面轻涂油 0.2/0.3管芯500mm,0.13管芯400mm，宽度公差+/-0.2mm，厚度公差+/-0.01mm | 1 |  | 是 | 是 | 7 | 2
分剪 | JG1124055083/1 | JG1124055083 | 东方分剪6# | 合格 | 合格品 | 甲 | 秦海波 | 238.62 | 227 | 0.9513 | 0 | 0.13 | 168 | 1.排刀157+198+172.5 切1包 2.排刀172.5+168*2切1包 首钢SPCC 此单发浙江银轮 HV100±10.毛化面轻涂油 0.2/0.3管芯500mm,0.13管芯400mm，宽度公差+/-0.2mm，厚度公差+/-0.01mm |  | 31010007 | 小品种钢卷 | 0.13-SPCC | 31020008 | 小品种钢分切带 | 0.13-SPCC |  | 10 | MO001504 | MO001504-002-01 | FJ001 | 分剪模板 | 4330 | 2024-07-11 | 2024-07-11 | 3 | 2024-07-13 17:49:30 | 2024-07-13 17:56:28 | 江苏东方九天新能源材料有限公司 |  | 秦海波 |  | 1 | 0.13 | 0 | 168 | 1 | JG1124055083/1 | 1.排刀157+198+172.5 切1包 2.排刀172.5+168*2切1包 首钢SPCC 此单发浙江银轮 HV100±10.毛化面轻涂油 0.2/0.3管芯500mm,0.13管芯400mm，宽度公差+/-0.2mm，厚度公差+/-0.01mm | 1 |  | 是 | 是 | 7 | 2
铬钝化 | JG12240602531 | JG12240602531 | 东方铬钝化950 | 合格 | 合格品 | 乙 | 陈猛 | 7160 | 7141 | 0.9973 | 12430 | 0.1 | 760 | 、 |  | 30210015 | 光亮卷 | 0.1-SPCC | 30110014 | 铬钝化卷 | 0.1-SPCC |  | 10 | MO001558 | MO001558-019 | GDH001 | 铬钝化模板 | 7160 | 2024-07-13 | 2024-07-13 | 3 | 2024-07-13 17:44:01 | 2024-07-13 17:44:37 | 江苏东方九天新能源材料有限公司 | 240391 | 李志祥 |  |  | 0.1 | 12510 | 760 | 1 | JG12240602531 |  | 1 |  | 是 | 是 | 0 | 19
最终平整 | DL1224070007 | DL1224070007 | 东方750平整 | 其他入库 | 半成品退库 | 甲 | 丁振,龚政 | 7350 | 7205 | 0.9803 | 3910 | 0.39 | 610 | 昆山宝必达：750平整用Ra1.4-1.6μm毛化辊，厚度公差：0.38-0.40mm，硬度150-170HV，粗糙度0.7-1.0μm | 3510米板面中间垃圾掉入,下表面传边4CM点辊印,公差跳动0.389-0.402mm,双边色差2CM左右，内100米操边碎边 | 20100130 | 轧硬 | 1.2*610-SPCC | 20200039 | 小品种钢半成品 | 0.39-SPCC |  | 60 | MO001152 | MO001152-005 | XPZG001 | 小品种钢前处理模板 | 7670 | 2024-07-03 | 2024-07-12 | 2 | 2024-07-13 17:20:23 | 2024-07-13 17:24:27 | 江苏东方九天新能源材料有限公司 | 202951 | 丁振 |  |  | 0.39 | 3900 | 610 | 1 | DL1224070007 | 昆山宝必达（0.39）：厚度±0.01mm，HV150-170,粗糙度0.7-1.0μM，卷重2-3吨；表面要求毛化面，无夹杂、无严重色差,条印，无黑斑，锈斑，压划伤。不能有划伤、锈蚀、脱皮等缺陷。 | 1 | Z振纹(来料振纹，横条印，3510米板面中间垃圾掉入),D点辊印(下表面传边4CM点辊印),H厚薄公差(0.389-0.402同板差0.004),S色差条印(双边色差2CM左右),L烂边(内100米操边烂边) | 是 | 是 | 5308 | 5
最终脱脂 | DL00240600111 | DL0024060011 | 东方950脱脂1# | 合格 | 合格品 | 乙 | 何晓健,张东兵 | 6090 | 6010 | 0.9869 | 2300 | 0.54 | 610 | 昆山宝必达：脱脂(单位张力4.8）、转退火 |  | 20100082 | 轧硬 | 0.6*610-SPCC | 31010056 | 小品种钢卷 | 0.54-SPCC |  | 30 | MO001279 | MO001279-001-01 | XPZG001 | 小品种钢前处理模板 | 12270 | 2024-07-06 | 2024-07-18 | 2 | 2024-07-13 17:23:05 | 2024-07-13 17:23:30 | 江苏东方九天新能源材料有限公司 | 208930 | 何晓健 |  |  | 0.54 | 2350 | 610 | 1 | DL00240600111 | 昆山宝必达（0.54*610）厚度±0.01mm，HV85-105,粗糙度0.5-0.8μM，卷重2-3吨 |  |  |  |  | 1770 | 1
最终脱脂 | DL00240600121 | DL0024060012 | 东方950脱脂1# | 合格 | 合格品 | 甲 | 何晓健 | 6080 | 6015 | 0.9893 | 2300 | 0.54 | 610 | 昆山宝必达：脱脂(单位张力4.8）、转退火 |  | 20100082 | 轧硬 | 0.6*610-SPCC | 31010056 | 小品种钢卷 | 0.54-SPCC |  | 30 | MO001279 | MO001279-002-01 | XPZG001 | 小品种钢前处理模板 | 12275 | 2024-07-06 | 2024-07-18 | 5 | 2024-07-13 16:46:13 | 2024-07-13 16:46:38 | 江苏东方九天新能源材料有限公司 | 208931 | 王建军 |  |  | 0.54 | 2340 | 610 | 1 | DL00240600121 | 昆山宝必达（0.54*610）厚度±0.01mm，HV85-105,粗糙度0.5-0.8μM，卷重2-3吨 |  |  |  |  | 2568 | 2
最终冷轧 | JG12240550651 | JG1224055065 | 东方850轧机 | 合格 | 合格品 | 甲 | 何建 | 5185 | 5145 | 0.9923 | 8983 | 0.1 | 760 | 850轧机普光辊(Ra0.4-0.6μm)轧制0.1mm(0.4-0.25-0.15-0.115-0.1) |  | 20100142 | 轧硬 | 0.4*760-SPCC | 30210015 | 光亮卷 | 0.1-SPCC |  | 30 | MO000770 | MO000770-001-01 | KSFW001 | 东方小品种钢前处理 0.67（昆山富维 厚度公差：0.660-0.670mm,光泽度大于150GU（横向、纵向），粗糙度：Ra0.2-0.45um.硬度：HV80-110） | 13425 | 2024-06-17 | 2024-06-27 | 2 | 2024-07-13 16:39:03 | 2024-07-13 16:40:12 | 江苏东方九天新能源材料有限公司 | 187645 | 何建 |  |  | 0.4 | 2200 | 760 | 1 | JG12240550651 | 轧0.1，米数控制在23200-23300米，脱脂分一包10400米。 |  |  | 否 | 否 | 3948 | 1
铬钝化 | JG122405516713 | JG12240551671 | 东方铬钝化950 | 合格 | 合格品 | 乙 | 李志祥 | 2527 | 2527 | 1 | 4430 | 0.1 | 760 | 、 |  | 30210015 | 光亮卷 | 0.1-SPCC | 30110014 | 铬钝化卷 | 0.1-SPCC |  | 10 | MO001558 | MO001558-005-03 | GDH001 | 铬钝化模板 | 7460 | 2024-07-13 | 2024-07-13 | 3 | 2024-07-13 15:36:36 | 2024-07-13 16:36:52 | 江苏东方九天新能源材料有限公司 |  | 李志祥 |  | 1 | 0.1 | 4430 | 760 | 1 | JG122405516713 |  | 1 |  | 是 | 是 | 80 | 5
铬钝化 | JG122405516712 | JG12240551671 | 东方铬钝化950 | 合格 | 让步接收 | 乙 | 李志祥 | 2463 | 2463 | 1 | 4300 | 0.1 | 760 | 、 | 700米有异物掉入板面连续尖点 | 30210015 | 光亮卷 | 0.1-SPCC | 30110014 | 铬钝化卷 | 0.1-SPCC |  | 10 | MO001558 | MO001558-005-02 | GDH001 | 铬钝化模板 | 7460 | 2024-07-13 | 2024-07-13 | 3 | 2024-07-13 15:36:36 | 2024-07-13 16:36:52 | 江苏东方九天新能源材料有限公司 |  | 李志祥 |  | 1 | 0.1 | 4300 | 760 | 1 | JG122405516712 |  | 1 | 700米有异物掉入板面连续尖点 | 是 | 是 | 80 | 5
铬钝化 | JG122405516711 | JG12240551671 | 东方铬钝化950 | 合格 | 合格品 | 乙 | 李志祥 | 2465 | 2465 | 1 | 4300 | 0.1 | 760 | 、 |  | 30210015 | 光亮卷 | 0.1-SPCC | 30110014 | 铬钝化卷 | 0.1-SPCC |  | 10 | MO001558 | MO001558-005-01 | GDH001 | 铬钝化模板 | 7460 | 2024-07-13 | 2024-07-13 | 3 | 2024-07-13 15:36:36 | 2024-07-13 16:36:52 | 江苏东方九天新能源材料有限公司 |  | 李志祥 |  | 1 | 0.1 | 4300 | 760 | 1 | JG122405516711 |  | 1 |  | 是 | 是 | 80 | 5
最终冷轧 | JL0024040069 | JL0024040069 | 东方650轧机 | 合格 | 合格品 | 甲 | 关颜伟,徐炜 | 5985 | 5935 | 0.9916 | 6520 | 0.19 | 610 | 昆山宝必达：650轧机中间道次普光辊（Ra0.2-0.3μm)轧制，最后一道用Ra1.4-1.6μm毛化辊轧至0.19mm(0.32-0.235-0.19)厚度公差：0.193-0.198mm,板面粗糙度控制Ra0.70-1.0μm，硬度150-170HV，转750平整 | Z振纹(),B白斑(),C挫伤(),X细划伤(),S色差(),A暗线印() | 20100023 | 轧硬 | 0.4*610-SPCC | 31010016 | 小品种钢卷 | 0.19-SPCC |  | 50 | MO001199 | MO001199-001 | XPZG001 | 小品种钢前处理模板 | 6090 | 2024-07-04 | 2024-07-12 | 2 | 2024-07-13 16:26:05 | 2024-07-13 16:32:06 | 江苏东方九天新能源材料有限公司 | 205723 | 关颜伟 |  |  | 0.32 | 3920 | 610 | 1 | JL0024040069 | 昆山宝必达：（0.19）厚度±0.01mm，HV150-170,粗糙度0.7-1.0μM，卷重2-3吨 |  | Z振纹(),B白斑(),C挫伤(),X细划伤(),S色差(),A暗线印() | 否 | 否 | 2740 | 1
最终平整 | JG12240602492 | JG1224060249 | 东方850平整 | 合格 | 让步接收 | 甲 | 陈俊华,钱琨 | 6430 | 6410 | 0.9969 | 11050 | 0.1 | 760 | 平整 | 736.6米传侧244.8mm孔洞（0.07mm2），2727.3米传侧438.7mm孔洞（0.07mm2），5310.3米传侧299.8mm孔洞（0.07mm2) | 20100142 | 轧硬 | 0.4*760-SPCC | 30210015 | 光亮卷 | 0.1-SPCC |  | 60 | MO000945 | MO000945-006-02 | KSFW001 | 东方小品种钢前处理 0.67（昆山富维 厚度公差：0.660-0.670mm,光泽度大于150GU（横向、纵向），粗糙度：Ra0.2-0.45um.硬度：HV80-110） | 13450 | 2024-06-25 | 2024-07-05 | 2 | 2024-07-13 16:25:02 | 2024-07-13 16:27:38 | 江苏东方九天新能源材料有限公司 | 193086 | 陈俊华 |  |  | 0.1 | 11000 | 760 | 1 | JG12240602492 | 轧0.1，米数控制在23100-23200米，脱脂分一包10400米。 | 1 | K孔洞(736.6米传244.8MM0.07；2727.3米传438.7MM0.07；5310.3米处传299.8MM0.07MM2),L亮斑(偶有) | 是 | 是 | 4051 | 6
最终冷轧 | DL1224070003 | DL1224070003 | 东方650轧机 | 合格 | 合格品 | 甲 | 关颜伟,徐炜 | 7375 | 7300 | 0.9898 | 3900 | 0.39 | 610 | 昆山宝必达：650轧机中间道次用普光辊(Ra0.2-0.3um)最后一道用Ra1.4-1.6μm毛化辊轧至0.39mm（0.67-0.45-0.39）厚度公差：0.393-0.398mm轧后板面粗糙度控制在0.8-1.0μm、硬度150-170HV转750平整 | X细划伤(),S色差(),C挫伤(),Z振纹(),A暗线印(),B白斑() | 20100130 | 轧硬 | 1.2*610-SPCC | 31010040 | 小品种钢卷 | 0.39-SPCC |  | 50 | MO001152 | MO001152-001 | XPZG001 | 小品种钢前处理模板 | 7620 | 2024-07-03 | 2024-07-12 | 2 | 2024-07-13 16:10:53 | 2024-07-13 16:12:45 | 江苏东方九天新能源材料有限公司 | 202949 | 徐炜 |  |  | 0.67 | 2330 | 610 | 1 | DL1224070003 | 昆山宝必达（0.39）：厚度±0.01mm，HV150-170,粗糙度0.7-1.0μM，卷重2-3吨；表面要求毛化面，无夹杂、无严重色差,条印，无黑斑，锈斑，压划伤。不能有划伤、锈蚀、脱皮等缺陷。 |  | X细划伤(),S色差(),C挫伤(),Z振纹(),A暗线印(),B白斑() | 否 | 否 | 1784 | 1
最终脱脂 | DL00240600112 | DL0024060011 | 东方950脱脂1# | 合格 | 合格品 | 甲 | 关莫平,王建军 | 6085 | 6020 | 0.9893 | 2300 | 0.54 | 610 | 昆山宝必达：脱脂(单位张力4.8）、转退火 |  | 20100082 | 轧硬 | 0.6*610-SPCC | 31010056 | 小品种钢卷 | 0.54-SPCC |  | 30 | MO001279 | MO001279-001-02 | XPZG001 | 小品种钢前处理模板 | 12270 | 2024-07-06 | 2024-07-18 | 2 | 2024-07-13 15:52:59 | 2024-07-13 16:07:29 | 江苏东方九天新能源材料有限公司 | 208930 | 王建军 |  |  | 0.54 | 2340 | 610 | 1 | DL00240600112 | 昆山宝必达（0.54*610）厚度±0.01mm，HV85-105,粗糙度0.5-0.8μM，卷重2-3吨 |  |  |  |  | 1770 | 1
最终平整 | JG12240551023 | JG12240551023 | 东方850平整 | 合格 | 合格品 | 甲 | 陈俊华,钱琨 | 1840 | 1780 | 0.9674 | 4250 | 0.1 | 550 | 平整 |  | 20500018 | 光亮卷半成品 | 0.1-SPCC | 30210015 | 光亮卷 | 0.1-SPCC |  | 60 | MO001096 | MO001096-001 | GLJ003 | 光亮卷前处理 模板 | 2540 | 2024-07-01 | 2024-07-08 | 2 | 2024-07-13 16:03:29 | 2024-07-13 16:04:02 | 江苏东方九天新能源材料有限公司 | 200039 | 陈俊华 |  |  | 0.1 | 4350 | 550 | 1 | JG12240551023 | 松花印需切边 | 1 |  | 是 | 是 | 2438 | 1
分剪 | JL1124030115-12/3 | JL1124030115-12 | 东方分剪5# | 合格 | 合格品 | 甲 | 樊小兵 | 270.82 | 255 | 0.9416 | 0 | 0.3 | 126 | 1:排刀规格 175MM*2+126 切1t。 摩丁普信 SPCC 料 2：成品内孔φ500MM。厚度公差+0.003/-0.007mm，宽度+0/-0.2mm |  | 31010041 | 小品种钢卷 | 0.3-SPCC | 31020053 | 小品种钢分切带 | 0.3-SPCC |  | 10 | MO001540 | MO001540-001-03 | FJ001 | 分剪模板 | 2020 | 2024-07-12 | 2024-07-12 | 3 | 2024-07-13 15:45:44 | 2024-07-13 15:49:42 | 江苏东方九天新能源材料有限公司 |  | 秦海波 |  | 1 | 0.3 | 0 | 126 | 1 | JL1124030115-12/3 | 1:排刀规格 175MM*2+126 切1t。 摩丁普信 SPCC 料 2：成品内孔φ500MM。厚度公差+0.003/-0.007mm，宽度+0/-0.2mm | 1 |  | 是 | 是 | 5 | 1
分剪 | JL1124030115-12/2 | JL1124030115-12 | 东方分剪5# | 合格 | 合格品 | 甲 | 樊小兵 | 375.96 | 354 | 0.9416 | 0 | 0.3 | 175 | 1:排刀规格 175MM*2+126 切1t。 摩丁普信 SPCC 料 2：成品内孔φ500MM。厚度公差+0.003/-0.007mm，宽度+0/-0.2mm |  | 31010041 | 小品种钢卷 | 0.3-SPCC | 31020053 | 小品种钢分切带 | 0.3-SPCC |  | 10 | MO001540 | MO001540-001-02 | FJ001 | 分剪模板 | 2020 | 2024-07-12 | 2024-07-12 | 3 | 2024-07-13 15:45:44 | 2024-07-13 15:49:42 | 江苏东方九天新能源材料有限公司 |  | 秦海波 |  | 1 | 0.3 | 0 | 175 | 1 | JL1124030115-12/2 | 1:排刀规格 175MM*2+126 切1t。 摩丁普信 SPCC 料 2：成品内孔φ500MM。厚度公差+0.003/-0.007mm，宽度+0/-0.2mm | 1 |  | 是 | 是 | 5 | 1
分剪 | JL1124030115-12/1 | JL1124030115-12 | 东方分剪5# | 合格 | 合格品 | 甲 | 樊小兵 | 374.9 | 353 | 0.9416 | 0 | 0.3 | 175 | 1:排刀规格 175MM*2+126 切1t。 摩丁普信 SPCC 料 2：成品内孔φ500MM。厚度公差+0.003/-0.007mm，宽度+0/-0.2mm |  | 31010041 | 小品种钢卷 | 0.3-SPCC | 31020053 | 小品种钢分切带 | 0.3-SPCC |  | 10 | MO001540 | MO001540-001-01 | FJ001 | 分剪模板 | 2020 | 2024-07-12 | 2024-07-12 | 3 | 2024-07-13 15:45:44 | 2024-07-13 15:49:42 | 江苏东方九天新能源材料有限公司 |  | 秦海波 |  | 1 | 0.3 | 0 | 175 | 1 | JL1124030115-12/1 | 1:排刀规格 175MM*2+126 切1t。 摩丁普信 SPCC 料 2：成品内孔φ500MM。厚度公差+0.003/-0.007mm，宽度+0/-0.2mm | 1 |  | 是 | 是 | 5 | 1
最终脱脂 | DL00240600142 | DL0024060014 | 东方950脱脂1# | 合格 | 合格品 | 甲 | 关莫平,王建军 | 6040 | 6000 | 0.9934 | 2430 | 0.51 | 610 | 昆山宝必达：脱脂(单位张力5.5）、转退火 |  | 20100082 | 轧硬 | 0.6*610-SPCC | 31010052 | 小品种钢卷 | 0.51-SPCC |  | 30 | MO001277 | MO001277-001-02 | XPZG001 | 小品种钢前处理模板 | 12295 | 2024-07-06 | 2024-07-18 | 2 | 2024-07-13 15:10:21 | 2024-07-13 15:33:08 | 江苏东方九天新能源材料有限公司 | 208904 | 王建军 |  |  | 0.51 | 2450 | 610 | 1 | DL00240600142 | 昆山宝必达（0.51*610）厚度±0.01mm，HV85-105,粗糙度0.5-0.8μM，卷重2-3吨 |  |  |  |  | 1488 | 1
分剪 | JL1124040095/21 | JL1124040095 | 东方分剪6# | 合格 | 合格品 | 甲 | 秦海波 | 191 | 191 | 1 | 0 | 0.13 | 173.2 | 1.排刀157+198+172.5 切1包 2.排刀172.5+168*2切1包 首钢SPCC 此单发浙江银轮 HV100±10.毛化面轻涂油 0.2/0.3管芯500mm,0.13管芯400mm，宽度公差+/-0.2mm，厚度公差+/-0.01mm |  | 31010007 | 小品种钢卷 | 0.13-SPCC | 31020008 | 小品种钢分切带 | 0.13-SPCC |  | 10 | MO001504 | MO001504-001-21 | FJ001 | 分剪模板 | 4430 | 2024-07-11 | 2024-07-11 | 3 | 2024-07-13 15:06:55 | 2024-07-13 15:30:18 | 江苏东方九天新能源材料有限公司 |  | 秦海波 |  | 1 | 0.13 | 0 | 173.2 | 1 | JL1124040095/21 | 1.排刀157+198+172.5 切1包 2.排刀172.5+168*2切1包 首钢SPCC 此单发浙江银轮 HV100±10.毛化面轻涂油 0.2/0.3管芯500mm,0.13管芯400mm，宽度公差+/-0.2mm，厚度公差+/-0.01mm | 1 |  | 是 | 是 | 25 | 1
分剪 | JL1124040095/20 | JL1124040095 | 东方分剪6# | 合格 | 合格品 | 甲 | 秦海波 | 218 | 218 | 1 | 0 | 0.13 | 198 | 1.排刀157+198+172.5 切1包 2.排刀172.5+168*2切1包 首钢SPCC 此单发浙江银轮 HV100±10.毛化面轻涂油 0.2/0.3管芯500mm,0.13管芯400mm，宽度公差+/-0.2mm，厚度公差+/-0.01mm |  | 31010007 | 小品种钢卷 | 0.13-SPCC | 31020008 | 小品种钢分切带 | 0.13-SPCC |  | 10 | MO001504 | MO001504-001-20 | FJ001 | 分剪模板 | 4430 | 2024-07-11 | 2024-07-11 | 3 | 2024-07-13 15:06:55 | 2024-07-13 15:30:18 | 江苏东方九天新能源材料有限公司 |  | 秦海波 |  | 1 | 0.13 | 0 | 198 | 1 | JL1124040095/20 | 1.排刀157+198+172.5 切1包 2.排刀172.5+168*2切1包 首钢SPCC 此单发浙江银轮 HV100±10.毛化面轻涂油 0.2/0.3管芯500mm,0.13管芯400mm，宽度公差+/-0.2mm，厚度公差+/-0.01mm | 1 |  | 是 | 是 | 25 | 1
分剪 | JL1124040095/19 | JL1124040095 | 东方分剪6# | 合格 | 合格品 | 甲 | 秦海波 | 174 | 174 | 1 | 0 | 0.13 | 157 | 1.排刀157+198+172.5 切1包 2.排刀172.5+168*2切1包 首钢SPCC 此单发浙江银轮 HV100±10.毛化面轻涂油 0.2/0.3管芯500mm,0.13管芯400mm，宽度公差+/-0.2mm，厚度公差+/-0.01mm |  | 31010007 | 小品种钢卷 | 0.13-SPCC | 31020008 | 小品种钢分切带 | 0.13-SPCC |  | 10 | MO001504 | MO001504-001-19 | FJ001 | 分剪模板 | 4430 | 2024-07-11 | 2024-07-11 | 3 | 2024-07-13 15:06:55 | 2024-07-13 15:30:18 | 江苏东方九天新能源材料有限公司 |  | 秦海波 |  | 1 | 0.13 | 0 | 157 | 1 | JL1124040095/19 | 1.排刀157+198+172.5 切1包 2.排刀172.5+168*2切1包 首钢SPCC 此单发浙江银轮 HV100±10.毛化面轻涂油 0.2/0.3管芯500mm,0.13管芯400mm，宽度公差+/-0.2mm，厚度公差+/-0.01mm | 1 |  | 是 | 是 | 25 | 1
分剪 | JL1124040095/18 | JL1124040095 | 东方分剪6# | 合格 | 合格品 | 甲 | 秦海波 | 204 | 204 | 1 | 0 | 0.13 | 173.2 | 1.排刀157+198+172.5 切1包 2.排刀172.5+168*2切1包 首钢SPCC 此单发浙江银轮 HV100±10.毛化面轻涂油 0.2/0.3管芯500mm,0.13管芯400mm，宽度公差+/-0.2mm，厚度公差+/-0.01mm |  | 31010007 | 小品种钢卷 | 0.13-SPCC | 31020008 | 小品种钢分切带 | 0.13-SPCC |  | 10 | MO001504 | MO001504-001-18 | FJ001 | 分剪模板 | 4430 | 2024-07-11 | 2024-07-11 | 3 | 2024-07-13 15:06:55 | 2024-07-13 15:30:18 | 江苏东方九天新能源材料有限公司 |  | 秦海波 |  | 1 | 0.13 | 0 | 173.2 | 1 | JL1124040095/18 | 1.排刀157+198+172.5 切1包 2.排刀172.5+168*2切1包 首钢SPCC 此单发浙江银轮 HV100±10.毛化面轻涂油 0.2/0.3管芯500mm,0.13管芯400mm，宽度公差+/-0.2mm，厚度公差+/-0.01mm | 1 |  | 是 | 是 | 25 | 1
分剪 | JL1124040095/17 | JL1124040095 | 东方分剪6# | 合格 | 合格品 | 甲 | 秦海波 | 234 | 234 | 1 | 0 | 0.13 | 198 | 1.排刀157+198+172.5 切1包 2.排刀172.5+168*2切1包 首钢SPCC 此单发浙江银轮 HV100±10.毛化面轻涂油 0.2/0.3管芯500mm,0.13管芯400mm，宽度公差+/-0.2mm，厚度公差+/-0.01mm |  | 31010007 | 小品种钢卷 | 0.13-SPCC | 31020008 | 小品种钢分切带 | 0.13-SPCC |  | 10 | MO001504 | MO001504-001-17 | FJ001 | 分剪模板 | 4430 | 2024-07-11 | 2024-07-11 | 3 | 2024-07-13 15:06:55 | 2024-07-13 15:30:18 | 江苏东方九天新能源材料有限公司 |  | 秦海波 |  | 1 | 0.13 | 0 | 198 | 1 | JL1124040095/17 | 1.排刀157+198+172.5 切1包 2.排刀172.5+168*2切1包 首钢SPCC 此单发浙江银轮 HV100±10.毛化面轻涂油 0.2/0.3管芯500mm,0.13管芯400mm，宽度公差+/-0.2mm，厚度公差+/-0.01mm | 1 |  | 是 | 是 | 25 | 1
分剪 | JL1124040095/16 | JL1124040095 | 东方分剪6# | 合格 | 合格品 | 甲 | 秦海波 | 185 | 185 | 1 | 0 | 0.13 | 157 | 1.排刀157+198+172.5 切1包 2.排刀172.5+168*2切1包 首钢SPCC 此单发浙江银轮 HV100±10.毛化面轻涂油 0.2/0.3管芯500mm,0.13管芯400mm，宽度公差+/-0.2mm，厚度公差+/-0.01mm |  | 31010007 | 小品种钢卷 | 0.13-SPCC | 31020008 | 小品种钢分切带 | 0.13-SPCC |  | 10 | MO001504 | MO001504-001-16 | FJ001 | 分剪模板 | 4430 | 2024-07-11 | 2024-07-11 | 3 | 2024-07-13 15:06:55 | 2024-07-13 15:30:18 | 江苏东方九天新能源材料有限公司 |  | 秦海波 |  | 1 | 0.13 | 0 | 157 | 1 | JL1124040095/16 | 1.排刀157+198+172.5 切1包 2.排刀172.5+168*2切1包 首钢SPCC 此单发浙江银轮 HV100±10.毛化面轻涂油 0.2/0.3管芯500mm,0.13管芯400mm，宽度公差+/-0.2mm，厚度公差+/-0.01mm | 1 |  | 是 | 是 | 25 | 1
分剪 | JL1124040095/15 | JL1124040095 | 东方分剪6# | 合格 | 合格品 | 甲 | 秦海波 | 202 | 202 | 1 | 0 | 0.13 | 173.2 | 1.排刀157+198+172.5 切1包 2.排刀172.5+168*2切1包 首钢SPCC 此单发浙江银轮 HV100±10.毛化面轻涂油 0.2/0.3管芯500mm,0.13管芯400mm，宽度公差+/-0.2mm，厚度公差+/-0.01mm |  | 31010007 | 小品种钢卷 | 0.13-SPCC | 31020008 | 小品种钢分切带 | 0.13-SPCC |  | 10 | MO001504 | MO001504-001-15 | FJ001 | 分剪模板 | 4430 | 2024-07-11 | 2024-07-11 | 3 | 2024-07-13 15:06:55 | 2024-07-13 15:30:18 | 江苏东方九天新能源材料有限公司 |  | 秦海波 |  | 1 | 0.13 | 0 | 173.2 | 1 | JL1124040095/15 | 1.排刀157+198+172.5 切1包 2.排刀172.5+168*2切1包 首钢SPCC 此单发浙江银轮 HV100±10.毛化面轻涂油 0.2/0.3管芯500mm,0.13管芯400mm，宽度公差+/-0.2mm，厚度公差+/-0.01mm | 1 |  | 是 | 是 | 25 | 1
分剪 | JL1124040095/14 | JL1124040095 | 东方分剪6# | 合格 | 合格品 | 甲 | 秦海波 | 232 | 232 | 1 | 0 | 0.13 | 198 | 1.排刀157+198+172.5 切1包 2.排刀172.5+168*2切1包 首钢SPCC 此单发浙江银轮 HV100±10.毛化面轻涂油 0.2/0.3管芯500mm,0.13管芯400mm，宽度公差+/-0.2mm，厚度公差+/-0.01mm |  | 31010007 | 小品种钢卷 | 0.13-SPCC | 31020008 | 小品种钢分切带 | 0.13-SPCC |  | 10 | MO001504 | MO001504-001-14 | FJ001 | 分剪模板 | 4430 | 2024-07-11 | 2024-07-11 | 3 | 2024-07-13 15:06:55 | 2024-07-13 15:30:18 | 江苏东方九天新能源材料有限公司 |  | 秦海波 |  | 1 | 0.13 | 0 | 198 | 1 | JL1124040095/14 | 1.排刀157+198+172.5 切1包 2.排刀172.5+168*2切1包 首钢SPCC 此单发浙江银轮 HV100±10.毛化面轻涂油 0.2/0.3管芯500mm,0.13管芯400mm，宽度公差+/-0.2mm，厚度公差+/-0.01mm | 1 |  | 是 | 是 | 25 | 1
分剪 | JL1124040095/13 | JL1124040095 | 东方分剪6# | 合格 | 合格品 | 甲 | 秦海波 | 185 | 185 | 1 | 0 | 0.13 | 157 | 1.排刀157+198+172.5 切1包 2.排刀172.5+168*2切1包 首钢SPCC 此单发浙江银轮 HV100±10.毛化面轻涂油 0.2/0.3管芯500mm,0.13管芯400mm，宽度公差+/-0.2mm，厚度公差+/-0.01mm |  | 31010007 | 小品种钢卷 | 0.13-SPCC | 31020008 | 小品种钢分切带 | 0.13-SPCC |  | 10 | MO001504 | MO001504-001-13 | FJ001 | 分剪模板 | 4430 | 2024-07-11 | 2024-07-11 | 3 | 2024-07-13 15:06:55 | 2024-07-13 15:30:18 | 江苏东方九天新能源材料有限公司 |  | 秦海波 |  | 1 | 0.13 | 0 | 157 | 1 | JL1124040095/13 | 1.排刀157+198+172.5 切1包 2.排刀172.5+168*2切1包 首钢SPCC 此单发浙江银轮 HV100±10.毛化面轻涂油 0.2/0.3管芯500mm,0.13管芯400mm，宽度公差+/-0.2mm，厚度公差+/-0.01mm | 1 |  | 是 | 是 | 25 | 1
分剪 | JL1124040095/12 | JL1124040095 | 东方分剪6# | 合格 | 合格品 | 甲 | 秦海波 | 203 | 203 | 1 | 0 | 0.13 | 173.2 | 1.排刀157+198+172.5 切1包 2.排刀172.5+168*2切1包 首钢SPCC 此单发浙江银轮 HV100±10.毛化面轻涂油 0.2/0.3管芯500mm,0.13管芯400mm，宽度公差+/-0.2mm，厚度公差+/-0.01mm |  | 31010007 | 小品种钢卷 | 0.13-SPCC | 31020008 | 小品种钢分切带 | 0.13-SPCC |  | 10 | MO001504 | MO001504-001-12 | FJ001 | 分剪模板 | 4430 | 2024-07-11 | 2024-07-11 | 3 | 2024-07-13 15:06:55 | 2024-07-13 15:30:18 | 江苏东方九天新能源材料有限公司 |  | 秦海波 |  | 1 | 0.13 | 0 | 173.2 | 1 | JL1124040095/12 | 1.排刀157+198+172.5 切1包 2.排刀172.5+168*2切1包 首钢SPCC 此单发浙江银轮 HV100±10.毛化面轻涂油 0.2/0.3管芯500mm,0.13管芯400mm，宽度公差+/-0.2mm，厚度公差+/-0.01mm | 1 |  | 是 | 是 | 25 | 1
分剪 | JL1124040095/11 | JL1124040095 | 东方分剪6# | 合格 | 合格品 | 甲 | 秦海波 | 234 | 234 | 1 | 0 | 0.13 | 198 | 1.排刀157+198+172.5 切1包 2.排刀172.5+168*2切1包 首钢SPCC 此单发浙江银轮 HV100±10.毛化面轻涂油 0.2/0.3管芯500mm,0.13管芯400mm，宽度公差+/-0.2mm，厚度公差+/-0.01mm |  | 31010007 | 小品种钢卷 | 0.13-SPCC | 31020008 | 小品种钢分切带 | 0.13-SPCC |  | 10 | MO001504 | MO001504-001-11 | FJ001 | 分剪模板 | 4430 | 2024-07-11 | 2024-07-11 | 3 | 2024-07-13 15:06:55 | 2024-07-13 15:30:18 | 江苏东方九天新能源材料有限公司 |  | 秦海波 |  | 1 | 0.13 | 0 | 198 | 1 | JL1124040095/11 | 1.排刀157+198+172.5 切1包 2.排刀172.5+168*2切1包 首钢SPCC 此单发浙江银轮 HV100±10.毛化面轻涂油 0.2/0.3管芯500mm,0.13管芯400mm，宽度公差+/-0.2mm，厚度公差+/-0.01mm | 1 |  | 是 | 是 | 25 | 1
分剪 | JL1124040095/10 | JL1124040095 | 东方分剪6# | 合格 | 合格品 | 甲 | 秦海波 | 186 | 186 | 1 | 0 | 0.13 | 157 | 1.排刀157+198+172.5 切1包 2.排刀172.5+168*2切1包 首钢SPCC 此单发浙江银轮 HV100±10.毛化面轻涂油 0.2/0.3管芯500mm,0.13管芯400mm，宽度公差+/-0.2mm，厚度公差+/-0.01mm |  | 31010007 | 小品种钢卷 | 0.13-SPCC | 31020008 | 小品种钢分切带 | 0.13-SPCC |  | 10 | MO001504 | MO001504-001-10 | FJ001 | 分剪模板 | 4430 | 2024-07-11 | 2024-07-11 | 3 | 2024-07-13 15:06:55 | 2024-07-13 15:30:18 | 江苏东方九天新能源材料有限公司 |  | 秦海波 |  | 1 | 0.13 | 0 | 157 | 1 | JL1124040095/10 | 1.排刀157+198+172.5 切1包 2.排刀172.5+168*2切1包 首钢SPCC 此单发浙江银轮 HV100±10.毛化面轻涂油 0.2/0.3管芯500mm,0.13管芯400mm，宽度公差+/-0.2mm，厚度公差+/-0.01mm | 1 |  | 是 | 是 | 25 | 1
分剪 | JL1124040095/9 | JL1124040095 | 东方分剪6# | 合格 | 合格品 | 甲 | 秦海波 | 204 | 204 | 1 | 0 | 0.13 | 173.2 | 1.排刀157+198+172.5 切1包 2.排刀172.5+168*2切1包 首钢SPCC 此单发浙江银轮 HV100±10.毛化面轻涂油 0.2/0.3管芯500mm,0.13管芯400mm，宽度公差+/-0.2mm，厚度公差+/-0.01mm |  | 31010007 | 小品种钢卷 | 0.13-SPCC | 31020008 | 小品种钢分切带 | 0.13-SPCC |  | 10 | MO001504 | MO001504-001-09 | FJ001 | 分剪模板 | 4430 | 2024-07-11 | 2024-07-11 | 3 | 2024-07-13 15:06:55 | 2024-07-13 15:30:18 | 江苏东方九天新能源材料有限公司 |  | 秦海波 |  | 1 | 0.13 | 0 | 173.2 | 1 | JL1124040095/9 | 1.排刀157+198+172.5 切1包 2.排刀172.5+168*2切1包 首钢SPCC 此单发浙江银轮 HV100±10.毛化面轻涂油 0.2/0.3管芯500mm,0.13管芯400mm，宽度公差+/-0.2mm，厚度公差+/-0.01mm | 1 |  | 是 | 是 | 25 | 1
分剪 | JL1124040095/8 | JL1124040095 | 东方分剪6# | 合格 | 合格品 | 甲 | 秦海波 | 234 | 234 | 1 | 0 | 0.13 | 198 | 1.排刀157+198+172.5 切1包 2.排刀172.5+168*2切1包 首钢SPCC 此单发浙江银轮 HV100±10.毛化面轻涂油 0.2/0.3管芯500mm,0.13管芯400mm，宽度公差+/-0.2mm，厚度公差+/-0.01mm |  | 31010007 | 小品种钢卷 | 0.13-SPCC | 31020008 | 小品种钢分切带 | 0.13-SPCC |  | 10 | MO001504 | MO001504-001-08 | FJ001 | 分剪模板 | 4430 | 2024-07-11 | 2024-07-11 | 3 | 2024-07-13 15:06:55 | 2024-07-13 15:30:18 | 江苏东方九天新能源材料有限公司 |  | 秦海波 |  | 1 | 0.13 | 0 | 198 | 1 | JL1124040095/8 | 1.排刀157+198+172.5 切1包 2.排刀172.5+168*2切1包 首钢SPCC 此单发浙江银轮 HV100±10.毛化面轻涂油 0.2/0.3管芯500mm,0.13管芯400mm，宽度公差+/-0.2mm，厚度公差+/-0.01mm | 1 |  | 是 | 是 | 25 | 1
分剪 | JL1124040095/7 | JL1124040095 | 东方分剪6# | 合格 | 合格品 | 甲 | 秦海波 | 186 | 186 | 1 | 0 | 0.13 | 157 | 1.排刀157+198+172.5 切1包 2.排刀172.5+168*2切1包 首钢SPCC 此单发浙江银轮 HV100±10.毛化面轻涂油 0.2/0.3管芯500mm,0.13管芯400mm，宽度公差+/-0.2mm，厚度公差+/-0.01mm |  | 31010007 | 小品种钢卷 | 0.13-SPCC | 31020008 | 小品种钢分切带 | 0.13-SPCC |  | 10 | MO001504 | MO001504-001-07 | FJ001 | 分剪模板 | 4430 | 2024-07-11 | 2024-07-11 | 3 | 2024-07-13 15:06:55 | 2024-07-13 15:30:18 | 江苏东方九天新能源材料有限公司 |  | 秦海波 |  | 1 | 0.13 | 0 | 157 | 1 | JL1124040095/7 | 1.排刀157+198+172.5 切1包 2.排刀172.5+168*2切1包 首钢SPCC 此单发浙江银轮 HV100±10.毛化面轻涂油 0.2/0.3管芯500mm,0.13管芯400mm，宽度公差+/-0.2mm，厚度公差+/-0.01mm | 1 |  | 是 | 是 | 25 | 1
分剪 | JL1124040095/6 | JL1124040095 | 东方分剪6# | 合格 | 合格品 | 甲 | 秦海波 | 203 | 203 | 1 | 0 | 0.13 | 173.2 | 1.排刀157+198+172.5 切1包 2.排刀172.5+168*2切1包 首钢SPCC 此单发浙江银轮 HV100±10.毛化面轻涂油 0.2/0.3管芯500mm,0.13管芯400mm，宽度公差+/-0.2mm，厚度公差+/-0.01mm |  | 31010007 | 小品种钢卷 | 0.13-SPCC | 31020008 | 小品种钢分切带 | 0.13-SPCC |  | 10 | MO001504 | MO001504-001-06 | FJ001 | 分剪模板 | 4430 | 2024-07-11 | 2024-07-11 | 3 | 2024-07-13 15:06:55 | 2024-07-13 15:30:18 | 江苏东方九天新能源材料有限公司 |  | 秦海波 |  | 1 | 0.13 | 0 | 173.2 | 1 | JL1124040095/6 | 1.排刀157+198+172.5 切1包 2.排刀172.5+168*2切1包 首钢SPCC 此单发浙江银轮 HV100±10.毛化面轻涂油 0.2/0.3管芯500mm,0.13管芯400mm，宽度公差+/-0.2mm，厚度公差+/-0.01mm | 1 |  | 是 | 是 | 25 | 1
分剪 | JL1124040095/5 | JL1124040095 | 东方分剪6# | 合格 | 合格品 | 甲 | 秦海波 | 233 | 233 | 1 | 0 | 0.13 | 198 | 1.排刀157+198+172.5 切1包 2.排刀172.5+168*2切1包 首钢SPCC 此单发浙江银轮 HV100±10.毛化面轻涂油 0.2/0.3管芯500mm,0.13管芯400mm，宽度公差+/-0.2mm，厚度公差+/-0.01mm |  | 31010007 | 小品种钢卷 | 0.13-SPCC | 31020008 | 小品种钢分切带 | 0.13-SPCC |  | 10 | MO001504 | MO001504-001-05 | FJ001 | 分剪模板 | 4430 | 2024-07-11 | 2024-07-11 | 3 | 2024-07-13 15:06:55 | 2024-07-13 15:30:18 | 江苏东方九天新能源材料有限公司 |  | 秦海波 |  | 1 | 0.13 | 0 | 198 | 1 | JL1124040095/5 | 1.排刀157+198+172.5 切1包 2.排刀172.5+168*2切1包 首钢SPCC 此单发浙江银轮 HV100±10.毛化面轻涂油 0.2/0.3管芯500mm,0.13管芯400mm，宽度公差+/-0.2mm，厚度公差+/-0.01mm | 1 |  | 是 | 是 | 25 | 1
分剪 | JL1124040095/4 | JL1124040095 | 东方分剪6# | 合格 | 合格品 | 甲 | 秦海波 | 185 | 185 | 1 | 0 | 0.13 | 157 | 1.排刀157+198+172.5 切1包 2.排刀172.5+168*2切1包 首钢SPCC 此单发浙江银轮 HV100±10.毛化面轻涂油 0.2/0.3管芯500mm,0.13管芯400mm，宽度公差+/-0.2mm，厚度公差+/-0.01mm |  | 31010007 | 小品种钢卷 | 0.13-SPCC | 31020008 | 小品种钢分切带 | 0.13-SPCC |  | 10 | MO001504 | MO001504-001-04 | FJ001 | 分剪模板 | 4430 | 2024-07-11 | 2024-07-11 | 3 | 2024-07-13 15:06:55 | 2024-07-13 15:30:18 | 江苏东方九天新能源材料有限公司 |  | 秦海波 |  | 1 | 0.13 | 0 | 157 | 1 | JL1124040095/4 | 1.排刀157+198+172.5 切1包 2.排刀172.5+168*2切1包 首钢SPCC 此单发浙江银轮 HV100±10.毛化面轻涂油 0.2/0.3管芯500mm,0.13管芯400mm，宽度公差+/-0.2mm，厚度公差+/-0.01mm | 1 |  | 是 | 是 | 25 | 1
分剪 | JL1124040095/3 | JL1124040095 | 东方分剪6# | 合格 | 合格品 | 甲 | 秦海波 | 204 | 204 | 1 | 0 | 0.13 | 173.2 | 1.排刀157+198+172.5 切1包 2.排刀172.5+168*2切1包 首钢SPCC 此单发浙江银轮 HV100±10.毛化面轻涂油 0.2/0.3管芯500mm,0.13管芯400mm，宽度公差+/-0.2mm，厚度公差+/-0.01mm |  | 31010007 | 小品种钢卷 | 0.13-SPCC | 31020008 | 小品种钢分切带 | 0.13-SPCC |  | 10 | MO001504 | MO001504-001-03 | FJ001 | 分剪模板 | 4430 | 2024-07-11 | 2024-07-11 | 3 | 2024-07-13 15:06:55 | 2024-07-13 15:30:18 | 江苏东方九天新能源材料有限公司 |  | 秦海波 |  | 1 | 0.13 | 0 | 173.2 | 1 | JL1124040095/3 | 1.排刀157+198+172.5 切1包 2.排刀172.5+168*2切1包 首钢SPCC 此单发浙江银轮 HV100±10.毛化面轻涂油 0.2/0.3管芯500mm,0.13管芯400mm，宽度公差+/-0.2mm，厚度公差+/-0.01mm | 1 |  | 是 | 是 | 25 | 1
分剪 | JL1124040095/2 | JL1124040095 | 东方分剪6# | 合格 | 合格品 | 甲 | 秦海波 | 233 | 233 | 1 | 0 | 0.13 | 198 | 1.排刀157+198+172.5 切1包 2.排刀172.5+168*2切1包 首钢SPCC 此单发浙江银轮 HV100±10.毛化面轻涂油 0.2/0.3管芯500mm,0.13管芯400mm，宽度公差+/-0.2mm，厚度公差+/-0.01mm |  | 31010007 | 小品种钢卷 | 0.13-SPCC | 31020008 | 小品种钢分切带 | 0.13-SPCC |  | 10 | MO001504 | MO001504-001-02 | FJ001 | 分剪模板 | 4430 | 2024-07-11 | 2024-07-11 | 3 | 2024-07-13 15:06:55 | 2024-07-13 15:30:18 | 江苏东方九天新能源材料有限公司 |  | 秦海波 |  | 1 | 0.13 | 0 | 198 | 1 | JL1124040095/2 | 1.排刀157+198+172.5 切1包 2.排刀172.5+168*2切1包 首钢SPCC 此单发浙江银轮 HV100±10.毛化面轻涂油 0.2/0.3管芯500mm,0.13管芯400mm，宽度公差+/-0.2mm，厚度公差+/-0.01mm | 1 |  | 是 | 是 | 25 | 1
分剪 | JL1124040095/1 | JL1124040095 | 东方分剪6# | 合格 | 合格品 | 甲 | 秦海波 | 185 | 185 | 1 | 0 | 0.13 | 157 | 1.排刀157+198+172.5 切1包 2.排刀172.5+168*2切1包 首钢SPCC 此单发浙江银轮 HV100±10.毛化面轻涂油 0.2/0.3管芯500mm,0.13管芯400mm，宽度公差+/-0.2mm，厚度公差+/-0.01mm |  | 31010007 | 小品种钢卷 | 0.13-SPCC | 31020008 | 小品种钢分切带 | 0.13-SPCC |  | 10 | MO001504 | MO001504-001-01 | FJ001 | 分剪模板 | 4430 | 2024-07-11 | 2024-07-11 | 3 | 2024-07-13 15:06:55 | 2024-07-13 15:30:18 | 江苏东方九天新能源材料有限公司 |  | 秦海波 |  | 1 | 0.13 | 0 | 157 | 1 | JL1124040095/1 | 1.排刀157+198+172.5 切1包 2.排刀172.5+168*2切1包 首钢SPCC 此单发浙江银轮 HV100±10.毛化面轻涂油 0.2/0.3管芯500mm,0.13管芯400mm，宽度公差+/-0.2mm，厚度公差+/-0.01mm | 1 |  | 是 | 是 | 25 | 1
平整翻包 | DL002406001812 | DL0024060018 | 东方750平整 | 合格 | 让步接收 | 甲 | 丁振,龚政 | 3000 | 2850 | 0.95 | 3280 | 0.19 | 610 | 尾150米放掉 |  | 20100082 | 轧硬 | 0.6*610-SPCC | 31010016 | 小品种钢卷 | 0.19-SPCC |  | 70 | MO001200 | MO001200-001-01-02 | XPZG001 | 小品种钢前处理模板 | 12290 | 2024-07-04 | 2024-07-04 | 2 | 2024-07-13 15:23:18 | 2024-07-13 15:23:58 | 江苏东方九天新能源材料有限公司 |  | 丁振 |  | 1 | 0.19 | 3430 | 610 | 1 | DL002406001812 | 第二次投料，东莞鸿力：厚度-0.01，HV90-110粗糙度≤0.15，卷重在2-3.5吨 | 1 |  | 是 | 是 | 1656 | 1
最终冷轧 | DL1224070007 | DL1224070007 | 东方650轧机 | 合格 | 合格品 | 甲 | 关颜伟 | 7400 | 7350 | 0.9932 | 3900 | 0.39 | 610 | 昆山宝必达：650轧机中间道次用普光辊(Ra0.2-0.3um)最后一道用Ra1.4-1.6μm毛化辊轧至0.39mm（0.67-0.45-0.39）厚度公差：0.393-0.398mm轧后板面粗糙度控制在0.8-1.0μm、硬度150-170HV转750平整 |  | 20100130 | 轧硬 | 1.2*610-SPCC | 31010040 | 小品种钢卷 | 0.39-SPCC |  | 50 | MO001152 | MO001152-005 | XPZG001 | 小品种钢前处理模板 | 7670 | 2024-07-03 | 2024-07-12 | 2 | 2024-07-13 15:19:26 | 2024-07-13 15:21:16 | 江苏东方九天新能源材料有限公司 | 202951 | 关颜伟 |  |  | 0.67 | 2300 | 610 | 1 | DL1224070007 | 昆山宝必达（0.39）：厚度±0.01mm，HV150-170,粗糙度0.7-1.0μM，卷重2-3吨；表面要求毛化面，无夹杂、无严重色差,条印，无黑斑，锈斑，压划伤。不能有划伤、锈蚀、脱皮等缺陷。 |  | 色差，条印，传动侧边部有气泡印。横辊印强光下明显 | 否 | 否 | 5308 | 5
最终冷轧 | JG1224060137 | JG1224060137 | 东方850轧机 | 合格 | 合格品 | 甲 | 蔡迎虎 | 12980 | 12680 | 0.9769 | 21985 | 0.1 | 760 | 850轧机普光辊(Ra0.4-0.6μm)轧制0.1mm(0.4-0.25-0.15-0.115-0.1) |  | 20100142 | 轧硬 | 0.4*760-SPCC | 30210015 | 光亮卷 | 0.1-SPCC |  | 30 | MO000947 | MO000947-006 | KSFW001 | 东方小品种钢前处理 0.67（昆山富维 厚度公差：0.660-0.670mm,光泽度大于150GU（横向、纵向），粗糙度：Ra0.2-0.45um.硬度：HV80-110） | 12995 | 2024-06-25 | 2024-07-05 | 2 | 2024-07-13 15:12:40 | 2024-07-13 15:13:16 | 江苏东方九天新能源材料有限公司 | 193139 | 蔡迎虎 |  |  | 0.4 | 5500 | 760 | 1 | JG1224060137 | 轧0.1，米数控制在22200-22300米，脱脂分一包9200米。 |  |  | 否 | 否 | 4391 | 6
最终脱脂 | JG12240602602 | JG1224060260 | 东方950脱脂1# | 合格 | 合格品 | 甲 | 关莫平,王建军 | 5400 | 5400 | 1 | 9370 | 0.1 | 760 | 脱脂（950-1） |  | 20100142 | 轧硬 | 0.4*760-SPCC | 30210015 | 光亮卷 | 0.1-SPCC |  | 40 | MO000947 | MO000947-018-02 | KSFW001 | 东方小品种钢前处理 0.67（昆山富维 厚度公差：0.660-0.670mm,光泽度大于150GU（横向、纵向），粗糙度：Ra0.2-0.45um.硬度：HV80-110） | 13095 | 2024-06-25 | 2024-07-05 | 2 | 2024-07-13 13:06:03 | 2024-07-13 15:01:14 | 江苏东方九天新能源材料有限公司 |  | 王建军 |  | 1 | 0.1 | 9370 | 760 | 1 | JG12240602602 | 轧0.1，米数控制在22200-22300米，脱脂分一包9200米。 |  |  |  |  | 3094 | 18
最终脱脂 | JG12240602601 | JG1224060260 | 东方950脱脂1# | 合格 | 合格品 | 甲 | 关莫平,王建军 | 7550 | 7550 | 1 | 13100 | 0.1 | 760 | 脱脂（950-1） |  | 20100142 | 轧硬 | 0.4*760-SPCC | 30210015 | 光亮卷 | 0.1-SPCC |  | 40 | MO000947 | MO000947-018-01 | KSFW001 | 东方小品种钢前处理 0.67（昆山富维 厚度公差：0.660-0.670mm,光泽度大于150GU（横向、纵向），粗糙度：Ra0.2-0.45um.硬度：HV80-110） | 13095 | 2024-06-25 | 2024-07-05 | 2 | 2024-07-13 13:06:03 | 2024-07-13 15:01:14 | 江苏东方九天新能源材料有限公司 |  | 王建军 |  | 1 | 0.1 | 13100 | 760 | 1 | JG12240602601 | 轧0.1，米数控制在22200-22300米，脱脂分一包9200米。 |  |  |  |  | 3094 | 18
铬钝化 | JG122406014222 | JG12240601422 | 东方铬钝化950 | 合格 | 让步接收 | 甲 | 夏亚军 | 2271 | 2271 | 1 | 4000 | 0.1 | 760 | / | 2920-2950米操397mm6个孔洞0.27-0.71平方毫米 | 30210015 | 光亮卷 | 0.1-SPCC | 30110014 | 铬钝化卷 | 0.1-SPCC |  | 10 | MO001462 | MO001462-015-02 | GDH001 | 铬钝化模板 | 6090 | 2024-07-10 | 2024-07-10 | 2 | 2024-07-13 08:06:32 | 2024-07-13 13:42:03 | 江苏东方九天新能源材料有限公司 |  | 孙槐兵 |  | 1 | 0.1 | 4000 | 760 | 1 | JG122406014222 |  | 1 | 2920-2950米6个孔洞大小0.27-0.71操397 | 是 | 是 | 504 | 15
铬钝化 | JG122406014221 | JG12240601422 | 东方铬钝化950 | 合格 | 合格品 | 甲 | 夏亚军 | 3777 | 3777 | 1 | 6600 | 0.1 | 760 | / |  | 30210015 | 光亮卷 | 0.1-SPCC | 30110014 | 铬钝化卷 | 0.1-SPCC |  | 10 | MO001462 | MO001462-015-01 | GDH001 | 铬钝化模板 | 6090 | 2024-07-10 | 2024-07-10 | 2 | 2024-07-13 08:06:32 | 2024-07-13 13:42:03 | 江苏东方九天新能源材料有限公司 |  | 孙槐兵 |  | 1 | 0.1 | 6600 | 760 | 1 | JG122406014221 |  | 1 |  | 是 | 是 | 504 | 15
铬钝化 | JG12240502411 | JG12240502411 | 东方铬钝化950 | 合格 | 让步接收 | 乙 | 李志祥 | 5690 | 5673 | 0.997 | 10030 | 0.1 | 760 | / | 9110-9129米操侧343mm3个孔洞（大小0.18-0.35mm2） | 30210015 | 光亮卷 | 0.1-SPCC | 30110014 | 铬钝化卷 | 0.1-SPCC |  | 10 | MO001462 | MO001462-007 | GDH001 | 铬钝化模板 | 5690 | 2024-07-10 | 2024-07-10 | 2 | 2024-07-13 13:40:06 | 2024-07-13 13:40:59 | 江苏东方九天新能源材料有限公司 | 235557 | 李志祥 |  |  | 0.1 | 0 | 760 | 1 | JG12240502411 |  | 1 | 色差 乳化斑重 9110-9129米3个孔洞大小0.18-0.35操343 | 是 | 是 | 0 | 7
分剪 | JL1224030138/24 | JL1224030138 | 东方分剪6# | 合格 | 合格品 | 甲 | 樊小兵,尹斌斌 | 238 | 238 | 1 | 0 | 0.3 | 125.4 | 1.排刀142*4+74.8 切2.6t 2.排刀74.8*5+142+125.4切2.6t 首钢SPCC 此单发浙江银轮 HV100±10.毛化面轻涂油 0.2/0.3管芯500mm,0.13管芯400mm，宽度公差+0/-0.1mm，厚度公差0.29-0.3mm |  | 31010041 | 小品种钢卷 | 0.3-SPCC | 31020053 | 小品种钢分切带 | 0.3-SPCC |  | 10 | MO001520 | MO001520-001-24 | FJ001 | 分剪模板 | 5270 | 2024-07-11 | 2024-07-11 | 3 | 2024-07-13 13:10:23 | 2024-07-13 13:13:02 | 江苏东方九天新能源材料有限公司 |  | 秦海波 |  | 1 | 0.3 | 0 | 125.4 | 1 | JL1224030138/24 | 1.排刀142*4+74.8 切2.6t 2.排刀74.8*5+142+125.4切2.6t 首钢SPCC 此单发浙江银轮 HV100±10.毛化面轻涂油 0.2/0.3管芯500mm,0.13管芯400mm，宽度公差+0/-0.1mm，厚度公差0.29-0.3mm | 1 |  | 是 | 是 | 3 | 1
分剪 | JL1224030138/23 | JL1224030138 | 东方分剪6# | 合格 | 合格品 | 甲 | 樊小兵,尹斌斌 | 271 | 271 | 1 | 0 | 0.3 | 142 | 1.排刀142*4+74.8 切2.6t 2.排刀74.8*5+142+125.4切2.6t 首钢SPCC 此单发浙江银轮 HV100±10.毛化面轻涂油 0.2/0.3管芯500mm,0.13管芯400mm，宽度公差+0/-0.1mm，厚度公差0.29-0.3mm |  | 31010041 | 小品种钢卷 | 0.3-SPCC | 31020053 | 小品种钢分切带 | 0.3-SPCC |  | 10 | MO001520 | MO001520-001-23 | FJ001 | 分剪模板 | 5270 | 2024-07-11 | 2024-07-11 | 3 | 2024-07-13 13:10:23 | 2024-07-13 13:13:02 | 江苏东方九天新能源材料有限公司 |  | 秦海波 |  | 1 | 0.3 | 0 | 142 | 1 | JL1224030138/23 | 1.排刀142*4+74.8 切2.6t 2.排刀74.8*5+142+125.4切2.6t 首钢SPCC 此单发浙江银轮 HV100±10.毛化面轻涂油 0.2/0.3管芯500mm,0.13管芯400mm，宽度公差+0/-0.1mm，厚度公差0.29-0.3mm | 1 |  | 是 | 是 | 3 | 1
分剪 | JL1224030138/22 | JL1224030138 | 东方分剪6# | 合格 | 合格品 | 甲 | 樊小兵,尹斌斌 | 143 | 143 | 1 | 0 | 0.3 | 74.8 | 1.排刀142*4+74.8 切2.6t 2.排刀74.8*5+142+125.4切2.6t 首钢SPCC 此单发浙江银轮 HV100±10.毛化面轻涂油 0.2/0.3管芯500mm,0.13管芯400mm，宽度公差+0/-0.1mm，厚度公差0.29-0.3mm |  | 31010041 | 小品种钢卷 | 0.3-SPCC | 31020053 | 小品种钢分切带 | 0.3-SPCC |  | 10 | MO001520 | MO001520-001-22 | FJ001 | 分剪模板 | 5270 | 2024-07-11 | 2024-07-11 | 3 | 2024-07-13 13:10:23 | 2024-07-13 13:13:02 | 江苏东方九天新能源材料有限公司 |  | 秦海波 |  | 1 | 0.3 | 0 | 74.8 | 1 | JL1224030138/22 | 1.排刀142*4+74.8 切2.6t 2.排刀74.8*5+142+125.4切2.6t 首钢SPCC 此单发浙江银轮 HV100±10.毛化面轻涂油 0.2/0.3管芯500mm,0.13管芯400mm，宽度公差+0/-0.1mm，厚度公差0.29-0.3mm | 1 |  | 是 | 是 | 3 | 1
分剪 | JL1224030138/21 | JL1224030138 | 东方分剪6# | 合格 | 合格品 | 甲 | 樊小兵,尹斌斌 | 144 | 144 | 1 | 0 | 0.3 | 74.8 | 1.排刀142*4+74.8 切2.6t 2.排刀74.8*5+142+125.4切2.6t 首钢SPCC 此单发浙江银轮 HV100±10.毛化面轻涂油 0.2/0.3管芯500mm,0.13管芯400mm，宽度公差+0/-0.1mm，厚度公差0.29-0.3mm |  | 31010041 | 小品种钢卷 | 0.3-SPCC | 31020053 | 小品种钢分切带 | 0.3-SPCC |  | 10 | MO001520 | MO001520-001-21 | FJ001 | 分剪模板 | 5270 | 2024-07-11 | 2024-07-11 | 3 | 2024-07-13 13:10:23 | 2024-07-13 13:13:02 | 江苏东方九天新能源材料有限公司 |  | 秦海波 |  | 1 | 0.3 | 0 | 74.8 | 1 | JL1224030138/21 | 1.排刀142*4+74.8 切2.6t 2.排刀74.8*5+142+125.4切2.6t 首钢SPCC 此单发浙江银轮 HV100±10.毛化面轻涂油 0.2/0.3管芯500mm,0.13管芯400mm，宽度公差+0/-0.1mm，厚度公差0.29-0.3mm | 1 |  | 是 | 是 | 3 | 1
分剪 | JL1224030138/20 | JL1224030138 | 东方分剪6# | 合格 | 合格品 | 甲 | 樊小兵,尹斌斌 | 144 | 144 | 1 | 0 | 0.3 | 74.8 | 1.排刀142*4+74.8 切2.6t 2.排刀74.8*5+142+125.4切2.6t 首钢SPCC 此单发浙江银轮 HV100±10.毛化面轻涂油 0.2/0.3管芯500mm,0.13管芯400mm，宽度公差+0/-0.1mm，厚度公差0.29-0.3mm |  | 31010041 | 小品种钢卷 | 0.3-SPCC | 31020053 | 小品种钢分切带 | 0.3-SPCC |  | 10 | MO001520 | MO001520-001-20 | FJ001 | 分剪模板 | 5270 | 2024-07-11 | 2024-07-11 | 3 | 2024-07-13 13:10:23 | 2024-07-13 13:13:02 | 江苏东方九天新能源材料有限公司 |  | 秦海波 |  | 1 | 0.3 | 0 | 74.8 | 1 | JL1224030138/20 | 1.排刀142*4+74.8 切2.6t 2.排刀74.8*5+142+125.4切2.6t 首钢SPCC 此单发浙江银轮 HV100±10.毛化面轻涂油 0.2/0.3管芯500mm,0.13管芯400mm，宽度公差+0/-0.1mm，厚度公差0.29-0.3mm | 1 |  | 是 | 是 | 3 | 1
分剪 | JL1224030138/19 | JL1224030138 | 东方分剪6# | 合格 | 合格品 | 甲 | 樊小兵,尹斌斌 | 144 | 144 | 1 | 0 | 0.3 | 74.8 | 1.排刀142*4+74.8 切2.6t 2.排刀74.8*5+142+125.4切2.6t 首钢SPCC 此单发浙江银轮 HV100±10.毛化面轻涂油 0.2/0.3管芯500mm,0.13管芯400mm，宽度公差+0/-0.1mm，厚度公差0.29-0.3mm |  | 31010041 | 小品种钢卷 | 0.3-SPCC | 31020053 | 小品种钢分切带 | 0.3-SPCC |  | 10 | MO001520 | MO001520-001-19 | FJ001 | 分剪模板 | 5270 | 2024-07-11 | 2024-07-11 | 3 | 2024-07-13 13:10:23 | 2024-07-13 13:13:02 | 江苏东方九天新能源材料有限公司 |  | 秦海波 |  | 1 | 0.3 | 0 | 74.8 | 1 | JL1224030138/19 | 1.排刀142*4+74.8 切2.6t 2.排刀74.8*5+142+125.4切2.6t 首钢SPCC 此单发浙江银轮 HV100±10.毛化面轻涂油 0.2/0.3管芯500mm,0.13管芯400mm，宽度公差+0/-0.1mm，厚度公差0.29-0.3mm | 1 |  | 是 | 是 | 3 | 1
分剪 | JL1224030138/18 | JL1224030138 | 东方分剪6# | 合格 | 合格品 | 甲 | 樊小兵,尹斌斌 | 144 | 144 | 1 | 0 | 0.3 | 74.8 | 1.排刀142*4+74.8 切2.6t 2.排刀74.8*5+142+125.4切2.6t 首钢SPCC 此单发浙江银轮 HV100±10.毛化面轻涂油 0.2/0.3管芯500mm,0.13管芯400mm，宽度公差+0/-0.1mm，厚度公差0.29-0.3mm |  | 31010041 | 小品种钢卷 | 0.3-SPCC | 31020053 | 小品种钢分切带 | 0.3-SPCC |  | 10 | MO001520 | MO001520-001-18 | FJ001 | 分剪模板 | 5270 | 2024-07-11 | 2024-07-11 | 3 | 2024-07-13 13:10:23 | 2024-07-13 13:13:02 | 江苏东方九天新能源材料有限公司 |  | 秦海波 |  | 1 | 0.3 | 0 | 74.8 | 1 | JL1224030138/18 | 1.排刀142*4+74.8 切2.6t 2.排刀74.8*5+142+125.4切2.6t 首钢SPCC 此单发浙江银轮 HV100±10.毛化面轻涂油 0.2/0.3管芯500mm,0.13管芯400mm，宽度公差+0/-0.1mm，厚度公差0.29-0.3mm | 1 |  | 是 | 是 | 3 | 1
分剪 | JL1224030138/17 | JL1224030138 | 东方分剪6# | 合格 | 合格品 | 甲 | 樊小兵,尹斌斌 | 246 | 246 | 1 | 0 | 0.3 | 125.4 | 1.排刀142*4+74.8 切2.6t 2.排刀74.8*5+142+125.4切2.6t 首钢SPCC 此单发浙江银轮 HV100±10.毛化面轻涂油 0.2/0.3管芯500mm,0.13管芯400mm，宽度公差+0/-0.1mm，厚度公差0.29-0.3mm |  | 31010041 | 小品种钢卷 | 0.3-SPCC | 31020053 | 小品种钢分切带 | 0.3-SPCC |  | 10 | MO001520 | MO001520-001-17 | FJ001 | 分剪模板 | 5270 | 2024-07-11 | 2024-07-11 | 3 | 2024-07-13 13:10:23 | 2024-07-13 13:13:02 | 江苏东方九天新能源材料有限公司 |  | 秦海波 |  | 1 | 0.3 | 0 | 125.4 | 1 | JL1224030138/17 | 1.排刀142*4+74.8 切2.6t 2.排刀74.8*5+142+125.4切2.6t 首钢SPCC 此单发浙江银轮 HV100±10.毛化面轻涂油 0.2/0.3管芯500mm,0.13管芯400mm，宽度公差+0/-0.1mm，厚度公差0.29-0.3mm | 1 |  | 是 | 是 | 3 | 1
分剪 | JL1224030138/16 | JL1224030138 | 东方分剪6# | 合格 | 合格品 | 甲 | 樊小兵,尹斌斌 | 281 | 281 | 1 | 0 | 0.3 | 142 | 1.排刀142*4+74.8 切2.6t 2.排刀74.8*5+142+125.4切2.6t 首钢SPCC 此单发浙江银轮 HV100±10.毛化面轻涂油 0.2/0.3管芯500mm,0.13管芯400mm，宽度公差+0/-0.1mm，厚度公差0.29-0.3mm |  | 31010041 | 小品种钢卷 | 0.3-SPCC | 31020053 | 小品种钢分切带 | 0.3-SPCC |  | 10 | MO001520 | MO001520-001-16 | FJ001 | 分剪模板 | 5270 | 2024-07-11 | 2024-07-11 | 3 | 2024-07-13 13:10:23 | 2024-07-13 13:13:02 | 江苏东方九天新能源材料有限公司 |  | 秦海波 |  | 1 | 0.3 | 0 | 142 | 1 | JL1224030138/16 | 1.排刀142*4+74.8 切2.6t 2.排刀74.8*5+142+125.4切2.6t 首钢SPCC 此单发浙江银轮 HV100±10.毛化面轻涂油 0.2/0.3管芯500mm,0.13管芯400mm，宽度公差+0/-0.1mm，厚度公差0.29-0.3mm | 1 |  | 是 | 是 | 3 | 1
分剪 | JL1224030138/15 | JL1224030138 | 东方分剪6# | 合格 | 合格品 | 甲 | 樊小兵,尹斌斌 | 148 | 148 | 1 | 0 | 0.3 | 74.8 | 1.排刀142*4+74.8 切2.6t 2.排刀74.8*5+142+125.4切2.6t 首钢SPCC 此单发浙江银轮 HV100±10.毛化面轻涂油 0.2/0.3管芯500mm,0.13管芯400mm，宽度公差+0/-0.1mm，厚度公差0.29-0.3mm |  | 31010041 | 小品种钢卷 | 0.3-SPCC | 31020053 | 小品种钢分切带 | 0.3-SPCC |  | 10 | MO001520 | MO001520-001-15 | FJ001 | 分剪模板 | 5270 | 2024-07-11 | 2024-07-11 | 3 | 2024-07-13 13:10:23 | 2024-07-13 13:13:02 | 江苏东方九天新能源材料有限公司 |  | 秦海波 |  | 1 | 0.3 | 0 | 74.8 | 1 | JL1224030138/15 | 1.排刀142*4+74.8 切2.6t 2.排刀74.8*5+142+125.4切2.6t 首钢SPCC 此单发浙江银轮 HV100±10.毛化面轻涂油 0.2/0.3管芯500mm,0.13管芯400mm，宽度公差+0/-0.1mm，厚度公差0.29-0.3mm | 1 |  | 是 | 是 | 3 | 1
分剪 | JL1224030138/14 | JL1224030138 | 东方分剪6# | 合格 | 合格品 | 甲 | 樊小兵,尹斌斌 | 149 | 149 | 1 | 0 | 0.3 | 74.8 | 1.排刀142*4+74.8 切2.6t 2.排刀74.8*5+142+125.4切2.6t 首钢SPCC 此单发浙江银轮 HV100±10.毛化面轻涂油 0.2/0.3管芯500mm,0.13管芯400mm，宽度公差+0/-0.1mm，厚度公差0.29-0.3mm |  | 31010041 | 小品种钢卷 | 0.3-SPCC | 31020053 | 小品种钢分切带 | 0.3-SPCC |  | 10 | MO001520 | MO001520-001-14 | FJ001 | 分剪模板 | 5270 | 2024-07-11 | 2024-07-11 | 3 | 2024-07-13 13:10:23 | 2024-07-13 13:13:02 | 江苏东方九天新能源材料有限公司 |  | 秦海波 |  | 1 | 0.3 | 0 | 74.8 | 1 | JL1224030138/14 | 1.排刀142*4+74.8 切2.6t 2.排刀74.8*5+142+125.4切2.6t 首钢SPCC 此单发浙江银轮 HV100±10.毛化面轻涂油 0.2/0.3管芯500mm,0.13管芯400mm，宽度公差+0/-0.1mm，厚度公差0.29-0.3mm | 1 |  | 是 | 是 | 3 | 1
分剪 | JL1224030138/13 | JL1224030138 | 东方分剪6# | 合格 | 合格品 | 甲 | 樊小兵,尹斌斌 | 149 | 149 | 1 | 0 | 0.3 | 74.8 | 1.排刀142*4+74.8 切2.6t 2.排刀74.8*5+142+125.4切2.6t 首钢SPCC 此单发浙江银轮 HV100±10.毛化面轻涂油 0.2/0.3管芯500mm,0.13管芯400mm，宽度公差+0/-0.1mm，厚度公差0.29-0.3mm |  | 31010041 | 小品种钢卷 | 0.3-SPCC | 31020053 | 小品种钢分切带 | 0.3-SPCC |  | 10 | MO001520 | MO001520-001-13 | FJ001 | 分剪模板 | 5270 | 2024-07-11 | 2024-07-11 | 3 | 2024-07-13 13:10:23 | 2024-07-13 13:13:02 | 江苏东方九天新能源材料有限公司 |  | 秦海波 |  | 1 | 0.3 | 0 | 74.8 | 1 | JL1224030138/13 | 1.排刀142*4+74.8 切2.6t 2.排刀74.8*5+142+125.4切2.6t 首钢SPCC 此单发浙江银轮 HV100±10.毛化面轻涂油 0.2/0.3管芯500mm,0.13管芯400mm，宽度公差+0/-0.1mm，厚度公差0.29-0.3mm | 1 |  | 是 | 是 | 3 | 1
分剪 | JL1224030138/12 | JL1224030138 | 东方分剪6# | 合格 | 合格品 | 甲 | 樊小兵,尹斌斌 | 149 | 149 | 1 | 0 | 0.3 | 74.8 | 1.排刀142*4+74.8 切2.6t 2.排刀74.8*5+142+125.4切2.6t 首钢SPCC 此单发浙江银轮 HV100±10.毛化面轻涂油 0.2/0.3管芯500mm,0.13管芯400mm，宽度公差+0/-0.1mm，厚度公差0.29-0.3mm |  | 31010041 | 小品种钢卷 | 0.3-SPCC | 31020053 | 小品种钢分切带 | 0.3-SPCC |  | 10 | MO001520 | MO001520-001-12 | FJ001 | 分剪模板 | 5270 | 2024-07-11 | 2024-07-11 | 3 | 2024-07-13 13:10:23 | 2024-07-13 13:13:02 | 江苏东方九天新能源材料有限公司 |  | 秦海波 |  | 1 | 0.3 | 0 | 74.8 | 1 | JL1224030138/12 | 1.排刀142*4+74.8 切2.6t 2.排刀74.8*5+142+125.4切2.6t 首钢SPCC 此单发浙江银轮 HV100±10.毛化面轻涂油 0.2/0.3管芯500mm,0.13管芯400mm，宽度公差+0/-0.1mm，厚度公差0.29-0.3mm | 1 |  | 是 | 是 | 3 | 1
分剪 | JL1224030138/11 | JL1224030138 | 东方分剪6# | 合格 | 合格品 | 甲 | 樊小兵,尹斌斌 | 149 | 149 | 1 | 0 | 0.3 | 74.8 | 1.排刀142*4+74.8 切2.6t 2.排刀74.8*5+142+125.4切2.6t 首钢SPCC 此单发浙江银轮 HV100±10.毛化面轻涂油 0.2/0.3管芯500mm,0.13管芯400mm，宽度公差+0/-0.1mm，厚度公差0.29-0.3mm |  | 31010041 | 小品种钢卷 | 0.3-SPCC | 31020053 | 小品种钢分切带 | 0.3-SPCC |  | 10 | MO001520 | MO001520-001-11 | FJ001 | 分剪模板 | 5270 | 2024-07-11 | 2024-07-11 | 3 | 2024-07-13 13:10:23 | 2024-07-13 13:13:02 | 江苏东方九天新能源材料有限公司 |  | 秦海波 |  | 1 | 0.3 | 0 | 74.8 | 1 | JL1224030138/11 | 1.排刀142*4+74.8 切2.6t 2.排刀74.8*5+142+125.4切2.6t 首钢SPCC 此单发浙江银轮 HV100±10.毛化面轻涂油 0.2/0.3管芯500mm,0.13管芯400mm，宽度公差+0/-0.1mm，厚度公差0.29-0.3mm | 1 |  | 是 | 是 | 3 | 1
分剪 | JL1224030138/10 | JL1224030138 | 东方分剪6# | 合格 | 合格品 | 甲 | 樊小兵,尹斌斌 | 291 | 291 | 1 | 0 | 0.3 | 142 | 1.排刀142*4+74.8 切2.6t 2.排刀74.8*5+142+125.4切2.6t 首钢SPCC 此单发浙江银轮 HV100±10.毛化面轻涂油 0.2/0.3管芯500mm,0.13管芯400mm，宽度公差+0/-0.1mm，厚度公差0.29-0.3mm |  | 31010041 | 小品种钢卷 | 0.3-SPCC | 31020053 | 小品种钢分切带 | 0.3-SPCC |  | 10 | MO001520 | MO001520-001-10 | FJ001 | 分剪模板 | 5270 | 2024-07-11 | 2024-07-11 | 3 | 2024-07-13 13:10:23 | 2024-07-13 13:13:02 | 江苏东方九天新能源材料有限公司 |  | 秦海波 |  | 1 | 0.3 | 0 | 142 | 1 | JL1224030138/10 | 1.排刀142*4+74.8 切2.6t 2.排刀74.8*5+142+125.4切2.6t 首钢SPCC 此单发浙江银轮 HV100±10.毛化面轻涂油 0.2/0.3管芯500mm,0.13管芯400mm，宽度公差+0/-0.1mm，厚度公差0.29-0.3mm | 1 |  | 是 | 是 | 3 | 1
分剪 | JL1224030138/9 | JL1224030138 | 东方分剪6# | 合格 | 合格品 | 甲 | 樊小兵,尹斌斌 | 291 | 291 | 1 | 0 | 0.3 | 142 | 1.排刀142*4+74.8 切2.6t 2.排刀74.8*5+142+125.4切2.6t 首钢SPCC 此单发浙江银轮 HV100±10.毛化面轻涂油 0.2/0.3管芯500mm,0.13管芯400mm，宽度公差+0/-0.1mm，厚度公差0.29-0.3mm |  | 31010041 | 小品种钢卷 | 0.3-SPCC | 31020053 | 小品种钢分切带 | 0.3-SPCC |  | 10 | MO001520 | MO001520-001-09 | FJ001 | 分剪模板 | 5270 | 2024-07-11 | 2024-07-11 | 3 | 2024-07-13 13:10:23 | 2024-07-13 13:13:02 | 江苏东方九天新能源材料有限公司 |  | 秦海波 |  | 1 | 0.3 | 0 | 142 | 1 | JL1224030138/9 | 1.排刀142*4+74.8 切2.6t 2.排刀74.8*5+142+125.4切2.6t 首钢SPCC 此单发浙江银轮 HV100±10.毛化面轻涂油 0.2/0.3管芯500mm,0.13管芯400mm，宽度公差+0/-0.1mm，厚度公差0.29-0.3mm | 1 |  | 是 | 是 | 3 | 1
分剪 | JL1224030138/8 | JL1224030138 | 东方分剪6# | 合格 | 合格品 | 甲 | 樊小兵,尹斌斌 | 290 | 290 | 1 | 0 | 0.3 | 142 | 1.排刀142*4+74.8 切2.6t 2.排刀74.8*5+142+125.4切2.6t 首钢SPCC 此单发浙江银轮 HV100±10.毛化面轻涂油 0.2/0.3管芯500mm,0.13管芯400mm，宽度公差+0/-0.1mm，厚度公差0.29-0.3mm |  | 31010041 | 小品种钢卷 | 0.3-SPCC | 31020053 | 小品种钢分切带 | 0.3-SPCC |  | 10 | MO001520 | MO001520-001-08 | FJ001 | 分剪模板 | 5270 | 2024-07-11 | 2024-07-11 | 3 | 2024-07-13 13:10:23 | 2024-07-13 13:13:02 | 江苏东方九天新能源材料有限公司 |  | 秦海波 |  | 1 | 0.3 | 0 | 142 | 1 | JL1224030138/8 | 1.排刀142*4+74.8 切2.6t 2.排刀74.8*5+142+125.4切2.6t 首钢SPCC 此单发浙江银轮 HV100±10.毛化面轻涂油 0.2/0.3管芯500mm,0.13管芯400mm，宽度公差+0/-0.1mm，厚度公差0.29-0.3mm | 1 |  | 是 | 是 | 3 | 1
分剪 | JL1224030138/7 | JL1224030138 | 东方分剪6# | 合格 | 合格品 | 甲 | 樊小兵,尹斌斌 | 289 | 289 | 1 | 0 | 0.3 | 142 | 1.排刀142*4+74.8 切2.6t 2.排刀74.8*5+142+125.4切2.6t 首钢SPCC 此单发浙江银轮 HV100±10.毛化面轻涂油 0.2/0.3管芯500mm,0.13管芯400mm，宽度公差+0/-0.1mm，厚度公差0.29-0.3mm |  | 31010041 | 小品种钢卷 | 0.3-SPCC | 31020053 | 小品种钢分切带 | 0.3-SPCC |  | 10 | MO001520 | MO001520-001-07 | FJ001 | 分剪模板 | 5270 | 2024-07-11 | 2024-07-11 | 3 | 2024-07-13 13:10:23 | 2024-07-13 13:13:02 | 江苏东方九天新能源材料有限公司 |  | 秦海波 |  | 1 | 0.3 | 0 | 142 | 1 | JL1224030138/7 | 1.排刀142*4+74.8 切2.6t 2.排刀74.8*5+142+125.4切2.6t 首钢SPCC 此单发浙江银轮 HV100±10.毛化面轻涂油 0.2/0.3管芯500mm,0.13管芯400mm，宽度公差+0/-0.1mm，厚度公差0.29-0.3mm | 1 |  | 是 | 是 | 3 | 1
分剪 | JL1224030138/6 | JL1224030138 | 东方分剪6# | 合格 | 合格品 | 甲 | 樊小兵,尹斌斌 | 151 | 151 | 1 | 0 | 0.3 | 74.8 | 1.排刀142*4+74.8 切2.6t 2.排刀74.8*5+142+125.4切2.6t 首钢SPCC 此单发浙江银轮 HV100±10.毛化面轻涂油 0.2/0.3管芯500mm,0.13管芯400mm，宽度公差+0/-0.1mm，厚度公差0.29-0.3mm |  | 31010041 | 小品种钢卷 | 0.3-SPCC | 31020053 | 小品种钢分切带 | 0.3-SPCC |  | 10 | MO001520 | MO001520-001-06 | FJ001 | 分剪模板 | 5270 | 2024-07-11 | 2024-07-11 | 3 | 2024-07-13 13:10:23 | 2024-07-13 13:13:02 | 江苏东方九天新能源材料有限公司 |  | 秦海波 |  | 1 | 0.3 | 0 | 74.8 | 1 | JL1224030138/6 | 1.排刀142*4+74.8 切2.6t 2.排刀74.8*5+142+125.4切2.6t 首钢SPCC 此单发浙江银轮 HV100±10.毛化面轻涂油 0.2/0.3管芯500mm,0.13管芯400mm，宽度公差+0/-0.1mm，厚度公差0.29-0.3mm | 1 |  | 是 | 是 | 3 | 1
分剪 | JL1224030138/5 | JL1224030138 | 东方分剪6# | 合格 | 合格品 | 甲 | 樊小兵,尹斌斌 | 291 | 291 | 1 | 0 | 0.3 | 142 | 1.排刀142*4+74.8 切2.6t 2.排刀74.8*5+142+125.4切2.6t 首钢SPCC 此单发浙江银轮 HV100±10.毛化面轻涂油 0.2/0.3管芯500mm,0.13管芯400mm，宽度公差+0/-0.1mm，厚度公差0.29-0.3mm |  | 31010041 | 小品种钢卷 | 0.3-SPCC | 31020053 | 小品种钢分切带 | 0.3-SPCC |  | 10 | MO001520 | MO001520-001-05 | FJ001 | 分剪模板 | 5270 | 2024-07-11 | 2024-07-11 | 3 | 2024-07-13 13:10:23 | 2024-07-13 13:13:02 | 江苏东方九天新能源材料有限公司 |  | 秦海波 |  | 1 | 0.3 | 0 | 142 | 1 | JL1224030138/5 | 1.排刀142*4+74.8 切2.6t 2.排刀74.8*5+142+125.4切2.6t 首钢SPCC 此单发浙江银轮 HV100±10.毛化面轻涂油 0.2/0.3管芯500mm,0.13管芯400mm，宽度公差+0/-0.1mm，厚度公差0.29-0.3mm | 1 |  | 是 | 是 | 3 | 1
分剪 | JL1224030138/4 | JL1224030138 | 东方分剪6# | 合格 | 合格品 | 甲 | 樊小兵,尹斌斌 | 291 | 291 | 1 | 0 | 0.3 | 142 | 1.排刀142*4+74.8 切2.6t 2.排刀74.8*5+142+125.4切2.6t 首钢SPCC 此单发浙江银轮 HV100±10.毛化面轻涂油 0.2/0.3管芯500mm,0.13管芯400mm，宽度公差+0/-0.1mm，厚度公差0.29-0.3mm |  | 31010041 | 小品种钢卷 | 0.3-SPCC | 31020053 | 小品种钢分切带 | 0.3-SPCC |  | 10 | MO001520 | MO001520-001-04 | FJ001 | 分剪模板 | 5270 | 2024-07-11 | 2024-07-11 | 3 | 2024-07-13 13:10:23 | 2024-07-13 13:13:02 | 江苏东方九天新能源材料有限公司 |  | 秦海波 |  | 1 | 0.3 | 0 | 142 | 1 | JL1224030138/4 | 1.排刀142*4+74.8 切2.6t 2.排刀74.8*5+142+125.4切2.6t 首钢SPCC 此单发浙江银轮 HV100±10.毛化面轻涂油 0.2/0.3管芯500mm,0.13管芯400mm，宽度公差+0/-0.1mm，厚度公差0.29-0.3mm | 1 |  | 是 | 是 | 3 | 1
分剪 | JL1224030138/3 | JL1224030138 | 东方分剪6# | 合格 | 合格品 | 甲 | 樊小兵,尹斌斌 | 290 | 290 | 1 | 0 | 0.3 | 142 | 1.排刀142*4+74.8 切2.6t 2.排刀74.8*5+142+125.4切2.6t 首钢SPCC 此单发浙江银轮 HV100±10.毛化面轻涂油 0.2/0.3管芯500mm,0.13管芯400mm，宽度公差+0/-0.1mm，厚度公差0.29-0.3mm |  | 31010041 | 小品种钢卷 | 0.3-SPCC | 31020053 | 小品种钢分切带 | 0.3-SPCC |  | 10 | MO001520 | MO001520-001-03 | FJ001 | 分剪模板 | 5270 | 2024-07-11 | 2024-07-11 | 3 | 2024-07-13 13:10:23 | 2024-07-13 13:13:02 | 江苏东方九天新能源材料有限公司 |  | 秦海波 |  | 1 | 0.3 | 0 | 142 | 1 | JL1224030138/3 | 1.排刀142*4+74.8 切2.6t 2.排刀74.8*5+142+125.4切2.6t 首钢SPCC 此单发浙江银轮 HV100±10.毛化面轻涂油 0.2/0.3管芯500mm,0.13管芯400mm，宽度公差+0/-0.1mm，厚度公差0.29-0.3mm | 1 |  | 是 | 是 | 3 | 1
分剪 | JL1224030138/2 | JL1224030138 | 东方分剪6# | 合格 | 合格品 | 甲 | 樊小兵,尹斌斌 | 289 | 289 | 1 | 0 | 0.3 | 142 | 1.排刀142*4+74.8 切2.6t 2.排刀74.8*5+142+125.4切2.6t 首钢SPCC 此单发浙江银轮 HV100±10.毛化面轻涂油 0.2/0.3管芯500mm,0.13管芯400mm，宽度公差+0/-0.1mm，厚度公差0.29-0.3mm |  | 31010041 | 小品种钢卷 | 0.3-SPCC | 31020053 | 小品种钢分切带 | 0.3-SPCC |  | 10 | MO001520 | MO001520-001-02 | FJ001 | 分剪模板 | 5270 | 2024-07-11 | 2024-07-11 | 3 | 2024-07-13 13:10:23 | 2024-07-13 13:13:02 | 江苏东方九天新能源材料有限公司 |  | 秦海波 |  | 1 | 0.3 | 0 | 142 | 1 | JL1224030138/2 | 1.排刀142*4+74.8 切2.6t 2.排刀74.8*5+142+125.4切2.6t 首钢SPCC 此单发浙江银轮 HV100±10.毛化面轻涂油 0.2/0.3管芯500mm,0.13管芯400mm，宽度公差+0/-0.1mm，厚度公差0.29-0.3mm | 1 |  | 是 | 是 | 3 | 1
分剪 | JL1224030138/1 | JL1224030138 | 东方分剪6# | 合格 | 合格品 | 甲 | 樊小兵,尹斌斌 | 151 | 151 | 1 | 0 | 0.3 | 74.8 | 1.排刀142*4+74.8 切2.6t 2.排刀74.8*5+142+125.4切2.6t 首钢SPCC 此单发浙江银轮 HV100±10.毛化面轻涂油 0.2/0.3管芯500mm,0.13管芯400mm，宽度公差+0/-0.1mm，厚度公差0.29-0.3mm |  | 31010041 | 小品种钢卷 | 0.3-SPCC | 31020053 | 小品种钢分切带 | 0.3-SPCC |  | 10 | MO001520 | MO001520-001-01 | FJ001 | 分剪模板 | 5270 | 2024-07-11 | 2024-07-11 | 3 | 2024-07-13 13:10:23 | 2024-07-13 13:13:02 | 江苏东方九天新能源材料有限公司 |  | 秦海波 |  | 1 | 0.3 | 0 | 74.8 | 1 | JL1224030138/1 | 1.排刀142*4+74.8 切2.6t 2.排刀74.8*5+142+125.4切2.6t 首钢SPCC 此单发浙江银轮 HV100±10.毛化面轻涂油 0.2/0.3管芯500mm,0.13管芯400mm，宽度公差+0/-0.1mm，厚度公差0.29-0.3mm | 1 |  | 是 | 是 | 3 | 1
最终脱脂 | JG12240602352 | JG1224060235 | 东方950脱脂1# | 合格 | 合格品 | 甲 | 关莫平,王建军 | 5730 | 5730 | 1 | 9980 | 0.1 | 760 | 脱脂（950-1） |  | 20100142 | 轧硬 | 0.4*760-SPCC | 30210015 | 光亮卷 | 0.1-SPCC |  | 40 | MO000945 | MO000945-009-02 | KSFW001 | 东方小品种钢前处理 0.67（昆山富维 厚度公差：0.660-0.670mm,光泽度大于150GU（横向、纵向），粗糙度：Ra0.2-0.45um.硬度：HV80-110） | 13470 | 2024-06-25 | 2024-07-05 | 2 | 2024-07-13 11:27:58 | 2024-07-13 13:05:40 | 江苏东方九天新能源材料有限公司 |  | 王建军 |  | 1 | 0.1 | 9980 | 760 | 1 | JG12240602352 | 轧0.1，米数控制在23100-23200米，脱脂分一包10400米。 |  |  |  |  | 3407 | 9
最终脱脂 | JG12240602351 | JG1224060235 | 东方950脱脂1# | 合格 | 合格品 | 甲 | 关莫平,王建军 | 7400 | 7400 | 1 | 12900 | 0.1 | 760 | 脱脂（950-1） |  | 20100142 | 轧硬 | 0.4*760-SPCC | 30210015 | 光亮卷 | 0.1-SPCC |  | 40 | MO000945 | MO000945-009-01 | KSFW001 | 东方小品种钢前处理 0.67（昆山富维 厚度公差：0.660-0.670mm,光泽度大于150GU（横向、纵向），粗糙度：Ra0.2-0.45um.硬度：HV80-110） | 13470 | 2024-06-25 | 2024-07-05 | 2 | 2024-07-13 11:27:58 | 2024-07-13 13:05:40 | 江苏东方九天新能源材料有限公司 |  | 王建军 |  | 1 | 0.1 | 12900 | 760 | 1 | JG12240602351 | 轧0.1，米数控制在23100-23200米，脱脂分一包10400米。 |  |  |  |  | 3407 | 9
铬钝化 | JG122406014121 | JG122406014121 | 东方铬钝化950 | 合格 | 合格品 | 乙 | 李志祥 | 3790 | 3779 | 0.9971 | 6610 | 0.1 | 760 | / |  | 30210015 | 光亮卷 | 0.1-SPCC | 30110014 | 铬钝化卷 | 0.1-SPCC |  | 10 | MO001462 | MO001462-011 | GDH001 | 铬钝化模板 | 3790 | 2024-07-10 | 2024-07-10 | 2 | 2024-07-13 11:25:10 | 2024-07-13 12:42:25 | 江苏东方九天新能源材料有限公司 | 235591 | 李志祥 |  |  | 0.1 | 0 | 760 | 1 | JG122406014121 |  | 1 | 色差 乳化斑 | 是 | 是 | 77 | 11
最终冷轧 | JG1224060260 | JG1224060260 | 东方850轧机 | 合格 | 合格品 | 甲 | 吴宏林 | 13065 | 13030 | 0.9973 | 22500 | 0.1 | 760 | 850轧机普光辊(Ra0.4-0.6μm)轧制0.1mm(0.4-0.25-0.15-0.115-0.1) |  | 20100142 | 轧硬 | 0.4*760-SPCC | 30210015 | 光亮卷 | 0.1-SPCC |  | 30 | MO000947 | MO000947-018 | KSFW001 | 东方小品种钢前处理 0.67（昆山富维 厚度公差：0.660-0.670mm,光泽度大于150GU（横向、纵向），粗糙度：Ra0.2-0.45um.硬度：HV80-110） | 13095 | 2024-06-25 | 2024-07-05 | 2 | 2024-07-13 12:30:32 | 2024-07-13 12:31:02 | 江苏东方九天新能源材料有限公司 | 193157 | 吴宏林 |  |  | 0.4 | 5550 | 760 | 1 | JG1224060260 | 轧0.1，米数控制在22200-22300米，脱脂分一包9200米。 |  |  | 否 | 否 | 3094 | 18
铬钝化 | JG12240502512112 | JG1224050251211 | 东方铬钝化950 | 合格 | 让步接收 | 乙 | 李志祥 | 2791 | 2791 | 1 | 4880 | 0.1 | 760 | / | 乳化斑，色差 | 30210015 | 光亮卷 | 0.1-SPCC | 30110014 | 铬钝化卷 | 0.1-SPCC |  | 10 | MO001462 | MO001462-025-02 | GDH001 | 铬钝化模板 | 5640 | 2024-07-10 | 2024-07-10 | 2 | 2024-07-13 10:24:17 | 2024-07-13 11:24:36 | 江苏东方九天新能源材料有限公司 |  | 李志祥 |  | 1 | 0.1 | 4880 | 760 | 1 | JG12240502512112 |  | 1 | 乳化斑 色差 | 是 | 是 | 90 | 25
铬钝化 | JG12240502512111 | JG1224050251211 | 东方铬钝化950 | 合格 | 让步接收 | 乙 | 李志祥 | 2817 | 2817 | 1 | 4900 | 0.1 | 760 | / | 乳化斑，色差 | 30210015 | 光亮卷 | 0.1-SPCC | 30110014 | 铬钝化卷 | 0.1-SPCC |  | 10 | MO001462 | MO001462-025-01 | GDH001 | 铬钝化模板 | 5640 | 2024-07-10 | 2024-07-10 | 2 | 2024-07-13 10:24:17 | 2024-07-13 11:24:36 | 江苏东方九天新能源材料有限公司 |  | 李志祥 |  | 1 | 0.1 | 4900 | 760 | 1 | JG12240502512111 |  | 1 | 乳化斑 色差 | 是 | 是 | 90 | 25
平整翻包 | JG12240601421 | JG1224060142 | 东方850平整 | 合格 | 让步接收 | 甲 | 陈俊华,钱琨 | 7230 | 7140 | 0.9876 | 12480 | 0.1 | 760 | 12482米后倒包剪去 | 10826.9米传63.3MM孔洞0.56平方毫米，10946.5米传699.7MM孔洞0.35平方毫米 | 20100142 | 轧硬 | 0.4*760-SPCC | 30210015 | 光亮卷 | 0.1-SPCC |  | 70 | MO000938 | MO000938-005-01 | KSFW001 | 东方小品种钢前处理 0.67（昆山富维 厚度公差：0.660-0.670mm,光泽度大于150GU（横向、纵向），粗糙度：Ra0.2-0.45um.硬度：HV80-110） | 13445 | 2024-06-24 | 2024-07-04 | 2 | 2024-07-13 11:16:49 | 2024-07-13 11:18:31 | 江苏东方九天新能源材料有限公司 | 192989 | 陈俊华 |  |  | 0.1 | 12620 | 760 | 1 | JG12240601421 | 轧0.1，米数控制在23100-23200米，脱脂分一包10400米。 | 1 | K孔洞(10826.9米传63.3MM0.56；10946.5米传699.7MM0.35MM2) | 是 | 是 | 6007 | 5
平整翻包 | JG122405512712 | JG1224055127 | 东方850平整 | 合格 | 让步接收 | 甲 | 陈俊华,钱琨 | 1890 | 1890 | 1 | 3200 | 0.1 | 760 | 翻包到3267米处分包取样 | 1457.5米传393.7MM孔洞0.07平方毫米，3116米传600.2MM孔洞2.33平方毫米 | 20100142 | 轧硬 | 0.4*760-SPCC | 30210015 | 光亮卷 | 0.1-SPCC |  | 70 | MO000774 | MO000774-001-01-02 | KSFW001 | 东方小品种钢前处理 0.67（昆山富维 厚度公差：0.660-0.670mm,光泽度大于150GU（横向、纵向），粗糙度：Ra0.2-0.45um.硬度：HV80-110） | 9630 | 2024-06-17 | 2024-06-27 | 2 | 2024-07-13 10:47:15 | 2024-07-13 10:49:53 | 江苏东方九天新能源材料有限公司 |  | 陈俊华 |  | 1 | 0.1 | 3200 | 760 | 1 | JG122405512712 | 轧0.1，米数控制在16500-16600米，脱脂分一包6200米 | 1 | K孔洞(1457.5米传393.7MM0.07；3116米传600.2MM2.33MM2) | 是 | 是 | 1534 | 1
平整翻包 | JG122405512711 | JG1224055127 | 东方850平整 | 合格 | 合格品 | 甲 | 陈俊华,钱琨 | 7060 | 7060 | 1 | 12160 | 0.1 | 760 | 翻包到3267米处分包取样 | 3567.3米传418.7MM孔洞3.82平方毫米 | 20100142 | 轧硬 | 0.4*760-SPCC | 30210015 | 光亮卷 | 0.1-SPCC |  | 70 | MO000774 | MO000774-001-01-01 | KSFW001 | 东方小品种钢前处理 0.67（昆山富维 厚度公差：0.660-0.670mm,光泽度大于150GU（横向、纵向），粗糙度：Ra0.2-0.45um.硬度：HV80-110） | 9630 | 2024-06-17 | 2024-06-27 | 2 | 2024-07-13 10:47:15 | 2024-07-13 10:49:53 | 江苏东方九天新能源材料有限公司 |  | 陈俊华 |  | 1 | 0.1 | 12160 | 760 | 1 | JG122405512711 | 轧0.1，米数控制在16500-16600米，脱脂分一包6200米 | 1 | K孔洞(3567.3米传418.7MM3.82MM2) | 是 | 是 | 1534 | 1
最终平整 | JG122405512822 | JG1224055128 | 东方850平整 | 合格 | 合格品 | 甲 | 陈俊华,钱琨 | 1770 | 1770 | 1 | 3060 | 0.1 | 760 | 平整 |  | 20100142 | 轧硬 | 0.4*760-SPCC | 30210015 | 光亮卷 | 0.1-SPCC |  | 60 | MO000774 | MO000774-002-02-02 | KSFW001 | 东方小品种钢前处理 0.67（昆山富维 厚度公差：0.660-0.670mm,光泽度大于150GU（横向、纵向），粗糙度：Ra0.2-0.45um.硬度：HV80-110） | 9650 | 2024-06-17 | 2024-06-27 | 2 | 2024-07-12 14:06:48 | 2024-07-13 10:46:51 | 江苏东方九天新能源材料有限公司 |  | 陈俊华 |  | 1 | 0.1 | 3060 | 760 | 1 | JG122405512822 | 轧0.1，米数控制在16500-16600米，脱脂分一包6200米 | 1 |  | 是 | 是 | 8732 | 2
最终平整 | JG122405512821 | JG1224055128 | 东方850平整 | 合格 | 让步接收 | 甲 | 陈俊华,钱琨 | 7610 | 7610 | 1 | 13160 | 0.1 | 760 | 平整 | 内100米公差高（已夹纸），2573.3米传侧497mm孔洞（0.14mm2），2889.3米传侧600.2mm孔洞（0.21mm2),11217.2米传侧534.8mm孔洞（1.13mm2），12579.2米传侧552.2mm孔洞（0.35mm2) | 20100142 | 轧硬 | 0.4*760-SPCC | 30210015 | 光亮卷 | 0.1-SPCC |  | 60 | MO000774 | MO000774-002-02-01 | KSFW001 | 东方小品种钢前处理 0.67（昆山富维 厚度公差：0.660-0.670mm,光泽度大于150GU（横向、纵向），粗糙度：Ra0.2-0.45um.硬度：HV80-110） | 9650 | 2024-06-17 | 2024-06-27 | 2 | 2024-07-12 14:06:48 | 2024-07-13 10:46:51 | 江苏东方九天新能源材料有限公司 |  | 陈俊华 |  | 1 | 0.1 | 13160 | 760 | 1 | JG122405512821 | 轧0.1，米数控制在16500-16600米，脱脂分一包6200米 | 1 | K孔洞(2573.3米传497MM0.14；2889.3米传600.2MM0.21；11217.2米传534.8MM1.13；12579.2米传552.2MM0.35MM2) | 是 | 是 | 8732 | 2
铬钝化 | JG12240601292 | JG12240601292 | 东方铬钝化950 | 合格 | 让步接收 | 乙 | 李志祥 | 5850 | 5839 | 0.9981 | 10210 | 0.1 | 760 | / | 7990米操286mm孔洞0.44平方毫米，8870米操386mm孔洞1.33平方毫米，乳化斑，色差 | 30210015 | 光亮卷 | 0.1-SPCC | 30110014 | 铬钝化卷 | 0.1-SPCC |  | 10 | MO001462 | MO001462-023 | GDH001 | 铬钝化模板 | 5850 | 2024-07-10 | 2024-07-10 | 2 | 2024-07-13 10:23:12 | 2024-07-13 10:24:07 | 江苏东方九天新能源材料有限公司 | 235617 | 李志祥 |  |  | 0.1 | 0 | 760 | 1 | JG12240601292 |  | 1 | 7990米孔洞大小0.44操286 8870米孔洞大小1.33操386 乳化斑 色差 | 是 | 是 | 1 | 23
平整翻包 | JG1224055119222 | JG1224055119 | 东方850平整 | 其他入库 | 协议品 | 甲 | 陈俊华,钱琨 | 320 | 320 | 1 | 560 | 0.1 | 760 | 7683米后倒包短带 |  | 20100142 | 轧硬 | 0.4*760-SPCC | 30210015 | 光亮卷 | 0.1-SPCC |  | 70 | MO000664 | MO000664-005-02-02-02 | KSFW001 | 东方小品种钢前处理 0.67（昆山富维 厚度公差：0.660-0.670mm,光泽度大于150GU（横向、纵向），粗糙度：Ra0.2-0.45um.硬度：HV80-110） | 13735 | 2024-06-05 | 2024-06-15 | 2 | 2024-07-13 09:08:09 | 2024-07-13 09:11:08 | 江苏东方九天新能源材料有限公司 |  | 陈俊华 |  | 1 | 0.1 | 560 | 760 | 1 | JG1224055119222 | 轧0.1，米数控制在23700-23800米，脱脂分一包10500米。 | 1 |  | 是 | 是 | 1616 | 5
平整翻包 | JG1224055119221 | JG1224055119 | 东方850平整 | 合格 | 让步接收 | 甲 | 陈俊华,钱琨 | 4490 | 4490 | 1 | 7680 | 0.1 | 760 | 7683米后倒包短带 | 1575.3米传169.6mm孔洞0.14平方毫米，7326.8米传723.7mm孔洞0.64平方毫米 | 20100142 | 轧硬 | 0.4*760-SPCC | 30210015 | 光亮卷 | 0.1-SPCC |  | 70 | MO000664 | MO000664-005-02-02-01 | KSFW001 | 东方小品种钢前处理 0.67（昆山富维 厚度公差：0.660-0.670mm,光泽度大于150GU（横向、纵向），粗糙度：Ra0.2-0.45um.硬度：HV80-110） | 13735 | 2024-06-05 | 2024-06-15 | 2 | 2024-07-13 09:08:09 | 2024-07-13 09:11:08 | 江苏东方九天新能源材料有限公司 |  | 陈俊华 |  | 1 | 0.1 | 7680 | 760 | 1 | JG1224055119221 | 轧0.1，米数控制在23700-23800米，脱脂分一包10500米。 | 1 | K孔洞(1575.3米传169.6MM0.14；7326.8米传723.7MM0.64MM2) | 是 | 是 | 1616 | 5
一次退火 | JG12240701022 | JG1224070102 | 东方8# | 合格 |  | 甲 | 程新华,吴双勇,李龙礼 | 8290 | 8290 | 1 | 3530 | 0.4 | 760 | 退火 装炉量20T-45T(620℃), 装炉量>45T (630℃） |  | 20100142 | 轧硬 | 0.4*760-SPCC | 30210004 | 光亮卷 | 0.125-SPCC |  | 20 | MO001427 | MO001427-002-02 | GLJ001 | 东方光亮卷前处理(0.4轧0.125mm) | 13320 | 2024-07-09 | 2024-07-16 | 5 | 2024-07-11 15:58:57 | 2024-07-13 09:02:11 | 江苏东方九天新能源材料有限公司 | 207323 | 刘忠于 | 刘忠于 |  | 0.4 | 3530 | 760 | 1 | JG12240701022 | 脱脂分一包4.9t，2050米，合格报工，轧0.125，米数控制在6800-6900米，厚度公差0.115-0.125，轧机按照0.12的中值设定轧制。剩余一包8.4t脱脂结束后报工，报工报待处理。特别注意按照此要求操作。 |  |  |  |  | 5320 | 2
一次退火 | JG12240701021 | JG1224070102 | 东方8# | 合格 |  | 甲 | 程新华,吴双勇,李龙礼 | 4990 | 4990 | 1 | 2110 | 0.4 | 760 | 退火 装炉量20T-45T(620℃), 装炉量>45T (630℃） |  | 20100142 | 轧硬 | 0.4*760-SPCC | 30210004 | 光亮卷 | 0.125-SPCC |  | 20 | MO001427 | MO001427-002-01 | GLJ001 | 东方光亮卷前处理(0.4轧0.125mm) | 13320 | 2024-07-09 | 2024-07-16 | 5 | 2024-07-11 15:58:57 | 2024-07-13 09:02:11 | 江苏东方九天新能源材料有限公司 | 207323 | 刘忠于 | 刘忠于 |  | 0.4 | 2110 | 760 | 1 | JG12240701021 | 脱脂分一包4.9t，2050米，合格报工，轧0.125，米数控制在6800-6900米，厚度公差0.115-0.125，轧机按照0.12的中值设定轧制。剩余一包8.4t脱脂结束后报工，报工报待处理。特别注意按照此要求操作。 |  |  |  |  | 5320 | 2
一次退火 | JG12240701012 | JG1224070101 | 东方8# | 合格 |  | 甲 | 程新华,吴双勇,李龙礼 | 8425 | 8425 | 1 | 3580 | 0.4 | 760 | 退火 装炉量20T-45T(620℃), 装炉量>45T (630℃） |  | 20100142 | 轧硬 | 0.4*760-SPCC | 30210004 | 光亮卷 | 0.125-SPCC |  | 20 | MO001427 | MO001427-001-02 | GLJ001 | 东方光亮卷前处理(0.4轧0.125mm) | 13305 | 2024-07-09 | 2024-07-16 | 5 | 2024-07-11 15:58:57 | 2024-07-13 09:02:11 | 江苏东方九天新能源材料有限公司 | 207314 | 刘忠于 | 刘忠于 |  | 0.4 | 3580 | 760 | 1 | JG12240701012 | 脱脂分一包4.9t，2050米，合格报工，轧0.125，米数控制在6800-6900米，厚度公差0.115-0.125，轧机按照0.12的中值设定轧制。剩余一包8.4t脱脂结束后报工，报工报待处理。特别注意按照此要求操作。 |  |  |  |  | 3803 | 1
一次退火 | JG12240701011 | JG1224070101 | 东方8# | 合格 |  | 甲 | 程新华,吴双勇,李龙礼 | 4840 | 4840 | 1 | 2060 | 0.4 | 760 | 退火 装炉量20T-45T(620℃), 装炉量>45T (630℃） |  | 20100142 | 轧硬 | 0.4*760-SPCC | 30210004 | 光亮卷 | 0.125-SPCC |  | 20 | MO001427 | MO001427-001-01 | GLJ001 | 东方光亮卷前处理(0.4轧0.125mm) | 13305 | 2024-07-09 | 2024-07-16 | 5 | 2024-07-11 15:58:57 | 2024-07-13 09:02:11 | 江苏东方九天新能源材料有限公司 | 207314 | 刘忠于 | 刘忠于 |  | 0.4 | 2060 | 760 | 1 | JG12240701011 | 脱脂分一包4.9t，2050米，合格报工，轧0.125，米数控制在6800-6900米，厚度公差0.115-0.125，轧机按照0.12的中值设定轧制。剩余一包8.4t脱脂结束后报工，报工报待处理。特别注意按照此要求操作。 |  |  |  |  | 3803 | 1
最终退火 | JL002403004111 | JL002403004111 | 东方11# | 合格 | 合格品 | 乙 | 张天圣 | 1720 | 1720 | 1 | 0 | 0.254 | 630 | 海金杜门：东方退火工艺：350℃/1.5h,460℃/1.5h,保1+8h,炉号镍带专用炉（11#、12#、13#、14#、16#），装炉最下面一包毛料,上面3包镍钝化卷，转光电850平整 |  | 31310013 | 镍钝化卷 | 0.254-SPCC | 31310013 | 镍钝化卷 | 0.254-SPCC |  | 10 | MO001522 | MO001522-006 | NDH001 | 镍钝化模板 | 1720 | 2024-07-11 | 2024-07-15 | 3 | 2024-07-12 11:54:12 | 2024-07-13 09:01:44 | 江苏东方九天新能源材料有限公司 | 237906 | 刘忠于 | 刘忠于 |  | 0.254 | 0 | 630 | 1 | JL002403004111 | 海金杜门（0.254*630）东方退火后转光电平整 | 1 |  | 是 | 是 | 1267 | 6
最终退火 | JL002401008113 | JL002401008113 | 东方11# | 合格 | 合格品 | 乙 | 张天圣 | 1816 | 1816 | 1 | 0 | 0.254 | 630 | 海金杜门：东方退火工艺：350℃/1.5h,460℃/1.5h,保1+8h,炉号镍带专用炉（11#、12#、13#、14#、16#），装炉最下面一包毛料,上面3包镍钝化卷，转光电850平整 |  | 31310013 | 镍钝化卷 | 0.254-SPCC | 31310013 | 镍钝化卷 | 0.254-SPCC |  | 10 | MO001522 | MO001522-003 | NDH001 | 镍钝化模板 | 1816 | 2024-07-11 | 2024-07-15 | 3 | 2024-07-12 11:54:12 | 2024-07-13 09:01:44 | 江苏东方九天新能源材料有限公司 | 237903 | 刘忠于 | 刘忠于 |  | 0.254 | 0 | 630 | 1 | JL002401008113 | 海金杜门（0.254*630）东方退火后转光电平整 | 1 |  | 是 | 是 | 1267 | 3
最终退火 | JL002401008111 | JL002401008111 | 东方11# | 合格 | 合格品 | 乙 | 张天圣 | 1900 | 1900 | 1 | 0 | 0.254 | 630 | 海金杜门：东方退火工艺：350℃/1.5h,460℃/1.5h,保1+8h,炉号镍带专用炉（11#、12#、13#、14#、16#），装炉最下面一包毛料,上面3包镍钝化卷，转光电850平整 |  | 31310013 | 镍钝化卷 | 0.254-SPCC | 31310013 | 镍钝化卷 | 0.254-SPCC |  | 10 | MO001522 | MO001522-002 | NDH001 | 镍钝化模板 | 1900 | 2024-07-11 | 2024-07-15 | 3 | 2024-07-12 11:54:12 | 2024-07-13 09:01:44 | 江苏东方九天新能源材料有限公司 | 237902 | 刘忠于 | 刘忠于 |  | 0.254 | 0 | 630 | 1 | JL002401008111 | 海金杜门（0.254*630）东方退火后转光电平整 | 1 |  | 是 | 是 | 1267 | 2
一次退火 | JG1224055148 | JG1224055148 | 东方20# | 合格 |  | 甲 | 程新华,李龙礼,吴双勇 | 13800 | 13800 | 1 | 5850 | 0.4 | 760 | 退火 装炉量20T-45T(620℃),装炉量>45T (630℃） |  | 20100142 | 轧硬 | 0.4*760-SPCC | 30210015 | 光亮卷 | 0.1-SPCC |  | 20 | MO000956 | MO000956-002 | XPZG001 | 小品种钢前处理模板 | 13815 | 2024-06-25 | 2024-07-05 | 2 | 2024-07-09 14:11:58 | 2024-07-13 09:01:15 | 江苏东方九天新能源材料有限公司 | 193298 | 刘忠于 | 刘忠于 |  | 0.4 | 5850 | 760 | 1 | JG1224055148 | 轧0.1，米数控制在23700-23800米，脱脂分一包10500米。 |  |  | 否 | 否 | 5807 | 2
一次退火 | JG1224060145 | JG1224060145 | 东方11# | 合格 |  | 甲 | 程新华,李龙礼,吴双勇 | 11655 | 11655 | 1 | 4960 | 0.4 | 760 | 退火 装炉量20T-45T(620℃),装炉量>45T (630℃） |  | 20100142 | 轧硬 | 0.4*760-SPCC | 30210015 | 光亮卷 | 0.1-SPCC |  | 20 | MO000948 | MO000948-001 | XPZG001 | 小品种钢前处理模板 | 11685 | 2024-06-25 | 2024-07-05 | 2 | 2024-07-09 14:11:58 | 2024-07-13 09:01:15 | 江苏东方九天新能源材料有限公司 | 193159 | 刘忠于 | 刘忠于 |  | 0.4 | 4960 | 760 | 1 | JG1224060145 | 轧0.1，米数控制在11900-20000米，脱脂分一包9300米。 |  |  | 否 | 否 | 12687 | 1
一次退火 | JG1224060268 | JG1224060268 | 东方8# | 合格 |  | 甲 | 程新华,李龙礼,吴双勇 | 13065 | 13065 | 1 | 5560 | 0.4 | 760 | 退火 装炉量20T-45T(620℃),装炉量>45T (630℃） |  | 20100142 | 轧硬 | 0.4*760-SPCC | 30210015 | 光亮卷 | 0.1-SPCC |  | 20 | MO000947 | MO000947-017 | XPZG001 | 小品种钢前处理模板 | 13080 | 2024-06-25 | 2024-07-05 | 2 | 2024-07-09 14:11:58 | 2024-07-13 09:01:15 | 江苏东方九天新能源材料有限公司 | 193156 | 刘忠于 | 刘忠于 |  | 0.4 | 5560 | 760 | 1 | JG1224060268 | 轧0.1，米数控制在22200-22300米，脱脂分一包9200米。 |  |  | 否 | 否 | 3960 | 17
一次退火 | JG1224060138 | JG1224060138 | 东方8# | 合格 |  | 甲 | 程新华,李龙礼,吴双勇 | 12960 | 12960 | 1 | 5520 | 0.4 | 760 | 退火 装炉量20T-45T(620℃),装炉量>45T (630℃） |  | 20100142 | 轧硬 | 0.4*760-SPCC | 30210015 | 光亮卷 | 0.1-SPCC |  | 20 | MO000947 | MO000947-005 | XPZG001 | 小品种钢前处理模板 | 12980 | 2024-06-25 | 2024-07-05 | 2 | 2024-07-09 14:11:58 | 2024-07-13 09:01:15 | 江苏东方九天新能源材料有限公司 | 193137 | 刘忠于 | 刘忠于 |  | 0.4 | 5520 | 760 | 1 | JG1224060138 | 轧0.1，米数控制在22200-22300米，脱脂分一包9200米。 |  |  | 否 | 否 | 7145 | 5
最终冷轧 | JL00240401281 | JL0024040128 | 东方650轧机 | 合格 | 合格品 | 乙 | 朱明 | 6060 | 6000 | 0.9901 | 8450 | 0.14 | 610 | 苏州中意：650轧机用普光辊（Ra0.15-0.25μm)轧制0.14mm（0.6-0.42-0.3-0.21-0.17-0.14）厚度公差：0.147-0.152mm、转脱脂 | X细划伤(多条细划伤),S色差条印(色差条印),X线条印(暗线印)X细划伤(多条细划伤),S色差条印(色差条印),X线条印(暗线印) | 20100082 | 轧硬 | 0.6*610-SPCC | 31010009 | 小品种钢卷 | 0.14-SPCC |  | 30 | MO001105 | MO001105-001-01 | XPZG001 | 小品种钢前处理模板 | 12140 | 2024-07-02 | 2024-07-15 | 2 | 2024-07-13 08:32:49 | 2024-07-13 08:34:34 | 江苏东方九天新能源材料有限公司 | 201009 | 朱明 |  |  | 0.6 | 2120 | 610 | 1 | JL00240401281 | 苏州中意（0.14）：厚度±0.005MM,HV100-110,C粗糙度≤0.2μ |  | X细划伤(多条细划伤),S色差条印(色差条印),X线条印(暗线印)X细划伤(多条细划伤),S色差条印(色差条印),X线条印(暗线印) | 否 | 否 | 12732 | 1
最终冷轧 | JL00240401282 | JL0024040128 | 东方650轧机 | 合格 | 合格品 | 乙 | 刘爱民 | 6065 | 4950 | 0.8162 | 6900 | 0.14 | 610 | 苏州中意：650轧机用普光辊（Ra0.15-0.25μm)轧制0.14mm（0.6-0.42-0.3-0.21-0.17-0.14）厚度公差：0.147-0.152mm、转脱脂 | X细划伤(多处细划伤),S色差条印(色差条印),X线条印(暗线印) | 20100082 | 轧硬 | 0.6*610-SPCC | 31010009 | 小品种钢卷 | 0.14-SPCC |  | 30 | MO001105 | MO001105-001-02 | XPZG001 | 小品种钢前处理模板 | 12140 | 2024-07-02 | 2024-07-15 | 2 | 2024-07-13 08:28:43 | 2024-07-13 08:32:22 | 江苏东方九天新能源材料有限公司 | 201009 | 刘爱民 |  |  | 0.6 | 2120 | 610 | 1 | JL00240401282 | 苏州中意（0.14）：厚度±0.005MM,HV100-110,C粗糙度≤0.2μ |  | X细划伤(多处细划伤),S色差条印(色差条印),X线条印(暗线印) | 否 | 否 | 12732 | 1
最终脱脂 | JG12240601251 | JG1224060125 | 东方950脱脂1# | 合格 | 合格品 | 乙 | 何晓健,张东兵 | 6600 | 6600 | 1 | 11600 | 0.1 | 760 | 脱脂（950-1） |  | 20100142 | 轧硬 | 0.4*760-SPCC | 30210015 | 光亮卷 | 0.1-SPCC |  | 40 | MO000938 | MO000938-010-01 | KSFW001 | 东方小品种钢前处理 0.67（昆山富维 厚度公差：0.660-0.670mm,光泽度大于150GU（横向、纵向），粗糙度：Ra0.2-0.45um.硬度：HV80-110） | 13510 | 2024-06-24 | 2024-07-04 | 2 | 2024-07-13 08:30:43 | 2024-07-13 08:31:09 | 江苏东方九天新能源材料有限公司 | 192994 | 何晓健 |  |  | 0.1 | 11575 | 760 | 1 | JG12240601251 | 轧0.1，米数控制在23100-23200米，脱脂分一包10400米。 |  |  | 否 | 否 | 4770 | 10
铬钝化 | JG122405514622 | JG122405514622 | 东方铬钝化750 | 合格 | 合格品 | 甲 | 夏亚军 | 3830 | 3807 | 0.994 | 6680 | 0.1 | 760 | / |  | 30210015 | 光亮卷 | 0.1-SPCC | 30110014 | 铬钝化卷 | 0.1-SPCC |  | 10 | MO001366 | MO001366-002 | GDH001 | 铬钝化模板 | 3830 | 2024-07-08 | 2024-07-08 | 2 | 2024-07-13 08:05:54 | 2024-07-13 08:06:19 | 江苏东方九天新能源材料有限公司 | 227647 | 孙槐兵 |  |  | 0.1 | 0 | 760 | 1 | JG122405514622 |  | 1 |  | 是 | 是 | 1 | 2
平整翻包 | JG122405512522 | JG1224055125 | 东方850平整 | 其他入库 | 协议品 | 乙 | 鞠承,姚学禹 | 390 | 390 | 1 | 640 | 0.1 | 760 | 内623米倒包剪去 |  | 20100142 | 轧硬 | 0.4*760-SPCC | 30210015 | 光亮卷 | 0.1-SPCC |  | 70 | MO001032 | MO001032-001-02-02 | GLJ003 | 光亮卷前处理 模板 | 13800 | 2024-06-28 | 2024-07-06 | 2 | 2024-07-13 07:52:29 | 2024-07-13 07:56:12 | 江苏东方九天新能源材料有限公司 |  | 鞠承 |  | 1 | 0.1 | 640 | 760 | 1 | JG122405512522 | 轧0.1，米数控制在23700-23800米，脱脂分一包10500米。 | 1 |  | 是 | 是 | 1179 | 1
平整翻包 | JG122405512521 | JG1224055125 | 东方850平整 | 合格 | 让步接收 | 乙 | 鞠承,姚学禹 | 5680 | 5680 | 1 | 9700 | 0.1 | 760 | 内623米倒包剪去 | K孔洞(236米传31CM0.42/4954米传32CM0.14/8216米传56CM2.68/8579-9031米传16-40CM6个0.14-0.92) | 20100142 | 轧硬 | 0.4*760-SPCC | 30210015 | 光亮卷 | 0.1-SPCC |  | 70 | MO001032 | MO001032-001-02-01 | GLJ003 | 光亮卷前处理 模板 | 13800 | 2024-06-28 | 2024-07-06 | 2 | 2024-07-13 07:52:29 | 2024-07-13 07:56:12 | 江苏东方九天新能源材料有限公司 |  | 鞠承 |  | 1 | 0.1 | 9700 | 760 | 1 | JG122405512521 | 轧0.1，米数控制在23700-23800米，脱脂分一包10500米。 | 1 | K孔洞(236米传31CM0.42/4954米传32CM0.14/8216米传56CM2.68/8579-9031米传16-40CM6个0.14-0.92) | 是 | 是 | 1179 | 1
最终退火 | JL002403004113 | JL002403004113 | 东方11# | 合格 | 合格品 | 乙 | 张天圣 | 2448 | 2448 | 1 | 0 | 0.254 | 630 | 海金杜门：东方退火工艺：350℃/1.5h,460℃/1.5h,保1+8h,炉号镍带专用炉（11#、12#、13#、14#、16#），装炉最下面一包毛料,上面3包镍钝化卷，转光电850平整 |  | 31310013 | 镍钝化卷 | 0.254-SPCC | 31310013 | 镍钝化卷 | 0.254-SPCC |  | 10 | MO001522 | MO001522-005 | NDH001 | 镍钝化模板 | 2448 | 2024-07-11 | 2024-07-15 | 3 | 2024-07-12 11:53:27 | 2024-07-13 07:55:26 | 江苏东方九天新能源材料有限公司 | 237905 | 刘忠于 | 刘忠于 |  | 0.254 | 0 | 630 | 1 | JL002403004113 | 海金杜门（0.254*630）东方退火后转光电平整 | 1 |  | 是 | 是 | 1202 | 5
最终退火 | JL002403004112 | JL002403004112 | 东方11# | 合格 | 合格品 | 乙 | 张天圣 | 2334 | 2334 | 1 | 0 | 0.254 | 630 | 海金杜门：东方退火工艺：350℃/1.5h,460℃/1.5h,保1+8h,炉号镍带专用炉（11#、12#、13#、14#、16#），装炉最下面一包毛料,上面3包镍钝化卷，转光电850平整 |  | 31310013 | 镍钝化卷 | 0.254-SPCC | 31310013 | 镍钝化卷 | 0.254-SPCC |  | 10 | MO001522 | MO001522-004 | NDH001 | 镍钝化模板 | 2334 | 2024-07-11 | 2024-07-15 | 3 | 2024-07-12 11:53:27 | 2024-07-13 07:55:26 | 江苏东方九天新能源材料有限公司 | 237904 | 刘忠于 | 刘忠于 |  | 0.254 | 0 | 630 | 1 | JL002403004112 | 海金杜门（0.254*630）东方退火后转光电平整 | 1 |  | 是 | 是 | 1202 | 4
最终退火 | JL002401008112 | JL002401008112 | 东方11# | 合格 | 合格品 | 乙 | 张天圣 | 1900 | 1900 | 1 | 0 | 0.254 | 630 | 海金杜门：东方退火工艺：350℃/1.5h,460℃/1.5h,保1+8h,炉号镍带专用炉（11#、12#、13#、14#、16#），装炉最下面一包毛料,上面3包镍钝化卷，转光电850平整 |  | 31310013 | 镍钝化卷 | 0.254-SPCC | 31310013 | 镍钝化卷 | 0.254-SPCC |  | 10 | MO001522 | MO001522-001 | NDH001 | 镍钝化模板 | 1900 | 2024-07-11 | 2024-07-15 | 3 | 2024-07-12 11:53:27 | 2024-07-13 07:55:26 | 江苏东方九天新能源材料有限公司 | 237901 | 刘忠于 | 刘忠于 |  | 0.254 | 0 | 630 | 1 | JL002401008112 | 海金杜门（0.254*630）东方退火后转光电平整 | 1 |  | 是 | 是 | 1202 | 1
最终退火 | DL00240551132 | DL0024055113 | 东方20# | 合格 |  | 乙 | 陈国,李楷文,袁亚东,张天圣 | 6030 | 6030 | 1 | 6300 | 0.2 | 590 | 海金杜门：退火(590℃)、转850平整 |  | 20100077 | 轧硬 | 0.6*590-SPCC | 20600001 | 镍钝化卷半成品 | 0.203-SPCC |  | 50 | MO000993 | MO000993-001-02 | ZDY | 自定义 | 12135 | 2024-06-25 | 2024-07-03 | 2 | 2024-07-11 06:31:53 | 2024-07-13 07:55:09 | 江苏东方九天新能源材料有限公司 | 194116 | 刘忠于 | 刘忠于 |  | 0.2 | 6300 | 590 | 1 | DL00240551132 | 海金杜门:（0.203）厚度公差: 0.198-0.203mm、硬度: 90-100HV,粗粕度: Ra0.5-0.7um |  |  | 否 | 否 | 6564 | 1
最终退火 | DL00240551131 | DL0024055113 | 东方20# | 合格 |  | 乙 | 陈国,李楷文,袁亚东,张天圣 | 5910 | 5910 | 1 | 6320 | 0.2 | 590 | 海金杜门：退火(590℃)、转850平整 |  | 20100077 | 轧硬 | 0.6*590-SPCC | 20600001 | 镍钝化卷半成品 | 0.203-SPCC |  | 50 | MO000993 | MO000993-001-01 | ZDY | 自定义 | 12135 | 2024-06-25 | 2024-07-03 | 2 | 2024-07-11 06:31:53 | 2024-07-13 07:55:09 | 江苏东方九天新能源材料有限公司 | 194116 | 刘忠于 | 刘忠于 |  | 0.2 | 6320 | 590 | 1 | DL00240551131 | 海金杜门:（0.203）厚度公差: 0.198-0.203mm、硬度: 90-100HV,粗粕度: Ra0.5-0.7um |  |  | 否 | 否 | 6564 | 1
最终退火 | JG12240602492 | JG1224060249 | 东方7# | 合格 |  | 乙 | 陈国,李楷文,袁亚东,张天圣 | 6430 | 6430 | 1 | 11000 | 0.1 | 760 | 退火（590℃） |  | 20100142 | 轧硬 | 0.4*760-SPCC | 30210015 | 光亮卷 | 0.1-SPCC |  | 50 | MO000945 | MO000945-006-02 | KSFW001 | 东方小品种钢前处理 0.67（昆山富维 厚度公差：0.660-0.670mm,光泽度大于150GU（横向、纵向），粗糙度：Ra0.2-0.45um.硬度：HV80-110） | 13450 | 2024-06-25 | 2024-07-05 | 2 | 2024-07-11 06:31:53 | 2024-07-13 07:55:09 | 江苏东方九天新能源材料有限公司 | 193086 | 刘忠于 | 刘忠于 |  | 0.1 | 11000 | 760 | 1 | JG12240602492 | 轧0.1，米数控制在23100-23200米，脱脂分一包10400米。 |  |  |  |  | 4051 | 6
最终退火 | JG12240602491 | JG1224060249 | 东方7# | 合格 |  | 乙 | 陈国,李楷文,袁亚东,张天圣 | 6815 | 6815 | 1 | 11700 | 0.1 | 760 | 退火（590℃） |  | 20100142 | 轧硬 | 0.4*760-SPCC | 30210015 | 光亮卷 | 0.1-SPCC |  | 50 | MO000945 | MO000945-006-01 | KSFW001 | 东方小品种钢前处理 0.67（昆山富维 厚度公差：0.660-0.670mm,光泽度大于150GU（横向、纵向），粗糙度：Ra0.2-0.45um.硬度：HV80-110） | 13450 | 2024-06-25 | 2024-07-05 | 2 | 2024-07-11 06:31:53 | 2024-07-13 07:55:09 | 江苏东方九天新能源材料有限公司 | 193086 | 刘忠于 | 刘忠于 |  | 0.1 | 11700 | 760 | 1 | JG12240602491 | 轧0.1，米数控制在23100-23200米，脱脂分一包10400米。 |  |  |  |  | 4051 | 6
最终脱脂 | JG12240601402 | JG1224060140 | 东方950脱脂1# | 合格 | 合格品 | 乙 | 何晓健,张东兵 | 5765 | 5765 | 1 | 9900 | 0.1 | 760 | 脱脂（950-1） |  | 20100142 | 轧硬 | 0.4*760-SPCC | 30210015 | 光亮卷 | 0.1-SPCC |  | 40 | MO000946 | MO000946-004-02 | KSFW001 | 东方小品种钢前处理 0.67（昆山富维 厚度公差：0.660-0.670mm,光泽度大于150GU（横向、纵向），粗糙度：Ra0.2-0.45um.硬度：HV80-110） | 13325 | 2024-06-25 | 2024-07-05 | 2 | 2024-07-13 06:34:41 | 2024-07-13 07:32:02 | 江苏东方九天新能源材料有限公司 |  | 何晓健 |  | 1 | 0.1 | 9900 | 760 | 1 | JG12240601402 | 轧0.1，米数控制在22500-22600米，脱脂分一包9200米。 |  |  |  |  | 2801 | 4
最终脱脂 | JG12240601401 | JG1224060140 | 东方950脱脂1# | 合格 | 合格品 | 乙 | 何晓健,张东兵 | 7385 | 7385 | 1 | 12700 | 0.1 | 760 | 脱脂（950-1） |  | 20100142 | 轧硬 | 0.4*760-SPCC | 30210015 | 光亮卷 | 0.1-SPCC |  | 40 | MO000946 | MO000946-004-01 | KSFW001 | 东方小品种钢前处理 0.67（昆山富维 厚度公差：0.660-0.670mm,光泽度大于150GU（横向、纵向），粗糙度：Ra0.2-0.45um.硬度：HV80-110） | 13325 | 2024-06-25 | 2024-07-05 | 2 | 2024-07-13 06:34:41 | 2024-07-13 07:32:02 | 江苏东方九天新能源材料有限公司 |  | 何晓健 |  | 1 | 0.1 | 12700 | 760 | 1 | JG12240601401 | 轧0.1，米数控制在22500-22600米，脱脂分一包9200米。 |  |  |  |  | 2801 | 4
最终冷轧 | JG1224060235 | JG1224060235 | 东方850轧机 | 合格 | 合格品 | 乙 | 杨海鹏 | 13470 | 13370 | 0.9926 | 22900 | 0.1 | 760 | 850轧机普光辊(Ra0.4-0.6μm)轧制0.1mm(0.4-0.25-0.15-0.115-0.1) |  | 20100142 | 轧硬 | 0.4*760-SPCC | 30210015 | 光亮卷 | 0.1-SPCC |  | 30 | MO000945 | MO000945-009 | KSFW001 | 东方小品种钢前处理 0.67（昆山富维 厚度公差：0.660-0.670mm,光泽度大于150GU（横向、纵向），粗糙度：Ra0.2-0.45um.硬度：HV80-110） | 13470 | 2024-06-25 | 2024-07-05 | 2 | 2024-07-13 07:27:32 | 2024-07-13 07:28:17 | 江苏东方九天新能源材料有限公司 | 193089 | 杨海鹏 |  |  | 0.4 | 5720 | 760 | 1 | JG1224060235 | 轧0.1，米数控制在23100-23200米，脱脂分一包10400米。 |  |  | 否 | 否 | 3407 | 9
平整翻包 | JG122406012722 | JG1224060127 | 东方850平整 | 其他入库 | 协议品 | 乙 | 鞠承,姚学禹 | 430 | 430 | 1 | 740 | 0.1 | 760 | 内741米倒包剪去，尾部50米放掉 | D短带(孔洞分包) | 20100142 | 轧硬 | 0.4*760-SPCC | 30210015 | 光亮卷 | 0.1-SPCC |  | 70 | MO000938 | MO000938-012-02-02 | KSFW001 | 东方小品种钢前处理 0.67（昆山富维 厚度公差：0.660-0.670mm,光泽度大于150GU（横向、纵向），粗糙度：Ra0.2-0.45um.硬度：HV80-110） | 13445 | 2024-06-24 | 2024-07-04 | 2 | 2024-07-13 07:20:30 | 2024-07-13 07:22:15 | 江苏东方九天新能源材料有限公司 |  | 鞠承 |  | 1 | 0.1 | 740 | 760 | 1 | JG122406012722 | 轧0.1，米数控制在23100-23200米，脱脂分一包10400米。 | 1 | D短带(孔洞分包) | 是 | 是 | 1927 | 12
平整翻包 | JG122406012721 | JG1224060127 | 东方850平整 | 合格 | 合格品 | 乙 | 鞠承,姚学禹 | 5610 | 5610 | 1 | 9780 | 0.1 | 760 | 内741米倒包剪去，尾部50米放掉 |  | 20100142 | 轧硬 | 0.4*760-SPCC | 30210015 | 光亮卷 | 0.1-SPCC |  | 70 | MO000938 | MO000938-012-02-01 | KSFW001 | 东方小品种钢前处理 0.67（昆山富维 厚度公差：0.660-0.670mm,光泽度大于150GU（横向、纵向），粗糙度：Ra0.2-0.45um.硬度：HV80-110） | 13445 | 2024-06-24 | 2024-07-04 | 2 | 2024-07-13 07:20:30 | 2024-07-13 07:22:15 | 江苏东方九天新能源材料有限公司 |  | 鞠承 |  | 1 | 0.1 | 9780 | 760 | 1 | JG122406012721 | 轧0.1，米数控制在23100-23200米，脱脂分一包10400米。 | 1 |  | 是 | 是 | 1927 | 12
铬钝化 | JG12240551602 | JG12240551602 | 东方铬钝化750 | 合格 | 合格品 | 甲 | 夏亚军 | 5960 | 5935 | 0.9958 | 10500 | 0.1 | 760 | / |  | 30210015 | 光亮卷 | 0.1-SPCC | 30110014 | 铬钝化卷 | 0.1-SPCC |  | 10 | MO001366 | MO001366-001 | GDH001 | 铬钝化模板 | 5960 | 2024-07-08 | 2024-07-08 | 2 | 2024-07-13 07:16:54 | 2024-07-13 07:17:26 | 江苏东方九天新能源材料有限公司 | 227646 | 孙槐兵 |  |  | 0.1 | 0 | 760 | 1 | JG12240551602 |  | 1 |  | 是 | 是 | 1 | 1
最终平整 | JG122406025713 | JG1224060257 | 东方850平整 | 其他入库 | 半成品退库 | 乙 | 鞠承,姚学禹 | 770 | 770 | 1 | 1300 | 0.1 | 760 | 平整 | D短带(来料叠带未平) | 20100142 | 轧硬 | 0.4*760-SPCC | 20500018 | 光亮卷半成品 | 0.1-SPCC |  | 60 | MO000945 | MO000945-002-01-03 | KSFW001 | 东方小品种钢前处理 0.67（昆山富维 厚度公差：0.660-0.670mm,光泽度大于150GU（横向、纵向），粗糙度：Ra0.2-0.45um.硬度：HV80-110） | 13425 | 2024-06-25 | 2024-07-05 | 2 | 2024-07-13 06:29:14 | 2024-07-13 06:32:43 | 江苏东方九天新能源材料有限公司 |  | 鞠承 |  | 1 | 0.1 | 1300 | 760 | 1 | JG122406025713 | 轧0.1，米数控制在23100-23200米，脱脂分一包10400米。 | 1 | D短带(来料叠带未平) | 是 | 是 | 2184 | 2
最终平整 | JG122406025712 | JG1224060257 | 东方850平整 | 合格 | 合格品 | 乙 | 鞠承,姚学禹 | 3800 | 3800 | 1 | 6550 | 0.1 | 760 | 平整 |  | 20100142 | 轧硬 | 0.4*760-SPCC | 30210015 | 光亮卷 | 0.1-SPCC |  | 60 | MO000945 | MO000945-002-01-02 | KSFW001 | 东方小品种钢前处理 0.67（昆山富维 厚度公差：0.660-0.670mm,光泽度大于150GU（横向、纵向），粗糙度：Ra0.2-0.45um.硬度：HV80-110） | 13425 | 2024-06-25 | 2024-07-05 | 2 | 2024-07-13 06:29:14 | 2024-07-13 06:32:43 | 江苏东方九天新能源材料有限公司 |  | 鞠承 |  | 1 | 0.1 | 6550 | 760 | 1 | JG122406025712 | 轧0.1，米数控制在23100-23200米，脱脂分一包10400米。 | 1 |  | 是 | 是 | 2184 | 2
最终平整 | JG122406025711 | JG1224060257 | 东方850平整 | 合格 | 让步接收 | 乙 | 鞠承,姚学禹 | 2940 | 2940 | 1 | 5070 | 0.1 | 760 | 平整 | 85米传60cm孔洞0.49平方毫米 | 20100142 | 轧硬 | 0.4*760-SPCC | 30210015 | 光亮卷 | 0.1-SPCC |  | 60 | MO000945 | MO000945-002-01-01 | KSFW001 | 东方小品种钢前处理 0.67（昆山富维 厚度公差：0.660-0.670mm,光泽度大于150GU（横向、纵向），粗糙度：Ra0.2-0.45um.硬度：HV80-110） | 13425 | 2024-06-25 | 2024-07-05 | 2 | 2024-07-13 06:29:14 | 2024-07-13 06:32:43 | 江苏东方九天新能源材料有限公司 |  | 鞠承 |  | 1 | 0.1 | 5070 | 760 | 1 | JG122406025711 | 轧0.1，米数控制在23100-23200米，脱脂分一包10400米。 | 1 | K孔洞(85米传60CM0.49) | 是 | 是 | 2184 | 2
铬钝化 | JG12240551581 | JG12240551581 | 东方铬钝化950 | 合格 | 让步接收 | 甲 | 夏亚军 | 7380 | 7343 | 0.995 | 12530 | 0.1 | 760 | / | 色差，195米横向325.1mm孔洞2.39平方毫米，碱液斑，条印 | 30210015 | 光亮卷 | 0.1-SPCC | 30110014 | 铬钝化卷 | 0.1-SPCC |  | 10 | MO001462 | MO001462-004 | GDH001 | 铬钝化模板 | 7380 | 2024-07-10 | 2024-07-10 | 2 | 2024-07-13 06:00:09 | 2024-07-13 06:01:37 | 江苏东方九天新能源材料有限公司 | 235548 | 孙槐兵 |  |  | 0.1 | 0 | 760 | 1 | JG12240551581 |  | 1 | S色差(色差 8610米1个孔洞 横向426.7 大小1.24 碱液斑 条印) | 是 | 是 | 1 | 4
最终脱脂 | JG12240601392 | JG1224060139 | 东方950脱脂1# | 合格 | 合格品 | 乙 | 何晓健,张东兵 | 5870 | 5870 | 1 | 10110 | 0.1 | 760 | 脱脂（950-1） |  | 20100142 | 轧硬 | 0.4*760-SPCC | 30210015 | 光亮卷 | 0.1-SPCC |  | 40 | MO000946 | MO000946-003-02 | KSFW001 | 东方小品种钢前处理 0.67（昆山富维 厚度公差：0.660-0.670mm,光泽度大于150GU（横向、纵向），粗糙度：Ra0.2-0.45um.硬度：HV80-110） | 13315 | 2024-06-25 | 2024-07-05 | 2 | 2024-07-13 05:36:52 | 2024-07-13 05:37:55 | 江苏东方九天新能源材料有限公司 |  | 何晓健 |  | 1 | 0.1 | 10110 | 760 | 1 | JG12240601392 | 轧0.1，米数控制在22500-22600米，脱脂分一包9200米。 |  |  |  |  | 2636 | 3
最终脱脂 | JG12240601391 | JG1224060139 | 东方950脱脂1# | 合格 | 合格品 | 乙 | 何晓健,张东兵 | 7205 | 7205 | 1 | 12400 | 0.1 | 760 | 脱脂（950-1） |  | 20100142 | 轧硬 | 0.4*760-SPCC | 30210015 | 光亮卷 | 0.1-SPCC |  | 40 | MO000946 | MO000946-003-01 | KSFW001 | 东方小品种钢前处理 0.67（昆山富维 厚度公差：0.660-0.670mm,光泽度大于150GU（横向、纵向），粗糙度：Ra0.2-0.45um.硬度：HV80-110） | 13315 | 2024-06-25 | 2024-07-05 | 2 | 2024-07-13 05:36:52 | 2024-07-13 05:37:55 | 江苏东方九天新能源材料有限公司 |  | 何晓健 |  | 1 | 0.1 | 12400 | 760 | 1 | JG12240601391 | 轧0.1，米数控制在22500-22600米，脱脂分一包9200米。 |  |  |  |  | 2636 | 3
最终平整 | JG12240602362 | JG1224060236 | 东方850平整 | 合格 | 合格品 | 乙 | 鞠承,姚学禹 | 6075 | 6000 | 0.9877 | 10420 | 0.1 | 760 | 平整 |  | 20100142 | 轧硬 | 0.4*760-SPCC | 30210015 | 光亮卷 | 0.1-SPCC |  | 60 | MO000945 | MO000945-015-02 | KSFW001 | 东方小品种钢前处理 0.67（昆山富维 厚度公差：0.660-0.670mm,光泽度大于150GU（横向、纵向），粗糙度：Ra0.2-0.45um.硬度：HV80-110） | 13495 | 2024-06-25 | 2024-07-05 | 2 | 2024-07-13 05:06:21 | 2024-07-13 05:06:48 | 江苏东方九天新能源材料有限公司 | 193095 | 鞠承 |  |  | 0.1 | 10450 | 760 | 1 | JG12240602362 | 轧0.1，米数控制在23100-23200米，脱脂分一包10400米。 | 1 |  | 是 | 是 | 5089 | 15
铬钝化 | JG12240502441 | JG12240502441 | 东方铬钝化950 | 合格 | 合格品 | 甲 | 夏亚军 | 7580 | 7565 | 0.998 | 13010 | 0.1 | 760 | / | 3200米横向358mm1个孔洞 （大小1.4 mm2） | 30210015 | 光亮卷 | 0.1-SPCC | 30110014 | 铬钝化卷 | 0.1-SPCC |  | 10 | MO001462 | MO001462-006 | GDH001 | 铬钝化模板 | 7580 | 2024-07-10 | 2024-07-10 | 2 | 2024-07-13 04:34:35 | 2024-07-13 04:35:57 | 江苏东方九天新能源材料有限公司 | 235552 | 孙槐兵 |  |  | 0.1 | 0 | 760 | 1 | JG12240502441 |  | 1 | S色差(色差 3200米1个孔洞 横向358.0 大小1.4 碱液斑 条印) | 是 | 是 | 1 | 6
最终平整 | JG12240601442 | JG1224060144 | 东方850平整 | 合格 | 让步接收 | 乙 | 鞠承,姚学禹 | 5815 | 5850 | 1.006 | 10120 | 0.1 | 760 | 平整 | 21米传侧2.5CM处孔洞（1.06mm2），788米传侧51CM处孔洞（0.07mm2) | 20100142 | 轧硬 | 0.4*760-SPCC | 30210015 | 光亮卷 | 0.1-SPCC |  | 60 | MO000945 | MO000945-013-02 | KSFW001 | 东方小品种钢前处理 0.67（昆山富维 厚度公差：0.660-0.670mm,光泽度大于150GU（横向、纵向），粗糙度：Ra0.2-0.45um.硬度：HV80-110） | 13475 | 2024-06-25 | 2024-07-05 | 2 | 2024-07-13 04:18:14 | 2024-07-13 04:19:20 | 江苏东方九天新能源材料有限公司 | 193093 | 鞠承 |  |  | 0.1 | 10110 | 760 | 1 | JG12240601442 | 轧0.1，米数控制在23100-23200米，脱脂分一包10400米。 | 1 | K孔洞(21米传2.5CM1.06/788米传51CM0.07) | 是 | 是 | 4244 | 13
最终脱脂 | JG12240602692 | JG1224060269 | 东方950脱脂1# | 合格 | 合格品 | 乙 | 何晓健,张东兵 | 5525 | 5525 | 1 | 9700 | 0.1 | 760 | 脱脂（950-1） |  | 20100142 | 轧硬 | 0.4*760-SPCC | 30210015 | 光亮卷 | 0.1-SPCC |  | 40 | MO000947 | MO000947-003-02 | KSFW001 | 东方小品种钢前处理 0.67（昆山富维 厚度公差：0.660-0.670mm,光泽度大于150GU（横向、纵向），粗糙度：Ra0.2-0.45um.硬度：HV80-110） | 12955 | 2024-06-25 | 2024-07-05 | 2 | 2024-07-13 03:00:51 | 2024-07-13 03:53:34 | 江苏东方九天新能源材料有限公司 |  | 何晓健 |  | 1 | 0.1 | 9700 | 760 | 1 | JG12240602692 | 轧0.1，米数控制在22200-22300米，脱脂分一包9200米。 |  |  |  |  | 3020 | 3
最终脱脂 | JG12240602691 | JG1224060269 | 东方950脱脂1# | 合格 | 合格品 | 乙 | 何晓健,张东兵 | 7090 | 7090 | 1 | 12400 | 0.1 | 760 | 脱脂（950-1） |  | 20100142 | 轧硬 | 0.4*760-SPCC | 30210015 | 光亮卷 | 0.1-SPCC |  | 40 | MO000947 | MO000947-003-01 | KSFW001 | 东方小品种钢前处理 0.67（昆山富维 厚度公差：0.660-0.670mm,光泽度大于150GU（横向、纵向），粗糙度：Ra0.2-0.45um.硬度：HV80-110） | 12955 | 2024-06-25 | 2024-07-05 | 2 | 2024-07-13 03:00:51 | 2024-07-13 03:53:34 | 江苏东方九天新能源材料有限公司 |  | 何晓健 |  | 1 | 0.1 | 12400 | 760 | 1 | JG12240602691 | 轧0.1，米数控制在22200-22300米，脱脂分一包9200米。 |  |  |  |  | 3020 | 3
最终平整 | JG12240601441 | JG1224060144 | 东方850平整 | 合格 | 让步接收 | 乙 | 鞠承,姚学禹 | 7430 | 7430 | 1 | 12830 | 0.1 | 760 | 平整 | 4.7米传侧51CM处孔洞（0.07mm2），7242米传侧56CM处孔洞（0.64mm2) | 20100142 | 轧硬 | 0.4*760-SPCC | 30210015 | 光亮卷 | 0.1-SPCC |  | 60 | MO000945 | MO000945-013-01 | KSFW001 | 东方小品种钢前处理 0.67（昆山富维 厚度公差：0.660-0.670mm,光泽度大于150GU（横向、纵向），粗糙度：Ra0.2-0.45um.硬度：HV80-110） | 13475 | 2024-06-25 | 2024-07-05 | 2 | 2024-07-13 03:40:21 | 2024-07-13 03:41:33 | 江苏东方九天新能源材料有限公司 | 193093 | 鞠承 |  |  | 0.1 | 12760 | 760 | 1 | JG12240601441 | 轧0.1，米数控制在23100-23200米，脱脂分一包10400米。 | 1 | S色差条印(板面),K孔洞(4.7米传51CM0.07/7242米传56CM0.64) | 是 | 是 | 4244 | 13
最终冷轧 | JG1224060140 | JG1224060140 | 东方850轧机 | 合格 | 合格品 | 乙 | 王厉 | 13310 | 13270 | 0.997 | 22606 | 0.1 | 760 | 850轧机普光辊(Ra0.4-0.6μm)轧制0.1mm(0.4-0.25-0.15-0.115-0.1) |  | 20100142 | 轧硬 | 0.4*760-SPCC | 30210015 | 光亮卷 | 0.1-SPCC |  | 30 | MO000946 | MO000946-004 | KSFW001 | 东方小品种钢前处理 0.67（昆山富维 厚度公差：0.660-0.670mm,光泽度大于150GU（横向、纵向），粗糙度：Ra0.2-0.45um.硬度：HV80-110） | 13325 | 2024-06-25 | 2024-07-05 | 2 | 2024-07-13 03:26:12 | 2024-07-13 03:36:09 | 江苏东方九天新能源材料有限公司 | 193123 | 王厉 |  |  | 0.4 | 5640 | 760 | 1 | JG1224060140 | 轧0.1，米数控制在22500-22600米，脱脂分一包9200米。 |  |  | 否 | 否 | 2801 | 4
最终平整 | JG12240602342 | JG1224060234 | 东方850平整 | 合格 | 让步接收 | 乙 | 鞠承,姚学禹 | 5825 | 5840 | 1.0026 | 10180 | 0.1 | 760 | 平整 | 2616米传侧34CM处孔洞（0.57mm2） | 20100142 | 轧硬 | 0.4*760-SPCC | 30210015 | 光亮卷 | 0.1-SPCC |  | 60 | MO000945 | MO000945-019-02 | KSFW001 | 东方小品种钢前处理 0.67（昆山富维 厚度公差：0.660-0.670mm,光泽度大于150GU（横向、纵向），粗糙度：Ra0.2-0.45um.硬度：HV80-110） | 13510 | 2024-06-25 | 2024-07-05 | 2 | 2024-07-13 03:06:25 | 2024-07-13 03:07:14 | 江苏东方九天新能源材料有限公司 | 193100 | 鞠承 |  |  | 0.1 | 10100 | 760 | 1 | JG12240602342 | 轧0.1，米数控制在23100-23200米，脱脂分一包10400米。 | 1 | K孔洞(2616米传34CM0.57) | 是 | 是 | 5302 | 19
铬钝化 | JG12240551601 | JG12240551601 | 东方铬钝化750 | 合格 | 让步接收 | 甲 | 夏亚军 | 7270 | 7251 | 0.9974 | 12800 | 0.1 | 760 | / | 195米横向325.1mm1个孔洞 （大小2.39 mm2） | 30210015 | 光亮卷 | 0.1-SPCC | 30110014 | 铬钝化卷 | 0.1-SPCC |  | 10 | MO001366 | MO001366-004 | GDH001 | 铬钝化模板 | 7270 | 2024-07-08 | 2024-07-08 | 2 | 2024-07-13 02:59:54 | 2024-07-13 03:01:52 | 江苏东方九天新能源材料有限公司 | 227649 | 孙槐兵 |  |  | 0.1 | 0 | 760 | 1 | JG12240551601 |  | 1 | S色差(色差 195米1个孔洞 横向325.1 大小2.39 碱液斑 条印) | 是 | 是 | 2 | 4
最终平整 | JG122406025722 | JG1224060257 | 东方850平整 | 合格 | 让步接收 | 乙 | 鞠承,姚学禹 | 2530 | 2530 | 1 | 4360 | 0.1 | 760 | 平整 | 2757米传侧50CM处孔洞（0.99mm2),操侧35CM内轻微松花印 | 20100142 | 轧硬 | 0.4*760-SPCC | 30210015 | 光亮卷 | 0.1-SPCC |  | 60 | MO000945 | MO000945-002-02-02 | KSFW001 | 东方小品种钢前处理 0.67（昆山富维 厚度公差：0.660-0.670mm,光泽度大于150GU（横向、纵向），粗糙度：Ra0.2-0.45um.硬度：HV80-110） | 13425 | 2024-06-25 | 2024-07-05 | 2 | 2024-07-13 02:39:01 | 2024-07-13 02:46:10 | 江苏东方九天新能源材料有限公司 |  | 鞠承 |  | 1 | 0.1 | 4360 | 760 | 1 | JG122406025722 | 轧0.1，米数控制在23100-23200米，脱脂分一包10400米。 | 1 | K孔洞(2757米传50CM0.99),S松花印(来料操35CM内轻微松花印) | 是 | 是 | 2184 | 2
最终平整 | JG122406025721 | JG1224060257 | 东方850平整 | 其他入库 | 返工 | 乙 | 鞠承,姚学禹 | 2640 | 2640 | 1 | 4550 | 0.1 | 760 | 平整 | 夹纸内600米操侧35cm内松花印重，操侧35cm内轻微松花印，262米传侧20cm处孔洞（0.64mm2），900-1018米传侧38-55cm2个孔洞（1.27-3.04mm2），4537-4540米处55cm2个孔洞（0.21-0.49mm2),2320米操侧10cm处叠带 | 20100142 | 轧硬 | 0.4*760-SPCC | 30210015 | 光亮卷 | 0.1-SPCC |  | 60 | MO000945 | MO000945-002-02-01 | KSFW001 | 东方小品种钢前处理 0.67（昆山富维 厚度公差：0.660-0.670mm,光泽度大于150GU（横向、纵向），粗糙度：Ra0.2-0.45um.硬度：HV80-110） | 13425 | 2024-06-25 | 2024-07-05 | 2 | 2024-07-13 02:39:01 | 2024-07-13 02:46:10 | 江苏东方九天新能源材料有限公司 |  | 鞠承 |  | 1 | 0.1 | 4550 | 760 | 1 | JG122406025721 | 轧0.1，米数控制在23100-23200米，脱脂分一包10400米。 | 1 | S松花印(来料操35CM内轻微/夹纸内600米操35CM内松花印重),K孔洞(262米传20CM0.64/900-1018米传38-55CM2个1.27-3.04/4537-4540米处55CM2个0.21-0.49),D叠带(2320米操10CM处叠带) | 是 | 是 | 2184 | 2
分剪 | JL0024030044-221/7 | JL0024030044-221 | 东方分剪6# | 合格 | 合格品 | 乙 | 张建勇 | 254.18 | 234 | 0.9206 | 0 | 0.203 | 79.5 | 1：排刀规格 79.5MM*7C 海金杜门 SPCC-Ni 镍层：外1.9um /内 1.27um 2:成品内孔φ400MM 成品外径φ750-1000MM，注：1.成品表面不允许有擦划伤 顶压伤 刀印 油污 用气象包装纸包装 2.成品按顺时针摆放，每一片用3*3MM的木条隔开 、单托上下两片内外圈加纸护角。厚度公差+/-0.01mm，宽度公差+/-0.13mm |  | 20600001 | 镍钝化卷半成品 | 0.203-SPCC | 31320012 | 镍钝化分切带 | 0.203-SPCC |  | 10 | MO001529 | MO001529-002-07 | FJ001 | 分剪模板 | 1788 | 2024-07-12 | 2024-07-12 | 3 | 2024-07-12 21:11:24 | 2024-07-13 02:08:32 | 江苏东方九天新能源材料有限公司 |  | 张建勇 |  | 1 | 0.203 | 0 | 79.5 | 1 | JL0024030044-221/7 | 1：排刀规格 79.5MM*7C 海金杜门 SPCC-Ni 镍层：外1.9um /内 1.27um 2:成品内孔φ400MM 成品外径φ750-1000MM，注：1.成品表面不允许有擦划伤 顶压伤 刀印 油污 用气象包装纸包装 2.成品按顺时针摆放，每一片用3*3MM的木条隔开 、单托上下两片内外圈加纸护角。厚度公差+/-0.01mm，宽度公差+/-0.13mm | 1 |  | 是 | 是 | 339 | 2
分剪 | JL0024030044-221/6 | JL0024030044-221 | 东方分剪6# | 合格 | 合格品 | 乙 | 张建勇 | 254.18 | 234 | 0.9206 | 0 | 0.203 | 79.5 | 1：排刀规格 79.5MM*7C 海金杜门 SPCC-Ni 镍层：外1.9um /内 1.27um 2:成品内孔φ400MM 成品外径φ750-1000MM，注：1.成品表面不允许有擦划伤 顶压伤 刀印 油污 用气象包装纸包装 2.成品按顺时针摆放，每一片用3*3MM的木条隔开 、单托上下两片内外圈加纸护角。厚度公差+/-0.01mm，宽度公差+/-0.13mm |  | 20600001 | 镍钝化卷半成品 | 0.203-SPCC | 31320012 | 镍钝化分切带 | 0.203-SPCC |  | 10 | MO001529 | MO001529-002-06 | FJ001 | 分剪模板 | 1788 | 2024-07-12 | 2024-07-12 | 3 | 2024-07-12 21:11:24 | 2024-07-13 02:08:32 | 江苏东方九天新能源材料有限公司 |  | 张建勇 |  | 1 | 0.203 | 0 | 79.5 | 1 | JL0024030044-221/6 | 1：排刀规格 79.5MM*7C 海金杜门 SPCC-Ni 镍层：外1.9um /内 1.27um 2:成品内孔φ400MM 成品外径φ750-1000MM，注：1.成品表面不允许有擦划伤 顶压伤 刀印 油污 用气象包装纸包装 2.成品按顺时针摆放，每一片用3*3MM的木条隔开 、单托上下两片内外圈加纸护角。厚度公差+/-0.01mm，宽度公差+/-0.13mm | 1 |  | 是 | 是 | 339 | 2
分剪 | JL0024030044-221/5 | JL0024030044-221 | 东方分剪6# | 合格 | 合格品 | 乙 | 张建勇 | 255.27 | 235 | 0.9206 | 0 | 0.203 | 79.5 | 1：排刀规格 79.5MM*7C 海金杜门 SPCC-Ni 镍层：外1.9um /内 1.27um 2:成品内孔φ400MM 成品外径φ750-1000MM，注：1.成品表面不允许有擦划伤 顶压伤 刀印 油污 用气象包装纸包装 2.成品按顺时针摆放，每一片用3*3MM的木条隔开 、单托上下两片内外圈加纸护角。厚度公差+/-0.01mm，宽度公差+/-0.13mm |  | 20600001 | 镍钝化卷半成品 | 0.203-SPCC | 31320012 | 镍钝化分切带 | 0.203-SPCC |  | 10 | MO001529 | MO001529-002-05 | FJ001 | 分剪模板 | 1788 | 2024-07-12 | 2024-07-12 | 3 | 2024-07-12 21:11:24 | 2024-07-13 02:08:32 | 江苏东方九天新能源材料有限公司 |  | 张建勇 |  | 1 | 0.203 | 0 | 79.5 | 1 | JL0024030044-221/5 | 1：排刀规格 79.5MM*7C 海金杜门 SPCC-Ni 镍层：外1.9um /内 1.27um 2:成品内孔φ400MM 成品外径φ750-1000MM，注：1.成品表面不允许有擦划伤 顶压伤 刀印 油污 用气象包装纸包装 2.成品按顺时针摆放，每一片用3*3MM的木条隔开 、单托上下两片内外圈加纸护角。厚度公差+/-0.01mm，宽度公差+/-0.13mm | 1 |  | 是 | 是 | 339 | 2
分剪 | JL0024030044-221/4 | JL0024030044-221 | 东方分剪6# | 合格 | 合格品 | 乙 | 张建勇 | 255.27 | 235 | 0.9206 | 0 | 0.203 | 79.5 | 1：排刀规格 79.5MM*7C 海金杜门 SPCC-Ni 镍层：外1.9um /内 1.27um 2:成品内孔φ400MM 成品外径φ750-1000MM，注：1.成品表面不允许有擦划伤 顶压伤 刀印 油污 用气象包装纸包装 2.成品按顺时针摆放，每一片用3*3MM的木条隔开 、单托上下两片内外圈加纸护角。厚度公差+/-0.01mm，宽度公差+/-0.13mm |  | 20600001 | 镍钝化卷半成品 | 0.203-SPCC | 31320012 | 镍钝化分切带 | 0.203-SPCC |  | 10 | MO001529 | MO001529-002-04 | FJ001 | 分剪模板 | 1788 | 2024-07-12 | 2024-07-12 | 3 | 2024-07-12 21:11:24 | 2024-07-13 02:08:32 | 江苏东方九天新能源材料有限公司 |  | 张建勇 |  | 1 | 0.203 | 0 | 79.5 | 1 | JL0024030044-221/4 | 1：排刀规格 79.5MM*7C 海金杜门 SPCC-Ni 镍层：外1.9um /内 1.27um 2:成品内孔φ400MM 成品外径φ750-1000MM，注：1.成品表面不允许有擦划伤 顶压伤 刀印 油污 用气象包装纸包装 2.成品按顺时针摆放，每一片用3*3MM的木条隔开 、单托上下两片内外圈加纸护角。厚度公差+/-0.01mm，宽度公差+/-0.13mm | 1 |  | 是 | 是 | 339 | 2
分剪 | JL0024030044-221/3 | JL0024030044-221 | 东方分剪6# | 合格 | 合格品 | 乙 | 张建勇 | 256.35 | 236 | 0.9206 | 0 | 0.203 | 79.5 | 1：排刀规格 79.5MM*7C 海金杜门 SPCC-Ni 镍层：外1.9um /内 1.27um 2:成品内孔φ400MM 成品外径φ750-1000MM，注：1.成品表面不允许有擦划伤 顶压伤 刀印 油污 用气象包装纸包装 2.成品按顺时针摆放，每一片用3*3MM的木条隔开 、单托上下两片内外圈加纸护角。厚度公差+/-0.01mm，宽度公差+/-0.13mm |  | 20600001 | 镍钝化卷半成品 | 0.203-SPCC | 31320012 | 镍钝化分切带 | 0.203-SPCC |  | 10 | MO001529 | MO001529-002-03 | FJ001 | 分剪模板 | 1788 | 2024-07-12 | 2024-07-12 | 3 | 2024-07-12 21:11:24 | 2024-07-13 02:08:32 | 江苏东方九天新能源材料有限公司 |  | 张建勇 |  | 1 | 0.203 | 0 | 79.5 | 1 | JL0024030044-221/3 | 1：排刀规格 79.5MM*7C 海金杜门 SPCC-Ni 镍层：外1.9um /内 1.27um 2:成品内孔φ400MM 成品外径φ750-1000MM，注：1.成品表面不允许有擦划伤 顶压伤 刀印 油污 用气象包装纸包装 2.成品按顺时针摆放，每一片用3*3MM的木条隔开 、单托上下两片内外圈加纸护角。厚度公差+/-0.01mm，宽度公差+/-0.13mm | 1 |  | 是 | 是 | 339 | 2
分剪 | JL0024030044-221/2 | JL0024030044-221 | 东方分剪6# | 合格 | 合格品 | 乙 | 张建勇 | 256.35 | 236 | 0.9206 | 0 | 0.203 | 79.5 | 1：排刀规格 79.5MM*7C 海金杜门 SPCC-Ni 镍层：外1.9um /内 1.27um 2:成品内孔φ400MM 成品外径φ750-1000MM，注：1.成品表面不允许有擦划伤 顶压伤 刀印 油污 用气象包装纸包装 2.成品按顺时针摆放，每一片用3*3MM的木条隔开 、单托上下两片内外圈加纸护角。厚度公差+/-0.01mm，宽度公差+/-0.13mm |  | 20600001 | 镍钝化卷半成品 | 0.203-SPCC | 31320012 | 镍钝化分切带 | 0.203-SPCC |  | 10 | MO001529 | MO001529-002-02 | FJ001 | 分剪模板 | 1788 | 2024-07-12 | 2024-07-12 | 3 | 2024-07-12 21:11:24 | 2024-07-13 02:08:32 | 江苏东方九天新能源材料有限公司 |  | 张建勇 |  | 1 | 0.203 | 0 | 79.5 | 1 | JL0024030044-221/2 | 1：排刀规格 79.5MM*7C 海金杜门 SPCC-Ni 镍层：外1.9um /内 1.27um 2:成品内孔φ400MM 成品外径φ750-1000MM，注：1.成品表面不允许有擦划伤 顶压伤 刀印 油污 用气象包装纸包装 2.成品按顺时针摆放，每一片用3*3MM的木条隔开 、单托上下两片内外圈加纸护角。厚度公差+/-0.01mm，宽度公差+/-0.13mm | 1 |  | 是 | 是 | 339 | 2
分剪 | JL0024030044-221/1 | JL0024030044-221 | 东方分剪6# | 合格 | 合格品 | 乙 | 张建勇 | 256.35 | 236 | 0.9206 | 0 | 0.203 | 79.5 | 1：排刀规格 79.5MM*7C 海金杜门 SPCC-Ni 镍层：外1.9um /内 1.27um 2:成品内孔φ400MM 成品外径φ750-1000MM，注：1.成品表面不允许有擦划伤 顶压伤 刀印 油污 用气象包装纸包装 2.成品按顺时针摆放，每一片用3*3MM的木条隔开 、单托上下两片内外圈加纸护角。厚度公差+/-0.01mm，宽度公差+/-0.13mm |  | 20600001 | 镍钝化卷半成品 | 0.203-SPCC | 31320012 | 镍钝化分切带 | 0.203-SPCC |  | 10 | MO001529 | MO001529-002-01 | FJ001 | 分剪模板 | 1788 | 2024-07-12 | 2024-07-12 | 3 | 2024-07-12 21:11:24 | 2024-07-13 02:08:32 | 江苏东方九天新能源材料有限公司 |  | 张建勇 |  | 1 | 0.203 | 0 | 79.5 | 1 | JL0024030044-221/1 | 1：排刀规格 79.5MM*7C 海金杜门 SPCC-Ni 镍层：外1.9um /内 1.27um 2:成品内孔φ400MM 成品外径φ750-1000MM，注：1.成品表面不允许有擦划伤 顶压伤 刀印 油污 用气象包装纸包装 2.成品按顺时针摆放，每一片用3*3MM的木条隔开 、单托上下两片内外圈加纸护角。厚度公差+/-0.01mm，宽度公差+/-0.13mm | 1 |  | 是 | 是 | 339 | 2
最终脱脂 | JG12240602592 | JG1224060259 | 东方950脱脂1# | 合格 | 合格品 | 乙 | 何晓健,张东兵 | 5600 | 5600 | 1 | 9850 | 0.1 | 760 | 脱脂（950-1） |  | 20100142 | 轧硬 | 0.4*760-SPCC | 30210015 | 光亮卷 | 0.1-SPCC |  | 40 | MO000947 | MO000947-016-02 | KSFW001 | 东方小品种钢前处理 0.67（昆山富维 厚度公差：0.660-0.670mm,光泽度大于150GU（横向、纵向），粗糙度：Ra0.2-0.45um.硬度：HV80-110） | 13075 | 2024-06-25 | 2024-07-05 | 2 | 2024-07-13 02:04:13 | 2024-07-13 02:05:52 | 江苏东方九天新能源材料有限公司 |  | 何晓健 |  | 1 | 0.1 | 9850 | 760 | 1 | JG12240602592 | 轧0.1，米数控制在22200-22300米，脱脂分一包9200米。 |  |  |  |  | 2686 | 16
最终脱脂 | JG12240602591 | JG1224060259 | 东方950脱脂1# | 合格 | 合格品 | 乙 | 何晓健,张东兵 | 7055 | 7055 | 1 | 12400 | 0.1 | 760 | 脱脂（950-1） |  | 20100142 | 轧硬 | 0.4*760-SPCC | 30210015 | 光亮卷 | 0.1-SPCC |  | 40 | MO000947 | MO000947-016-01 | KSFW001 | 东方小品种钢前处理 0.67（昆山富维 厚度公差：0.660-0.670mm,光泽度大于150GU（横向、纵向），粗糙度：Ra0.2-0.45um.硬度：HV80-110） | 13075 | 2024-06-25 | 2024-07-05 | 2 | 2024-07-13 02:04:13 | 2024-07-13 02:05:52 | 江苏东方九天新能源材料有限公司 |  | 何晓健 |  | 1 | 0.1 | 12400 | 760 | 1 | JG12240602591 | 轧0.1，米数控制在22200-22300米，脱脂分一包9200米。 |  |  |  |  | 2686 | 16
最终平整 | JG122406023323 | JG1224060233 | 东方850平整 | 其他入库 | 协议品 | 乙 | 鞠承,姚学禹 | 620 | 620 | 1 | 1010 | 0.1 | 760 | 平整 | 松包打皱，短带（协议品） | 20100142 | 轧硬 | 0.4*760-SPCC | 30210015 | 光亮卷 | 0.1-SPCC |  | 60 | MO000945 | MO000945-017-02-03 | KSFW001 | 东方小品种钢前处理 0.67（昆山富维 厚度公差：0.660-0.670mm,光泽度大于150GU（横向、纵向），粗糙度：Ra0.2-0.45um.硬度：HV80-110） | 13500 | 2024-06-25 | 2024-07-05 | 2 | 2024-07-13 02:01:11 | 2024-07-13 02:05:40 | 江苏东方九天新能源材料有限公司 |  | 鞠承 |  | 1 | 0.1 | 1010 | 760 | 1 | JG122406023323 | 轧0.1，米数控制在23100-23200米，脱脂分一包10400米。 | 1 | D短带(来料松包打皱) | 是 | 是 | 3481 | 17
最终平整 | JG122406023322 | JG1224060233 | 东方850平整 | 其他入库 | 协议品 | 乙 | 鞠承,姚学禹 | 1200 | 1200 | 1 | 2060 | 0.1 | 760 | 平整 | 松包打皱，短带（协议品） | 20100142 | 轧硬 | 0.4*760-SPCC | 30210015 | 光亮卷 | 0.1-SPCC |  | 60 | MO000945 | MO000945-017-02-02 | KSFW001 | 东方小品种钢前处理 0.67（昆山富维 厚度公差：0.660-0.670mm,光泽度大于150GU（横向、纵向），粗糙度：Ra0.2-0.45um.硬度：HV80-110） | 13500 | 2024-06-25 | 2024-07-05 | 2 | 2024-07-13 02:01:11 | 2024-07-13 02:05:39 | 江苏东方九天新能源材料有限公司 |  | 鞠承 |  | 1 | 0.1 | 2060 | 760 | 1 | JG122406023322 | 轧0.1，米数控制在23100-23200米，脱脂分一包10400米。 | 1 |  | 是 | 是 | 3481 | 17
最终平整 | JG122406023321 | JG1224060233 | 东方850平整 | 合格 | 让步接收 | 乙 | 鞠承,姚学禹 | 2500 | 2500 | 1 | 4330 | 0.1 | 760 | 平整 | 2873米传侧18cm处孔洞（0.212mm2） | 20100142 | 轧硬 | 0.4*760-SPCC | 30210015 | 光亮卷 | 0.1-SPCC |  | 60 | MO000945 | MO000945-017-02-01 | KSFW001 | 东方小品种钢前处理 0.67（昆山富维 厚度公差：0.660-0.670mm,光泽度大于150GU（横向、纵向），粗糙度：Ra0.2-0.45um.硬度：HV80-110） | 13500 | 2024-06-25 | 2024-07-05 | 2 | 2024-07-13 02:01:11 | 2024-07-13 02:05:39 | 江苏东方九天新能源材料有限公司 |  | 鞠承 |  | 1 | 0.1 | 4330 | 760 | 1 | JG122406023321 | 轧0.1，米数控制在23100-23200米，脱脂分一包10400米。 | 1 | K孔洞(2873米传18CM0.212) | 是 | 是 | 3481 | 17
铬钝化 | JG122405516522 | JG12240551652 | 东方铬钝化950 | 合格 | 合格品 | 甲 | 夏亚军 | 2799 | 2799 | 1 | 4910 | 0.1 | 760 | / |  | 30210015 | 光亮卷 | 0.1-SPCC | 30110014 | 铬钝化卷 | 0.1-SPCC |  | 10 | MO001462 | MO001462-016-02 | GDH001 | 铬钝化模板 | 5690 | 2024-07-10 | 2024-07-10 | 2 | 2024-07-13 01:32:06 | 2024-07-13 01:33:04 | 江苏东方九天新能源材料有限公司 |  | 孙槐兵 |  | 1 | 0.1 | 4910 | 760 | 1 | JG122405516522 |  | 1 |  | 是 | 是 | 1 | 16
铬钝化 | JG122405516521 | JG12240551652 | 东方铬钝化950 | 合格 | 合格品 | 甲 | 夏亚军 | 2849 | 2849 | 1 | 4980 | 0.1 | 760 | / |  | 30210015 | 光亮卷 | 0.1-SPCC | 30110014 | 铬钝化卷 | 0.1-SPCC |  | 10 | MO001462 | MO001462-016-01 | GDH001 | 铬钝化模板 | 5690 | 2024-07-10 | 2024-07-10 | 2 | 2024-07-13 01:32:06 | 2024-07-13 01:33:04 | 江苏东方九天新能源材料有限公司 |  | 孙槐兵 |  | 1 | 0.1 | 4980 | 760 | 1 | JG122405516521 |  | 1 |  | 是 | 是 | 1 | 16
最终平整 | JG12240602331 | JG1224060233 | 东方850平整 | 合格 | 让步接收 | 乙 | 鞠承,姚学禹 | 3685 | 3670 | 0.9959 | 6360 | 0.1 | 760 | 平整 | 传20CM处爆辊印，5575米传侧37cm处孔洞（0.778mm2），夹纸内100米36个孔洞【退平整】 | 20100142 | 轧硬 | 0.4*760-SPCC | 30210015 | 光亮卷 | 0.1-SPCC |  | 60 | MO000945 | MO000945-017-01 | KSFW001 | 东方小品种钢前处理 0.67（昆山富维 厚度公差：0.660-0.670mm,光泽度大于150GU（横向、纵向），粗糙度：Ra0.2-0.45um.硬度：HV80-110） | 13500 | 2024-06-25 | 2024-07-05 | 2 | 2024-07-13 00:29:42 | 2024-07-13 00:32:39 | 江苏东方九天新能源材料有限公司 | 193097 | 鞠承 |  |  | 0.1 | 6350 | 760 | 1 | JG12240602331 | 轧0.1，米数控制在23100-23200米，脱脂分一包10400米。 | 1 | T停机斑(50米处),B爆辊印(来料传20CM处),K孔洞(5575米传37CM0.778/夹纸内100米36个孔洞【退平整】) | 是 | 是 | 3481 | 17
最终冷轧 | JG1224060139 | JG1224060139 | 东方850轧机 | 合格 | 合格品 | 乙 | 肖勋民 | 13275 | 13220 | 0.9959 | 22668 | 0.1 | 760 | 850轧机普光辊(Ra0.4-0.6μm)轧制0.1mm(0.4-0.25-0.15-0.115-0.1) |  | 20100142 | 轧硬 | 0.4*760-SPCC | 30210015 | 光亮卷 | 0.1-SPCC |  | 30 | MO000946 | MO000946-003 | KSFW001 | 东方小品种钢前处理 0.67（昆山富维 厚度公差：0.660-0.670mm,光泽度大于150GU（横向、纵向），粗糙度：Ra0.2-0.45um.硬度：HV80-110） | 13315 | 2024-06-25 | 2024-07-05 | 2 | 2024-07-13 00:28:49 | 2024-07-13 00:29:54 | 江苏东方九天新能源材料有限公司 | 193121 | 肖勋民 |  |  | 0.4 | 5640 | 760 | 1 | JG1224060139 | 轧0.1，米数控制在22500-22600米，脱脂分一包9200米。 |  |  | 否 | 否 | 2636 | 3
最终脱脂 | DL1224060012 | DL1224060012 | 东方950脱脂1# | 合格 | 合格品 | 乙 | 何晓健,张东兵 | 5740 | 5565 | 0.9695 | 1950 | 0.65 | 565 | 昆山富维：脱脂（单位张力4.0）、转退火 |  | 20100125 | 轧硬 | 1.2*565-SPCC | 31010065 | 小品种钢卷 | 0.65-SPCC |  | 30 | MO001252 | MO001252-001 | XPZG001 | 小品种钢前处理模板 | 5720 | 2024-07-05 | 2024-07-15 | 2 | 2024-07-13 00:16:56 | 2024-07-13 00:17:26 | 江苏东方九天新能源材料有限公司 | 207370 | 何晓健 |  |  | 0.65 | 1980 | 565 | 1 | DL1224060012 | 昆山富维（0.65*565）厚度公差：+/-0.005mm，HV80-110,粗糙度0.65-1.0um,卷重2-3吨,取A4纸贴打包后贴外面 |  |  | 否 | 否 | 1816 | 1
分剪 | DL0024055107-21/7 | DL0024055107-21 | 东方分剪6# | 合格 | 合格品 | 乙 | 张建勇 | 276.3 | 245 | 0.8867 | 0 | 0.203 | 79.5 | 1：排刀规格 79.5MM*7C 海金杜门 SPCC-Ni 镍层：外1.9um /内 1.27um 2:成品内孔φ400MM 成品外径φ750-1000MM，注：1.成品表面不允许有擦划伤 顶压伤 刀印 油污 用气象包装纸包装 2.成品按顺时针摆放，每一片用3*3MM的木条隔开 、单托上下两片内外圈加纸护角。厚度公差+/-0.01mm，宽度公差+/-0.13mm |  | 20600001 | 镍钝化卷半成品 | 0.203-SPCC | 31320012 | 镍钝化分切带 | 0.203-SPCC |  | 10 | MO001529 | MO001529-009-07 | FJ001 | 分剪模板 | 1924 | 2024-07-12 | 2024-07-12 | 3 | 2024-07-12 21:11:35 | 2024-07-13 00:13:55 | 江苏东方九天新能源材料有限公司 |  | 张建勇 |  | 1 | 0.203 | 0 | 79.5 | 1 | DL0024055107-21/7 | 1：排刀规格 79.5MM*7C 海金杜门 SPCC-Ni 镍层：外1.9um /内 1.27um 2:成品内孔φ400MM 成品外径φ750-1000MM，注：1.成品表面不允许有擦划伤 顶压伤 刀印 油污 用气象包装纸包装 2.成品按顺时针摆放，每一片用3*3MM的木条隔开 、单托上下两片内外圈加纸护角。厚度公差+/-0.01mm，宽度公差+/-0.13mm | 1 |  | 是 | 是 | 208 | 9
分剪 | DL0024055107-21/6 | DL0024055107-21 | 东方分剪6# | 合格 | 合格品 | 乙 | 张建勇 | 276.3 | 245 | 0.8867 | 0 | 0.203 | 79.5 | 1：排刀规格 79.5MM*7C 海金杜门 SPCC-Ni 镍层：外1.9um /内 1.27um 2:成品内孔φ400MM 成品外径φ750-1000MM，注：1.成品表面不允许有擦划伤 顶压伤 刀印 油污 用气象包装纸包装 2.成品按顺时针摆放，每一片用3*3MM的木条隔开 、单托上下两片内外圈加纸护角。厚度公差+/-0.01mm，宽度公差+/-0.13mm |  | 20600001 | 镍钝化卷半成品 | 0.203-SPCC | 31320012 | 镍钝化分切带 | 0.203-SPCC |  | 10 | MO001529 | MO001529-009-06 | FJ001 | 分剪模板 | 1924 | 2024-07-12 | 2024-07-12 | 3 | 2024-07-12 21:11:35 | 2024-07-13 00:13:55 | 江苏东方九天新能源材料有限公司 |  | 张建勇 |  | 1 | 0.203 | 0 | 79.5 | 1 | DL0024055107-21/6 | 1：排刀规格 79.5MM*7C 海金杜门 SPCC-Ni 镍层：外1.9um /内 1.27um 2:成品内孔φ400MM 成品外径φ750-1000MM，注：1.成品表面不允许有擦划伤 顶压伤 刀印 油污 用气象包装纸包装 2.成品按顺时针摆放，每一片用3*3MM的木条隔开 、单托上下两片内外圈加纸护角。厚度公差+/-0.01mm，宽度公差+/-0.13mm | 1 |  | 是 | 是 | 208 | 9
分剪 | DL0024055107-21/5 | DL0024055107-21 | 东方分剪6# | 合格 | 合格品 | 乙 | 张建勇 | 276.3 | 245 | 0.8867 | 0 | 0.203 | 79.5 | 1：排刀规格 79.5MM*7C 海金杜门 SPCC-Ni 镍层：外1.9um /内 1.27um 2:成品内孔φ400MM 成品外径φ750-1000MM，注：1.成品表面不允许有擦划伤 顶压伤 刀印 油污 用气象包装纸包装 2.成品按顺时针摆放，每一片用3*3MM的木条隔开 、单托上下两片内外圈加纸护角。厚度公差+/-0.01mm，宽度公差+/-0.13mm |  | 20600001 | 镍钝化卷半成品 | 0.203-SPCC | 31320012 | 镍钝化分切带 | 0.203-SPCC |  | 10 | MO001529 | MO001529-009-05 | FJ001 | 分剪模板 | 1924 | 2024-07-12 | 2024-07-12 | 3 | 2024-07-12 21:11:35 | 2024-07-13 00:13:55 | 江苏东方九天新能源材料有限公司 |  | 张建勇 |  | 1 | 0.203 | 0 | 79.5 | 1 | DL0024055107-21/5 | 1：排刀规格 79.5MM*7C 海金杜门 SPCC-Ni 镍层：外1.9um /内 1.27um 2:成品内孔φ400MM 成品外径φ750-1000MM，注：1.成品表面不允许有擦划伤 顶压伤 刀印 油污 用气象包装纸包装 2.成品按顺时针摆放，每一片用3*3MM的木条隔开 、单托上下两片内外圈加纸护角。厚度公差+/-0.01mm，宽度公差+/-0.13mm | 1 |  | 是 | 是 | 208 | 9
分剪 | DL0024055107-21/4 | DL0024055107-21 | 东方分剪6# | 合格 | 合格品 | 乙 | 张建勇 | 275.17 | 244 | 0.8867 | 0 | 0.203 | 79.5 | 1：排刀规格 79.5MM*7C 海金杜门 SPCC-Ni 镍层：外1.9um /内 1.27um 2:成品内孔φ400MM 成品外径φ750-1000MM，注：1.成品表面不允许有擦划伤 顶压伤 刀印 油污 用气象包装纸包装 2.成品按顺时针摆放，每一片用3*3MM的木条隔开 、单托上下两片内外圈加纸护角。厚度公差+/-0.01mm，宽度公差+/-0.13mm |  | 20600001 | 镍钝化卷半成品 | 0.203-SPCC | 31320012 | 镍钝化分切带 | 0.203-SPCC |  | 10 | MO001529 | MO001529-009-04 | FJ001 | 分剪模板 | 1924 | 2024-07-12 | 2024-07-12 | 3 | 2024-07-12 21:11:35 | 2024-07-13 00:13:55 | 江苏东方九天新能源材料有限公司 |  | 张建勇 |  | 1 | 0.203 | 0 | 79.5 | 1 | DL0024055107-21/4 | 1：排刀规格 79.5MM*7C 海金杜门 SPCC-Ni 镍层：外1.9um /内 1.27um 2:成品内孔φ400MM 成品外径φ750-1000MM，注：1.成品表面不允许有擦划伤 顶压伤 刀印 油污 用气象包装纸包装 2.成品按顺时针摆放，每一片用3*3MM的木条隔开 、单托上下两片内外圈加纸护角。厚度公差+/-0.01mm，宽度公差+/-0.13mm | 1 |  | 是 | 是 | 208 | 9
分剪 | DL0024055107-21/3 | DL0024055107-21 | 东方分剪6# | 合格 | 合格品 | 乙 | 张建勇 | 275.17 | 244 | 0.8867 | 0 | 0.203 | 79.5 | 1：排刀规格 79.5MM*7C 海金杜门 SPCC-Ni 镍层：外1.9um /内 1.27um 2:成品内孔φ400MM 成品外径φ750-1000MM，注：1.成品表面不允许有擦划伤 顶压伤 刀印 油污 用气象包装纸包装 2.成品按顺时针摆放，每一片用3*3MM的木条隔开 、单托上下两片内外圈加纸护角。厚度公差+/-0.01mm，宽度公差+/-0.13mm |  | 20600001 | 镍钝化卷半成品 | 0.203-SPCC | 31320012 | 镍钝化分切带 | 0.203-SPCC |  | 10 | MO001529 | MO001529-009-03 | FJ001 | 分剪模板 | 1924 | 2024-07-12 | 2024-07-12 | 3 | 2024-07-12 21:11:35 | 2024-07-13 00:13:54 | 江苏东方九天新能源材料有限公司 |  | 张建勇 |  | 1 | 0.203 | 0 | 79.5 | 1 | DL0024055107-21/3 | 1：排刀规格 79.5MM*7C 海金杜门 SPCC-Ni 镍层：外1.9um /内 1.27um 2:成品内孔φ400MM 成品外径φ750-1000MM，注：1.成品表面不允许有擦划伤 顶压伤 刀印 油污 用气象包装纸包装 2.成品按顺时针摆放，每一片用3*3MM的木条隔开 、单托上下两片内外圈加纸护角。厚度公差+/-0.01mm，宽度公差+/-0.13mm | 1 |  | 是 | 是 | 208 | 9
分剪 | DL0024055107-21/2 | DL0024055107-21 | 东方分剪6# | 合格 | 合格品 | 乙 | 张建勇 | 274.05 | 243 | 0.8867 | 0 | 0.203 | 79.5 | 1：排刀规格 79.5MM*7C 海金杜门 SPCC-Ni 镍层：外1.9um /内 1.27um 2:成品内孔φ400MM 成品外径φ750-1000MM，注：1.成品表面不允许有擦划伤 顶压伤 刀印 油污 用气象包装纸包装 2.成品按顺时针摆放，每一片用3*3MM的木条隔开 、单托上下两片内外圈加纸护角。厚度公差+/-0.01mm，宽度公差+/-0.13mm |  | 20600001 | 镍钝化卷半成品 | 0.203-SPCC | 31320012 | 镍钝化分切带 | 0.203-SPCC |  | 10 | MO001529 | MO001529-009-02 | FJ001 | 分剪模板 | 1924 | 2024-07-12 | 2024-07-12 | 3 | 2024-07-12 21:11:35 | 2024-07-13 00:13:54 | 江苏东方九天新能源材料有限公司 |  | 张建勇 |  | 1 | 0.203 | 0 | 79.5 | 1 | DL0024055107-21/2 | 1：排刀规格 79.5MM*7C 海金杜门 SPCC-Ni 镍层：外1.9um /内 1.27um 2:成品内孔φ400MM 成品外径φ750-1000MM，注：1.成品表面不允许有擦划伤 顶压伤 刀印 油污 用气象包装纸包装 2.成品按顺时针摆放，每一片用3*3MM的木条隔开 、单托上下两片内外圈加纸护角。厚度公差+/-0.01mm，宽度公差+/-0.13mm | 1 |  | 是 | 是 | 208 | 9
分剪 | DL0024055107-21/1 | DL0024055107-21 | 东方分剪6# | 合格 | 合格品 | 乙 | 张建勇 | 270.66 | 240 | 0.8867 | 0 | 0.203 | 79.5 | 1：排刀规格 79.5MM*7C 海金杜门 SPCC-Ni 镍层：外1.9um /内 1.27um 2:成品内孔φ400MM 成品外径φ750-1000MM，注：1.成品表面不允许有擦划伤 顶压伤 刀印 油污 用气象包装纸包装 2.成品按顺时针摆放，每一片用3*3MM的木条隔开 、单托上下两片内外圈加纸护角。厚度公差+/-0.01mm，宽度公差+/-0.13mm |  | 20600001 | 镍钝化卷半成品 | 0.203-SPCC | 31320012 | 镍钝化分切带 | 0.203-SPCC |  | 10 | MO001529 | MO001529-009-01 | FJ001 | 分剪模板 | 1924 | 2024-07-12 | 2024-07-12 | 3 | 2024-07-12 21:11:35 | 2024-07-13 00:13:54 | 江苏东方九天新能源材料有限公司 |  | 张建勇 |  | 1 | 0.203 | 0 | 79.5 | 1 | DL0024055107-21/1 | 1：排刀规格 79.5MM*7C 海金杜门 SPCC-Ni 镍层：外1.9um /内 1.27um 2:成品内孔φ400MM 成品外径φ750-1000MM，注：1.成品表面不允许有擦划伤 顶压伤 刀印 油污 用气象包装纸包装 2.成品按顺时针摆放，每一片用3*3MM的木条隔开 、单托上下两片内外圈加纸护角。厚度公差+/-0.01mm，宽度公差+/-0.13mm | 1 |  | 是 | 是 | 208 | 9
最终脱脂 | JG12240602402 | JG1224060240 | 东方950脱脂1# | 合格 | 合格品 | 乙 | 何晓健 | 5930 | 5930 | 1 | 10250 | 0.1 | 760 | 脱脂（950-1） |  | 20100142 | 轧硬 | 0.4*760-SPCC | 30210015 | 光亮卷 | 0.1-SPCC |  | 40 | MO000945 | MO000945-028-02 | KSFW001 | 东方小品种钢前处理 0.67（昆山富维 厚度公差：0.660-0.670mm,光泽度大于150GU（横向、纵向），粗糙度：Ra0.2-0.45um.硬度：HV80-110） | 13580 | 2024-06-25 | 2024-07-05 | 2 | 2024-07-12 23:41:31 | 2024-07-12 23:42:27 | 江苏东方九天新能源材料有限公司 |  | 何晓健 |  | 1 | 0.1 | 10250 | 760 | 1 | JG12240602402 | 轧0.1，米数控制在23100-23200米，脱脂分一包10400米。 |  |  |  |  | 4741 | 28
最终脱脂 | JG12240602401 | JG1224060240 | 东方950脱脂1# | 合格 | 合格品 | 乙 | 何晓健 | 7515 | 7515 | 1 | 13000 | 0.1 | 760 | 脱脂（950-1） |  | 20100142 | 轧硬 | 0.4*760-SPCC | 30210015 | 光亮卷 | 0.1-SPCC |  | 40 | MO000945 | MO000945-028-01 | KSFW001 | 东方小品种钢前处理 0.67（昆山富维 厚度公差：0.660-0.670mm,光泽度大于150GU（横向、纵向），粗糙度：Ra0.2-0.45um.硬度：HV80-110） | 13580 | 2024-06-25 | 2024-07-05 | 2 | 2024-07-12 23:41:31 | 2024-07-12 23:42:27 | 江苏东方九天新能源材料有限公司 |  | 何晓健 |  | 1 | 0.1 | 13000 | 760 | 1 | JG12240602401 | 轧0.1，米数控制在23100-23200米，脱脂分一包10400米。 |  |  |  |  | 4741 | 28
铬钝化 | JG122405512513 | JG12240551251 | 东方铬钝化950 | 合格 | 合格品 | 甲 | 夏亚军 | 2415 | 2415 | 1 | 4120 | 0.1 | 760 | / |  | 30210015 | 光亮卷 | 0.1-SPCC | 30110014 | 铬钝化卷 | 0.1-SPCC |  | 10 | MO001462 | MO001462-005-03 | GDH001 | 铬钝化模板 | 7580 | 2024-07-10 | 2024-07-10 | 2 | 2024-07-12 23:24:29 | 2024-07-12 23:27:53 | 江苏东方九天新能源材料有限公司 |  | 孙槐兵 |  | 1 | 0.1 | 4120 | 760 | 1 | JG122405512513 |  | 1 |  | 是 | 是 | 4 | 5
铬钝化 | JG122405512512 | JG12240551251 | 东方铬钝化950 | 合格 | 让步接收 | 甲 | 夏亚军 | 2525 | 2525 | 1 | 4300 | 0.1 | 760 | / | 2520米2个孔洞 横向188.8-189mm(大小0.62、0.53mm2) | 30210015 | 光亮卷 | 0.1-SPCC | 30110014 | 铬钝化卷 | 0.1-SPCC |  | 10 | MO001462 | MO001462-005-02 | GDH001 | 铬钝化模板 | 7580 | 2024-07-10 | 2024-07-10 | 2 | 2024-07-12 23:24:29 | 2024-07-12 23:27:53 | 江苏东方九天新能源材料有限公司 |  | 孙槐兵 |  | 1 | 0.1 | 4300 | 760 | 1 | JG122405512512 |  | 1 | S色差(色差 2520米2个孔洞 横向188.8-189.0 大小0.62-0.53) | 是 | 是 | 4 | 5
铬钝化 | JG122405512511 | JG12240551251 | 东方铬钝化950 | 合格 | 合格品 | 甲 | 夏亚军 | 2523 | 2523 | 1 | 4300 | 0.1 | 760 | / |  | 30210015 | 光亮卷 | 0.1-SPCC | 30110014 | 铬钝化卷 | 0.1-SPCC |  | 10 | MO001462 | MO001462-005-01 | GDH001 | 铬钝化模板 | 7580 | 2024-07-10 | 2024-07-10 | 2 | 2024-07-12 23:24:29 | 2024-07-12 23:27:53 | 江苏东方九天新能源材料有限公司 |  | 孙槐兵 |  | 1 | 0.1 | 4300 | 760 | 1 | JG122405512511 |  | 1 |  | 是 | 是 | 4 | 5
分剪 | DL0024055107-11/7 | DL0024055107-11 | 东方分剪5# | 合格 | 合格品 | 乙 | 张建勇 | 275.52 | 254 | 0.9219 | 0 | 0.203 | 79.5 | 1：排刀规格 79.5MM*7C 海金杜门 SPCC-Ni 镍层：外1.9um /内 1.27um 2:成品内孔φ400MM 成品外径φ750-1000MM，注：1.成品表面不允许有擦划伤 顶压伤 刀印 油污 用气象包装纸包装 2.成品按顺时针摆放，每一片用3*3MM的木条隔开 、单托上下两片内外圈加纸护角。厚度公差+/-0.01mm，宽度公差+/-0.13mm |  | 20600001 | 镍钝化卷半成品 | 0.203-SPCC | 31320012 | 镍钝化分切带 | 0.203-SPCC |  | 10 | MO001529 | MO001529-001-07 | FJ001 | 分剪模板 | 1920 | 2024-07-12 | 2024-07-12 | 3 | 2024-07-12 21:10:41 | 2024-07-12 22:49:14 | 江苏东方九天新能源材料有限公司 |  | 张建勇 |  | 1 | 0.203 | 0 | 79.5 | 1 | DL0024055107-11/7 | 1：排刀规格 79.5MM*7C 海金杜门 SPCC-Ni 镍层：外1.9um /内 1.27um 2:成品内孔φ400MM 成品外径φ750-1000MM，注：1.成品表面不允许有擦划伤 顶压伤 刀印 油污 用气象包装纸包装 2.成品按顺时针摆放，每一片用3*3MM的木条隔开 、单托上下两片内外圈加纸护角。厚度公差+/-0.01mm，宽度公差+/-0.13mm | 1 |  | 是 | 是 | 113 | 1
分剪 | DL0024055107-11/6 | DL0024055107-11 | 东方分剪5# | 合格 | 合格品 | 乙 | 张建勇 | 276.61 | 255 | 0.9219 | 0 | 0.203 | 79.5 | 1：排刀规格 79.5MM*7C 海金杜门 SPCC-Ni 镍层：外1.9um /内 1.27um 2:成品内孔φ400MM 成品外径φ750-1000MM，注：1.成品表面不允许有擦划伤 顶压伤 刀印 油污 用气象包装纸包装 2.成品按顺时针摆放，每一片用3*3MM的木条隔开 、单托上下两片内外圈加纸护角。厚度公差+/-0.01mm，宽度公差+/-0.13mm |  | 20600001 | 镍钝化卷半成品 | 0.203-SPCC | 31320012 | 镍钝化分切带 | 0.203-SPCC |  | 10 | MO001529 | MO001529-001-06 | FJ001 | 分剪模板 | 1920 | 2024-07-12 | 2024-07-12 | 3 | 2024-07-12 21:10:41 | 2024-07-12 22:49:14 | 江苏东方九天新能源材料有限公司 |  | 张建勇 |  | 1 | 0.203 | 0 | 79.5 | 1 | DL0024055107-11/6 | 1：排刀规格 79.5MM*7C 海金杜门 SPCC-Ni 镍层：外1.9um /内 1.27um 2:成品内孔φ400MM 成品外径φ750-1000MM，注：1.成品表面不允许有擦划伤 顶压伤 刀印 油污 用气象包装纸包装 2.成品按顺时针摆放，每一片用3*3MM的木条隔开 、单托上下两片内外圈加纸护角。厚度公差+/-0.01mm，宽度公差+/-0.13mm | 1 |  | 是 | 是 | 113 | 1
分剪 | DL0024055107-11/5 | DL0024055107-11 | 东方分剪5# | 合格 | 合格品 | 乙 | 张建勇 | 275.52 | 254 | 0.9219 | 0 | 0.203 | 79.5 | 1：排刀规格 79.5MM*7C 海金杜门 SPCC-Ni 镍层：外1.9um /内 1.27um 2:成品内孔φ400MM 成品外径φ750-1000MM，注：1.成品表面不允许有擦划伤 顶压伤 刀印 油污 用气象包装纸包装 2.成品按顺时针摆放，每一片用3*3MM的木条隔开 、单托上下两片内外圈加纸护角。厚度公差+/-0.01mm，宽度公差+/-0.13mm |  | 20600001 | 镍钝化卷半成品 | 0.203-SPCC | 31320012 | 镍钝化分切带 | 0.203-SPCC |  | 10 | MO001529 | MO001529-001-05 | FJ001 | 分剪模板 | 1920 | 2024-07-12 | 2024-07-12 | 3 | 2024-07-12 21:10:41 | 2024-07-12 22:49:14 | 江苏东方九天新能源材料有限公司 |  | 张建勇 |  | 1 | 0.203 | 0 | 79.5 | 1 | DL0024055107-11/5 | 1：排刀规格 79.5MM*7C 海金杜门 SPCC-Ni 镍层：外1.9um /内 1.27um 2:成品内孔φ400MM 成品外径φ750-1000MM，注：1.成品表面不允许有擦划伤 顶压伤 刀印 油污 用气象包装纸包装 2.成品按顺时针摆放，每一片用3*3MM的木条隔开 、单托上下两片内外圈加纸护角。厚度公差+/-0.01mm，宽度公差+/-0.13mm | 1 |  | 是 | 是 | 113 | 1
分剪 | DL0024055107-11/4 | DL0024055107-11 | 东方分剪5# | 合格 | 合格品 | 乙 | 张建勇 | 275.52 | 254 | 0.9219 | 0 | 0.203 | 79.5 | 1：排刀规格 79.5MM*7C 海金杜门 SPCC-Ni 镍层：外1.9um /内 1.27um 2:成品内孔φ400MM 成品外径φ750-1000MM，注：1.成品表面不允许有擦划伤 顶压伤 刀印 油污 用气象包装纸包装 2.成品按顺时针摆放，每一片用3*3MM的木条隔开 、单托上下两片内外圈加纸护角。厚度公差+/-0.01mm，宽度公差+/-0.13mm |  | 20600001 | 镍钝化卷半成品 | 0.203-SPCC | 31320012 | 镍钝化分切带 | 0.203-SPCC |  | 10 | MO001529 | MO001529-001-04 | FJ001 | 分剪模板 | 1920 | 2024-07-12 | 2024-07-12 | 3 | 2024-07-12 21:10:41 | 2024-07-12 22:49:14 | 江苏东方九天新能源材料有限公司 |  | 张建勇 |  | 1 | 0.203 | 0 | 79.5 | 1 | DL0024055107-11/4 | 1：排刀规格 79.5MM*7C 海金杜门 SPCC-Ni 镍层：外1.9um /内 1.27um 2:成品内孔φ400MM 成品外径φ750-1000MM，注：1.成品表面不允许有擦划伤 顶压伤 刀印 油污 用气象包装纸包装 2.成品按顺时针摆放，每一片用3*3MM的木条隔开 、单托上下两片内外圈加纸护角。厚度公差+/-0.01mm，宽度公差+/-0.13mm | 1 |  | 是 | 是 | 113 | 1
分剪 | DL0024055107-11/3 | DL0024055107-11 | 东方分剪5# | 合格 | 合格品 | 乙 | 张建勇 | 273.35 | 252 | 0.9219 | 0 | 0.203 | 79.5 | 1：排刀规格 79.5MM*7C 海金杜门 SPCC-Ni 镍层：外1.9um /内 1.27um 2:成品内孔φ400MM 成品外径φ750-1000MM，注：1.成品表面不允许有擦划伤 顶压伤 刀印 油污 用气象包装纸包装 2.成品按顺时针摆放，每一片用3*3MM的木条隔开 、单托上下两片内外圈加纸护角。厚度公差+/-0.01mm，宽度公差+/-0.13mm |  | 20600001 | 镍钝化卷半成品 | 0.203-SPCC | 31320012 | 镍钝化分切带 | 0.203-SPCC |  | 10 | MO001529 | MO001529-001-03 | FJ001 | 分剪模板 | 1920 | 2024-07-12 | 2024-07-12 | 3 | 2024-07-12 21:10:41 | 2024-07-12 22:49:14 | 江苏东方九天新能源材料有限公司 |  | 张建勇 |  | 1 | 0.203 | 0 | 79.5 | 1 | DL0024055107-11/3 | 1：排刀规格 79.5MM*7C 海金杜门 SPCC-Ni 镍层：外1.9um /内 1.27um 2:成品内孔φ400MM 成品外径φ750-1000MM，注：1.成品表面不允许有擦划伤 顶压伤 刀印 油污 用气象包装纸包装 2.成品按顺时针摆放，每一片用3*3MM的木条隔开 、单托上下两片内外圈加纸护角。厚度公差+/-0.01mm，宽度公差+/-0.13mm | 1 |  | 是 | 是 | 113 | 1
分剪 | DL0024055107-11/2 | DL0024055107-11 | 东方分剪5# | 合格 | 合格品 | 乙 | 张建勇 | 272.27 | 251 | 0.9219 | 0 | 0.203 | 79.5 | 1：排刀规格 79.5MM*7C 海金杜门 SPCC-Ni 镍层：外1.9um /内 1.27um 2:成品内孔φ400MM 成品外径φ750-1000MM，注：1.成品表面不允许有擦划伤 顶压伤 刀印 油污 用气象包装纸包装 2.成品按顺时针摆放，每一片用3*3MM的木条隔开 、单托上下两片内外圈加纸护角。厚度公差+/-0.01mm，宽度公差+/-0.13mm |  | 20600001 | 镍钝化卷半成品 | 0.203-SPCC | 31320012 | 镍钝化分切带 | 0.203-SPCC |  | 10 | MO001529 | MO001529-001-02 | FJ001 | 分剪模板 | 1920 | 2024-07-12 | 2024-07-12 | 3 | 2024-07-12 21:10:41 | 2024-07-12 22:49:14 | 江苏东方九天新能源材料有限公司 |  | 张建勇 |  | 1 | 0.203 | 0 | 79.5 | 1 | DL0024055107-11/2 | 1：排刀规格 79.5MM*7C 海金杜门 SPCC-Ni 镍层：外1.9um /内 1.27um 2:成品内孔φ400MM 成品外径φ750-1000MM，注：1.成品表面不允许有擦划伤 顶压伤 刀印 油污 用气象包装纸包装 2.成品按顺时针摆放，每一片用3*3MM的木条隔开 、单托上下两片内外圈加纸护角。厚度公差+/-0.01mm，宽度公差+/-0.13mm | 1 |  | 是 | 是 | 113 | 1
分剪 | DL0024055107-11/1 | DL0024055107-11 | 东方分剪5# | 合格 | 合格品 | 乙 | 张建勇 | 271.18 | 250 | 0.9219 | 0 | 0.203 | 79.5 | 1：排刀规格 79.5MM*7C 海金杜门 SPCC-Ni 镍层：外1.9um /内 1.27um 2:成品内孔φ400MM 成品外径φ750-1000MM，注：1.成品表面不允许有擦划伤 顶压伤 刀印 油污 用气象包装纸包装 2.成品按顺时针摆放，每一片用3*3MM的木条隔开 、单托上下两片内外圈加纸护角。厚度公差+/-0.01mm，宽度公差+/-0.13mm |  | 20600001 | 镍钝化卷半成品 | 0.203-SPCC | 31320012 | 镍钝化分切带 | 0.203-SPCC |  | 10 | MO001529 | MO001529-001-01 | FJ001 | 分剪模板 | 1920 | 2024-07-12 | 2024-07-12 | 3 | 2024-07-12 21:10:41 | 2024-07-12 22:49:14 | 江苏东方九天新能源材料有限公司 |  | 张建勇 |  | 1 | 0.203 | 0 | 79.5 | 1 | DL0024055107-11/1 | 1：排刀规格 79.5MM*7C 海金杜门 SPCC-Ni 镍层：外1.9um /内 1.27um 2:成品内孔φ400MM 成品外径φ750-1000MM，注：1.成品表面不允许有擦划伤 顶压伤 刀印 油污 用气象包装纸包装 2.成品按顺时针摆放，每一片用3*3MM的木条隔开 、单托上下两片内外圈加纸护角。厚度公差+/-0.01mm，宽度公差+/-0.13mm | 1 |  | 是 | 是 | 113 | 1
铬钝化 | JG122405509122 | JG12240550912 | 东方铬钝化750 | 合格 | 让步接收 | 乙 | 李志祥 | 2317 | 2317 | 1 | 4050 | 0.1 | 760 | / | 2960 、3750米各1个孔洞 横向269.3、261.8mm（ 大小0.35 、0.62mm2) | 30210015 | 光亮卷 | 0.1-SPCC | 30110014 | 铬钝化卷 | 0.1-SPCC |  | 10 | MO001366 | MO001366-009-02 | GDH001 | 铬钝化模板 | 5980 | 2024-07-08 | 2024-07-08 | 2 | 2024-07-12 21:43:07 | 2024-07-12 21:45:33 | 江苏东方九天新能源材料有限公司 |  | 陈猛 |  | 1 | 0.1 | 4050 | 760 | 1 | JG122405509122 |  | 1 | S色差(色差 2960 3750米各1个孔洞 横向269.3 261.8 大小0.35 0.62) | 是 | 是 | 3 | 9
铬钝化 | JG122405509121 | JG12240550912 | 东方铬钝化750 | 合格 | 合格品 | 乙 | 李志祥 | 3663 | 3663 | 1 | 6400 | 0.1 | 760 | / |  | 30210015 | 光亮卷 | 0.1-SPCC | 30110014 | 铬钝化卷 | 0.1-SPCC |  | 10 | MO001366 | MO001366-009-01 | GDH001 | 铬钝化模板 | 5980 | 2024-07-08 | 2024-07-08 | 2 | 2024-07-12 21:43:07 | 2024-07-12 21:45:33 | 江苏东方九天新能源材料有限公司 |  | 陈猛 |  | 1 | 0.1 | 6400 | 760 | 1 | JG122405509121 |  | 1 |  | 是 | 是 | 3 | 9
铬钝化 | JG12240550572 | JG12240550572 | 东方铬钝化950 | 合格 | 合格品 | 甲 | 夏亚军 | 5250 | 5223 | 0.9949 | 9150 | 0.1 | 760 | / | S色差(色差 黄斑 碱液斑 水锈斑) | 30210015 | 光亮卷 | 0.1-SPCC | 30110014 | 铬钝化卷 | 0.1-SPCC |  | 10 | MO001525 | MO001525-003 | GDH001 | 铬钝化模板 | 5250 | 2024-07-12 | 2024-07-12 | 3 | 2024-07-12 20:49:11 | 2024-07-12 20:50:49 | 江苏东方九天新能源材料有限公司 | 196325 | 孙槐兵 |  |  | 0.1 | 9210 | 760 | 1 | JG12240550572 |  | 1 | S色差(色差 黄斑 碱液斑 水锈斑) | 是 | 是 | 1 | 3
铬钝化 | JG122406024514 | JG122406024514 | 东方铬钝化950 | 合格 | 让步接收 | 甲 | 夏亚军 | 7480 | 7453 | 0.9964 | 13010 | 0.1 | 760 | / | 11600米1个孔洞 横向522.1mm(大小4.5mm2 ) | 30210015 | 光亮卷 | 0.1-SPCC | 30110014 | 铬钝化卷 | 0.1-SPCC |  | 10 | MO001535 | MO001535-003 | GDH001 | 铬钝化模板 | 7480 | 2024-07-12 | 2024-07-12 | 3 | 2024-07-12 20:46:12 | 2024-07-12 20:48:00 | 江苏东方九天新能源材料有限公司 | 238882 | 孙槐兵 |  |  | 0.1 | 0 | 760 | 1 | JG122406024514 |  | 1 | S色差(色差 11600米1个孔洞 横向522.1 大小4.5 条印 碱液斑) | 是 | 是 | 2 | 3
铬钝化 | JG12240551411 | JG12240551411 | 东方铬钝化950 | 合格 | 让步接收 | 甲 | 夏亚军 | 7100 | 7071 | 0.9959 | 12310 | 0.1 | 760 | / | 碱液斑 水锈斑 | 30210015 | 光亮卷 | 0.1-SPCC | 30110014 | 铬钝化卷 | 0.1-SPCC |  | 10 | MO001535 | MO001535-001 | GDH001 | 铬钝化模板 | 7100 | 2024-07-12 | 2024-07-12 | 3 | 2024-07-12 20:44:10 | 2024-07-12 20:45:24 | 江苏东方九天新能源材料有限公司 | 238880 | 孙槐兵 |  |  | 0.1 | 0 | 760 | 1 | JG12240551411 |  | 1 | S色差(色差 碱液斑 水锈斑) | 是 | 是 | 1 | 1
铬钝化 | JG122405516312 | JG12240551631 | 东方铬钝化950 | 合格 | 让步接收 | 甲 | 夏亚军 | 3703 | 3703 | 1 | 6490 | 0.1 | 760 | / | 10米1个孔洞 横向321.4 大小1.94 | 30210015 | 光亮卷 | 0.1-SPCC | 30110014 | 铬钝化卷 | 0.1-SPCC |  | 10 | MO001525 | MO001525-002-02 | GDH001 | 铬钝化模板 | 5730 | 2024-07-12 | 2024-07-12 | 3 | 2024-07-12 20:40:59 | 2024-07-12 20:42:50 | 江苏东方九天新能源材料有限公司 |  | 孙槐兵 |  | 1 | 0.1 | 6490 | 760 | 1 | JG122405516312 |  | 1 | S色差(色差 10米1个孔洞 横向321.4 大小1.94) | 是 | 是 | 3 | 2
铬钝化 | JG122405516311 | JG12240551631 | 东方铬钝化950 | 合格 | 合格品 | 甲 | 夏亚军 | 1997 | 1997 | 1 | 3500 | 0.1 | 760 | / |  | 30210015 | 光亮卷 | 0.1-SPCC | 30110014 | 铬钝化卷 | 0.1-SPCC |  | 10 | MO001525 | MO001525-002-01 | GDH001 | 铬钝化模板 | 5730 | 2024-07-12 | 2024-07-12 | 3 | 2024-07-12 20:40:59 | 2024-07-12 20:42:50 | 江苏东方九天新能源材料有限公司 |  | 孙槐兵 |  | 1 | 0.1 | 3500 | 760 | 1 | JG122405516311 |  | 1 |  | 是 | 是 | 3 | 2
铬钝化 | JG122405509413 | JG12240550941 | 东方铬钝化950 | 合格 | 让步接收 | 甲 | 韩康 | 2347 | 2347 | 1 | 4090 | 0.1 | 760 | / | 230米1个孔洞 横向30.4mm（大小2.6mm2) | 30210015 | 光亮卷 | 0.1-SPCC | 30110014 | 铬钝化卷 | 0.1-SPCC |  | 10 | MO001525 | MO001525-001-03 | GDH001 | 铬钝化模板 | 7090 | 2024-07-12 | 2024-07-12 | 3 | 2024-07-12 20:35:47 | 2024-07-12 20:40:40 | 江苏东方九天新能源材料有限公司 |  | 孙槐兵 |  | 1 | 0.1 | 4090 | 760 | 1 | JG122405509413 |  | 1 | S色差(色差 230米1个孔洞 横向30.4 大小2.6) | 是 | 是 | 6 | 1
铬钝化 | JG122405509412 | JG12240550941 | 东方铬钝化950 | 合格 | 合格品 | 甲 | 韩康 | 2357 | 2357 | 1 | 4100 | 0.1 | 760 | / |  | 30210015 | 光亮卷 | 0.1-SPCC | 30110014 | 铬钝化卷 | 0.1-SPCC |  | 10 | MO001525 | MO001525-001-02 | GDH001 | 铬钝化模板 | 7090 | 2024-07-12 | 2024-07-12 | 3 | 2024-07-12 20:35:47 | 2024-07-12 20:40:40 | 江苏东方九天新能源材料有限公司 |  | 孙槐兵 |  | 1 | 0.1 | 4100 | 760 | 1 | JG122405509412 |  | 1 |  | 是 | 是 | 6 | 1
铬钝化 | JG122405509411 | JG12240550941 | 东方铬钝化950 | 合格 | 合格品 | 甲 | 韩康 | 2357 | 2357 | 1 | 4100 | 0.1 | 760 | / |  | 30210015 | 光亮卷 | 0.1-SPCC | 30110014 | 铬钝化卷 | 0.1-SPCC |  | 10 | MO001525 | MO001525-001-01 | GDH001 | 铬钝化模板 | 7090 | 2024-07-12 | 2024-07-12 | 3 | 2024-07-12 20:35:47 | 2024-07-12 20:40:40 | 江苏东方九天新能源材料有限公司 |  | 孙槐兵 |  | 1 | 0.1 | 4100 | 760 | 1 | JG122405509411 |  | 1 |  | 是 | 是 | 6 | 1
铬钝化 | JG12240602412 | JG12240602412 | 东方铬钝化950 | 合格 | 合格品 | 乙 | 李志祥 | 5900 | 5877 | 0.9961 | 10310 | 0.1 | 760 | / |  | 30210015 | 光亮卷 | 0.1-SPCC | 30110014 | 铬钝化卷 | 0.1-SPCC |  | 10 | MO001462 | MO001462-028 | GDH001 | 铬钝化模板 | 5900 | 2024-07-10 | 2024-07-10 | 2 | 2024-07-12 19:49:15 | 2024-07-12 20:23:22 | 江苏东方九天新能源材料有限公司 | 235745 | 李志祥 |  |  | 0.1 | 0 | 760 | 1 | JG12240602412 |  | 1 | 乳化斑 辊印色差 | 是 | 是 | 34 | 28
铬钝化 | JG12240601362 | JG12240601362 | 东方铬钝化950 | 合格 | 让步接收 | 乙 | 李志祥 | 5840 | 5825 | 0.9974 | 10120 | 0.1 | 760 | / | 10030米操36mm孔洞（大小0.18mm2） | 30210015 | 光亮卷 | 0.1-SPCC | 30110014 | 铬钝化卷 | 0.1-SPCC |  | 10 | MO001462 | MO001462-018 | GDH001 | 铬钝化模板 | 5840 | 2024-07-10 | 2024-07-10 | 2 | 2024-07-12 19:48:15 | 2024-07-12 19:49:06 | 江苏东方九天新能源材料有限公司 | 235612 | 李志祥 |  |  | 0.1 | 0 | 760 | 1 | JG12240601362 |  | 1 | 色差 乳化斑 条印 辊印 10030米孔洞大小0.18操36 | 是 | 是 | 1 | 18
铬钝化 | JG12240551651 | JG12240551651 | 东方铬钝化950 | 合格 | 合格品 | 乙 | 李志祥 | 7510 | 7503 | 0.9991 | 13120 | 0.1 | 760 | / |  | 30210015 | 光亮卷 | 0.1-SPCC | 30110014 | 铬钝化卷 | 0.1-SPCC |  | 10 | MO001462 | MO001462-017 | GDH001 | 铬钝化模板 | 7510 | 2024-07-10 | 2024-07-10 | 2 | 2024-07-12 19:47:07 | 2024-07-12 19:47:34 | 江苏东方九天新能源材料有限公司 | 235611 | 李志祥 |  |  | 0.1 | 0 | 760 | 1 | JG12240551651 |  | 1 | 色差 乳化斑 条印 辊印 | 是 | 是 | 0 | 17
分剪 | DL0024055107-23/7 | DL0024055107-23 | 东方分剪6# | 合格 | 合格品 | 甲 | 秦海波 | 243.86 | 253 | 1.0375 | 0 | 0.203 | 79.5 | 1：排刀规格 79.5MM*7C 海金杜门 SPCC-Ni 镍层：外1.9um /内 1.27um 2:成品内孔φ400MM 成品外径φ750-1000MM，注：1.成品表面不允许有擦划伤 顶压伤 刀印 油污 用气象包装纸包装 2.成品按顺时针摆放，每一片用3*3MM的木条隔开 、单托上下两片内外圈加纸护角。厚度公差+/-0.01mm，宽度公差+/-0.13mm |  | 20600001 | 镍钝化卷半成品 | 0.203-SPCC | 31320012 | 镍钝化分切带 | 0.203-SPCC |  | 10 | MO001529 | MO001529-006-07 | FJ001 | 分剪模板 | 1922 | 2024-07-12 | 2024-07-12 | 3 | 2024-07-12 19:41:24 | 2024-07-12 19:42:30 | 江苏东方九天新能源材料有限公司 |  | 秦海波 |  | 1 | 0.203 | 0 | 79.5 | 1 | DL0024055107-23/7 | 1：排刀规格 79.5MM*7C 海金杜门 SPCC-Ni 镍层：外1.9um /内 1.27um 2:成品内孔φ400MM 成品外径φ750-1000MM，注：1.成品表面不允许有擦划伤 顶压伤 刀印 油污 用气象包装纸包装 2.成品按顺时针摆放，每一片用3*3MM的木条隔开 、单托上下两片内外圈加纸护角。厚度公差+/-0.01mm，宽度公差+/-0.13mm | 1 |  | 是 | 是 | 3172 | 6
分剪 | DL0024055107-23/6 | DL0024055107-23 | 东方分剪6# | 合格 | 合格品 | 甲 | 秦海波 | 243.86 | 253 | 1.0375 | 0 | 0.203 | 79.5 | 1：排刀规格 79.5MM*7C 海金杜门 SPCC-Ni 镍层：外1.9um /内 1.27um 2:成品内孔φ400MM 成品外径φ750-1000MM，注：1.成品表面不允许有擦划伤 顶压伤 刀印 油污 用气象包装纸包装 2.成品按顺时针摆放，每一片用3*3MM的木条隔开 、单托上下两片内外圈加纸护角。厚度公差+/-0.01mm，宽度公差+/-0.13mm |  | 20600001 | 镍钝化卷半成品 | 0.203-SPCC | 31320012 | 镍钝化分切带 | 0.203-SPCC |  | 10 | MO001529 | MO001529-006-06 | FJ001 | 分剪模板 | 1922 | 2024-07-12 | 2024-07-12 | 3 | 2024-07-12 19:41:24 | 2024-07-12 19:42:30 | 江苏东方九天新能源材料有限公司 |  | 秦海波 |  | 1 | 0.203 | 0 | 79.5 | 1 | DL0024055107-23/6 | 1：排刀规格 79.5MM*7C 海金杜门 SPCC-Ni 镍层：外1.9um /内 1.27um 2:成品内孔φ400MM 成品外径φ750-1000MM，注：1.成品表面不允许有擦划伤 顶压伤 刀印 油污 用气象包装纸包装 2.成品按顺时针摆放，每一片用3*3MM的木条隔开 、单托上下两片内外圈加纸护角。厚度公差+/-0.01mm，宽度公差+/-0.13mm | 1 |  | 是 | 是 | 3172 | 6
分剪 | DL0024055107-23/5 | DL0024055107-23 | 东方分剪6# | 合格 | 合格品 | 甲 | 秦海波 | 242.9 | 252 | 1.0375 | 0 | 0.203 | 79.5 | 1：排刀规格 79.5MM*7C 海金杜门 SPCC-Ni 镍层：外1.9um /内 1.27um 2:成品内孔φ400MM 成品外径φ750-1000MM，注：1.成品表面不允许有擦划伤 顶压伤 刀印 油污 用气象包装纸包装 2.成品按顺时针摆放，每一片用3*3MM的木条隔开 、单托上下两片内外圈加纸护角。厚度公差+/-0.01mm，宽度公差+/-0.13mm |  | 20600001 | 镍钝化卷半成品 | 0.203-SPCC | 31320012 | 镍钝化分切带 | 0.203-SPCC |  | 10 | MO001529 | MO001529-006-05 | FJ001 | 分剪模板 | 1922 | 2024-07-12 | 2024-07-12 | 3 | 2024-07-12 19:41:24 | 2024-07-12 19:42:30 | 江苏东方九天新能源材料有限公司 |  | 秦海波 |  | 1 | 0.203 | 0 | 79.5 | 1 | DL0024055107-23/5 | 1：排刀规格 79.5MM*7C 海金杜门 SPCC-Ni 镍层：外1.9um /内 1.27um 2:成品内孔φ400MM 成品外径φ750-1000MM，注：1.成品表面不允许有擦划伤 顶压伤 刀印 油污 用气象包装纸包装 2.成品按顺时针摆放，每一片用3*3MM的木条隔开 、单托上下两片内外圈加纸护角。厚度公差+/-0.01mm，宽度公差+/-0.13mm | 1 |  | 是 | 是 | 3172 | 6
分剪 | DL0024055107-23/4 | DL0024055107-23 | 东方分剪6# | 合格 | 协议品 | 甲 | 秦海波 | 242.9 | 252 | 1.0375 | 0 | 0.203 | 79.5 | 1：排刀规格 79.5MM*7C 海金杜门 SPCC-Ni 镍层：外1.9um /内 1.27um 2:成品内孔φ400MM 成品外径φ750-1000MM，注：1.成品表面不允许有擦划伤 顶压伤 刀印 油污 用气象包装纸包装 2.成品按顺时针摆放，每一片用3*3MM的木条隔开 、单托上下两片内外圈加纸护角。厚度公差+/-0.01mm，宽度公差+/-0.13mm | 翘边 | 20600001 | 镍钝化卷半成品 | 0.203-SPCC | 31320012 | 镍钝化分切带 | 0.203-SPCC |  | 10 | MO001529 | MO001529-006-04 | FJ001 | 分剪模板 | 1922 | 2024-07-12 | 2024-07-12 | 3 | 2024-07-12 19:41:24 | 2024-07-12 19:42:30 | 江苏东方九天新能源材料有限公司 |  | 秦海波 |  | 1 | 0.203 | 0 | 79.5 | 1 | DL0024055107-23/4 | 1：排刀规格 79.5MM*7C 海金杜门 SPCC-Ni 镍层：外1.9um /内 1.27um 2:成品内孔φ400MM 成品外径φ750-1000MM，注：1.成品表面不允许有擦划伤 顶压伤 刀印 油污 用气象包装纸包装 2.成品按顺时针摆放，每一片用3*3MM的木条隔开 、单托上下两片内外圈加纸护角。厚度公差+/-0.01mm，宽度公差+/-0.13mm | 1 |  | 是 | 是 | 3172 | 6
分剪 | DL0024055107-23/3 | DL0024055107-23 | 东方分剪6# | 合格 | 合格品 | 甲 | 秦海波 | 241.93 | 251 | 1.0375 | 0 | 0.203 | 79.5 | 1：排刀规格 79.5MM*7C 海金杜门 SPCC-Ni 镍层：外1.9um /内 1.27um 2:成品内孔φ400MM 成品外径φ750-1000MM，注：1.成品表面不允许有擦划伤 顶压伤 刀印 油污 用气象包装纸包装 2.成品按顺时针摆放，每一片用3*3MM的木条隔开 、单托上下两片内外圈加纸护角。厚度公差+/-0.01mm，宽度公差+/-0.13mm |  | 20600001 | 镍钝化卷半成品 | 0.203-SPCC | 31320012 | 镍钝化分切带 | 0.203-SPCC |  | 10 | MO001529 | MO001529-006-03 | FJ001 | 分剪模板 | 1922 | 2024-07-12 | 2024-07-12 | 3 | 2024-07-12 19:41:24 | 2024-07-12 19:42:30 | 江苏东方九天新能源材料有限公司 |  | 秦海波 |  | 1 | 0.203 | 0 | 79.5 | 1 | DL0024055107-23/3 | 1：排刀规格 79.5MM*7C 海金杜门 SPCC-Ni 镍层：外1.9um /内 1.27um 2:成品内孔φ400MM 成品外径φ750-1000MM，注：1.成品表面不允许有擦划伤 顶压伤 刀印 油污 用气象包装纸包装 2.成品按顺时针摆放，每一片用3*3MM的木条隔开 、单托上下两片内外圈加纸护角。厚度公差+/-0.01mm，宽度公差+/-0.13mm | 1 |  | 是 | 是 | 3172 | 6
分剪 | DL0024055107-23/2 | DL0024055107-23 | 东方分剪6# | 合格 | 合格品 | 甲 | 秦海波 | 241.93 | 251 | 1.0375 | 0 | 0.203 | 79.5 | 1：排刀规格 79.5MM*7C 海金杜门 SPCC-Ni 镍层：外1.9um /内 1.27um 2:成品内孔φ400MM 成品外径φ750-1000MM，注：1.成品表面不允许有擦划伤 顶压伤 刀印 油污 用气象包装纸包装 2.成品按顺时针摆放，每一片用3*3MM的木条隔开 、单托上下两片内外圈加纸护角。厚度公差+/-0.01mm，宽度公差+/-0.13mm |  | 20600001 | 镍钝化卷半成品 | 0.203-SPCC | 31320012 | 镍钝化分切带 | 0.203-SPCC |  | 10 | MO001529 | MO001529-006-02 | FJ001 | 分剪模板 | 1922 | 2024-07-12 | 2024-07-12 | 3 | 2024-07-12 19:41:24 | 2024-07-12 19:42:30 | 江苏东方九天新能源材料有限公司 |  | 秦海波 |  | 1 | 0.203 | 0 | 79.5 | 1 | DL0024055107-23/2 | 1：排刀规格 79.5MM*7C 海金杜门 SPCC-Ni 镍层：外1.9um /内 1.27um 2:成品内孔φ400MM 成品外径φ750-1000MM，注：1.成品表面不允许有擦划伤 顶压伤 刀印 油污 用气象包装纸包装 2.成品按顺时针摆放，每一片用3*3MM的木条隔开 、单托上下两片内外圈加纸护角。厚度公差+/-0.01mm，宽度公差+/-0.13mm | 1 |  | 是 | 是 | 3172 | 6
分剪 | DL0024055107-23/1 | DL0024055107-23 | 东方分剪6# | 合格 | 返工 | 甲 | 秦海波 | 241.93 | 251 | 1.0375 | 0 | 0.203 | 79.5 | 1：排刀规格 79.5MM*7C 海金杜门 SPCC-Ni 镍层：外1.9um /内 1.27um 2:成品内孔φ400MM 成品外径φ750-1000MM，注：1.成品表面不允许有擦划伤 顶压伤 刀印 油污 用气象包装纸包装 2.成品按顺时针摆放，每一片用3*3MM的木条隔开 、单托上下两片内外圈加纸护角。厚度公差+/-0.01mm，宽度公差+/-0.13mm | 翘边 | 20600001 | 镍钝化卷半成品 | 0.203-SPCC | 31320012 | 镍钝化分切带 | 0.203-SPCC |  | 10 | MO001529 | MO001529-006-01 | FJ001 | 分剪模板 | 1922 | 2024-07-12 | 2024-07-12 | 3 | 2024-07-12 19:41:24 | 2024-07-12 19:42:30 | 江苏东方九天新能源材料有限公司 |  | 秦海波 |  | 1 | 0.203 | 0 | 79.5 | 1 | DL0024055107-23/1 | 1：排刀规格 79.5MM*7C 海金杜门 SPCC-Ni 镍层：外1.9um /内 1.27um 2:成品内孔φ400MM 成品外径φ750-1000MM，注：1.成品表面不允许有擦划伤 顶压伤 刀印 油污 用气象包装纸包装 2.成品按顺时针摆放，每一片用3*3MM的木条隔开 、单托上下两片内外圈加纸护角。厚度公差+/-0.01mm，宽度公差+/-0.13mm | 0 |  |  |  | 3172 | 6
分剪 | DL0024055100-11/7 | DL0024055100-11 | 东方分剪5# | 合格 | 合格品 | 甲 | 樊小兵 | 1850 | 239 | 0.1292 | 0 | 0.254 | 80 | 1：排刀规格 80*6+102.4 海金杜门 SPCC-Ni 镍层：A面1.9um / B面 0.38um，注：1.成品表面不允许有擦划伤 顶压伤 刀印 油污 2.成品按顺时针摆放，每一片用3*3MM的木条隔开。厚度公差+/-0.01mm，宽度公差+/-0.13mm |  | 31310013 | 镍钝化卷 | 0.254-SPCC | 31320013 | 镍钝化分切带 | 0.254-SPCC |  | 10 | MO001531 | MO001531-001-07 | FJ001 | 分剪模板 | 1850 | 2024-07-12 | 2024-07-12 | 3 | 2024-07-12 18:52:16 | 2024-07-12 18:53:02 | 江苏东方九天新能源材料有限公司 |  | 樊小兵 |  | 1 | 0.254 | 0 | 80 | 1 | DL0024055100-11/7 | 1：排刀规格 80*6+102.4 海金杜门 SPCC-Ni 镍层：A面1.9um / B面 0.38um，注：1.成品表面不允许有擦划伤 顶压伤 刀印 油污 2.成品按顺时针摆放，每一片用3*3MM的木条隔开。厚度公差+/-0.01mm，宽度公差+/-0.13mm | 1 |  | 是 | 是 | 1 | 1
分剪 | DL0024055100-11/6 | DL0024055100-11 | 东方分剪5# | 其他入库 | 协议品 | 甲 | 樊小兵 | 1850 | 310 | 0.1676 | 0 | 0.254 | 102.4 | 1：排刀规格 80*6+102.4 海金杜门 SPCC-Ni 镍层：A面1.9um / B面 0.38um，注：1.成品表面不允许有擦划伤 顶压伤 刀印 油污 2.成品按顺时针摆放，每一片用3*3MM的木条隔开。厚度公差+/-0.01mm，宽度公差+/-0.13mm |  | 31310013 | 镍钝化卷 | 0.254-SPCC | 31320013 | 镍钝化分切带 | 0.254-SPCC |  | 10 | MO001531 | MO001531-001-06 | FJ001 | 分剪模板 | 1850 | 2024-07-12 | 2024-07-12 | 3 | 2024-07-12 18:52:16 | 2024-07-12 18:53:02 | 江苏东方九天新能源材料有限公司 |  | 樊小兵 |  | 1 | 0.254 | 0 | 102.4 | 1 | DL0024055100-11/6 | 1：排刀规格 80*6+102.4 海金杜门 SPCC-Ni 镍层：A面1.9um / B面 0.38um，注：1.成品表面不允许有擦划伤 顶压伤 刀印 油污 2.成品按顺时针摆放，每一片用3*3MM的木条隔开。厚度公差+/-0.01mm，宽度公差+/-0.13mm | 1 |  | 是 | 是 | 1 | 1
分剪 | DL0024055100-11/5 | DL0024055100-11 | 东方分剪5# | 合格 | 合格品 | 甲 | 樊小兵 | 1850 | 242 | 0.1308 | 0 | 0.254 | 80 | 1：排刀规格 80*6+102.4 海金杜门 SPCC-Ni 镍层：A面1.9um / B面 0.38um，注：1.成品表面不允许有擦划伤 顶压伤 刀印 油污 2.成品按顺时针摆放，每一片用3*3MM的木条隔开。厚度公差+/-0.01mm，宽度公差+/-0.13mm |  | 31310013 | 镍钝化卷 | 0.254-SPCC | 31320013 | 镍钝化分切带 | 0.254-SPCC |  | 10 | MO001531 | MO001531-001-05 | FJ001 | 分剪模板 | 1850 | 2024-07-12 | 2024-07-12 | 3 | 2024-07-12 18:52:16 | 2024-07-12 18:53:02 | 江苏东方九天新能源材料有限公司 |  | 樊小兵 |  | 1 | 0.254 | 0 | 80 | 1 | DL0024055100-11/5 | 1：排刀规格 80*6+102.4 海金杜门 SPCC-Ni 镍层：A面1.9um / B面 0.38um，注：1.成品表面不允许有擦划伤 顶压伤 刀印 油污 2.成品按顺时针摆放，每一片用3*3MM的木条隔开。厚度公差+/-0.01mm，宽度公差+/-0.13mm | 1 |  | 是 | 是 | 1 | 1
分剪 | DL0024055100-11/4 | DL0024055100-11 | 东方分剪5# | 合格 | 合格品 | 甲 | 樊小兵 | 1850 | 242 | 0.1308 | 0 | 0.254 | 80 | 1：排刀规格 80*6+102.4 海金杜门 SPCC-Ni 镍层：A面1.9um / B面 0.38um，注：1.成品表面不允许有擦划伤 顶压伤 刀印 油污 2.成品按顺时针摆放，每一片用3*3MM的木条隔开。厚度公差+/-0.01mm，宽度公差+/-0.13mm |  | 31310013 | 镍钝化卷 | 0.254-SPCC | 31320013 | 镍钝化分切带 | 0.254-SPCC |  | 10 | MO001531 | MO001531-001-04 | FJ001 | 分剪模板 | 1850 | 2024-07-12 | 2024-07-12 | 3 | 2024-07-12 18:52:16 | 2024-07-12 18:53:02 | 江苏东方九天新能源材料有限公司 |  | 樊小兵 |  | 1 | 0.254 | 0 | 80 | 1 | DL0024055100-11/4 | 1：排刀规格 80*6+102.4 海金杜门 SPCC-Ni 镍层：A面1.9um / B面 0.38um，注：1.成品表面不允许有擦划伤 顶压伤 刀印 油污 2.成品按顺时针摆放，每一片用3*3MM的木条隔开。厚度公差+/-0.01mm，宽度公差+/-0.13mm | 1 |  | 是 | 是 | 1 | 1
分剪 | DL0024055100-11/3 | DL0024055100-11 | 东方分剪5# | 合格 | 合格品 | 甲 | 樊小兵 | 1850 | 243 | 0.1314 | 0 | 0.254 | 80 | 1：排刀规格 80*6+102.4 海金杜门 SPCC-Ni 镍层：A面1.9um / B面 0.38um，注：1.成品表面不允许有擦划伤 顶压伤 刀印 油污 2.成品按顺时针摆放，每一片用3*3MM的木条隔开。厚度公差+/-0.01mm，宽度公差+/-0.13mm |  | 31310013 | 镍钝化卷 | 0.254-SPCC | 31320013 | 镍钝化分切带 | 0.254-SPCC |  | 10 | MO001531 | MO001531-001-03 | FJ001 | 分剪模板 | 1850 | 2024-07-12 | 2024-07-12 | 3 | 2024-07-12 18:52:16 | 2024-07-12 18:53:02 | 江苏东方九天新能源材料有限公司 |  | 樊小兵 |  | 1 | 0.254 | 0 | 80 | 1 | DL0024055100-11/3 | 1：排刀规格 80*6+102.4 海金杜门 SPCC-Ni 镍层：A面1.9um / B面 0.38um，注：1.成品表面不允许有擦划伤 顶压伤 刀印 油污 2.成品按顺时针摆放，每一片用3*3MM的木条隔开。厚度公差+/-0.01mm，宽度公差+/-0.13mm | 1 |  | 是 | 是 | 1 | 1
分剪 | JL0024030044-12/7 | JL0024030044-12 | 东方分剪6# | 合格 | 合格品 | 甲 | 秦海波 | 272.41 | 249 | 0.9141 | 0 | 0.203 | 79.5 | 1：排刀规格 79.5MM*7C 海金杜门 SPCC-Ni 镍层：外1.9um /内 1.27um 2:成品内孔φ400MM 成品外径φ750-1000MM，注：1.成品表面不允许有擦划伤 顶压伤 刀印 油污 用气象包装纸包装 2.成品按顺时针摆放，每一片用3*3MM的木条隔开 、单托上下两片内外圈加纸护角。厚度公差+/-0.01mm，宽度公差+/-0.13mm |  | 20600001 | 镍钝化卷半成品 | 0.203-SPCC | 31320012 | 镍钝化分切带 | 0.203-SPCC |  | 10 | MO001529 | MO001529-007-07 | FJ001 | 分剪模板 | 1920 | 2024-07-12 | 2024-07-12 | 3 | 2024-07-12 18:51:15 | 2024-07-12 18:52:01 | 江苏东方九天新能源材料有限公司 |  | 秦海波 |  | 1 | 0.203 | 0 | 79.5 | 1 | JL0024030044-12/7 | 1：排刀规格 79.5MM*7C 海金杜门 SPCC-Ni 镍层：外1.9um /内 1.27um 2:成品内孔φ400MM 成品外径φ750-1000MM，注：1.成品表面不允许有擦划伤 顶压伤 刀印 油污 用气象包装纸包装 2.成品按顺时针摆放，每一片用3*3MM的木条隔开 、单托上下两片内外圈加纸护角。厚度公差+/-0.01mm，宽度公差+/-0.13mm | 1 |  | 是 | 是 | 1 | 7
分剪 | JL0024030044-12/6 | JL0024030044-12 | 东方分剪6# | 合格 | 合格品 | 甲 | 秦海波 | 274.59 | 251 | 0.9141 | 0 | 0.203 | 79.5 | 1：排刀规格 79.5MM*7C 海金杜门 SPCC-Ni 镍层：外1.9um /内 1.27um 2:成品内孔φ400MM 成品外径φ750-1000MM，注：1.成品表面不允许有擦划伤 顶压伤 刀印 油污 用气象包装纸包装 2.成品按顺时针摆放，每一片用3*3MM的木条隔开 、单托上下两片内外圈加纸护角。厚度公差+/-0.01mm，宽度公差+/-0.13mm |  | 20600001 | 镍钝化卷半成品 | 0.203-SPCC | 31320012 | 镍钝化分切带 | 0.203-SPCC |  | 10 | MO001529 | MO001529-007-06 | FJ001 | 分剪模板 | 1920 | 2024-07-12 | 2024-07-12 | 3 | 2024-07-12 18:51:15 | 2024-07-12 18:52:01 | 江苏东方九天新能源材料有限公司 |  | 秦海波 |  | 1 | 0.203 | 0 | 79.5 | 1 | JL0024030044-12/6 | 1：排刀规格 79.5MM*7C 海金杜门 SPCC-Ni 镍层：外1.9um /内 1.27um 2:成品内孔φ400MM 成品外径φ750-1000MM，注：1.成品表面不允许有擦划伤 顶压伤 刀印 油污 用气象包装纸包装 2.成品按顺时针摆放，每一片用3*3MM的木条隔开 、单托上下两片内外圈加纸护角。厚度公差+/-0.01mm，宽度公差+/-0.13mm | 1 |  | 是 | 是 | 1 | 7
分剪 | JL0024030044-12/5 | JL0024030044-12 | 东方分剪6# | 合格 | 合格品 | 甲 | 秦海波 | 273.5 | 250 | 0.9141 | 0 | 0.203 | 79.5 | 1：排刀规格 79.5MM*7C 海金杜门 SPCC-Ni 镍层：外1.9um /内 1.27um 2:成品内孔φ400MM 成品外径φ750-1000MM，注：1.成品表面不允许有擦划伤 顶压伤 刀印 油污 用气象包装纸包装 2.成品按顺时针摆放，每一片用3*3MM的木条隔开 、单托上下两片内外圈加纸护角。厚度公差+/-0.01mm，宽度公差+/-0.13mm |  | 20600001 | 镍钝化卷半成品 | 0.203-SPCC | 31320012 | 镍钝化分切带 | 0.203-SPCC |  | 10 | MO001529 | MO001529-007-05 | FJ001 | 分剪模板 | 1920 | 2024-07-12 | 2024-07-12 | 3 | 2024-07-12 18:51:15 | 2024-07-12 18:52:01 | 江苏东方九天新能源材料有限公司 |  | 秦海波 |  | 1 | 0.203 | 0 | 79.5 | 1 | JL0024030044-12/5 | 1：排刀规格 79.5MM*7C 海金杜门 SPCC-Ni 镍层：外1.9um /内 1.27um 2:成品内孔φ400MM 成品外径φ750-1000MM，注：1.成品表面不允许有擦划伤 顶压伤 刀印 油污 用气象包装纸包装 2.成品按顺时针摆放，每一片用3*3MM的木条隔开 、单托上下两片内外圈加纸护角。厚度公差+/-0.01mm，宽度公差+/-0.13mm | 1 |  | 是 | 是 | 1 | 7
分剪 | JL0024030044-12/4 | JL0024030044-12 | 东方分剪6# | 合格 | 合格品 | 甲 | 秦海波 | 274.59 | 251 | 0.9141 | 0 | 0.203 | 79.5 | 1：排刀规格 79.5MM*7C 海金杜门 SPCC-Ni 镍层：外1.9um /内 1.27um 2:成品内孔φ400MM 成品外径φ750-1000MM，注：1.成品表面不允许有擦划伤 顶压伤 刀印 油污 用气象包装纸包装 2.成品按顺时针摆放，每一片用3*3MM的木条隔开 、单托上下两片内外圈加纸护角。厚度公差+/-0.01mm，宽度公差+/-0.13mm |  | 20600001 | 镍钝化卷半成品 | 0.203-SPCC | 31320012 | 镍钝化分切带 | 0.203-SPCC |  | 10 | MO001529 | MO001529-007-04 | FJ001 | 分剪模板 | 1920 | 2024-07-12 | 2024-07-12 | 3 | 2024-07-12 18:51:15 | 2024-07-12 18:52:01 | 江苏东方九天新能源材料有限公司 |  | 秦海波 |  | 1 | 0.203 | 0 | 79.5 | 1 | JL0024030044-12/4 | 1：排刀规格 79.5MM*7C 海金杜门 SPCC-Ni 镍层：外1.9um /内 1.27um 2:成品内孔φ400MM 成品外径φ750-1000MM，注：1.成品表面不允许有擦划伤 顶压伤 刀印 油污 用气象包装纸包装 2.成品按顺时针摆放，每一片用3*3MM的木条隔开 、单托上下两片内外圈加纸护角。厚度公差+/-0.01mm，宽度公差+/-0.13mm | 1 |  | 是 | 是 | 1 | 7
分剪 | JL0024030044-12/3 | JL0024030044-12 | 东方分剪6# | 合格 | 合格品 | 甲 | 秦海波 | 274.59 | 251 | 0.9141 | 0 | 0.203 | 79.5 | 1：排刀规格 79.5MM*7C 海金杜门 SPCC-Ni 镍层：外1.9um /内 1.27um 2:成品内孔φ400MM 成品外径φ750-1000MM，注：1.成品表面不允许有擦划伤 顶压伤 刀印 油污 用气象包装纸包装 2.成品按顺时针摆放，每一片用3*3MM的木条隔开 、单托上下两片内外圈加纸护角。厚度公差+/-0.01mm，宽度公差+/-0.13mm |  | 20600001 | 镍钝化卷半成品 | 0.203-SPCC | 31320012 | 镍钝化分切带 | 0.203-SPCC |  | 10 | MO001529 | MO001529-007-03 | FJ001 | 分剪模板 | 1920 | 2024-07-12 | 2024-07-12 | 3 | 2024-07-12 18:51:15 | 2024-07-12 18:52:01 | 江苏东方九天新能源材料有限公司 |  | 秦海波 |  | 1 | 0.203 | 0 | 79.5 | 1 | JL0024030044-12/3 | 1：排刀规格 79.5MM*7C 海金杜门 SPCC-Ni 镍层：外1.9um /内 1.27um 2:成品内孔φ400MM 成品外径φ750-1000MM，注：1.成品表面不允许有擦划伤 顶压伤 刀印 油污 用气象包装纸包装 2.成品按顺时针摆放，每一片用3*3MM的木条隔开 、单托上下两片内外圈加纸护角。厚度公差+/-0.01mm，宽度公差+/-0.13mm | 1 |  | 是 | 是 | 1 | 7
分剪 | JL0024030044-12/2 | JL0024030044-12 | 东方分剪6# | 合格 | 合格品 | 甲 | 秦海波 | 274.59 | 251 | 0.9141 | 0 | 0.203 | 79.5 | 1：排刀规格 79.5MM*7C 海金杜门 SPCC-Ni 镍层：外1.9um /内 1.27um 2:成品内孔φ400MM 成品外径φ750-1000MM，注：1.成品表面不允许有擦划伤 顶压伤 刀印 油污 用气象包装纸包装 2.成品按顺时针摆放，每一片用3*3MM的木条隔开 、单托上下两片内外圈加纸护角。厚度公差+/-0.01mm，宽度公差+/-0.13mm |  | 20600001 | 镍钝化卷半成品 | 0.203-SPCC | 31320012 | 镍钝化分切带 | 0.203-SPCC |  | 10 | MO001529 | MO001529-007-02 | FJ001 | 分剪模板 | 1920 | 2024-07-12 | 2024-07-12 | 3 | 2024-07-12 18:51:15 | 2024-07-12 18:52:01 | 江苏东方九天新能源材料有限公司 |  | 秦海波 |  | 1 | 0.203 | 0 | 79.5 | 1 | JL0024030044-12/2 | 1：排刀规格 79.5MM*7C 海金杜门 SPCC-Ni 镍层：外1.9um /内 1.27um 2:成品内孔φ400MM 成品外径φ750-1000MM，注：1.成品表面不允许有擦划伤 顶压伤 刀印 油污 用气象包装纸包装 2.成品按顺时针摆放，每一片用3*3MM的木条隔开 、单托上下两片内外圈加纸护角。厚度公差+/-0.01mm，宽度公差+/-0.13mm | 1 |  | 是 | 是 | 1 | 7
分剪 | JL0024030044-12/1 | JL0024030044-12 | 东方分剪6# | 合格 | 合格品 | 甲 | 秦海波 | 275.69 | 252 | 0.9141 | 0 | 0.203 | 79.5 | 1：排刀规格 79.5MM*7C 海金杜门 SPCC-Ni 镍层：外1.9um /内 1.27um 2:成品内孔φ400MM 成品外径φ750-1000MM，注：1.成品表面不允许有擦划伤 顶压伤 刀印 油污 用气象包装纸包装 2.成品按顺时针摆放，每一片用3*3MM的木条隔开 、单托上下两片内外圈加纸护角。厚度公差+/-0.01mm，宽度公差+/-0.13mm |  | 20600001 | 镍钝化卷半成品 | 0.203-SPCC | 31320012 | 镍钝化分切带 | 0.203-SPCC |  | 10 | MO001529 | MO001529-007-01 | FJ001 | 分剪模板 | 1920 | 2024-07-12 | 2024-07-12 | 3 | 2024-07-12 18:51:15 | 2024-07-12 18:52:01 | 江苏东方九天新能源材料有限公司 |  | 秦海波 |  | 1 | 0.203 | 0 | 79.5 | 1 | JL0024030044-12/1 | 1：排刀规格 79.5MM*7C 海金杜门 SPCC-Ni 镍层：外1.9um /内 1.27um 2:成品内孔φ400MM 成品外径φ750-1000MM，注：1.成品表面不允许有擦划伤 顶压伤 刀印 油污 用气象包装纸包装 2.成品按顺时针摆放，每一片用3*3MM的木条隔开 、单托上下两片内外圈加纸护角。厚度公差+/-0.01mm，宽度公差+/-0.13mm | 1 |  | 是 | 是 | 1 | 7
最终冷轧 | DL1224070008 | DL1224070008 | 东方650轧机 | 合格 | 让步接收 | 甲 | 顾峰 | 7640 | 7550 | 0.9882 | 2050 | 0.75 | 610 | 泰兴双永:650轧机中间道次普光辊（Ra0.2-0.3μm)轧制,最后一道用Ra1.0-1.2μm毛化辊轧至0.75mm（1.2-0.95-0.82-0.75）厚度公差：0.768-0.773mm，板面粗糙度控制在Ra0.5-0.7μm,转脱脂 |  | 20100130 | 轧硬 | 1.2*610-SPCC | 31010072 | 小品种钢卷 | 0.75-SPCC |  | 20 | MO001293 | MO001293-001 | XPZG001 | 小品种钢前处理模板 | 7655 | 2024-07-06 | 2024-07-16 | 2 | 2024-07-12 18:35:32 | 2024-07-12 18:38:46 | 江苏东方九天新能源材料有限公司 | 209104 | 关颜伟 |  |  | 1.2 | 1340 | 610 | 1 | DL1224070008 | 泰兴双永（0.75*610）：厚度+0.01/-0.02mm，HV90-110，粗糙度0.7-0.9μM,卷重2-3.5吨 |  | 色差，条印，细划伤，上表面两条暗线印，横辊印强光下明显，整卷公差跳动大 | 否 | 否 | 1201 | 1
一次脱脂 | DL1224070036 | DL1224070036 | 东方950脱脂2# | 合格 | 合格品 | 甲 | 韩成飞,周志平 | 5185 | 5185 | 1 | 970 | 1.2 | 565 | 昆山富维:脱脂(单位张力3.5），转650轧机 |  | 20100125 | 轧硬 | 1.2*565-SPCC | 31010082 | 小品种钢卷 | 0.67-SPCC |  | 10 | MO001463 | MO001463-001 | XPZG001 | 小品种钢前处理模板 | 5185 | 2024-07-10 | 2024-07-20 | 3 | 2024-07-12 18:35:58 | 2024-07-12 18:36:54 | 江苏东方九天新能源材料有限公司 | 235551 | 周志平 |  |  | 1.2 | 0 | 565 | 1 | DL1224070036 | 昆山富维：（0.67*565）厚度公差：+0/-0.01mm，HV80-110,粗糙度0.4-0.6um,光泽度120-250GU(纵向）卷重2-3吨,取A4纸贴打包后贴外面 |  | 条印色差细划伤 | 否 | 否 |  | 1
一次脱脂 | DL1224070035 | DL1224070035 | 东方950脱脂2# | 合格 | 让步接收 | 甲 | 韩成飞,周志平 | 5185 | 5185 | 1 | 970 | 1.2 | 565 | 昆山富维：脱脂(单位张力3.5），转650轧机 |  | 20100125 | 轧硬 | 1.2*565-SPCC | 31010082 | 小品种钢卷 | 0.67-SPCC |  | 10 | MO001460 | MO001460-001 | XPZG001 | 小品种钢前处理模板 | 5185 | 2024-07-10 | 2024-07-20 | 3 | 2024-07-12 18:34:12 | 2024-07-12 18:35:29 | 江苏东方九天新能源材料有限公司 | 235546 | 周志平 |  |  | 1.2 | 0 | 565 | 1 | DL1224070035 | 昆山富维：（0.67*565）厚度公差：+0/-0.01mm，HV80-110,粗糙度0.2-0.45um,光泽度大于150GU(纵向，横向都要满足）卷重2-3吨,取A4纸贴打包后贴外面 | 1 | 条印色差细划伤 | 是 | 是 | 1 | 1
一次脱脂 | DL1224070034 | DL1224070034 | 东方950脱脂2# | 合格 | 合格品 | 甲 | 韩成飞,周志平 | 5200 | 5190 | 0.9981 | 970 | 1.2 | 565 | 昆山富维:脱脂（单位张力3.5），转650轧机 |  | 20100125 | 轧硬 | 1.2*565-SPCC | 31010062 | 小品种钢卷 | 0.5-SPCC |  | 10 | MO001459 | MO001459-001 | XPZG001 | 小品种钢前处理模板 | 5200 | 2024-07-10 | 2024-07-20 | 3 | 2024-07-12 18:31:59 | 2024-07-12 18:32:52 | 江苏东方九天新能源材料有限公司 | 235510 | 周志平 |  |  | 1.2 | 0 | 565 | 1 | DL1224070034 | 昆山富维：（0.5*565）厚度公差：+/-0.005mm，HV80-110,粗糙度0.2-0.5um，光泽度：横向光泽度大于140GU,卷重2-3吨，，取A4纸贴打包后贴外面 |  | 条印色差 | 否 | 否 | 2721 | 1
分剪 | DL0024055105-222/7 | DL0024055105-222 | 东方分剪5# | 合格 | 合格品 | 甲 | 樊小兵 | 234.22 | 224 | 0.9564 | 0 | 0.254 | 80 | 1：排刀规格 80*6+102.4 海金杜门 SPCC-Ni 镍层：A面1.9um / B面 0.38um，注：1.成品表面不允许有擦划伤 顶压伤 刀印 油污 2.成品按顺时针摆放，每一片用3*3MM的木条隔开。厚度公差+/-0.01mm，宽度公差+/-0.13mm |  | 20600002 | 镍钝化卷半成品 | 0.254-SPCC | 31320013 | 镍钝化分切带 | 0.254-SPCC |  | 10 | MO001526 | MO001526-004-07 | FJ001 | 分剪模板 | 1718 | 2024-07-12 | 2024-07-12 | 3 | 2024-07-12 18:30:21 | 2024-07-12 18:31:15 | 江苏东方九天新能源材料有限公司 |  | 樊小兵 |  | 1 | 0.254 | 0 | 80 | 1 | DL0024055105-222/7 | 1：排刀规格 80*6+102.4 海金杜门 SPCC-Ni 镍层：A面1.9um / B面 0.38um，注：1.成品表面不允许有擦划伤 顶压伤 刀印 油污 2.成品按顺时针摆放，每一片用3*3MM的木条隔开。厚度公差+/-0.01mm，宽度公差+/-0.13mm | 1 |  | 是 | 是 | 1 | 4
分剪 | DL0024055105-222/6 | DL0024055105-222 | 东方分剪5# | 合格 | 合格品 | 甲 | 樊小兵 | 302.19 | 289 | 0.9564 | 0 | 0.254 | 102.4 | 1：排刀规格 80*6+102.4 海金杜门 SPCC-Ni 镍层：A面1.9um / B面 0.38um，注：1.成品表面不允许有擦划伤 顶压伤 刀印 油污 2.成品按顺时针摆放，每一片用3*3MM的木条隔开。厚度公差+/-0.01mm，宽度公差+/-0.13mm |  | 20600002 | 镍钝化卷半成品 | 0.254-SPCC | 31320013 | 镍钝化分切带 | 0.254-SPCC |  | 10 | MO001526 | MO001526-004-06 | FJ001 | 分剪模板 | 1718 | 2024-07-12 | 2024-07-12 | 3 | 2024-07-12 18:30:21 | 2024-07-12 18:31:15 | 江苏东方九天新能源材料有限公司 |  | 樊小兵 |  | 1 | 0.254 | 0 | 102.4 | 1 | DL0024055105-222/6 | 1：排刀规格 80*6+102.4 海金杜门 SPCC-Ni 镍层：A面1.9um / B面 0.38um，注：1.成品表面不允许有擦划伤 顶压伤 刀印 油污 2.成品按顺时针摆放，每一片用3*3MM的木条隔开。厚度公差+/-0.01mm，宽度公差+/-0.13mm | 1 |  | 是 | 是 | 1 | 4
分剪 | DL0024055105-222/5 | DL0024055105-222 | 东方分剪5# | 合格 | 合格品 | 甲 | 樊小兵 | 238.4 | 228 | 0.9564 | 0 | 0.254 | 80 | 1：排刀规格 80*6+102.4 海金杜门 SPCC-Ni 镍层：A面1.9um / B面 0.38um，注：1.成品表面不允许有擦划伤 顶压伤 刀印 油污 2.成品按顺时针摆放，每一片用3*3MM的木条隔开。厚度公差+/-0.01mm，宽度公差+/-0.13mm |  | 20600002 | 镍钝化卷半成品 | 0.254-SPCC | 31320013 | 镍钝化分切带 | 0.254-SPCC |  | 10 | MO001526 | MO001526-004-05 | FJ001 | 分剪模板 | 1718 | 2024-07-12 | 2024-07-12 | 3 | 2024-07-12 18:30:21 | 2024-07-12 18:31:15 | 江苏东方九天新能源材料有限公司 |  | 樊小兵 |  | 1 | 0.254 | 0 | 80 | 1 | DL0024055105-222/5 | 1：排刀规格 80*6+102.4 海金杜门 SPCC-Ni 镍层：A面1.9um / B面 0.38um，注：1.成品表面不允许有擦划伤 顶压伤 刀印 油污 2.成品按顺时针摆放，每一片用3*3MM的木条隔开。厚度公差+/-0.01mm，宽度公差+/-0.13mm | 1 |  | 是 | 是 | 1 | 4
分剪 | DL0024055105-222/4 | DL0024055105-222 | 东方分剪5# | 合格 | 合格品 | 甲 | 樊小兵 | 238.4 | 228 | 0.9564 | 0 | 0.254 | 80 | 1：排刀规格 80*6+102.4 海金杜门 SPCC-Ni 镍层：A面1.9um / B面 0.38um，注：1.成品表面不允许有擦划伤 顶压伤 刀印 油污 2.成品按顺时针摆放，每一片用3*3MM的木条隔开。厚度公差+/-0.01mm，宽度公差+/-0.13mm |  | 20600002 | 镍钝化卷半成品 | 0.254-SPCC | 31320013 | 镍钝化分切带 | 0.254-SPCC |  | 10 | MO001526 | MO001526-004-04 | FJ001 | 分剪模板 | 1718 | 2024-07-12 | 2024-07-12 | 3 | 2024-07-12 18:30:21 | 2024-07-12 18:31:15 | 江苏东方九天新能源材料有限公司 |  | 樊小兵 |  | 1 | 0.254 | 0 | 80 | 1 | DL0024055105-222/4 | 1：排刀规格 80*6+102.4 海金杜门 SPCC-Ni 镍层：A面1.9um / B面 0.38um，注：1.成品表面不允许有擦划伤 顶压伤 刀印 油污 2.成品按顺时针摆放，每一片用3*3MM的木条隔开。厚度公差+/-0.01mm，宽度公差+/-0.13mm | 1 |  | 是 | 是 | 1 | 4
分剪 | DL0024055105-222/3 | DL0024055105-222 | 东方分剪5# | 合格 | 合格品 | 甲 | 樊小兵 | 238.4 | 228 | 0.9564 | 0 | 0.254 | 80 | 1：排刀规格 80*6+102.4 海金杜门 SPCC-Ni 镍层：A面1.9um / B面 0.38um，注：1.成品表面不允许有擦划伤 顶压伤 刀印 油污 2.成品按顺时针摆放，每一片用3*3MM的木条隔开。厚度公差+/-0.01mm，宽度公差+/-0.13mm |  | 20600002 | 镍钝化卷半成品 | 0.254-SPCC | 31320013 | 镍钝化分切带 | 0.254-SPCC |  | 10 | MO001526 | MO001526-004-03 | FJ001 | 分剪模板 | 1718 | 2024-07-12 | 2024-07-12 | 3 | 2024-07-12 18:30:21 | 2024-07-12 18:31:15 | 江苏东方九天新能源材料有限公司 |  | 樊小兵 |  | 1 | 0.254 | 0 | 80 | 1 | DL0024055105-222/3 | 1：排刀规格 80*6+102.4 海金杜门 SPCC-Ni 镍层：A面1.9um / B面 0.38um，注：1.成品表面不允许有擦划伤 顶压伤 刀印 油污 2.成品按顺时针摆放，每一片用3*3MM的木条隔开。厚度公差+/-0.01mm，宽度公差+/-0.13mm | 1 |  | 是 | 是 | 1 | 4
分剪 | DL0024055105-222/2 | DL0024055105-222 | 东方分剪5# | 合格 | 合格品 | 甲 | 樊小兵 | 239.45 | 229 | 0.9564 | 0 | 0.254 | 80 | 1：排刀规格 80*6+102.4 海金杜门 SPCC-Ni 镍层：A面1.9um / B面 0.38um，注：1.成品表面不允许有擦划伤 顶压伤 刀印 油污 2.成品按顺时针摆放，每一片用3*3MM的木条隔开。厚度公差+/-0.01mm，宽度公差+/-0.13mm |  | 20600002 | 镍钝化卷半成品 | 0.254-SPCC | 31320013 | 镍钝化分切带 | 0.254-SPCC |  | 10 | MO001526 | MO001526-004-02 | FJ001 | 分剪模板 | 1718 | 2024-07-12 | 2024-07-12 | 3 | 2024-07-12 18:30:21 | 2024-07-12 18:31:15 | 江苏东方九天新能源材料有限公司 |  | 樊小兵 |  | 1 | 0.254 | 0 | 80 | 1 | DL0024055105-222/2 | 1：排刀规格 80*6+102.4 海金杜门 SPCC-Ni 镍层：A面1.9um / B面 0.38um，注：1.成品表面不允许有擦划伤 顶压伤 刀印 油污 2.成品按顺时针摆放，每一片用3*3MM的木条隔开。厚度公差+/-0.01mm，宽度公差+/-0.13mm | 1 |  | 是 | 是 | 1 | 4
分剪 | DL0024055105-222/1 | DL0024055105-222 | 东方分剪5# | 合格 | 合格品 | 甲 | 樊小兵 | 226.9 | 217 | 0.9564 | 0 | 0.254 | 80 | 1：排刀规格 80*6+102.4 海金杜门 SPCC-Ni 镍层：A面1.9um / B面 0.38um，注：1.成品表面不允许有擦划伤 顶压伤 刀印 油污 2.成品按顺时针摆放，每一片用3*3MM的木条隔开。厚度公差+/-0.01mm，宽度公差+/-0.13mm |  | 20600002 | 镍钝化卷半成品 | 0.254-SPCC | 31320013 | 镍钝化分切带 | 0.254-SPCC |  | 10 | MO001526 | MO001526-004-01 | FJ001 | 分剪模板 | 1718 | 2024-07-12 | 2024-07-12 | 3 | 2024-07-12 18:30:21 | 2024-07-12 18:31:15 | 江苏东方九天新能源材料有限公司 |  | 樊小兵 |  | 1 | 0.254 | 0 | 80 | 1 | DL0024055105-222/1 | 1：排刀规格 80*6+102.4 海金杜门 SPCC-Ni 镍层：A面1.9um / B面 0.38um，注：1.成品表面不允许有擦划伤 顶压伤 刀印 油污 2.成品按顺时针摆放，每一片用3*3MM的木条隔开。厚度公差+/-0.01mm，宽度公差+/-0.13mm | 1 |  | 是 | 是 | 1 | 4
一次脱脂 | DL0024060006 | DL0024060006 | 东方950脱脂2# | 合格 | 让步接收 | 甲 | 韩成飞,周志平 | 5675 | 5665 | 0.9982 | 2130 | 0.6 | 565 | 昆山富维：脱脂（单位张力6.0）、转650轧机 |  | 20100072 | 轧硬 | 0.6*565-SPCC | 31010032 | 小品种钢卷 | 0.31-SPCC |  | 10 | MO001464 | MO001464-001 | XPZG001 | 小品种钢前处理模板 | 5675 | 2024-07-10 | 2024-07-20 | 3 | 2024-07-12 18:18:49 | 2024-07-12 18:20:00 | 江苏东方九天新能源材料有限公司 | 235746 | 周志平 |  |  | 0.6 | 0 | 565 | 1 | DL0024060006 | 昆山富维：（0.31*565）厚度公差：+0/-0.01mm，HV80-110,粗糙度0.5-0.7um,卷重2-3吨,取A4纸贴打包后贴外面 |  | 条印色差 | 否 | 否 | 1361 | 1
一次脱脂 | DL1224070016 | DL1224070016 | 东方950脱脂2# | 合格 | 让步接收 | 甲 | 韩成飞,周志平 | 5950 | 5960 | 1.0017 | 1100 | 1.2 | 570 | 海金杜门：脱脂(单位张力3.5），转650轧机 |  | 20100146 | 轧硬 | 1.2*570-SPCC | 31010073 | 小品种钢卷 | 0.762-SPCC |  | 10 | MO001541 | MO001541-001 | HJDM001 | 东方小品种钢前处理 0.762（海金杜门：硬度185-235HV，粗糙度0.075-0.5μm，抗拉强度590-760MPa,厚度公差0.747-0.777μm) | 5950 | 2024-07-12 | 2024-07-19 | 3 | 2024-07-12 18:13:36 | 2024-07-12 18:16:56 | 江苏东方九天新能源材料有限公司 | 234670 | 周志平 |  |  | 1.2 | 1120 | 570 | 1 | DL1224070016 | 海金杜门：（0.762*570）厚度公差：±0.015，HV185-235,粗糙度0.075-0.5μM，抗拉590-760MPA；按照新工艺生产 |  | 卷芯150内有锈斑点400米处锈点 | 否 | 否 |  | 1
一次脱脂 | DL00240551042 | DL0024055104 | 东方950脱脂2# | 合格 | 让步接收 | 甲 | 韩成飞,周志平 | 6270 | 6270 | 1 | 2130 | 0.6 | 630 | 昆山宝必达：脱脂(单位张力6.0）、转650轧机 | Z重划伤(),S色差条印() | 20100086 | 轧硬 | 0.6*630-SPCC | 31010056 | 小品种钢卷 | 0.54-SPCC |  | 10 | MO001384 | MO001384-001-02 | XPZG001 | 小品种钢前处理模板 | 12616 | 2024-07-08 | 2024-07-23 | 2 | 2024-07-12 18:07:46 | 2024-07-12 18:10:43 | 江苏东方九天新能源材料有限公司 |  | 周志平 |  | 1 | 0.6 | 2130 | 630 | 1 | DL00240551042 | 昆山宝必达（0.54*630）：厚度±0.01mm，HV90-110,粗糙度0.7-1.0μM，卷重2-3吨 |  | Z重划伤(),S色差条印() |  |  | 1575 | 1
一次脱脂 | DL00240551041 | DL0024055104 | 东方950脱脂2# | 合格 | 让步接收 | 甲 | 韩成飞,周志平 | 6340 | 6340 | 1 | 2150 | 0.6 | 630 | 昆山宝必达：脱脂(单位张力6.0）、转650轧机 | S色差条印(),X细划伤() | 20100086 | 轧硬 | 0.6*630-SPCC | 31010056 | 小品种钢卷 | 0.54-SPCC |  | 10 | MO001384 | MO001384-001-01 | XPZG001 | 小品种钢前处理模板 | 12616 | 2024-07-08 | 2024-07-23 | 2 | 2024-07-12 18:07:46 | 2024-07-12 18:10:43 | 江苏东方九天新能源材料有限公司 |  | 周志平 |  | 1 | 0.6 | 2150 | 630 | 1 | DL00240551041 | 昆山宝必达（0.54*630）：厚度±0.01mm，HV90-110,粗糙度0.7-1.0μM，卷重2-3吨 |  | S色差条印(),X细划伤() |  |  | 1575 | 1
最终平整 | JG12240502392 | JG1224050239 | 东方850平整 | 合格 | 让步接收 | 甲 | 陈俊华,钱琨 | 9155 | 9150 | 0.9995 | 13370 | 0.125 | 760 | 平整 | 6173.5米传侧207.7mm孔洞(0.28MM2） | 20100142 | 轧硬 | 0.4*760-SPCC | 30210004 | 光亮卷 | 0.125-SPCC |  | 60 | MO001238 | MO001238-001-02 | GLJ003 | 光亮卷前处理 模板 | 13935 | 2024-07-05 | 2024-07-12 | 2 | 2024-07-12 18:05:11 | 2024-07-12 18:07:14 | 江苏东方九天新能源材料有限公司 | 193073 | 陈俊华 |  |  | 0.125 | 13200 | 760 | 1 | JG12240502392 | 轧0.125，厚度0.117-0.122mm，米数控制在19800-19900米，脱脂分一包6600米。 | 1 | K孔洞(6173.5米传207.7MM0.28MM2),A暗线印(板面，多条，重) | 是 | 是 | 3088 | 1
一次脱脂 | DL00240551062 | DL0024055106 | 东方950脱脂2# | 合格 | 让步接收 | 甲 | 韩成飞,周志平 | 6315 | 6315 | 1 | 2130 | 0.6 | 630 | 昆山宝必达：脱脂(单位张力6.0）、转650轧机 | X细划伤(),S色差条印() | 20100086 | 轧硬 | 0.6*630-SPCC | 31010056 | 小品种钢卷 | 0.54-SPCC |  | 10 | MO001384 | MO001384-002-02 | XPZG001 | 小品种钢前处理模板 | 12675 | 2024-07-08 | 2024-07-23 | 5 | 2024-07-12 17:45:43 | 2024-07-12 18:06:32 | 江苏东方九天新能源材料有限公司 |  | 周志平 |  | 1 | 0.6 | 2130 | 630 | 1 | DL00240551062 | 昆山宝必达（0.54*630）：厚度±0.01mm，HV90-110,粗糙度0.7-1.0μM，卷重2-3吨 |  | X细划伤(),S色差条印() |  |  | 1722 | 2
一次脱脂 | DL00240551061 | DL0024055106 | 东方950脱脂2# | 合格 | 让步接收 | 甲 | 韩成飞,周志平 | 6305 | 6305 | 1 | 2150 | 0.6 | 630 | 昆山宝必达：脱脂(单位张力6.0）、转650轧机 | X细划伤(),S色差条印() | 20100086 | 轧硬 | 0.6*630-SPCC | 31010056 | 小品种钢卷 | 0.54-SPCC |  | 10 | MO001384 | MO001384-002-01 | XPZG001 | 小品种钢前处理模板 | 12675 | 2024-07-08 | 2024-07-23 | 5 | 2024-07-12 17:45:43 | 2024-07-12 18:06:32 | 江苏东方九天新能源材料有限公司 |  | 周志平 |  | 1 | 0.6 | 2150 | 630 | 1 | DL00240551061 | 昆山宝必达（0.54*630）：厚度±0.01mm，HV90-110,粗糙度0.7-1.0μM，卷重2-3吨 |  | X细划伤(),S色差条印() |  |  | 1722 | 2
最终冷轧 | JG12240601251 | JG1224060125 | 东方850轧机 | 合格 | 合格品 | 甲 | 何建 | 6780 | 6600 | 0.9735 | 11575 | 0.1 | 760 | 850轧机普光辊(Ra0.4-0.6μm)轧制0.1mm(0.4-0.25-0.15-0.115-0.1) |  | 20100142 | 轧硬 | 0.4*760-SPCC | 30210015 | 光亮卷 | 0.1-SPCC |  | 30 | MO000938 | MO000938-010-01 | KSFW001 | 东方小品种钢前处理 0.67（昆山富维 厚度公差：0.660-0.670mm,光泽度大于150GU（横向、纵向），粗糙度：Ra0.2-0.45um.硬度：HV80-110） | 13510 | 2024-06-24 | 2024-07-04 | 2 | 2024-07-12 17:54:13 | 2024-07-12 17:54:49 | 江苏东方九天新能源材料有限公司 | 192994 | 何建 |  |  | 0.4 | 2880 | 760 | 1 | JG12240601251 | 轧0.1，米数控制在23100-23200米，脱脂分一包10400米。 |  |  | 否 | 否 | 4770 | 10
最终脱脂 | JG12240502383 | JG12240502383 | 东方950脱脂1# | 合格 | 合格品 | 甲 | 关莫平,王建军 | 1485 | 1455 | 0.9798 | 2400 | 0.1 | 710 | 脱脂（950-1） |  | 20500021 | 光亮卷半成品 | 0.4-SPCC | 30210015 | 光亮卷 | 0.1-SPCC |  | 40 | MO001299 | MO001299-001 | GLJ003 | 光亮卷前处理 模板 | 1600 | 2024-07-06 | 2024-07-06 | 2 | 2024-07-12 17:18:21 | 2024-07-12 17:36:17 | 江苏东方九天新能源材料有限公司 | 213357 | 王建军 |  |  | 0.1 | 2785 | 760 | 1 | JG12240502383 |  |  |  | 否 | 否 | 7906 | 1
分剪 | JL0024030044-13/7 | JL0024030044-13 | 东方分剪6# | 合格 | 合格品 | 甲 | 秦海波 | 275.22 | 243 | 0.8829 | 0 | 0.203 | 79.5 | 1：排刀规格 79.5MM*7C 海金杜门 SPCC-Ni 镍层：外1.9um /内 1.27um 2:成品内孔φ400MM 成品外径φ750-1000MM，注：1.成品表面不允许有擦划伤 顶压伤 刀印 油污 用气象包装纸包装 2.成品按顺时针摆放，每一片用3*3MM的木条隔开 、单托上下两片内外圈加纸护角。厚度公差+/-0.01mm，宽度公差+/-0.13mm |  | 20600001 | 镍钝化卷半成品 | 0.203-SPCC | 31320012 | 镍钝化分切带 | 0.203-SPCC |  | 10 | MO001529 | MO001529-003-07 | FJ001 | 分剪模板 | 1862 | 2024-07-12 | 2024-07-12 | 3 | 2024-07-12 17:22:42 | 2024-07-12 17:23:41 | 江苏东方九天新能源材料有限公司 |  | 秦海波 |  | 1 | 0.203 | 0 | 79.5 | 1 | JL0024030044-13/7 | 1：排刀规格 79.5MM*7C 海金杜门 SPCC-Ni 镍层：外1.9um /内 1.27um 2:成品内孔φ400MM 成品外径φ750-1000MM，注：1.成品表面不允许有擦划伤 顶压伤 刀印 油污 用气象包装纸包装 2.成品按顺时针摆放，每一片用3*3MM的木条隔开 、单托上下两片内外圈加纸护角。厚度公差+/-0.01mm，宽度公差+/-0.13mm | 1 |  | 是 | 是 | 1 | 3
分剪 | JL0024030044-13/6 | JL0024030044-13 | 东方分剪6# | 合格 | 合格品 | 甲 | 秦海波 | 276.35 | 244 | 0.8829 | 0 | 0.203 | 79.5 | 1：排刀规格 79.5MM*7C 海金杜门 SPCC-Ni 镍层：外1.9um /内 1.27um 2:成品内孔φ400MM 成品外径φ750-1000MM，注：1.成品表面不允许有擦划伤 顶压伤 刀印 油污 用气象包装纸包装 2.成品按顺时针摆放，每一片用3*3MM的木条隔开 、单托上下两片内外圈加纸护角。厚度公差+/-0.01mm，宽度公差+/-0.13mm |  | 20600001 | 镍钝化卷半成品 | 0.203-SPCC | 31320012 | 镍钝化分切带 | 0.203-SPCC |  | 10 | MO001529 | MO001529-003-06 | FJ001 | 分剪模板 | 1862 | 2024-07-12 | 2024-07-12 | 3 | 2024-07-12 17:22:42 | 2024-07-12 17:23:41 | 江苏东方九天新能源材料有限公司 |  | 秦海波 |  | 1 | 0.203 | 0 | 79.5 | 1 | JL0024030044-13/6 | 1：排刀规格 79.5MM*7C 海金杜门 SPCC-Ni 镍层：外1.9um /内 1.27um 2:成品内孔φ400MM 成品外径φ750-1000MM，注：1.成品表面不允许有擦划伤 顶压伤 刀印 油污 用气象包装纸包装 2.成品按顺时针摆放，每一片用3*3MM的木条隔开 、单托上下两片内外圈加纸护角。厚度公差+/-0.01mm，宽度公差+/-0.13mm | 1 |  | 是 | 是 | 1 | 3
分剪 | JL0024030044-13/5 | JL0024030044-13 | 东方分剪6# | 合格 | 合格品 | 甲 | 秦海波 | 276.35 | 244 | 0.8829 | 0 | 0.203 | 79.5 | 1：排刀规格 79.5MM*7C 海金杜门 SPCC-Ni 镍层：外1.9um /内 1.27um 2:成品内孔φ400MM 成品外径φ750-1000MM，注：1.成品表面不允许有擦划伤 顶压伤 刀印 油污 用气象包装纸包装 2.成品按顺时针摆放，每一片用3*3MM的木条隔开 、单托上下两片内外圈加纸护角。厚度公差+/-0.01mm，宽度公差+/-0.13mm |  | 20600001 | 镍钝化卷半成品 | 0.203-SPCC | 31320012 | 镍钝化分切带 | 0.203-SPCC |  | 10 | MO001529 | MO001529-003-05 | FJ001 | 分剪模板 | 1862 | 2024-07-12 | 2024-07-12 | 3 | 2024-07-12 17:22:42 | 2024-07-12 17:23:41 | 江苏东方九天新能源材料有限公司 |  | 秦海波 |  | 1 | 0.203 | 0 | 79.5 | 1 | JL0024030044-13/5 | 1：排刀规格 79.5MM*7C 海金杜门 SPCC-Ni 镍层：外1.9um /内 1.27um 2:成品内孔φ400MM 成品外径φ750-1000MM，注：1.成品表面不允许有擦划伤 顶压伤 刀印 油污 用气象包装纸包装 2.成品按顺时针摆放，每一片用3*3MM的木条隔开 、单托上下两片内外圈加纸护角。厚度公差+/-0.01mm，宽度公差+/-0.13mm | 1 |  | 是 | 是 | 1 | 3
分剪 | JL0024030044-13/4 | JL0024030044-13 | 东方分剪6# | 合格 | 合格品 | 甲 | 秦海波 | 274.09 | 242 | 0.8829 | 0 | 0.203 | 79.5 | 1：排刀规格 79.5MM*7C 海金杜门 SPCC-Ni 镍层：外1.9um /内 1.27um 2:成品内孔φ400MM 成品外径φ750-1000MM，注：1.成品表面不允许有擦划伤 顶压伤 刀印 油污 用气象包装纸包装 2.成品按顺时针摆放，每一片用3*3MM的木条隔开 、单托上下两片内外圈加纸护角。厚度公差+/-0.01mm，宽度公差+/-0.13mm |  | 20600001 | 镍钝化卷半成品 | 0.203-SPCC | 31320012 | 镍钝化分切带 | 0.203-SPCC |  | 10 | MO001529 | MO001529-003-04 | FJ001 | 分剪模板 | 1862 | 2024-07-12 | 2024-07-12 | 3 | 2024-07-12 17:22:42 | 2024-07-12 17:23:41 | 江苏东方九天新能源材料有限公司 |  | 秦海波 |  | 1 | 0.203 | 0 | 79.5 | 1 | JL0024030044-13/4 | 1：排刀规格 79.5MM*7C 海金杜门 SPCC-Ni 镍层：外1.9um /内 1.27um 2:成品内孔φ400MM 成品外径φ750-1000MM，注：1.成品表面不允许有擦划伤 顶压伤 刀印 油污 用气象包装纸包装 2.成品按顺时针摆放，每一片用3*3MM的木条隔开 、单托上下两片内外圈加纸护角。厚度公差+/-0.01mm，宽度公差+/-0.13mm | 1 |  | 是 | 是 | 1 | 3
分剪 | JL0024030044-13/3 | JL0024030044-13 | 东方分剪6# | 合格 | 合格品 | 甲 | 秦海波 | 271.82 | 240 | 0.8829 | 0 | 0.203 | 79.5 | 1：排刀规格 79.5MM*7C 海金杜门 SPCC-Ni 镍层：外1.9um /内 1.27um 2:成品内孔φ400MM 成品外径φ750-1000MM，注：1.成品表面不允许有擦划伤 顶压伤 刀印 油污 用气象包装纸包装 2.成品按顺时针摆放，每一片用3*3MM的木条隔开 、单托上下两片内外圈加纸护角。厚度公差+/-0.01mm，宽度公差+/-0.13mm |  | 20600001 | 镍钝化卷半成品 | 0.203-SPCC | 31320012 | 镍钝化分切带 | 0.203-SPCC |  | 10 | MO001529 | MO001529-003-03 | FJ001 | 分剪模板 | 1862 | 2024-07-12 | 2024-07-12 | 3 | 2024-07-12 17:22:42 | 2024-07-12 17:23:41 | 江苏东方九天新能源材料有限公司 |  | 秦海波 |  | 1 | 0.203 | 0 | 79.5 | 1 | JL0024030044-13/3 | 1：排刀规格 79.5MM*7C 海金杜门 SPCC-Ni 镍层：外1.9um /内 1.27um 2:成品内孔φ400MM 成品外径φ750-1000MM，注：1.成品表面不允许有擦划伤 顶压伤 刀印 油污 用气象包装纸包装 2.成品按顺时针摆放，每一片用3*3MM的木条隔开 、单托上下两片内外圈加纸护角。厚度公差+/-0.01mm，宽度公差+/-0.13mm | 1 |  | 是 | 是 | 1 | 3
分剪 | JL0024030044-13/2 | JL0024030044-13 | 东方分剪6# | 合格 | 合格品 | 甲 | 秦海波 | 270.69 | 239 | 0.8829 | 0 | 0.203 | 79.5 | 1：排刀规格 79.5MM*7C 海金杜门 SPCC-Ni 镍层：外1.9um /内 1.27um 2:成品内孔φ400MM 成品外径φ750-1000MM，注：1.成品表面不允许有擦划伤 顶压伤 刀印 油污 用气象包装纸包装 2.成品按顺时针摆放，每一片用3*3MM的木条隔开 、单托上下两片内外圈加纸护角。厚度公差+/-0.01mm，宽度公差+/-0.13mm |  | 20600001 | 镍钝化卷半成品 | 0.203-SPCC | 31320012 | 镍钝化分切带 | 0.203-SPCC |  | 10 | MO001529 | MO001529-003-02 | FJ001 | 分剪模板 | 1862 | 2024-07-12 | 2024-07-12 | 3 | 2024-07-12 17:22:42 | 2024-07-12 17:23:41 | 江苏东方九天新能源材料有限公司 |  | 秦海波 |  | 1 | 0.203 | 0 | 79.5 | 1 | JL0024030044-13/2 | 1：排刀规格 79.5MM*7C 海金杜门 SPCC-Ni 镍层：外1.9um /内 1.27um 2:成品内孔φ400MM 成品外径φ750-1000MM，注：1.成品表面不允许有擦划伤 顶压伤 刀印 油污 用气象包装纸包装 2.成品按顺时针摆放，每一片用3*3MM的木条隔开 、单托上下两片内外圈加纸护角。厚度公差+/-0.01mm，宽度公差+/-0.13mm | 1 |  | 是 | 是 | 1 | 3
分剪 | JL0024030044-13/1 | JL0024030044-13 | 东方分剪6# | 合格 | 合格品 | 甲 | 秦海波 | 217.45 | 192 | 0.883 | 0 | 0.203 | 79.5 | 1：排刀规格 79.5MM*7C 海金杜门 SPCC-Ni 镍层：外1.9um /内 1.27um 2:成品内孔φ400MM 成品外径φ750-1000MM，注：1.成品表面不允许有擦划伤 顶压伤 刀印 油污 用气象包装纸包装 2.成品按顺时针摆放，每一片用3*3MM的木条隔开 、单托上下两片内外圈加纸护角。厚度公差+/-0.01mm，宽度公差+/-0.13mm |  | 20600001 | 镍钝化卷半成品 | 0.203-SPCC | 31320012 | 镍钝化分切带 | 0.203-SPCC |  | 10 | MO001529 | MO001529-003-01 | FJ001 | 分剪模板 | 1862 | 2024-07-12 | 2024-07-12 | 3 | 2024-07-12 17:22:42 | 2024-07-12 17:23:41 | 江苏东方九天新能源材料有限公司 |  | 秦海波 |  | 1 | 0.203 | 0 | 79.5 | 1 | JL0024030044-13/1 | 1：排刀规格 79.5MM*7C 海金杜门 SPCC-Ni 镍层：外1.9um /内 1.27um 2:成品内孔φ400MM 成品外径φ750-1000MM，注：1.成品表面不允许有擦划伤 顶压伤 刀印 油污 用气象包装纸包装 2.成品按顺时针摆放，每一片用3*3MM的木条隔开 、单托上下两片内外圈加纸护角。厚度公差+/-0.01mm，宽度公差+/-0.13mm | 1 |  | 是 | 是 | 1 | 3
最终平整 | DL002406001811 | DL0024060018 | 东方750平整 | 合格 | 让步接收 | 甲 | 丁振,龚政 | 2985 | 2985 | 1 | 3400 | 0.19 | 610 | 东莞鸿力：750平整用超光棍(Ra<0.1μm）平整、厚度公差：0.18-0.19mm、硬度90-110HV,粗糙度Ra≤0.15μm, | 传边17cm点棍印粘钢,板面多条暗线印,振纹，传边起筋,横条印,操边折印1-4cm，传边3cm内亮条印 | 20100082 | 轧硬 | 0.6*610-SPCC | 31010016 | 小品种钢卷 | 0.19-SPCC |  | 60 | MO001200 | MO001200-001-01-01 | XPZG001 | 小品种钢前处理模板 | 12290 | 2024-07-04 | 2024-07-04 | 2 | 2024-07-12 17:08:16 | 2024-07-12 17:22:48 | 江苏东方九天新能源材料有限公司 |  | 丁振 |  | 1 | 0.19 | 3400 | 610 | 1 | DL002406001811 | 第二次投料，东莞鸿力：厚度-0.01，HV90-110粗糙度≤0.15，卷重在2-3.5吨 | 1 | D点辊印(传边17CM点棍印粘钢),A暗线印(来料多条暗线印),Z振纹(来料振纹，传边起筋),H横辊印(来料横条印),N粘钢折印(操边折印1-4CM，传边3CM内亮条印) | 是 | 是 | 1656 | 1
分剪 | DL0024055105-11/7 | DL0024055105-11 | 东方分剪5# | 合格 | 合格品 | 甲 | 樊小兵 | 256.07 | 243 | 0.949 | 0 | 0.254 | 80 | 1：排刀规格 80*6+102.4 海金杜门 SPCC-Ni 镍层：A面1.9um / B面 0.38um，注：1.成品表面不允许有擦划伤 顶压伤 刀印 油污 2.成品按顺时针摆放，每一片用3*3MM的木条隔开。厚度公差+/-0.01mm，宽度公差+/-0.13mm |  | 20600002 | 镍钝化卷半成品 | 0.254-SPCC | 31320013 | 镍钝化分切带 | 0.254-SPCC |  | 10 | MO001526 | MO001526-001-07 | FJ001 | 分剪模板 | 1900 | 2024-07-12 | 2024-07-12 | 3 | 2024-07-12 17:12:11 | 2024-07-12 17:13:04 | 江苏东方九天新能源材料有限公司 |  | 樊小兵 |  | 1 | 0.254 | 0 | 80 | 1 | DL0024055105-11/7 | 1：排刀规格 80*6+102.4 海金杜门 SPCC-Ni 镍层：A面1.9um / B面 0.38um，注：1.成品表面不允许有擦划伤 顶压伤 刀印 油污 2.成品按顺时针摆放，每一片用3*3MM的木条隔开。厚度公差+/-0.01mm，宽度公差+/-0.13mm | 1 |  | 是 | 是 | 1 | 1
分剪 | DL0024055105-11/6 | DL0024055105-11 | 东方分剪5# | 合格 | 合格品 | 甲 | 樊小兵 | 333 | 316 | 0.9489 | 0 | 0.254 | 102.4 | 1：排刀规格 80*6+102.4 海金杜门 SPCC-Ni 镍层：A面1.9um / B面 0.38um，注：1.成品表面不允许有擦划伤 顶压伤 刀印 油污 2.成品按顺时针摆放，每一片用3*3MM的木条隔开。厚度公差+/-0.01mm，宽度公差+/-0.13mm |  | 20600002 | 镍钝化卷半成品 | 0.254-SPCC | 31320013 | 镍钝化分切带 | 0.254-SPCC |  | 10 | MO001526 | MO001526-001-06 | FJ001 | 分剪模板 | 1900 | 2024-07-12 | 2024-07-12 | 3 | 2024-07-12 17:12:11 | 2024-07-12 17:13:04 | 江苏东方九天新能源材料有限公司 |  | 樊小兵 |  | 1 | 0.254 | 0 | 102.4 | 1 | DL0024055105-11/6 | 1：排刀规格 80*6+102.4 海金杜门 SPCC-Ni 镍层：A面1.9um / B面 0.38um，注：1.成品表面不允许有擦划伤 顶压伤 刀印 油污 2.成品按顺时针摆放，每一片用3*3MM的木条隔开。厚度公差+/-0.01mm，宽度公差+/-0.13mm | 1 |  | 是 | 是 | 1 | 1
分剪 | DL0024055105-11/5 | DL0024055105-11 | 东方分剪5# | 合格 | 合格品 | 甲 | 樊小兵 | 262.39 | 249 | 0.949 | 0 | 0.254 | 80 | 1：排刀规格 80*6+102.4 海金杜门 SPCC-Ni 镍层：A面1.9um / B面 0.38um，注：1.成品表面不允许有擦划伤 顶压伤 刀印 油污 2.成品按顺时针摆放，每一片用3*3MM的木条隔开。厚度公差+/-0.01mm，宽度公差+/-0.13mm |  | 20600002 | 镍钝化卷半成品 | 0.254-SPCC | 31320013 | 镍钝化分切带 | 0.254-SPCC |  | 10 | MO001526 | MO001526-001-05 | FJ001 | 分剪模板 | 1900 | 2024-07-12 | 2024-07-12 | 3 | 2024-07-12 17:12:11 | 2024-07-12 17:13:04 | 江苏东方九天新能源材料有限公司 |  | 樊小兵 |  | 1 | 0.254 | 0 | 80 | 1 | DL0024055105-11/5 | 1：排刀规格 80*6+102.4 海金杜门 SPCC-Ni 镍层：A面1.9um / B面 0.38um，注：1.成品表面不允许有擦划伤 顶压伤 刀印 油污 2.成品按顺时针摆放，每一片用3*3MM的木条隔开。厚度公差+/-0.01mm，宽度公差+/-0.13mm | 1 |  | 是 | 是 | 1 | 1
分剪 | DL0024055105-11/4 | DL0024055105-11 | 东方分剪5# | 合格 | 合格品 | 甲 | 樊小兵 | 262.39 | 249 | 0.949 | 0 | 0.254 | 80 | 1：排刀规格 80*6+102.4 海金杜门 SPCC-Ni 镍层：A面1.9um / B面 0.38um，注：1.成品表面不允许有擦划伤 顶压伤 刀印 油污 2.成品按顺时针摆放，每一片用3*3MM的木条隔开。厚度公差+/-0.01mm，宽度公差+/-0.13mm |  | 20600002 | 镍钝化卷半成品 | 0.254-SPCC | 31320013 | 镍钝化分切带 | 0.254-SPCC |  | 10 | MO001526 | MO001526-001-04 | FJ001 | 分剪模板 | 1900 | 2024-07-12 | 2024-07-12 | 3 | 2024-07-12 17:12:11 | 2024-07-12 17:13:04 | 江苏东方九天新能源材料有限公司 |  | 樊小兵 |  | 1 | 0.254 | 0 | 80 | 1 | DL0024055105-11/4 | 1：排刀规格 80*6+102.4 海金杜门 SPCC-Ni 镍层：A面1.9um / B面 0.38um，注：1.成品表面不允许有擦划伤 顶压伤 刀印 油污 2.成品按顺时针摆放，每一片用3*3MM的木条隔开。厚度公差+/-0.01mm，宽度公差+/-0.13mm | 1 |  | 是 | 是 | 1 | 1
分剪 | DL0024055105-11/3 | DL0024055105-11 | 东方分剪5# | 合格 | 合格品 | 甲 | 樊小兵 | 259.23 | 246 | 0.949 | 0 | 0.254 | 80 | 1：排刀规格 80*6+102.4 海金杜门 SPCC-Ni 镍层：A面1.9um / B面 0.38um，注：1.成品表面不允许有擦划伤 顶压伤 刀印 油污 2.成品按顺时针摆放，每一片用3*3MM的木条隔开。厚度公差+/-0.01mm，宽度公差+/-0.13mm |  | 20600002 | 镍钝化卷半成品 | 0.254-SPCC | 31320013 | 镍钝化分切带 | 0.254-SPCC |  | 10 | MO001526 | MO001526-001-03 | FJ001 | 分剪模板 | 1900 | 2024-07-12 | 2024-07-12 | 3 | 2024-07-12 17:12:11 | 2024-07-12 17:13:04 | 江苏东方九天新能源材料有限公司 |  | 樊小兵 |  | 1 | 0.254 | 0 | 80 | 1 | DL0024055105-11/3 | 1：排刀规格 80*6+102.4 海金杜门 SPCC-Ni 镍层：A面1.9um / B面 0.38um，注：1.成品表面不允许有擦划伤 顶压伤 刀印 油污 2.成品按顺时针摆放，每一片用3*3MM的木条隔开。厚度公差+/-0.01mm，宽度公差+/-0.13mm | 1 |  | 是 | 是 | 1 | 1
分剪 | DL0024055105-11/2 | DL0024055105-11 | 东方分剪5# | 合格 | 合格品 | 甲 | 樊小兵 | 263.44 | 250 | 0.949 | 0 | 0.254 | 80 | 1：排刀规格 80*6+102.4 海金杜门 SPCC-Ni 镍层：A面1.9um / B面 0.38um，注：1.成品表面不允许有擦划伤 顶压伤 刀印 油污 2.成品按顺时针摆放，每一片用3*3MM的木条隔开。厚度公差+/-0.01mm，宽度公差+/-0.13mm |  | 20600002 | 镍钝化卷半成品 | 0.254-SPCC | 31320013 | 镍钝化分切带 | 0.254-SPCC |  | 10 | MO001526 | MO001526-001-02 | FJ001 | 分剪模板 | 1900 | 2024-07-12 | 2024-07-12 | 3 | 2024-07-12 17:12:11 | 2024-07-12 17:13:04 | 江苏东方九天新能源材料有限公司 |  | 樊小兵 |  | 1 | 0.254 | 0 | 80 | 1 | DL0024055105-11/2 | 1：排刀规格 80*6+102.4 海金杜门 SPCC-Ni 镍层：A面1.9um / B面 0.38um，注：1.成品表面不允许有擦划伤 顶压伤 刀印 油污 2.成品按顺时针摆放，每一片用3*3MM的木条隔开。厚度公差+/-0.01mm，宽度公差+/-0.13mm | 1 |  | 是 | 是 | 1 | 1
分剪 | DL0024055105-11/1 | DL0024055105-11 | 东方分剪5# | 合格 | 合格品 | 甲 | 樊小兵 | 263.44 | 250 | 0.949 | 0 | 0.254 | 80 | 1：排刀规格 80*6+102.4 海金杜门 SPCC-Ni 镍层：A面1.9um / B面 0.38um，注：1.成品表面不允许有擦划伤 顶压伤 刀印 油污 2.成品按顺时针摆放，每一片用3*3MM的木条隔开。厚度公差+/-0.01mm，宽度公差+/-0.13mm |  | 20600002 | 镍钝化卷半成品 | 0.254-SPCC | 31320013 | 镍钝化分切带 | 0.254-SPCC |  | 10 | MO001526 | MO001526-001-01 | FJ001 | 分剪模板 | 1900 | 2024-07-12 | 2024-07-12 | 3 | 2024-07-12 17:12:11 | 2024-07-12 17:13:04 | 江苏东方九天新能源材料有限公司 |  | 樊小兵 |  | 1 | 0.254 | 0 | 80 | 1 | DL0024055105-11/1 | 1：排刀规格 80*6+102.4 海金杜门 SPCC-Ni 镍层：A面1.9um / B面 0.38um，注：1.成品表面不允许有擦划伤 顶压伤 刀印 油污 2.成品按顺时针摆放，每一片用3*3MM的木条隔开。厚度公差+/-0.01mm，宽度公差+/-0.13mm | 1 |  | 是 | 是 | 1 | 1
铬钝化 | JG1224060241112 | JG122406024111 | 东方铬钝化950 | 合格 | 让步接收 | 乙 | 李志祥 | 2651 | 2651 | 1 | 4640 | 0.1 | 760 | / | 2177米操侧211mm孔洞（大小0.27mm2） | 30210015 | 光亮卷 | 0.1-SPCC | 30110014 | 铬钝化卷 | 0.1-SPCC |  | 10 | MO001462 | MO001462-022-02 | GDH001 | 铬钝化模板 | 5360 | 2024-07-10 | 2024-07-10 | 2 | 2024-07-12 16:04:12 | 2024-07-12 16:52:39 | 江苏东方九天新能源材料有限公司 |  | 李志祥 |  | 1 | 0.1 | 4640 | 760 | 1 | JG1224060241112 |  | 1 | 2177米孔洞大小0.27操211 | 是 | 是 | 72 | 22
铬钝化 | JG1224060241111 | JG122406024111 | 东方铬钝化950 | 合格 | 合格品 | 乙 | 李志祥 | 2691 | 2691 | 1 | 4700 | 0.1 | 760 | / |  | 30210015 | 光亮卷 | 0.1-SPCC | 30110014 | 铬钝化卷 | 0.1-SPCC |  | 10 | MO001462 | MO001462-022-01 | GDH001 | 铬钝化模板 | 5360 | 2024-07-10 | 2024-07-10 | 2 | 2024-07-12 16:04:12 | 2024-07-12 16:52:39 | 江苏东方九天新能源材料有限公司 |  | 李志祥 |  | 1 | 0.1 | 4700 | 760 | 1 | JG1224060241111 |  | 1 |  | 是 | 是 | 72 | 22
最终冷轧 | DL00240600112 | DL0024060011 | 东方650轧机 | 合格 | 让步接收 | 甲 | 关颜伟 | 6135 | 6085 | 0.9919 | 2340 | 0.54 | 610 | 昆山宝必达：650轧机用Ra0.8-1.0um毛化辊轧制0.54mm（0.6-0.54）厚度公差：0.548-0.553mm、板面粗糙度控制Ra0.4-0.6μm、转脱脂 |  | 20100082 | 轧硬 | 0.6*610-SPCC | 31010056 | 小品种钢卷 | 0.54-SPCC |  | 20 | MO001279 | MO001279-001-02 | XPZG001 | 小品种钢前处理模板 | 12270 | 2024-07-06 | 2024-07-18 | 2 | 2024-07-12 16:27:50 | 2024-07-12 16:28:55 | 江苏东方九天新能源材料有限公司 | 208930 | 关颜伟 |  |  | 0.6 | 2150 | 610 | 1 | DL00240600112 | 昆山宝必达（0.54*610）厚度±0.01mm，HV85-105,粗糙度0.5-0.8μM，卷重2-3吨 |  | 上表面暗线印，偶有挫伤横辊印强光下明显 |  |  | 1770 | 1
最终冷轧 | DL00240600121 | DL0024060012 | 东方650轧机 | 合格 | 让步接收 | 甲 | 顾峰 | 6130 | 6080 | 0.9918 | 2340 | 0.54 | 610 | 昆山宝必达：650轧机用Ra0.8-1.0um毛化辊轧制0.54mm（0.6-0.54）厚度公差：0.548-0.553mm、板面粗糙度控制Ra0.4-0.6μm、转脱脂 |  | 20100082 | 轧硬 | 0.6*610-SPCC | 31010056 | 小品种钢卷 | 0.54-SPCC |  | 20 | MO001279 | MO001279-002-01 | XPZG001 | 小品种钢前处理模板 | 12275 | 2024-07-06 | 2024-07-18 | 5 | 2024-07-12 16:26:02 | 2024-07-12 16:27:36 | 江苏东方九天新能源材料有限公司 | 208931 | 关颜伟 |  |  | 0.6 | 2150 | 610 | 1 | DL00240600121 | 昆山宝必达（0.54*610）厚度±0.01mm，HV85-105,粗糙度0.5-0.8μM，卷重2-3吨 |  | 色差，条印，细划伤，偶有挫伤，暗线印。横辊印强光下明显 |  |  | 2568 | 2
最终冷轧 | DL00240600111 | DL0024060011 | 东方650轧机 | 合格 | 让步接收 | 甲 | 关颜伟 | 6135 | 6090 | 0.9927 | 2350 | 0.54 | 610 | 昆山宝必达：650轧机用Ra0.8-1.0um毛化辊轧制0.54mm（0.6-0.54）厚度公差：0.548-0.553mm、板面粗糙度控制Ra0.4-0.6μm、转脱脂 |  | 20100082 | 轧硬 | 0.6*610-SPCC | 31010056 | 小品种钢卷 | 0.54-SPCC |  | 20 | MO001279 | MO001279-001-01 | XPZG001 | 小品种钢前处理模板 | 12270 | 2024-07-06 | 2024-07-18 | 2 | 2024-07-12 16:24:33 | 2024-07-12 16:25:48 | 江苏东方九天新能源材料有限公司 | 208930 | 关颜伟 |  |  | 0.6 | 2150 | 610 | 1 | DL00240600111 | 昆山宝必达（0.54*610）厚度±0.01mm，HV85-105,粗糙度0.5-0.8μM，卷重2-3吨 |  | 色差，条印，细划伤，偶有挫伤，暗线印，横辊印强光下明显 |  |  | 1770 | 1
最终冷轧 | DL00240600122 | DL0024060012 | 东方650轧机 | 合格 | 让步接收 | 甲 | 顾峰 | 6105 | 6050 | 0.991 | 2380 | 0.54 | 610 | 昆山宝必达：650轧机用Ra0.8-1.0um毛化辊轧制0.54mm（0.6-0.54）厚度公差：0.548-0.553mm、板面粗糙度控制Ra0.4-0.6μm、转脱脂 |  | 20100082 | 轧硬 | 0.6*610-SPCC | 31010056 | 小品种钢卷 | 0.54-SPCC |  | 20 | MO001279 | MO001279-002-02 | XPZG001 | 小品种钢前处理模板 | 12275 | 2024-07-06 | 2024-07-18 | 5 | 2024-07-12 16:22:28 | 2024-07-12 16:24:17 | 江苏东方九天新能源材料有限公司 | 208931 | 关颜伟 |  |  | 0.6 | 2130 | 610 | 1 | DL00240600122 | 昆山宝必达（0.54*610）厚度±0.01mm，HV85-105,粗糙度0.5-0.8μM，卷重2-3吨 |  | 色差，条印，细划伤，偶有挫伤，暗线印，轻振纹，横辊印强光下明显 |  |  | 2568 | 2
最终冷轧 | DL00240600142 | DL0024060014 | 东方650轧机 | 合格 | 合格品 | 甲 | 关颜伟 | 6080 | 6040 | 0.9934 | 2450 | 0.51 | 610 | 昆山宝必达：650轧机中间道次普光辊（Ra0.2-0.3μm)轧制，最后一道用Ra0.8-1.0μm毛化辊轧至0.51mm（0.6-0.55-0.51）厚度公差：0.518-0.523mm、板面粗糙度控制Ra0.4-0.6μm，转脱脂 |  | 20100082 | 轧硬 | 0.6*610-SPCC | 31010052 | 小品种钢卷 | 0.51-SPCC |  | 20 | MO001277 | MO001277-001-02 | XPZG001 | 小品种钢前处理模板 | 12295 | 2024-07-06 | 2024-07-18 | 2 | 2024-07-12 16:20:27 | 2024-07-12 16:22:02 | 江苏东方九天新能源材料有限公司 | 208904 | 关颜伟 |  |  | 0.6 | 2140 | 610 | 1 | DL00240600142 | 昆山宝必达（0.51*610）厚度±0.01mm，HV85-105,粗糙度0.5-0.8μM，卷重2-3吨 |  | 色差，条印，细划伤，偶有挫伤，暗线印，轻振纹，横辊印强光下明显 |  |  | 1488 | 1
最终冷轧 | DL00240600131 | DL0024060013 | 东方650轧机 | 合格 | 合格品 | 甲 | 顾峰 | 6110 | 6070 | 0.9935 | 2550 | 0.49 | 610 | 昆山宝必达:650轧机最后一道用Ra0.8-1.0μm毛化辊轧至0.49mm（0.6-0.53-0.49）厚度公差：0.498-0.503mm、板面粗糙度控制Ra0.4-0.6上、转脱脂 |  | 20100082 | 轧硬 | 0.6*610-SPCC | 31010050 | 小品种钢卷 | 0.49-SPCC |  | 20 | MO001280 | MO001280-001-01 | XPZG001 | 小品种钢前处理模板 | 12290 | 2024-07-06 | 2024-07-18 | 2 | 2024-07-12 16:17:23 | 2024-07-12 16:19:33 | 江苏东方九天新能源材料有限公司 | 208932 | 关颜伟 |  |  | 0.6 | 2150 | 610 | 1 | DL00240600131 | 昆山宝必达（0.49*610）厚度±0.01mm，HV85-105,粗糙度0.5-0.8μM，卷重2-3吨 |  | 色差，条印，细划伤，偶有挫伤，暗线印，轻振纹，横辊印强光下明显 |  |  | 1092 | 1
最终冷轧 | DL00240600132 | DL0024060013 | 东方650轧机 | 合格 | 合格品 | 甲 | 关颜伟 | 6130 | 6080 | 0.9918 | 2580 | 0.49 | 610 | 昆山宝必达:650轧机最后一道用Ra0.8-1.0μm毛化辊轧至0.49mm（0.6-0.53-0.49）厚度公差：0.498-0.503mm、板面粗糙度控制Ra0.4-0.6上、转脱脂 |  | 20100082 | 轧硬 | 0.6*610-SPCC | 31010050 | 小品种钢卷 | 0.49-SPCC |  | 20 | MO001280 | MO001280-001-02 | XPZG001 | 小品种钢前处理模板 | 12290 | 2024-07-06 | 2024-07-18 | 2 | 2024-07-12 16:15:05 | 2024-07-12 16:17:01 | 江苏东方九天新能源材料有限公司 | 208932 | 关颜伟 |  |  | 0.6 | 2150 | 610 | 1 | DL00240600132 | 昆山宝必达（0.49*610）厚度±0.01mm，HV85-105,粗糙度0.5-0.8μM，卷重2-3吨 |  | 色差，条印，细划伤，偶有挫伤，暗线印，轻振纹 |  |  | 1092 | 1
最终冷轧 | JG1224060269 | JG1224060269 | 东方850轧机 | 合格 | 合格品 | 甲 | 蔡迎虎 | 12950 | 12900 | 0.9961 | 22100 | 0.1 | 760 | 850轧机普光辊(Ra0.4-0.6μm)轧制0.1mm(0.4-0.25-0.15-0.115-0.1) |  | 20100142 | 轧硬 | 0.4*760-SPCC | 30210015 | 光亮卷 | 0.1-SPCC |  | 30 | MO000947 | MO000947-003 | KSFW001 | 东方小品种钢前处理 0.67（昆山富维 厚度公差：0.660-0.670mm,光泽度大于150GU（横向、纵向），粗糙度：Ra0.2-0.45um.硬度：HV80-110） | 12955 | 2024-06-25 | 2024-07-05 | 2 | 2024-07-12 16:02:02 | 2024-07-12 16:02:32 | 江苏东方九天新能源材料有限公司 | 193134 | 蔡迎虎 |  |  | 0.4 | 5500 | 760 | 1 | JG1224060269 | 轧0.1，米数控制在22200-22300米，脱脂分一包9200米。 |  |  | 否 | 否 | 3020 | 3
铬钝化 | JG122406024213 | JG12240602421 | 东方铬钝化950 | 合格 | 让步接收 | 乙 | 李志祥 | 2505 | 2505 | 1 | 4360 | 0.1 | 760 | / | 乳化斑 条印 | 30210015 | 光亮卷 | 0.1-SPCC | 30110014 | 铬钝化卷 | 0.1-SPCC |  | 10 | MO001462 | MO001462-026-03 | GDH001 | 铬钝化模板 | 7560 | 2024-07-10 | 2024-07-10 | 2 | 2024-07-12 15:50:46 | 2024-07-12 15:52:03 | 江苏东方九天新能源材料有限公司 |  | 李志祥 |  | 1 | 0.1 | 4360 | 760 | 1 | JG122406024213 |  | 1 | 乳化斑 条印 | 是 | 是 | 2 | 26
铬钝化 | JG122406024212 | JG12240602421 | 东方铬钝化950 | 合格 | 让步接收 | 乙 | 李志祥 | 2525 | 2525 | 1 | 4380 | 0.1 | 760 | / | 乳化斑 条印 | 30210015 | 光亮卷 | 0.1-SPCC | 30110014 | 铬钝化卷 | 0.1-SPCC |  | 10 | MO001462 | MO001462-026-02 | GDH001 | 铬钝化模板 | 7560 | 2024-07-10 | 2024-07-10 | 2 | 2024-07-12 15:50:46 | 2024-07-12 15:52:03 | 江苏东方九天新能源材料有限公司 |  | 李志祥 |  | 1 | 0.1 | 4380 | 760 | 1 | JG122406024212 |  | 1 | 乳化斑 条印 | 是 | 是 | 2 | 26
铬钝化 | JG122406024211 | JG12240602421 | 东方铬钝化950 | 合格 | 让步接收 | 乙 | 李志祥 | 2522 | 2522 | 1 | 4380 | 0.1 | 760 | / | 乳化斑 条印 | 30210015 | 光亮卷 | 0.1-SPCC | 30110014 | 铬钝化卷 | 0.1-SPCC |  | 10 | MO001462 | MO001462-026-01 | GDH001 | 铬钝化模板 | 7560 | 2024-07-10 | 2024-07-10 | 2 | 2024-07-12 15:50:46 | 2024-07-12 15:52:03 | 江苏东方九天新能源材料有限公司 |  | 李志祥 |  | 1 | 0.1 | 4380 | 760 | 1 | JG122406024211 |  | 1 | 乳化斑 条印 | 是 | 是 | 2 | 26
最终脱脂 | JG12240502382 | JG12240502382 | 东方950脱脂1# | 合格 | 合格品 | 甲 | 关莫平,王建军 | 1545 | 1545 | 1 | 3750 | 0.1 | 533 | 脱脂（950-1） |  | 20500018 | 光亮卷半成品 | 0.1-SPCC | 30210015 | 光亮卷 | 0.1-SPCC |  | 30 | MO001298 | MO001298-001 | GLJ003 | 光亮卷前处理 模板 | 2200 | 2024-07-06 | 2024-07-06 | 2 | 2024-07-12 11:37:15 | 2024-07-12 15:36:47 | 江苏东方九天新能源材料有限公司 | 213356 | 王建军 |  |  | 0.1 | 3750 | 533 | 1 | JG12240502382 |  |  |  | 否 | 否 | 7690 | 1
最终平整 | DL002406001822 | DL0024060018 | 东方750平整 | 其他入库 | 半成品退库 | 甲 | 丁振,龚政 | 2990 | 2990 | 1 | 3420 | 0.19 | 610 | 东莞鸿力：750平整用超光棍(Ra<0.1μm）平整、厚度公差：0.18-0.19mm、硬度90-110HV,粗糙度Ra≤0.15μm, | 整卷双边20CM内敲棍印划伤明显，来料振纹，横条印，多条暗线印，2850米后板面不规律折印，2500米后传边折印1-3CM，硬度高113【HV：90-110】 | 20100082 | 轧硬 | 0.6*610-SPCC | 20200010 | 小品种钢半成品 | 0.19-SPCC |  | 60 | MO001200 | MO001200-001-02-02 | XPZG001 | 小品种钢前处理模板 | 12290 | 2024-07-04 | 2024-07-04 | 2 | 2024-07-12 15:28:30 | 2024-07-12 15:35:51 | 江苏东方九天新能源材料有限公司 |  | 丁振 |  | 1 | 0.19 | 3420 | 610 | 1 | DL002406001822 | 第二次投料，东莞鸿力：厚度-0.01，HV90-110粗糙度≤0.15，卷重在2-3.5吨 | 1 | X细划伤(双边20CM内敲棍印划伤明显),Z振纹(来料振纹，横条印，多条暗线印),N粘钢折印(2850米后板面不规律折印，2500米后传边折印1-3CM) | 是 | 是 | 1656 | 1
最终平整 | DL002406001821 | DL0024060018 | 东方750平整 | 合格 | 让步接收 | 甲 | 丁振,龚政 | 2925 | 2925 | 1 | 3350 | 0.19 | 610 | 东莞鸿力：750平整用超光棍(Ra<0.1μm）平整、厚度公差：0.18-0.19mm、硬度90-110HV,粗糙度Ra≤0.15μm, | 整卷双边20CM内敲棍印划伤明显，上下表面多条划伤线印，来料暗线印，振纹，横条印，传边起筋，硬度高112【HV：90-110】 | 20100082 | 轧硬 | 0.6*610-SPCC | 31010016 | 小品种钢卷 | 0.19-SPCC |  | 60 | MO001200 | MO001200-001-02-01 | XPZG001 | 小品种钢前处理模板 | 12290 | 2024-07-04 | 2024-07-04 | 2 | 2024-07-12 15:28:30 | 2024-07-12 15:35:51 | 江苏东方九天新能源材料有限公司 |  | 丁振 |  | 1 | 0.19 | 3350 | 610 | 1 | DL002406001821 | 第二次投料，东莞鸿力：厚度-0.01，HV90-110粗糙度≤0.15，卷重在2-3.5吨 | 1 | X细划伤(整卷双边20CM内敲棍印划伤明显，上下表面多条划伤线印),A暗线印(来料暗线印),Z振纹(来料振纹，横条印),Q起筋(传边起筋) | 是 | 是 | 1656 | 1
分剪 | DL0024055107-22/7 | DL0024055107-22 | 东方分剪6# | 合格 | 合格品 | 甲 | 秦海波 | 277.99 | 253 | 0.9101 | 0 | 0.203 | 79.5 | 1：排刀规格 79.5MM*7C 海金杜门 SPCC-Ni 镍层：外1.9um /内 1.27um 2:成品内孔φ400MM 成品外径φ750-1000MM，注：1.成品表面不允许有擦划伤 顶压伤 刀印 油污 用气象包装纸包装 2.成品按顺时针摆放，每一片用3*3MM的木条隔开 、单托上下两片内外圈加纸护角。厚度公差+/-0.01mm，宽度公差+/-0.13mm |  | 20600001 | 镍钝化卷半成品 | 0.203-SPCC | 31320012 | 镍钝化分切带 | 0.203-SPCC |  | 10 | MO001529 | MO001529-005-07 | FJ001 | 分剪模板 | 1924 | 2024-07-12 | 2024-07-12 | 3 | 2024-07-12 15:32:59 | 2024-07-12 15:33:47 | 江苏东方九天新能源材料有限公司 |  | 秦海波 |  | 1 | 0.203 | 0 | 79.5 | 1 | DL0024055107-22/7 | 1：排刀规格 79.5MM*7C 海金杜门 SPCC-Ni 镍层：外1.9um /内 1.27um 2:成品内孔φ400MM 成品外径φ750-1000MM，注：1.成品表面不允许有擦划伤 顶压伤 刀印 油污 用气象包装纸包装 2.成品按顺时针摆放，每一片用3*3MM的木条隔开 、单托上下两片内外圈加纸护角。厚度公差+/-0.01mm，宽度公差+/-0.13mm | 1 |  | 是 | 是 | 1 | 5
分剪 | DL0024055107-22/6 | DL0024055107-22 | 东方分剪6# | 合格 | 合格品 | 甲 | 秦海波 | 277.99 | 253 | 0.9101 | 0 | 0.203 | 79.5 | 1：排刀规格 79.5MM*7C 海金杜门 SPCC-Ni 镍层：外1.9um /内 1.27um 2:成品内孔φ400MM 成品外径φ750-1000MM，注：1.成品表面不允许有擦划伤 顶压伤 刀印 油污 用气象包装纸包装 2.成品按顺时针摆放，每一片用3*3MM的木条隔开 、单托上下两片内外圈加纸护角。厚度公差+/-0.01mm，宽度公差+/-0.13mm |  | 20600001 | 镍钝化卷半成品 | 0.203-SPCC | 31320012 | 镍钝化分切带 | 0.203-SPCC |  | 10 | MO001529 | MO001529-005-06 | FJ001 | 分剪模板 | 1924 | 2024-07-12 | 2024-07-12 | 3 | 2024-07-12 15:32:59 | 2024-07-12 15:33:47 | 江苏东方九天新能源材料有限公司 |  | 秦海波 |  | 1 | 0.203 | 0 | 79.5 | 1 | DL0024055107-22/6 | 1：排刀规格 79.5MM*7C 海金杜门 SPCC-Ni 镍层：外1.9um /内 1.27um 2:成品内孔φ400MM 成品外径φ750-1000MM，注：1.成品表面不允许有擦划伤 顶压伤 刀印 油污 用气象包装纸包装 2.成品按顺时针摆放，每一片用3*3MM的木条隔开 、单托上下两片内外圈加纸护角。厚度公差+/-0.01mm，宽度公差+/-0.13mm | 1 |  | 是 | 是 | 1 | 5
分剪 | DL0024055107-22/5 | DL0024055107-22 | 东方分剪6# | 合格 | 合格品 | 甲 | 秦海波 | 276.89 | 252 | 0.9101 | 0 | 0.203 | 79.5 | 1：排刀规格 79.5MM*7C 海金杜门 SPCC-Ni 镍层：外1.9um /内 1.27um 2:成品内孔φ400MM 成品外径φ750-1000MM，注：1.成品表面不允许有擦划伤 顶压伤 刀印 油污 用气象包装纸包装 2.成品按顺时针摆放，每一片用3*3MM的木条隔开 、单托上下两片内外圈加纸护角。厚度公差+/-0.01mm，宽度公差+/-0.13mm |  | 20600001 | 镍钝化卷半成品 | 0.203-SPCC | 31320012 | 镍钝化分切带 | 0.203-SPCC |  | 10 | MO001529 | MO001529-005-05 | FJ001 | 分剪模板 | 1924 | 2024-07-12 | 2024-07-12 | 3 | 2024-07-12 15:32:59 | 2024-07-12 15:33:47 | 江苏东方九天新能源材料有限公司 |  | 秦海波 |  | 1 | 0.203 | 0 | 79.5 | 1 | DL0024055107-22/5 | 1：排刀规格 79.5MM*7C 海金杜门 SPCC-Ni 镍层：外1.9um /内 1.27um 2:成品内孔φ400MM 成品外径φ750-1000MM，注：1.成品表面不允许有擦划伤 顶压伤 刀印 油污 用气象包装纸包装 2.成品按顺时针摆放，每一片用3*3MM的木条隔开 、单托上下两片内外圈加纸护角。厚度公差+/-0.01mm，宽度公差+/-0.13mm | 1 |  | 是 | 是 | 1 | 5
分剪 | DL0024055107-22/4 | DL0024055107-22 | 东方分剪6# | 合格 | 合格品 | 甲 | 秦海波 | 276.89 | 252 | 0.9101 | 0 | 0.203 | 79.5 | 1：排刀规格 79.5MM*7C 海金杜门 SPCC-Ni 镍层：外1.9um /内 1.27um 2:成品内孔φ400MM 成品外径φ750-1000MM，注：1.成品表面不允许有擦划伤 顶压伤 刀印 油污 用气象包装纸包装 2.成品按顺时针摆放，每一片用3*3MM的木条隔开 、单托上下两片内外圈加纸护角。厚度公差+/-0.01mm，宽度公差+/-0.13mm |  | 20600001 | 镍钝化卷半成品 | 0.203-SPCC | 31320012 | 镍钝化分切带 | 0.203-SPCC |  | 10 | MO001529 | MO001529-005-04 | FJ001 | 分剪模板 | 1924 | 2024-07-12 | 2024-07-12 | 3 | 2024-07-12 15:32:59 | 2024-07-12 15:33:47 | 江苏东方九天新能源材料有限公司 |  | 秦海波 |  | 1 | 0.203 | 0 | 79.5 | 1 | DL0024055107-22/4 | 1：排刀规格 79.5MM*7C 海金杜门 SPCC-Ni 镍层：外1.9um /内 1.27um 2:成品内孔φ400MM 成品外径φ750-1000MM，注：1.成品表面不允许有擦划伤 顶压伤 刀印 油污 用气象包装纸包装 2.成品按顺时针摆放，每一片用3*3MM的木条隔开 、单托上下两片内外圈加纸护角。厚度公差+/-0.01mm，宽度公差+/-0.13mm | 1 |  | 是 | 是 | 1 | 5
分剪 | DL0024055107-22/3 | DL0024055107-22 | 东方分剪6# | 合格 | 合格品 | 甲 | 秦海波 | 274.7 | 250 | 0.9101 | 0 | 0.203 | 79.5 | 1：排刀规格 79.5MM*7C 海金杜门 SPCC-Ni 镍层：外1.9um /内 1.27um 2:成品内孔φ400MM 成品外径φ750-1000MM，注：1.成品表面不允许有擦划伤 顶压伤 刀印 油污 用气象包装纸包装 2.成品按顺时针摆放，每一片用3*3MM的木条隔开 、单托上下两片内外圈加纸护角。厚度公差+/-0.01mm，宽度公差+/-0.13mm |  | 20600001 | 镍钝化卷半成品 | 0.203-SPCC | 31320012 | 镍钝化分切带 | 0.203-SPCC |  | 10 | MO001529 | MO001529-005-03 | FJ001 | 分剪模板 | 1924 | 2024-07-12 | 2024-07-12 | 3 | 2024-07-12 15:32:59 | 2024-07-12 15:33:47 | 江苏东方九天新能源材料有限公司 |  | 秦海波 |  | 1 | 0.203 | 0 | 79.5 | 1 | DL0024055107-22/3 | 1：排刀规格 79.5MM*7C 海金杜门 SPCC-Ni 镍层：外1.9um /内 1.27um 2:成品内孔φ400MM 成品外径φ750-1000MM，注：1.成品表面不允许有擦划伤 顶压伤 刀印 油污 用气象包装纸包装 2.成品按顺时针摆放，每一片用3*3MM的木条隔开 、单托上下两片内外圈加纸护角。厚度公差+/-0.01mm，宽度公差+/-0.13mm | 1 |  | 是 | 是 | 1 | 5
分剪 | DL0024055107-22/2 | DL0024055107-22 | 东方分剪6# | 合格 | 合格品 | 甲 | 秦海波 | 274.7 | 250 | 0.9101 | 0 | 0.203 | 79.5 | 1：排刀规格 79.5MM*7C 海金杜门 SPCC-Ni 镍层：外1.9um /内 1.27um 2:成品内孔φ400MM 成品外径φ750-1000MM，注：1.成品表面不允许有擦划伤 顶压伤 刀印 油污 用气象包装纸包装 2.成品按顺时针摆放，每一片用3*3MM的木条隔开 、单托上下两片内外圈加纸护角。厚度公差+/-0.01mm，宽度公差+/-0.13mm |  | 20600001 | 镍钝化卷半成品 | 0.203-SPCC | 31320012 | 镍钝化分切带 | 0.203-SPCC |  | 10 | MO001529 | MO001529-005-02 | FJ001 | 分剪模板 | 1924 | 2024-07-12 | 2024-07-12 | 3 | 2024-07-12 15:32:59 | 2024-07-12 15:33:47 | 江苏东方九天新能源材料有限公司 |  | 秦海波 |  | 1 | 0.203 | 0 | 79.5 | 1 | DL0024055107-22/2 | 1：排刀规格 79.5MM*7C 海金杜门 SPCC-Ni 镍层：外1.9um /内 1.27um 2:成品内孔φ400MM 成品外径φ750-1000MM，注：1.成品表面不允许有擦划伤 顶压伤 刀印 油污 用气象包装纸包装 2.成品按顺时针摆放，每一片用3*3MM的木条隔开 、单托上下两片内外圈加纸护角。厚度公差+/-0.01mm，宽度公差+/-0.13mm | 1 |  | 是 | 是 | 1 | 5
分剪 | DL0024055107-22/1 | DL0024055107-22 | 东方分剪6# | 合格 | 合格品 | 甲 | 秦海波 | 264.81 | 241 | 0.9101 | 0 | 0.203 | 79.5 | 1：排刀规格 79.5MM*7C 海金杜门 SPCC-Ni 镍层：外1.9um /内 1.27um 2:成品内孔φ400MM 成品外径φ750-1000MM，注：1.成品表面不允许有擦划伤 顶压伤 刀印 油污 用气象包装纸包装 2.成品按顺时针摆放，每一片用3*3MM的木条隔开 、单托上下两片内外圈加纸护角。厚度公差+/-0.01mm，宽度公差+/-0.13mm |  | 20600001 | 镍钝化卷半成品 | 0.203-SPCC | 31320012 | 镍钝化分切带 | 0.203-SPCC |  | 10 | MO001529 | MO001529-005-01 | FJ001 | 分剪模板 | 1924 | 2024-07-12 | 2024-07-12 | 3 | 2024-07-12 15:32:59 | 2024-07-12 15:33:47 | 江苏东方九天新能源材料有限公司 |  | 秦海波 |  | 1 | 0.203 | 0 | 79.5 | 1 | DL0024055107-22/1 | 1：排刀规格 79.5MM*7C 海金杜门 SPCC-Ni 镍层：外1.9um /内 1.27um 2:成品内孔φ400MM 成品外径φ750-1000MM，注：1.成品表面不允许有擦划伤 顶压伤 刀印 油污 用气象包装纸包装 2.成品按顺时针摆放，每一片用3*3MM的木条隔开 、单托上下两片内外圈加纸护角。厚度公差+/-0.01mm，宽度公差+/-0.13mm | 1 |  | 是 | 是 | 1 | 5
最终平整 | JG12240602372 | JG1224060237 | 东方850平整 | 其他入库 | 半成品退库 | 甲 | 陈俊华 | 6125 | 6125 | 1 | 10500 | 0.1 | 760 | 平整 |  | 20100142 | 轧硬 | 0.4*760-SPCC | 20500018 | 光亮卷半成品 | 0.1-SPCC |  | 60 | MO000945 | MO000945-014-02 | KSFW001 | 东方小品种钢前处理 0.67（昆山富维 厚度公差：0.660-0.670mm,光泽度大于150GU（横向、纵向），粗糙度：Ra0.2-0.45um.硬度：HV80-110） | 13490 | 2024-06-25 | 2024-07-05 | 2 | 2024-07-12 15:28:30 | 2024-07-12 15:28:37 | 江苏东方九天新能源材料有限公司 | 193094 | 陈俊华 |  |  | 0.1 | 10500 | 760 | 1 | JG12240602372 | 轧0.1，米数控制在23100-23200米，脱脂分一包10400米。 | 1 |  | 是 | 是 | 5228 | 14
最终平整 | JG12240602371 | JG1224060237 | 东方850平整 | 其他入库 | 半成品退库 | 甲 | 陈俊华 | 7220 | 7220 | 1 | 12300 | 0.1 | 760 | 平整 |  | 20100142 | 轧硬 | 0.4*760-SPCC | 20500018 | 光亮卷半成品 | 0.1-SPCC |  | 60 | MO000945 | MO000945-014-01 | KSFW001 | 东方小品种钢前处理 0.67（昆山富维 厚度公差：0.660-0.670mm,光泽度大于150GU（横向、纵向），粗糙度：Ra0.2-0.45um.硬度：HV80-110） | 13490 | 2024-06-25 | 2024-07-05 | 2 | 2024-07-12 15:28:14 | 2024-07-12 15:28:23 | 江苏东方九天新能源材料有限公司 | 193094 | 陈俊华 |  |  | 0.1 | 12300 | 760 | 1 | JG12240602371 | 轧0.1，米数控制在23100-23200米，脱脂分一包10400米。 | 1 |  | 是 | 是 | 5228 | 14
最终平整 | JG12240602391 | JG1224060239 | 东方850平整 | 其他入库 | 半成品退库 | 甲 | 陈俊华 | 7515 | 7515 | 1 | 13000 | 0.1 | 760 | 平整 |  | 20100142 | 轧硬 | 0.4*760-SPCC | 20500018 | 光亮卷半成品 | 0.1-SPCC |  | 60 | MO000945 | MO000945-027-01 | KSFW001 | 东方小品种钢前处理 0.67（昆山富维 厚度公差：0.660-0.670mm,光泽度大于150GU（横向、纵向），粗糙度：Ra0.2-0.45um.硬度：HV80-110） | 13555 | 2024-06-25 | 2024-07-05 | 2 | 2024-07-12 15:27:52 | 2024-07-12 15:28:05 | 江苏东方九天新能源材料有限公司 | 193108 | 陈俊华 |  |  | 0.1 | 13000 | 760 | 1 | JG12240602391 | 轧0.1，米数控制在23100-23200米，脱脂分一包10400米。 | 1 |  | 是 | 是 | 4137 | 27
最终平整 | JG12240602361 | JG1224060236 | 东方850平整 | 其他入库 | 半成品退库 | 甲 | 陈俊华 | 7230 | 7230 | 1 | 12550 | 0.1 | 760 | 平整 |  | 20100142 | 轧硬 | 0.4*760-SPCC | 20500018 | 光亮卷半成品 | 0.1-SPCC |  | 60 | MO000945 | MO000945-015-01 | KSFW001 | 东方小品种钢前处理 0.67（昆山富维 厚度公差：0.660-0.670mm,光泽度大于150GU（横向、纵向），粗糙度：Ra0.2-0.45um.硬度：HV80-110） | 13495 | 2024-06-25 | 2024-07-05 | 2 | 2024-07-12 15:27:29 | 2024-07-12 15:27:43 | 江苏东方九天新能源材料有限公司 | 193095 | 陈俊华 |  |  | 0.1 | 12550 | 760 | 1 | JG12240602361 | 轧0.1，米数控制在23100-23200米，脱脂分一包10400米。 | 1 |  | 是 | 是 | 5089 | 15
最终平整 | JG12240602392 | JG1224060239 | 东方850平整 | 其他入库 | 半成品退库 | 甲 | 陈俊华 | 5915 | 5915 | 1 | 10220 | 0.1 | 760 | 平整 |  | 20100142 | 轧硬 | 0.4*760-SPCC | 20500018 | 光亮卷半成品 | 0.1-SPCC |  | 60 | MO000945 | MO000945-027-02 | KSFW001 | 东方小品种钢前处理 0.67（昆山富维 厚度公差：0.660-0.670mm,光泽度大于150GU（横向、纵向），粗糙度：Ra0.2-0.45um.硬度：HV80-110） | 13555 | 2024-06-25 | 2024-07-05 | 2 | 2024-07-12 15:27:10 | 2024-07-12 15:27:19 | 江苏东方九天新能源材料有限公司 | 193108 | 陈俊华 |  |  | 0.1 | 10220 | 760 | 1 | JG12240602392 | 轧0.1，米数控制在23100-23200米，脱脂分一包10400米。 | 1 |  | 是 | 是 | 4137 | 27
最终平整 | JG12240602341 | JG1224060234 | 东方850平整 | 其他入库 | 半成品退库 | 甲 | 陈俊华 | 7495 | 7495 | 1 | 13000 | 0.1 | 760 | 平整 |  | 20100142 | 轧硬 | 0.4*760-SPCC | 20500018 | 光亮卷半成品 | 0.1-SPCC |  | 60 | MO000945 | MO000945-019-01 | KSFW001 | 东方小品种钢前处理 0.67（昆山富维 厚度公差：0.660-0.670mm,光泽度大于150GU（横向、纵向），粗糙度：Ra0.2-0.45um.硬度：HV80-110） | 13510 | 2024-06-25 | 2024-07-05 | 2 | 2024-07-12 15:26:36 | 2024-07-12 15:26:57 | 江苏东方九天新能源材料有限公司 | 193100 | 陈俊华 |  |  | 0.1 | 13000 | 760 | 1 | JG12240602341 | 轧0.1，米数控制在23100-23200米，脱脂分一包10400米。 | 1 |  | 是 | 是 | 5302 | 19
分剪 | DL0024055105-221/7 | DL0024055105-221 | 东方分剪5# | 合格 | 合格品 | 甲 | 樊小兵 | 234.31 | 223 | 0.9517 | 0 | 0.254 | 80 | 1：排刀规格 80*6+102.4 海金杜门 SPCC-Ni 镍层：A面1.9um / B面 0.38um，注：1.成品表面不允许有擦划伤 顶压伤 刀印 油污 2.成品按顺时针摆放，每一片用3*3MM的木条隔开。厚度公差+/-0.01mm，宽度公差+/-0.13mm |  | 20600002 | 镍钝化卷半成品 | 0.254-SPCC | 31320013 | 镍钝化分切带 | 0.254-SPCC |  | 10 | MO001526 | MO001526-003-07 | FJ001 | 分剪模板 | 1740 | 2024-07-12 | 2024-07-12 | 3 | 2024-07-12 15:18:18 | 2024-07-12 15:19:12 | 江苏东方九天新能源材料有限公司 |  | 樊小兵 |  | 1 | 0.254 | 0 | 80 | 1 | DL0024055105-221/7 | 1：排刀规格 80*6+102.4 海金杜门 SPCC-Ni 镍层：A面1.9um / B面 0.38um，注：1.成品表面不允许有擦划伤 顶压伤 刀印 油污 2.成品按顺时针摆放，每一片用3*3MM的木条隔开。厚度公差+/-0.01mm，宽度公差+/-0.13mm | 1 |  | 是 | 是 | 1 | 3
分剪 | DL0024055105-221/6 | DL0024055105-221 | 东方分剪5# | 合格 | 合格品 | 甲 | 樊小兵 | 304.71 | 290 | 0.9517 | 0 | 0.254 | 102.4 | 1：排刀规格 80*6+102.4 海金杜门 SPCC-Ni 镍层：A面1.9um / B面 0.38um，注：1.成品表面不允许有擦划伤 顶压伤 刀印 油污 2.成品按顺时针摆放，每一片用3*3MM的木条隔开。厚度公差+/-0.01mm，宽度公差+/-0.13mm |  | 20600002 | 镍钝化卷半成品 | 0.254-SPCC | 31320013 | 镍钝化分切带 | 0.254-SPCC |  | 10 | MO001526 | MO001526-003-06 | FJ001 | 分剪模板 | 1740 | 2024-07-12 | 2024-07-12 | 3 | 2024-07-12 15:18:18 | 2024-07-12 15:19:12 | 江苏东方九天新能源材料有限公司 |  | 樊小兵 |  | 1 | 0.254 | 0 | 102.4 | 1 | DL0024055105-221/6 | 1：排刀规格 80*6+102.4 海金杜门 SPCC-Ni 镍层：A面1.9um / B面 0.38um，注：1.成品表面不允许有擦划伤 顶压伤 刀印 油污 2.成品按顺时针摆放，每一片用3*3MM的木条隔开。厚度公差+/-0.01mm，宽度公差+/-0.13mm | 1 |  | 是 | 是 | 1 | 3
分剪 | DL0024055105-221/5 | DL0024055105-221 | 东方分剪5# | 合格 | 合格品 | 甲 | 樊小兵 | 239.56 | 228 | 0.9517 | 0 | 0.254 | 80 | 1：排刀规格 80*6+102.4 海金杜门 SPCC-Ni 镍层：A面1.9um / B面 0.38um，注：1.成品表面不允许有擦划伤 顶压伤 刀印 油污 2.成品按顺时针摆放，每一片用3*3MM的木条隔开。厚度公差+/-0.01mm，宽度公差+/-0.13mm |  | 20600002 | 镍钝化卷半成品 | 0.254-SPCC | 31320013 | 镍钝化分切带 | 0.254-SPCC |  | 10 | MO001526 | MO001526-003-05 | FJ001 | 分剪模板 | 1740 | 2024-07-12 | 2024-07-12 | 3 | 2024-07-12 15:18:18 | 2024-07-12 15:19:12 | 江苏东方九天新能源材料有限公司 |  | 樊小兵 |  | 1 | 0.254 | 0 | 80 | 1 | DL0024055105-221/5 | 1：排刀规格 80*6+102.4 海金杜门 SPCC-Ni 镍层：A面1.9um / B面 0.38um，注：1.成品表面不允许有擦划伤 顶压伤 刀印 油污 2.成品按顺时针摆放，每一片用3*3MM的木条隔开。厚度公差+/-0.01mm，宽度公差+/-0.13mm | 1 |  | 是 | 是 | 1 | 3
分剪 | DL0024055105-221/4 | DL0024055105-221 | 东方分剪5# | 合格 | 合格品 | 甲 | 樊小兵 | 239.56 | 228 | 0.9517 | 0 | 0.254 | 80 | 1：排刀规格 80*6+102.4 海金杜门 SPCC-Ni 镍层：A面1.9um / B面 0.38um，注：1.成品表面不允许有擦划伤 顶压伤 刀印 油污 2.成品按顺时针摆放，每一片用3*3MM的木条隔开。厚度公差+/-0.01mm，宽度公差+/-0.13mm |  | 20600002 | 镍钝化卷半成品 | 0.254-SPCC | 31320013 | 镍钝化分切带 | 0.254-SPCC |  | 10 | MO001526 | MO001526-003-04 | FJ001 | 分剪模板 | 1740 | 2024-07-12 | 2024-07-12 | 3 | 2024-07-12 15:18:18 | 2024-07-12 15:19:12 | 江苏东方九天新能源材料有限公司 |  | 樊小兵 |  | 1 | 0.254 | 0 | 80 | 1 | DL0024055105-221/4 | 1：排刀规格 80*6+102.4 海金杜门 SPCC-Ni 镍层：A面1.9um / B面 0.38um，注：1.成品表面不允许有擦划伤 顶压伤 刀印 油污 2.成品按顺时针摆放，每一片用3*3MM的木条隔开。厚度公差+/-0.01mm，宽度公差+/-0.13mm | 1 |  | 是 | 是 | 1 | 3
分剪 | DL0024055105-221/3 | DL0024055105-221 | 东方分剪5# | 合格 | 合格品 | 甲 | 樊小兵 | 239.56 | 228 | 0.9517 | 0 | 0.254 | 80 | 1：排刀规格 80*6+102.4 海金杜门 SPCC-Ni 镍层：A面1.9um / B面 0.38um，注：1.成品表面不允许有擦划伤 顶压伤 刀印 油污 2.成品按顺时针摆放，每一片用3*3MM的木条隔开。厚度公差+/-0.01mm，宽度公差+/-0.13mm |  | 20600002 | 镍钝化卷半成品 | 0.254-SPCC | 31320013 | 镍钝化分切带 | 0.254-SPCC |  | 10 | MO001526 | MO001526-003-03 | FJ001 | 分剪模板 | 1740 | 2024-07-12 | 2024-07-12 | 3 | 2024-07-12 15:18:18 | 2024-07-12 15:19:12 | 江苏东方九天新能源材料有限公司 |  | 樊小兵 |  | 1 | 0.254 | 0 | 80 | 1 | DL0024055105-221/3 | 1：排刀规格 80*6+102.4 海金杜门 SPCC-Ni 镍层：A面1.9um / B面 0.38um，注：1.成品表面不允许有擦划伤 顶压伤 刀印 油污 2.成品按顺时针摆放，每一片用3*3MM的木条隔开。厚度公差+/-0.01mm，宽度公差+/-0.13mm | 1 |  | 是 | 是 | 1 | 3
分剪 | DL0024055105-221/2 | DL0024055105-221 | 东方分剪5# | 合格 | 合格品 | 甲 | 樊小兵 | 240.61 | 229 | 0.9517 | 0 | 0.254 | 80 | 1：排刀规格 80*6+102.4 海金杜门 SPCC-Ni 镍层：A面1.9um / B面 0.38um，注：1.成品表面不允许有擦划伤 顶压伤 刀印 油污 2.成品按顺时针摆放，每一片用3*3MM的木条隔开。厚度公差+/-0.01mm，宽度公差+/-0.13mm |  | 20600002 | 镍钝化卷半成品 | 0.254-SPCC | 31320013 | 镍钝化分切带 | 0.254-SPCC |  | 10 | MO001526 | MO001526-003-02 | FJ001 | 分剪模板 | 1740 | 2024-07-12 | 2024-07-12 | 3 | 2024-07-12 15:18:18 | 2024-07-12 15:19:12 | 江苏东方九天新能源材料有限公司 |  | 樊小兵 |  | 1 | 0.254 | 0 | 80 | 1 | DL0024055105-221/2 | 1：排刀规格 80*6+102.4 海金杜门 SPCC-Ni 镍层：A面1.9um / B面 0.38um，注：1.成品表面不允许有擦划伤 顶压伤 刀印 油污 2.成品按顺时针摆放，每一片用3*3MM的木条隔开。厚度公差+/-0.01mm，宽度公差+/-0.13mm | 1 |  | 是 | 是 | 1 | 3
分剪 | DL0024055105-221/1 | DL0024055105-221 | 东方分剪5# | 合格 | 合格品 | 甲 | 樊小兵 | 241.66 | 230 | 0.9518 | 0 | 0.254 | 80 | 1：排刀规格 80*6+102.4 海金杜门 SPCC-Ni 镍层：A面1.9um / B面 0.38um，注：1.成品表面不允许有擦划伤 顶压伤 刀印 油污 2.成品按顺时针摆放，每一片用3*3MM的木条隔开。厚度公差+/-0.01mm，宽度公差+/-0.13mm |  | 20600002 | 镍钝化卷半成品 | 0.254-SPCC | 31320013 | 镍钝化分切带 | 0.254-SPCC |  | 10 | MO001526 | MO001526-003-01 | FJ001 | 分剪模板 | 1740 | 2024-07-12 | 2024-07-12 | 3 | 2024-07-12 15:18:18 | 2024-07-12 15:19:12 | 江苏东方九天新能源材料有限公司 |  | 樊小兵 |  | 1 | 0.254 | 0 | 80 | 1 | DL0024055105-221/1 | 1：排刀规格 80*6+102.4 海金杜门 SPCC-Ni 镍层：A面1.9um / B面 0.38um，注：1.成品表面不允许有擦划伤 顶压伤 刀印 油污 2.成品按顺时针摆放，每一片用3*3MM的木条隔开。厚度公差+/-0.01mm，宽度公差+/-0.13mm | 1 |  | 是 | 是 | 1 | 3
分剪 | DL0024055107-12/7 | DL0024055107-12 | 东方分剪6# | 合格 | 合格品 | 甲 | 秦海波 | 277.68 | 255 | 0.9183 | 0 | 0.203 | 79.5 | 1：排刀规格 79.5MM*7C 海金杜门 SPCC-Ni 镍层：外1.9um /内 1.27um 2:成品内孔φ400MM 成品外径φ750-1000MM，注：1.成品表面不允许有擦划伤 顶压伤 刀印 油污 用气象包装纸包装 2.成品按顺时针摆放，每一片用3*3MM的木条隔开 、单托上下两片内外圈加纸护角。厚度公差+/-0.01mm，宽度公差+/-0.13mm |  | 20600001 | 镍钝化卷半成品 | 0.203-SPCC | 31320012 | 镍钝化分切带 | 0.203-SPCC |  | 10 | MO001529 | MO001529-008-07 | FJ001 | 分剪模板 | 1934 | 2024-07-12 | 2024-07-12 | 3 | 2024-07-12 14:28:03 | 2024-07-12 14:28:47 | 江苏东方九天新能源材料有限公司 |  | 秦海波 |  | 1 | 0.203 | 0 | 79.5 | 1 | DL0024055107-12/7 | 1：排刀规格 79.5MM*7C 海金杜门 SPCC-Ni 镍层：外1.9um /内 1.27um 2:成品内孔φ400MM 成品外径φ750-1000MM，注：1.成品表面不允许有擦划伤 顶压伤 刀印 油污 用气象包装纸包装 2.成品按顺时针摆放，每一片用3*3MM的木条隔开 、单托上下两片内外圈加纸护角。厚度公差+/-0.01mm，宽度公差+/-0.13mm | 1 |  | 是 | 是 | 0 | 8
分剪 | DL0024055107-12/6 | DL0024055107-12 | 东方分剪6# | 合格 | 合格品 | 甲 | 秦海波 | 278.77 | 256 | 0.9183 | 0 | 0.203 | 79.5 | 1：排刀规格 79.5MM*7C 海金杜门 SPCC-Ni 镍层：外1.9um /内 1.27um 2:成品内孔φ400MM 成品外径φ750-1000MM，注：1.成品表面不允许有擦划伤 顶压伤 刀印 油污 用气象包装纸包装 2.成品按顺时针摆放，每一片用3*3MM的木条隔开 、单托上下两片内外圈加纸护角。厚度公差+/-0.01mm，宽度公差+/-0.13mm |  | 20600001 | 镍钝化卷半成品 | 0.203-SPCC | 31320012 | 镍钝化分切带 | 0.203-SPCC |  | 10 | MO001529 | MO001529-008-06 | FJ001 | 分剪模板 | 1934 | 2024-07-12 | 2024-07-12 | 3 | 2024-07-12 14:28:03 | 2024-07-12 14:28:47 | 江苏东方九天新能源材料有限公司 |  | 秦海波 |  | 1 | 0.203 | 0 | 79.5 | 1 | DL0024055107-12/6 | 1：排刀规格 79.5MM*7C 海金杜门 SPCC-Ni 镍层：外1.9um /内 1.27um 2:成品内孔φ400MM 成品外径φ750-1000MM，注：1.成品表面不允许有擦划伤 顶压伤 刀印 油污 用气象包装纸包装 2.成品按顺时针摆放，每一片用3*3MM的木条隔开 、单托上下两片内外圈加纸护角。厚度公差+/-0.01mm，宽度公差+/-0.13mm | 1 |  | 是 | 是 | 0 | 8
分剪 | DL0024055107-12/5 | DL0024055107-12 | 东方分剪6# | 合格 | 合格品 | 甲 | 秦海波 | 277.68 | 255 | 0.9183 | 0 | 0.203 | 79.5 | 1：排刀规格 79.5MM*7C 海金杜门 SPCC-Ni 镍层：外1.9um /内 1.27um 2:成品内孔φ400MM 成品外径φ750-1000MM，注：1.成品表面不允许有擦划伤 顶压伤 刀印 油污 用气象包装纸包装 2.成品按顺时针摆放，每一片用3*3MM的木条隔开 、单托上下两片内外圈加纸护角。厚度公差+/-0.01mm，宽度公差+/-0.13mm |  | 20600001 | 镍钝化卷半成品 | 0.203-SPCC | 31320012 | 镍钝化分切带 | 0.203-SPCC |  | 10 | MO001529 | MO001529-008-05 | FJ001 | 分剪模板 | 1934 | 2024-07-12 | 2024-07-12 | 3 | 2024-07-12 14:28:03 | 2024-07-12 14:28:47 | 江苏东方九天新能源材料有限公司 |  | 秦海波 |  | 1 | 0.203 | 0 | 79.5 | 1 | DL0024055107-12/5 | 1：排刀规格 79.5MM*7C 海金杜门 SPCC-Ni 镍层：外1.9um /内 1.27um 2:成品内孔φ400MM 成品外径φ750-1000MM，注：1.成品表面不允许有擦划伤 顶压伤 刀印 油污 用气象包装纸包装 2.成品按顺时针摆放，每一片用3*3MM的木条隔开 、单托上下两片内外圈加纸护角。厚度公差+/-0.01mm，宽度公差+/-0.13mm | 1 |  | 是 | 是 | 0 | 8
分剪 | DL0024055107-12/4 | DL0024055107-12 | 东方分剪6# | 合格 | 合格品 | 甲 | 秦海波 | 277.68 | 255 | 0.9183 | 0 | 0.203 | 79.5 | 1：排刀规格 79.5MM*7C 海金杜门 SPCC-Ni 镍层：外1.9um /内 1.27um 2:成品内孔φ400MM 成品外径φ750-1000MM，注：1.成品表面不允许有擦划伤 顶压伤 刀印 油污 用气象包装纸包装 2.成品按顺时针摆放，每一片用3*3MM的木条隔开 、单托上下两片内外圈加纸护角。厚度公差+/-0.01mm，宽度公差+/-0.13mm |  | 20600001 | 镍钝化卷半成品 | 0.203-SPCC | 31320012 | 镍钝化分切带 | 0.203-SPCC |  | 10 | MO001529 | MO001529-008-04 | FJ001 | 分剪模板 | 1934 | 2024-07-12 | 2024-07-12 | 3 | 2024-07-12 14:28:03 | 2024-07-12 14:28:47 | 江苏东方九天新能源材料有限公司 |  | 秦海波 |  | 1 | 0.203 | 0 | 79.5 | 1 | DL0024055107-12/4 | 1：排刀规格 79.5MM*7C 海金杜门 SPCC-Ni 镍层：外1.9um /内 1.27um 2:成品内孔φ400MM 成品外径φ750-1000MM，注：1.成品表面不允许有擦划伤 顶压伤 刀印 油污 用气象包装纸包装 2.成品按顺时针摆放，每一片用3*3MM的木条隔开 、单托上下两片内外圈加纸护角。厚度公差+/-0.01mm，宽度公差+/-0.13mm | 1 |  | 是 | 是 | 0 | 8
分剪 | DL0024055107-12/3 | DL0024055107-12 | 东方分剪6# | 合格 | 合格品 | 甲 | 秦海波 | 276.59 | 254 | 0.9183 | 0 | 0.203 | 79.5 | 1：排刀规格 79.5MM*7C 海金杜门 SPCC-Ni 镍层：外1.9um /内 1.27um 2:成品内孔φ400MM 成品外径φ750-1000MM，注：1.成品表面不允许有擦划伤 顶压伤 刀印 油污 用气象包装纸包装 2.成品按顺时针摆放，每一片用3*3MM的木条隔开 、单托上下两片内外圈加纸护角。厚度公差+/-0.01mm，宽度公差+/-0.13mm |  | 20600001 | 镍钝化卷半成品 | 0.203-SPCC | 31320012 | 镍钝化分切带 | 0.203-SPCC |  | 10 | MO001529 | MO001529-008-03 | FJ001 | 分剪模板 | 1934 | 2024-07-12 | 2024-07-12 | 3 | 2024-07-12 14:28:03 | 2024-07-12 14:28:47 | 江苏东方九天新能源材料有限公司 |  | 秦海波 |  | 1 | 0.203 | 0 | 79.5 | 1 | DL0024055107-12/3 | 1：排刀规格 79.5MM*7C 海金杜门 SPCC-Ni 镍层：外1.9um /内 1.27um 2:成品内孔φ400MM 成品外径φ750-1000MM，注：1.成品表面不允许有擦划伤 顶压伤 刀印 油污 用气象包装纸包装 2.成品按顺时针摆放，每一片用3*3MM的木条隔开 、单托上下两片内外圈加纸护角。厚度公差+/-0.01mm，宽度公差+/-0.13mm | 1 |  | 是 | 是 | 0 | 8
分剪 | DL0024055107-12/2 | DL0024055107-12 | 东方分剪6# | 合格 | 合格品 | 甲 | 秦海波 | 274.41 | 252 | 0.9183 | 0 | 0.203 | 79.5 | 1：排刀规格 79.5MM*7C 海金杜门 SPCC-Ni 镍层：外1.9um /内 1.27um 2:成品内孔φ400MM 成品外径φ750-1000MM，注：1.成品表面不允许有擦划伤 顶压伤 刀印 油污 用气象包装纸包装 2.成品按顺时针摆放，每一片用3*3MM的木条隔开 、单托上下两片内外圈加纸护角。厚度公差+/-0.01mm，宽度公差+/-0.13mm |  | 20600001 | 镍钝化卷半成品 | 0.203-SPCC | 31320012 | 镍钝化分切带 | 0.203-SPCC |  | 10 | MO001529 | MO001529-008-02 | FJ001 | 分剪模板 | 1934 | 2024-07-12 | 2024-07-12 | 3 | 2024-07-12 14:28:03 | 2024-07-12 14:28:47 | 江苏东方九天新能源材料有限公司 |  | 秦海波 |  | 1 | 0.203 | 0 | 79.5 | 1 | DL0024055107-12/2 | 1：排刀规格 79.5MM*7C 海金杜门 SPCC-Ni 镍层：外1.9um /内 1.27um 2:成品内孔φ400MM 成品外径φ750-1000MM，注：1.成品表面不允许有擦划伤 顶压伤 刀印 油污 用气象包装纸包装 2.成品按顺时针摆放，每一片用3*3MM的木条隔开 、单托上下两片内外圈加纸护角。厚度公差+/-0.01mm，宽度公差+/-0.13mm | 1 |  | 是 | 是 | 0 | 8
分剪 | DL0024055107-12/1 | DL0024055107-12 | 东方分剪6# | 合格 | 合格品 | 甲 | 秦海波 | 271.15 | 249 | 0.9183 | 0 | 0.203 | 79.5 | 1：排刀规格 79.5MM*7C 海金杜门 SPCC-Ni 镍层：外1.9um /内 1.27um 2:成品内孔φ400MM 成品外径φ750-1000MM，注：1.成品表面不允许有擦划伤 顶压伤 刀印 油污 用气象包装纸包装 2.成品按顺时针摆放，每一片用3*3MM的木条隔开 、单托上下两片内外圈加纸护角。厚度公差+/-0.01mm，宽度公差+/-0.13mm |  | 20600001 | 镍钝化卷半成品 | 0.203-SPCC | 31320012 | 镍钝化分切带 | 0.203-SPCC |  | 10 | MO001529 | MO001529-008-01 | FJ001 | 分剪模板 | 1934 | 2024-07-12 | 2024-07-12 | 3 | 2024-07-12 14:28:03 | 2024-07-12 14:28:47 | 江苏东方九天新能源材料有限公司 |  | 秦海波 |  | 1 | 0.203 | 0 | 79.5 | 1 | DL0024055107-12/1 | 1：排刀规格 79.5MM*7C 海金杜门 SPCC-Ni 镍层：外1.9um /内 1.27um 2:成品内孔φ400MM 成品外径φ750-1000MM，注：1.成品表面不允许有擦划伤 顶压伤 刀印 油污 用气象包装纸包装 2.成品按顺时针摆放，每一片用3*3MM的木条隔开 、单托上下两片内外圈加纸护角。厚度公差+/-0.01mm，宽度公差+/-0.13mm | 1 |  | 是 | 是 | 0 | 8
铬钝化 | JG12240602541 | JG12240602541 | 东方铬钝化950 | 合格 | 让步接收 | 乙 | 李志祥 | 7460 | 7445 | 0.998 | 12990 | 0.1 | 760 | / | 白斑 乳化斑 边部辊印 色差 | 30210015 | 光亮卷 | 0.1-SPCC | 30110014 | 铬钝化卷 | 0.1-SPCC |  | 10 | MO001462 | MO001462-027 | GDH001 | 铬钝化模板 | 7460 | 2024-07-10 | 2024-07-10 | 2 | 2024-07-12 14:24:47 | 2024-07-12 14:25:23 | 江苏东方九天新能源材料有限公司 | 235740 | 李志祥 |  |  | 0.1 | 0 | 760 | 1 | JG12240602541 |  | 1 | 白斑 乳化斑 边部辊印 色差 | 是 | 是 | 1 | 27
最终平整 | JG12240502391 | JG1224050239 | 东方850平整 | 合格 | 合格品 | 甲 | 陈俊华,钱琨 | 4600 | 4570 | 0.9935 | 6550 | 0.125 | 760 | 平整 |  | 20100142 | 轧硬 | 0.4*760-SPCC | 30210004 | 光亮卷 | 0.125-SPCC |  | 60 | MO001238 | MO001238-001-01 | GLJ003 | 光亮卷前处理 模板 | 13935 | 2024-07-05 | 2024-07-12 | 2 | 2024-07-12 14:16:10 | 2024-07-12 14:16:43 | 江苏东方九天新能源材料有限公司 | 193073 | 陈俊华 |  |  | 0.125 | 6610 | 760 | 1 | JG12240502391 | 轧0.125，厚度0.117-0.122mm，米数控制在19800-19900米，脱脂分一包6600米。 | 1 |  | 是 | 是 | 3088 | 1
分剪 | DL0024055105-12/7 | DL0024055105-12 | 东方分剪5# | 合格 | 协议品 | 甲 | 樊小兵 | 256.83 | 246 | 0.9578 | 0 | 0.254 | 80 | 1：排刀规格 80*6+102.4 海金杜门 SPCC-Ni 镍层：A面1.9um / B面 0.38um，注：1.成品表面不允许有擦划伤 顶压伤 刀印 油污 2.成品按顺时针摆放，每一片用3*3MM的木条隔开。厚度公差+/-0.01mm，宽度公差+/-0.13mm | 顶伤折印 | 20600002 | 镍钝化卷半成品 | 0.254-SPCC | 31320013 | 镍钝化分切带 | 0.254-SPCC |  | 10 | MO001526 | MO001526-002-07 | FJ001 | 分剪模板 | 1896 | 2024-07-12 | 2024-07-12 | 3 | 2024-07-12 14:10:08 | 2024-07-12 14:11:25 | 江苏东方九天新能源材料有限公司 |  | 樊小兵 |  | 1 | 0.254 | 0 | 80 | 1 | DL0024055105-12/7 | 1：排刀规格 80*6+102.4 海金杜门 SPCC-Ni 镍层：A面1.9um / B面 0.38um，注：1.成品表面不允许有擦划伤 顶压伤 刀印 油污 2.成品按顺时针摆放，每一片用3*3MM的木条隔开。厚度公差+/-0.01mm，宽度公差+/-0.13mm | 1 |  | 是 | 是 | 1 | 2
分剪 | DL0024055105-12/6 | DL0024055105-12 | 东方分剪5# | 合格 | 合格品 | 甲 | 樊小兵 | 332 | 318 | 0.9578 | 0 | 0.254 | 102.4 | 1：排刀规格 80*6+102.4 海金杜门 SPCC-Ni 镍层：A面1.9um / B面 0.38um，注：1.成品表面不允许有擦划伤 顶压伤 刀印 油污 2.成品按顺时针摆放，每一片用3*3MM的木条隔开。厚度公差+/-0.01mm，宽度公差+/-0.13mm |  | 20600002 | 镍钝化卷半成品 | 0.254-SPCC | 31320013 | 镍钝化分切带 | 0.254-SPCC |  | 10 | MO001526 | MO001526-002-06 | FJ001 | 分剪模板 | 1896 | 2024-07-12 | 2024-07-12 | 3 | 2024-07-12 14:10:08 | 2024-07-12 14:11:25 | 江苏东方九天新能源材料有限公司 |  | 樊小兵 |  | 1 | 0.254 | 0 | 104.2 | 1 | DL0024055105-12/6 | 1：排刀规格 80*6+102.4 海金杜门 SPCC-Ni 镍层：A面1.9um / B面 0.38um，注：1.成品表面不允许有擦划伤 顶压伤 刀印 油污 2.成品按顺时针摆放，每一片用3*3MM的木条隔开。厚度公差+/-0.01mm，宽度公差+/-0.13mm | 1 |  | 是 | 是 | 1 | 2
分剪 | DL0024055105-12/5 | DL0024055105-12 | 东方分剪5# | 合格 | 合格品 | 甲 | 樊小兵 | 259.96 | 249 | 0.9578 | 0 | 0.254 | 80 | 1：排刀规格 80*6+102.4 海金杜门 SPCC-Ni 镍层：A面1.9um / B面 0.38um，注：1.成品表面不允许有擦划伤 顶压伤 刀印 油污 2.成品按顺时针摆放，每一片用3*3MM的木条隔开。厚度公差+/-0.01mm，宽度公差+/-0.13mm |  | 20600002 | 镍钝化卷半成品 | 0.254-SPCC | 31320013 | 镍钝化分切带 | 0.254-SPCC |  | 10 | MO001526 | MO001526-002-05 | FJ001 | 分剪模板 | 1896 | 2024-07-12 | 2024-07-12 | 3 | 2024-07-12 14:10:08 | 2024-07-12 14:11:25 | 江苏东方九天新能源材料有限公司 |  | 樊小兵 |  | 1 | 0.254 | 0 | 80 | 1 | DL0024055105-12/5 | 1：排刀规格 80*6+102.4 海金杜门 SPCC-Ni 镍层：A面1.9um / B面 0.38um，注：1.成品表面不允许有擦划伤 顶压伤 刀印 油污 2.成品按顺时针摆放，每一片用3*3MM的木条隔开。厚度公差+/-0.01mm，宽度公差+/-0.13mm | 1 |  | 是 | 是 | 1 | 2
分剪 | DL0024055105-12/4 | DL0024055105-12 | 东方分剪5# | 合格 | 合格品 | 甲 | 樊小兵 | 261.01 | 250 | 0.9578 | 0 | 0.254 | 80 | 1：排刀规格 80*6+102.4 海金杜门 SPCC-Ni 镍层：A面1.9um / B面 0.38um，注：1.成品表面不允许有擦划伤 顶压伤 刀印 油污 2.成品按顺时针摆放，每一片用3*3MM的木条隔开。厚度公差+/-0.01mm，宽度公差+/-0.13mm |  | 20600002 | 镍钝化卷半成品 | 0.254-SPCC | 31320013 | 镍钝化分切带 | 0.254-SPCC |  | 10 | MO001526 | MO001526-002-04 | FJ001 | 分剪模板 | 1896 | 2024-07-12 | 2024-07-12 | 3 | 2024-07-12 14:10:08 | 2024-07-12 14:11:25 | 江苏东方九天新能源材料有限公司 |  | 樊小兵 |  | 1 | 0.254 | 0 | 80 | 1 | DL0024055105-12/4 | 1：排刀规格 80*6+102.4 海金杜门 SPCC-Ni 镍层：A面1.9um / B面 0.38um，注：1.成品表面不允许有擦划伤 顶压伤 刀印 油污 2.成品按顺时针摆放，每一片用3*3MM的木条隔开。厚度公差+/-0.01mm，宽度公差+/-0.13mm | 1 |  | 是 | 是 | 1 | 2
分剪 | DL0024055105-12/3 | DL0024055105-12 | 东方分剪5# | 合格 | 合格品 | 甲 | 樊小兵 | 261.01 | 250 | 0.9578 | 0 | 0.254 | 80 | 1：排刀规格 80*6+102.4 海金杜门 SPCC-Ni 镍层：A面1.9um / B面 0.38um，注：1.成品表面不允许有擦划伤 顶压伤 刀印 油污 2.成品按顺时针摆放，每一片用3*3MM的木条隔开。厚度公差+/-0.01mm，宽度公差+/-0.13mm |  | 20600002 | 镍钝化卷半成品 | 0.254-SPCC | 31320013 | 镍钝化分切带 | 0.254-SPCC |  | 10 | MO001526 | MO001526-002-03 | FJ001 | 分剪模板 | 1896 | 2024-07-12 | 2024-07-12 | 3 | 2024-07-12 14:10:08 | 2024-07-12 14:11:25 | 江苏东方九天新能源材料有限公司 |  | 樊小兵 |  | 1 | 0.254 | 0 | 80 | 1 | DL0024055105-12/3 | 1：排刀规格 80*6+102.4 海金杜门 SPCC-Ni 镍层：A面1.9um / B面 0.38um，注：1.成品表面不允许有擦划伤 顶压伤 刀印 油污 2.成品按顺时针摆放，每一片用3*3MM的木条隔开。厚度公差+/-0.01mm，宽度公差+/-0.13mm | 1 |  | 是 | 是 | 1 | 2
分剪 | DL0024055105-12/2 | DL0024055105-12 | 东方分剪5# | 合格 | 合格品 | 甲 | 樊小兵 | 262.05 | 251 | 0.9578 | 0 | 0.254 | 80 | 1：排刀规格 80*6+102.4 海金杜门 SPCC-Ni 镍层：A面1.9um / B面 0.38um，注：1.成品表面不允许有擦划伤 顶压伤 刀印 油污 2.成品按顺时针摆放，每一片用3*3MM的木条隔开。厚度公差+/-0.01mm，宽度公差+/-0.13mm |  | 20600002 | 镍钝化卷半成品 | 0.254-SPCC | 31320013 | 镍钝化分切带 | 0.254-SPCC |  | 10 | MO001526 | MO001526-002-02 | FJ001 | 分剪模板 | 1896 | 2024-07-12 | 2024-07-12 | 3 | 2024-07-12 14:10:08 | 2024-07-12 14:11:25 | 江苏东方九天新能源材料有限公司 |  | 樊小兵 |  | 1 | 0.254 | 0 | 80 | 1 | DL0024055105-12/2 | 1：排刀规格 80*6+102.4 海金杜门 SPCC-Ni 镍层：A面1.9um / B面 0.38um，注：1.成品表面不允许有擦划伤 顶压伤 刀印 油污 2.成品按顺时针摆放，每一片用3*3MM的木条隔开。厚度公差+/-0.01mm，宽度公差+/-0.13mm | 1 |  | 是 | 是 | 1 | 2
分剪 | DL0024055105-12/1 | DL0024055105-12 | 东方分剪5# | 合格 | 合格品 | 甲 | 樊小兵 | 263.1 | 252 | 0.9578 | 0 | 0.254 | 80 | 1：排刀规格 80*6+102.4 海金杜门 SPCC-Ni 镍层：A面1.9um / B面 0.38um，注：1.成品表面不允许有擦划伤 顶压伤 刀印 油污 2.成品按顺时针摆放，每一片用3*3MM的木条隔开。厚度公差+/-0.01mm，宽度公差+/-0.13mm |  | 20600002 | 镍钝化卷半成品 | 0.254-SPCC | 31320013 | 镍钝化分切带 | 0.254-SPCC |  | 10 | MO001526 | MO001526-002-01 | FJ001 | 分剪模板 | 1896 | 2024-07-12 | 2024-07-12 | 3 | 2024-07-12 14:10:08 | 2024-07-12 14:11:25 | 江苏东方九天新能源材料有限公司 |  | 樊小兵 |  | 1 | 0.254 | 0 | 80 | 1 | DL0024055105-12/1 | 1：排刀规格 80*6+102.4 海金杜门 SPCC-Ni 镍层：A面1.9um / B面 0.38um，注：1.成品表面不允许有擦划伤 顶压伤 刀印 油污 2.成品按顺时针摆放，每一片用3*3MM的木条隔开。厚度公差+/-0.01mm，宽度公差+/-0.13mm | 1 |  | 是 | 是 | 1 | 2
最终冷轧 | JG1224060240 | JG1224060240 | 东方850轧机 | 合格 | 合格品 | 甲 | 吴宏林 | 13760 | 13530 | 0.9833 | 23268 | 0.1 | 760 | 850轧机普光辊(Ra0.4-0.6μm)轧制0.1mm(0.4-0.25-0.15-0.115-0.1) |  | 20100142 | 轧硬 | 0.4*760-SPCC | 30210015 | 光亮卷 | 0.1-SPCC |  | 30 | MO000945 | MO000945-028 | KSFW001 | 东方小品种钢前处理 0.67（昆山富维 厚度公差：0.660-0.670mm,光泽度大于150GU（横向、纵向），粗糙度：Ra0.2-0.45um.硬度：HV80-110） | 13580 | 2024-06-25 | 2024-07-05 | 2 | 2024-07-12 13:51:17 | 2024-07-12 13:53:21 | 江苏东方九天新能源材料有限公司 | 193109 | 吴宏林 |  |  | 0.4 | 5840 | 760 | 1 | JG1224060240 | 轧0.1，米数控制在23100-23200米，脱脂分一包10400米。 |  |  | 否 | 否 | 4741 | 28
一次脱脂 | DL1224070033 | DL1224070033 | 东方950脱脂2# | 合格 | 让步接收 | 甲 | 韩成飞,周志平 | 5200 | 5190 | 0.9981 | 970 | 1.2 | 565 | 昆山富维：脱脂(单位张力3.5）、转650轧机 |  | 20100125 | 轧硬 | 1.2*565-SPCC | 31010066 | 小品种钢卷 | 0.66-SPCC |  | 10 | MO001457 | MO001457-001 | XPZG001 | 小品种钢前处理模板 | 5200 | 2024-07-10 | 2024-07-20 | 3 | 2024-07-12 13:25:01 | 2024-07-12 13:51:56 | 江苏东方九天新能源材料有限公司 | 235484 | 周志平 |  |  | 1.2 | 0 | 565 | 1 | DL1224070033 | 昆山富维：（0.66*565）厚度公差：+0/-0.01mm，HV80-100,粗糙度Ra小于等于0.6um（细麻面）,卷重2-3吨，，取A4纸贴打包后贴外面 |  | 条印色差 | 否 | 否 |  | 1
最终平整 | DL00240600092 | DL0024060009 | 东方850平整 | 其他入库 | 半成品退库 | 甲 | 陈俊华,钱琨 | 5940 | 5880 | 0.9899 | 2160 | 0.57 | 610 | 昆山宝必达：850平整用Ra1.0-1.2μm毛化辊，厚度公差：0.56-0.58mm，硬度85-105HV，粗糙度0.5-0.8μm | 来料传18CM处线条印(平后强光能见),横辊印(轻微),来料操大边浪平后传拉伸折印1-5CM、1600米后整板面拉伸折印【未取样】 | 20100082 | 轧硬 | 0.6*610-SPCC | 20200093 | 小品种钢半成品 | 0.57-SPCC |  | 50 | MO001113 | MO001113-001-02 | XPZG001 | 小品种钢前处理模板 | 12220 | 2024-07-02 | 2024-07-12 | 2 | 2024-07-12 13:45:29 | 2024-07-12 13:49:01 | 江苏东方九天新能源材料有限公司 | 201469 | 陈俊华 |  |  | 0.57 | 2150 | 610 | 1 | DL00240600092 | 昆山宝必达：（0.57）厚度±0.01mm，HV85-105,粗糙度0.5-0.8μM，卷重2-3吨；表面要求毛化面，无夹杂、无严重色差,条印，无黑斑，锈斑，压划伤。不能有划伤、锈蚀、脱皮等缺陷。 | 1 | X线条印(来料传18CM处，平后强光能见),H横辊印(轻微),L拉伸折印(来料操大边浪，传1-5CM，1600米后整吧，板面【整卷】) | 是 | 是 | 1741 | 1
分剪 | DL0024055107-13/7 | DL0024055107-13 | 东方分剪6# | 合格 | 合格品 | 甲 | 秦海波 | 283.13 | 261 | 0.9218 | 0 | 0.203 | 79.5 | 1：排刀规格 79.5MM*7C 海金杜门 SPCC-Ni 镍层：外1.9um /内 1.27um 2:成品内孔φ400MM 成品外径φ750-1000MM，注：1.成品表面不允许有擦划伤 顶压伤 刀印 油污 用气象包装纸包装 2.成品按顺时针摆放，每一片用3*3MM的木条隔开 、单托上下两片内外圈加纸护角。厚度公差+/-0.01mm，宽度公差+/-0.13mm |  | 20600001 | 镍钝化卷半成品 | 0.203-SPCC | 31320012 | 镍钝化分切带 | 0.203-SPCC |  | 10 | MO001529 | MO001529-004-07 | FJ001 | 分剪模板 | 1970 | 2024-07-12 | 2024-07-12 | 3 | 2024-07-12 13:46:43 | 2024-07-12 13:47:33 | 江苏东方九天新能源材料有限公司 |  | 秦海波 |  | 1 | 0.203 | 0 | 79.5 | 1 | DL0024055107-13/7 | 1：排刀规格 79.5MM*7C 海金杜门 SPCC-Ni 镍层：外1.9um /内 1.27um 2:成品内孔φ400MM 成品外径φ750-1000MM，注：1.成品表面不允许有擦划伤 顶压伤 刀印 油污 用气象包装纸包装 2.成品按顺时针摆放，每一片用3*3MM的木条隔开 、单托上下两片内外圈加纸护角。厚度公差+/-0.01mm，宽度公差+/-0.13mm | 1 |  | 是 | 是 | 1 | 4
分剪 | DL0024055107-13/6 | DL0024055107-13 | 东方分剪6# | 合格 | 合格品 | 甲 | 秦海波 | 283.13 | 261 | 0.9218 | 0 | 0.203 | 79.5 | 1：排刀规格 79.5MM*7C 海金杜门 SPCC-Ni 镍层：外1.9um /内 1.27um 2:成品内孔φ400MM 成品外径φ750-1000MM，注：1.成品表面不允许有擦划伤 顶压伤 刀印 油污 用气象包装纸包装 2.成品按顺时针摆放，每一片用3*3MM的木条隔开 、单托上下两片内外圈加纸护角。厚度公差+/-0.01mm，宽度公差+/-0.13mm |  | 20600001 | 镍钝化卷半成品 | 0.203-SPCC | 31320012 | 镍钝化分切带 | 0.203-SPCC |  | 10 | MO001529 | MO001529-004-06 | FJ001 | 分剪模板 | 1970 | 2024-07-12 | 2024-07-12 | 3 | 2024-07-12 13:46:43 | 2024-07-12 13:47:33 | 江苏东方九天新能源材料有限公司 |  | 秦海波 |  | 1 | 0.203 | 0 | 79.5 | 1 | DL0024055107-13/6 | 1：排刀规格 79.5MM*7C 海金杜门 SPCC-Ni 镍层：外1.9um /内 1.27um 2:成品内孔φ400MM 成品外径φ750-1000MM，注：1.成品表面不允许有擦划伤 顶压伤 刀印 油污 用气象包装纸包装 2.成品按顺时针摆放，每一片用3*3MM的木条隔开 、单托上下两片内外圈加纸护角。厚度公差+/-0.01mm，宽度公差+/-0.13mm | 1 |  | 是 | 是 | 1 | 4
分剪 | DL0024055107-13/5 | DL0024055107-13 | 东方分剪6# | 合格 | 合格品 | 甲 | 秦海波 | 283.13 | 261 | 0.9218 | 0 | 0.203 | 79.5 | 1：排刀规格 79.5MM*7C 海金杜门 SPCC-Ni 镍层：外1.9um /内 1.27um 2:成品内孔φ400MM 成品外径φ750-1000MM，注：1.成品表面不允许有擦划伤 顶压伤 刀印 油污 用气象包装纸包装 2.成品按顺时针摆放，每一片用3*3MM的木条隔开 、单托上下两片内外圈加纸护角。厚度公差+/-0.01mm，宽度公差+/-0.13mm |  | 20600001 | 镍钝化卷半成品 | 0.203-SPCC | 31320012 | 镍钝化分切带 | 0.203-SPCC |  | 10 | MO001529 | MO001529-004-05 | FJ001 | 分剪模板 | 1970 | 2024-07-12 | 2024-07-12 | 3 | 2024-07-12 13:46:43 | 2024-07-12 13:47:33 | 江苏东方九天新能源材料有限公司 |  | 秦海波 |  | 1 | 0.203 | 0 | 79.5 | 1 | DL0024055107-13/5 | 1：排刀规格 79.5MM*7C 海金杜门 SPCC-Ni 镍层：外1.9um /内 1.27um 2:成品内孔φ400MM 成品外径φ750-1000MM，注：1.成品表面不允许有擦划伤 顶压伤 刀印 油污 用气象包装纸包装 2.成品按顺时针摆放，每一片用3*3MM的木条隔开 、单托上下两片内外圈加纸护角。厚度公差+/-0.01mm，宽度公差+/-0.13mm | 1 |  | 是 | 是 | 1 | 4
分剪 | DL0024055107-13/4 | DL0024055107-13 | 东方分剪6# | 合格 | 合格品 | 甲 | 秦海波 | 282.04 | 260 | 0.9219 | 0 | 0.203 | 79.5 | 1：排刀规格 79.5MM*7C 海金杜门 SPCC-Ni 镍层：外1.9um /内 1.27um 2:成品内孔φ400MM 成品外径φ750-1000MM，注：1.成品表面不允许有擦划伤 顶压伤 刀印 油污 用气象包装纸包装 2.成品按顺时针摆放，每一片用3*3MM的木条隔开 、单托上下两片内外圈加纸护角。厚度公差+/-0.01mm，宽度公差+/-0.13mm |  | 20600001 | 镍钝化卷半成品 | 0.203-SPCC | 31320012 | 镍钝化分切带 | 0.203-SPCC |  | 10 | MO001529 | MO001529-004-04 | FJ001 | 分剪模板 | 1970 | 2024-07-12 | 2024-07-12 | 3 | 2024-07-12 13:46:43 | 2024-07-12 13:47:33 | 江苏东方九天新能源材料有限公司 |  | 秦海波 |  | 1 | 0.203 | 0 | 79.5 | 1 | DL0024055107-13/4 | 1：排刀规格 79.5MM*7C 海金杜门 SPCC-Ni 镍层：外1.9um /内 1.27um 2:成品内孔φ400MM 成品外径φ750-1000MM，注：1.成品表面不允许有擦划伤 顶压伤 刀印 油污 用气象包装纸包装 2.成品按顺时针摆放，每一片用3*3MM的木条隔开 、单托上下两片内外圈加纸护角。厚度公差+/-0.01mm，宽度公差+/-0.13mm | 1 |  | 是 | 是 | 1 | 4
分剪 | DL0024055107-13/3 | DL0024055107-13 | 东方分剪6# | 合格 | 合格品 | 甲 | 秦海波 | 280.96 | 259 | 0.9218 | 0 | 0.203 | 79.5 | 1：排刀规格 79.5MM*7C 海金杜门 SPCC-Ni 镍层：外1.9um /内 1.27um 2:成品内孔φ400MM 成品外径φ750-1000MM，注：1.成品表面不允许有擦划伤 顶压伤 刀印 油污 用气象包装纸包装 2.成品按顺时针摆放，每一片用3*3MM的木条隔开 、单托上下两片内外圈加纸护角。厚度公差+/-0.01mm，宽度公差+/-0.13mm |  | 20600001 | 镍钝化卷半成品 | 0.203-SPCC | 31320012 | 镍钝化分切带 | 0.203-SPCC |  | 10 | MO001529 | MO001529-004-03 | FJ001 | 分剪模板 | 1970 | 2024-07-12 | 2024-07-12 | 3 | 2024-07-12 13:46:43 | 2024-07-12 13:47:33 | 江苏东方九天新能源材料有限公司 |  | 秦海波 |  | 1 | 0.203 | 0 | 79.5 | 1 | DL0024055107-13/3 | 1：排刀规格 79.5MM*7C 海金杜门 SPCC-Ni 镍层：外1.9um /内 1.27um 2:成品内孔φ400MM 成品外径φ750-1000MM，注：1.成品表面不允许有擦划伤 顶压伤 刀印 油污 用气象包装纸包装 2.成品按顺时针摆放，每一片用3*3MM的木条隔开 、单托上下两片内外圈加纸护角。厚度公差+/-0.01mm，宽度公差+/-0.13mm | 1 |  | 是 | 是 | 1 | 4
分剪 | DL0024055107-13/2 | DL0024055107-13 | 东方分剪6# | 合格 | 合格品 | 甲 | 秦海波 | 279.87 | 258 | 0.9219 | 0 | 0.203 | 79.5 | 1：排刀规格 79.5MM*7C 海金杜门 SPCC-Ni 镍层：外1.9um /内 1.27um 2:成品内孔φ400MM 成品外径φ750-1000MM，注：1.成品表面不允许有擦划伤 顶压伤 刀印 油污 用气象包装纸包装 2.成品按顺时针摆放，每一片用3*3MM的木条隔开 、单托上下两片内外圈加纸护角。厚度公差+/-0.01mm，宽度公差+/-0.13mm |  | 20600001 | 镍钝化卷半成品 | 0.203-SPCC | 31320012 | 镍钝化分切带 | 0.203-SPCC |  | 10 | MO001529 | MO001529-004-02 | FJ001 | 分剪模板 | 1970 | 2024-07-12 | 2024-07-12 | 3 | 2024-07-12 13:46:43 | 2024-07-12 13:47:33 | 江苏东方九天新能源材料有限公司 |  | 秦海波 |  | 1 | 0.203 | 0 | 79.5 | 1 | DL0024055107-13/2 | 1：排刀规格 79.5MM*7C 海金杜门 SPCC-Ni 镍层：外1.9um /内 1.27um 2:成品内孔φ400MM 成品外径φ750-1000MM，注：1.成品表面不允许有擦划伤 顶压伤 刀印 油污 用气象包装纸包装 2.成品按顺时针摆放，每一片用3*3MM的木条隔开 、单托上下两片内外圈加纸护角。厚度公差+/-0.01mm，宽度公差+/-0.13mm | 1 |  | 是 | 是 | 1 | 4
分剪 | DL0024055107-13/1 | DL0024055107-13 | 东方分剪6# | 合格 | 合格品 | 甲 | 秦海波 | 277.7 | 256 | 0.9219 | 0 | 0.203 | 79.5 | 1：排刀规格 79.5MM*7C 海金杜门 SPCC-Ni 镍层：外1.9um /内 1.27um 2:成品内孔φ400MM 成品外径φ750-1000MM，注：1.成品表面不允许有擦划伤 顶压伤 刀印 油污 用气象包装纸包装 2.成品按顺时针摆放，每一片用3*3MM的木条隔开 、单托上下两片内外圈加纸护角。厚度公差+/-0.01mm，宽度公差+/-0.13mm |  | 20600001 | 镍钝化卷半成品 | 0.203-SPCC | 31320012 | 镍钝化分切带 | 0.203-SPCC |  | 10 | MO001529 | MO001529-004-01 | FJ001 | 分剪模板 | 1970 | 2024-07-12 | 2024-07-12 | 3 | 2024-07-12 13:46:43 | 2024-07-12 13:47:33 | 江苏东方九天新能源材料有限公司 |  | 秦海波 |  | 1 | 0.203 | 0 | 79.5 | 1 | DL0024055107-13/1 | 1：排刀规格 79.5MM*7C 海金杜门 SPCC-Ni 镍层：外1.9um /内 1.27um 2:成品内孔φ400MM 成品外径φ750-1000MM，注：1.成品表面不允许有擦划伤 顶压伤 刀印 油污 用气象包装纸包装 2.成品按顺时针摆放，每一片用3*3MM的木条隔开 、单托上下两片内外圈加纸护角。厚度公差+/-0.01mm，宽度公差+/-0.13mm | 1 |  | 是 | 是 | 1 | 4
最终平整 | DL002406000912 | DL0024060009 | 东方850平整 | 其他入库 | 半成品退库 | 甲 | 陈俊华,钱琨 | 2890 | 2890 | 1 | 1060 | 0.57 | 610 | 昆山宝必达：850平整用Ra1.0-1.2μm毛化辊，厚度公差：0.56-0.58mm，硬度85-105HV，粗糙度0.5-0.8μm | 来料传18CM处线条印(平后强光能见),来料拱板600米后整板面折印 | 20100082 | 轧硬 | 0.6*610-SPCC | 20200093 | 小品种钢半成品 | 0.57-SPCC |  | 50 | MO001113 | MO001113-001-01-02 | XPZG001 | 小品种钢前处理模板 | 12220 | 2024-07-02 | 2024-07-12 | 2 | 2024-07-12 13:41:05 | 2024-07-12 13:45:01 | 江苏东方九天新能源材料有限公司 |  | 陈俊华 |  | 1 | 0.57 | 1060 | 610 | 1 | DL002406000912 | 昆山宝必达：（0.57）厚度±0.01mm，HV85-105,粗糙度0.5-0.8μM，卷重2-3吨；表面要求毛化面，无夹杂、无严重色差,条印，无黑斑，锈斑，压划伤。不能有划伤、锈蚀、脱皮等缺陷。 | 1 | X线条印(来料传18CM处，平后强光能见),L拉伸折印(来料拱板，600米后整板面折印) | 是 | 是 | 1741 | 1
最终平整 | DL002406000911 | DL0024060009 | 东方850平整 | 合格 | 让步接收 | 甲 | 陈俊华,钱琨 | 3010 | 3010 | 1 | 1100 | 0.57 | 610 | 昆山宝必达：850平整用Ra1.0-1.2μm毛化辊，厚度公差：0.56-0.58mm，硬度85-105HV，粗糙度0.5-0.8μm | 来料传18CM处线条印(平后强光能见) | 20100082 | 轧硬 | 0.6*610-SPCC | 31010081 | 小品种钢卷 | 0.57-SPCC |  | 50 | MO001113 | MO001113-001-01-01 | XPZG001 | 小品种钢前处理模板 | 12220 | 2024-07-02 | 2024-07-12 | 2 | 2024-07-12 13:41:05 | 2024-07-12 13:45:01 | 江苏东方九天新能源材料有限公司 |  | 陈俊华 |  | 1 | 0.57 | 1100 | 610 | 1 | DL002406000911 | 昆山宝必达：（0.57）厚度±0.01mm，HV85-105,粗糙度0.5-0.8μM，卷重2-3吨；表面要求毛化面，无夹杂、无严重色差,条印，无黑斑，锈斑，压划伤。不能有划伤、锈蚀、脱皮等缺陷。 | 1 | X线条印(来料传18CM处，平后强光能见) | 是 | 是 | 1741 | 1
铬钝化 | JG122405514122 | JG12240551412 | 东方铬钝化950 | 合格 | 让步接收 | 乙 | 李志祥 | 2805 | 2805 | 1 | 4930 | 0.1 | 760 | / | 乳化斑 | 30210015 | 光亮卷 | 0.1-SPCC | 30110014 | 铬钝化卷 | 0.1-SPCC |  | 10 | MO001535 | MO001535-002-02 | GDH001 | 铬钝化模板 | 5690 | 2024-07-12 | 2024-07-12 | 3 | 2024-07-12 13:20:35 | 2024-07-12 13:21:12 | 江苏东方九天新能源材料有限公司 |  | 李志祥 |  | 1 | 0.1 | 4930 | 760 | 1 | JG122405514122 |  | 1 | 乳化斑 | 是 | 是 | 1 | 2
铬钝化 | JG122405514121 | JG12240551412 | 东方铬钝化950 | 合格 | 让步接收 | 乙 | 李志祥 | 2855 | 2855 | 1 | 4990 | 0.1 | 760 | / | 乳化斑 | 30210015 | 光亮卷 | 0.1-SPCC | 30110014 | 铬钝化卷 | 0.1-SPCC |  | 10 | MO001535 | MO001535-002-01 | GDH001 | 铬钝化模板 | 5690 | 2024-07-12 | 2024-07-12 | 3 | 2024-07-12 13:20:35 | 2024-07-12 13:21:12 | 江苏东方九天新能源材料有限公司 |  | 李志祥 |  | 1 | 0.1 | 4990 | 760 | 1 | JG122405514121 |  | 1 | 乳化斑 | 是 | 是 | 1 | 2
铬钝化 | JG1224050332-13 | JG1224050332-1 | 东方铬钝化950 | 合格 | 合格品 | 乙 | 李志祥 | 2199 | 2199 | 1 | 4140 | 0.1 | 710 | / |  | 30210015 | 光亮卷 | 0.1-SPCC | 30110014 | 铬钝化卷 | 0.1-SPCC |  | 10 | MO001519 | MO001519-001-03 | GDH001 | 铬钝化模板 | 6585 | 2024-07-11 | 2024-07-11 | 3 | 2024-07-12 13:14:10 | 2024-07-12 13:15:45 | 江苏东方九天新能源材料有限公司 |  | 李志祥 |  | 1 | 0.1 | 4140 | 710 | 1 | JG1224050332-13 |  | 1 |  | 是 | 是 | 1 | 1
铬钝化 | JG1224050332-12 | JG1224050332-1 | 东方铬钝化950 | 合格 | 合格品 | 乙 | 李志祥 | 2183 | 2183 | 1 | 4100 | 0.1 | 710 | / |  | 30210015 | 光亮卷 | 0.1-SPCC | 30110014 | 铬钝化卷 | 0.1-SPCC |  | 10 | MO001519 | MO001519-001-02 | GDH001 | 铬钝化模板 | 6585 | 2024-07-11 | 2024-07-11 | 3 | 2024-07-12 13:14:10 | 2024-07-12 13:15:45 | 江苏东方九天新能源材料有限公司 |  | 李志祥 |  | 1 | 0.1 | 4100 | 710 | 1 | JG1224050332-12 |  | 1 |  | 是 | 是 | 1 | 1
铬钝化 | JG1224050332-11 | JG1224050332-1 | 东方铬钝化950 | 合格 | 让步接收 | 乙 | 李志祥 | 2179 | 2179 | 1 | 4100 | 0.1 | 710 | / | 857米操5672个孔洞13.52-8.4平方毫米，1124米操553mm孔洞0.71平方毫米 | 30210015 | 光亮卷 | 0.1-SPCC | 30110014 | 铬钝化卷 | 0.1-SPCC |  | 10 | MO001519 | MO001519-001-01 | GDH001 | 铬钝化模板 | 6585 | 2024-07-11 | 2024-07-11 | 3 | 2024-07-12 13:14:10 | 2024-07-12 13:15:45 | 江苏东方九天新能源材料有限公司 |  | 李志祥 |  | 1 | 0.1 | 4100 | 710 | 1 | JG1224050332-11 |  | 1 | 857米2个孔洞大小13.52-8.40操567 1124米孔洞大小0.71操553 | 是 | 是 | 1 | 1
分剪 | DL0024055105-13/7 | DL0024055105-13 | 东方分剪5# | 合格 | 合格品 | 甲 | 樊小兵 | 277.73 | 265 | 0.9542 | 0 | 0.254 | 80 | 1：排刀规格 80*6+102.4 海金杜门 SPCC-Ni 镍层：A面1.9um / B面 0.38um，注：1.成品表面不允许有擦划伤 顶压伤 刀印 油污 2.成品按顺时针摆放，每一片用3*3MM的木条隔开。厚度公差+/-0.01mm，宽度公差+/-0.13mm |  | 31310013 | 镍钝化卷 | 0.254-SPCC | 31320013 | 镍钝化分切带 | 0.254-SPCC |  | 10 | MO001531 | MO001531-002-07 | FJ001 | 分剪模板 | 2050 | 2024-07-12 | 2024-07-12 | 3 | 2024-07-12 13:10:13 | 2024-07-12 13:11:56 | 江苏东方九天新能源材料有限公司 |  | 樊小兵 |  | 1 | 0.254 | 0 | 80 | 1 | DL0024055105-13/7 | 1：排刀规格 80*6+102.4 海金杜门 SPCC-Ni 镍层：A面1.9um / B面 0.38um，注：1.成品表面不允许有擦划伤 顶压伤 刀印 油污 2.成品按顺时针摆放，每一片用3*3MM的木条隔开。厚度公差+/-0.01mm，宽度公差+/-0.13mm | 1 |  | 是 | 是 | 1 | 2
分剪 | DL0024055105-13/6 | DL0024055105-13 | 东方分剪5# | 合格 | 合格品 | 甲 | 樊小兵 | 359.48 | 343 | 0.9542 | 0 | 0.254 | 102.4 | 1：排刀规格 80*6+102.4 海金杜门 SPCC-Ni 镍层：A面1.9um / B面 0.38um，注：1.成品表面不允许有擦划伤 顶压伤 刀印 油污 2.成品按顺时针摆放，每一片用3*3MM的木条隔开。厚度公差+/-0.01mm，宽度公差+/-0.13mm |  | 31310013 | 镍钝化卷 | 0.254-SPCC | 31320013 | 镍钝化分切带 | 0.254-SPCC |  | 10 | MO001531 | MO001531-002-06 | FJ001 | 分剪模板 | 2050 | 2024-07-12 | 2024-07-12 | 3 | 2024-07-12 13:10:13 | 2024-07-12 13:11:56 | 江苏东方九天新能源材料有限公司 |  | 樊小兵 |  | 1 | 0.254 | 0 | 102.4 | 1 | DL0024055105-13/6 | 1：排刀规格 80*6+102.4 海金杜门 SPCC-Ni 镍层：A面1.9um / B面 0.38um，注：1.成品表面不允许有擦划伤 顶压伤 刀印 油污 2.成品按顺时针摆放，每一片用3*3MM的木条隔开。厚度公差+/-0.01mm，宽度公差+/-0.13mm | 1 |  | 是 | 是 | 1 | 2
分剪 | DL0024055105-13/5 | DL0024055105-13 | 东方分剪5# | 合格 | 合格品 | 甲 | 樊小兵 | 281.92 | 269 | 0.9542 | 0 | 0.254 | 80 | 1：排刀规格 80*6+102.4 海金杜门 SPCC-Ni 镍层：A面1.9um / B面 0.38um，注：1.成品表面不允许有擦划伤 顶压伤 刀印 油污 2.成品按顺时针摆放，每一片用3*3MM的木条隔开。厚度公差+/-0.01mm，宽度公差+/-0.13mm |  | 31310013 | 镍钝化卷 | 0.254-SPCC | 31320013 | 镍钝化分切带 | 0.254-SPCC |  | 10 | MO001531 | MO001531-002-05 | FJ001 | 分剪模板 | 2050 | 2024-07-12 | 2024-07-12 | 3 | 2024-07-12 13:10:13 | 2024-07-12 13:11:56 | 江苏东方九天新能源材料有限公司 |  | 樊小兵 |  | 1 | 0.254 | 0 | 80 | 1 | DL0024055105-13/5 | 1：排刀规格 80*6+102.4 海金杜门 SPCC-Ni 镍层：A面1.9um / B面 0.38um，注：1.成品表面不允许有擦划伤 顶压伤 刀印 油污 2.成品按顺时针摆放，每一片用3*3MM的木条隔开。厚度公差+/-0.01mm，宽度公差+/-0.13mm | 1 |  | 是 | 是 | 1 | 2
分剪 | DL0024055105-13/4 | DL0024055105-13 | 东方分剪5# | 合格 | 合格品 | 甲 | 樊小兵 | 281.92 | 269 | 0.9542 | 0 | 0.254 | 80 | 1：排刀规格 80*6+102.4 海金杜门 SPCC-Ni 镍层：A面1.9um / B面 0.38um，注：1.成品表面不允许有擦划伤 顶压伤 刀印 油污 2.成品按顺时针摆放，每一片用3*3MM的木条隔开。厚度公差+/-0.01mm，宽度公差+/-0.13mm |  | 31310013 | 镍钝化卷 | 0.254-SPCC | 31320013 | 镍钝化分切带 | 0.254-SPCC |  | 10 | MO001531 | MO001531-002-04 | FJ001 | 分剪模板 | 2050 | 2024-07-12 | 2024-07-12 | 3 | 2024-07-12 13:10:13 | 2024-07-12 13:11:56 | 江苏东方九天新能源材料有限公司 |  | 樊小兵 |  | 1 | 0.254 | 0 | 80 | 1 | DL0024055105-13/4 | 1：排刀规格 80*6+102.4 海金杜门 SPCC-Ni 镍层：A面1.9um / B面 0.38um，注：1.成品表面不允许有擦划伤 顶压伤 刀印 油污 2.成品按顺时针摆放，每一片用3*3MM的木条隔开。厚度公差+/-0.01mm，宽度公差+/-0.13mm | 1 |  | 是 | 是 | 1 | 2
分剪 | DL0024055105-13/3 | DL0024055105-13 | 东方分剪5# | 合格 | 合格品 | 甲 | 樊小兵 | 281.92 | 269 | 0.9542 | 0 | 0.254 | 80 | 1：排刀规格 80*6+102.4 海金杜门 SPCC-Ni 镍层：A面1.9um / B面 0.38um，注：1.成品表面不允许有擦划伤 顶压伤 刀印 油污 2.成品按顺时针摆放，每一片用3*3MM的木条隔开。厚度公差+/-0.01mm，宽度公差+/-0.13mm |  | 31310013 | 镍钝化卷 | 0.254-SPCC | 31320013 | 镍钝化分切带 | 0.254-SPCC |  | 10 | MO001531 | MO001531-002-03 | FJ001 | 分剪模板 | 2050 | 2024-07-12 | 2024-07-12 | 3 | 2024-07-12 13:10:13 | 2024-07-12 13:11:56 | 江苏东方九天新能源材料有限公司 |  | 樊小兵 |  | 1 | 0.254 | 0 | 80 | 1 | DL0024055105-13/3 | 1：排刀规格 80*6+102.4 海金杜门 SPCC-Ni 镍层：A面1.9um / B面 0.38um，注：1.成品表面不允许有擦划伤 顶压伤 刀印 油污 2.成品按顺时针摆放，每一片用3*3MM的木条隔开。厚度公差+/-0.01mm，宽度公差+/-0.13mm | 1 |  | 是 | 是 | 1 | 2
分剪 | DL0024055105-13/2 | DL0024055105-13 | 东方分剪5# | 合格 | 合格品 | 甲 | 樊小兵 | 282.97 | 270 | 0.9542 | 0 | 0.254 | 80 | 1：排刀规格 80*6+102.4 海金杜门 SPCC-Ni 镍层：A面1.9um / B面 0.38um，注：1.成品表面不允许有擦划伤 顶压伤 刀印 油污 2.成品按顺时针摆放，每一片用3*3MM的木条隔开。厚度公差+/-0.01mm，宽度公差+/-0.13mm |  | 31310013 | 镍钝化卷 | 0.254-SPCC | 31320013 | 镍钝化分切带 | 0.254-SPCC |  | 10 | MO001531 | MO001531-002-02 | FJ001 | 分剪模板 | 2050 | 2024-07-12 | 2024-07-12 | 3 | 2024-07-12 13:10:13 | 2024-07-12 13:11:56 | 江苏东方九天新能源材料有限公司 |  | 樊小兵 |  | 1 | 0.254 | 0 | 80 | 1 | DL0024055105-13/2 | 1：排刀规格 80*6+102.4 海金杜门 SPCC-Ni 镍层：A面1.9um / B面 0.38um，注：1.成品表面不允许有擦划伤 顶压伤 刀印 油污 2.成品按顺时针摆放，每一片用3*3MM的木条隔开。厚度公差+/-0.01mm，宽度公差+/-0.13mm | 1 |  | 是 | 是 | 1 | 2
分剪 | DL0024055105-13/1 | DL0024055105-13 | 东方分剪5# | 合格 | 合格品 | 甲 | 樊小兵 | 284.02 | 271 | 0.9542 | 0 | 0.254 | 80 | 1：排刀规格 80*6+102.4 海金杜门 SPCC-Ni 镍层：A面1.9um / B面 0.38um，注：1.成品表面不允许有擦划伤 顶压伤 刀印 油污 2.成品按顺时针摆放，每一片用3*3MM的木条隔开。厚度公差+/-0.01mm，宽度公差+/-0.13mm |  | 31310013 | 镍钝化卷 | 0.254-SPCC | 31320013 | 镍钝化分切带 | 0.254-SPCC |  | 10 | MO001531 | MO001531-002-01 | FJ001 | 分剪模板 | 2050 | 2024-07-12 | 2024-07-12 | 3 | 2024-07-12 13:10:13 | 2024-07-12 13:11:56 | 江苏东方九天新能源材料有限公司 |  | 樊小兵 |  | 1 | 0.254 | 0 | 80 | 1 | DL0024055105-13/1 | 1：排刀规格 80*6+102.4 海金杜门 SPCC-Ni 镍层：A面1.9um / B面 0.38um，注：1.成品表面不允许有擦划伤 顶压伤 刀印 油污 2.成品按顺时针摆放，每一片用3*3MM的木条隔开。厚度公差+/-0.01mm，宽度公差+/-0.13mm | 1 |  | 是 | 是 | 1 | 2
一次脱脂 | DL1224070015 | DL1224070015 | 东方950脱脂2# | 合格 | 让步接收 | 甲 | 韩成飞,周志平 | 5965 | 5960 | 0.9992 | 1100 | 1.2 | 570 | 海金杜门：950-2脱脂(单位张力3.5） |  | 20100146 | 轧硬 | 1.2*570-SPCC | 31010073 | 小品种钢卷 | 0.762-SPCC |  | 10 | MO001437 | MO001437-001 | HJDM001 | 东方小品种钢前处理 0.762（海金杜门：硬度185-235HV，粗糙度0.075-0.5μm，抗拉强度590-760MPa,厚度公差0.747-0.777μm) | 5965 | 2024-07-10 | 2024-07-17 | 2 | 2024-07-12 12:30:25 | 2024-07-12 12:43:28 | 江苏东方九天新能源材料有限公司 | 234665 | 周志平 |  |  | 1.2 | 0 | 570 | 1 | DL1224070015 | 海金杜门：（0.762*570）厚度公差：±0.015，HV185-235,粗糙度0.075-0.5μM，抗拉590-760MPA；按照新工艺生产 | 1 | 条印色差锈斑 | 是 | 是 | 13 | 1
分剪 | JL0024030044-11/6 | JL0024030044-11 | 东方分剪6# | 合格 | 合格品 | 甲 | 秦海波 | 247.12 | 247 | 0.9995 | 0 | 0.203 | 79.5 | 1：排刀规格 79.5MM*7C 海金杜门 SPCC-Ni 镍层：外1.9um /内 1.27um 2:成品内孔φ400MM 成品外径φ750-1000MM，注：1.成品表面不允许有擦划伤 顶压伤 刀印 油污 用气象包装纸包装 2.成品按顺时针摆放，每一片用3*3MM的木条隔开 、单托上下两片内外圈加纸护角。厚度公差+/-0.01mm，宽度公差+/-0.13mm |  | 20600001 | 镍钝化卷半成品 | 0.203-SPCC | 31320012 | 镍钝化分切带 | 0.203-SPCC |  | 10 | MO001529 | MO001529-010-06 | FJ001 | 分剪模板 | 1918 | 2024-07-12 | 2024-07-12 | 3 | 2024-07-12 12:27:19 | 2024-07-12 12:28:41 | 江苏东方九天新能源材料有限公司 |  | 秦海波 |  | 1 | 0.203 | 0 | 79.5 | 1 | JL0024030044-11/6 | 1：排刀规格 79.5MM*7C 海金杜门 SPCC-Ni 镍层：外1.9um /内 1.27um 2:成品内孔φ400MM 成品外径φ750-1000MM，注：1.成品表面不允许有擦划伤 顶压伤 刀印 油污 用气象包装纸包装 2.成品按顺时针摆放，每一片用3*3MM的木条隔开 、单托上下两片内外圈加纸护角。厚度公差+/-0.01mm，宽度公差+/-0.13mm | 1 |  | 是 | 是 | 1 | 10
分剪 | JL0024030044-11/5 | JL0024030044-11 | 东方分剪6# | 合格 | 合格品 | 甲 | 秦海波 | 247.12 | 247 | 0.9995 | 0 | 0.203 | 79.5 | 1：排刀规格 79.5MM*7C 海金杜门 SPCC-Ni 镍层：外1.9um /内 1.27um 2:成品内孔φ400MM 成品外径φ750-1000MM，注：1.成品表面不允许有擦划伤 顶压伤 刀印 油污 用气象包装纸包装 2.成品按顺时针摆放，每一片用3*3MM的木条隔开 、单托上下两片内外圈加纸护角。厚度公差+/-0.01mm，宽度公差+/-0.13mm |  | 20600001 | 镍钝化卷半成品 | 0.203-SPCC | 31320012 | 镍钝化分切带 | 0.203-SPCC |  | 10 | MO001529 | MO001529-010-05 | FJ001 | 分剪模板 | 1918 | 2024-07-12 | 2024-07-12 | 3 | 2024-07-12 12:27:19 | 2024-07-12 12:28:41 | 江苏东方九天新能源材料有限公司 |  | 秦海波 |  | 1 | 0.203 | 0 | 79.5 | 1 | JL0024030044-11/5 | 1：排刀规格 79.5MM*7C 海金杜门 SPCC-Ni 镍层：外1.9um /内 1.27um 2:成品内孔φ400MM 成品外径φ750-1000MM，注：1.成品表面不允许有擦划伤 顶压伤 刀印 油污 用气象包装纸包装 2.成品按顺时针摆放，每一片用3*3MM的木条隔开 、单托上下两片内外圈加纸护角。厚度公差+/-0.01mm，宽度公差+/-0.13mm | 1 |  | 是 | 是 | 1 | 10
分剪 | JL0024030044-11/4 | JL0024030044-11 | 东方分剪6# | 合格 | 合格品 | 甲 | 秦海波 | 248.12 | 248 | 0.9995 | 0 | 0.203 | 79.5 | 1：排刀规格 79.5MM*7C 海金杜门 SPCC-Ni 镍层：外1.9um /内 1.27um 2:成品内孔φ400MM 成品外径φ750-1000MM，注：1.成品表面不允许有擦划伤 顶压伤 刀印 油污 用气象包装纸包装 2.成品按顺时针摆放，每一片用3*3MM的木条隔开 、单托上下两片内外圈加纸护角。厚度公差+/-0.01mm，宽度公差+/-0.13mm |  | 20600001 | 镍钝化卷半成品 | 0.203-SPCC | 31320012 | 镍钝化分切带 | 0.203-SPCC |  | 10 | MO001529 | MO001529-010-04 | FJ001 | 分剪模板 | 1918 | 2024-07-12 | 2024-07-12 | 3 | 2024-07-12 12:27:19 | 2024-07-12 12:28:41 | 江苏东方九天新能源材料有限公司 |  | 秦海波 |  | 1 | 0.203 | 0 | 79.5 | 1 | JL0024030044-11/4 | 1：排刀规格 79.5MM*7C 海金杜门 SPCC-Ni 镍层：外1.9um /内 1.27um 2:成品内孔φ400MM 成品外径φ750-1000MM，注：1.成品表面不允许有擦划伤 顶压伤 刀印 油污 用气象包装纸包装 2.成品按顺时针摆放，每一片用3*3MM的木条隔开 、单托上下两片内外圈加纸护角。厚度公差+/-0.01mm，宽度公差+/-0.13mm | 1 |  | 是 | 是 | 1 | 10
分剪 | JL0024030044-11/3 | JL0024030044-11 | 东方分剪6# | 合格 | 合格品 | 甲 | 秦海波 | 248.12 | 248 | 0.9995 | 0 | 0.203 | 79.5 | 1：排刀规格 79.5MM*7C 海金杜门 SPCC-Ni 镍层：外1.9um /内 1.27um 2:成品内孔φ400MM 成品外径φ750-1000MM，注：1.成品表面不允许有擦划伤 顶压伤 刀印 油污 用气象包装纸包装 2.成品按顺时针摆放，每一片用3*3MM的木条隔开 、单托上下两片内外圈加纸护角。厚度公差+/-0.01mm，宽度公差+/-0.13mm |  | 20600001 | 镍钝化卷半成品 | 0.203-SPCC | 31320012 | 镍钝化分切带 | 0.203-SPCC |  | 10 | MO001529 | MO001529-010-03 | FJ001 | 分剪模板 | 1918 | 2024-07-12 | 2024-07-12 | 3 | 2024-07-12 12:27:19 | 2024-07-12 12:28:41 | 江苏东方九天新能源材料有限公司 |  | 秦海波 |  | 1 | 0.203 | 0 | 79.5 | 1 | JL0024030044-11/3 | 1：排刀规格 79.5MM*7C 海金杜门 SPCC-Ni 镍层：外1.9um /内 1.27um 2:成品内孔φ400MM 成品外径φ750-1000MM，注：1.成品表面不允许有擦划伤 顶压伤 刀印 油污 用气象包装纸包装 2.成品按顺时针摆放，每一片用3*3MM的木条隔开 、单托上下两片内外圈加纸护角。厚度公差+/-0.01mm，宽度公差+/-0.13mm | 1 |  | 是 | 是 | 1 | 10
分剪 | JL0024030044-11/2 | JL0024030044-11 | 东方分剪6# | 合格 | 合格品 | 甲 | 秦海波 | 249.12 | 249 | 0.9995 | 0 | 0.203 | 79.5 | 1：排刀规格 79.5MM*7C 海金杜门 SPCC-Ni 镍层：外1.9um /内 1.27um 2:成品内孔φ400MM 成品外径φ750-1000MM，注：1.成品表面不允许有擦划伤 顶压伤 刀印 油污 用气象包装纸包装 2.成品按顺时针摆放，每一片用3*3MM的木条隔开 、单托上下两片内外圈加纸护角。厚度公差+/-0.01mm，宽度公差+/-0.13mm |  | 20600001 | 镍钝化卷半成品 | 0.203-SPCC | 31320012 | 镍钝化分切带 | 0.203-SPCC |  | 10 | MO001529 | MO001529-010-02 | FJ001 | 分剪模板 | 1918 | 2024-07-12 | 2024-07-12 | 3 | 2024-07-12 12:27:19 | 2024-07-12 12:28:41 | 江苏东方九天新能源材料有限公司 |  | 秦海波 |  | 1 | 0.203 | 0 | 79.5 | 1 | JL0024030044-11/2 | 1：排刀规格 79.5MM*7C 海金杜门 SPCC-Ni 镍层：外1.9um /内 1.27um 2:成品内孔φ400MM 成品外径φ750-1000MM，注：1.成品表面不允许有擦划伤 顶压伤 刀印 油污 用气象包装纸包装 2.成品按顺时针摆放，每一片用3*3MM的木条隔开 、单托上下两片内外圈加纸护角。厚度公差+/-0.01mm，宽度公差+/-0.13mm | 1 |  | 是 | 是 | 1 | 10
分剪 | JL0024030044-11/1 | JL0024030044-11 | 东方分剪6# | 合格 | 合格品 | 甲 | 秦海波 | 248.12 | 248 | 0.9995 | 0 | 0.203 | 79.5 | 1：排刀规格 79.5MM*7C 海金杜门 SPCC-Ni 镍层：外1.9um /内 1.27um 2:成品内孔φ400MM 成品外径φ750-1000MM，注：1.成品表面不允许有擦划伤 顶压伤 刀印 油污 用气象包装纸包装 2.成品按顺时针摆放，每一片用3*3MM的木条隔开 、单托上下两片内外圈加纸护角。厚度公差+/-0.01mm，宽度公差+/-0.13mm |  | 20600001 | 镍钝化卷半成品 | 0.203-SPCC | 31320012 | 镍钝化分切带 | 0.203-SPCC |  | 10 | MO001529 | MO001529-010-01 | FJ001 | 分剪模板 | 1918 | 2024-07-12 | 2024-07-12 | 3 | 2024-07-12 12:27:19 | 2024-07-12 12:28:41 | 江苏东方九天新能源材料有限公司 |  | 秦海波 |  | 1 | 0.203 | 0 | 79.5 | 1 | JL0024030044-11/1 | 1：排刀规格 79.5MM*7C 海金杜门 SPCC-Ni 镍层：外1.9um /内 1.27um 2:成品内孔φ400MM 成品外径φ750-1000MM，注：1.成品表面不允许有擦划伤 顶压伤 刀印 油污 用气象包装纸包装 2.成品按顺时针摆放，每一片用3*3MM的木条隔开 、单托上下两片内外圈加纸护角。厚度公差+/-0.01mm，宽度公差+/-0.13mm | 1 |  | 是 | 是 | 1 | 10
一次脱脂 | JG12240602732 | JG1224060273 | 东方950脱脂2# | 合格 | 合格品 | 乙 | 韩成飞,周志平 | 6535 | 6535 | 1 | 2770 | 0.4 | 760 | 脱脂（950-2） |  | 20100142 | 轧硬 | 0.4*760-SPCC | 30210015 | 光亮卷 | 0.1-SPCC |  | 10 | MO000947 | MO000947-007-02 | KSFW001 | 东方小品种钢前处理 0.67（昆山富维 厚度公差：0.660-0.670mm,光泽度大于150GU（横向、纵向），粗糙度：Ra0.2-0.45um.硬度：HV80-110） | 13000 | 2024-06-25 | 2024-07-05 | 2 | 2024-07-12 12:05:17 | 2024-07-12 12:07:14 | 江苏东方九天新能源材料有限公司 |  | 何晓健 |  | 1 | 0.4 | 2770 | 760 | 1 | JG12240602732 | 轧0.1，米数控制在22200-22300米，脱脂分一包9200米。 |  |  |  |  | 13072 | 7
一次脱脂 | JG12240602731 | JG1224060273 | 东方950脱脂2# | 合格 | 合格品 | 乙 | 韩成飞,周志平 | 6465 | 6465 | 1 | 2750 | 0.4 | 760 | 脱脂（950-2） |  | 20100142 | 轧硬 | 0.4*760-SPCC | 30210015 | 光亮卷 | 0.1-SPCC |  | 10 | MO000947 | MO000947-007-01 | KSFW001 | 东方小品种钢前处理 0.67（昆山富维 厚度公差：0.660-0.670mm,光泽度大于150GU（横向、纵向），粗糙度：Ra0.2-0.45um.硬度：HV80-110） | 13000 | 2024-06-25 | 2024-07-05 | 2 | 2024-07-12 12:05:17 | 2024-07-12 12:07:14 | 江苏东方九天新能源材料有限公司 |  | 何晓健 |  | 1 | 0.4 | 2750 | 760 | 1 | JG12240602731 | 轧0.1，米数控制在22200-22300米，脱脂分一包9200米。 |  |  |  |  | 13072 | 7
最终冷轧 | DL00240600102 | DL0024060010 | 东方650轧机 | 合格 | 让步接收 | 甲 | 顾峰 | 6055 | 6020 | 0.9942 | 2400 | 0.51 | 610 | 昆山宝必达：650轧机中间道次普光辊（Ra0.2-0.3μm)轧制，最后一道用Ra0.8-1.0μm毛化辊轧至0.51mm（0.6-0.55-0.51）厚度公差：0.518-0.523mm、板面粗糙度控制Ra0.4-0.6μm，转脱脂 | H横辊印(强光下轻横辊印) | 20100082 | 轧硬 | 0.6*610-SPCC | 31010052 | 小品种钢卷 | 0.51-SPCC |  | 20 | MO001277 | MO001277-002-02 | XPZG001 | 小品种钢前处理模板 | 12225 | 2024-07-06 | 2024-07-18 | 2 | 2024-07-12 12:02:40 | 2024-07-12 12:03:24 | 江苏东方九天新能源材料有限公司 | 208910 | 顾峰 |  |  | 0.6 | 2130 | 610 | 1 | DL00240600102 | 昆山宝必达（0.51*610）厚度±0.01mm，HV85-105,粗糙度0.5-0.8μM，卷重2-3吨 |  | H横辊印(强光下轻横辊印) |  |  | 1443 | 2
最终冷轧 | DL00240600101 | DL0024060010 | 东方650轧机 | 合格 | 让步接收 | 甲 | 关颜伟 | 6150 | 6100 | 0.9919 | 2450 | 0.51 | 610 | 昆山宝必达：650轧机中间道次普光辊（Ra0.2-0.3μm)轧制，最后一道用Ra0.8-1.0μm毛化辊轧至0.51mm（0.6-0.55-0.51）厚度公差：0.518-0.523mm、板面粗糙度控制Ra0.4-0.6μm，转脱脂 | X锈点(头尾锈点多),H横辊印(强光下轻横辊印) | 20100082 | 轧硬 | 0.6*610-SPCC | 31010052 | 小品种钢卷 | 0.51-SPCC |  | 20 | MO001277 | MO001277-002-01 | XPZG001 | 小品种钢前处理模板 | 12225 | 2024-07-06 | 2024-07-18 | 2 | 2024-07-12 12:00:39 | 2024-07-12 12:02:00 | 江苏东方九天新能源材料有限公司 | 208910 | 关颜伟 |  |  | 0.6 | 2150 | 610 | 1 | DL00240600101 | 昆山宝必达（0.51*610）厚度±0.01mm，HV85-105,粗糙度0.5-0.8μM，卷重2-3吨 |  | X锈点(头尾锈点多),H横辊印(强光下轻横辊印) |  |  | 1443 | 2
铬钝化 | JG122406023822 | JG12240602382 | 东方铬钝化950 | 合格 | 合格品 | 乙 | 李志祥 | 2733 | 2733 | 1 | 4760 | 0.1 | 760 | / |  | 30210015 | 光亮卷 | 0.1-SPCC | 30110014 | 铬钝化卷 | 0.1-SPCC |  | 10 | MO001462 | MO001462-029-02 | GDH001 | 铬钝化模板 | 5610 | 2024-07-10 | 2024-07-10 | 2 | 2024-07-12 11:52:11 | 2024-07-12 11:52:56 | 江苏东方九天新能源材料有限公司 |  | 李志祥 |  | 1 | 0.1 | 4760 | 760 | 1 | JG122406023822 |  | 1 |  | 是 | 是 | 0 | 29
铬钝化 | JG122406023821 | JG12240602382 | 东方铬钝化950 | 合格 | 让步接收 | 乙 | 李志祥 | 2761 | 2761 | 1 | 4800 | 0.1 | 760 | / | 4194米操240mm孔洞大小0.18平方毫米 | 30210015 | 光亮卷 | 0.1-SPCC | 30110014 | 铬钝化卷 | 0.1-SPCC |  | 10 | MO001462 | MO001462-029-01 | GDH001 | 铬钝化模板 | 5610 | 2024-07-10 | 2024-07-10 | 2 | 2024-07-12 11:52:11 | 2024-07-12 11:52:56 | 江苏东方九天新能源材料有限公司 |  | 李志祥 |  | 1 | 0.1 | 4800 | 760 | 1 | JG122406023821 |  | 1 | 4194米孔洞大小0.18操240 | 是 | 是 | 0 | 29
最终冷轧 | JG12240502383 | JG12240502383 | 东方850轧机 | 合格 | 合格品 | 甲 | 吴宏林 | 1515 | 1485 | 0.9802 | 2785 | 0.1 | 760 | 850轧机普光辊(Ra0.4-0.6μm)轧制0.1mm(0.4-0.25-0.15-0.115-0.1) |  | 20500021 | 光亮卷半成品 | 0.4-SPCC | 30210015 | 光亮卷 | 0.1-SPCC |  | 30 | MO001299 | MO001299-001 | GLJ003 | 光亮卷前处理 模板 | 1600 | 2024-07-06 | 2024-07-06 | 2 | 2024-07-12 11:35:31 | 2024-07-12 11:35:46 | 江苏东方九天新能源材料有限公司 | 213357 | 蔡迎虎 |  |  | 0.4 | 680 | 710 | 1 | JG12240502383 |  |  |  | 否 | 否 | 7906 | 1
平整改平 | JG12240502383 | JG12240502383 | 东方850平整 | 合格 | 合格品 | 乙 | 鞠承,姚学禹 | 1515 | 1515 | 1 | 680 | 0.4 | 710 | / |  | 20500021 | 光亮卷半成品 | 0.4-SPCC | 30210015 | 光亮卷 | 0.1-SPCC |  | 20 | MO001299 | MO001299-001 | GLJ003 | 光亮卷前处理 模板 | 1600 | 2024-07-06 | 2024-07-06 | 2 | 2024-07-12 11:35:06 | 2024-07-12 11:35:22 | 江苏东方九天新能源材料有限公司 | 213357 | 鞠承 |  |  | 0.4 | 680 | 710 | 1 | JG12240502383 |  |  |  | 否 | 否 | 7906 | 1
切边 | JG12240502383 | JG12240502383 | 东方分剪6# | 合格 | 合格品 | 甲 | 樊小兵 | 1600 | 1515 | 0.9469 | 680 | 0.4 | 710 | / |  | 20500021 | 光亮卷半成品 | 0.4-SPCC | 30210015 | 光亮卷 | 0.1-SPCC |  | 10 | MO001299 | MO001299-001 | GLJ003 | 光亮卷前处理 模板 | 1600 | 2024-07-06 | 2024-07-06 | 2 | 2024-07-08 17:30:51 | 2024-07-12 11:35:03 | 江苏东方九天新能源材料有限公司 | 213357 | 樊小兵 |  |  | 0.4 | 620 | 760 | 1 | JG12240502383 |  |  |  | 否 | 否 | 7906 | 1
平整改平 | JG12240502382 | JG12240502382 | 东方850平整 | 合格 | 合格品 | 乙 | 鞠承,姚学禹 | 1545 | 1545 | 1 | 3750 | 0.1 | 533 | / |  | 20500018 | 光亮卷半成品 | 0.1-SPCC | 30210015 | 光亮卷 | 0.1-SPCC |  | 20 | MO001298 | MO001298-001 | GLJ003 | 光亮卷前处理 模板 | 2200 | 2024-07-06 | 2024-07-06 | 2 | 2024-07-12 11:32:29 | 2024-07-12 11:33:29 | 江苏东方九天新能源材料有限公司 | 213356 | 鞠承 |  |  | 0.1 | 3730 | 533 | 1 | JG12240502382 |  |  |  | 否 | 否 | 7690 | 1
切边 | JG12240502382 | JG12240502382 | 东方分剪6# | 合格 | 合格品 | 甲 | 樊小兵 | 2200 | 1545 | 0.7023 | 3730 | 0.1 | 533 | 把叠带的切掉 |  | 20500018 | 光亮卷半成品 | 0.1-SPCC | 30210015 | 光亮卷 | 0.1-SPCC |  | 10 | MO001298 | MO001298-001 | GLJ003 | 光亮卷前处理 模板 | 2200 | 2024-07-06 | 2024-07-06 | 2 | 2024-07-08 17:32:32 | 2024-07-12 11:32:19 | 江苏东方九天新能源材料有限公司 | 213356 | 樊小兵 |  |  | 0.1 | 3755 | 760 | 1 | JG12240502382 |  |  |  | 否 | 否 | 7690 | 1
铬钝化 | JG12240502412 | JG12240502412 | 东方铬钝化950 | 合格 | 让步接收 | 乙 | 李志祥 | 6370 | 6353 | 0.9973 | 11120 | 0.1 | 760 | / | 来料黄条印 辊印 色差 乳化斑 | 30210015 | 光亮卷 | 0.1-SPCC | 30110014 | 铬钝化卷 | 0.1-SPCC |  | 10 | MO001462 | MO001462-024 | GDH001 | 铬钝化模板 | 6370 | 2024-07-10 | 2024-07-10 | 2 | 2024-07-12 09:33:04 | 2024-07-12 11:12:11 | 江苏东方九天新能源材料有限公司 | 235621 | 李志祥 |  |  | 0.1 | 0 | 760 | 1 | JG12240502412 |  | 1 | 来料黄条印 辊印 色差 乳化斑 | 是 | 是 | 99 | 24
最终冷轧 | JG1224060259 | JG1224060259 | 东方850轧机 | 合格 | 合格品 | 甲 | 何建 | 13055 | 12800 | 0.9805 | 22226 | 0.1 | 760 | 850轧机普光辊(Ra0.4-0.6μm)轧制0.1mm(0.4-0.25-0.15-0.115-0.1) |  | 20100142 | 轧硬 | 0.4*760-SPCC | 30210015 | 光亮卷 | 0.1-SPCC |  | 30 | MO000947 | MO000947-016 | KSFW001 | 东方小品种钢前处理 0.67（昆山富维 厚度公差：0.660-0.670mm,光泽度大于150GU（横向、纵向），粗糙度：Ra0.2-0.45um.硬度：HV80-110） | 13075 | 2024-06-25 | 2024-07-05 | 2 | 2024-07-12 10:56:50 | 2024-07-12 10:57:32 | 江苏东方九天新能源材料有限公司 | 193154 | 何建 |  |  | 0.4 | 5550 | 760 | 1 | JG1224060259 | 轧0.1，米数控制在22200-22300米，脱脂分一包9200米。 |  |  | 否 | 否 | 2686 | 16
一次退火 | JL00240401282 | JL0024040128 | 东方8# | 合格 |  | 乙 | 陈国,李楷文,袁亚东,张天圣 | 6065 | 6065 | 1 | 2120 | 0.6 | 610 | 苏州中意：退火（620℃）、转650轧机 |  | 20100082 | 轧硬 | 0.6*610-SPCC | 31010009 | 小品种钢卷 | 0.14-SPCC |  | 20 | MO001105 | MO001105-001-02 | XPZG001 | 小品种钢前处理模板 | 12140 | 2024-07-02 | 2024-07-15 | 2 | 2024-07-05 11:10:56 | 2024-07-12 10:47:54 | 江苏东方九天新能源材料有限公司 | 201009 | 刘忠于 | 刘忠于 |  | 0.6 | 2120 | 610 | 1 | JL00240401282 | 苏州中意（0.14）：厚度±0.005MM,HV100-110,C粗糙度≤0.2μ |  |  | 否 | 否 | 12732 | 1
一次退火 | JL00240401281 | JL0024040128 | 东方8# | 合格 |  | 乙 | 陈国,李楷文,袁亚东,张天圣 | 6060 | 6060 | 1 | 2120 | 0.6 | 610 | 苏州中意：退火（620℃）、转650轧机 |  | 20100082 | 轧硬 | 0.6*610-SPCC | 31010009 | 小品种钢卷 | 0.14-SPCC |  | 20 | MO001105 | MO001105-001-01 | XPZG001 | 小品种钢前处理模板 | 12140 | 2024-07-02 | 2024-07-15 | 2 | 2024-07-05 11:10:56 | 2024-07-12 10:47:54 | 江苏东方九天新能源材料有限公司 | 201009 | 刘忠于 | 刘忠于 |  | 0.6 | 2120 | 610 | 1 | JL00240401281 | 苏州中意（0.14）：厚度±0.005MM,HV100-110,C粗糙度≤0.2μ |  |  | 否 | 否 | 12732 | 1
一次退火 | JG12240602652 | JG1224060265 | 东方8# | 合格 |  | 乙 | 陈国,李楷文,袁亚东,张天圣 | 6510 | 6510 | 1 | 2760 | 0.4 | 760 | 退火 装炉量20T-45T(620℃),装炉量>45T (630℃） |  | 20100142 | 轧硬 | 0.4*760-SPCC | 30210015 | 光亮卷 | 0.1-SPCC |  | 20 | MO000947 | MO000947-010-02 | XPZG001 | 小品种钢前处理模板 | 13020 | 2024-06-25 | 2024-07-05 | 2 | 2024-07-05 11:10:56 | 2024-07-12 10:47:54 | 江苏东方九天新能源材料有限公司 | 193145 | 刘忠于 | 刘忠于 |  | 0.4 | 2760 | 760 | 1 | JG12240602652 | 轧0.1，米数控制在22200-22300米，脱脂分一包9200米。 |  |  | 否 | 否 | 27507 | 10
一次退火 | JG12240602651 | JG1224060265 | 东方8# | 合格 |  | 乙 | 陈国,李楷文,袁亚东,张天圣 | 6515 | 6515 | 1 | 2760 | 0.4 | 760 | 退火 装炉量20T-45T(620℃),装炉量>45T (630℃） |  | 20100142 | 轧硬 | 0.4*760-SPCC | 30210015 | 光亮卷 | 0.1-SPCC |  | 20 | MO000947 | MO000947-010-01 | XPZG001 | 小品种钢前处理模板 | 13020 | 2024-06-25 | 2024-07-05 | 2 | 2024-07-05 11:10:56 | 2024-07-12 10:47:54 | 江苏东方九天新能源材料有限公司 | 193145 | 刘忠于 | 刘忠于 |  | 0.4 | 2760 | 760 | 1 | JG12240602651 | 轧0.1，米数控制在22200-22300米，脱脂分一包9200米。 |  |  | 否 | 否 | 27507 | 10
铬钝化 | JG1224070001 | JG1224070001 | 东方铬钝化750 | 合格 | 让步接收 | 乙 | 李澍 | 5276 | 5257 | 0.9964 | 7180 | 0.15 | 610 | 镀铬量80-100 | 辊印，色差，亮斑，砂轮印 白斑 | 30210011 | 光亮卷 | 0.15-SPCC | 30110011 | 铬钝化卷 | 0.15-SPCC |  | 10 | MO001501 | MO001501-003 | GDH001 | 铬钝化模板 | 5276 | 2024-07-11 | 2024-07-11 | 3 | 2024-07-12 09:04:54 | 2024-07-12 09:58:03 | 江苏东方九天新能源材料有限公司 | 237335 | 李澍 |  |  | 0.15 | 0 | 610 | 1 | JG1224070001 |  | 1 | 辊印，色差，亮斑，砂轮印 白斑 | 是 | 是 | 54 | 3
最终退火 | JG12240551023 | JG12240551023 | 东方20# | 合格 |  | 甲 | 程新华,吴双勇 | 1840 | 1840 | 1 | 4350 | 0.1 | 550 | 退火（590℃） |  | 20500018 | 光亮卷半成品 | 0.1-SPCC | 30210015 | 光亮卷 | 0.1-SPCC |  | 50 | MO001096 | MO001096-001 | GLJ003 | 光亮卷前处理 模板 | 2540 | 2024-07-01 | 2024-07-08 | 2 | 2024-07-10 17:35:06 | 2024-07-12 09:52:04 | 江苏东方九天新能源材料有限公司 | 200039 | 刘忠于 | 刘忠于 |  | 0.1 | 4350 | 550 | 1 | JG12240551023 | 松花印需切边 |  |  | 否 | 否 | 2438 | 1
最终退火 | JG12240602362 | JG1224060236 | 东方7# | 合格 |  | 甲 | 程新华,吴双勇 | 6075 | 6075 | 1 | 10450 | 0.1 | 760 | 退火（590℃） |  | 20100142 | 轧硬 | 0.4*760-SPCC | 30210015 | 光亮卷 | 0.1-SPCC |  | 50 | MO000945 | MO000945-015-02 | KSFW001 | 东方小品种钢前处理 0.67（昆山富维 厚度公差：0.660-0.670mm,光泽度大于150GU（横向、纵向），粗糙度：Ra0.2-0.45um.硬度：HV80-110） | 13495 | 2024-06-25 | 2024-07-05 | 2 | 2024-07-10 17:35:06 | 2024-07-12 09:52:04 | 江苏东方九天新能源材料有限公司 | 193095 | 刘忠于 | 刘忠于 |  | 0.1 | 10450 | 760 | 1 | JG12240602362 | 轧0.1，米数控制在23100-23200米，脱脂分一包10400米。 |  |  |  |  | 5089 | 15
最终退火 | JG12240601442 | JG1224060144 | 东方7# | 合格 |  | 甲 | 程新华,吴双勇 | 5815 | 5815 | 1 | 10110 | 0.1 | 760 | 退火（590℃） |  | 20100142 | 轧硬 | 0.4*760-SPCC | 30210015 | 光亮卷 | 0.1-SPCC |  | 50 | MO000945 | MO000945-013-02 | KSFW001 | 东方小品种钢前处理 0.67（昆山富维 厚度公差：0.660-0.670mm,光泽度大于150GU（横向、纵向），粗糙度：Ra0.2-0.45um.硬度：HV80-110） | 13475 | 2024-06-25 | 2024-07-05 | 2 | 2024-07-10 17:35:06 | 2024-07-12 09:52:04 | 江苏东方九天新能源材料有限公司 | 193093 | 刘忠于 | 刘忠于 |  | 0.1 | 10110 | 760 | 1 | JG12240601442 | 轧0.1，米数控制在23100-23200米，脱脂分一包10400米。 |  |  |  |  | 4244 | 13
最终退火 | JG12240601441 | JG1224060144 | 东方7# | 合格 |  | 甲 | 程新华,吴双勇 | 7430 | 7430 | 1 | 12760 | 0.1 | 760 | 退火（590℃） |  | 20100142 | 轧硬 | 0.4*760-SPCC | 30210015 | 光亮卷 | 0.1-SPCC |  | 50 | MO000945 | MO000945-013-01 | KSFW001 | 东方小品种钢前处理 0.67（昆山富维 厚度公差：0.660-0.670mm,光泽度大于150GU（横向、纵向），粗糙度：Ra0.2-0.45um.硬度：HV80-110） | 13475 | 2024-06-25 | 2024-07-05 | 2 | 2024-07-10 17:35:06 | 2024-07-12 09:52:04 | 江苏东方九天新能源材料有限公司 | 193093 | 刘忠于 | 刘忠于 |  | 0.1 | 12760 | 760 | 1 | JG12240601441 | 轧0.1，米数控制在23100-23200米，脱脂分一包10400米。 |  |  |  |  | 4244 | 13
最终退火 | JL0024040069 | JL0024040069 | 东方20# | 合格 |  | 甲 | 吴双勇,程新华,李龙礼 | 5985 | 5985 | 1 | 3920 | 0.32 | 610 | 昆山宝必达：退火(620℃)、转650轧机 |  | 20100023 | 轧硬 | 0.4*610-SPCC | 31010016 | 小品种钢卷 | 0.19-SPCC |  | 40 | MO001199 | MO001199-001 | XPZG001 | 小品种钢前处理模板 | 6090 | 2024-07-04 | 2024-07-12 | 2 | 2024-07-08 17:29:15 | 2024-07-12 09:51:53 | 江苏东方九天新能源材料有限公司 | 205723 | 刘忠于 | 刘忠于 |  | 0.32 | 3920 | 610 | 1 | JL0024040069 | 昆山宝必达：（0.19）厚度±0.01mm，HV150-170,粗糙度0.7-1.0μM，卷重2-3吨 |  |  | 否 | 否 | 2740 | 1
最终退火 | DL1224070007 | DL1224070007 | 东方20# | 合格 |  | 甲 | 吴双勇,程新华,李龙礼 | 7400 | 7400 | 1 | 2300 | 0.67 | 610 | 昆山宝必达：退火（620℃），转650轧机 |  | 20100130 | 轧硬 | 1.2*610-SPCC | 31010040 | 小品种钢卷 | 0.39-SPCC |  | 40 | MO001152 | MO001152-005 | XPZG001 | 小品种钢前处理模板 | 7670 | 2024-07-03 | 2024-07-12 | 2 | 2024-07-08 17:29:15 | 2024-07-12 09:51:53 | 江苏东方九天新能源材料有限公司 | 202951 | 刘忠于 | 刘忠于 |  | 0.67 | 2300 | 610 | 1 | DL1224070007 | 昆山宝必达（0.39）：厚度±0.01mm，HV150-170,粗糙度0.7-1.0μM，卷重2-3吨；表面要求毛化面，无夹杂、无严重色差,条印，无黑斑，锈斑，压划伤。不能有划伤、锈蚀、脱皮等缺陷。 |  |  | 否 | 否 | 5308 | 5
最终退火 | DL1224070004 | DL1224070004 | 东方20# | 合格 |  | 甲 | 吴双勇,程新华,李龙礼 | 7410 | 7410 | 1 | 2330 | 0.67 | 610 | 昆山宝必达：退火（620℃），转650轧机 |  | 20100130 | 轧硬 | 1.2*610-SPCC | 31010040 | 小品种钢卷 | 0.39-SPCC |  | 40 | MO001152 | MO001152-003 | XPZG001 | 小品种钢前处理模板 | 7615 | 2024-07-03 | 2024-07-12 | 2 | 2024-07-08 17:29:15 | 2024-07-12 09:51:53 | 江苏东方九天新能源材料有限公司 | 202950 | 刘忠于 | 刘忠于 |  | 0.67 | 2330 | 610 | 1 | DL1224070004 | 昆山宝必达（0.39）：厚度±0.01mm，HV150-170,粗糙度0.7-1.0μM，卷重2-3吨；表面要求毛化面，无夹杂、无严重色差,条印，无黑斑，锈斑，压划伤。不能有划伤、锈蚀、脱皮等缺陷。 |  |  | 否 | 否 | 1796 | 3
最终退火 | DL1224070003 | DL1224070003 | 东方20# | 合格 |  | 甲 | 吴双勇,程新华,李龙礼 | 7375 | 7375 | 1 | 2330 | 0.67 | 610 | 昆山宝必达：退火（620℃），转650轧机 |  | 20100130 | 轧硬 | 1.2*610-SPCC | 31010040 | 小品种钢卷 | 0.39-SPCC |  | 40 | MO001152 | MO001152-001 | XPZG001 | 小品种钢前处理模板 | 7620 | 2024-07-03 | 2024-07-12 | 2 | 2024-07-08 17:29:15 | 2024-07-12 09:51:53 | 江苏东方九天新能源材料有限公司 | 202949 | 刘忠于 | 刘忠于 |  | 0.67 | 2330 | 610 | 1 | DL1224070003 | 昆山宝必达（0.39）：厚度±0.01mm，HV150-170,粗糙度0.7-1.0μM，卷重2-3吨；表面要求毛化面，无夹杂、无严重色差,条印，无黑斑，锈斑，压划伤。不能有划伤、锈蚀、脱皮等缺陷。 |  |  | 否 | 否 | 1784 | 1
最终退火 | DL1224070006 | DL1224070006 | 东方20# | 合格 |  | 甲 | 程新华,李龙礼,吴双勇 | 4865 | 4865 | 1 | 1190 | 0.86 | 610 | 上海仁杰：退火（620℃），转650轧机 |  | 20100130 | 轧硬 | 1.2*610-SPCC | 31010063 | 小品种钢卷 | 0.61-SPCC |  | 40 | MO001149 | MO001149-007 | XPZG001 | 小品种钢前处理模板 | 5055 | 2024-07-03 | 2024-07-15 | 2 | 2024-07-08 16:31:44 | 2024-07-12 09:51:32 | 江苏东方九天新能源材料有限公司 | 202915 | 刘忠于 | 刘忠于 |  | 0.86 | 1190 | 610 | 1 | DL1224070006 | 上海仁杰（0.61）：厚度0.6-0.62mm，HV140-160，粗糙度0.7-0.9，卷重4.5-5吨；无黑斑、锈斑、压划伤、脱皮等缺陷。钢带平整度好：边浪、中浪＜2mm，不允许肉眼可见的扭曲； |  |  | 否 | 否 | 5373 | 7
最终退火 | DL1224070005 | DL1224070005 | 东方20# | 合格 |  | 甲 | 程新华,李龙礼,吴双勇 | 4910 | 4910 | 1 | 1200 | 0.86 | 610 | 上海仁杰：退火（620℃），转650轧机 |  | 20100130 | 轧硬 | 1.2*610-SPCC | 31010063 | 小品种钢卷 | 0.61-SPCC |  | 40 | MO001149 | MO001149-005 | XPZG001 | 小品种钢前处理模板 | 5060 | 2024-07-03 | 2024-07-15 | 2 | 2024-07-08 16:31:44 | 2024-07-12 09:51:32 | 江苏东方九天新能源材料有限公司 | 202914 | 刘忠于 | 刘忠于 |  | 0.86 | 1200 | 610 | 1 | DL1224070005 | 上海仁杰（0.61）：厚度0.6-0.62mm，HV140-160，粗糙度0.7-0.9，卷重4.5-5吨；无黑斑、锈斑、压划伤、脱皮等缺陷。钢带平整度好：边浪、中浪＜2mm，不允许肉眼可见的扭曲； |  |  | 否 | 否 | 5391 | 5
最终退火 | DL1224070002 | DL1224070002 | 东方20# | 合格 |  | 甲 | 程新华,李龙礼,吴双勇 | 4875 | 4875 | 1 | 1200 | 0.86 | 610 | 上海仁杰：退火（620℃），转650轧机 |  | 20100130 | 轧硬 | 1.2*610-SPCC | 31010063 | 小品种钢卷 | 0.61-SPCC |  | 40 | MO001149 | MO001149-003 | XPZG001 | 小品种钢前处理模板 | 5130 | 2024-07-03 | 2024-07-15 | 2 | 2024-07-08 16:31:44 | 2024-07-12 09:51:32 | 江苏东方九天新能源材料有限公司 | 202913 | 刘忠于 | 刘忠于 |  | 0.86 | 1200 | 610 | 1 | DL1224070002 | 上海仁杰（0.61）：厚度0.6-0.62mm，HV140-160，粗糙度0.7-0.9，卷重4.5-5吨；无黑斑、锈斑、压划伤、脱皮等缺陷。钢带平整度好：边浪、中浪＜2mm，不允许肉眼可见的扭曲； |  |  | 否 | 否 | 2698 | 3
最终退火 | DL1224070001 | DL1224070001 | 东方20# | 合格 |  | 甲 | 程新华,李龙礼,吴双勇 | 4955 | 4955 | 1 | 1235 | 0.86 | 610 | 上海仁杰：退火（620℃），转650轧机 |  | 20100130 | 轧硬 | 1.2*610-SPCC | 31010063 | 小品种钢卷 | 0.61-SPCC |  | 40 | MO001149 | MO001149-001 | XPZG001 | 小品种钢前处理模板 | 5135 | 2024-07-03 | 2024-07-15 | 2 | 2024-07-08 16:31:44 | 2024-07-12 09:51:32 | 江苏东方九天新能源材料有限公司 | 202912 | 刘忠于 | 刘忠于 |  | 0.86 | 1235 | 610 | 1 | DL1224070001 | 上海仁杰（0.61）：厚度0.6-0.62mm，HV140-160，粗糙度0.7-0.9，卷重4.5-5吨；无黑斑、锈斑、压划伤、脱皮等缺陷。钢带平整度好：边浪、中浪＜2mm，不允许肉眼可见的扭曲； |  |  | 否 | 否 | 5417 | 1
最终退火 | DL00240600182 | DL0024060018 | 东方20# | 合格 |  | 甲 | 程新华,吴双勇 | 5955 | 5955 | 1 | 6500 | 0.19 | 610 | 东莞鸿力：退火(590℃)、转750平整 |  | 20100082 | 轧硬 | 0.6*610-SPCC | 31010016 | 小品种钢卷 | 0.19-SPCC |  | 50 | MO001200 | MO001200-001-02 | XPZG001 | 小品种钢前处理模板 | 12290 | 2024-07-04 | 2024-07-04 | 2 | 2024-07-10 09:54:49 | 2024-07-12 09:51:16 | 江苏东方九天新能源材料有限公司 | 205746 | 刘忠于 | 刘忠于 |  | 0.19 | 6500 | 610 | 1 | DL00240600182 | 第二次投料，东莞鸿力：厚度-0.01，HV90-110粗糙度≤0.15，卷重在2-3.5吨 |  |  | 否 | 否 | 1656 | 1
最终退火 | DL00240600181 | DL0024060018 | 东方20# | 合格 |  | 甲 | 程新华,吴双勇 | 6000 | 6000 | 1 | 6550 | 0.19 | 610 | 东莞鸿力：退火(590℃)、转750平整 |  | 20100082 | 轧硬 | 0.6*610-SPCC | 31010016 | 小品种钢卷 | 0.19-SPCC |  | 50 | MO001200 | MO001200-001-01 | XPZG001 | 小品种钢前处理模板 | 12290 | 2024-07-04 | 2024-07-04 | 2 | 2024-07-10 09:54:49 | 2024-07-12 09:51:16 | 江苏东方九天新能源材料有限公司 | 205746 | 刘忠于 | 刘忠于 |  | 0.19 | 6550 | 610 | 1 | DL00240600181 | 第二次投料，东莞鸿力：厚度-0.01，HV90-110粗糙度≤0.15，卷重在2-3.5吨 |  |  | 否 | 否 | 1656 | 1
最终退火 | DL00240550982 | DL0024055098 | 东方20# | 合格 |  | 甲 | 程新华,吴双勇 | 5785 | 5785 | 1 | 6180 | 0.2 | 590 | 海金杜门：退火(590℃)、转850平整 |  | 20100077 | 轧硬 | 0.6*590-SPCC | 20600001 | 镍钝化卷半成品 | 0.203-SPCC |  | 50 | MO000993 | MO000993-003-02 | ZDY | 自定义 | 11865 | 2024-06-25 | 2024-07-03 | 2 | 2024-07-10 09:54:49 | 2024-07-12 09:51:16 | 江苏东方九天新能源材料有限公司 | 193863 | 刘忠于 | 刘忠于 |  | 0.2 | 6180 | 590 | 1 | DL00240550982 | 海金杜门:（0.203）厚度公差: 0.198-0.203mm、硬度: 90-100HV,粗粕度: Ra0.5-0.7um |  |  | 否 | 否 | 9269 | 3
最终退火 | JG12240602342 | JG1224060234 | 东方7# | 合格 |  | 甲 | 程新华,吴双勇 | 5825 | 5825 | 1 | 10100 | 0.1 | 760 | 退火（590℃） |  | 20100142 | 轧硬 | 0.4*760-SPCC | 30210015 | 光亮卷 | 0.1-SPCC |  | 50 | MO000945 | MO000945-019-02 | KSFW001 | 东方小品种钢前处理 0.67（昆山富维 厚度公差：0.660-0.670mm,光泽度大于150GU（横向、纵向），粗糙度：Ra0.2-0.45um.硬度：HV80-110） | 13510 | 2024-06-25 | 2024-07-05 | 2 | 2024-07-10 09:54:49 | 2024-07-12 09:51:16 | 江苏东方九天新能源材料有限公司 | 193100 | 刘忠于 | 刘忠于 |  | 0.1 | 10100 | 760 | 1 | JG12240602342 | 轧0.1，米数控制在23100-23200米，脱脂分一包10400米。 |  |  |  |  | 5302 | 19
铬钝化 | JG122406023812 | JG12240602381 | 东方铬钝化950 | 合格 | 让步接收 | 甲 | 韩康 | 4277 | 4277 | 1 | 7440 | 0.1 | 760 | / | 2750米操34mm孔洞大小4.42平方毫米 | 30210015 | 光亮卷 | 0.1-SPCC | 30110014 | 铬钝化卷 | 0.1-SPCC |  | 10 | MO001462 | MO001462-021-02 | GDH001 | 铬钝化模板 | 6870 | 2024-07-10 | 2024-07-10 | 2 | 2024-07-12 08:05:56 | 2024-07-12 09:31:11 | 江苏东方九天新能源材料有限公司 |  | 孙槐兵 |  | 1 | 0.1 | 7440 | 760 | 1 | JG122406023812 |  | 1 | 2750米孔洞大小4.42操34 | 是 | 是 | 129 | 21
铬钝化 | JG122406023811 | JG12240602381 | 东方铬钝化950 | 合格 | 合格品 | 甲 | 韩康 | 2577 | 2577 | 1 | 4480 | 0.1 | 760 | / |  | 30210015 | 光亮卷 | 0.1-SPCC | 30110014 | 铬钝化卷 | 0.1-SPCC |  | 10 | MO001462 | MO001462-021-01 | GDH001 | 铬钝化模板 | 6870 | 2024-07-10 | 2024-07-10 | 2 | 2024-07-12 08:05:56 | 2024-07-12 09:31:11 | 江苏东方九天新能源材料有限公司 |  | 孙槐兵 |  | 1 | 0.1 | 4480 | 760 | 1 | JG122406023811 |  | 1 |  | 是 | 是 | 129 | 21
铬钝化 | JG1224070033 | JG1224070033 | 东方铬钝化750 | 合格 | 让步接收 | 甲 | 孙锋 | 5320 | 5311 | 0.9983 | 7290 | 0.15 | 610 | 镀铬量80-100 | 辊印，色差，亮斑，砂轮印 | 30210011 | 光亮卷 | 0.15-SPCC | 30110011 | 铬钝化卷 | 0.15-SPCC |  | 10 | MO001501 | MO001501-001 | GDH001 | 铬钝化模板 | 5320 | 2024-07-11 | 2024-07-11 | 3 | 2024-07-12 08:09:15 | 2024-07-12 09:04:36 | 江苏东方九天新能源材料有限公司 | 237332 | 倪兵 |  |  | 0.15 | 0 | 610 | 1 | JG1224070033 |  | 1 | 辊印，色差，亮斑，砂轮印 | 是 | 是 | 55 | 1
铬钝化 | JG122405516322 | JG12240551632 | 东方铬钝化950 | 合格 | 合格品 | 乙 | 李志祥 | 2303 | 2303 | 1 | 4040 | 0.1 | 760 | / |  | 30210015 | 光亮卷 | 0.1-SPCC | 30110014 | 铬钝化卷 | 0.1-SPCC |  | 10 | MO001511 | MO001511-001-02 | GDH001 | 铬钝化模板 | 5880 | 2024-07-11 | 2024-07-11 | 3 | 2024-07-12 08:52:39 | 2024-07-12 08:53:43 | 江苏东方九天新能源材料有限公司 |  | 李志祥 |  | 1 | 0.1 | 4040 | 760 | 1 | JG122405516322 |  | 1 | 1645米2个孔洞大小0.35-0.18操287 1859米孔洞大小1.47操411 乳化斑 | 处理中 |  | 3 | 1
铬钝化 | JG122405516321 | JG12240551632 | 东方铬钝化950 | 合格 | 合格品 | 乙 | 李志祥 | 3889 | 3889 | 1 | 6800 | 0.1 | 760 | / |  | 30210015 | 光亮卷 | 0.1-SPCC | 30110014 | 铬钝化卷 | 0.1-SPCC |  | 10 | MO001511 | MO001511-001-01 | GDH001 | 铬钝化模板 | 5880 | 2024-07-11 | 2024-07-11 | 3 | 2024-07-12 08:52:39 | 2024-07-12 08:53:43 | 江苏东方九天新能源材料有限公司 |  | 李志祥 |  | 1 | 0.1 | 6800 | 760 | 1 | JG122405516321 |  | 1 | 乳化斑 | 是 | 是 | 3 | 1
铬钝化 | JG122405505422 | JG12240550542 | 东方铬钝化950 | 合格 | 让步接收 | 乙 | 李志祥 | 2309 | 2309 | 1 | 3920 | 0.1 | 760 | / | 亮条印重，1033米操240mm孔洞1.86平方毫米，2137-2193米操225mm14个孔洞1.15-1.77平方毫米 | 30210015 | 光亮卷 | 0.1-SPCC | 30110014 | 铬钝化卷 | 0.1-SPCC |  | 10 | MO001507 | MO001507-001-02 | GDH001 | 铬钝化模板 | 5880 | 2024-07-11 | 2024-07-11 | 3 | 2024-07-12 08:50:19 | 2024-07-12 08:51:57 | 江苏东方九天新能源材料有限公司 |  | 李志祥 |  | 1 | 0.1 | 3920 | 760 | 1 | JG122405505422 |  | 1 | 亮条印重 1033米孔洞大小1.86操240 2137-2193米14个孔洞大小1.15-1.77操225 | 是 | 是 | 1 | 1
铬钝化 | JG122405505421 | JG12240550542 | 东方铬钝化950 | 合格 | 让步接收 | 乙 | 李志祥 | 3543 | 3543 | 1 | 6050 | 0.1 | 760 | / | 辊印重 | 30210015 | 光亮卷 | 0.1-SPCC | 30110014 | 铬钝化卷 | 0.1-SPCC |  | 10 | MO001507 | MO001507-001-01 | GDH001 | 铬钝化模板 | 5880 | 2024-07-11 | 2024-07-11 | 3 | 2024-07-12 08:50:19 | 2024-07-12 08:51:57 | 江苏东方九天新能源材料有限公司 |  | 李志祥 |  | 1 | 0.1 | 6050 | 760 | 1 | JG122405505421 |  | 1 | 辊印重 | 是 | 是 | 1 | 1
铬钝化 | JG122405505412 | JG12240550541 | 东方铬钝化950 | 合格 | 让步接收 | 乙 | 李志祥 | 4385 | 4385 | 1 | 7210 | 0.1 | 760 | / | 传大碎边 | 30210015 | 光亮卷 | 0.1-SPCC | 30110014 | 铬钝化卷 | 0.1-SPCC |  | 10 | MO001507 | MO001507-002-02 | GDH001 | 铬钝化模板 | 7050 | 2024-07-11 | 2024-07-11 | 3 | 2024-07-12 08:45:50 | 2024-07-12 08:47:45 | 江苏东方九天新能源材料有限公司 |  | 李志祥 |  | 1 | 0.1 | 7210 | 760 | 1 | JG122405505412 |  | 1 | 传大碎边 | 是 | 是 | 3 | 2
铬钝化 | JG122405505411 | JG12240550541 | 东方铬钝化950 | 合格 | 让步接收 | 乙 | 李志祥 | 2631 | 2631 | 1 | 4500 | 0.1 | 760 | / | 1090-1110米操213-214mm8个孔洞1.3-1.66平方毫米，1480米操266mm孔洞0.71平方毫米 | 30210015 | 光亮卷 | 0.1-SPCC | 30110014 | 铬钝化卷 | 0.1-SPCC |  | 10 | MO001507 | MO001507-002-01 | GDH001 | 铬钝化模板 | 7050 | 2024-07-11 | 2024-07-11 | 3 | 2024-07-12 08:45:50 | 2024-07-12 08:47:45 | 江苏东方九天新能源材料有限公司 |  | 李志祥 |  | 1 | 0.1 | 4500 | 760 | 1 | JG122405505411 |  | 1 | 1090-1110米8个孔洞大小1.3-1.66操213-214 1480米孔洞大小0.71操266 | 是 | 是 | 3 | 2
铬钝化 | JG1224055101112 | JG122405510111 | 东方铬钝化950 | 合格 | 让步接收 | 乙 | 李志祥 | 2609 | 2609 | 1 | 4620 | 0.1 | 760 | / | 卷芯收卷不齐 | 30210015 | 光亮卷 | 0.1-SPCC | 30110014 | 铬钝化卷 | 0.1-SPCC |  | 10 | MO001507 | MO001507-003-02 | GDH001 | 铬钝化模板 | 5320 | 2024-07-11 | 2024-07-11 | 3 | 2024-07-12 08:44:31 | 2024-07-12 08:45:21 | 江苏东方九天新能源材料有限公司 |  | 李志祥 |  | 1 | 0.1 | 4620 | 760 | 1 | JG1224055101112 |  | 1 | 卷芯收卷不齐 | 是 | 是 | 1 | 3
铬钝化 | JG1224055101111 | JG122405510111 | 东方铬钝化950 | 合格 | 合格品 | 乙 | 李志祥 | 2661 | 2661 | 1 | 4700 | 0.1 | 760 | / |  | 30210015 | 光亮卷 | 0.1-SPCC | 30110014 | 铬钝化卷 | 0.1-SPCC |  | 10 | MO001507 | MO001507-003-01 | GDH001 | 铬钝化模板 | 5320 | 2024-07-11 | 2024-07-11 | 3 | 2024-07-12 08:44:31 | 2024-07-12 08:45:21 | 江苏东方九天新能源材料有限公司 |  | 李志祥 |  | 1 | 0.1 | 4700 | 760 | 1 | JG1224055101111 |  | 1 |  | 是 | 是 | 1 | 3
最终冷轧 | DL1224060012 | DL1224060012 | 东方650轧机 | 合格 | 让步接收 | 甲 | 关颜伟,顾峰 | 5800 | 5740 | 0.9897 | 1980 | 0.65 | 565 | 昆山富维：650轧机中间道次普光辊（Ra0.2-0.3μm)最后一道用Ra1.2-1.4μm毛化辊轧制0.65mm(1.2-0.95-0.80-0.7-0.65),厚度公差：0.655-0.660mm,板面粗糙度控制在Ra0.6-0.8μm，转脱脂 |  | 20100125 | 轧硬 | 1.2*565-SPCC | 31010065 | 小品种钢卷 | 0.65-SPCC |  | 20 | MO001252 | MO001252-001 | XPZG001 | 小品种钢前处理模板 | 5720 | 2024-07-05 | 2024-07-15 | 2 | 2024-07-11 17:45:49 | 2024-07-12 08:26:49 | 江苏东方九天新能源材料有限公司 | 207370 | 关颜伟 |  |  | 1.2 | 1100 | 565 | 1 | DL1224060012 | 昆山富维（0.65*565）厚度公差：+/-0.005mm，HV80-110,粗糙度0.65-1.0um,卷重2-3吨,取A4纸贴打包后贴外面 |  |  | 否 | 否 | 1816 | 1
最终冷轧 | DL00240600141 | DL0024060014 | 东方650轧机 | 合格 | 让步接收 | 乙 | 朱明 | 6140 | 6100 | 0.9935 | 2437 | 0.51 | 610 | 昆山宝必达：650轧机中间道次普光辊（Ra0.2-0.3μm)轧制，最后一道用Ra0.8-1.0μm毛化辊轧至0.51mm（0.6-0.55-0.51）厚度公差：0.518-0.523mm、板面粗糙度控制Ra0.4-0.6μm，转脱脂 | A暗线印(暗线印),S色差(色差条印),X锈点(锈点) | 20100082 | 轧硬 | 0.6*610-SPCC | 31010052 | 小品种钢卷 | 0.51-SPCC |  | 20 | MO001277 | MO001277-001-01 | XPZG001 | 小品种钢前处理模板 | 12295 | 2024-07-06 | 2024-07-18 | 2 | 2024-07-12 08:11:20 | 2024-07-12 08:13:55 | 江苏东方九天新能源材料有限公司 | 208904 | 朱明 |  |  | 0.6 | 2150 | 610 | 1 | DL00240600141 | 昆山宝必达（0.51*610）厚度±0.01mm，HV85-105,粗糙度0.5-0.8μM，卷重2-3吨 |  | A暗线印(暗线印),S色差(色差条印),X锈点(锈点) |  |  | 1488 | 1
铬钝化 | JG12240603462 | JG1224060346 | 东方铬钝化750 | 合格 | 让步接收 | 甲 | 孙锋 | 4947 | 4947 | 1 | 10650 | 0.1 | 610 | / | 来料板面中间条状氧化水锈斑，钝化后轻黄 | 30210015 | 光亮卷 | 0.1-SPCC | 30110014 | 铬钝化卷 | 0.1-SPCC |  | 10 | MO001509 | MO001509-001-02 | GDH001 | 铬钝化模板 | 6210 | 2024-07-11 | 2024-07-11 | 3 | 2024-07-12 06:50:20 | 2024-07-12 08:08:20 | 江苏东方九天新能源材料有限公司 |  | 倪兵 |  | 1 | 0.1 | 10650 | 610 | 1 | JG12240603462 |  | 1 | J碱液斑(来料板面中间条状氧化水锈斑，钝化后轻黄) | 是 | 是 | 117 | 1
铬钝化 | JG12240603461 | JG1224060346 | 东方铬钝化750 | 其他入库 | 协议品 | 甲 | 孙锋 | 769 | 769 | 1 | 1660 | 0.1 | 610 | / | 因轴承碎裂打皱分包--短带【协议品】 | 30210015 | 光亮卷 | 0.1-SPCC | 30110014 | 铬钝化卷 | 0.1-SPCC |  | 10 | MO001509 | MO001509-001-01 | GDH001 | 铬钝化模板 | 6210 | 2024-07-11 | 2024-07-11 | 3 | 2024-07-12 06:50:20 | 2024-07-12 08:08:20 | 江苏东方九天新能源材料有限公司 |  | 倪兵 |  | 1 | 0.1 | 1660 | 610 | 1 | JG12240603461 |  | 1 | Z折皱(因轴承碎裂打皱，重新分包) | 是 | 是 | 117 | 1
最终脱脂 | JG12240602612 | JG1224060261 | 东方950脱脂1# | 合格 | 合格品 | 乙 | 何晓健,张东兵 | 6420 | 6420 | 1 | 11000 | 0.1 | 760 | 脱脂（950-1） |  | 20100142 | 轧硬 | 0.4*760-SPCC | 30210015 | 光亮卷 | 0.1-SPCC |  | 40 | MO000946 | MO000946-001-02 | KSFW001 | 东方小品种钢前处理 0.67（昆山富维 厚度公差：0.660-0.670mm,光泽度大于150GU（横向、纵向），粗糙度：Ra0.2-0.45um.硬度：HV80-110） | 13110 | 2024-06-25 | 2024-07-05 | 2 | 2024-07-12 07:43:39 | 2024-07-12 07:44:31 | 江苏东方九天新能源材料有限公司 |  | 何晓健 |  | 1 | 0.1 | 11000 | 760 | 1 | JG12240602612 | 轧0.1，米数控制在22500-22600米，脱脂分一包9200米。 |  |  |  |  | 2083 | 1
最终脱脂 | JG12240602611 | JG1224060261 | 东方950脱脂1# | 合格 | 合格品 | 乙 | 何晓健,张东兵 | 6425 | 6425 | 1 | 11000 | 0.1 | 760 | 脱脂（950-1） |  | 20100142 | 轧硬 | 0.4*760-SPCC | 30210015 | 光亮卷 | 0.1-SPCC |  | 40 | MO000946 | MO000946-001-01 | KSFW001 | 东方小品种钢前处理 0.67（昆山富维 厚度公差：0.660-0.670mm,光泽度大于150GU（横向、纵向），粗糙度：Ra0.2-0.45um.硬度：HV80-110） | 13110 | 2024-06-25 | 2024-07-05 | 2 | 2024-07-12 07:43:39 | 2024-07-12 07:44:31 | 江苏东方九天新能源材料有限公司 |  | 何晓健 |  | 1 | 0.1 | 11000 | 760 | 1 | JG12240602611 | 轧0.1，米数控制在22500-22600米，脱脂分一包9200米。 |  |  |  |  | 2083 | 1
铬钝化 | JG1224060362 | JG1224060362 | 东方铬钝化750 | 合格 | 让步接收 | 甲 | 周建锋 | 5306 | 5303 | 0.9994 | 7240 | 0.15 | 610 | 镀铬量80-100 | 尾部公差高0.161 | 30210011 | 光亮卷 | 0.15-SPCC | 30110011 | 铬钝化卷 | 0.15-SPCC |  | 10 | MO001501 | MO001501-005 | GDH001 | 铬钝化模板 | 5306 | 2024-07-11 | 2024-07-11 | 3 | 2024-07-12 06:05:48 | 2024-07-12 06:49:39 | 江苏东方九天新能源材料有限公司 | 237337 | 倪兵 |  |  | 0.15 | 0 | 610 | 1 | JG1224060362 |  | 1 |  | 是 | 是 | 44 | 5
最终退火 | JG12240602392 | JG1224060239 | 东方7# | 合格 |  | 甲 | 程新华,李龙礼 | 5915 | 5915 | 1 | 10220 | 0.1 | 760 | 退火（590℃） |  | 20100142 | 轧硬 | 0.4*760-SPCC | 30210015 | 光亮卷 | 0.1-SPCC |  | 50 | MO000945 | MO000945-027-02 | KSFW001 | 东方小品种钢前处理 0.67（昆山富维 厚度公差：0.660-0.670mm,光泽度大于150GU（横向、纵向），粗糙度：Ra0.2-0.45um.硬度：HV80-110） | 13555 | 2024-06-25 | 2024-07-05 | 2 | 2024-07-10 14:21:32 | 2024-07-12 06:49:17 | 江苏东方九天新能源材料有限公司 | 193108 | 刘忠于 | 刘忠于 |  | 0.1 | 10220 | 760 | 1 | JG12240602392 | 轧0.1，米数控制在23100-23200米，脱脂分一包10400米。 |  |  |  |  | 4137 | 27
最终退火 | JG12240602391 | JG1224060239 | 东方7# | 合格 |  | 甲 | 程新华,李龙礼 | 7515 | 7515 | 1 | 13000 | 0.1 | 760 | 退火（590℃） |  | 20100142 | 轧硬 | 0.4*760-SPCC | 30210015 | 光亮卷 | 0.1-SPCC |  | 50 | MO000945 | MO000945-027-01 | KSFW001 | 东方小品种钢前处理 0.67（昆山富维 厚度公差：0.660-0.670mm,光泽度大于150GU（横向、纵向），粗糙度：Ra0.2-0.45um.硬度：HV80-110） | 13555 | 2024-06-25 | 2024-07-05 | 2 | 2024-07-10 14:21:32 | 2024-07-12 06:49:17 | 江苏东方九天新能源材料有限公司 | 193108 | 刘忠于 | 刘忠于 |  | 0.1 | 13000 | 760 | 1 | JG12240602391 | 轧0.1，米数控制在23100-23200米，脱脂分一包10400米。 |  |  |  |  | 4137 | 27
最终退火 | JG12240602332 | JG1224060233 | 东方7# | 合格 |  | 甲 | 程新华,李龙礼 | 4335 | 4335 | 1 | 7500 | 0.1 | 760 | 退火（590℃） |  | 20100142 | 轧硬 | 0.4*760-SPCC | 30210015 | 光亮卷 | 0.1-SPCC |  | 50 | MO000945 | MO000945-017-02 | KSFW001 | 东方小品种钢前处理 0.67（昆山富维 厚度公差：0.660-0.670mm,光泽度大于150GU（横向、纵向），粗糙度：Ra0.2-0.45um.硬度：HV80-110） | 13500 | 2024-06-25 | 2024-07-05 | 2 | 2024-07-10 14:21:32 | 2024-07-12 06:49:17 | 江苏东方九天新能源材料有限公司 | 193097 | 刘忠于 | 刘忠于 |  | 0.1 | 7500 | 760 | 1 | JG12240602332 | 轧0.1，米数控制在23100-23200米，脱脂分一包10400米。 |  |  |  |  | 3481 | 17
最终退火 | JG12240602331 | JG1224060233 | 东方7# | 合格 |  | 甲 | 程新华,李龙礼 | 3685 | 3685 | 1 | 6350 | 0.1 | 760 | 退火（590℃） |  | 20100142 | 轧硬 | 0.4*760-SPCC | 30210015 | 光亮卷 | 0.1-SPCC |  | 50 | MO000945 | MO000945-017-01 | KSFW001 | 东方小品种钢前处理 0.67（昆山富维 厚度公差：0.660-0.670mm,光泽度大于150GU（横向、纵向），粗糙度：Ra0.2-0.45um.硬度：HV80-110） | 13500 | 2024-06-25 | 2024-07-05 | 2 | 2024-07-10 14:21:32 | 2024-07-12 06:49:17 | 江苏东方九天新能源材料有限公司 | 193097 | 刘忠于 | 刘忠于 |  | 0.1 | 6350 | 760 | 1 | JG12240602331 | 轧0.1，米数控制在23100-23200米，脱脂分一包10400米。 |  |  |  |  | 3481 | 17
最终退火 | JG12240602361 | JG1224060236 | 东方7# | 合格 |  | 甲 | 程新华,李龙礼 | 7230 | 7230 | 1 | 12550 | 0.1 | 760 | 退火（590℃） |  | 20100142 | 轧硬 | 0.4*760-SPCC | 30210015 | 光亮卷 | 0.1-SPCC |  | 50 | MO000945 | MO000945-015-01 | KSFW001 | 东方小品种钢前处理 0.67（昆山富维 厚度公差：0.660-0.670mm,光泽度大于150GU（横向、纵向），粗糙度：Ra0.2-0.45um.硬度：HV80-110） | 13495 | 2024-06-25 | 2024-07-05 | 2 | 2024-07-10 14:21:32 | 2024-07-12 06:49:17 | 江苏东方九天新能源材料有限公司 | 193095 | 刘忠于 | 刘忠于 |  | 0.1 | 12550 | 760 | 1 | JG12240602361 | 轧0.1，米数控制在23100-23200米，脱脂分一包10400米。 |  |  |  |  | 5089 | 15
铬钝化 | JG122405506521 | JG122405506521 | 东方铬钝化950 | 合格 | 让步接收 | 甲 | 夏亚军 | 7320 | 7231 | 0.9878 | 12330 | 0.1 | 760 | / | 色差 碱液斑 条印 | 30210015 | 光亮卷 | 0.1-SPCC | 30110014 | 铬钝化卷 | 0.1-SPCC |  | 10 | MO001462 | MO001462-009 | GDH001 | 铬钝化模板 | 7320 | 2024-07-10 | 2024-07-10 | 2 | 2024-07-12 06:40:34 | 2024-07-12 06:41:18 | 江苏东方九天新能源材料有限公司 | 235572 | 孙槐兵 |  |  | 0.1 | 0 | 760 | 1 | JG122405506521 |  | 1 | S色差(色差 碱液斑 条印) | 是 | 是 | 1 | 9
分剪 | JL1224030156/21 | JL1224030156 | 东方分剪5# | 合格 | 合格品 | 乙 | 尹斌斌 | 195 | 195 | 1 | 0 | 0.3 | 75 | 浙江银帆：排刀规格1：75*5+142+125.4切1.7吨，排刀规格2：98*2+101*2+75*3切1.7吨 排刀规格3：75*4+101*2+142切1.7吨 内径500mm，平着打包，厚度0.29-0.3，宽度+0/-0.1mm |  | 31010041 | 小品种钢卷 | 0.3-SPCC | 31020053 | 小品种钢分切带 | 0.3-SPCC |  | 10 | MO001498 | MO001498-001-21 | FJ001 | 分剪模板 | 5190 | 2024-07-11 | 2024-07-11 | 3 | 2024-07-12 05:36:53 | 2024-07-12 06:30:21 | 江苏东方九天新能源材料有限公司 |  | 尹斌斌 |  | 1 | 0.3 | 0 | 75 | 1 | JL1224030156/21 | 浙江银帆：排刀规格1：75*5+142+125.4切1.7吨，排刀规格2：98*2+101*2+75*3切1.7吨 排刀规格3：75*4+101*2+142切1.7吨 内径500mm，平着打包，厚度0.29-0.3，宽度+0/-0.1mm | 1 |  | 是 | 是 | 56 | 1
分剪 | JL1224030156/20 | JL1224030156 | 东方分剪5# | 合格 | 合格品 | 乙 | 尹斌斌 | 196 | 196 | 1 | 0 | 0.3 | 75 | 浙江银帆：排刀规格1：75*5+142+125.4切1.7吨，排刀规格2：98*2+101*2+75*3切1.7吨 排刀规格3：75*4+101*2+142切1.7吨 内径500mm，平着打包，厚度0.29-0.3，宽度+0/-0.1mm |  | 31010041 | 小品种钢卷 | 0.3-SPCC | 31020053 | 小品种钢分切带 | 0.3-SPCC |  | 10 | MO001498 | MO001498-001-20 | FJ001 | 分剪模板 | 5190 | 2024-07-11 | 2024-07-11 | 3 | 2024-07-12 05:36:53 | 2024-07-12 06:30:21 | 江苏东方九天新能源材料有限公司 |  | 尹斌斌 |  | 1 | 0.3 | 0 | 75 | 1 | JL1224030156/20 | 浙江银帆：排刀规格1：75*5+142+125.4切1.7吨，排刀规格2：98*2+101*2+75*3切1.7吨 排刀规格3：75*4+101*2+142切1.7吨 内径500mm，平着打包，厚度0.29-0.3，宽度+0/-0.1mm | 1 |  | 是 | 是 | 56 | 1
分剪 | JL1224030156/19 | JL1224030156 | 东方分剪5# | 合格 | 合格品 | 乙 | 尹斌斌 | 196 | 196 | 1 | 0 | 0.3 | 75 | 浙江银帆：排刀规格1：75*5+142+125.4切1.7吨，排刀规格2：98*2+101*2+75*3切1.7吨 排刀规格3：75*4+101*2+142切1.7吨 内径500mm，平着打包，厚度0.29-0.3，宽度+0/-0.1mm |  | 31010041 | 小品种钢卷 | 0.3-SPCC | 31020053 | 小品种钢分切带 | 0.3-SPCC |  | 10 | MO001498 | MO001498-001-19 | FJ001 | 分剪模板 | 5190 | 2024-07-11 | 2024-07-11 | 3 | 2024-07-12 05:36:53 | 2024-07-12 06:30:21 | 江苏东方九天新能源材料有限公司 |  | 尹斌斌 |  | 1 | 0.3 | 0 | 75 | 1 | JL1224030156/19 | 浙江银帆：排刀规格1：75*5+142+125.4切1.7吨，排刀规格2：98*2+101*2+75*3切1.7吨 排刀规格3：75*4+101*2+142切1.7吨 内径500mm，平着打包，厚度0.29-0.3，宽度+0/-0.1mm | 1 |  | 是 | 是 | 56 | 1
分剪 | JL1224030156/18 | JL1224030156 | 东方分剪5# | 合格 | 合格品 | 乙 | 尹斌斌 | 197 | 197 | 1 | 0 | 0.3 | 75 | 浙江银帆：排刀规格1：75*5+142+125.4切1.7吨，排刀规格2：98*2+101*2+75*3切1.7吨 排刀规格3：75*4+101*2+142切1.7吨 内径500mm，平着打包，厚度0.29-0.3，宽度+0/-0.1mm |  | 31010041 | 小品种钢卷 | 0.3-SPCC | 31020053 | 小品种钢分切带 | 0.3-SPCC |  | 10 | MO001498 | MO001498-001-18 | FJ001 | 分剪模板 | 5190 | 2024-07-11 | 2024-07-11 | 3 | 2024-07-12 05:36:53 | 2024-07-12 06:30:21 | 江苏东方九天新能源材料有限公司 |  | 尹斌斌 |  | 1 | 0.3 | 0 | 75 | 1 | JL1224030156/18 | 浙江银帆：排刀规格1：75*5+142+125.4切1.7吨，排刀规格2：98*2+101*2+75*3切1.7吨 排刀规格3：75*4+101*2+142切1.7吨 内径500mm，平着打包，厚度0.29-0.3，宽度+0/-0.1mm | 1 |  | 是 | 是 | 56 | 1
分剪 | JL1224030156/17 | JL1224030156 | 东方分剪5# | 合格 | 合格品 | 乙 | 尹斌斌 | 266 | 266 | 1 | 0 | 0.3 | 101 | 浙江银帆：排刀规格1：75*5+142+125.4切1.7吨，排刀规格2：98*2+101*2+75*3切1.7吨 排刀规格3：75*4+101*2+142切1.7吨 内径500mm，平着打包，厚度0.29-0.3，宽度+0/-0.1mm |  | 31010041 | 小品种钢卷 | 0.3-SPCC | 31020053 | 小品种钢分切带 | 0.3-SPCC |  | 10 | MO001498 | MO001498-001-17 | FJ001 | 分剪模板 | 5190 | 2024-07-11 | 2024-07-11 | 3 | 2024-07-12 05:36:53 | 2024-07-12 06:30:21 | 江苏东方九天新能源材料有限公司 |  | 尹斌斌 |  | 1 | 0.3 | 0 | 101 | 1 | JL1224030156/17 | 浙江银帆：排刀规格1：75*5+142+125.4切1.7吨，排刀规格2：98*2+101*2+75*3切1.7吨 排刀规格3：75*4+101*2+142切1.7吨 内径500mm，平着打包，厚度0.29-0.3，宽度+0/-0.1mm | 1 |  | 是 | 是 | 56 | 1
分剪 | JL1224030156/16 | JL1224030156 | 东方分剪5# | 合格 | 合格品 | 乙 | 尹斌斌 | 267 | 267 | 1 | 0 | 0.3 | 101 | 浙江银帆：排刀规格1：75*5+142+125.4切1.7吨，排刀规格2：98*2+101*2+75*3切1.7吨 排刀规格3：75*4+101*2+142切1.7吨 内径500mm，平着打包，厚度0.29-0.3，宽度+0/-0.1mm |  | 31010041 | 小品种钢卷 | 0.3-SPCC | 31020053 | 小品种钢分切带 | 0.3-SPCC |  | 10 | MO001498 | MO001498-001-16 | FJ001 | 分剪模板 | 5190 | 2024-07-11 | 2024-07-11 | 3 | 2024-07-12 05:36:53 | 2024-07-12 06:30:21 | 江苏东方九天新能源材料有限公司 |  | 尹斌斌 |  | 1 | 0.3 | 0 | 101 | 1 | JL1224030156/16 | 浙江银帆：排刀规格1：75*5+142+125.4切1.7吨，排刀规格2：98*2+101*2+75*3切1.7吨 排刀规格3：75*4+101*2+142切1.7吨 内径500mm，平着打包，厚度0.29-0.3，宽度+0/-0.1mm | 1 |  | 是 | 是 | 56 | 1
分剪 | JL1224030156/15 | JL1224030156 | 东方分剪5# | 合格 | 合格品 | 乙 | 尹斌斌 | 375 | 375 | 1 | 0 | 0.3 | 142 | 浙江银帆：排刀规格1：75*5+142+125.4切1.7吨，排刀规格2：98*2+101*2+75*3切1.7吨 排刀规格3：75*4+101*2+142切1.7吨 内径500mm，平着打包，厚度0.29-0.3，宽度+0/-0.1mm |  | 31010041 | 小品种钢卷 | 0.3-SPCC | 31020053 | 小品种钢分切带 | 0.3-SPCC |  | 10 | MO001498 | MO001498-001-15 | FJ001 | 分剪模板 | 5190 | 2024-07-11 | 2024-07-11 | 3 | 2024-07-12 05:36:53 | 2024-07-12 06:30:21 | 江苏东方九天新能源材料有限公司 |  | 尹斌斌 |  | 1 | 0.3 | 0 | 142 | 1 | JL1224030156/15 | 浙江银帆：排刀规格1：75*5+142+125.4切1.7吨，排刀规格2：98*2+101*2+75*3切1.7吨 排刀规格3：75*4+101*2+142切1.7吨 内径500mm，平着打包，厚度0.29-0.3，宽度+0/-0.1mm | 1 |  | 是 | 是 | 56 | 1
分剪 | JL1224030156/14 | JL1224030156 | 东方分剪5# | 合格 | 合格品 | 乙 | 尹斌斌 | 196 | 196 | 1 | 0 | 0.3 | 75 | 浙江银帆：排刀规格1：75*5+142+125.4切1.7吨，排刀规格2：98*2+101*2+75*3切1.7吨 排刀规格3：75*4+101*2+142切1.7吨 内径500mm，平着打包，厚度0.29-0.3，宽度+0/-0.1mm |  | 31010041 | 小品种钢卷 | 0.3-SPCC | 31020053 | 小品种钢分切带 | 0.3-SPCC |  | 10 | MO001498 | MO001498-001-14 | FJ001 | 分剪模板 | 5190 | 2024-07-11 | 2024-07-11 | 3 | 2024-07-12 05:36:53 | 2024-07-12 06:30:21 | 江苏东方九天新能源材料有限公司 |  | 尹斌斌 |  | 1 | 0.3 | 0 | 75 | 1 | JL1224030156/14 | 浙江银帆：排刀规格1：75*5+142+125.4切1.7吨，排刀规格2：98*2+101*2+75*3切1.7吨 排刀规格3：75*4+101*2+142切1.7吨 内径500mm，平着打包，厚度0.29-0.3，宽度+0/-0.1mm | 1 |  | 是 | 是 | 56 | 1
分剪 | JL1224030156/13 | JL1224030156 | 东方分剪5# | 合格 | 合格品 | 乙 | 尹斌斌 | 197 | 197 | 1 | 0 | 0.3 | 75 | 浙江银帆：排刀规格1：75*5+142+125.4切1.7吨，排刀规格2：98*2+101*2+75*3切1.7吨 排刀规格3：75*4+101*2+142切1.7吨 内径500mm，平着打包，厚度0.29-0.3，宽度+0/-0.1mm |  | 31010041 | 小品种钢卷 | 0.3-SPCC | 31020053 | 小品种钢分切带 | 0.3-SPCC |  | 10 | MO001498 | MO001498-001-13 | FJ001 | 分剪模板 | 5190 | 2024-07-11 | 2024-07-11 | 3 | 2024-07-12 05:36:53 | 2024-07-12 06:30:21 | 江苏东方九天新能源材料有限公司 |  | 尹斌斌 |  | 1 | 0.3 | 0 | 75 | 1 | JL1224030156/13 | 浙江银帆：排刀规格1：75*5+142+125.4切1.7吨，排刀规格2：98*2+101*2+75*3切1.7吨 排刀规格3：75*4+101*2+142切1.7吨 内径500mm，平着打包，厚度0.29-0.3，宽度+0/-0.1mm | 1 |  | 是 | 是 | 56 | 1
分剪 | JL1224030156/12 | JL1224030156 | 东方分剪5# | 合格 | 合格品 | 乙 | 尹斌斌 | 198 | 198 | 1 | 0 | 0.3 | 75 | 浙江银帆：排刀规格1：75*5+142+125.4切1.7吨，排刀规格2：98*2+101*2+75*3切1.7吨 排刀规格3：75*4+101*2+142切1.7吨 内径500mm，平着打包，厚度0.29-0.3，宽度+0/-0.1mm |  | 31010041 | 小品种钢卷 | 0.3-SPCC | 31020053 | 小品种钢分切带 | 0.3-SPCC |  | 10 | MO001498 | MO001498-001-12 | FJ001 | 分剪模板 | 5190 | 2024-07-11 | 2024-07-11 | 3 | 2024-07-12 05:36:53 | 2024-07-12 06:30:21 | 江苏东方九天新能源材料有限公司 |  | 尹斌斌 |  | 1 | 0.3 | 0 | 75 | 1 | JL1224030156/12 | 浙江银帆：排刀规格1：75*5+142+125.4切1.7吨，排刀规格2：98*2+101*2+75*3切1.7吨 排刀规格3：75*4+101*2+142切1.7吨 内径500mm，平着打包，厚度0.29-0.3，宽度+0/-0.1mm | 1 |  | 是 | 是 | 56 | 1
分剪 | JL1224030156/11 | JL1224030156 | 东方分剪5# | 合格 | 合格品 | 乙 | 尹斌斌 | 267 | 267 | 1 | 0 | 0.3 | 101 | 浙江银帆：排刀规格1：75*5+142+125.4切1.7吨，排刀规格2：98*2+101*2+75*3切1.7吨 排刀规格3：75*4+101*2+142切1.7吨 内径500mm，平着打包，厚度0.29-0.3，宽度+0/-0.1mm |  | 31010041 | 小品种钢卷 | 0.3-SPCC | 31020053 | 小品种钢分切带 | 0.3-SPCC |  | 10 | MO001498 | MO001498-001-11 | FJ001 | 分剪模板 | 5190 | 2024-07-11 | 2024-07-11 | 3 | 2024-07-12 05:36:53 | 2024-07-12 06:30:21 | 江苏东方九天新能源材料有限公司 |  | 尹斌斌 |  | 1 | 0.3 | 0 | 101 | 1 | JL1224030156/11 | 浙江银帆：排刀规格1：75*5+142+125.4切1.7吨，排刀规格2：98*2+101*2+75*3切1.7吨 排刀规格3：75*4+101*2+142切1.7吨 内径500mm，平着打包，厚度0.29-0.3，宽度+0/-0.1mm | 1 |  | 是 | 是 | 56 | 1
分剪 | JL1224030156/10 | JL1224030156 | 东方分剪5# | 合格 | 合格品 | 乙 | 尹斌斌 | 269 | 269 | 1 | 0 | 0.3 | 101 | 浙江银帆：排刀规格1：75*5+142+125.4切1.7吨，排刀规格2：98*2+101*2+75*3切1.7吨 排刀规格3：75*4+101*2+142切1.7吨 内径500mm，平着打包，厚度0.29-0.3，宽度+0/-0.1mm |  | 31010041 | 小品种钢卷 | 0.3-SPCC | 31020053 | 小品种钢分切带 | 0.3-SPCC |  | 10 | MO001498 | MO001498-001-10 | FJ001 | 分剪模板 | 5190 | 2024-07-11 | 2024-07-11 | 3 | 2024-07-12 05:36:53 | 2024-07-12 06:30:21 | 江苏东方九天新能源材料有限公司 |  | 尹斌斌 |  | 1 | 0.3 | 0 | 101 | 1 | JL1224030156/10 | 浙江银帆：排刀规格1：75*5+142+125.4切1.7吨，排刀规格2：98*2+101*2+75*3切1.7吨 排刀规格3：75*4+101*2+142切1.7吨 内径500mm，平着打包，厚度0.29-0.3，宽度+0/-0.1mm | 1 |  | 是 | 是 | 56 | 1
分剪 | JL1224030156/9 | JL1224030156 | 东方分剪5# | 合格 | 合格品 | 乙 | 尹斌斌 | 260 | 260 | 1 | 0 | 0.3 | 98 | 浙江银帆：排刀规格1：75*5+142+125.4切1.7吨，排刀规格2：98*2+101*2+75*3切1.7吨 排刀规格3：75*4+101*2+142切1.7吨 内径500mm，平着打包，厚度0.29-0.3，宽度+0/-0.1mm |  | 31010041 | 小品种钢卷 | 0.3-SPCC | 31020053 | 小品种钢分切带 | 0.3-SPCC |  | 10 | MO001498 | MO001498-001-09 | FJ001 | 分剪模板 | 5190 | 2024-07-11 | 2024-07-11 | 3 | 2024-07-12 05:36:53 | 2024-07-12 06:30:21 | 江苏东方九天新能源材料有限公司 |  | 尹斌斌 |  | 1 | 0.3 | 0 | 98 | 1 | JL1224030156/9 | 浙江银帆：排刀规格1：75*5+142+125.4切1.7吨，排刀规格2：98*2+101*2+75*3切1.7吨 排刀规格3：75*4+101*2+142切1.7吨 内径500mm，平着打包，厚度0.29-0.3，宽度+0/-0.1mm | 1 |  | 是 | 是 | 56 | 1
分剪 | JL1224030156/8 | JL1224030156 | 东方分剪5# | 合格 | 合格品 | 乙 | 尹斌斌 | 261 | 261 | 1 | 0 | 0.3 | 98 | 浙江银帆：排刀规格1：75*5+142+125.4切1.7吨，排刀规格2：98*2+101*2+75*3切1.7吨 排刀规格3：75*4+101*2+142切1.7吨 内径500mm，平着打包，厚度0.29-0.3，宽度+0/-0.1mm |  | 31010041 | 小品种钢卷 | 0.3-SPCC | 31020053 | 小品种钢分切带 | 0.3-SPCC |  | 10 | MO001498 | MO001498-001-08 | FJ001 | 分剪模板 | 5190 | 2024-07-11 | 2024-07-11 | 3 | 2024-07-12 05:36:53 | 2024-07-12 06:30:21 | 江苏东方九天新能源材料有限公司 |  | 尹斌斌 |  | 1 | 0.3 | 0 | 98 | 1 | JL1224030156/8 | 浙江银帆：排刀规格1：75*5+142+125.4切1.7吨，排刀规格2：98*2+101*2+75*3切1.7吨 排刀规格3：75*4+101*2+142切1.7吨 内径500mm，平着打包，厚度0.29-0.3，宽度+0/-0.1mm | 1 |  | 是 | 是 | 56 | 1
分剪 | JL1224030156/7 | JL1224030156 | 东方分剪5# | 合格 | 合格品 | 乙 | 尹斌斌 | 197 | 197 | 1 | 0 | 0.3 | 75 | 浙江银帆：排刀规格1：75*5+142+125.4切1.7吨，排刀规格2：98*2+101*2+75*3切1.7吨 排刀规格3：75*4+101*2+142切1.7吨 内径500mm，平着打包，厚度0.29-0.3，宽度+0/-0.1mm |  | 31010041 | 小品种钢卷 | 0.3-SPCC | 31020053 | 小品种钢分切带 | 0.3-SPCC |  | 10 | MO001498 | MO001498-001-07 | FJ001 | 分剪模板 | 5190 | 2024-07-11 | 2024-07-11 | 3 | 2024-07-12 05:36:53 | 2024-07-12 06:30:21 | 江苏东方九天新能源材料有限公司 |  | 尹斌斌 |  | 1 | 0.3 | 0 | 75 | 1 | JL1224030156/7 | 浙江银帆：排刀规格1：75*5+142+125.4切1.7吨，排刀规格2：98*2+101*2+75*3切1.7吨 排刀规格3：75*4+101*2+142切1.7吨 内径500mm，平着打包，厚度0.29-0.3，宽度+0/-0.1mm | 1 |  | 是 | 是 | 56 | 1
分剪 | JL1224030156/6 | JL1224030156 | 东方分剪5# | 合格 | 合格品 | 乙 | 尹斌斌 | 197 | 197 | 1 | 0 | 0.3 | 75 | 浙江银帆：排刀规格1：75*5+142+125.4切1.7吨，排刀规格2：98*2+101*2+75*3切1.7吨 排刀规格3：75*4+101*2+142切1.7吨 内径500mm，平着打包，厚度0.29-0.3，宽度+0/-0.1mm |  | 31010041 | 小品种钢卷 | 0.3-SPCC | 31020053 | 小品种钢分切带 | 0.3-SPCC |  | 10 | MO001498 | MO001498-001-06 | FJ001 | 分剪模板 | 5190 | 2024-07-11 | 2024-07-11 | 3 | 2024-07-12 05:36:53 | 2024-07-12 06:30:21 | 江苏东方九天新能源材料有限公司 |  | 尹斌斌 |  | 1 | 0.3 | 0 | 75 | 1 | JL1224030156/6 | 浙江银帆：排刀规格1：75*5+142+125.4切1.7吨，排刀规格2：98*2+101*2+75*3切1.7吨 排刀规格3：75*4+101*2+142切1.7吨 内径500mm，平着打包，厚度0.29-0.3，宽度+0/-0.1mm | 1 |  | 是 | 是 | 56 | 1
分剪 | JL1224030156/5 | JL1224030156 | 东方分剪5# | 合格 | 合格品 | 乙 | 尹斌斌 | 198 | 198 | 1 | 0 | 0.3 | 75 | 浙江银帆：排刀规格1：75*5+142+125.4切1.7吨，排刀规格2：98*2+101*2+75*3切1.7吨 排刀规格3：75*4+101*2+142切1.7吨 内径500mm，平着打包，厚度0.29-0.3，宽度+0/-0.1mm |  | 31010041 | 小品种钢卷 | 0.3-SPCC | 31020053 | 小品种钢分切带 | 0.3-SPCC |  | 10 | MO001498 | MO001498-001-05 | FJ001 | 分剪模板 | 5190 | 2024-07-11 | 2024-07-11 | 3 | 2024-07-12 05:36:53 | 2024-07-12 06:30:21 | 江苏东方九天新能源材料有限公司 |  | 尹斌斌 |  | 1 | 0.3 | 0 | 75 | 1 | JL1224030156/5 | 浙江银帆：排刀规格1：75*5+142+125.4切1.7吨，排刀规格2：98*2+101*2+75*3切1.7吨 排刀规格3：75*4+101*2+142切1.7吨 内径500mm，平着打包，厚度0.29-0.3，宽度+0/-0.1mm | 1 |  | 是 | 是 | 56 | 1
分剪 | JL1224030156/4 | JL1224030156 | 东方分剪5# | 合格 | 合格品 | 乙 | 尹斌斌 | 199 | 199 | 1 | 0 | 0.3 | 75 | 浙江银帆：排刀规格1：75*5+142+125.4切1.7吨，排刀规格2：98*2+101*2+75*3切1.7吨 排刀规格3：75*4+101*2+142切1.7吨 内径500mm，平着打包，厚度0.29-0.3，宽度+0/-0.1mm |  | 31010041 | 小品种钢卷 | 0.3-SPCC | 31020053 | 小品种钢分切带 | 0.3-SPCC |  | 10 | MO001498 | MO001498-001-04 | FJ001 | 分剪模板 | 5190 | 2024-07-11 | 2024-07-11 | 3 | 2024-07-12 05:36:53 | 2024-07-12 06:30:21 | 江苏东方九天新能源材料有限公司 |  | 尹斌斌 |  | 1 | 0.3 | 0 | 75 | 1 | JL1224030156/4 | 浙江银帆：排刀规格1：75*5+142+125.4切1.7吨，排刀规格2：98*2+101*2+75*3切1.7吨 排刀规格3：75*4+101*2+142切1.7吨 内径500mm，平着打包，厚度0.29-0.3，宽度+0/-0.1mm | 1 |  | 是 | 是 | 56 | 1
分剪 | JL1224030156/3 | JL1224030156 | 东方分剪5# | 合格 | 合格品 | 乙 | 尹斌斌 | 199 | 199 | 1 | 0 | 0.3 | 75 | 浙江银帆：排刀规格1：75*5+142+125.4切1.7吨，排刀规格2：98*2+101*2+75*3切1.7吨 排刀规格3：75*4+101*2+142切1.7吨 内径500mm，平着打包，厚度0.29-0.3，宽度+0/-0.1mm |  | 31010041 | 小品种钢卷 | 0.3-SPCC | 31020053 | 小品种钢分切带 | 0.3-SPCC |  | 10 | MO001498 | MO001498-001-03 | FJ001 | 分剪模板 | 5190 | 2024-07-11 | 2024-07-11 | 3 | 2024-07-12 05:36:53 | 2024-07-12 06:30:21 | 江苏东方九天新能源材料有限公司 |  | 尹斌斌 |  | 1 | 0.3 | 0 | 75 | 1 | JL1224030156/3 | 浙江银帆：排刀规格1：75*5+142+125.4切1.7吨，排刀规格2：98*2+101*2+75*3切1.7吨 排刀规格3：75*4+101*2+142切1.7吨 内径500mm，平着打包，厚度0.29-0.3，宽度+0/-0.1mm | 1 |  | 是 | 是 | 56 | 1
分剪 | JL1224030156/2 | JL1224030156 | 东方分剪5# | 合格 | 合格品 | 乙 | 尹斌斌 | 378 | 378 | 1 | 0 | 0.3 | 142 | 浙江银帆：排刀规格1：75*5+142+125.4切1.7吨，排刀规格2：98*2+101*2+75*3切1.7吨 排刀规格3：75*4+101*2+142切1.7吨 内径500mm，平着打包，厚度0.29-0.3，宽度+0/-0.1mm |  | 31010041 | 小品种钢卷 | 0.3-SPCC | 31020053 | 小品种钢分切带 | 0.3-SPCC |  | 10 | MO001498 | MO001498-001-02 | FJ001 | 分剪模板 | 5190 | 2024-07-11 | 2024-07-11 | 3 | 2024-07-12 05:36:53 | 2024-07-12 06:30:21 | 江苏东方九天新能源材料有限公司 |  | 尹斌斌 |  | 1 | 0.3 | 0 | 142 | 1 | JL1224030156/2 | 浙江银帆：排刀规格1：75*5+142+125.4切1.7吨，排刀规格2：98*2+101*2+75*3切1.7吨 排刀规格3：75*4+101*2+142切1.7吨 内径500mm，平着打包，厚度0.29-0.3，宽度+0/-0.1mm | 1 |  | 是 | 是 | 56 | 1
分剪 | JL1224030156/1 | JL1224030156 | 东方分剪5# | 合格 | 合格品 | 乙 | 尹斌斌 | 334 | 334 | 1 | 0 | 0.3 | 125.4 | 浙江银帆：排刀规格1：75*5+142+125.4切1.7吨，排刀规格2：98*2+101*2+75*3切1.7吨 排刀规格3：75*4+101*2+142切1.7吨 内径500mm，平着打包，厚度0.29-0.3，宽度+0/-0.1mm |  | 31010041 | 小品种钢卷 | 0.3-SPCC | 31020053 | 小品种钢分切带 | 0.3-SPCC |  | 10 | MO001498 | MO001498-001-01 | FJ001 | 分剪模板 | 5190 | 2024-07-11 | 2024-07-11 | 3 | 2024-07-12 05:36:53 | 2024-07-12 06:30:21 | 江苏东方九天新能源材料有限公司 |  | 尹斌斌 |  | 1 | 0.3 | 0 | 125.4 | 1 | JL1224030156/1 | 浙江银帆：排刀规格1：75*5+142+125.4切1.7吨，排刀规格2：98*2+101*2+75*3切1.7吨 排刀规格3：75*4+101*2+142切1.7吨 内径500mm，平着打包，厚度0.29-0.3，宽度+0/-0.1mm | 1 |  | 是 | 是 | 56 | 1
铬钝化 | JG1224070021 | JG1224070021 | 东方铬钝化750 | 合格 | 合格品 | 甲 | 孙锋 | 5280 | 5279 | 0.9998 | 7290 | 0.15 | 610 | 镀铬量80-100 |  | 30210011 | 光亮卷 | 0.15-SPCC | 30110011 | 铬钝化卷 | 0.15-SPCC |  | 10 | MO001501 | MO001501-007 | GDH001 | 铬钝化模板 | 5280 | 2024-07-11 | 2024-07-11 | 3 | 2024-07-12 05:20:57 | 2024-07-12 06:05:16 | 江苏东方九天新能源材料有限公司 | 237342 | 倪兵 |  |  | 0.15 | 0 | 610 | 1 | JG1224070021 |  | 1 |  | 是 | 是 | 45 | 7
最终脱脂 | JG12240602722 | JG1224060272 | 东方950脱脂1# | 合格 | 合格品 | 乙 | 何晓健,张东兵 | 6460 | 6460 | 1 | 11200 | 0.1 | 760 | 脱脂（950-1） |  | 20100142 | 轧硬 | 0.4*760-SPCC | 30210015 | 光亮卷 | 0.1-SPCC |  | 40 | MO000947 | MO000947-002-02 | KSFW001 | 东方小品种钢前处理 0.67（昆山富维 厚度公差：0.660-0.670mm,光泽度大于150GU（横向、纵向），粗糙度：Ra0.2-0.45um.硬度：HV80-110） | 12955 | 2024-06-25 | 2024-07-05 | 2 | 2024-07-12 06:01:03 | 2024-07-12 06:01:58 | 江苏东方九天新能源材料有限公司 |  | 何晓健 |  | 1 | 0.1 | 11200 | 760 | 1 | JG12240602722 | 轧0.1，米数控制在22200-22300米，脱脂分一包9200米。 |  |  |  |  | 4732 | 2
最终脱脂 | JG12240602721 | JG1224060272 | 东方950脱脂1# | 合格 | 合格品 | 乙 | 何晓健,张东兵 | 6000 | 6000 | 1 | 10400 | 0.1 | 760 | 脱脂（950-1） |  | 20100142 | 轧硬 | 0.4*760-SPCC | 30210015 | 光亮卷 | 0.1-SPCC |  | 40 | MO000947 | MO000947-002-01 | KSFW001 | 东方小品种钢前处理 0.67（昆山富维 厚度公差：0.660-0.670mm,光泽度大于150GU（横向、纵向），粗糙度：Ra0.2-0.45um.硬度：HV80-110） | 12955 | 2024-06-25 | 2024-07-05 | 2 | 2024-07-12 06:01:03 | 2024-07-12 06:01:58 | 江苏东方九天新能源材料有限公司 |  | 何晓健 |  | 1 | 0.1 | 10400 | 760 | 1 | JG12240602721 | 轧0.1，米数控制在22200-22300米，脱脂分一包9200米。 |  |  |  |  | 4732 | 2
最终冷轧 | JG1224060261 | JG1224060261 | 东方850轧机 | 合格 | 合格品 | 乙 | 王厉 | 13115 | 13050 | 0.995 | 22030 | 0.1 | 760 | 850轧机普光辊(Ra0.4-0.6μm)轧制0.1mm(0.4-0.25-0.15-0.115-0.1) |  | 20100142 | 轧硬 | 0.4*760-SPCC | 30210015 | 光亮卷 | 0.1-SPCC |  | 30 | MO000946 | MO000946-001 | KSFW001 | 东方小品种钢前处理 0.67（昆山富维 厚度公差：0.660-0.670mm,光泽度大于150GU（横向、纵向），粗糙度：Ra0.2-0.45um.硬度：HV80-110） | 13110 | 2024-06-25 | 2024-07-05 | 2 | 2024-07-12 05:45:14 | 2024-07-12 05:51:18 | 江苏东方九天新能源材料有限公司 | 193118 | 王厉 |  |  | 0.4 | 5570 | 760 | 1 | JG1224060261 | 轧0.1，米数控制在22500-22600米，脱脂分一包9200米。 |  |  | 否 | 否 | 2083 | 1
铬钝化 | JG1224060338 | JG1224060338 | 东方铬钝化750 | 合格 | 合格品 | 甲 | 周建锋 | 6020 | 5941 | 0.9869 | 12750 | 0.1 | 610 | / |  | 30210015 | 光亮卷 | 0.1-SPCC | 30110014 | 铬钝化卷 | 0.1-SPCC |  | 10 | MO001509 | MO001509-002 | GDH001 | 铬钝化模板 | 6020 | 2024-07-11 | 2024-07-11 | 3 | 2024-07-12 03:04:31 | 2024-07-12 05:20:35 | 江苏东方九天新能源材料有限公司 | 237652 | 倪兵 |  |  | 0.1 | 0 | 610 | 1 | JG1224060338 |  | 1 |  | 是 | 是 | 136 | 2
分剪 | JL0024010014-1/10 | JL0024010014-1 | 东方分剪5# | 合格 | 合格品 | 乙 | 张建勇 | 130 | 130 | 1 | 0 | 0.2 | 70.7 | 浙江银帆：排刀规格1：70.7*3+160*2+90切1.1吨，排刀规格2：70.7+190*3切1.2吨 内径500mm，平着打包，厚度0.18-0.19，宽度+0/-0.1mm |  | 31010030 | 小品种钢卷 | 0.2-SPCC | 31020038 | 小品种钢分切带 | 0.2-SPCC |  | 10 | MO001497 | MO001497-001-10 | FJ001 | 分剪模板 | 6130 | 2024-07-11 | 2024-07-11 | 3 | 2024-07-12 04:28:50 | 2024-07-12 04:40:57 | 江苏东方九天新能源材料有限公司 |  | 张建勇 |  | 1 | 0.2 | 0 | 70.7 | 1 | JL0024010014-1/10 | 浙江银帆：排刀规格1：70.7*2+160*2+90切1.1吨，排刀规格2：70.7+190*3切1.2吨 内径500mm，平着打包，厚度0.18-0.19，宽度+0/-0.1mm | 1 |  | 是 | 是 | 13 | 1
分剪 | JL0024010014-1/9 | JL0024010014-1 | 东方分剪5# | 合格 | 合格品 | 乙 | 张建勇 | 349 | 349 | 1 | 0 | 0.2 | 190 | 浙江银帆：排刀规格1：70.7*3+160*2+90切1.1吨，排刀规格2：70.7+190*3切1.2吨 内径500mm，平着打包，厚度0.18-0.19，宽度+0/-0.1mm |  | 31010030 | 小品种钢卷 | 0.2-SPCC | 31020038 | 小品种钢分切带 | 0.2-SPCC |  | 10 | MO001497 | MO001497-001-09 | FJ001 | 分剪模板 | 6130 | 2024-07-11 | 2024-07-11 | 3 | 2024-07-12 04:28:50 | 2024-07-12 04:40:57 | 江苏东方九天新能源材料有限公司 |  | 张建勇 |  | 1 | 0.2 | 0 | 190 | 1 | JL0024010014-1/9 | 浙江银帆：排刀规格1：70.7*2+160*2+90切1.1吨，排刀规格2：70.7+190*3切1.2吨 内径500mm，平着打包，厚度0.18-0.19，宽度+0/-0.1mm | 1 |  | 是 | 是 | 13 | 1
分剪 | JL0024010014-1/8 | JL0024010014-1 | 东方分剪5# | 合格 | 合格品 | 乙 | 张建勇 | 347 | 347 | 1 | 0 | 0.2 | 190 | 浙江银帆：排刀规格1：70.7*3+160*2+90切1.1吨，排刀规格2：70.7+190*3切1.2吨 内径500mm，平着打包，厚度0.18-0.19，宽度+0/-0.1mm |  | 31010030 | 小品种钢卷 | 0.2-SPCC | 31020038 | 小品种钢分切带 | 0.2-SPCC |  | 10 | MO001497 | MO001497-001-08 | FJ001 | 分剪模板 | 6130 | 2024-07-11 | 2024-07-11 | 3 | 2024-07-12 04:28:50 | 2024-07-12 04:40:57 | 江苏东方九天新能源材料有限公司 |  | 张建勇 |  | 1 | 0.2 | 0 | 190 | 1 | JL0024010014-1/8 | 浙江银帆：排刀规格1：70.7*2+160*2+90切1.1吨，排刀规格2：70.7+190*3切1.2吨 内径500mm，平着打包，厚度0.18-0.19，宽度+0/-0.1mm | 1 |  | 是 | 是 | 13 | 1
分剪 | JL0024010014-1/7 | JL0024010014-1 | 东方分剪5# | 合格 | 合格品 | 乙 | 张建勇 | 346 | 346 | 1 | 0 | 0.2 | 190 | 浙江银帆：排刀规格1：70.7*3+160*2+90切1.1吨，排刀规格2：70.7+190*3切1.2吨 内径500mm，平着打包，厚度0.18-0.19，宽度+0/-0.1mm |  | 31010030 | 小品种钢卷 | 0.2-SPCC | 31020038 | 小品种钢分切带 | 0.2-SPCC |  | 10 | MO001497 | MO001497-001-07 | FJ001 | 分剪模板 | 6130 | 2024-07-11 | 2024-07-11 | 3 | 2024-07-12 04:28:50 | 2024-07-12 04:40:57 | 江苏东方九天新能源材料有限公司 |  | 张建勇 |  | 1 | 0.2 | 0 | 190 | 1 | JL0024010014-1/7 | 浙江银帆：排刀规格1：70.7*2+160*2+90切1.1吨，排刀规格2：70.7+190*3切1.2吨 内径500mm，平着打包，厚度0.18-0.19，宽度+0/-0.1mm | 1 |  | 是 | 是 | 13 | 1
分剪 | JL0024010014-1/6 | JL0024010014-1 | 东方分剪5# | 合格 | 合格品 | 乙 | 张建勇 | 122 | 122 | 1 | 0 | 0.2 | 70.7 | 浙江银帆：排刀规格1：70.7*3+160*2+90切1.1吨，排刀规格2：70.7+190*3切1.2吨 内径500mm，平着打包，厚度0.18-0.19，宽度+0/-0.1mm |  | 31010030 | 小品种钢卷 | 0.2-SPCC | 31020038 | 小品种钢分切带 | 0.2-SPCC |  | 10 | MO001497 | MO001497-001-06 | FJ001 | 分剪模板 | 6130 | 2024-07-11 | 2024-07-11 | 3 | 2024-07-12 04:28:50 | 2024-07-12 04:40:57 | 江苏东方九天新能源材料有限公司 |  | 张建勇 |  | 1 | 0.2 | 0 | 70.7 | 1 | JL0024010014-1/6 | 浙江银帆：排刀规格1：70.7*2+160*2+90切1.1吨，排刀规格2：70.7+190*3切1.2吨 内径500mm，平着打包，厚度0.18-0.19，宽度+0/-0.1mm | 1 |  | 是 | 是 | 13 | 1
分剪 | JL0024010014-1/5 | JL0024010014-1 | 东方分剪5# | 合格 | 合格品 | 乙 | 张建勇 | 122 | 122 | 1 | 0 | 0.2 | 70.7 | 浙江银帆：排刀规格1：70.7*3+160*2+90切1.1吨，排刀规格2：70.7+190*3切1.2吨 内径500mm，平着打包，厚度0.18-0.19，宽度+0/-0.1mm |  | 31010030 | 小品种钢卷 | 0.2-SPCC | 31020038 | 小品种钢分切带 | 0.2-SPCC |  | 10 | MO001497 | MO001497-001-05 | FJ001 | 分剪模板 | 6130 | 2024-07-11 | 2024-07-11 | 3 | 2024-07-12 04:28:50 | 2024-07-12 04:40:57 | 江苏东方九天新能源材料有限公司 |  | 张建勇 |  | 1 | 0.2 | 0 | 70.7 | 1 | JL0024010014-1/5 | 浙江银帆：排刀规格1：70.7*2+160*2+90切1.1吨，排刀规格2：70.7+190*3切1.2吨 内径500mm，平着打包，厚度0.18-0.19，宽度+0/-0.1mm | 1 |  | 是 | 是 | 13 | 1
分剪 | JL0024010014-1/4 | JL0024010014-1 | 东方分剪5# | 合格 | 合格品 | 乙 | 张建勇 | 122 | 122 | 1 | 0 | 0.2 | 70.7 | 浙江银帆：排刀规格1：70.7*3+160*2+90切1.1吨，排刀规格2：70.7+190*3切1.2吨 内径500mm，平着打包，厚度0.18-0.19，宽度+0/-0.1mm |  | 31010030 | 小品种钢卷 | 0.2-SPCC | 31020038 | 小品种钢分切带 | 0.2-SPCC |  | 10 | MO001497 | MO001497-001-04 | FJ001 | 分剪模板 | 6130 | 2024-07-11 | 2024-07-11 | 3 | 2024-07-12 04:28:50 | 2024-07-12 04:40:57 | 江苏东方九天新能源材料有限公司 |  | 张建勇 |  | 1 | 0.2 | 0 | 70.7 | 1 | JL0024010014-1/4 | 浙江银帆：排刀规格1：70.7*2+160*2+90切1.1吨，排刀规格2：70.7+190*3切1.2吨 内径500mm，平着打包，厚度0.18-0.19，宽度+0/-0.1mm | 1 |  | 是 | 是 | 13 | 1
分剪 | JL0024010014-1/3 | JL0024010014-1 | 东方分剪5# | 合格 | 合格品 | 乙 | 张建勇 | 274 | 274 | 1 | 0 | 0.2 | 160 | 浙江银帆：排刀规格1：70.7*3+160*2+90切1.1吨，排刀规格2：70.7+190*3切1.2吨 内径500mm，平着打包，厚度0.18-0.19，宽度+0/-0.1mm |  | 31010030 | 小品种钢卷 | 0.2-SPCC | 31020038 | 小品种钢分切带 | 0.2-SPCC |  | 10 | MO001497 | MO001497-001-03 | FJ001 | 分剪模板 | 6130 | 2024-07-11 | 2024-07-11 | 3 | 2024-07-12 04:28:50 | 2024-07-12 04:40:57 | 江苏东方九天新能源材料有限公司 |  | 张建勇 |  | 1 | 0.2 | 0 | 160 | 1 | JL0024010014-1/3 | 浙江银帆：排刀规格1：70.7*2+160*2+90切1.1吨，排刀规格2：70.7+190*3切1.2吨 内径500mm，平着打包，厚度0.18-0.19，宽度+0/-0.1mm | 1 |  | 是 | 是 | 13 | 1
分剪 | JL0024010014-1/2 | JL0024010014-1 | 东方分剪5# | 合格 | 合格品 | 乙 | 张建勇 | 273 | 273 | 1 | 0 | 0.2 | 160 | 浙江银帆：排刀规格1：70.7*3+160*2+90切1.1吨，排刀规格2：70.7+190*3切1.2吨 内径500mm，平着打包，厚度0.18-0.19，宽度+0/-0.1mm |  | 31010030 | 小品种钢卷 | 0.2-SPCC | 31020038 | 小品种钢分切带 | 0.2-SPCC |  | 10 | MO001497 | MO001497-001-02 | FJ001 | 分剪模板 | 6130 | 2024-07-11 | 2024-07-11 | 3 | 2024-07-12 04:28:50 | 2024-07-12 04:40:57 | 江苏东方九天新能源材料有限公司 |  | 张建勇 |  | 1 | 0.2 | 0 | 160 | 1 | JL0024010014-1/2 | 浙江银帆：排刀规格1：70.7*2+160*2+90切1.1吨，排刀规格2：70.7+190*3切1.2吨 内径500mm，平着打包，厚度0.18-0.19，宽度+0/-0.1mm | 1 |  | 是 | 是 | 13 | 1
分剪 | JL0024010014-1/1 | JL0024010014-1 | 东方分剪5# | 合格 | 合格品 | 乙 | 张建勇 | 153 | 153 | 1 | 0 | 0.2 | 90 | 浙江银帆：排刀规格1：70.7*3+160*2+90切1.1吨，排刀规格2：70.7+190*3切1.2吨 内径500mm，平着打包，厚度0.18-0.19，宽度+0/-0.1mm |  | 31010030 | 小品种钢卷 | 0.2-SPCC | 31020038 | 小品种钢分切带 | 0.2-SPCC |  | 10 | MO001497 | MO001497-001-01 | FJ001 | 分剪模板 | 6130 | 2024-07-11 | 2024-07-11 | 3 | 2024-07-12 04:28:50 | 2024-07-12 04:40:57 | 江苏东方九天新能源材料有限公司 |  | 张建勇 |  | 1 | 0.2 | 0 | 90 | 1 | JL0024010014-1/1 | 浙江银帆：排刀规格1：70.7*2+160*2+90切1.1吨，排刀规格2：70.7+190*3切1.2吨 内径500mm，平着打包，厚度0.18-0.19，宽度+0/-0.1mm | 1 |  | 是 | 是 | 13 | 1
最终脱脂 | DL1224060004 | DL1224060004 | 东方950脱脂1# | 合格 | 让步接收 | 乙 | 何晓健,张东兵 | 5680 | 5465 | 0.9621 | 2450 | 0.5 | 565 | 昆山富维：脱脂(单位张力5.5），转退火 | L亮斑(板面亮辊印),Y油斑(板面间断油斑),X线条印(正反面中间线印重),H横辊印(横辊印明显) | 20100125 | 轧硬 | 1.2*565-SPCC | 31010062 | 小品种钢卷 | 0.5-SPCC |  | 30 | MO001295 | MO001295-001 | XPZG001 | 小品种钢前处理模板 | 5735 | 2024-07-06 | 2024-07-16 | 2 | 2024-07-12 04:10:02 | 2024-07-12 04:12:50 | 江苏东方九天新能源材料有限公司 | 208805 | 何晓健 |  |  | 0.5 | 2450 | 565 | 1 | DL1224060004 | 昆山富维(0.5*565)：厚度公差：+/-0.005mm，HV80-110,粗糙度0.2-0.5um，光泽度：横向光泽度大于140GU,卷重2-3吨，，取A4纸贴打包后贴外面 |  | L亮斑(板面亮辊印),Y油斑(板面间断油斑),X线条印(正反面中间线印重),H横辊印(横辊印明显) | 否 | 否 | 1370 | 1
最终脱脂 | DL1224070010 | DL1224070010 | 东方950脱脂1# | 合格 | 合格品 | 乙 | 何晓健,张东兵 | 5840 | 5535 | 0.9478 | 2350 | 0.54 | 565 | 昆山富维：脱脂(单位张力5.2）、转退火 |  | 20100125 | 轧硬 | 1.2*565-SPCC | 31010056 | 小品种钢卷 | 0.54-SPCC |  | 30 | MO001156 | MO001156-001 | XPZG001 | 小品种钢前处理模板 | 5905 | 2024-07-04 | 2024-07-13 | 2 | 2024-07-12 03:35:31 | 2024-07-12 03:35:56 | 江苏东方九天新能源材料有限公司 | 204270 | 何晓健 |  |  | 0.54 | 2400 | 565 | 1 | DL1224070010 | 昆山富维（0.54）：厚度公差：+/-0.005mm，HV80-110,粗糙度0.5-0.7um,卷重2-3吨，取A4纸贴打包后贴外面 |  |  | 否 | 否 | 1368 | 1
铬钝化 | JG12240550911 | JG12240550911 | 东方铬钝化950 | 合格 | 合格品 | 甲 | 夏亚军 | 7360 | 7347 | 0.9982 | 12850 | 0.1 | 760 | / | S色差(色差 碱液斑 条印) | 30210015 | 光亮卷 | 0.1-SPCC | 30110014 | 铬钝化卷 | 0.1-SPCC |  | 10 | MO001462 | MO001462-014 | GDH001 | 铬钝化模板 | 7360 | 2024-07-10 | 2024-07-10 | 2 | 2024-07-12 03:09:18 | 2024-07-12 03:10:41 | 江苏东方九天新能源材料有限公司 | 235598 | 孙槐兵 |  |  | 0.1 | 0 | 760 | 1 | JG12240550911 |  | 1 | S色差(色差 碱液斑 条印) | 是 | 是 | 1 | 14
铬钝化 | JG1224060327 | JG1224060327 | 东方铬钝化750 | 合格 | 合格品 | 甲 | 孙锋 | 7000 | 7009 | 1.0013 | 9720 | 0.15 | 610 | 镀铬量80-100 |  | 30210011 | 光亮卷 | 0.15-SPCC | 30110011 | 铬钝化卷 | 0.15-SPCC |  | 10 | MO001501 | MO001501-008 | GDH001 | 铬钝化模板 | 7000 | 2024-07-11 | 2024-07-11 | 3 | 2024-07-12 01:58:54 | 2024-07-12 03:04:03 | 江苏东方九天新能源材料有限公司 | 237344 | 倪兵 |  |  | 0.15 | 0 | 610 | 1 | JG1224060327 |  | 1 |  | 是 | 是 | 66 | 8
最终退火 | JG12240602341 | JG1224060234 | 东方7# | 合格 |  | 乙 | 陈国,李楷文,袁亚东 | 7495 | 7495 | 1 | 13000 | 0.1 | 760 | 退火（590℃） |  | 20100142 | 轧硬 | 0.4*760-SPCC | 30210015 | 光亮卷 | 0.1-SPCC |  | 50 | MO000945 | MO000945-019-01 | KSFW001 | 东方小品种钢前处理 0.67（昆山富维 厚度公差：0.660-0.670mm,光泽度大于150GU（横向、纵向），粗糙度：Ra0.2-0.45um.硬度：HV80-110） | 13510 | 2024-06-25 | 2024-07-05 | 2 | 2024-07-10 08:25:53 | 2024-07-12 02:53:56 | 江苏东方九天新能源材料有限公司 | 193100 | 刘忠于 | 刘忠于 |  | 0.1 | 13000 | 760 | 1 | JG12240602341 | 轧0.1，米数控制在23100-23200米，脱脂分一包10400米。 |  |  |  |  | 5302 | 19
最终退火 | JG12240602372 | JG1224060237 | 东方7# | 合格 |  | 乙 | 陈国,李楷文,袁亚东 | 6125 | 6125 | 1 | 10500 | 0.1 | 760 | 退火（590℃） |  | 20100142 | 轧硬 | 0.4*760-SPCC | 30210015 | 光亮卷 | 0.1-SPCC |  | 50 | MO000945 | MO000945-014-02 | KSFW001 | 东方小品种钢前处理 0.67（昆山富维 厚度公差：0.660-0.670mm,光泽度大于150GU（横向、纵向），粗糙度：Ra0.2-0.45um.硬度：HV80-110） | 13490 | 2024-06-25 | 2024-07-05 | 2 | 2024-07-10 08:25:53 | 2024-07-12 02:53:56 | 江苏东方九天新能源材料有限公司 | 193094 | 刘忠于 | 刘忠于 |  | 0.1 | 10500 | 760 | 1 | JG12240602372 | 轧0.1，米数控制在23100-23200米，脱脂分一包10400米。 |  |  |  |  | 5228 | 14
最终退火 | JG12240602371 | JG1224060237 | 东方7# | 合格 |  | 乙 | 陈国,李楷文,袁亚东 | 7220 | 7220 | 1 | 12300 | 0.1 | 760 | 退火（590℃） |  | 20100142 | 轧硬 | 0.4*760-SPCC | 30210015 | 光亮卷 | 0.1-SPCC |  | 50 | MO000945 | MO000945-014-01 | KSFW001 | 东方小品种钢前处理 0.67（昆山富维 厚度公差：0.660-0.670mm,光泽度大于150GU（横向、纵向），粗糙度：Ra0.2-0.45um.硬度：HV80-110） | 13490 | 2024-06-25 | 2024-07-05 | 2 | 2024-07-10 08:25:53 | 2024-07-12 02:53:56 | 江苏东方九天新能源材料有限公司 | 193094 | 刘忠于 | 刘忠于 |  | 0.1 | 12300 | 760 | 1 | JG12240602371 | 轧0.1，米数控制在23100-23200米，脱脂分一包10400米。 |  |  |  |  | 5228 | 14
最终退火 | JG12240602571 | JG1224060257 | 东方7# | 合格 |  | 乙 | 陈国,李楷文,袁亚东 | 7500 | 7500 | 1 | 12850 | 0.1 | 760 | 退火（590℃） |  | 20100142 | 轧硬 | 0.4*760-SPCC | 30210015 | 光亮卷 | 0.1-SPCC |  | 50 | MO000945 | MO000945-002-01 | KSFW001 | 东方小品种钢前处理 0.67（昆山富维 厚度公差：0.660-0.670mm,光泽度大于150GU（横向、纵向），粗糙度：Ra0.2-0.45um.硬度：HV80-110） | 13425 | 2024-06-25 | 2024-07-05 | 2 | 2024-07-10 08:25:53 | 2024-07-12 02:53:56 | 江苏东方九天新能源材料有限公司 | 193082 | 刘忠于 | 刘忠于 |  | 0.1 | 12850 | 760 | 1 | JG12240602571 | 轧0.1，米数控制在23100-23200米，脱脂分一包10400米。 |  |  |  |  | 2184 | 2
最终退火 | JG12240502392 | JG1224050239 | 东方20# | 合格 |  | 乙 | 陈国,李楷文,袁亚东 | 9155 | 9155 | 1 | 13200 | 0.125 | 760 | 退火 590℃ |  | 20100142 | 轧硬 | 0.4*760-SPCC | 30210004 | 光亮卷 | 0.125-SPCC |  | 50 | MO001238 | MO001238-001-02 | GLJ003 | 光亮卷前处理 模板 | 13935 | 2024-07-05 | 2024-07-12 | 2 | 2024-07-10 02:23:29 | 2024-07-12 02:53:29 | 江苏东方九天新能源材料有限公司 | 193073 | 刘忠于 | 刘忠于 |  | 0.125 | 13200 | 760 | 1 | JG12240502392 | 轧0.125，厚度0.117-0.122mm，米数控制在19800-19900米，脱脂分一包6600米。 |  |  |  |  | 3088 | 1
最终退火 | JG12240502391 | JG1224050239 | 东方20# | 合格 |  | 乙 | 陈国,李楷文,袁亚东 | 4600 | 4600 | 1 | 6610 | 0.125 | 760 | 退火 590℃ |  | 20100142 | 轧硬 | 0.4*760-SPCC | 30210004 | 光亮卷 | 0.125-SPCC |  | 50 | MO001238 | MO001238-001-01 | GLJ003 | 光亮卷前处理 模板 | 13935 | 2024-07-05 | 2024-07-12 | 2 | 2024-07-10 02:23:29 | 2024-07-12 02:53:29 | 江苏东方九天新能源材料有限公司 | 193073 | 刘忠于 | 刘忠于 |  | 0.125 | 6610 | 760 | 1 | JG12240502391 | 轧0.125，厚度0.117-0.122mm，米数控制在19800-19900米，脱脂分一包6600米。 |  |  |  |  | 3088 | 1
最终退火 | JG12240602572 | JG1224060257 | 东方7# | 合格 |  | 乙 | 陈国,李楷文,袁亚东 | 5175 | 5175 | 1 | 8900 | 0.1 | 760 | 退火（590℃） |  | 20100142 | 轧硬 | 0.4*760-SPCC | 30210015 | 光亮卷 | 0.1-SPCC |  | 50 | MO000945 | MO000945-002-02 | KSFW001 | 东方小品种钢前处理 0.67（昆山富维 厚度公差：0.660-0.670mm,光泽度大于150GU（横向、纵向），粗糙度：Ra0.2-0.45um.硬度：HV80-110） | 13425 | 2024-06-25 | 2024-07-05 | 2 | 2024-07-10 02:23:29 | 2024-07-12 02:53:29 | 江苏东方九天新能源材料有限公司 | 193082 | 刘忠于 | 刘忠于 |  | 0.1 | 8900 | 760 | 1 | JG12240602572 | 轧0.1，米数控制在23100-23200米，脱脂分一包10400米。 |  |  |  |  | 2184 | 2
最终退火 | JG1224055128 | JG1224055128 | 东方20# | 合格 |  | 乙 | 陈国,李楷文,袁亚东 | 9435 | 9435 | 1 | 16100 | 0.1 | 760 | 退火（590℃） |  | 20100142 | 轧硬 | 0.4*760-SPCC | 30210015 | 光亮卷 | 0.1-SPCC |  | 50 | MO000774 | MO000774-002 | KSFW001 | 东方小品种钢前处理 0.67（昆山富维 厚度公差：0.660-0.670mm,光泽度大于150GU（横向、纵向），粗糙度：Ra0.2-0.45um.硬度：HV80-110） | 9650 | 2024-06-17 | 2024-06-27 | 2 | 2024-07-10 02:23:29 | 2024-07-12 02:53:29 | 江苏东方九天新能源材料有限公司 | 187690 | 刘忠于 | 刘忠于 |  | 0.1 | 16100 | 760 | 1 | JG1224055128 | 轧0.1，米数控制在16500-16600米，脱脂分一包6200米 |  |  | 否 | 否 | 8732 | 2
最终脱脂 | DL1224060010 | DL1224060010 | 东方950脱脂1# | 合格 | 合格品 | 乙 | 何晓健,张东兵 | 5680 | 5570 | 0.9806 | 1930 | 0.66 | 565 | 昆山富维：脱脂（单位张力3.8）、转退火 |  | 20100125 | 轧硬 | 1.2*565-SPCC | 31010066 | 小品种钢卷 | 0.66-SPCC |  | 30 | MO001255 | MO001255-002 | XPZG001 | 小品种钢前处理模板 | 5785 | 2024-07-05 | 2024-07-15 | 2 | 2024-07-12 02:34:57 | 2024-07-12 02:35:25 | 江苏东方九天新能源材料有限公司 | 207442 | 何晓健 |  |  | 0.66 | 1950 | 565 | 1 | DL1224060010 | 昆山富维:(0.66)厚度公差：+0/-0.01mm，HV80-100,粗糙度Ra小于等于0.6um（细麻面）,卷重2-3吨，，取A4纸贴打包后贴外面 |  |  | 否 | 否 | 2893 | 2
最终冷轧 | JG1224060272 | JG1224060272 | 东方850轧机 | 合格 | 合格品 | 乙 | 杨海鹏 | 12935 | 12735 | 0.9845 | 21699 | 0.1 | 760 | 850轧机普光辊(Ra0.4-0.6μm)轧制0.1mm(0.4-0.25-0.15-0.115-0.1) |  | 20100142 | 轧硬 | 0.4*760-SPCC | 30210015 | 光亮卷 | 0.1-SPCC |  | 30 | MO000947 | MO000947-002 | KSFW001 | 东方小品种钢前处理 0.67（昆山富维 厚度公差：0.660-0.670mm,光泽度大于150GU（横向、纵向），粗糙度：Ra0.2-0.45um.硬度：HV80-110） | 12955 | 2024-06-25 | 2024-07-05 | 2 | 2024-07-12 01:39:23 | 2024-07-12 02:28:24 | 江苏东方九天新能源材料有限公司 | 193132 | 杨海鹏 |  |  | 0.4 | 5500 | 760 | 1 | JG1224060272 | 轧0.1，米数控制在22200-22300米，脱脂分一包9200米。 |  |  | 否 | 否 | 4732 | 2
最终脱脂 | DL1224070011 | DL1224070011 | 东方950脱脂1# | 合格 | 让步接收 | 乙 | 何晓健,张东兵 | 5820 | 5545 | 0.9527 | 2800 | 0.45 | 565 | 昆山富维：脱脂(单位张力5.8）、转退火 | M麻点线印(反面传动侧6cm麻点线印),X细划伤(反面多条细划伤),X线条印(正面多条线印 明显) | 20100125 | 轧硬 | 1.2*565-SPCC | 31010046 | 小品种钢卷 | 0.45-SPCC |  | 40 | MO001168 | MO001168-001 | XPZG001 | 小品种钢前处理模板 | 5865 | 2024-07-04 | 2024-07-13 | 2 | 2024-07-12 01:57:58 | 2024-07-12 02:04:18 | 江苏东方九天新能源材料有限公司 | 204272 | 何晓健 |  |  | 0.45 | 2800 | 565 | 1 | DL1224070011 | 昆山富维（0.45）：厚度公差：+0/-0.012mm，HV80-120,粗糙度0.8-1.0um,光泽度80-150GU(纵向）卷重2-3吨，取A4纸贴打包后贴外面 |  | M麻点线印(反面传动侧6cm麻点线印),X细划伤(反面多条细划伤),X线条印(正面多条线印 明显) | 否 | 否 | 2813 | 1
铬钝化 | JG12240700201 | JG12240700201 | 东方铬钝化750 | 合格 | 合格品 | 甲 | 周建锋 | 6094 | 6097 | 1.0005 | 8390 | 0.15 | 610 | 镀铬量80-100 |  | 30210011 | 光亮卷 | 0.15-SPCC | 30110011 | 铬钝化卷 | 0.15-SPCC |  | 10 | MO001501 | MO001501-009 | GDH001 | 铬钝化模板 | 6094 | 2024-07-11 | 2024-07-11 | 3 | 2024-07-12 01:06:20 | 2024-07-12 01:58:33 | 江苏东方九天新能源材料有限公司 | 237345 | 倪兵 |  |  | 0.15 | 0 | 610 | 1 | JG12240700201 |  | 1 |  | 是 | 是 | 52 | 9
铬钝化 | JG122405514621 | JG122405514621 | 东方铬钝化750 | 合格 | 合格品 | 甲 | 韩康 | 2650 | 2617 | 0.9875 | 4580 | 0.1 | 760 | / |  | 30210015 | 光亮卷 | 0.1-SPCC | 30110014 | 铬钝化卷 | 0.1-SPCC |  | 10 | MO001366 | MO001366-003 | GDH001 | 铬钝化模板 | 2650 | 2024-07-08 | 2024-07-08 | 2 | 2024-07-12 01:14:02 | 2024-07-12 01:42:34 | 江苏东方九天新能源材料有限公司 | 227648 | 孙槐兵 |  |  | 0.1 | 0 | 760 | 1 | JG122405514621 |  | 1 |  | 是 | 是 | 28 | 3
铬钝化 | JG1224055023212 | JG122405502321 | 东方铬钝化750 | 合格 | 合格品 | 甲 | 韩康 | 2583 | 2583 | 1 | 4520 | 0.1 | 760 | / |  | 30210015 | 光亮卷 | 0.1-SPCC | 30110014 | 铬钝化卷 | 0.1-SPCC |  | 10 | MO001366 | MO001366-005-02 | GDH001 | 铬钝化模板 | 5240 | 2024-07-08 | 2024-07-08 | 2 | 2024-07-12 01:09:04 | 2024-07-12 01:10:56 | 江苏东方九天新能源材料有限公司 |  | 孙槐兵 |  | 1 | 0.1 | 4520 | 760 | 1 | JG1224055023212 |  | 1 |  | 是 | 是 | 1 | 5
铬钝化 | JG1224055023211 | JG122405502321 | 东方铬钝化750 | 合格 | 合格品 | 甲 | 韩康 | 2631 | 2631 | 1 | 4600 | 0.1 | 760 | / |  | 30210015 | 光亮卷 | 0.1-SPCC | 30110014 | 铬钝化卷 | 0.1-SPCC |  | 10 | MO001366 | MO001366-005-01 | GDH001 | 铬钝化模板 | 5240 | 2024-07-08 | 2024-07-08 | 2 | 2024-07-12 01:09:04 | 2024-07-12 01:10:56 | 江苏东方九天新能源材料有限公司 |  | 孙槐兵 |  | 1 | 0.1 | 4600 | 760 | 1 | JG1224055023211 |  | 1 |  | 是 | 是 | 1 | 5
铬钝化 | JG1224070003 | JG1224070003 | 东方铬钝化750 | 合格 | 合格品 | 甲 | 孙锋 | 6980 | 6977 | 0.9996 | 9510 | 0.15 | 610 | 镀铬量80-100 |  | 30210011 | 光亮卷 | 0.15-SPCC | 30110011 | 铬钝化卷 | 0.15-SPCC |  | 10 | MO001501 | MO001501-004 | GDH001 | 铬钝化模板 | 6980 | 2024-07-11 | 2024-07-11 | 3 | 2024-07-12 00:09:21 | 2024-07-12 01:05:44 | 江苏东方九天新能源材料有限公司 | 237336 | 倪兵 |  |  | 0.15 | 0 | 610 | 1 | JG1224070003 |  | 1 |  | 是 | 是 | 56 | 4
铬钝化 | JG1224060355 | JG1224060355 | 东方铬钝化750 | 合格 | 合格品 | 甲 | 周建锋 | 7000 | 6987 | 0.9981 | 9510 | 0.15 | 610 | 镀铬量80-100 | 8020-8220米横向594-597mm处9个孔洞，大小0.28-3.16,9350米左右板面有一飞鹅掉入，下道工序注意 | 30210011 | 光亮卷 | 0.15-SPCC | 30110011 | 铬钝化卷 | 0.15-SPCC |  | 10 | MO001501 | MO001501-002 | GDH001 | 铬钝化模板 | 7000 | 2024-07-11 | 2024-07-11 | 3 | 2024-07-11 23:10:24 | 2024-07-12 00:08:48 | 江苏东方九天新能源材料有限公司 | 237333 | 倪兵 |  |  | 0.15 | 0 | 610 | 1 | JG1224060355 |  | 1 | 8020-8220米横向594-597mm处9个孔洞，大小0.28-3.16,9350米左右板面有一飞蛾掉入， | 是 | 是 | 58 | 2
铬钝化 | JG1224060328 | JG1224060328 | 东方铬钝化750 | 合格 | 合格品 | 甲 | 孙锋 | 7038 | 7037 | 0.9999 | 9660 | 0.15 | 610 | 镀铬量80-100 |  | 30210011 | 光亮卷 | 0.15-SPCC | 30110011 | 铬钝化卷 | 0.15-SPCC |  | 10 | MO001501 | MO001501-006 | GDH001 | 铬钝化模板 | 7038 | 2024-07-11 | 2024-07-11 | 3 | 2024-07-11 22:31:34 | 2024-07-11 23:10:03 | 江苏东方九天新能源材料有限公司 | 237341 | 倪兵 |  |  | 0.15 | 0 | 610 | 1 | JG1224060328 |  | 1 |  | 是 | 是 | 39 | 6
铬钝化 | JG122405140112 | JG12240514011 | 东方铬钝化750 | 合格 | 合格品 | 乙 | 李志祥 | 4323 | 4323 | 1 | 7540 | 0.1 | 760 | / |  | 30210015 | 光亮卷 | 0.1-SPCC | 30110014 | 铬钝化卷 | 0.1-SPCC |  | 10 | MO001366 | MO001366-010-02 | GDH001 | 铬钝化模板 | 6830 | 2024-07-08 | 2024-07-08 | 2 | 2024-07-11 19:48:37 | 2024-07-11 21:34:50 | 江苏东方九天新能源材料有限公司 |  | 李志祥 |  | 1 | 0.1 | 7540 | 760 | 1 | JG122405140112 |  | 1 |  | 是 | 是 | 159 | 10
铬钝化 | JG122405140111 | JG12240514011 | 东方铬钝化750 | 合格 | 合格品 | 乙 | 李志祥 | 2479 | 2479 | 1 | 4320 | 0.1 | 760 | / |  | 30210015 | 光亮卷 | 0.1-SPCC | 30110014 | 铬钝化卷 | 0.1-SPCC |  | 10 | MO001366 | MO001366-010-01 | GDH001 | 铬钝化模板 | 6830 | 2024-07-08 | 2024-07-08 | 2 | 2024-07-11 19:48:37 | 2024-07-11 21:34:50 | 江苏东方九天新能源材料有限公司 |  | 李志祥 |  | 1 | 0.1 | 4320 | 760 | 1 | JG122405140111 |  | 1 |  | 是 | 是 | 159 | 10
最终平整 | JG12240551511 | JG1224055151 | 东方850平整 | 合格 | 合格品 | 乙 | 鞠承,姚学禹 | 6615 | 6430 | 0.972 | 11380 | 0.1 | 760 | 平整 | 色差条印 | 20100142 | 轧硬 | 0.4*760-SPCC | 30210015 | 光亮卷 | 0.1-SPCC |  | 60 | MO000767 | MO000767-009-01 | KSFW001 | 东方小品种钢前处理 0.67（昆山富维 厚度公差：0.660-0.670mm,光泽度大于150GU（横向、纵向），粗糙度：Ra0.2-0.45um.硬度：HV80-110） | 13825 | 2024-06-17 | 2024-06-27 | 5 | 2024-07-11 20:46:50 | 2024-07-11 20:48:03 | 江苏东方九天新能源材料有限公司 | 187635 | 鞠承 |  |  | 0.1 | 11620 | 760 | 1 | JG12240551511 | 轧0.1，米数控制在23700-23800米，脱脂分一包10500米。 | 1 | S色差条印(.) | 是 | 是 | 4411 | 9
铬钝化 | JG122405512422 | JG12240551242 | 东方铬钝化950 | 合格 | 合格品 | 甲 | 夏亚军 | 2345 | 2345 | 1 | 4000 | 0.1 | 760 | / | S色差(色差 碱液斑) | 30210015 | 光亮卷 | 0.1-SPCC | 30110014 | 铬钝化卷 | 0.1-SPCC |  | 10 | MO001499 | MO001499-006-02 | GDH001 | 铬钝化模板 | 6620 | 2024-07-11 | 2024-07-11 | 3 | 2024-07-11 20:34:18 | 2024-07-11 20:37:03 | 江苏东方九天新能源材料有限公司 |  | 孙槐兵 |  | 1 | 0.1 | 4000 | 760 | 1 | JG122405512422 |  | 1 | S色差(色差 碱液斑) | 是 | 是 | 4 | 6
铬钝化 | JG122405512421 | JG12240551242 | 东方铬钝化950 | 合格 | 合格品 | 甲 | 夏亚军 | 4253 | 4253 | 1 | 7200 | 0.1 | 760 | / | 色差 碱液斑 1565米1个孔洞 横向86.0 大小1.33 | 30210015 | 光亮卷 | 0.1-SPCC | 30110014 | 铬钝化卷 | 0.1-SPCC |  | 10 | MO001499 | MO001499-006-01 | GDH001 | 铬钝化模板 | 6620 | 2024-07-11 | 2024-07-11 | 3 | 2024-07-11 20:34:18 | 2024-07-11 20:37:03 | 江苏东方九天新能源材料有限公司 |  | 孙槐兵 |  | 1 | 0.1 | 7200 | 760 | 1 | JG122405512421 |  | 1 | S色差(色差 碱液斑 1565米1个孔洞 横向86.0 大小1.33 ) | 是 | 是 | 4 | 6
铬钝化 | JG12240551292 | JG12240551292 | 东方铬钝化950 | 合格 | 合格品 | 甲 | 夏亚军 | 5910 | 5781 | 0.9782 | 10010 | 0.1 | 760 | / | S色差(色差 条印 亮条印 碱液斑) | 30210015 | 光亮卷 | 0.1-SPCC | 30110014 | 铬钝化卷 | 0.1-SPCC |  | 10 | MO001499 | MO001499-005 | GDH001 | 铬钝化模板 | 5910 | 2024-07-11 | 2024-07-11 | 3 | 2024-07-11 20:30:53 | 2024-07-11 20:31:33 | 江苏东方九天新能源材料有限公司 | 237280 | 孙槐兵 |  |  | 0.1 | 0 | 760 | 1 | JG12240551292 |  | 1 | S色差(色差 条印 亮条印 碱液斑) | 是 | 是 | 1 | 5
铬钝化 | JG1224051322 | JG1224051322 | 东方铬钝化950 | 合格 | 合格品 | 甲 | 夏亚军 | 11445 | 5693 | 0.4974 | 9950 | 0.1 | 760 | / | 色差 条印 亮条印 碱液斑 | 30210015 | 光亮卷 | 0.1-SPCC | 30110014 | 铬钝化卷 | 0.1-SPCC |  | 10 | MO001499 | MO001499-004 | GDH001 | 铬钝化模板 | 11445 | 2024-07-11 | 2024-07-11 | 3 | 2024-07-11 20:29:06 | 2024-07-11 20:30:24 | 江苏东方九天新能源材料有限公司 | 237276 | 孙槐兵 |  |  | 0.1 | 0 | 760 | 1 | JG1224051322 |  | 1 | S色差(色差 条印 亮条印 碱液斑) | 是 | 是 | 1 | 4
铬钝化 | JG122405516222 | JG12240551622 | 东方铬钝化950 | 合格 | 合格品 | 甲 | 夏亚军 | 3569 | 3569 | 1 | 6260 | 0.1 | 760 | / | 色差 2890-2930米6个孔洞 横向173.6-173.8 大小0.27-0.53 白斑 碱液斑 | 30210015 | 光亮卷 | 0.1-SPCC | 30110014 | 铬钝化卷 | 0.1-SPCC |  | 10 | MO001499 | MO001499-003-02 | GDH001 | 铬钝化模板 | 5970 | 2024-07-11 | 2024-07-11 | 3 | 2024-07-11 20:24:12 | 2024-07-11 20:28:29 | 江苏东方九天新能源材料有限公司 |  | 孙槐兵 |  | 1 | 0.1 | 6260 | 760 | 1 | JG122405516222 |  | 1 | S色差(色差 2890-2930米6个孔洞 横向173.6-173.8 大小0.27-0.53 白斑 碱液斑) | 是 | 是 | 6 | 3
铬钝化 | JG122405516221 | JG12240551622 | 东方铬钝化950 | 合格 | 合格品 | 甲 | 夏亚军 | 2365 | 2365 | 1 | 4130 | 0.1 | 760 | / | 色差 2180米1个孔洞 横向28.1 大小2.03 白斑 碱液斑 | 30210015 | 光亮卷 | 0.1-SPCC | 30110014 | 铬钝化卷 | 0.1-SPCC |  | 10 | MO001499 | MO001499-003-01 | GDH001 | 铬钝化模板 | 5970 | 2024-07-11 | 2024-07-11 | 3 | 2024-07-11 20:24:12 | 2024-07-11 20:28:29 | 江苏东方九天新能源材料有限公司 |  | 孙槐兵 |  | 1 | 0.1 | 4130 | 760 | 1 | JG122405516221 |  | 1 | S色差(色差 2180米1个孔洞 横向28.1 大小2.03 白斑 碱液斑) | 是 | 是 | 6 | 3
铬钝化 | JG122405511713 | JG12240551171 | 东方铬钝化950 | 合格 | 合格品 | 甲 | 夏亚军 | 2453 | 2453 | 1 | 4290 | 0.1 | 760 | / |  | 30210015 | 光亮卷 | 0.1-SPCC | 30110014 | 铬钝化卷 | 0.1-SPCC |  | 10 | MO001499 | MO001499-002-03 | GDH001 | 铬钝化模板 | 7460 | 2024-07-11 | 2024-07-11 | 3 | 2024-07-11 20:22:06 | 2024-07-11 20:23:27 | 江苏东方九天新能源材料有限公司 |  | 孙槐兵 |  | 1 | 0.1 | 4290 | 760 | 1 | JG122405511713 |  | 1 |  | 是 | 是 | 1 | 2
铬钝化 | JG122405511712 | JG12240551171 | 东方铬钝化950 | 合格 | 合格品 | 甲 | 夏亚军 | 2461 | 2461 | 1 | 4290 | 0.1 | 760 | / |  | 30210015 | 光亮卷 | 0.1-SPCC | 30110014 | 铬钝化卷 | 0.1-SPCC |  | 10 | MO001499 | MO001499-002-02 | GDH001 | 铬钝化模板 | 7460 | 2024-07-11 | 2024-07-11 | 3 | 2024-07-11 20:22:06 | 2024-07-11 20:23:27 | 江苏东方九天新能源材料有限公司 |  | 孙槐兵 |  | 1 | 0.1 | 4290 | 760 | 1 | JG122405511712 |  | 1 |  | 是 | 是 | 1 | 2
铬钝化 | JG122405511711 | JG12240551171 | 东方铬钝化950 | 合格 | 合格品 | 甲 | 夏亚军 | 2457 | 2457 | 1 | 4290 | 0.1 | 760 | / |  | 30210015 | 光亮卷 | 0.1-SPCC | 30110014 | 铬钝化卷 | 0.1-SPCC |  | 10 | MO001499 | MO001499-002-01 | GDH001 | 铬钝化模板 | 7460 | 2024-07-11 | 2024-07-11 | 3 | 2024-07-11 20:22:06 | 2024-07-11 20:23:27 | 江苏东方九天新能源材料有限公司 |  | 孙槐兵 |  | 1 | 0.1 | 4290 | 760 | 1 | JG122405511711 |  | 1 |  | 是 | 是 | 1 | 2
铬钝化 | JG12240513212 | JG12240513212 | 东方铬钝化950 | 合格 | 合格品 | 甲 | 夏亚军 | 2640 | 2613 | 0.9898 | 4570 | 0.1 | 760 | / |  | 30210015 | 光亮卷 | 0.1-SPCC | 30110014 | 铬钝化卷 | 0.1-SPCC |  | 10 | MO001499 | MO001499-001 | GDH001 | 铬钝化模板 | 2640 | 2024-07-11 | 2024-07-11 | 3 | 2024-07-11 20:20:37 | 2024-07-11 20:21:17 | 江苏东方九天新能源材料有限公司 | 237273 | 孙槐兵 |  |  | 0.1 | 0 | 760 | 1 | JG12240513212 |  | 1 |  | 是 | 是 | 1 | 1
最终冷轧 | DL1224070010 | DL1224070010 | 东方650轧机 | 合格 | 合格品 | 甲 | 关颜伟 | 5900 | 5840 | 0.9898 | 2400 | 0.54 | 565 | 昆山富维：650轧机中间道次普光辊（Ra0.2-0.3μm)轧制,最后一道用Ra0.8-1.0μm毛化辊轧至0.54mm（1.2-1.0-0.82-0.69-0.59-0.54）厚度公差：0.545-0.550mm、板面粗糙度控制Ra0.4-0.6μm、转脱脂 |  | 20100125 | 轧硬 | 1.2*565-SPCC | 31010056 | 小品种钢卷 | 0.54-SPCC |  | 20 | MO001156 | MO001156-001 | XPZG001 | 小品种钢前处理模板 | 5905 | 2024-07-04 | 2024-07-13 | 2 | 2024-07-11 19:30:08 | 2024-07-11 19:32:24 | 江苏东方九天新能源材料有限公司 | 204270 | 顾峰 |  |  | 1.2 | 1100 | 565 | 1 | DL1224070010 | 昆山富维（0.54）：厚度公差：+/-0.005mm，HV80-110,粗糙度0.5-0.7um,卷重2-3吨，取A4纸贴打包后贴外面 |  | 色差。条印，细划伤。挫伤，暗线印。振纹 | 否 | 否 | 1368 | 1
铬钝化 | JG12240502451 | JG12240502451 | 东方铬钝化750 | 合格 | 合格品 | 乙 | 李志祥 | 7470 | 7483 | 1.0017 | 13050 | 0.1 | 760 | / |  | 30210015 | 光亮卷 | 0.1-SPCC | 30110014 | 铬钝化卷 | 0.1-SPCC |  | 10 | MO001366 | MO001366-008 | GDH001 | 铬钝化模板 | 7470 | 2024-07-08 | 2024-07-08 | 2 | 2024-07-11 17:44:26 | 2024-07-11 19:02:15 | 江苏东方九天新能源材料有限公司 | 227653 | 李志祥 |  |  | 0.1 | 0 | 760 | 1 | JG12240502451 |  | 1 | 乳化斑 条印 白斑 辊印 | 是 | 是 | 78 | 8
镍钝化 | JL002403004123 | JL00240300412 | 东方镍钝化750 | 合格 | 让步接收 | 乙 | 王晶晶 | 2156 | 2156 | 1 | 1720 | 0.254 | 630 | 海金杜门：750镍钝化工段镀镍，镍层要求A＞1.9μm，B＞0.38μm，上铁管芯，转东方退火工段 | S色差(来料双边氧化色差，来料板面横辊印，线条印，镀后不明显。来料板面偶有挫划伤，来料尾20米顶伤划伤挫伤印，内150米操边1公分处顶伤) | 20600002 | 镍钝化卷半成品 | 0.254-SPCC | 31310013 | 镍钝化卷 | 0.254-SPCC |  | 10 | MO001386 | MO001386-004-03 | NDH001 | 镍钝化模板 | 6400 | 2024-07-11 | 2024-07-12 | 2 | 2024-07-11 14:33:14 | 2024-07-11 18:40:16 | 江苏东方九天新能源材料有限公司 |  | 王晶晶 |  | 1 | 0.254 | 1720 | 630 | 1 | JL002403004123 | 海金杜门(0.254*630):厚度±0.01，HV90-110,粗糙度0.075-0.5，镍层厚度≥1.9μM/0.38μM | 1 | S色差(来料双边氧化色差，来料板面横辊印，线条印，镀后不明显。来料板面偶有挫划伤，来料尾20米顶伤划伤挫伤印，内150米操边1公分处顶伤)来料1015米传边10公分处尖顶伤。来料尾100米操边1公分处顶伤 | 是 | 是 | 329 | 4
镍钝化 | JL002403004122 | JL00240300412 | 东方镍钝化750 | 合格 | 让步接收 | 乙 | 王晶晶 | 2136 | 2136 | 1 | 1700 | 0.254 | 630 | 海金杜门：750镍钝化工段镀镍，镍层要求A＞1.9μm，B＞0.38μm，上铁管芯，转东方退火工段 | S色差(来料双边氧化色差，来料板面横辊印，线条印，镀后不明显。来料板面偶有挫划伤。内150米操边1公分处顶伤) | 20600002 | 镍钝化卷半成品 | 0.254-SPCC | 31310013 | 镍钝化卷 | 0.254-SPCC |  | 10 | MO001386 | MO001386-004-02 | NDH001 | 镍钝化模板 | 6400 | 2024-07-11 | 2024-07-12 | 2 | 2024-07-11 14:33:14 | 2024-07-11 18:40:16 | 江苏东方九天新能源材料有限公司 |  | 王晶晶 |  | 1 | 0.254 | 1700 | 630 | 1 | JL002403004122 | 海金杜门(0.254*630):厚度±0.01，HV90-110,粗糙度0.075-0.5，镍层厚度≥1.9μM/0.38μM | 1 | S色差(来料双边氧化色差，来料板面横辊印，线条印，镀后不明显。来料板面偶有挫划伤。内150米操边1公分处顶伤) | 是 | 是 | 329 | 4
镍钝化 | JL002403004121 | JL00240300412 | 东方镍钝化750 | 合格 | 让步接收 | 乙 | 王晶晶 | 2138 | 2138 | 1 | 1700 | 0.254 | 630 | 海金杜门：750镍钝化工段镀镍，镍层要求A＞1.9μm，B＞0.38μm，上铁管芯，转东方退火工段 | S色差(来料双边氧化色差，来料板面横辊印，线条印，镀后不明显。来料板面偶有挫划伤，来料内20米顶伤划伤挫伤印，来料160米处1黑斑，镀后水锈黄斑) | 20600002 | 镍钝化卷半成品 | 0.254-SPCC | 31310013 | 镍钝化卷 | 0.254-SPCC |  | 10 | MO001386 | MO001386-004-01 | NDH001 | 镍钝化模板 | 6400 | 2024-07-11 | 2024-07-12 | 2 | 2024-07-11 14:33:14 | 2024-07-11 18:40:16 | 江苏东方九天新能源材料有限公司 |  | 王晶晶 |  | 1 | 0.254 | 1700 | 630 | 1 | JL002403004121 | 海金杜门(0.254*630):厚度±0.01，HV90-110,粗糙度0.075-0.5，镍层厚度≥1.9μM/0.38μM | 1 | S色差(来料双边氧化色差，来料板面横辊印，线条印，镀后不明显。来料板面偶有挫划伤，来料内20米顶伤划伤挫伤印，来料160米处1黑斑，镀后水锈黄斑) | 是 | 是 | 329 | 4
铬钝化 | JG12240550371 | JG12240550371 | 东方铬钝化950 | 合格 | 合格品 | 乙 | 李志祥 | 4280 | 4255 | 0.9942 | 6190 | 0.125 | 760 | / |  | 30210004 | 光亮卷 | 0.125-SPCC | 30110004 | 铬钝化卷 | 0.125-SPCC |  | 10 | MO001466 | MO001466-003 | GDH001 | 铬钝化模板 | 4280 | 2024-07-10 | 2024-07-10 | 3 | 2024-07-11 17:18:15 | 2024-07-11 17:41:32 | 江苏东方九天新能源材料有限公司 | 235771 | 李志祥 |  |  | 0.125 | 0 | 760 | 1 | JG12240550371 |  | 1 | 乳化斑 条印 | 是 | 是 | 23 | 3
一次脱脂 | JG1224060267 | JG1224060267 | 东方950脱脂2# | 合格 | 合格品 | 甲 | 韩成飞,周志平 | 13065 | 13060 | 0.9996 | 5550 | 0.4 | 760 | 脱脂（950-2） |  | 20100142 | 轧硬 | 0.4*760-SPCC | 30210015 | 光亮卷 | 0.1-SPCC |  | 10 | MO000947 | MO000947-015 | KSFW001 | 东方小品种钢前处理 0.67（昆山富维 厚度公差：0.660-0.670mm,光泽度大于150GU（横向、纵向），粗糙度：Ra0.2-0.45um.硬度：HV80-110） | 13065 | 2024-06-25 | 2024-07-05 | 5 | 2024-07-11 17:23:25 | 2024-07-11 17:26:45 | 江苏东方九天新能源材料有限公司 | 193153 | 周志平 |  |  | 0.4 | 0 | 760 | 1 | JG1224060267 | 轧0.1，米数控制在22200-22300米，脱脂分一包9200米。 |  |  | 否 | 否 | 4505 | 15
分剪 | TD240608010/5 | TD240608010 | 东方分剪6# | 合格 | 合格品 | 甲 | 樊小兵 | 343.63 | 336 | 0.9778 | 0 | 0.762 | 80.5 | 分剪翻包涂油 |  | 31020098 | 小品种钢分切带 | 0.762-SPCC | 31020098 | 小品种钢分切带 | 0.762-SPCC |  | 10 | MO001142 | MO001142-003-05 | FJ001 | 分剪模板 | 1711 | 2024-07-03 | 2024-07-06 | 2 | 2024-07-11 17:17:39 | 2024-07-11 17:18:31 | 江苏东方九天新能源材料有限公司 |  | 樊小兵 |  | 1 | 0.762 | 0 | 80.5 | 1 | TD240608010/5 | 分剪翻包涂油 | 1 |  | 是 | 是 | 1 | 3
分剪 | TD240608010/4 | TD240608010 | 东方分剪6# | 合格 | 合格品 | 甲 | 樊小兵 | 343.63 | 336 | 0.9778 | 0 | 0.762 | 80.5 | 分剪翻包涂油 |  | 31020098 | 小品种钢分切带 | 0.762-SPCC | 31020098 | 小品种钢分切带 | 0.762-SPCC |  | 10 | MO001142 | MO001142-003-04 | FJ001 | 分剪模板 | 1711 | 2024-07-03 | 2024-07-06 | 2 | 2024-07-11 17:17:39 | 2024-07-11 17:18:31 | 江苏东方九天新能源材料有限公司 |  | 樊小兵 |  | 1 | 0.762 | 0 | 80.5 | 1 | TD240608010/4 | 分剪翻包涂油 | 1 |  | 是 | 是 | 1 | 3
分剪 | TD240608010/3 | TD240608010 | 东方分剪6# | 合格 | 合格品 | 甲 | 樊小兵 | 340.56 | 333 | 0.9778 | 0 | 0.762 | 80.5 | 分剪翻包涂油 |  | 31020098 | 小品种钢分切带 | 0.762-SPCC | 31020098 | 小品种钢分切带 | 0.762-SPCC |  | 10 | MO001142 | MO001142-003-03 | FJ001 | 分剪模板 | 1711 | 2024-07-03 | 2024-07-06 | 2 | 2024-07-11 17:17:39 | 2024-07-11 17:18:31 | 江苏东方九天新能源材料有限公司 |  | 樊小兵 |  | 1 | 0.762 | 0 | 80.5 | 1 | TD240608010/3 | 分剪翻包涂油 | 1 |  | 是 | 是 | 1 | 3
分剪 | TD240608010/2 | TD240608010 | 东方分剪6# | 合格 | 合格品 | 甲 | 樊小兵 | 342.6 | 335 | 0.9778 | 0 | 0.762 | 80.5 | 分剪翻包涂油 |  | 31020098 | 小品种钢分切带 | 0.762-SPCC | 31020098 | 小品种钢分切带 | 0.762-SPCC |  | 10 | MO001142 | MO001142-003-02 | FJ001 | 分剪模板 | 1711 | 2024-07-03 | 2024-07-06 | 2 | 2024-07-11 17:17:39 | 2024-07-11 17:18:31 | 江苏东方九天新能源材料有限公司 |  | 樊小兵 |  | 1 | 0.762 | 0 | 80.5 | 1 | TD240608010/2 | 分剪翻包涂油 | 1 |  | 是 | 是 | 1 | 3
分剪 | TD240608010/1 | TD240608010 | 东方分剪6# | 合格 | 合格品 | 甲 | 樊小兵 | 340.56 | 333 | 0.9778 | 0 | 0.762 | 80.5 | 分剪翻包涂油 |  | 31020098 | 小品种钢分切带 | 0.762-SPCC | 31020098 | 小品种钢分切带 | 0.762-SPCC |  | 10 | MO001142 | MO001142-003-01 | FJ001 | 分剪模板 | 1711 | 2024-07-03 | 2024-07-06 | 2 | 2024-07-11 17:17:39 | 2024-07-11 17:18:31 | 江苏东方九天新能源材料有限公司 |  | 樊小兵 |  | 1 | 0.762 | 0 | 80.5 | 1 | TD240608010/1 | 分剪翻包涂油 | 1 |  | 是 | 是 | 1 | 3
铬钝化 | JG122405503722 | JG12240550372 | 东方铬钝化950 | 合格 | 合格品 | 乙 | 李志祥 | 4611 | 4611 | 1 | 6710 | 0.125 | 760 | / |  | 30210004 | 光亮卷 | 0.125-SPCC | 30110004 | 铬钝化卷 | 0.125-SPCC |  | 10 | MO001466 | MO001466-004-02 | GDH001 | 铬钝化模板 | 9220 | 2024-07-10 | 2024-07-10 | 3 | 2024-07-11 17:14:48 | 2024-07-11 17:15:56 | 江苏东方九天新能源材料有限公司 |  | 李志祥 |  | 1 | 0.125 | 6710 | 760 | 1 | JG122405503722 |  | 1 | 乳化斑 条印色差 | 是 | 是 | 1 | 4
铬钝化 | JG122405503721 | JG12240550372 | 东方铬钝化950 | 合格 | 合格品 | 乙 | 李志祥 | 4593 | 4593 | 1 | 6670 | 0.125 | 760 | / |  | 30210004 | 光亮卷 | 0.125-SPCC | 30110004 | 铬钝化卷 | 0.125-SPCC |  | 10 | MO001466 | MO001466-004-01 | GDH001 | 铬钝化模板 | 9220 | 2024-07-10 | 2024-07-10 | 3 | 2024-07-11 17:14:48 | 2024-07-11 17:15:56 | 江苏东方九天新能源材料有限公司 |  | 李志祥 |  | 1 | 0.125 | 6670 | 760 | 1 | JG122405503721 |  | 1 | 乳化斑 条印 色差 | 是 | 是 | 1 | 4
一次脱脂 | JG12240701062 | JG1224070106 | 东方950脱脂2# | 其他入库 | 半成品退库 | 甲 | 韩成飞,周志平 | 8355 | 8355 | 1 | 3550 | 0.4 | 760 | 950-2脱脂 |  | 20100142 | 轧硬 | 0.4*760-SPCC | 20500021 | 光亮卷半成品 | 0.4-SPCC |  | 10 | MO001427 | MO001427-004-02 | GLJ001 | 东方光亮卷前处理(0.4轧0.125mm) | 13315 | 2024-07-09 | 2024-07-16 | 5 | 2024-07-11 16:52:20 | 2024-07-11 16:54:25 | 江苏东方九天新能源材料有限公司 |  | 王建军 |  | 1 | 0.4 | 3550 | 760 | 1 | JG12240701062 | 脱脂分一包4.9t，2050米，合格报工，轧0.125，米数控制在6800-6900米，厚度公差0.115-0.125，轧机按照0.12的中值设定轧制。剩余一包8.4t脱脂结束后报工，报工报待处理。特别注意按照此要求操作。 | 1 |  | 是 | 是 | 3879 | 4
一次脱脂 | JG12240701061 | JG1224070106 | 东方950脱脂2# | 合格 | 合格品 | 甲 | 韩成飞,周志平 | 4920 | 4920 | 1 | 2090 | 0.4 | 760 | 950-2脱脂 |  | 20100142 | 轧硬 | 0.4*760-SPCC | 30210004 | 光亮卷 | 0.125-SPCC |  | 10 | MO001427 | MO001427-004-01 | GLJ001 | 东方光亮卷前处理(0.4轧0.125mm) | 13315 | 2024-07-09 | 2024-07-16 | 5 | 2024-07-11 16:52:20 | 2024-07-11 16:54:25 | 江苏东方九天新能源材料有限公司 |  | 王建军 |  | 1 | 0.4 | 2090 | 760 | 1 | JG12240701061 | 脱脂分一包4.9t，2050米，合格报工，轧0.125，米数控制在6800-6900米，厚度公差0.115-0.125，轧机按照0.12的中值设定轧制。剩余一包8.4t脱脂结束后报工，报工报待处理。特别注意按照此要求操作。 |  |  |  |  | 3879 | 4
最终冷轧 | DL1224070011 | DL1224070011 | 东方650轧机 | 合格 | 5 | 甲 | 关颜伟 | 5710 | 5820 | 1.0193 | 2800 | 0.45 | 565 | 昆山富维：650轧机中间道次普光辊（Ra0.2-0.3μm)轧制，最后一道用Ra1.0-1.2μm毛化辊轧至0.45mm（1.2-1.0-0.81-0.68-0.58-0.50-0.45）厚度公差：0.45-0.455mm,板面粗糙度控制Ra0.55-0.75μm，转脱脂 | Z振纹(强光下振纹明显),A暗线印(细暗线印) | 20100125 | 轧硬 | 1.2*565-SPCC | 31010046 | 小品种钢卷 | 0.45-SPCC |  | 30 | MO001168 | MO001168-001 | XPZG001 | 小品种钢前处理模板 | 5865 | 2024-07-04 | 2024-07-13 | 2 | 2024-07-11 16:45:45 | 2024-07-11 16:47:02 | 江苏东方九天新能源材料有限公司 | 204272 | 关颜伟 |  |  | 1.2 | 1070 | 565 | 1 | DL1224070011 | 昆山富维（0.45）：厚度公差：+0/-0.012mm，HV80-120,粗糙度0.8-1.0um,光泽度80-150GU(纵向）卷重2-3吨，取A4纸贴打包后贴外面 |  | Z振纹(强光下振纹明显),A暗线印(细暗线印) | 否 | 否 | 2813 | 1
一次脱脂 | JG12240701052 | JG1224070105 | 东方950脱脂2# | 其他入库 | 半成品退库 | 甲 | 韩成飞,周志平 | 8340 | 8340 | 1 | 3550 | 0.4 | 760 | 950-2脱脂 |  | 20100142 | 轧硬 | 0.4*760-SPCC | 20500021 | 光亮卷半成品 | 0.4-SPCC |  | 10 | MO001427 | MO001427-003-02 | GLJ001 | 东方光亮卷前处理(0.4轧0.125mm) | 13300 | 2024-07-09 | 2024-07-16 | 5 | 2024-07-11 16:02:07 | 2024-07-11 16:04:01 | 江苏东方九天新能源材料有限公司 |  | 王建军 |  | 1 | 0.4 | 3550 | 760 | 1 | JG12240701052 | 脱脂分一包4.9t，2050米，合格报工，轧0.125，米数控制在6800-6900米，厚度公差0.115-0.125，轧机按照0.12的中值设定轧制。剩余一包8.4t脱脂结束后报工，报工报待处理。特别注意按照此要求操作。 | 1 |  | 是 | 是 | 3819 | 3
一次脱脂 | JG12240701051 | JG1224070105 | 东方950脱脂2# | 合格 | 合格品 | 甲 | 韩成飞,周志平 | 4920 | 4920 | 1 | 2090 | 0.4 | 760 | 950-2脱脂 |  | 20100142 | 轧硬 | 0.4*760-SPCC | 30210004 | 光亮卷 | 0.125-SPCC |  | 10 | MO001427 | MO001427-003-01 | GLJ001 | 东方光亮卷前处理(0.4轧0.125mm) | 13300 | 2024-07-09 | 2024-07-16 | 5 | 2024-07-11 16:02:07 | 2024-07-11 16:04:01 | 江苏东方九天新能源材料有限公司 |  | 王建军 |  | 1 | 0.4 | 2090 | 760 | 1 | JG12240701051 | 脱脂分一包4.9t，2050米，合格报工，轧0.125，米数控制在6800-6900米，厚度公差0.115-0.125，轧机按照0.12的中值设定轧制。剩余一包8.4t脱脂结束后报工，报工报待处理。特别注意按照此要求操作。 |  |  |  |  | 3819 | 3
最终脱脂 | DL00240550981 | DL0024055098 | 东方950脱脂1# | 合格 | 合格品 | 甲 | 关莫平,王建军 | 5850 | 5750 | 0.9829 | 6180 | 0.203 | 590 | 海金杜门：脱脂(单位张力7.3）、转退火 |  | 20100077 | 轧硬 | 0.6*590-SPCC | 20600001 | 镍钝化卷半成品 | 0.203-SPCC |  | 40 | MO000993 | MO000993-003-01 | ZDY | 自定义 | 11865 | 2024-06-25 | 2024-07-03 | 2 | 2024-07-11 14:54:28 | 2024-07-11 15:58:12 | 江苏东方九天新能源材料有限公司 | 193863 | 王建军 |  |  | 0.203 | 6200 | 590 | 1 | DL00240550981 | 海金杜门:（0.203）厚度公差: 0.198-0.203mm、硬度: 90-100HV,粗粕度: Ra0.5-0.7um |  |  | 否 | 否 | 9269 | 3
最终冷轧 | DL1224060010 | DL1224060010 | 东方650轧机 | 合格 | 让步接收 | 乙 | 顾峰 | 5780 | 5680 | 0.9827 | 1950 | 0.66 | 565 | 昆山富维：650轧机中间道次普光辊（Ra0.2-0.3μm)轧制，最后一道用Ra0.4-0.5μm毛化辊轧至0.66mm（1.2-1.0-0.82-0.71-0.66）厚度公差：0.660-0.665mm，板面粗糙度控制Ra0.2-0.35μm，转脱脂 | Z振纹(强光下振纹明显),C挫伤(头尾挫伤重) | 20100125 | 轧硬 | 1.2*565-SPCC | 31010066 | 小品种钢卷 | 0.66-SPCC |  | 20 | MO001255 | MO001255-002 | XPZG001 | 小品种钢前处理模板 | 5785 | 2024-07-05 | 2024-07-15 | 2 | 2024-07-11 13:12:45 | 2024-07-11 15:56:07 | 江苏东方九天新能源材料有限公司 | 207442 | 朱明 |  |  | 1.2 | 1080 | 565 | 1 | DL1224060010 | 昆山富维:(0.66)厚度公差：+0/-0.01mm，HV80-100,粗糙度Ra小于等于0.6um（细麻面）,卷重2-3吨，，取A4纸贴打包后贴外面 |  | Z振纹(强光下振纹明显),C挫伤(头尾挫伤重) | 否 | 否 | 2893 | 2
最终平整 | JG12240551232 | JG1224055123 | 东方850平整 | 合格 | 让步接收 | 乙 | 鞠承 | 6150 | 6140 | 0.9984 | 10760 | 0.1 | 760 | 平整 | 1232-2934米传66-72cm4个孔洞0.214-1.2平方毫米，10060米表面中间来料锈斑4个 | 20100142 | 轧硬 | 0.4*760-SPCC | 30210015 | 光亮卷 | 0.1-SPCC |  | 60 | MO001068 | MO001068-006-02 | GLJ003 | 光亮卷前处理 模板 | 13700 | 2024-07-01 | 2024-07-08 | 2 | 2024-07-11 15:53:31 | 2024-07-11 15:53:52 | 江苏东方九天新能源材料有限公司 | 187632 | 鞠承 |  |  | 0.1 | 10700 | 760 | 1 | JG12240551232 | 轧0.1，米数控制在23700-23800米，脱脂分一包10500米。 | 1 |  | 是 | 是 | 10 | 6
最终平整 | JG122405512312 | JG1224055123 | 东方850平整 | 其他入库 | 协议品 | 甲 | 鞠承 | 390 | 390 | 1 | 690 | 0.1 | 760 | 平整 | 短带【协议品】 | 20100142 | 轧硬 | 0.4*760-SPCC | 30210015 | 光亮卷 | 0.1-SPCC |  | 60 | MO001068 | MO001068-006-01-02 | GLJ003 | 光亮卷前处理 模板 | 13700 | 2024-07-01 | 2024-07-08 | 2 | 2024-07-11 15:44:24 | 2024-07-11 15:53:19 | 江苏东方九天新能源材料有限公司 |  | 鞠承 |  | 1 | 0.1 | 690 | 760 | 1 | JG122405512312 | 轧0.1，米数控制在23700-23800米，脱脂分一包10500米。 | 1 |  | 是 | 是 | 10 | 6
最终平整 | JG122405512311 | JG1224055123 | 东方850平整 | 合格 | 让步接收 | 甲 | 鞠承 | 6770 | 6770 | 1 | 11820 | 0.1 | 760 | 平整 | 712米传14cm孔洞0.14平方毫米，10183米传67cm孔洞0.07平方毫米 | 20100142 | 轧硬 | 0.4*760-SPCC | 30210015 | 光亮卷 | 0.1-SPCC |  | 60 | MO001068 | MO001068-006-01-01 | GLJ003 | 光亮卷前处理 模板 | 13700 | 2024-07-01 | 2024-07-08 | 2 | 2024-07-11 15:44:24 | 2024-07-11 15:53:19 | 江苏东方九天新能源材料有限公司 |  | 鞠承 |  | 1 | 0.1 | 11820 | 760 | 1 | JG122405512311 | 轧0.1，米数控制在23700-23800米，脱脂分一包10500米。 | 1 |  | 是 | 是 | 10 | 6
最终退火 | JG12240551232 | JG1224055123 | 东方20# | 合格 |  | 甲 | 刘忠于 | 6150 | 6150 | 1 | 10700 | 0.1 | 760 | 退火（590℃） |  | 20100142 | 轧硬 | 0.4*760-SPCC | 30210015 | 光亮卷 | 0.1-SPCC |  | 50 | MO001068 | MO001068-006-02 | GLJ003 | 光亮卷前处理 模板 | 13700 | 2024-07-01 | 2024-07-08 | 2 | 2024-07-11 15:43:25 | 2024-07-11 15:43:36 | 江苏东方九天新能源材料有限公司 | 187632 | 5838 | 5838 |  | 0.1 | 10700 | 760 | 1 | JG12240551232 | 轧0.1，米数控制在23700-23800米，脱脂分一包10500米。 |  |  |  |  | 10 | 6
最终退火 | JG12240551231 | JG1224055123 | 东方20# | 合格 |  | 甲 | 刘忠于 | 7470 | 7470 | 1 | 13000 | 0.1 | 760 | 退火（590℃） |  | 20100142 | 轧硬 | 0.4*760-SPCC | 30210015 | 光亮卷 | 0.1-SPCC |  | 50 | MO001068 | MO001068-006-01 | GLJ003 | 光亮卷前处理 模板 | 13700 | 2024-07-01 | 2024-07-08 | 2 | 2024-07-11 15:43:25 | 2024-07-11 15:43:36 | 江苏东方九天新能源材料有限公司 | 187632 | 5838 | 5838 |  | 0.1 | 13000 | 760 | 1 | JG12240551231 | 轧0.1，米数控制在23700-23800米，脱脂分一包10500米。 |  |  |  |  | 10 | 6
最终脱脂 | JG12240551232 | JG1224055123 | 东方950脱脂1# | 合格 | 合格品 | 甲 | 王建军 | 6150 | 6150 | 1 | 10700 | 0.1 | 760 | 脱脂（950-1） |  | 20100142 | 轧硬 | 0.4*760-SPCC | 30210015 | 光亮卷 | 0.1-SPCC |  | 40 | MO001068 | MO001068-006-02 | GLJ003 | 光亮卷前处理 模板 | 13700 | 2024-07-01 | 2024-07-08 | 2 | 2024-07-11 15:42:02 | 2024-07-11 15:43:06 | 江苏东方九天新能源材料有限公司 |  | 王建军 |  | 1 | 0.1 | 10700 | 760 | 1 | JG12240551232 | 轧0.1，米数控制在23700-23800米，脱脂分一包10500米。 |  |  |  |  | 10 | 6
最终脱脂 | JG12240551231 | JG1224055123 | 东方950脱脂1# | 合格 | 合格品 | 甲 | 王建军 | 7470 | 7470 | 1 | 13000 | 0.1 | 760 | 脱脂（950-1） |  | 20100142 | 轧硬 | 0.4*760-SPCC | 30210015 | 光亮卷 | 0.1-SPCC |  | 40 | MO001068 | MO001068-006-01 | GLJ003 | 光亮卷前处理 模板 | 13700 | 2024-07-01 | 2024-07-08 | 2 | 2024-07-11 15:42:02 | 2024-07-11 15:43:06 | 江苏东方九天新能源材料有限公司 |  | 王建军 |  | 1 | 0.1 | 13000 | 760 | 1 | JG12240551231 | 轧0.1，米数控制在23700-23800米，脱脂分一包10500米。 |  |  |  |  | 10 | 6
最终冷轧 | JG1224055123 | JG1224055123 | 东方850轧机 | 合格 | 合格品 | 甲 | 何建 | 13700 | 13670 | 0.9978 | 23690 | 0.1 | 760 | 850轧机普光辊(Ra0.4-0.6μm)轧制0.1mm(0.4-0.25-0.15-0.115-0.1) |  | 20100142 | 轧硬 | 0.4*760-SPCC | 30210015 | 光亮卷 | 0.1-SPCC |  | 30 | MO001068 | MO001068-006 | GLJ003 | 光亮卷前处理 模板 | 13700 | 2024-07-01 | 2024-07-08 | 2 | 2024-07-11 15:40:38 | 2024-07-11 15:41:44 | 江苏东方九天新能源材料有限公司 | 187632 | 何建 |  |  | 0.4 | 0 | 760 | 1 | JG1224055123 | 轧0.1，米数控制在23700-23800米，脱脂分一包10500米。 |  |  | 否 | 否 | 10 | 6
铬钝化 | JG122405515922 | JG12240551592 | 东方铬钝化950 | 其他入库 | 返工 | 乙 | 李志祥 | 5061 | 5061 | 1 | 7340 | 0.125 | 760 | / | 7200米操75mm孔洞0.27平方毫米，7270米-7300米操549mm3个孔洞0.18-0.53平方毫米，内200米左右收卷不齐 | 30210004 | 光亮卷 | 0.125-SPCC | 30110004 | 铬钝化卷 | 0.125-SPCC |  | 10 | MO001466 | MO001466-001-02 | GDH001 | 铬钝化模板 | 9020 | 2024-07-10 | 2024-07-10 | 3 | 2024-07-11 14:23:31 | 2024-07-11 15:38:54 | 江苏东方九天新能源材料有限公司 |  | 李志祥 |  | 1 | 0.125 | 7340 | 760 | 1 | JG122405515922 |  | 1 | 7200米孔洞大小0.27操75 7270米-7300米3个孔洞大小0.18-0.53操549 收卷不齐 | 是 | 是 | 112 | 1
铬钝化 | JG122405515921 | JG12240551592 | 东方铬钝化950 | 合格 | 让步接收 | 乙 | 李志祥 | 3941 | 3941 | 1 | 5700 | 0.125 | 760 | / | 乳化斑 条印 色差 | 30210004 | 光亮卷 | 0.125-SPCC | 30110004 | 铬钝化卷 | 0.125-SPCC |  | 10 | MO001466 | MO001466-001-01 | GDH001 | 铬钝化模板 | 9020 | 2024-07-10 | 2024-07-10 | 3 | 2024-07-11 14:23:31 | 2024-07-11 15:38:54 | 江苏东方九天新能源材料有限公司 |  | 李志祥 |  | 1 | 0.125 | 5700 | 760 | 1 | JG122405515921 |  | 1 | 乳化斑 条印 色差 | 是 | 是 | 112 | 1
最终平整 | JG12240551672 | JG1224055167 | 东方850平整 | 合格 | 让步接收 | 甲 | 陈俊华 | 6035 | 6040 | 1.0008 | 10600 | 0.1 | 760 | 平整 | 内100米传207.7-208.9mm4个孔洞0.28-0.42平方毫米，尾2000米板面轻微碱液斑 | 20100142 | 轧硬 | 0.4*760-SPCC | 30210015 | 光亮卷 | 0.1-SPCC |  | 60 | MO001068 | MO001068-008-02 | GLJ003 | 光亮卷前处理 模板 | 13880 | 2024-07-01 | 2024-07-08 | 2 | 2024-07-11 15:27:59 | 2024-07-11 15:28:28 | 江苏东方九天新能源材料有限公司 | 178265 | 陈俊华 |  |  | 0.1 | 10550 | 760 | 1 | JG12240551672 | 轧0.1，米数控制在23700-23800米，脱脂分一包10500米。 | 1 |  | 是 | 是 | 4 | 8
最终平整 | JG12240551671 | JG1224055167 | 东方850平整 | 合格 | 让步接收 | 乙 | 鞠承 | 7480 | 7460 | 0.9973 | 13080 | 0.1 | 760 | 平整 | 1183米传31cm孔洞0.92平方毫米 | 20100142 | 轧硬 | 0.4*760-SPCC | 30210015 | 光亮卷 | 0.1-SPCC |  | 60 | MO001068 | MO001068-008-01 | GLJ003 | 光亮卷前处理 模板 | 13880 | 2024-07-01 | 2024-07-08 | 2 | 2024-07-11 15:27:06 | 2024-07-11 15:27:37 | 江苏东方九天新能源材料有限公司 | 178265 | 鞠承 |  |  | 0.1 | 13000 | 760 | 1 | JG12240551671 | 轧0.1，米数控制在23700-23800米，脱脂分一包10500米。 | 1 |  | 是 | 是 | 4 | 8
最终退火 | JG12240551672 | JG1224055167 | 东方20# | 合格 |  | 甲 | 刘忠于 | 6035 | 6035 | 1 | 10550 | 0.1 | 760 | 退火（590℃） |  | 20100142 | 轧硬 | 0.4*760-SPCC | 30210015 | 光亮卷 | 0.1-SPCC |  | 50 | MO001068 | MO001068-008-02 | GLJ003 | 光亮卷前处理 模板 | 13880 | 2024-07-01 | 2024-07-08 | 2 | 2024-07-11 15:26:18 | 2024-07-11 15:26:31 | 江苏东方九天新能源材料有限公司 | 178265 | 5838 | 5838 |  | 0.1 | 10550 | 760 | 1 | JG12240551672 | 轧0.1，米数控制在23700-23800米，脱脂分一包10500米。 |  |  |  |  | 4 | 8
最终退火 | JG12240551671 | JG1224055167 | 东方20# | 合格 |  | 甲 | 刘忠于 | 7480 | 7480 | 1 | 13000 | 0.1 | 760 | 退火（590℃） |  | 20100142 | 轧硬 | 0.4*760-SPCC | 30210015 | 光亮卷 | 0.1-SPCC |  | 50 | MO001068 | MO001068-008-01 | GLJ003 | 光亮卷前处理 模板 | 13880 | 2024-07-01 | 2024-07-08 | 2 | 2024-07-11 15:26:18 | 2024-07-11 15:26:31 | 江苏东方九天新能源材料有限公司 | 178265 | 5838 | 5838 |  | 0.1 | 13000 | 760 | 1 | JG12240551671 | 轧0.1，米数控制在23700-23800米，脱脂分一包10500米。 |  |  |  |  | 4 | 8
最终脱脂 | JG12240551672 | JG1224055167 | 东方950脱脂1# | 合格 | 合格品 | 乙 | 何晓健 | 6035 | 6035 | 1 | 10550 | 0.1 | 760 | 脱脂（950-1） |  | 20100142 | 轧硬 | 0.4*760-SPCC | 30210015 | 光亮卷 | 0.1-SPCC |  | 40 | MO001068 | MO001068-008-02 | GLJ003 | 光亮卷前处理 模板 | 13880 | 2024-07-01 | 2024-07-08 | 2 | 2024-07-11 15:23:06 | 2024-07-11 15:25:52 | 江苏东方九天新能源材料有限公司 |  | 何晓健 |  | 1 | 0.1 | 10550 | 760 | 1 | JG12240551672 | 轧0.1，米数控制在23700-23800米，脱脂分一包10500米。 |  |  |  |  | 4 | 8
最终脱脂 | JG12240551671 | JG1224055167 | 东方950脱脂1# | 合格 | 合格品 | 乙 | 何晓健 | 7480 | 7480 | 1 | 13000 | 0.1 | 760 | 脱脂（950-1） |  | 20100142 | 轧硬 | 0.4*760-SPCC | 30210015 | 光亮卷 | 0.1-SPCC |  | 40 | MO001068 | MO001068-008-01 | GLJ003 | 光亮卷前处理 模板 | 13880 | 2024-07-01 | 2024-07-08 | 2 | 2024-07-11 15:23:06 | 2024-07-11 15:25:52 | 江苏东方九天新能源材料有限公司 |  | 何晓健 |  | 1 | 0.1 | 13000 | 760 | 1 | JG12240551671 | 轧0.1，米数控制在23700-23800米，脱脂分一包10500米。 |  |  |  |  | 4 | 8
最终冷轧 | JG1224055167 | JG1224055167 | 东方850轧机 | 合格 | 合格品 | 甲 | 吴宏林 | 13880 | 13500 | 0.9726 | 23526 | 0.1 | 760 | 850轧机普光辊(Ra0.4-0.6μm)轧制0.1mm(0.4-0.25-0.15-0.115-0.1) |  | 20100142 | 轧硬 | 0.4*760-SPCC | 30210015 | 光亮卷 | 0.1-SPCC |  | 30 | MO001068 | MO001068-008 | GLJ003 | 光亮卷前处理 模板 | 13880 | 2024-07-01 | 2024-07-08 | 2 | 2024-07-11 15:20:59 | 2024-07-11 15:22:56 | 江苏东方九天新能源材料有限公司 | 178265 | 吴宏林 |  |  | 0.4 | 0 | 760 | 1 | JG1224055167 | 轧0.1，米数控制在23700-23800米，脱脂分一包10500米。 |  |  | 否 | 否 | 4 | 8
一次脱脂 | JG12240701022 | JG1224070102 | 东方950脱脂2# | 其他入库 | 半成品退库 | 甲 | 韩成飞,周志平 | 8290 | 8290 | 1 | 3530 | 0.4 | 760 | 950-2脱脂 |  | 20100142 | 轧硬 | 0.4*760-SPCC | 20500021 | 光亮卷半成品 | 0.4-SPCC |  | 10 | MO001427 | MO001427-002-02 | GLJ001 | 东方光亮卷前处理(0.4轧0.125mm) | 13320 | 2024-07-09 | 2024-07-16 | 5 | 2024-07-11 15:12:41 | 2024-07-11 15:15:08 | 江苏东方九天新能源材料有限公司 |  | 王建军 |  | 1 | 0.4 | 3530 | 760 | 1 | JG12240701022 | 脱脂分一包4.9t，2050米，合格报工，轧0.125，米数控制在6800-6900米，厚度公差0.115-0.125，轧机按照0.12的中值设定轧制。剩余一包8.4t脱脂结束后报工，报工报待处理。特别注意按照此要求操作。 | 1 |  | 是 | 是 | 5320 | 2
一次脱脂 | JG12240701021 | JG1224070102 | 东方950脱脂2# | 合格 | 合格品 | 甲 | 韩成飞,周志平 | 4990 | 4990 | 1 | 2110 | 0.4 | 760 | 950-2脱脂 |  | 20100142 | 轧硬 | 0.4*760-SPCC | 30210004 | 光亮卷 | 0.125-SPCC |  | 10 | MO001427 | MO001427-002-01 | GLJ001 | 东方光亮卷前处理(0.4轧0.125mm) | 13320 | 2024-07-09 | 2024-07-16 | 5 | 2024-07-11 15:12:41 | 2024-07-11 15:15:08 | 江苏东方九天新能源材料有限公司 |  | 王建军 |  | 1 | 0.4 | 2110 | 760 | 1 | JG12240701021 | 脱脂分一包4.9t，2050米，合格报工，轧0.125，米数控制在6800-6900米，厚度公差0.115-0.125，轧机按照0.12的中值设定轧制。剩余一包8.4t脱脂结束后报工，报工报待处理。特别注意按照此要求操作。 |  |  |  |  | 5320 | 2
铬钝化 | JG122405515222 | JG12240551522 | 东方铬钝化950 | 其他入库 | 返工 | 乙 | 李志祥 | 4521 | 4521 | 1 | 6580 | 0.125 | 760 | / | 辊印 色差 乳化斑 尾部公差高0.131【公差要求-0.1】 | 30210004 | 光亮卷 | 0.125-SPCC | 30110004 | 铬钝化卷 | 0.125-SPCC |  | 10 | MO001500 | MO001500-001-02 | GDH001 | 铬钝化模板 | 9100 | 2024-07-11 | 2024-07-11 | 3 | 2024-07-11 15:05:09 | 2024-07-11 15:06:04 | 江苏东方九天新能源材料有限公司 |  | 李澍 |  | 1 | 0.125 | 6580 | 760 | 1 | JG122405515222 |  | 1 | 辊印 色差 乳化斑 | 是 | 是 | 1 | 1
铬钝化 | JG122405515221 | JG12240551522 | 东方铬钝化950 | 合格 | 合格品 | 乙 | 李志祥 | 4553 | 4553 | 1 | 6600 | 0.125 | 760 | / | 辊印 色差 乳化斑 | 30210004 | 光亮卷 | 0.125-SPCC | 30110004 | 铬钝化卷 | 0.125-SPCC |  | 10 | MO001500 | MO001500-001-01 | GDH001 | 铬钝化模板 | 9100 | 2024-07-11 | 2024-07-11 | 3 | 2024-07-11 15:05:09 | 2024-07-11 15:06:04 | 江苏东方九天新能源材料有限公司 |  | 李澍 |  | 1 | 0.125 | 6600 | 760 | 1 | JG122405515221 |  | 1 | S色差条印(辊印 色差 乳化斑) | 是 | 是 | 1 | 1
铬钝化 | JG122405516322 | JG12240551632 | 东方铬钝化950 | 合格 | 让步接收 | 乙 | 李志祥 | 2303 | 2303 | 1 | 4040 | 0.1 | 760 | / | 1645米操287mm2个孔洞0.35-0.18平方毫米，1859米操411mm孔洞1.41平方毫米 | 30210015 | 光亮卷 | 0.1-SPCC | 30110014 | 铬钝化卷 | 0.1-SPCC |  | 10 | MO001486 | MO001486-003-02 | GDH001 | 铬钝化模板 | 6220 | 2024-07-11 | 2024-07-11 | 3 | 2024-07-11 15:03:30 | 2024-07-11 15:05:00 | 江苏东方九天新能源材料有限公司 |  | 李志祥 |  | 1 | 0.1 | 4040 | 760 | 1 | JG122405516322 |  | 1 | K孔洞(1645米2个孔洞大小0.35-0.18操287 1859米孔洞大小1.41操411 辊印 色差) | 是 | 是 | 3 | 3
铬钝化 | JG122405516321 | JG12240551632 | 东方铬钝化950 | 合格 | 合格品 | 乙 | 李志祥 | 3889 | 3889 | 1 | 6800 | 0.1 | 760 | / |  | 30210015 | 光亮卷 | 0.1-SPCC | 30110014 | 铬钝化卷 | 0.1-SPCC |  | 10 | MO001486 | MO001486-003-01 | GDH001 | 铬钝化模板 | 6220 | 2024-07-11 | 2024-07-11 | 3 | 2024-07-11 15:03:30 | 2024-07-11 15:05:00 | 江苏东方九天新能源材料有限公司 |  | 李志祥 |  | 1 | 0.1 | 6800 | 760 | 1 | JG122405516321 |  | 1 | S色差条印(色差 条印 辊印) | 是 | 是 | 3 | 3
最终脱脂 | DL00240551151 | DL0024055115 | 东方950脱脂1# | 合格 | 合格品 | 甲 | 王建军,关莫平 | 5900 | 5800 | 0.9831 | 6220 | 0.203 | 590 | 海金杜门：脱脂(单位张力7.3）、转退火 |  | 20100077 | 轧硬 | 0.6*590-SPCC | 20600001 | 镍钝化卷半成品 | 0.203-SPCC |  | 40 | MO000993 | MO000993-002-01 | ZDY | 自定义 | 11865 | 2024-06-25 | 2024-07-03 | 2 | 2024-07-11 13:29:23 | 2024-07-11 14:53:55 | 江苏东方九天新能源材料有限公司 | 194117 | 周志平 |  |  | 0.2 | 6250 | 590 | 1 | DL00240551151 | 海金杜门:（0.203）厚度公差: 0.198-0.203mm、硬度: 90-100HV,粗粕度: Ra0.5-0.7um |  |  | 否 | 否 | 6834 | 2
铬钝化 | JG122405514522 | JG12240551452 | 东方铬钝化950 | 合格 | 让步接收 | 乙 | 李志祥 | 4417 | 4417 | 1 | 6490 | 0.125 | 760 | / | 乳化斑 白条印 色差 | 30210004 | 光亮卷 | 0.125-SPCC | 30110004 | 铬钝化卷 | 0.125-SPCC |  | 10 | MO001466 | MO001466-002-02 | GDH001 | 铬钝化模板 | 9110 | 2024-07-10 | 2024-07-10 | 3 | 2024-07-11 14:19:56 | 2024-07-11 14:21:25 | 江苏东方九天新能源材料有限公司 |  | 李志祥 |  | 1 | 0.125 | 6490 | 760 | 1 | JG122405514522 |  | 1 | R乳化斑(乳化斑 白条印 色差) | 是 | 是 | 3 | 2
铬钝化 | JG122405514521 | JG12240551452 | 东方铬钝化950 | 合格 | 让步接收 | 乙 | 李志祥 | 4537 | 4537 | 1 | 6650 | 0.125 | 760 | / | 1605米操424mm孔洞0.18平方毫米，3031米操293mm孔洞1.24平方毫米，乳化斑，白条印，色差 | 30210004 | 光亮卷 | 0.125-SPCC | 30110004 | 铬钝化卷 | 0.125-SPCC |  | 10 | MO001466 | MO001466-002-01 | GDH001 | 铬钝化模板 | 9110 | 2024-07-10 | 2024-07-10 | 3 | 2024-07-11 14:19:56 | 2024-07-11 14:21:25 | 江苏东方九天新能源材料有限公司 |  | 李志祥 |  | 1 | 0.125 | 6650 | 760 | 1 | JG122405514521 |  | 1 | K孔洞(1605米孔洞大小0.18操424 3031米孔洞大小1.24操293 乳化斑 白条印 色差) | 是 | 是 | 3 | 2
镍钝化 | JL002401008123 | JL00240100812 | 东方镍钝化750 | 合格 | 让步接收 | 乙 | 王晶晶 | 1836 | 1836 | 1 | 1460 | 0.254 | 630 | 海金杜门：750镍钝化工段镀镍，镍层要求A＞1.9μm，B＞0.38μm，上铁管芯，转东方退火工段 | S色差(来料双边氧化色差，来料板面横辊印，线条印，镀后不明显。来料板面偶有挫划伤，来料尾30米顶伤划伤挫伤印) | 20600002 | 镍钝化卷半成品 | 0.254-SPCC | 31310013 | 镍钝化卷 | 0.254-SPCC |  | 10 | MO001386 | MO001386-002-03 | NDH001 | 镍钝化模板 | 5400 | 2024-07-11 | 2024-07-12 | 2 | 2024-07-11 11:24:16 | 2024-07-11 14:21:08 | 江苏东方九天新能源材料有限公司 |  | 王晶晶 |  | 1 | 0.254 | 1460 | 630 | 1 | JL002401008123 | 海金杜门(0.254*630):厚度±0.01，HV90-110,粗糙度0.075-0.5，镍层厚度≥1.9μM/0.38μM | 1 | S色差(来料双边氧化色差，来料板面横辊印，线条印，镀后不明显。来料板面偶有挫划伤，来料尾30米顶伤划伤挫伤印) | 是 | 是 | 236 | 2
镍钝化 | JL002401008122 | JL00240100812 | 东方镍钝化750 | 合格 | 让步接收 | 乙 | 王晶晶 | 1802 | 1802 | 1 | 1430 | 0.254 | 630 | 海金杜门：750镍钝化工段镀镍，镍层要求A＞1.9μm，B＞0.38μm，上铁管芯，转东方退火工段 | S色差(来料双边氧化色差，来料板面横辊印，线条印，镀后不明显。来料板面偶有挫划伤) | 20600002 | 镍钝化卷半成品 | 0.254-SPCC | 31310013 | 镍钝化卷 | 0.254-SPCC |  | 10 | MO001386 | MO001386-002-02 | NDH001 | 镍钝化模板 | 5400 | 2024-07-11 | 2024-07-12 | 2 | 2024-07-11 11:24:16 | 2024-07-11 14:21:08 | 江苏东方九天新能源材料有限公司 |  | 王晶晶 |  | 1 | 0.254 | 1430 | 630 | 1 | JL002401008122 | 海金杜门(0.254*630):厚度±0.01，HV90-110,粗糙度0.075-0.5，镍层厚度≥1.9μM/0.38μM | 1 | S色差(来料双边氧化色差，来料板面横辊印，线条印，镀后不明显。来料板面偶有挫划伤) | 是 | 是 | 236 | 2
镍钝化 | JL002401008121 | JL00240100812 | 东方镍钝化750 | 合格 | 让步接收 | 乙 | 王晶晶 | 1800 | 1800 | 1 | 1430 | 0.254 | 630 | 海金杜门：750镍钝化工段镀镍，镍层要求A＞1.9μm，B＞0.38μm，上铁管芯，转东方退火工段 | S色差(来料双边氧化色差，来料板面横辊印，线条印，镀后不明显。来料板面偶有挫划伤，来料内20米顶伤划伤挫伤印。来料内100米传边轻微撞伤) | 20600002 | 镍钝化卷半成品 | 0.254-SPCC | 31310013 | 镍钝化卷 | 0.254-SPCC |  | 10 | MO001386 | MO001386-002-01 | NDH001 | 镍钝化模板 | 5400 | 2024-07-11 | 2024-07-12 | 2 | 2024-07-11 11:24:16 | 2024-07-11 14:21:08 | 江苏东方九天新能源材料有限公司 |  | 王晶晶 |  | 1 | 0.254 | 1430 | 630 | 1 | JL002401008121 | 海金杜门(0.254*630):厚度±0.01，HV90-110,粗糙度0.075-0.5，镍层厚度≥1.9μM/0.38μM | 1 | S色差(来料双边氧化色差，来料板面横辊印，线条印，镀后不明显。来料板面偶有挫划伤，来料内20米顶伤划伤挫伤印。来料内100米传边轻微撞伤) | 是 | 是 | 236 | 2
分剪 | TD240607003/5 | TD240607003 | 东方分剪6# | 合格 | 合格品 | 甲 | 樊小兵 | 383 | 383 | 1 | 0 | 0.762 | 80.5 | 分剪翻包涂油 |  | 31020098 | 小品种钢分切带 | 0.762-SPCC | 31020098 | 小品种钢分切带 | 0.762-SPCC |  | 10 | MO001142 | MO001142-001-05 | FJ001 | 分剪模板 | 1978 | 2024-07-03 | 2024-07-06 | 2 | 2024-07-11 14:03:29 | 2024-07-11 14:04:12 | 江苏东方九天新能源材料有限公司 |  | 樊小兵 |  | 1 | 0.762 | 0 | 80.5 | 1 | TD240607003/5 | 分剪翻包涂油 | 1 |  | 是 | 是 | 1 | 1
分剪 | TD240607003/4 | TD240607003 | 东方分剪6# | 合格 | 合格品 | 甲 | 樊小兵 | 387 | 387 | 1 | 0 | 0.762 | 80.5 | 分剪翻包涂油 |  | 31020098 | 小品种钢分切带 | 0.762-SPCC | 31020098 | 小品种钢分切带 | 0.762-SPCC |  | 10 | MO001142 | MO001142-001-04 | FJ001 | 分剪模板 | 1978 | 2024-07-03 | 2024-07-06 | 2 | 2024-07-11 14:03:29 | 2024-07-11 14:04:12 | 江苏东方九天新能源材料有限公司 |  | 樊小兵 |  | 1 | 0.762 | 0 | 80.5 | 1 | TD240607003/4 | 分剪翻包涂油 | 1 |  | 是 | 是 | 1 | 1
分剪 | TD240607003/3 | TD240607003 | 东方分剪6# | 合格 | 合格品 | 甲 | 樊小兵 | 388 | 388 | 1 | 0 | 0.762 | 80.5 | 分剪翻包涂油 |  | 31020098 | 小品种钢分切带 | 0.762-SPCC | 31020098 | 小品种钢分切带 | 0.762-SPCC |  | 10 | MO001142 | MO001142-001-03 | FJ001 | 分剪模板 | 1978 | 2024-07-03 | 2024-07-06 | 2 | 2024-07-11 14:03:29 | 2024-07-11 14:04:12 | 江苏东方九天新能源材料有限公司 |  | 樊小兵 |  | 1 | 0.762 | 0 | 80.5 | 1 | TD240607003/3 | 分剪翻包涂油 | 1 |  | 是 | 是 | 1 | 1
分剪 | TD240607003/2 | TD240607003 | 东方分剪6# | 合格 | 合格品 | 甲 | 樊小兵 | 381 | 381 | 1 | 0 | 0.762 | 80.5 | 分剪翻包涂油 |  | 31020098 | 小品种钢分切带 | 0.762-SPCC | 31020098 | 小品种钢分切带 | 0.762-SPCC |  | 10 | MO001142 | MO001142-001-02 | FJ001 | 分剪模板 | 1978 | 2024-07-03 | 2024-07-06 | 2 | 2024-07-11 14:03:29 | 2024-07-11 14:04:12 | 江苏东方九天新能源材料有限公司 |  | 樊小兵 |  | 1 | 0.762 | 0 | 80.5 | 1 | TD240607003/2 | 分剪翻包涂油 | 1 |  | 是 | 是 | 1 | 1
分剪 | TD240607003/1 | TD240607003 | 东方分剪6# | 合格 | 合格品 | 甲 | 樊小兵 | 386 | 386 | 1 | 0 | 0.762 | 80.5 | 分剪翻包涂油 |  | 31020098 | 小品种钢分切带 | 0.762-SPCC | 31020098 | 小品种钢分切带 | 0.762-SPCC |  | 10 | MO001142 | MO001142-001-01 | FJ001 | 分剪模板 | 1978 | 2024-07-03 | 2024-07-06 | 2 | 2024-07-11 14:03:29 | 2024-07-11 14:04:12 | 江苏东方九天新能源材料有限公司 |  | 樊小兵 |  | 1 | 0.762 | 0 | 80.5 | 1 | TD240607003/1 | 分剪翻包涂油 | 1 |  | 是 | 是 | 1 | 1
铬钝化 | JG122406018112 | JG12240601811 | 东方铬钝化950 | 合格 | 让步接收 | 乙 | 李志祥 | 3807 | 3807 | 1 | 6880 | 0.1 | 710 | / | 5183-5191米操1.7-3mm7个孔洞2.83-8.4平方毫米，辊印，色差 | 30210015 | 光亮卷 | 0.1-SPCC | 30110014 | 铬钝化卷 | 0.1-SPCC |  | 10 | MO001472 | MO001472-002-02 | GDH001 | 铬钝化模板 | 6120 | 2024-07-10 | 2024-07-10 | 3 | 2024-07-11 13:34:55 | 2024-07-11 13:37:09 | 江苏东方九天新能源材料有限公司 |  | 李志祥 |  | 1 | 0.1 | 6880 | 710 | 1 | JG122406018112 |  | 1 | K孔洞(5183-5191米7个孔洞大小2.83-8.4操1.7-3 辊印 色差) | 是 | 是 | 4 | 2
铬钝化 | JG122406018111 | JG12240601811 | 东方铬钝化950 | 合格 | 让步接收 | 乙 | 李志祥 | 2273 | 2273 | 1 | 4180 | 0.1 | 710 | / | 卷芯传撞伤 缩芯 | 30210015 | 光亮卷 | 0.1-SPCC | 30110014 | 铬钝化卷 | 0.1-SPCC |  | 10 | MO001472 | MO001472-002-01 | GDH001 | 铬钝化模板 | 6120 | 2024-07-10 | 2024-07-10 | 3 | 2024-07-11 13:34:55 | 2024-07-11 13:37:09 | 江苏东方九天新能源材料有限公司 |  | 李志祥 |  | 1 | 0.1 | 4180 | 710 | 1 | JG122406018111 |  | 1 | K孔洞(卷芯传撞伤 缩芯) | 是 | 是 | 4 | 2
铬钝化 | JG12240551021 | JG12240551021 | 东方铬钝化950 | 合格 | 让步接收 | 乙 | 李志祥 | 6920 | 6899 | 0.997 | 12040 | 0.1 | 760 | / | 2030米操208mm孔洞0.71平方毫米，3764米操166mm孔洞0.18平方毫米 | 30210015 | 光亮卷 | 0.1-SPCC | 30110014 | 铬钝化卷 | 0.1-SPCC |  | 10 | MO001486 | MO001486-002 | GDH001 | 铬钝化模板 | 6920 | 2024-07-11 | 2024-07-11 | 3 | 2024-07-11 13:33:15 | 2024-07-11 13:33:56 | 江苏东方九天新能源材料有限公司 | 237057 | 李志祥 |  |  | 0.1 | 0 | 760 | 1 | JG12240551021 |  | 1 | 2030米孔洞大小0.71操208 3764米孔洞大小0.18操166 | 是 | 是 | 0 | 2
铬钝化 | JG12240551291 | JG12240551291 | 东方铬钝化950 | 合格 | 让步接收 | 乙 | 李志祥 | 6030 | 5962 | 0.9887 | 10300 | 0.1 | 760 | / | 2177米操364mm孔洞0.18平方毫米，尾操连续缺口 | 30210015 | 光亮卷 | 0.1-SPCC | 30110014 | 铬钝化卷 | 0.1-SPCC |  | 10 | MO001486 | MO001486-001 | GDH001 | 铬钝化模板 | 6030 | 2024-07-11 | 2024-07-11 | 3 | 2024-07-11 13:31:57 | 2024-07-11 13:32:55 | 江苏东方九天新能源材料有限公司 | 237055 | 李志祥 |  |  | 0.1 | 0 | 760 | 1 | JG12240551291 |  | 1 | 2177米孔洞大小0.18操364 尾操连续缺口 | 是 | 是 | 1 | 1
铬钝化 | JG12240700284 | JG1224070028 | 东方铬钝化750 | 合格 | 合格品 | 乙 | 李澍 | 1762 | 1762 | 1 | 2380 | 0.15 | 610 | 美国料，镀铬量80-100 |  | 30210011 | 光亮卷 | 0.15-SPCC | 30110011 | 铬钝化卷 | 0.15-SPCC |  | 10 | MO001458 | MO001458-013-04 | GDH001 | 铬钝化模板 | 7014 | 2024-07-10 | 2024-07-10 | 2 | 2024-07-10 20:03:43 | 2024-07-11 13:32:19 | 江苏东方九天新能源材料有限公司 |  | 李澍 |  | 1 | 0.15 | 2380 | 610 | 1 | JG12240700284 |  | 1 |  | 是 | 是 | 1311 | 13
铬钝化 | JG12240700283 | JG1224070028 | 东方铬钝化750 | 合格 | 合格品 | 乙 | 李澍 | 1746 | 1746 | 1 | 2360 | 0.15 | 610 | 美国料，镀铬量80-100 |  | 30210011 | 光亮卷 | 0.15-SPCC | 30110011 | 铬钝化卷 | 0.15-SPCC |  | 10 | MO001458 | MO001458-013-03 | GDH001 | 铬钝化模板 | 7014 | 2024-07-10 | 2024-07-10 | 2 | 2024-07-10 20:03:43 | 2024-07-11 13:32:19 | 江苏东方九天新能源材料有限公司 |  | 李澍 |  | 1 | 0.15 | 2360 | 610 | 1 | JG12240700283 |  | 1 |  | 是 | 是 | 1311 | 13
铬钝化 | JG12240700282 | JG1224070028 | 东方铬钝化750 | 合格 | 合格品 | 乙 | 李澍 | 1748 | 1748 | 1 | 2360 | 0.15 | 610 | 美国料，镀铬量80-100 |  | 30210011 | 光亮卷 | 0.15-SPCC | 30110011 | 铬钝化卷 | 0.15-SPCC |  | 10 | MO001458 | MO001458-013-02 | GDH001 | 铬钝化模板 | 7014 | 2024-07-10 | 2024-07-10 | 2 | 2024-07-10 20:03:43 | 2024-07-11 13:32:19 | 江苏东方九天新能源材料有限公司 |  | 李澍 |  | 1 | 0.15 | 2360 | 610 | 1 | JG12240700282 |  | 1 |  | 是 | 是 | 1311 | 13
铬钝化 | JG12240700281 | JG1224070028 | 东方铬钝化750 | 合格 | 合格品 | 乙 | 李澍 | 1750 | 1750 | 1 | 2360 | 0.15 | 610 | 美国料，镀铬量80-100 |  | 30210011 | 光亮卷 | 0.15-SPCC | 30110011 | 铬钝化卷 | 0.15-SPCC |  | 10 | MO001458 | MO001458-013-01 | GDH001 | 铬钝化模板 | 7014 | 2024-07-10 | 2024-07-10 | 2 | 2024-07-10 20:03:43 | 2024-07-11 13:32:19 | 江苏东方九天新能源材料有限公司 |  | 李澍 |  | 1 | 0.15 | 2360 | 610 | 1 | JG12240700281 |  | 1 |  | 是 | 是 | 1311 | 13
铬钝化 | JG12240602052 | JG1224060205 | 东方铬钝化950 | 合格 | 让步接收 | 乙 | 李志祥 | 3325 | 3325 | 1 | 6150 | 0.1 | 710 | / | 2534米操275mm孔洞6.01平方毫米 | 30210015 | 光亮卷 | 0.1-SPCC | 30110014 | 铬钝化卷 | 0.1-SPCC |  | 10 | MO001488 | MO001488-001-02 | GDH001 | 铬钝化模板 | 5526 | 2024-07-11 | 2024-07-11 | 3 | 2024-07-11 13:30:19 | 2024-07-11 13:31:26 | 江苏东方九天新能源材料有限公司 |  | 李志祥 |  | 1 | 0.1 | 6150 | 710 | 1 | JG12240602052 |  | 1 | K孔洞(2534米孔洞大小6.01操275) | 是 | 是 | 1 | 1
铬钝化 | JG12240602051 | JG1224060205 | 东方铬钝化950 | 合格 | 合格品 | 乙 | 李志祥 | 2185 | 2185 | 1 | 4030 | 0.1 | 710 | / |  | 30210015 | 光亮卷 | 0.1-SPCC | 30110014 | 铬钝化卷 | 0.1-SPCC |  | 10 | MO001488 | MO001488-001-01 | GDH001 | 铬钝化模板 | 5526 | 2024-07-11 | 2024-07-11 | 3 | 2024-07-11 13:30:19 | 2024-07-11 13:31:26 | 江苏东方九天新能源材料有限公司 |  | 李志祥 |  | 1 | 0.1 | 4030 | 710 | 1 | JG12240602051 |  | 1 |  | 是 | 是 | 1 | 1
铬钝化 | JG12240602201 | JG12240602201 | 东方铬钝化950 | 合格 | 让步接收 | 乙 | 李志祥 | 3714 | 3713 | 0.9997 | 6730 | 0.1 | 710 | / | 979米操72mm孔洞3.09平方毫米 | 30210015 | 光亮卷 | 0.1-SPCC | 30110014 | 铬钝化卷 | 0.1-SPCC |  | 10 | MO001472 | MO001472-001 | GDH001 | 铬钝化模板 | 3714 | 2024-07-10 | 2024-07-10 | 3 | 2024-07-11 13:29:31 | 2024-07-11 13:30:06 | 江苏东方九天新能源材料有限公司 | 235891 | 李志祥 |  |  | 0.1 | 0 | 710 | 1 | JG12240602201 |  | 1 | 979米孔洞大小3.09操72 | 是 | 是 | 1 | 1
一次脱脂 | JG12240701012 | JG1224070101 | 东方950脱脂2# | 其他入库 | 半成品退库 | 甲 | 韩成飞,周志平 | 8425 | 8425 | 1 | 3580 | 0.4 | 760 | 950-2脱脂 |  | 20100142 | 轧硬 | 0.4*760-SPCC | 20500021 | 光亮卷半成品 | 0.4-SPCC |  | 10 | MO001427 | MO001427-001-02 | GLJ001 | 东方光亮卷前处理(0.4轧0.125mm) | 13305 | 2024-07-09 | 2024-07-16 | 5 | 2024-07-11 12:36:26 | 2024-07-11 13:29:11 | 江苏东方九天新能源材料有限公司 |  | 周志平 |  | 1 | 0.4 | 3580 | 760 | 1 | JG12240701012 | 脱脂分一包4.9t，2050米，合格报工，轧0.125，米数控制在6800-6900米，厚度公差0.115-0.125，轧机按照0.12的中值设定轧制。剩余一包8.4t脱脂结束后报工，报工报待处理。特别注意按照此要求操作。 | 1 |  | 是 | 是 | 3803 | 1
一次脱脂 | JG12240701011 | JG1224070101 | 东方950脱脂2# | 合格 | 合格品 | 甲 | 韩成飞,周志平 | 4840 | 4840 | 1 | 2060 | 0.4 | 760 | 950-2脱脂 |  | 20100142 | 轧硬 | 0.4*760-SPCC | 30210004 | 光亮卷 | 0.125-SPCC |  | 10 | MO001427 | MO001427-001-01 | GLJ001 | 东方光亮卷前处理(0.4轧0.125mm) | 13305 | 2024-07-09 | 2024-07-16 | 5 | 2024-07-11 12:36:26 | 2024-07-11 13:29:11 | 江苏东方九天新能源材料有限公司 |  | 周志平 |  | 1 | 0.4 | 2060 | 760 | 1 | JG12240701011 | 脱脂分一包4.9t，2050米，合格报工，轧0.125，米数控制在6800-6900米，厚度公差0.115-0.125，轧机按照0.12的中值设定轧制。剩余一包8.4t脱脂结束后报工，报工报待处理。特别注意按照此要求操作。 |  |  |  |  | 3803 | 1
铬钝化 | JG122406011911 | JG122406011911 | 东方铬钝化950 | 合格 | 让步接收 | 乙 | 李志祥 | 3308 | 3295 | 0.9961 | 6090 | 0.1 | 710 | / | 4974米操555mm孔洞1.59平方毫米 | 30210015 | 光亮卷 | 0.1-SPCC | 30110014 | 铬钝化卷 | 0.1-SPCC |  | 10 | MO001449 | MO001449-002 | GDH001 | 铬钝化模板 | 3308 | 2024-07-10 | 2024-07-10 | 3 | 2024-07-11 13:28:24 | 2024-07-11 13:28:59 | 江苏东方九天新能源材料有限公司 | 235227 | 李志祥 |  |  | 0.1 | 0 | 710 | 1 | JG122406011911 |  | 1 | 4974米孔洞大小1.59操555 | 是 | 是 | 0 | 2
铬钝化 | JG12240601932 | JG12240601932 | 东方铬钝化950 | 合格 | 让步接收 | 乙 | 李志祥 | 5210 | 5195 | 0.9971 | 9530 | 0.1 | 710 | / | 来料多个孔洞钝化未发现 | 30210015 | 光亮卷 | 0.1-SPCC | 30110014 | 铬钝化卷 | 0.1-SPCC |  | 10 | MO001449 | MO001449-001 | GDH001 | 铬钝化模板 | 5210 | 2024-07-10 | 2024-07-10 | 3 | 2024-07-11 13:27:19 | 2024-07-11 13:27:59 | 江苏东方九天新能源材料有限公司 | 235226 | 李志祥 |  |  | 0.1 | 0 | 710 | 1 | JG12240601932 |  | 1 | 来料多个孔洞钝化未发现 | 是 | 是 | 0 | 1
最终脱脂 | DL00240700032 | DL0024070003 | 东方950脱脂1# | 合格 | 合格品 | 甲 | 关莫平,王建军 | 7270 | 7270 | 1 | 10185 | 0.13 | 710 | 无锡丰元：脱脂(单位张力7.2）,转退火 |  | 20100097 | 轧硬 | 0.6*710-SPCC | 30210007 | 光亮卷 | 0.13-SPCC |  | 40 | MO001219 | MO001219-002-02 | GLJ003 | 光亮卷前处理 模板 | 14615 | 2024-07-05 | 2024-07-05 | 2 | 2024-07-11 12:03:51 | 2024-07-11 13:22:15 | 江苏东方九天新能源材料有限公司 |  | 王建军 |  | 1 | 0.13 | 10185 | 710 | 1 | DL00240700032 | 无锡丰元：轧0.13，公差+/-0.005，卷重6-7吨，轧到0.13后脱脂平均分包，平整时涂油。 |  |  |  |  | 5376 | 2
最终脱脂 | DL00240700031 | DL0024070003 | 东方950脱脂1# | 合格 | 合格品 | 甲 | 关莫平,王建军 | 7190 | 7190 | 1 | 10050 | 0.13 | 710 | 无锡丰元：脱脂(单位张力7.2）,转退火 |  | 20100097 | 轧硬 | 0.6*710-SPCC | 30210007 | 光亮卷 | 0.13-SPCC |  | 40 | MO001219 | MO001219-002-01 | GLJ003 | 光亮卷前处理 模板 | 14615 | 2024-07-05 | 2024-07-05 | 2 | 2024-07-11 12:03:51 | 2024-07-11 13:22:15 | 江苏东方九天新能源材料有限公司 |  | 王建军 |  | 1 | 0.13 | 10050 | 710 | 1 | DL00240700031 | 无锡丰元：轧0.13，公差+/-0.005，卷重6-7吨，轧到0.13后脱脂平均分包，平整时涂油。 |  |  |  |  | 5376 | 2
最终冷轧 | DL00240550981 | DL0024055098 | 东方650轧机 | 合格 | 合格品 | 甲 | 关颜伟 | 5920 | 5850 | 0.9882 | 6200 | 0.203 | 590 | 海金杜门：650轧机中间道次普光辊（Ra0.2-0.3μm)轧制，最后一道用Ra0.8-1.0μm细毛化辊轧至0.2mm（0.6-0.41-0.29-0.25-0.2）厚度公差：0.203-0.208mm（注意公差范围）、板面粗糙度控制Ra0.4-0.6μm，转脱脂 |  | 20100077 | 轧硬 | 0.6*590-SPCC | 20600001 | 镍钝化卷半成品 | 0.203-SPCC |  | 30 | MO000993 | MO000993-003-01 | ZDY | 自定义 | 11865 | 2024-06-25 | 2024-07-03 | 2 | 2024-07-11 13:18:20 | 2024-07-11 13:19:28 | 江苏东方九天新能源材料有限公司 | 193863 | 关颜伟 |  |  | 0.6 | 2150 | 590 | 1 | DL00240550981 | 海金杜门:（0.203）厚度公差: 0.198-0.203mm、硬度: 90-100HV,粗粕度: Ra0.5-0.7um |  |  | 否 | 否 | 9269 | 3
一次平整 | FM240703004-2 | FM240703004-2 | 东方750平整 | 合格 | 让步接收 | 甲 | 丁振,刘飞 | 3220 | 3000 | 0.9317 | 570 | 1.3 | 560 | 昆山富维:750一次平整（建议Ra0.8-1.2μm毛化辊），厚度公差：1.238-1.243mm,Ra0.6-0.8μm | C挫伤(偶有挫伤),X细划伤(细划伤),Z振纹(振纹) | 31010090 | 小品种钢卷 | 1.3-DC04 | 31010090 | 小品种钢卷 | 1.3-DC04 |  | 10 | MO001455 | MO001455-002 | XPZG001 | 小品种钢前处理模板 | 3220 | 2024-07-10 | 2024-07-22 | 3 | 2024-07-11 12:59:10 | 2024-07-11 13:04:39 | 江苏东方九天新能源材料有限公司 | 234716 | 丁振 |  |  | 1.3 | 0 | 560 | 1 | FM240703004-2 | 昆山富维: (1.3*560)厚度公差：1.22-1.23mm,粗糙度0.6-0.8um； （外加工料 废料全部给客户） | 1 | C挫伤(偶有挫伤),X细划伤(细划伤),Z振纹(振纹) | 是 | 是 | 5 | 2
一次平整 | FM240703004-1 | FM240703004-1 | 东方750平整 | 合格 | 让步接收 | 甲 | 丁振,刘飞 | 3220 | 3000 | 0.9317 | 570 | 1.3 | 560 | 昆山富维:750一次平整（建议Ra0.8-1.2μm毛化辊），厚度公差：1.238-1.243mm,Ra0.6-0.8μm | 振纹，细划伤,尾部50米挫伤,条印重 | 31010090 | 小品种钢卷 | 1.3-DC04 | 31010090 | 小品种钢卷 | 1.3-DC04 |  | 10 | MO001455 | MO001455-001 | XPZG001 | 小品种钢前处理模板 | 3220 | 2024-07-10 | 2024-07-22 | 3 | 2024-07-11 12:29:14 | 2024-07-11 12:44:12 | 江苏东方九天新能源材料有限公司 | 234715 | 丁振 |  |  | 1.3 | 0 | 560 | 1 | FM240703004-1 | 昆山富维: (1.3*560)厚度公差：1.22-1.23mm,粗糙度0.6-0.8um； （外加工料 废料全部给客户） | 1 | Z振纹(振纹，细划伤),C挫伤(尾部50米搓伤，条印重) | 是 | 是 | 15 | 1
一次脱脂 | JG1224060134 | JG1224060134 | 东方950脱脂2# | 合格 | 合格品 | 甲 | 韩成飞,周志平 | 13500 | 13490 | 0.9993 | 5740 | 0.4 | 760 | 脱脂（950-2） |  | 20100142 | 轧硬 | 0.4*760-SPCC | 30210015 | 光亮卷 | 0.1-SPCC |  | 10 | MO000938 | MO000938-007 | KSFW001 | 东方小品种钢前处理 0.67（昆山富维 厚度公差：0.660-0.670mm,光泽度大于150GU（横向、纵向），粗糙度：Ra0.2-0.45um.硬度：HV80-110） | 13500 | 2024-06-24 | 2024-07-04 | 5 | 2024-07-11 12:27:39 | 2024-07-11 12:33:45 | 江苏东方九天新能源材料有限公司 | 192991 | 周志平 |  |  | 0.4 | 0 | 760 | 1 | JG1224060134 | 轧0.1，米数控制在23100-23200米，脱脂分一包10400米。 |  |  | 否 | 否 | 4007 | 7
最终脱脂 | JG12240551512 | JG1224055151 | 东方950脱脂1# | 合格 | 合格品 | 甲 | 关莫平,王建军 | 6750 | 6750 | 1 | 11600 | 0.1 | 760 | 脱脂（950-1） |  | 20100142 | 轧硬 | 0.4*760-SPCC | 30210015 | 光亮卷 | 0.1-SPCC |  | 40 | MO000767 | MO000767-009-02 | KSFW001 | 东方小品种钢前处理 0.67（昆山富维 厚度公差：0.660-0.670mm,光泽度大于150GU（横向、纵向），粗糙度：Ra0.2-0.45um.硬度：HV80-110） | 13825 | 2024-06-17 | 2024-06-27 | 5 | 2024-07-11 10:59:36 | 2024-07-11 11:59:48 | 江苏东方九天新能源材料有限公司 | 187635 | 王建军 |  |  | 0.1 | 11629 | 760 | 1 | JG12240551512 | 轧0.1，米数控制在23700-23800米，脱脂分一包10500米。 |  |  | 否 | 否 | 4411 | 9
一次脱脂 | JG1224060270 | JG1224060270 | 东方950脱脂2# | 合格 | 合格品 | 甲 | 韩成飞,周志平 | 12970 | 12940 | 0.9977 | 5500 | 0.4 | 760 | 脱脂（950-2） |  | 20100142 | 轧硬 | 0.4*760-SPCC | 30210015 | 光亮卷 | 0.1-SPCC |  | 10 | MO000947 | MO000947-004 | KSFW001 | 东方小品种钢前处理 0.67（昆山富维 厚度公差：0.660-0.670mm,光泽度大于150GU（横向、纵向），粗糙度：Ra0.2-0.45um.硬度：HV80-110） | 12970 | 2024-06-25 | 2024-07-05 | 2 | 2024-07-11 10:43:46 | 2024-07-11 11:28:34 | 江苏东方九天新能源材料有限公司 | 193135 | 周志平 |  |  | 0.4 | 0 | 760 | 1 | JG1224060270 | 轧0.1，米数控制在22200-22300米，脱脂分一包9200米。 |  |  | 否 | 否 | 4599 | 4
镍钝化 | JL002401008113 | JL00240100811 | 东方镍钝化750 | 合格 | 让步接收 | 乙 | 王晶晶 | 1816 | 1816 | 1 | 1440 | 0.254 | 630 | 海金杜门：750镍钝化工段镀镍，镍层要求A＞1.9μm，B＞0.38μm，上铁管芯，转东方退火工段 | 来料板面双边氧化色差，来料板面横辊印，线条印，镀后不明显，来料板面偶有挫划伤，来料内200米操边撞伤，来料尾20米顶伤划伤挫伤印 | 20600002 | 镍钝化卷半成品 | 0.254-SPCC | 31310013 | 镍钝化卷 | 0.254-SPCC |  | 10 | MO001386 | MO001386-001-03 | NDH001 | 镍钝化模板 | 5570 | 2024-07-11 | 2024-07-12 | 2 | 2024-07-11 08:09:17 | 2024-07-11 10:54:07 | 江苏东方九天新能源材料有限公司 |  | 王贺阳 |  | 1 | 0.254 | 1440 | 630 | 1 | JL002401008113 | 海金杜门(0.254*630):厚度±0.01，HV90-110,粗糙度0.075-0.5，镍层厚度≥1.9μM/0.38μM | 1 | 来料板面双边氧化色差，来料板面横辊印，线条印，镀后不明显，来料板面偶有挫划伤，来料内200米操边撞伤，来料尾20米顶伤划伤挫伤印 | 是 |  | 220 | 1
镍钝化 | JL002401008112 | JL00240100811 | 东方镍钝化750 | 合格 | 让步接收 | 甲 | 王贺阳 | 1900 | 1900 | 1 | 1500 | 0.254 | 630 | 海金杜门：750镍钝化工段镀镍，镍层要求A＞1.9μm，B＞0.38μm，上铁管芯，转东方退火工段 | 来料双边氧化色差，板面偶有挫划伤，来料操边1公分色差，来料板面线条印，来料尾50米操边撞伤 | 20600002 | 镍钝化卷半成品 | 0.254-SPCC | 31310013 | 镍钝化卷 | 0.254-SPCC |  | 10 | MO001386 | MO001386-001-02 | NDH001 | 镍钝化模板 | 5570 | 2024-07-11 | 2024-07-12 | 2 | 2024-07-11 08:09:17 | 2024-07-11 10:54:07 | 江苏东方九天新能源材料有限公司 |  | 王贺阳 |  | 1 | 0.254 | 1500 | 630 | 1 | JL002401008112 | 海金杜门(0.254*630):厚度±0.01，HV90-110,粗糙度0.075-0.5，镍层厚度≥1.9μM/0.38μM | 1 | 来料双边氧化色差，板面偶有挫划伤，来料操边1公分色差，来料板面线条印，来料尾50米操边撞伤 | 是 | 是 | 220 | 1
镍钝化 | JL002401008111 | JL00240100811 | 东方镍钝化750 | 合格 | 让步接收 | 甲 | 王贺阳 | 1900 | 1900 | 1 | 1500 | 0.254 | 630 | 海金杜门：750镍钝化工段镀镍，镍层要求A＞1.9μm，B＞0.38μm，上铁管芯，转东方退火工段 | 来料双边氧化色差，来料板面偶有挫划伤，来料内20米顶伤划伤挫伤印，来料1105米处水印，来料板面线印，来料操边1公分色差 | 20600002 | 镍钝化卷半成品 | 0.254-SPCC | 31310013 | 镍钝化卷 | 0.254-SPCC |  | 10 | MO001386 | MO001386-001-01 | NDH001 | 镍钝化模板 | 5570 | 2024-07-11 | 2024-07-12 | 2 | 2024-07-11 08:09:17 | 2024-07-11 10:54:07 | 江苏东方九天新能源材料有限公司 |  | 王贺阳 |  | 1 | 0.254 | 1500 | 630 | 1 | JL002401008111 | 海金杜门(0.254*630):厚度±0.01，HV90-110,粗糙度0.075-0.5，镍层厚度≥1.9μM/0.38μM | 1 | 来料双边氧化色差，来料板面偶有挫划伤，来料内20米顶伤划伤挫伤印，来料1105米处水印，来料板面线印，来料操边1公分色差 | 是 |  | 220 | 1
最终冷轧 | DL0024070003 | DL0024070003 | 东方850轧机 | 合格 | 合格品 | 甲 | 蔡迎虎 | 14585 | 14550 | 0.9976 | 20260 | 0.13 | 710 | 无锡丰元：850轧机普光辊(Ra0.4-0.6μm)轧制0.13mm(0.6-0.4-0.25-0.15-0.13),厚度公差：0.128-0.133mm,转脱脂 |  | 20100097 | 轧硬 | 0.6*710-SPCC | 30210007 | 光亮卷 | 0.13-SPCC |  | 30 | MO001219 | MO001219-002 | GLJ003 | 光亮卷前处理 模板 | 14615 | 2024-07-05 | 2024-07-05 | 2 | 2024-07-11 10:52:03 | 2024-07-11 10:53:20 | 江苏东方九天新能源材料有限公司 | 206406 | 蔡迎虎 |  |  | 0.6 | 4390 | 710 | 1 | DL0024070003 | 无锡丰元：轧0.13，公差+/-0.005，卷重6-7吨，轧到0.13后脱脂平均分包，平整时涂油。 |  |  | 否 | 否 | 5376 | 2
最终脱脂 | DL00240700082 | DL0024070008 | 东方950脱脂1# | 合格 | 合格品 | 甲 | 关莫平,王建军 | 7080 | 7080 | 1 | 9950 | 0.13 | 710 | 无锡丰元：脱脂(单位张力7.2）,转退火 |  | 20100097 | 轧硬 | 0.6*710-SPCC | 30210007 | 光亮卷 | 0.13-SPCC |  | 40 | MO001219 | MO001219-004-02 | GLJ003 | 光亮卷前处理 模板 | 14280 | 2024-07-05 | 2024-07-05 | 2 | 2024-07-11 09:17:38 | 2024-07-11 10:51:36 | 江苏东方九天新能源材料有限公司 |  | 王建军 |  | 1 | 0.13 | 9950 | 710 | 1 | DL00240700082 | 无锡丰元：轧0.13，公差+/-0.005，卷重6-7吨，轧到0.13后脱脂平均分包，平整时涂油。 |  |  |  |  | 5488 | 4
最终脱脂 | DL00240700081 | DL0024070008 | 东方950脱脂1# | 合格 | 合格品 | 甲 | 关莫平,王建军 | 7055 | 7055 | 1 | 9900 | 0.13 | 710 | 无锡丰元：脱脂(单位张力7.2）,转退火 |  | 20100097 | 轧硬 | 0.6*710-SPCC | 30210007 | 光亮卷 | 0.13-SPCC |  | 40 | MO001219 | MO001219-004-01 | GLJ003 | 光亮卷前处理 模板 | 14280 | 2024-07-05 | 2024-07-05 | 2 | 2024-07-11 09:17:38 | 2024-07-11 10:51:36 | 江苏东方九天新能源材料有限公司 |  | 王建军 |  | 1 | 0.13 | 9900 | 710 | 1 | DL00240700081 | 无锡丰元：轧0.13，公差+/-0.005，卷重6-7吨，轧到0.13后脱脂平均分包，平整时涂油。 |  |  |  |  | 5488 | 4
一次脱脂 | JG1224060251 | JG1224060251 | 东方950脱脂2# | 合格 | 合格品 | 甲 | 韩成飞,周志平 | 13015 | 13000 | 0.9988 | 5530 | 0.4 | 760 | 脱脂（950-2） |  | 20100142 | 轧硬 | 0.4*760-SPCC | 30210015 | 光亮卷 | 0.1-SPCC |  | 10 | MO000947 | MO000947-008 | KSFW001 | 东方小品种钢前处理 0.67（昆山富维 厚度公差：0.660-0.670mm,光泽度大于150GU（横向、纵向），粗糙度：Ra0.2-0.45um.硬度：HV80-110） | 13015 | 2024-06-25 | 2024-07-05 | 2 | 2024-07-11 10:40:33 | 2024-07-11 10:41:44 | 江苏东方九天新能源材料有限公司 | 193142 | 周志平 |  |  | 0.4 | 0 | 760 | 1 | JG1224060251 | 轧0.1，米数控制在22200-22300米，脱脂分一包9200米。 |  |  | 否 | 否 | 3824 | 8
分剪 | TD240608016/5 | TD240608016 | 东方分剪6# | 合格 | 合格品 | 甲 | 樊小兵,尹斌斌 | 345 | 345 | 1 | 0 | 0.762 | 80.5 | 分剪翻包涂油 |  | 31020098 | 小品种钢分切带 | 0.762-SPCC | 31020098 | 小品种钢分切带 | 0.762-SPCC |  | 10 | MO001142 | MO001142-006-05 | FJ001 | 分剪模板 | 1753 | 2024-07-03 | 2024-07-06 | 2 | 2024-07-11 10:36:50 | 2024-07-11 10:37:33 | 江苏东方九天新能源材料有限公司 |  | 尹斌斌 |  | 1 | 0.762 | 0 | 80.5 | 1 | TD240608016/5 | 分剪翻包涂油 | 1 |  | 是 | 是 | 1 | 6
分剪 | TD240608016/4 | TD240608016 | 东方分剪6# | 合格 | 合格品 | 甲 | 樊小兵,尹斌斌 | 338 | 338 | 1 | 0 | 0.762 | 80.5 | 分剪翻包涂油 |  | 31020098 | 小品种钢分切带 | 0.762-SPCC | 31020098 | 小品种钢分切带 | 0.762-SPCC |  | 10 | MO001142 | MO001142-006-04 | FJ001 | 分剪模板 | 1753 | 2024-07-03 | 2024-07-06 | 2 | 2024-07-11 10:36:50 | 2024-07-11 10:37:33 | 江苏东方九天新能源材料有限公司 |  | 尹斌斌 |  | 1 | 0.762 | 0 | 80.5 | 1 | TD240608016/4 | 分剪翻包涂油 | 1 |  | 是 | 是 | 1 | 6
分剪 | TD240608016/3 | TD240608016 | 东方分剪6# | 合格 | 合格品 | 甲 | 樊小兵,尹斌斌 | 347 | 347 | 1 | 0 | 0.762 | 80.5 | 分剪翻包涂油 |  | 31020098 | 小品种钢分切带 | 0.762-SPCC | 31020098 | 小品种钢分切带 | 0.762-SPCC |  | 10 | MO001142 | MO001142-006-03 | FJ001 | 分剪模板 | 1753 | 2024-07-03 | 2024-07-06 | 2 | 2024-07-11 10:36:50 | 2024-07-11 10:37:33 | 江苏东方九天新能源材料有限公司 |  | 尹斌斌 |  | 1 | 0.762 | 0 | 80.5 | 1 | TD240608016/3 | 分剪翻包涂油 | 1 |  | 是 | 是 | 1 | 6
分剪 | TD240608016/2 | TD240608016 | 东方分剪6# | 合格 | 合格品 | 甲 | 樊小兵,尹斌斌 | 348 | 348 | 1 | 0 | 0.762 | 80.5 | 分剪翻包涂油 |  | 31020098 | 小品种钢分切带 | 0.762-SPCC | 31020098 | 小品种钢分切带 | 0.762-SPCC |  | 10 | MO001142 | MO001142-006-02 | FJ001 | 分剪模板 | 1753 | 2024-07-03 | 2024-07-06 | 2 | 2024-07-11 10:36:50 | 2024-07-11 10:37:33 | 江苏东方九天新能源材料有限公司 |  | 尹斌斌 |  | 1 | 0.762 | 0 | 80.5 | 1 | TD240608016/2 | 分剪翻包涂油 | 1 |  | 是 | 是 | 1 | 6
分剪 | TD240608016/1 | TD240608016 | 东方分剪6# | 合格 | 合格品 | 甲 | 樊小兵,尹斌斌 | 347 | 347 | 1 | 0 | 0.762 | 80.5 | 分剪翻包涂油 |  | 31020098 | 小品种钢分切带 | 0.762-SPCC | 31020098 | 小品种钢分切带 | 0.762-SPCC |  | 10 | MO001142 | MO001142-006-01 | FJ001 | 分剪模板 | 1753 | 2024-07-03 | 2024-07-06 | 2 | 2024-07-11 10:36:50 | 2024-07-11 10:37:32 | 江苏东方九天新能源材料有限公司 |  | 尹斌斌 |  | 1 | 0.762 | 0 | 80.5 | 1 | TD240608016/1 | 分剪翻包涂油 | 1 |  | 是 | 是 | 1 | 6
最终脱脂 | DL00240700012 | DL0024070001 | 东方950脱脂1# | 合格 | 合格品 | 乙 | 杨海鹏 | 7110 | 7110 | 1 | 9980 | 0.13 | 710 | 无锡丰元：脱脂(单位张力7.2）,转退火 |  | 20100097 | 轧硬 | 0.6*710-SPCC | 30210007 | 光亮卷 | 0.13-SPCC |  | 40 | MO001219 | MO001219-001-02 | GLJ003 | 光亮卷前处理 模板 | 14290 | 2024-07-05 | 2024-07-05 | 2 | 2024-07-11 09:19:53 | 2024-07-11 09:20:59 | 江苏东方九天新能源材料有限公司 |  | 何晓健 |  | 1 | 0.13 | 9980 | 710 | 1 | DL00240700012 | 无锡丰元：轧0.13，公差+/-0.005，卷重6-7吨，轧到0.13后脱脂平均分包，平整时涂油。 |  |  |  |  | 3629 | 1
最终脱脂 | DL00240700011 | DL0024070001 | 东方950脱脂1# | 合格 | 合格品 | 乙 | 杨海鹏 | 7035 | 7035 | 1 | 9900 | 0.13 | 710 | 无锡丰元：脱脂(单位张力7.2）,转退火 |  | 20100097 | 轧硬 | 0.6*710-SPCC | 30210007 | 光亮卷 | 0.13-SPCC |  | 40 | MO001219 | MO001219-001-01 | GLJ003 | 光亮卷前处理 模板 | 14290 | 2024-07-05 | 2024-07-05 | 2 | 2024-07-11 09:19:53 | 2024-07-11 09:20:59 | 江苏东方九天新能源材料有限公司 |  | 何晓健 |  | 1 | 0.13 | 9900 | 710 | 1 | DL00240700011 | 无锡丰元：轧0.13，公差+/-0.005，卷重6-7吨，轧到0.13后脱脂平均分包，平整时涂油。 |  |  |  |  | 3629 | 1
一次退火 | JG1224055147 | JG1224055147 | 东方20# | 合格 |  | 甲 | 吴双勇,李龙礼,程新华 | 13780 | 13780 | 1 | 5850 | 0.4 | 760 | 退火 装炉量20T-45T(620℃),装炉量>45T (630℃） |  | 20100142 | 轧硬 | 0.4*760-SPCC | 30210015 | 光亮卷 | 0.1-SPCC |  | 20 | MO000956 | MO000956-001 | XPZG001 | 小品种钢前处理模板 | 13795 | 2024-06-25 | 2024-07-05 | 2 | 2024-07-08 13:07:15 | 2024-07-11 09:13:02 | 江苏东方九天新能源材料有限公司 | 193297 | 刘忠于 | 刘忠于 |  | 0.4 | 5850 | 760 | 1 | JG1224055147 | 轧0.1，米数控制在23700-23800米，脱脂分一包10500米。 |  |  | 否 | 否 | 9633 | 1
一次退火 | JG1224060263 | JG1224060263 | 东方8# | 合格 |  | 甲 | 吴双勇,李龙礼,程新华 | 13025 | 13025 | 1 | 5540 | 0.4 | 760 | 退火 装炉量20T-45T(620℃),装炉量>45T (630℃） |  | 20100142 | 轧硬 | 0.4*760-SPCC | 30210015 | 光亮卷 | 0.1-SPCC |  | 20 | MO000947 | MO000947-011 | XPZG001 | 小品种钢前处理模板 | 13030 | 2024-06-25 | 2024-07-05 | 2 | 2024-07-08 13:07:15 | 2024-07-11 09:13:02 | 江苏东方九天新能源材料有限公司 | 193147 | 刘忠于 | 刘忠于 |  | 0.4 | 5540 | 760 | 1 | JG1224060263 | 轧0.1，米数控制在22200-22300米，脱脂分一包9200米。 |  |  | 否 | 否 | 6000 | 11
一次退火 | JG1224060274 | JG1224060274 | 东方8# | 合格 |  | 甲 | 吴双勇,李龙礼,程新华 | 12995 | 12995 | 1 | 5520 | 0.4 | 760 | 退火 装炉量20T-45T(620℃),装炉量>45T (630℃） |  | 20100142 | 轧硬 | 0.4*760-SPCC | 30210015 | 光亮卷 | 0.1-SPCC |  | 20 | MO000947 | MO000947-009 | XPZG001 | 小品种钢前处理模板 | 13020 | 2024-06-25 | 2024-07-05 | 2 | 2024-07-08 13:07:15 | 2024-07-11 09:13:02 | 江苏东方九天新能源材料有限公司 | 193144 | 刘忠于 | 刘忠于 |  | 0.4 | 5520 | 760 | 1 | JG1224060274 | 轧0.1，米数控制在22200-22300米，脱脂分一包9200米。 |  |  | 否 | 否 | 8478 | 9
一次退火 | JG1224060130 | JG1224060130 | 东方8# | 合格 |  | 甲 | 吴双勇,李龙礼,程新华 | 13450 | 13450 | 1 | 5720 | 0.4 | 760 | 退火 装炉量20T-45T(620℃),装炉量>45T (630℃） |  | 20100142 | 轧硬 | 0.4*760-SPCC | 30210015 | 光亮卷 | 0.1-SPCC |  | 20 | MO000938 | MO000938-009 | XPZG001 | 小品种钢前处理模板 | 13470 | 2024-06-24 | 2024-07-04 | 5 | 2024-07-08 13:07:15 | 2024-07-11 09:13:02 | 江苏东方九天新能源材料有限公司 | 192993 | 刘忠于 | 刘忠于 |  | 0.4 | 5720 | 760 | 1 | JG1224060130 | 轧0.1，米数控制在23100-23200米，脱脂分一包10400米。 |  |  | 否 | 否 | 5659 | 9
最终退火 | DL00240600092 | DL0024060009 | 东方20# | 合格 |  | 甲 | 程新华,李龙礼,吴双勇 | 5940 | 5940 | 1 | 2150 | 0.57 | 610 | 昆山宝必达：退火(620℃)，转850平整 |  | 20100082 | 轧硬 | 0.6*610-SPCC | 31010081 | 小品种钢卷 | 0.57-SPCC |  | 40 | MO001113 | MO001113-001-02 | XPZG001 | 小品种钢前处理模板 | 12220 | 2024-07-02 | 2024-07-12 | 2 | 2024-07-09 15:04:33 | 2024-07-11 09:12:49 | 江苏东方九天新能源材料有限公司 | 201469 | 刘忠于 | 刘忠于 |  | 0.57 | 2150 | 610 | 1 | DL00240600092 | 昆山宝必达：（0.57）厚度±0.01mm，HV85-105,粗糙度0.5-0.8μM，卷重2-3吨；表面要求毛化面，无夹杂、无严重色差,条印，无黑斑，锈斑，压划伤。不能有划伤、锈蚀、脱皮等缺陷。 |  |  |  |  | 1741 | 1
最终退火 | DL00240600091 | DL0024060009 | 东方20# | 合格 |  | 甲 | 程新华,李龙礼,吴双勇 | 6010 | 6010 | 1 | 2200 | 0.57 | 610 | 昆山宝必达：退火(620℃)，转850平整 |  | 20100082 | 轧硬 | 0.6*610-SPCC | 31010081 | 小品种钢卷 | 0.57-SPCC |  | 40 | MO001113 | MO001113-001-01 | XPZG001 | 小品种钢前处理模板 | 12220 | 2024-07-02 | 2024-07-12 | 2 | 2024-07-09 15:04:33 | 2024-07-11 09:12:49 | 江苏东方九天新能源材料有限公司 | 201469 | 刘忠于 | 刘忠于 |  | 0.57 | 2200 | 610 | 1 | DL00240600091 | 昆山宝必达：（0.57）厚度±0.01mm，HV85-105,粗糙度0.5-0.8μM，卷重2-3吨；表面要求毛化面，无夹杂、无严重色差,条印，无黑斑，锈斑，压划伤。不能有划伤、锈蚀、脱皮等缺陷。 |  |  |  |  | 1741 | 1
一次退火 | JG12240601332 | JG1224060133 | 东方8# | 合格 |  | 甲 | 程新华,李龙礼,吴双勇 | 6655 | 6655 | 1 | 2830 | 0.4 | 760 | 退火 装炉量20T-45T(620℃),装炉量>45T (630℃） |  | 20100142 | 轧硬 | 0.4*760-SPCC | 30210015 | 光亮卷 | 0.1-SPCC |  | 20 | MO000938 | MO000938-006-02 | XPZG001 | 小品种钢前处理模板 | 13480 | 2024-06-24 | 2024-07-04 | 5 | 2024-07-09 15:04:33 | 2024-07-11 09:12:49 | 江苏东方九天新能源材料有限公司 | 192990 | 刘忠于 | 刘忠于 |  | 0.4 | 2830 | 760 | 1 | JG12240601332 | 轧0.1，米数控制在23100-23200米，脱脂分一包10400米。 |  |  |  |  | 3987 | 6
一次退火 | JG12240601331 | JG1224060133 | 东方8# | 合格 |  | 甲 | 程新华,李龙礼,吴双勇 | 6820 | 6820 | 1 | 2900 | 0.4 | 760 | 退火 装炉量20T-45T(620℃),装炉量>45T (630℃） |  | 20100142 | 轧硬 | 0.4*760-SPCC | 30210015 | 光亮卷 | 0.1-SPCC |  | 20 | MO000938 | MO000938-006-01 | XPZG001 | 小品种钢前处理模板 | 13480 | 2024-06-24 | 2024-07-04 | 5 | 2024-07-09 15:04:33 | 2024-07-11 09:12:49 | 江苏东方九天新能源材料有限公司 | 192990 | 刘忠于 | 刘忠于 |  | 0.4 | 2900 | 760 | 1 | JG12240601331 | 轧0.1，米数控制在23100-23200米，脱脂分一包10400米。 |  |  |  |  | 3987 | 6
铬钝化 | JG12240602901 | JG12240602901 | 东方铬钝化750 | 合格 | 合格品 | 甲 | 孙锋 | 2550 | 2550 | 1 | 3610 | 0.15 | 610 | 美国料，镀铬量80-100 | 并包外 | 30210011 | 光亮卷 | 0.15-SPCC | 30110011 | 铬钝化卷 | 0.15-SPCC |  | 10 | MO001458 | MO001458-011 | GDH001 | 铬钝化模板 | 2550 | 2024-07-10 | 2024-07-10 | 2 | 2024-07-11 09:06:55 | 2024-07-11 09:07:32 | 江苏东方九天新能源材料有限公司 | 235522 | 孙锋 |  |  | 0.15 | 0 | 610 | 1 | JG12240602901 |  | 1 | 并包外 | 是 | 是 | 1 | 11
铬钝化 | JG12240602902 | JG12240602902 | 东方铬钝化750 | 合格 | 合格品 | 甲 | 周建锋 | 4000 | 4000 | 1 | 5660 | 0.15 | 610 | 美国料，镀铬量80-100 | 并包内 | 30210011 | 光亮卷 | 0.15-SPCC | 30110011 | 铬钝化卷 | 0.15-SPCC |  | 10 | MO001458 | MO001458-014 | GDH001 | 铬钝化模板 | 4000 | 2024-07-10 | 2024-07-10 | 2 | 2024-07-11 07:38:25 | 2024-07-11 09:06:45 | 江苏东方九天新能源材料有限公司 | 235528 | 孙锋 |  |  | 0.15 | 0 | 610 | 1 | JG12240602902 |  | 1 | 并包内 | 是 | 是 | 88 | 14
最终冷轧 | DL0024070008 | DL0024070008 | 东方850轧机 | 合格 | 合格品 | 乙 | 肖勋民 | 14250 | 14220 | 0.9979 | 19904 | 0.13 | 710 | 无锡丰元：850轧机普光辊(Ra0.4-0.6μm)轧制0.13mm(0.6-0.4-0.25-0.15-0.13),厚度公差：0.128-0.133mm,转脱脂 |  | 20100097 | 轧硬 | 0.6*710-SPCC | 30210007 | 光亮卷 | 0.13-SPCC |  | 30 | MO001219 | MO001219-004 | GLJ003 | 光亮卷前处理 模板 | 14280 | 2024-07-05 | 2024-07-05 | 2 | 2024-07-11 08:41:47 | 2024-07-11 08:48:08 | 江苏东方九天新能源材料有限公司 | 206481 | 肖勋民 |  |  | 0.6 | 4280 | 710 | 1 | DL0024070008 | 无锡丰元：轧0.13，公差+/-0.005，卷重6-7吨，轧到0.13后脱脂平均分包，平整时涂油。 |  |  | 否 | 否 | 5488 | 4
铬钝化 | JG12240601131 | JG12240601131 | 东方铬钝化950 | 合格 | 合格品 | 甲 | 韩康 | 5730 | 5717 | 0.9977 | 10430 | 0.1 | 710 | / |  | 30210015 | 光亮卷 | 0.1-SPCC | 30110014 | 铬钝化卷 | 0.1-SPCC |  | 10 | MO001266 | MO001266-008 | GDH001 | 铬钝化模板 | 5730 | 2024-07-06 | 2024-07-06 | 2 | 2024-07-11 08:06:56 | 2024-07-11 08:07:34 | 江苏东方九天新能源材料有限公司 | 208733 | 孙槐兵 |  |  | 0.1 | 10440 | 710 | 1 | JG12240601131 |  | 1 |  | 是 | 是 | 1 | 8
铬钝化 | JG1224060352 | JG1224060352 | 东方铬钝化750 | 合格 | 让步接收 | 甲 | 周建锋 | 7000 | 6983 | 0.9976 | 9550 | 0.15 | 610 | 美国料，镀铬量80-100 | 来料板面亮斑点,9410米横向12mm孔洞0.11平方毫米，尾部公差高0.162 | 30210011 | 光亮卷 | 0.15-SPCC | 30110011 | 铬钝化卷 | 0.15-SPCC |  | 10 | MO001458 | MO001458-004 | GDH001 | 铬钝化模板 | 7000 | 2024-07-10 | 2024-07-10 | 2 | 2024-07-11 06:26:43 | 2024-07-11 07:38:04 | 江苏东方九天新能源材料有限公司 | 235514 | 孙锋 |  |  | 0.15 | 0 | 610 | 1 | JG1224060352 |  | 1 | 来料板面亮斑点,9410米横向12，大小.11 | 是 | 是 | 72 | 4
平整改平 | JG122405505711 | JG122405505711 | 东方850平整 | 合格 | 让步接收 | 乙 | 鞠承,姚学禹 | 1685 | 1680 | 0.997 | 4230 | 0.1 | 533 | 改切，改平 | Y油斑(改切料板面油斑),X锈斑(表面锈斑点) | 20500018 | 光亮卷半成品 | 0.1-SPCC | 30210015 | 光亮卷 | 0.1-SPCC |  | 20 | MO001198 | MO001198-002 | GLJ003 | 光亮卷前处理 模板 | 2390 | 2024-07-04 | 2024-07-05 | 2 | 2024-07-11 07:20:23 | 2024-07-11 07:22:22 | 江苏东方九天新能源材料有限公司 | 205738 | 鞠承 |  |  | 0.1 | 4230 | 533 | 1 | JG122405505711 | 改切，改平 | 1 | Y油斑(改切料板面油斑),X锈斑(表面锈斑点) | 处理中 | 否 | 2 | 2
镍钝化 | JL002403004112 | JL00240300411 | 东方镍钝化750 | 合格 | 合格品 | 甲 | 王贺阳 | 2334 | 2334 | 1 | 1850 | 0.254 | 630 | 海金杜门：750镍钝化工段镀镍，镍层要求A＞1.9μm，B＞0.38μm，上铁管芯，转东方退火工段 |  | 20600002 | 镍钝化卷半成品 | 0.254-SPCC | 31310013 | 镍钝化卷 | 0.254-SPCC |  | 10 | MO001386 | MO001386-003-02 | NDH001 | 镍钝化模板 | 6470 | 2024-07-11 | 2024-07-12 | 2 | 2024-07-11 02:32:40 | 2024-07-11 07:08:20 | 江苏东方九天新能源材料有限公司 |  | 王贺阳 |  | 1 | 0.254 | 1850 | 630 | 1 | JL002403004112 | 海金杜门(0.254*630):厚度±0.01，HV90-110,粗糙度0.075-0.5，镍层厚度≥1.9μM/0.38μM | 1 | 来料双氧化边 色差 线条印 边部粘钢折印 板面偶有挫划伤 | 是 | 是 | 368 | 3
镍钝化 | JL002403004111 | JL00240300411 | 东方镍钝化750 | 合格 | 让步接收 | 甲 | 王贺阳 | 1720 | 1720 | 1 | 1360 | 0.254 | 630 | 海金杜门：750镍钝化工段镀镍，镍层要求A＞1.9μm，B＞0.38μm，上铁管芯，转东方退火工段 | 内500m操侧1cm镀层低，内700m-940m 、尾部230m A面划伤重 | 20600002 | 镍钝化卷半成品 | 0.254-SPCC | 31310013 | 镍钝化卷 | 0.254-SPCC |  | 10 | MO001386 | MO001386-003-01 | NDH001 | 镍钝化模板 | 6470 | 2024-07-11 | 2024-07-12 | 2 | 2024-07-11 02:32:40 | 2024-07-11 07:08:20 | 江苏东方九天新能源材料有限公司 |  | 王贺阳 |  | 1 | 0.254 | 1360 | 630 | 1 | JL002403004111 | 海金杜门(0.254*630):厚度±0.01，HV90-110,粗糙度0.075-0.5，镍层厚度≥1.9μM/0.38μM | 1 | C挫伤(内500m操侧1cm镀层底，【700m-935m 尾230m A面挫划伤重】来料双氧化边 色差 线条印 边部粘钢折印 板面偶有挫划伤) | 是 | 是 | 368 | 3
镍钝化 | JL002403004113 | JL00240300411 | 东方镍钝化750 | 合格 | 让步接收 | 甲 | 王贺阳 | 2448 | 2448 | 1 | 1940 | 0.254 | 630 | 海金杜门：750镍钝化工段镀镍，镍层要求A＞1.9μm，B＞0.38μm，上铁管芯，转东方退火工段 | 来料双氧化边 色差 线条印 边部粘钢折印 板面偶有挫划伤 尾20m顶伤划伤挫伤停机印 | 20600002 | 镍钝化卷半成品 | 0.254-SPCC | 31310013 | 镍钝化卷 | 0.254-SPCC |  | 10 | MO001386 | MO001386-003-03 | NDH001 | 镍钝化模板 | 6470 | 2024-07-11 | 2024-07-12 | 2 | 2024-07-11 02:32:40 | 2024-07-11 07:08:20 | 江苏东方九天新能源材料有限公司 |  | 王贺阳 |  | 1 | 0.254 | 1940 | 630 | 1 | JL002403004113 | 海金杜门(0.254*630):厚度±0.01，HV90-110,粗糙度0.075-0.5，镍层厚度≥1.9μM/0.38μM | 1 | 来料双氧化边 色差 线条印 边部粘钢折印 板面偶有挫划伤 尾20m顶伤划伤挫伤停机印 | 是 | 是 | 368 | 3
最终脱脂 | DL00240700062 | DL0024070006 | 东方950脱脂1# | 合格 | 合格品 | 乙 | 何晓健,张东兵 | 7055 | 7055 | 1 | 9920 | 0.13 | 710 | 无锡丰元：脱脂(单位张力7.2）,转退火 |  | 20100097 | 轧硬 | 0.6*710-SPCC | 30210007 | 光亮卷 | 0.13-SPCC |  | 40 | MO001219 | MO001219-003-02 | GLJ003 | 光亮卷前处理 模板 | 14275 | 2024-07-05 | 2024-07-05 | 2 | 2024-07-11 07:06:58 | 2024-07-11 07:08:07 | 江苏东方九天新能源材料有限公司 |  | 何晓健 |  | 1 | 0.13 | 9920 | 710 | 1 | DL00240700062 | 无锡丰元：轧0.13，公差+/-0.005，卷重6-7吨，轧到0.13后脱脂平均分包，平整时涂油。 |  |  |  |  | 5443 | 3
最终脱脂 | DL00240700061 | DL0024070006 | 东方950脱脂1# | 合格 | 合格品 | 乙 | 何晓健,张东兵 | 7045 | 7045 | 1 | 9900 | 0.13 | 710 | 无锡丰元：脱脂(单位张力7.2）,转退火 |  | 20100097 | 轧硬 | 0.6*710-SPCC | 30210007 | 光亮卷 | 0.13-SPCC |  | 40 | MO001219 | MO001219-003-01 | GLJ003 | 光亮卷前处理 模板 | 14275 | 2024-07-05 | 2024-07-05 | 2 | 2024-07-11 07:06:58 | 2024-07-11 07:08:07 | 江苏东方九天新能源材料有限公司 |  | 何晓健 |  | 1 | 0.13 | 9900 | 710 | 1 | DL00240700061 | 无锡丰元：轧0.13，公差+/-0.005，卷重6-7吨，轧到0.13后脱脂平均分包，平整时涂油。 |  |  |  |  | 5443 | 3
铬钝化 | JG1224060225 | JG1224060225 | 东方铬钝化950 | 合格 | 让步接收 | 甲 | 韩康 | 5540 | 5533 | 0.9987 | 10090 | 0.1 | 710 | / | 色差，8570米横向84.5mm孔洞1.24平方毫米，白斑，条印，辊印 | 30210015 | 光亮卷 | 0.1-SPCC | 30110014 | 铬钝化卷 | 0.1-SPCC |  | 10 | MO001266 | MO001266-006 | GDH001 | 铬钝化模板 | 5540 | 2024-07-06 | 2024-07-06 | 2 | 2024-07-11 06:50:15 | 2024-07-11 06:52:55 | 江苏东方九天新能源材料有限公司 | 208731 | 孙槐兵 |  |  | 0.1 | 10100 | 710 | 1 | JG1224060225 |  | 1 | S色差(色差 8570米1个孔洞 横向84.5 大小1.24 白斑 条印 辊印) | 是 | 是 | 2 | 6
最终冷轧 | DL0024070001 | DL0024070001 | 东方850轧机 | 合格 | 合格品 | 乙 | 杨海鹏 | 14260 | 14220 | 0.9972 | 19875 | 0.13 | 710 | 无锡丰元：850轧机普光辊(Ra0.4-0.6μm)轧制0.13mm(0.6-0.4-0.25-0.15-0.13),厚度公差：0.128-0.133mm,转脱脂 |  | 20100097 | 轧硬 | 0.6*710-SPCC | 30210007 | 光亮卷 | 0.13-SPCC |  | 30 | MO001219 | MO001219-001 | GLJ003 | 光亮卷前处理 模板 | 14290 | 2024-07-05 | 2024-07-05 | 2 | 2024-07-11 05:03:31 | 2024-07-11 06:34:42 | 江苏东方九天新能源材料有限公司 | 206485 | 杨海鹏 |  |  | 0.6 | 4290 | 710 | 1 | DL0024070001 | 无锡丰元：轧0.13，公差+/-0.005，卷重6-7吨，轧到0.13后脱脂平均分包，平整时涂油。 |  |  | 否 | 否 | 3629 | 1
平整改平 | JG122405025122 | JG122405025122 | 东方850平整 | 合格 | 合格品 | 乙 | 鞠承,姚学禹 | 1260 | 1260 | 1 | 3120 | 0.1 | 533 | 改切，改平 |  | 30210015 | 光亮卷 | 0.1-SPCC | 30210015 | 光亮卷 | 0.1-SPCC |  | 20 | MO001198 | MO001198-001 | GLJ003 | 光亮卷前处理 模板 | 1780 | 2024-07-04 | 2024-07-05 | 2 | 2024-07-11 06:25:50 | 2024-07-11 06:26:34 | 江苏东方九天新能源材料有限公司 | 205708 | 鞠承 |  |  | 0.1 | 3100 | 533 | 1 | JG122405025122 | 改切，改平 | 1 |  | 是 | 是 | 3 | 1
铬钝化 | JG1224070023 | JG1224070023 | 东方铬钝化750 | 合格 | 让步接收 | 甲 | 孙锋 | 7020 | 7042 | 1.0031 | 9680 | 0.15 | 610 | 美国料，镀铬量80-100 | 900米横向600mm处3个孔洞0.11-0.39平方毫米，来料板面亮斑点 | 30210011 | 光亮卷 | 0.15-SPCC | 30110011 | 铬钝化卷 | 0.15-SPCC |  | 10 | MO001458 | MO001458-006 | GDH001 | 铬钝化模板 | 7020 | 2024-07-10 | 2024-07-10 | 2 | 2024-07-11 05:25:46 | 2024-07-11 06:26:26 | 江苏东方九天新能源材料有限公司 | 235516 | 孙锋 |  |  | 0.15 | 0 | 610 | 1 | JG1224070023 |  | 1 | 900米横向600mm处3个孔洞，大小0.11-0.39，来料板面亮斑点 | 是 | 是 | 61 | 6
最终脱脂 | DL00240551131 | DL0024055113 | 东方950脱脂1# | 合格 | 合格品 | 乙 | 何晓健,张东兵 | 6000 | 5910 | 0.985 | 6320 | 0.2 | 590 | 海金杜门：脱脂(单位张力7.3）、转退火 |  | 20100077 | 轧硬 | 0.6*590-SPCC | 20600001 | 镍钝化卷半成品 | 0.203-SPCC |  | 40 | MO000993 | MO000993-001-01 | ZDY | 自定义 | 12135 | 2024-06-25 | 2024-07-03 | 2 | 2024-07-11 05:45:29 | 2024-07-11 05:45:49 | 江苏东方九天新能源材料有限公司 | 194116 | 何晓健 |  |  | 0.2 | 6350 | 590 | 1 | DL00240551131 | 海金杜门:（0.203）厚度公差: 0.198-0.203mm、硬度: 90-100HV,粗粕度: Ra0.5-0.7um |  |  | 否 | 否 | 6564 | 1
最终平整 | JG122405509312 | JG1224055093 | 东方850平整 | 其他入库 | 协议品 | 乙 | 鞠承,姚学禹 | 990 | 990 | 1 | 1780 | 0.1 | 760 | 平整 | 来料操15CM内多处叠带剪下--短带【协议品】 | 20100142 | 轧硬 | 0.4*760-SPCC | 30210015 | 光亮卷 | 0.1-SPCC |  | 60 | MO000769 | MO000769-001-01-02 | KSFW001 | 东方小品种钢前处理 0.67（昆山富维 厚度公差：0.660-0.670mm,光泽度大于150GU（横向、纵向），粗糙度：Ra0.2-0.45um.硬度：HV80-110） | 12985 | 2024-06-17 | 2024-06-27 | 2 | 2024-07-11 05:41:56 | 2024-07-11 05:44:04 | 江苏东方九天新能源材料有限公司 |  | 鞠承 |  | 1 | 0.1 | 1780 | 760 | 1 | JG122405509312 | 轧0.1，米数控制在22200-22300米，脱脂分一包9200米。 | 1 | D叠带(来料操15CM内多处叠带) | 是 | 是 | 5404 | 1
铬钝化 | JG1224060229 | JG1224060229 | 东方铬钝化950 | 合格 | 合格品 | 甲 | 韩康 | 5570 | 5565 | 0.9991 | 10080 | 0.1 | 710 | / |  | 30210015 | 光亮卷 | 0.1-SPCC | 30110014 | 铬钝化卷 | 0.1-SPCC |  | 10 | MO001266 | MO001266-003 | GDH001 | 铬钝化模板 | 5570 | 2024-07-06 | 2024-07-06 | 2 | 2024-07-11 05:37:00 | 2024-07-11 05:37:27 | 江苏东方九天新能源材料有限公司 | 208725 | 孙槐兵 |  |  | 0.1 | 10110 | 710 | 1 | JG1224060229 |  | 1 |  | 是 | 是 | 0 | 3
分剪 | TD240608018/5 | TD240608018 | 东方分剪6# | 合格 | 合格品 | 甲 | 尹斌斌,张建勇 | 381 | 381 | 1 | 0 | 0.762 | 80.5 | 分剪翻包涂油 |  | 31020098 | 小品种钢分切带 | 0.762-SPCC | 31020098 | 小品种钢分切带 | 0.762-SPCC |  | 10 | MO001142 | MO001142-013-05 | FJ001 | 分剪模板 | 1931 | 2024-07-03 | 2024-07-06 | 2 | 2024-07-11 05:29:47 | 2024-07-11 05:31:34 | 江苏东方九天新能源材料有限公司 |  | 尹斌斌 |  | 1 | 0.762 | 0 | 80.5 | 1 | TD240608018/5 | 分剪翻包涂油 | 1 |  | 是 | 是 | 2 | 13
分剪 | TD240608018/4 | TD240608018 | 东方分剪6# | 合格 | 合格品 | 甲 | 尹斌斌,张建勇 | 381 | 381 | 1 | 0 | 0.762 | 80.5 | 分剪翻包涂油 |  | 31020098 | 小品种钢分切带 | 0.762-SPCC | 31020098 | 小品种钢分切带 | 0.762-SPCC |  | 10 | MO001142 | MO001142-013-04 | FJ001 | 分剪模板 | 1931 | 2024-07-03 | 2024-07-06 | 2 | 2024-07-11 05:29:47 | 2024-07-11 05:31:34 | 江苏东方九天新能源材料有限公司 |  | 尹斌斌 |  | 1 | 0.762 | 0 | 80.5 | 1 | TD240608018/4 | 分剪翻包涂油 | 1 |  | 是 | 是 | 2 | 13
分剪 | TD240608018/3 | TD240608018 | 东方分剪6# | 合格 | 合格品 | 甲 | 尹斌斌,张建勇 | 380 | 380 | 1 | 0 | 0.762 | 80.5 | 分剪翻包涂油 |  | 31020098 | 小品种钢分切带 | 0.762-SPCC | 31020098 | 小品种钢分切带 | 0.762-SPCC |  | 10 | MO001142 | MO001142-013-03 | FJ001 | 分剪模板 | 1931 | 2024-07-03 | 2024-07-06 | 2 | 2024-07-11 05:29:47 | 2024-07-11 05:31:34 | 江苏东方九天新能源材料有限公司 |  | 尹斌斌 |  | 1 | 0.762 | 0 | 80.5 | 1 | TD240608018/3 | 分剪翻包涂油 | 1 |  | 是 | 是 | 2 | 13
分剪 | TD240608018/2 | TD240608018 | 东方分剪6# | 合格 | 合格品 | 甲 | 尹斌斌,张建勇 | 382 | 382 | 1 | 0 | 0.762 | 80.5 | 分剪翻包涂油 |  | 31020098 | 小品种钢分切带 | 0.762-SPCC | 31020098 | 小品种钢分切带 | 0.762-SPCC |  | 10 | MO001142 | MO001142-013-02 | FJ001 | 分剪模板 | 1931 | 2024-07-03 | 2024-07-06 | 2 | 2024-07-11 05:29:47 | 2024-07-11 05:31:34 | 江苏东方九天新能源材料有限公司 |  | 尹斌斌 |  | 1 | 0.762 | 0 | 80.5 | 1 | TD240608018/2 | 分剪翻包涂油 | 1 |  | 是 | 是 | 2 | 13
分剪 | TD240608018/1 | TD240608018 | 东方分剪6# | 合格 | 合格品 | 甲 | 尹斌斌,张建勇 | 381 | 381 | 1 | 0 | 0.762 | 80.5 | 分剪翻包涂油 |  | 31020098 | 小品种钢分切带 | 0.762-SPCC | 31020098 | 小品种钢分切带 | 0.762-SPCC |  | 10 | MO001142 | MO001142-013-01 | FJ001 | 分剪模板 | 1931 | 2024-07-03 | 2024-07-06 | 2 | 2024-07-11 05:29:47 | 2024-07-11 05:31:34 | 江苏东方九天新能源材料有限公司 |  | 尹斌斌 |  | 1 | 0.762 | 0 | 80.5 | 1 | TD240608018/1 | 分剪翻包涂油 | 1 |  | 是 | 是 | 2 | 13
分剪 | TD240608015/5 | TD240608015 | 东方分剪6# | 合格 | 合格品 | 甲 | 樊小兵,尹斌斌,张建勇 | 347 | 347 | 1 | 0 | 0.762 | 80.5 | 分剪翻包涂油 |  | 31020098 | 小品种钢分切带 | 0.762-SPCC | 31020098 | 小品种钢分切带 | 0.762-SPCC |  | 10 | MO001142 | MO001142-005-05 | FJ001 | 分剪模板 | 1794 | 2024-07-03 | 2024-07-06 | 2 | 2024-07-11 00:07:22 | 2024-07-11 05:29:06 | 江苏东方九天新能源材料有限公司 |  | 樊小兵 |  | 1 | 0.762 | 0 | 80.5 | 1 | TD240608015/5 | 分剪翻包涂油 | 1 |  | 是 | 是 | 386 | 5
分剪 | TD240608015/4 | TD240608015 | 东方分剪6# | 合格 | 合格品 | 甲 | 樊小兵,尹斌斌,张建勇 | 358 | 358 | 1 | 0 | 0.762 | 80.5 | 分剪翻包涂油 |  | 31020098 | 小品种钢分切带 | 0.762-SPCC | 31020098 | 小品种钢分切带 | 0.762-SPCC |  | 10 | MO001142 | MO001142-005-04 | FJ001 | 分剪模板 | 1794 | 2024-07-03 | 2024-07-06 | 2 | 2024-07-11 00:07:22 | 2024-07-11 05:29:06 | 江苏东方九天新能源材料有限公司 |  | 樊小兵 |  | 1 | 0.762 | 0 | 80.5 | 1 | TD240608015/4 | 分剪翻包涂油 | 1 |  | 是 | 是 | 386 | 5
分剪 | TD240608015/3 | TD240608015 | 东方分剪6# | 合格 | 合格品 | 甲 | 樊小兵,尹斌斌,张建勇 | 355 | 355 | 1 | 0 | 0.762 | 80.5 | 分剪翻包涂油 |  | 31020098 | 小品种钢分切带 | 0.762-SPCC | 31020098 | 小品种钢分切带 | 0.762-SPCC |  | 10 | MO001142 | MO001142-005-03 | FJ001 | 分剪模板 | 1794 | 2024-07-03 | 2024-07-06 | 2 | 2024-07-11 00:07:22 | 2024-07-11 05:29:06 | 江苏东方九天新能源材料有限公司 |  | 樊小兵 |  | 1 | 0.762 | 0 | 80.5 | 1 | TD240608015/3 | 分剪翻包涂油 | 1 |  | 是 | 是 | 386 | 5
分剪 | TD240608015/2 | TD240608015 | 东方分剪6# | 合格 | 合格品 | 甲 | 樊小兵,尹斌斌,张建勇 | 349 | 349 | 1 | 0 | 0.762 | 80.5 | 分剪翻包涂油 |  | 31020098 | 小品种钢分切带 | 0.762-SPCC | 31020098 | 小品种钢分切带 | 0.762-SPCC |  | 10 | MO001142 | MO001142-005-02 | FJ001 | 分剪模板 | 1794 | 2024-07-03 | 2024-07-06 | 2 | 2024-07-11 00:07:22 | 2024-07-11 05:29:06 | 江苏东方九天新能源材料有限公司 |  | 樊小兵 |  | 1 | 0.762 | 0 | 80.5 | 1 | TD240608015/2 | 分剪翻包涂油 | 1 |  | 是 | 是 | 386 | 5
分剪 | TD240608015/1 | TD240608015 | 东方分剪6# | 合格 | 合格品 | 甲 | 樊小兵,尹斌斌,张建勇 | 349 | 349 | 1 | 0 | 0.762 | 80.5 | 分剪翻包涂油 |  | 31020098 | 小品种钢分切带 | 0.762-SPCC | 31020098 | 小品种钢分切带 | 0.762-SPCC |  | 10 | MO001142 | MO001142-005-01 | FJ001 | 分剪模板 | 1794 | 2024-07-03 | 2024-07-06 | 2 | 2024-07-11 00:07:22 | 2024-07-11 05:29:06 | 江苏东方九天新能源材料有限公司 |  | 樊小兵 |  | 1 | 0.762 | 0 | 80.5 | 1 | TD240608015/1 | 分剪翻包涂油 | 1 |  | 是 | 是 | 386 | 5
铬钝化 | JG1224060356 | JG1224060356 | 东方铬钝化750 | 合格 | 让步接收 | 甲 | 周建锋 | 7028 | 6962 | 0.9906 | 9490 | 0.15 | 610 | 美国料，镀铬量80-100 | 9350米横向40-85mm处3个孔洞0.11--0.17平方毫米 | 30210011 | 光亮卷 | 0.15-SPCC | 30110011 | 铬钝化卷 | 0.15-SPCC |  | 10 | MO001458 | MO001458-007 | GDH001 | 铬钝化模板 | 7028 | 2024-07-10 | 2024-07-10 | 2 | 2024-07-11 04:35:15 | 2024-07-11 05:25:28 | 江苏东方九天新能源材料有限公司 | 235517 | 孙锋 |  |  | 0.15 | 0 | 610 | 1 | JG1224060356 |  | 1 | 9350米横向40-85mm处3个孔洞，大小0.11--0.17 | 是 | 是 | 50 | 7
最终脱脂 | DL00240551152 | DL0024055115 | 东方950脱脂1# | 合格 | 合格品 | 乙 | 何晓健,张东兵 | 5850 | 5740 | 0.9812 | 6160 | 0.2 | 590 | 海金杜门：脱脂(单位张力7.3）、转退火 |  | 20100077 | 轧硬 | 0.6*590-SPCC | 20600001 | 镍钝化卷半成品 | 0.203-SPCC |  | 40 | MO000993 | MO000993-002-02 | ZDY | 自定义 | 11865 | 2024-06-25 | 2024-07-03 | 2 | 2024-07-11 04:36:20 | 2024-07-11 04:36:46 | 江苏东方九天新能源材料有限公司 | 194117 | 何晓健 |  |  | 0.2 | 6200 | 590 | 1 | DL00240551152 | 海金杜门:（0.203）厚度公差: 0.198-0.203mm、硬度: 90-100HV,粗粕度: Ra0.5-0.7um |  |  | 否 | 否 | 6834 | 2
最终冷轧 | DL0024070006 | DL0024070006 | 东方850轧机 | 合格 | 合格品 | 乙 | 肖勋民 | 14255 | 14200 | 0.9961 | 19810 | 0.13 | 710 | 无锡丰元：850轧机普光辊(Ra0.4-0.6μm)轧制0.13mm(0.6-0.4-0.25-0.15-0.13),厚度公差：0.128-0.133mm,转脱脂 |  | 20100097 | 轧硬 | 0.6*710-SPCC | 30210007 | 光亮卷 | 0.13-SPCC |  | 30 | MO001219 | MO001219-003 | GLJ003 | 光亮卷前处理 模板 | 14275 | 2024-07-05 | 2024-07-05 | 2 | 2024-07-11 04:31:44 | 2024-07-11 04:34:27 | 江苏东方九天新能源材料有限公司 | 206447 | 肖勋民 |  |  | 0.6 | 4290 | 710 | 1 | DL0024070006 | 无锡丰元：轧0.13，公差+/-0.005，卷重6-7吨，轧到0.13后脱脂平均分包，平整时涂油。 |  |  | 否 | 否 | 5443 | 3
铬钝化 | JG1224060226 | JG1224060226 | 东方铬钝化950 | 合格 | 合格品 | 甲 | 韩康 | 5572 | 5563 | 0.9984 | 10250 | 0.1 | 710 | / |  | 30210015 | 光亮卷 | 0.1-SPCC | 30110014 | 铬钝化卷 | 0.1-SPCC |  | 10 | MO001266 | MO001266-002 | GDH001 | 铬钝化模板 | 5572 | 2024-07-06 | 2024-07-06 | 2 | 2024-07-11 04:30:21 | 2024-07-11 04:31:07 | 江苏东方九天新能源材料有限公司 | 208703 | 孙槐兵 |  |  | 0.1 | 10240 | 710 | 1 | JG1224060226 |  | 1 |  | 是 | 是 | 1 | 2
铬钝化 | JG1224070024 | JG1224070024 | 东方铬钝化750 | 合格 | 合格品 | 甲 | 孙锋 | 6900 | 6693 | 0.97 | 9100 | 0.15 | 610 | 美国料，镀铬量80-100 | 9000-9030米横向151-599mm处6个孔洞，大小0.11-0.39 | 30210011 | 光亮卷 | 0.15-SPCC | 30110011 | 铬钝化卷 | 0.15-SPCC |  | 10 | MO001458 | MO001458-008 | GDH001 | 铬钝化模板 | 6900 | 2024-07-10 | 2024-07-10 | 2 | 2024-07-11 04:27:55 | 2024-07-11 04:29:39 | 江苏东方九天新能源材料有限公司 | 235518 | 孙锋 |  |  | 0.15 | 0 | 610 | 1 | JG1224070024 |  | 1 | 9000-9030米 横向151-599mm处6个孔洞，大小0.11-0.39 | 是 | 是 | 2 | 8
铬钝化 | JG1224060321 | JG1224060321 | 东方铬钝化750 | 合格 | 合格品 | 甲 | 周建锋 | 6630 | 6621 | 0.9986 | 9470 | 0.15 | 610 | 美国料，镀铬量80-100 |  | 30210011 | 光亮卷 | 0.15-SPCC | 30110011 | 铬钝化卷 | 0.15-SPCC |  | 10 | MO001458 | MO001458-015 | GDH001 | 铬钝化模板 | 6630 | 2024-07-10 | 2024-07-10 | 2 | 2024-07-11 04:26:22 | 2024-07-11 04:27:06 | 江苏东方九天新能源材料有限公司 | 235529 | 孙锋 |  |  | 0.15 | 0 | 610 | 1 | JG1224060321 |  | 1 |  | 是 | 是 | 1 | 15
最终平整 | JG12240601351 | JG1224060135 | 东方850平整 | 合格 | 让步接收 | 乙 | 鞠承,姚学禹 | 5820 | 5820 | 1 | 10120 | 0.1 | 760 | 平整 | 色差条印,振纹 | 20100142 | 轧硬 | 0.4*760-SPCC | 30210015 | 光亮卷 | 0.1-SPCC |  | 60 | MO000937 | MO000937-001-01 | KSFW001 | 东方小品种钢前处理 0.67（昆山富维 厚度公差：0.660-0.670mm,光泽度大于150GU（横向、纵向），粗糙度：Ra0.2-0.45um.硬度：HV80-110） | 13440 | 2024-06-24 | 2024-07-04 | 2 | 2024-07-11 04:26:14 | 2024-07-11 04:26:58 | 江苏东方九天新能源材料有限公司 | 192980 | 鞠承 |  |  | 0.1 | 10050 | 760 | 1 | JG12240601351 | 轧0.1，米数控制在23100-23200米，脱脂分一包10400米。 | 1 | S色差条印(板面),Z振纹(板面) | 是 | 是 | 5598 | 1
铬钝化 | JG1224060322 | JG1224060322 | 东方铬钝化750 | 合格 | 合格品 | 甲 | 孙锋 | 6608 | 6603 | 0.9992 | 9470 | 0.15 | 610 | 美国料，镀铬量80-100 | 250-260米横向47-56mm处3个孔洞，大小0.17-0.68 | 30210011 | 光亮卷 | 0.15-SPCC | 30110011 | 铬钝化卷 | 0.15-SPCC |  | 10 | MO001458 | MO001458-012 | GDH001 | 铬钝化模板 | 6608 | 2024-07-10 | 2024-07-10 | 2 | 2024-07-11 01:25:22 | 2024-07-11 04:25:45 | 江苏东方九天新能源材料有限公司 | 235523 | 孙锋 |  |  | 0.15 | 0 | 610 | 1 | JG1224060322 |  | 1 | 250-260米横向47-56mm处3个孔洞，大小0.17-0.68 | 是 | 是 | 180 | 12
最终平整 | JG12240602532 | JG1224060253 | 东方850平整 | 合格 | 让步接收 | 乙 | 鞠承,姚学禹 | 5735 | 5720 | 0.9974 | 9960 | 0.1 | 760 | 平整 | 振纹(板面),停机斑(50米处),64-83米传25cm5个0.28-0.57/470米传52CM0.14,色差条印，厚薄公差(夹纸内120米公差高0.105-0.110退【平整】) | 20100142 | 轧硬 | 0.4*760-SPCC | 30210015 | 光亮卷 | 0.1-SPCC |  | 60 | MO000945 | MO000945-018-02 | KSFW001 | 东方小品种钢前处理 0.67（昆山富维 厚度公差：0.660-0.670mm,光泽度大于150GU（横向、纵向），粗糙度：Ra0.2-0.45um.硬度：HV80-110） | 13500 | 2024-06-25 | 2024-07-05 | 2 | 2024-07-11 03:49:34 | 2024-07-11 03:52:18 | 江苏东方九天新能源材料有限公司 | 193099 | 鞠承 |  |  | 0.1 | 9900 | 760 | 1 | JG12240602532 | 轧0.1，米数控制在23100-23200米，脱脂分一包10400米。 | 1 | Z振纹(板面),T停机斑(50米处),K孔洞(64-83米传25CM5个0.28-0.57/470米传52CM0.14),S色差条印()H厚薄公差(夹纸内120米公差高0.105-0.110退【平整】) | 是 | 是 | 5723 | 18
最终脱脂 | JG12240502402 | JG1224050240 | 东方950脱脂1# | 合格 | 合格品 | 乙 | 何晓健,张东兵 | 5555 | 5555 | 1 | 9400 | 0.1 | 760 | 脱脂（950-1） |  | 20100142 | 轧硬 | 0.4*760-SPCC | 30210015 | 光亮卷 | 0.1-SPCC |  | 40 | MO000943 | MO000943-001-02 | KSFW001 | 东方小品种钢前处理 0.67（昆山富维 厚度公差：0.660-0.670mm,光泽度大于150GU（横向、纵向），粗糙度：Ra0.2-0.45um.硬度：HV80-110） | 13765 | 2024-06-25 | 2024-07-05 | 5 | 2024-07-11 03:29:33 | 2024-07-11 03:30:34 | 江苏东方九天新能源材料有限公司 |  | 何晓健 |  | 1 | 0.1 | 9400 | 760 | 1 | JG12240502402 | 轧0.1，米数控制在23700-23800米，脱脂分一包10500米。 |  |  |  |  | 1584 | 1
最终脱脂 | JG12240502401 | JG1224050240 | 东方950脱脂1# | 合格 | 合格品 | 乙 | 何晓健,张东兵 | 7515 | 7515 | 1 | 12700 | 0.1 | 760 | 脱脂（950-1） |  | 20100142 | 轧硬 | 0.4*760-SPCC | 30210015 | 光亮卷 | 0.1-SPCC |  | 40 | MO000943 | MO000943-001-01 | KSFW001 | 东方小品种钢前处理 0.67（昆山富维 厚度公差：0.660-0.670mm,光泽度大于150GU（横向、纵向），粗糙度：Ra0.2-0.45um.硬度：HV80-110） | 13765 | 2024-06-25 | 2024-07-05 | 5 | 2024-07-11 03:29:33 | 2024-07-11 03:30:33 | 江苏东方九天新能源材料有限公司 |  | 何晓健 |  | 1 | 0.1 | 12700 | 760 | 1 | JG12240502401 | 轧0.1，米数控制在23700-23800米，脱脂分一包10500米。 |  |  |  |  | 1584 | 1
最终平整 | JG12240602441 | JG1224060244 | 东方850平整 | 合格 | 合格品 | 乙 | 鞠承,姚学禹 | 7580 | 7480 | 0.9868 | 12870 | 0.1 | 760 | 平整 |  | 20100142 | 轧硬 | 0.4*760-SPCC | 30210015 | 光亮卷 | 0.1-SPCC |  | 60 | MO000945 | MO000945-011-01 | KSFW001 | 东方小品种钢前处理 0.67（昆山富维 厚度公差：0.660-0.670mm,光泽度大于150GU（横向、纵向），粗糙度：Ra0.2-0.45um.硬度：HV80-110） | 13475 | 2024-06-25 | 2024-07-05 | 2 | 2024-07-11 03:22:49 | 2024-07-11 03:23:22 | 江苏东方九天新能源材料有限公司 | 193091 | 鞠承 |  |  | 0.1 | 13000 | 760 | 1 | JG12240602441 | 轧0.1，米数控制在23100-23200米，脱脂分一包10400米。 | 1 |  | 是 | 是 | 5330 | 11
最终平整 | JG12240602442 | JG1224060244 | 东方850平整 | 待判定 | 返工 | 乙 | 鞠承,姚学禹 | 5770 | 5765 | 0.9991 | 9950 | 0.1 | 760 | 平整 | S色差条印(板面),Z振纹(板面),K孔洞(60-84米处19CM13个0.28-0.781个1.27/4789-4794米传48CM2个0.28-0.49) | 20100142 | 轧硬 | 0.4*760-SPCC | 30210015 | 光亮卷 | 0.1-SPCC |  | 60 | MO000945 | MO000945-011-02 | KSFW001 | 东方小品种钢前处理 0.67（昆山富维 厚度公差：0.660-0.670mm,光泽度大于150GU（横向、纵向），粗糙度：Ra0.2-0.45um.硬度：HV80-110） | 13475 | 2024-06-25 | 2024-07-05 | 2 | 2024-07-11 02:44:48 | 2024-07-11 02:46:43 | 江苏东方九天新能源材料有限公司 | 193091 | 鞠承 |  |  | 0.1 | 9900 | 760 | 1 | JG12240602442 | 轧0.1，米数控制在23100-23200米，脱脂分一包10400米。 | 1 | S色差条印(板面),Z振纹(板面),K孔洞(60-84米处19CM13个0.28-0.781个1.27/4789-4794米传48CM2个0.28-0.49) |  |  | 5330 | 11
最终平整 | JG122405511812 | JG1224055118 | 东方850平整 | 其他入库 | 协议品 | 乙 | 鞠承,姚学禹 | 430 | 430 | 1 | 720 | 0.1 | 760 | 平整 | D短带(松包打皱) | 20100142 | 轧硬 | 0.4*760-SPCC | 30210015 | 光亮卷 | 0.1-SPCC |  | 60 | MO000767 | MO000767-006-01-02 | KSFW001 | 东方小品种钢前处理 0.67（昆山富维 厚度公差：0.660-0.670mm,光泽度大于150GU（横向、纵向），粗糙度：Ra0.2-0.45um.硬度：HV80-110） | 13730 | 2024-06-17 | 2024-06-27 | 2 | 2024-07-11 02:12:10 | 2024-07-11 02:15:11 | 江苏东方九天新能源材料有限公司 |  | 鞠承 |  | 1 | 0.1 | 720 | 760 | 1 | JG122405511812 | 轧0.1，米数控制在23700-23800米，脱脂分一包10500米。 | 1 | D短带(松包打皱) | 是 | 是 | 9135 | 6
最终平整 | JG122405511811 | JG1224055118 | 东方850平整 | 合格 | 让步接收 | 乙 | 鞠承,姚学禹 | 6820 | 6820 | 1 | 11510 | 0.1 | 760 | 平整 | 厚薄公差(整卷0.105-0.107) | 20100142 | 轧硬 | 0.4*760-SPCC | 30210015 | 光亮卷 | 0.1-SPCC |  | 60 | MO000767 | MO000767-006-01-01 | KSFW001 | 东方小品种钢前处理 0.67（昆山富维 厚度公差：0.660-0.670mm,光泽度大于150GU（横向、纵向），粗糙度：Ra0.2-0.45um.硬度：HV80-110） | 13730 | 2024-06-17 | 2024-06-27 | 2 | 2024-07-11 02:12:10 | 2024-07-11 02:15:11 | 江苏东方九天新能源材料有限公司 |  | 鞠承 |  | 1 | 0.1 | 11510 | 760 | 1 | JG122405511811 | 轧0.1，米数控制在23700-23800米，脱脂分一包10500米。 | 1 | H厚薄公差(整卷0.105-0.107) | 是 | 是 | 9135 | 6
最终冷轧 | JG12240551512 | JG1224055151 | 东方850轧机 | 合格 | 合格品 | 乙 | 王厉 | 6820 | 6750 | 0.9897 | 11629 | 0.1 | 760 | 850轧机普光辊(Ra0.4-0.6μm)轧制0.1mm(0.4-0.25-0.15-0.115-0.1) |  | 20100142 | 轧硬 | 0.4*760-SPCC | 30210015 | 光亮卷 | 0.1-SPCC |  | 30 | MO000767 | MO000767-009-02 | KSFW001 | 东方小品种钢前处理 0.67（昆山富维 厚度公差：0.660-0.670mm,光泽度大于150GU（横向、纵向），粗糙度：Ra0.2-0.45um.硬度：HV80-110） | 13825 | 2024-06-17 | 2024-06-27 | 5 | 2024-07-11 00:00:28 | 2024-07-11 01:54:57 | 江苏东方九天新能源材料有限公司 | 187635 | 王厉 |  |  | 0.4 | 2900 | 760 | 1 | JG12240551512 | 轧0.1，米数控制在23700-23800米，脱脂分一包10500米。 |  |  | 否 | 否 | 4411 | 9
最终脱脂 | JG12240602492 | JG1224060249 | 东方950脱脂1# | 合格 | 合格品 | 甲 | 何晓健,张东兵 | 6430 | 6430 | 1 | 11000 | 0.1 | 760 | 脱脂（950-1） |  | 20100142 | 轧硬 | 0.4*760-SPCC | 30210015 | 光亮卷 | 0.1-SPCC |  | 40 | MO000945 | MO000945-006-02 | KSFW001 | 东方小品种钢前处理 0.67（昆山富维 厚度公差：0.660-0.670mm,光泽度大于150GU（横向、纵向），粗糙度：Ra0.2-0.45um.硬度：HV80-110） | 13450 | 2024-06-25 | 2024-07-05 | 2 | 2024-07-11 01:43:49 | 2024-07-11 01:44:48 | 江苏东方九天新能源材料有限公司 |  | 王建军 |  | 1 | 0.1 | 11000 | 760 | 1 | JG12240602492 | 轧0.1，米数控制在23100-23200米，脱脂分一包10400米。 |  |  |  |  | 4051 | 6
最终脱脂 | JG12240602491 | JG1224060249 | 东方950脱脂1# | 合格 | 合格品 | 甲 | 何晓健,张东兵 | 6815 | 6815 | 1 | 11700 | 0.1 | 760 | 脱脂（950-1） |  | 20100142 | 轧硬 | 0.4*760-SPCC | 30210015 | 光亮卷 | 0.1-SPCC |  | 40 | MO000945 | MO000945-006-01 | KSFW001 | 东方小品种钢前处理 0.67（昆山富维 厚度公差：0.660-0.670mm,光泽度大于150GU（横向、纵向），粗糙度：Ra0.2-0.45um.硬度：HV80-110） | 13450 | 2024-06-25 | 2024-07-05 | 2 | 2024-07-11 01:43:49 | 2024-07-11 01:44:48 | 江苏东方九天新能源材料有限公司 |  | 王建军 |  | 1 | 0.1 | 11700 | 760 | 1 | JG12240602491 | 轧0.1，米数控制在23100-23200米，脱脂分一包10400米。 |  |  |  |  | 4051 | 6
铬钝化 | JG12240602974 | JG1224060297 | 东方铬钝化750 | 合格 | 合格品 | 甲 | 孙锋 | 1632 | 1632 | 1 | 2350 | 0.15 | 610 | 美国料，镀铬量80-100 |  | 30210011 | 光亮卷 | 0.15-SPCC | 30110011 | 铬钝化卷 | 0.15-SPCC |  | 10 | MO001458 | MO001458-009-04 | GDH001 | 铬钝化模板 | 6580 | 2024-07-10 | 2024-07-10 | 2 | 2024-07-11 00:36:03 | 2024-07-11 01:24:11 | 江苏东方九天新能源材料有限公司 |  | 孙锋 |  | 1 | 0.15 | 2350 | 610 | 1 | JG12240602974 |  | 1 |  | 是 | 是 | 60 | 9
铬钝化 | JG12240602973 | JG1224060297 | 东方铬钝化750 | 合格 | 合格品 | 甲 | 孙锋 | 1652 | 1652 | 1 | 2370 | 0.15 | 610 | 美国料，镀铬量80-100 |  | 30210011 | 光亮卷 | 0.15-SPCC | 30110011 | 铬钝化卷 | 0.15-SPCC |  | 10 | MO001458 | MO001458-009-03 | GDH001 | 铬钝化模板 | 6580 | 2024-07-10 | 2024-07-10 | 2 | 2024-07-11 00:36:03 | 2024-07-11 01:24:11 | 江苏东方九天新能源材料有限公司 |  | 孙锋 |  | 1 | 0.15 | 2370 | 610 | 1 | JG12240602973 |  | 1 |  | 是 | 是 | 60 | 9
铬钝化 | JG12240602972 | JG1224060297 | 东方铬钝化750 | 合格 | 合格品 | 甲 | 孙锋 | 1652 | 1652 | 1 | 2370 | 0.15 | 610 | 美国料，镀铬量80-100 |  | 30210011 | 光亮卷 | 0.15-SPCC | 30110011 | 铬钝化卷 | 0.15-SPCC |  | 10 | MO001458 | MO001458-009-02 | GDH001 | 铬钝化模板 | 6580 | 2024-07-10 | 2024-07-10 | 2 | 2024-07-11 00:36:03 | 2024-07-11 01:24:11 | 江苏东方九天新能源材料有限公司 |  | 孙锋 |  | 1 | 0.15 | 2370 | 610 | 1 | JG12240602972 |  | 1 |  | 是 | 是 | 60 | 9
铬钝化 | JG12240602971 | JG1224060297 | 东方铬钝化750 | 合格 | 合格品 | 甲 | 孙锋 | 1650 | 1650 | 1 | 2370 | 0.15 | 610 | 美国料，镀铬量80-100 |  | 30210011 | 光亮卷 | 0.15-SPCC | 30110011 | 铬钝化卷 | 0.15-SPCC |  | 10 | MO001458 | MO001458-009-01 | GDH001 | 铬钝化模板 | 6580 | 2024-07-10 | 2024-07-10 | 2 | 2024-07-11 00:36:03 | 2024-07-11 01:24:11 | 江苏东方九天新能源材料有限公司 |  | 孙锋 |  | 1 | 0.15 | 2370 | 610 | 1 | JG12240602971 |  | 1 |  | 是 | 是 | 60 | 9
最终平整 | JG12240551182 | JG1224055118 | 东方850平整 | 合格 | 让步接收 | 乙 | 鞠承,姚学禹 | 5835 | 5830 | 0.9991 | 9850 | 0.1 | 760 | 平整 | 振纹,停机斑,6682米传29CM1.06,厚薄公差(夹纸内110米公差0.105-0.11【退平整】整卷公差0.105-0.107 | 20100142 | 轧硬 | 0.4*760-SPCC | 30210015 | 光亮卷 | 0.1-SPCC |  | 60 | MO000767 | MO000767-006-02 | KSFW001 | 东方小品种钢前处理 0.67（昆山富维 厚度公差：0.660-0.670mm,光泽度大于150GU（横向、纵向），粗糙度：Ra0.2-0.45um.硬度：HV80-110） | 13730 | 2024-06-17 | 2024-06-27 | 2 | 2024-07-11 01:14:37 | 2024-07-11 01:16:54 | 江苏东方九天新能源材料有限公司 | 187629 | 鞠承 |  |  | 0.1 | 9800 | 760 | 1 | JG12240551182 | 轧0.1，米数控制在23700-23800米，脱脂分一包10500米。 | 1 | Z振纹(),T停机斑(),K孔洞(6682米传29CM1.06),H厚薄公差(夹纸内110米公差0.105-0.11【退平整】整卷公差0.105-0.107) | 是 | 是 | 9135 | 6
最终平整 | JG12240602712 | JG1224060271 | 东方850平整 | 合格 | 合格品 | 乙 | 鞠承,姚学禹 | 9680 | 5210 | 0.5382 | 9180 | 0.1 | 760 | 平整 |  | 20100142 | 轧硬 | 0.4*760-SPCC | 30210015 | 光亮卷 | 0.1-SPCC |  | 60 | MO000947 | MO000947-001-02 | KSFW001 | 东方小品种钢前处理 0.67（昆山富维 厚度公差：0.660-0.670mm,光泽度大于150GU（横向、纵向），粗糙度：Ra0.2-0.45um.硬度：HV80-110） | 12935 | 2024-06-25 | 2024-07-05 | 2 | 2024-07-11 00:41:28 | 2024-07-11 00:44:10 | 江苏东方九天新能源材料有限公司 | 193129 | 鞠承 |  |  | 0.1 | 9680 | 760 | 1 | JG12240602712 | 轧0.1，米数控制在22200-22300米，脱脂分一包9200米。 | 1 |  | 是 | 是 | 4753 | 1
铬钝化 | JG12240700044 | JG1224070004 | 东方铬钝化750 | 合格 | 合格品 | 甲 | 周建锋 | 1784 | 1784 | 1 | 2410 | 0.15 | 610 | 美国料，镀铬量80-100 | 2280-2290横向22.1-52.3mm处6个孔洞，大小0.11-0.23 | 30210011 | 光亮卷 | 0.15-SPCC | 30110011 | 铬钝化卷 | 0.15-SPCC |  | 10 | MO001458 | MO001458-005-04 | GDH001 | 铬钝化模板 | 7062 | 2024-07-10 | 2024-07-10 | 2 | 2024-07-10 23:23:00 | 2024-07-11 00:35:41 | 江苏东方九天新能源材料有限公司 |  | 孙锋 |  | 1 | 0.15 | 2410 | 610 | 1 | JG12240700044 |  | 1 | K孔洞(2280-2290横向22.1-52.3mm处6个孔洞，大小0.11-0.23) | 是 | 是 | 90 | 5
铬钝化 | JG12240700043 | JG1224070004 | 东方铬钝化750 | 合格 | 合格品 | 甲 | 周建锋 | 1760 | 1760 | 1 | 2370 | 0.15 | 610 | 美国料，镀铬量80-100 |  | 30210011 | 光亮卷 | 0.15-SPCC | 30110011 | 铬钝化卷 | 0.15-SPCC |  | 10 | MO001458 | MO001458-005-03 | GDH001 | 铬钝化模板 | 7062 | 2024-07-10 | 2024-07-10 | 2 | 2024-07-10 23:23:00 | 2024-07-11 00:35:41 | 江苏东方九天新能源材料有限公司 |  | 孙锋 |  | 1 | 0.15 | 2370 | 610 | 1 | JG12240700043 |  | 1 |  | 是 | 是 | 90 | 5
铬钝化 | JG12240700042 | JG1224070004 | 东方铬钝化750 | 合格 | 合格品 | 甲 | 周建锋 | 1756 | 1756 | 1 | 2370 | 0.15 | 610 | 美国料，镀铬量80-100 |  | 30210011 | 光亮卷 | 0.15-SPCC | 30110011 | 铬钝化卷 | 0.15-SPCC |  | 10 | MO001458 | MO001458-005-02 | GDH001 | 铬钝化模板 | 7062 | 2024-07-10 | 2024-07-10 | 2 | 2024-07-10 23:23:00 | 2024-07-11 00:35:41 | 江苏东方九天新能源材料有限公司 |  | 孙锋 |  | 1 | 0.15 | 2370 | 610 | 1 | JG12240700042 |  | 1 |  | 是 | 是 | 90 | 5
铬钝化 | JG12240700041 | JG1224070004 | 东方铬钝化750 | 合格 | 合格品 | 甲 | 周建锋 | 1756 | 1756 | 1 | 2370 | 0.15 | 610 | 美国料，镀铬量80-100 |  | 30210011 | 光亮卷 | 0.15-SPCC | 30110011 | 铬钝化卷 | 0.15-SPCC |  | 10 | MO001458 | MO001458-005-01 | GDH001 | 铬钝化模板 | 7062 | 2024-07-10 | 2024-07-10 | 2 | 2024-07-10 23:23:00 | 2024-07-11 00:35:41 | 江苏东方九天新能源材料有限公司 |  | 孙锋 |  | 1 | 0.15 | 2370 | 610 | 1 | JG12240700041 |  | 1 |  | 是 | 是 | 90 | 5
最终平整 | JG12240601252 | JG1224060125 | 东方850平整 | 合格 | 让步接收 | 乙 | 鞠承,姚学禹 | 6650 | 6610 | 0.994 | 11530 | 0.1 | 760 | 平整 | 停机斑(50米处),72-92米传8-24CM9个0.071-0.35/11515米传45CM1.557 | 20100142 | 轧硬 | 0.4*760-SPCC | 30210015 | 光亮卷 | 0.1-SPCC |  | 60 | MO000938 | MO000938-010-02 | KSFW001 | 东方小品种钢前处理 0.67（昆山富维 厚度公差：0.660-0.670mm,光泽度大于150GU（横向、纵向），粗糙度：Ra0.2-0.45um.硬度：HV80-110） | 13510 | 2024-06-24 | 2024-07-04 | 2 | 2024-07-11 00:15:15 | 2024-07-11 00:17:25 | 江苏东方九天新能源材料有限公司 | 192994 | 鞠承 |  |  | 0.1 | 11500 | 760 | 1 | JG12240601252 | 轧0.1，米数控制在23100-23200米，脱脂分一包10400米。 | 1 | T停机斑(50米处),K孔洞(72-92米传8-24CM9个0.071-0.35/11515米传45CM1.557) | 是 | 是 | 4770 | 10
最终冷轧 | JG1224050240 | JG1224050240 | 东方850轧机 | 合格 | 合格品 | 乙 | 杨海鹏 | 13560 | 13180 | 0.972 | 22055 | 0.1 | 760 | 850轧机普光辊(Ra0.4-0.6μm)轧制0.1mm(0.4-0.25-0.15-0.115-0.1) |  | 20100142 | 轧硬 | 0.4*760-SPCC | 30210015 | 光亮卷 | 0.1-SPCC |  | 30 | MO000943 | MO000943-001 | KSFW001 | 东方小品种钢前处理 0.67（昆山富维 厚度公差：0.660-0.670mm,光泽度大于150GU（横向、纵向），粗糙度：Ra0.2-0.45um.硬度：HV80-110） | 13765 | 2024-06-25 | 2024-07-05 | 5 | 2024-07-10 23:52:50 | 2024-07-10 23:53:49 | 江苏东方九天新能源材料有限公司 | 193070 | 杨海鹏 |  |  | 0.4 | 5750 | 760 | 1 | JG1224050240 | 轧0.1，米数控制在23700-23800米，脱脂分一包10500米。 |  |  | 否 | 否 | 1584 | 1
铬钝化 | JG12240603604 | JG1224060360 | 东方铬钝化750 | 合格 | 合格品 | 甲 | 周建锋 | 1728 | 1728 | 1 | 2390 | 0.15 | 610 | 美国料，镀铬量80-100 |  | 30210011 | 光亮卷 | 0.15-SPCC | 30110011 | 铬钝化卷 | 0.15-SPCC |  | 10 | MO001458 | MO001458-016-04 | GDH001 | 铬钝化模板 | 6944 | 2024-07-10 | 2024-07-10 | 2 | 2024-07-10 22:03:19 | 2024-07-10 23:12:13 | 江苏东方九天新能源材料有限公司 |  | 孙锋 |  | 1 | 0.15 | 2390 | 610 | 1 | JG12240603604 |  | 1 |  | 是 | 是 | 86 | 16
铬钝化 | JG12240603603 | JG1224060360 | 东方铬钝化750 | 合格 | 合格品 | 甲 | 周建锋 | 1738 | 1738 | 1 | 2380 | 0.15 | 610 | 美国料，镀铬量80-100 |  | 30210011 | 光亮卷 | 0.15-SPCC | 30110011 | 铬钝化卷 | 0.15-SPCC |  | 10 | MO001458 | MO001458-016-03 | GDH001 | 铬钝化模板 | 6944 | 2024-07-10 | 2024-07-10 | 2 | 2024-07-10 22:03:19 | 2024-07-10 23:12:13 | 江苏东方九天新能源材料有限公司 |  | 孙锋 |  | 1 | 0.15 | 2380 | 610 | 1 | JG12240603603 |  | 1 |  | 是 | 是 | 86 | 16
铬钝化 | JG12240603602 | JG1224060360 | 东方铬钝化750 | 合格 | 合格品 | 甲 | 周建锋 | 1742 | 1742 | 1 | 2380 | 0.15 | 610 | 美国料，镀铬量80-100 |  | 30210011 | 光亮卷 | 0.15-SPCC | 30110011 | 铬钝化卷 | 0.15-SPCC |  | 10 | MO001458 | MO001458-016-02 | GDH001 | 铬钝化模板 | 6944 | 2024-07-10 | 2024-07-10 | 2 | 2024-07-10 22:03:19 | 2024-07-10 23:12:13 | 江苏东方九天新能源材料有限公司 |  | 孙锋 |  | 1 | 0.15 | 2380 | 610 | 1 | JG12240603602 |  | 1 |  | 是 | 是 | 86 | 16
铬钝化 | JG12240603601 | JG1224060360 | 东方铬钝化750 | 合格 | 合格品 | 甲 | 周建锋 | 1732 | 1732 | 1 | 2380 | 0.15 | 610 | 美国料，镀铬量80-100 |  | 30210011 | 光亮卷 | 0.15-SPCC | 30110011 | 铬钝化卷 | 0.15-SPCC |  | 10 | MO001458 | MO001458-016-01 | GDH001 | 铬钝化模板 | 6944 | 2024-07-10 | 2024-07-10 | 2 | 2024-07-10 22:03:19 | 2024-07-10 23:12:13 | 江苏东方九天新能源材料有限公司 |  | 孙锋 |  | 1 | 0.15 | 2380 | 610 | 1 | JG12240603601 |  | 1 |  | 是 | 是 | 86 | 16
铬钝化 | JG1224060304 | JG1224060304 | 东方铬钝化750 | 合格 | 合格品 | 甲 | 孙锋 | 6962 | 6951 | 0.9984 | 9560 | 0.15 | 610 | 美国料，镀铬量80-100 | 8967/8970米横向595/594，大小0.11/0.11，尾120 米来料板面9个孔洞，做废带，下道剪下 | 30210011 | 光亮卷 | 0.15-SPCC | 30110011 | 铬钝化卷 | 0.15-SPCC |  | 10 | MO001458 | MO001458-010 | GDH001 | 铬钝化模板 | 6962 | 2024-07-10 | 2024-07-10 | 2 | 2024-07-10 21:03:17 | 2024-07-10 22:02:50 | 江苏东方九天新能源材料有限公司 | 235520 | 孙锋 |  |  | 0.15 | 0 | 610 | 1 | JG1224060304 |  | 1 | 来料板面色差，辊印，亮斑，8967/8970米横向595/594，大小0.11/0.11，尾120米来料板面9个孔洞，做废带，下道剪下 | 是 | 是 | 59 | 10
铬钝化 | JG122405516821 | JG122405516821 | 东方铬钝化950 | 合格 | 合格品 | 甲 | 夏亚军 | 2170 | 2147 | 0.9894 | 3760 | 0.1 | 760 | / |  | 30210015 | 光亮卷 | 0.1-SPCC | 30110014 | 铬钝化卷 | 0.1-SPCC |  | 10 | MO001107 | MO001107-001 | GDH001 | 铬钝化模板 | 2170 | 2024-07-02 | 2024-07-02 | 2 | 2024-07-10 21:28:14 | 2024-07-10 21:52:12 | 江苏东方九天新能源材料有限公司 | 201013 | 孙槐兵 |  |  | 0.1 | 3760 | 760 | 1 | JG122405516821 |  | 1 |  | 是 | 是 | 24 | 1
铬钝化 | JG1224060371 | JG1224060371 | 东方铬钝化750 | 合格 | 合格品 | 乙 | 李澍 | 7020 | 7029 | 1.0013 | 9690 | 0.15 | 610 | 美国料，镀铬量80-100 |  | 30210011 | 光亮卷 | 0.15-SPCC | 30110011 | 铬钝化卷 | 0.15-SPCC |  | 10 | MO001458 | MO001458-002 | GDH001 | 铬钝化模板 | 7020 | 2024-07-10 | 2024-07-10 | 2 | 2024-07-10 20:08:07 | 2024-07-10 21:02:40 | 江苏东方九天新能源材料有限公司 | 235512 | 李澍 |  |  | 0.15 | 0 | 610 | 1 | JG1224060371 |  | 1 | 白斑 辊印 条印 | 是 | 是 | 54 | 2
铬钝化 | JG122405506412 | JG12240550641 | 东方铬钝化950 | 合格 | 让步接收 | 甲 | 夏亚军 | 3907 | 3907 | 1 | 6840 | 0.1 | 760 | / | S色差(色差 花辊印)，尾200米缩芯印重 | 30210015 | 光亮卷 | 0.1-SPCC | 30110014 | 铬钝化卷 | 0.1-SPCC |  | 10 | MO001445 | MO001445-001-02 | GDH001 | 铬钝化模板 | 6310 | 2024-07-10 | 2024-07-10 | 2 | 2024-07-10 20:44:22 | 2024-07-10 20:46:57 | 江苏东方九天新能源材料有限公司 |  | 孙槐兵 |  | 1 | 0.1 | 6840 | 760 | 1 | JG122405506412 |  | 1 | S色差(色差 花辊印) | 是 | 是 | 3 | 1
铬钝化 | JG122405506411 | JG12240550641 | 东方铬钝化950 | 合格 | 合格品 | 甲 | 夏亚军 | 2405 | 2405 | 1 | 4200 | 0.1 | 760 | / | S色差(色差 花辊印 3420米1个孔洞 横向501.6 大小1.06) | 30210015 | 光亮卷 | 0.1-SPCC | 30110014 | 铬钝化卷 | 0.1-SPCC |  | 10 | MO001445 | MO001445-001-01 | GDH001 | 铬钝化模板 | 6310 | 2024-07-10 | 2024-07-10 | 2 | 2024-07-10 20:44:22 | 2024-07-10 20:46:57 | 江苏东方九天新能源材料有限公司 |  | 孙槐兵 |  | 1 | 0.1 | 4200 | 760 | 1 | JG122405506411 |  | 1 | S色差(色差 花辊印 3420米1个孔洞 横向501.6 大小1.06) | 是 | 是 | 3 | 1
铬钝化 | JG122405506312 | JG12240550631 | 东方铬钝化950 | 合格 | 合格品 | 甲 | 夏亚军 | 4091 | 4091 | 1 | 7170 | 0.1 | 760 | / | S色差(色差 来料黄斑 ) | 30210015 | 光亮卷 | 0.1-SPCC | 30110014 | 铬钝化卷 | 0.1-SPCC |  | 10 | MO001445 | MO001445-002-02 | GDH001 | 铬钝化模板 | 6120 | 2024-07-10 | 2024-07-10 | 2 | 2024-07-10 20:41:57 | 2024-07-10 20:43:57 | 江苏东方九天新能源材料有限公司 |  | 孙槐兵 |  | 1 | 0.1 | 7170 | 760 | 1 | JG122405506312 |  | 1 | S色差(色差 来料黄斑 ) | 是 | 是 | 3 | 2
铬钝化 | JG122405506311 | JG12240550631 | 东方铬钝化950 | 合格 | 合格品 | 甲 | 夏亚军 | 2003 | 2003 | 1 | 3500 | 0.1 | 760 | / | S色差(色差 来料黄斑 ) | 30210015 | 光亮卷 | 0.1-SPCC | 30110014 | 铬钝化卷 | 0.1-SPCC |  | 10 | MO001445 | MO001445-002-01 | GDH001 | 铬钝化模板 | 6120 | 2024-07-10 | 2024-07-10 | 2 | 2024-07-10 20:41:57 | 2024-07-10 20:43:57 | 江苏东方九天新能源材料有限公司 |  | 孙槐兵 |  | 1 | 0.1 | 3500 | 760 | 1 | JG122405506311 |  | 1 | S色差(色差 来料黄斑 ) | 是 | 是 | 3 | 2
铬钝化 | JG122405506422 | JG12240550642 | 东方铬钝化950 | 合格 | 合格品 | 甲 | 韩康 | 3987 | 3987 | 1 | 6980 | 0.1 | 760 | / | S色差(色差 花辊印 ) | 30210015 | 光亮卷 | 0.1-SPCC | 30110014 | 铬钝化卷 | 0.1-SPCC |  | 10 | MO001445 | MO001445-003-02 | GDH001 | 铬钝化模板 | 6320 | 2024-07-10 | 2024-07-10 | 2 | 2024-07-10 20:38:39 | 2024-07-10 20:41:34 | 江苏东方九天新能源材料有限公司 |  | 孙槐兵 |  | 1 | 0.1 | 6980 | 760 | 1 | JG122405506422 |  | 1 | S色差(色差 花辊印 ) | 是 | 是 | 4 | 3
铬钝化 | JG122405506421 | JG12240550642 | 东方铬钝化950 | 合格 | 合格品 | 甲 | 韩康 | 2319 | 2319 | 1 | 4050 | 0.1 | 760 | / | S色差(色差 花辊印 ) | 30210015 | 光亮卷 | 0.1-SPCC | 30110014 | 铬钝化卷 | 0.1-SPCC |  | 10 | MO001445 | MO001445-003-01 | GDH001 | 铬钝化模板 | 6320 | 2024-07-10 | 2024-07-10 | 2 | 2024-07-10 20:38:39 | 2024-07-10 20:41:34 | 江苏东方九天新能源材料有限公司 |  | 孙槐兵 |  | 1 | 0.1 | 4050 | 760 | 1 | JG122405506421 |  | 1 | S色差(色差 花辊印 ) | 是 | 是 | 4 | 3
铬钝化 | JG12240700164 | JG1224070016 | 东方铬钝化750 | 合格 | 合格品 | 乙 | 李澍 | 1774 | 1774 | 1 | 2400 | 0.15 | 610 | 美国料，镀铬量80-100 |  | 30210011 | 光亮卷 | 0.15-SPCC | 30110011 | 铬钝化卷 | 0.15-SPCC |  | 10 | MO001458 | MO001458-001-04 | GDH001 | 铬钝化模板 | 7060 | 2024-07-10 | 2024-07-10 | 2 | 2024-07-10 18:25:30 | 2024-07-10 19:07:12 | 江苏东方九天新能源材料有限公司 |  | 李澍 |  | 1 | 0.15 | 2400 | 610 | 1 | JG12240700164 |  | 1 | 白斑 辊印 条印 | 是 | 是 | 52 | 1
铬钝化 | JG12240700163 | JG1224070016 | 东方铬钝化750 | 合格 | 合格品 | 乙 | 李澍 | 1768 | 1768 | 1 | 2380 | 0.15 | 610 | 美国料，镀铬量80-100 |  | 30210011 | 光亮卷 | 0.15-SPCC | 30110011 | 铬钝化卷 | 0.15-SPCC |  | 10 | MO001458 | MO001458-001-03 | GDH001 | 铬钝化模板 | 7060 | 2024-07-10 | 2024-07-10 | 2 | 2024-07-10 18:25:30 | 2024-07-10 19:07:12 | 江苏东方九天新能源材料有限公司 |  | 李澍 |  | 1 | 0.15 | 2380 | 610 | 1 | JG12240700163 |  | 1 | 白斑 辊印 条印 | 是 | 是 | 52 | 1
铬钝化 | JG12240700162 | JG1224070016 | 东方铬钝化750 | 合格 | 合格品 | 乙 | 李澍 | 1758 | 1758 | 1 | 2380 | 0.15 | 610 | 美国料，镀铬量80-100 |  | 30210011 | 光亮卷 | 0.15-SPCC | 30110011 | 铬钝化卷 | 0.15-SPCC |  | 10 | MO001458 | MO001458-001-02 | GDH001 | 铬钝化模板 | 7060 | 2024-07-10 | 2024-07-10 | 2 | 2024-07-10 18:25:30 | 2024-07-10 19:07:12 | 江苏东方九天新能源材料有限公司 |  | 李澍 |  | 1 | 0.15 | 2380 | 610 | 1 | JG12240700162 |  | 1 | 白斑 辊印 条印 | 是 | 是 | 52 | 1
铬钝化 | JG12240700161 | JG1224070016 | 东方铬钝化750 | 合格 | 合格品 | 乙 | 李澍 | 1764 | 1764 | 1 | 2380 | 0.15 | 610 | 美国料，镀铬量80-100 |  | 30210011 | 光亮卷 | 0.15-SPCC | 30110011 | 铬钝化卷 | 0.15-SPCC |  | 10 | MO001458 | MO001458-001-01 | GDH001 | 铬钝化模板 | 7060 | 2024-07-10 | 2024-07-10 | 2 | 2024-07-10 18:25:30 | 2024-07-10 19:07:12 | 江苏东方九天新能源材料有限公司 |  | 李澍 |  | 1 | 0.15 | 2380 | 610 | 1 | JG12240700161 |  | 1 | 白斑 辊印 条印 | 是 | 是 | 52 | 1
最终冷轧 | DL00240551131 | DL0024055113 | 东方650轧机 | 合格 | 让步接收 | 甲 | 关颜伟,徐炜 | 6040 | 6000 | 0.9934 | 6350 | 0.2 | 590 | 海金杜门：650轧机中间道次普光辊（Ra0.2-0.3μm)轧制，最后一道用Ra0.8-1.0μm细毛化辊轧至0.2mm（0.6-0.41-0.29-0.25-0.2）厚度公差：0.203-0.208mm（注意公差范围）、板面粗糙度控制Ra0.4-0.6μm，转脱脂 | H厚薄公差(内圈长度400米公差跳动±3μm)S色差()B白斑(),Z振纹()S砂轮印()X细划伤() | 20100077 | 轧硬 | 0.6*590-SPCC | 20600001 | 镍钝化卷半成品 | 0.203-SPCC |  | 30 | MO000993 | MO000993-001-01 | ZDY | 自定义 | 12135 | 2024-06-25 | 2024-07-03 | 2 | 2024-07-10 18:48:16 | 2024-07-10 18:53:26 | 江苏东方九天新能源材料有限公司 | 194116 | 徐炜 |  |  | 0.6 | 2200 | 590 | 1 | DL00240551131 | 海金杜门:（0.203）厚度公差: 0.198-0.203mm、硬度: 90-100HV,粗粕度: Ra0.5-0.7um | 1 | H厚薄公差(内圈长度400米公差跳动±3μm)S色差()B白斑(),Z振纹()S砂轮印()X细划伤() | 是 | 是 | 6564 | 1
最终冷轧 | DL00240551151 | DL0024055115 | 东方650轧机 | 合格 | 5 | 甲 | 关颜伟,徐炜 | 5950 | 5900 | 0.9916 | 6250 | 0.2 | 590 | 海金杜门：650轧机中间道次普光辊（Ra0.2-0.3μm)轧制，最后一道用Ra0.8-1.0μm细毛化辊轧至0.2mm（0.6-0.41-0.29-0.25-0.2）厚度公差：0.203-0.208mm（注意公差范围）、板面粗糙度控制Ra0.4-0.6μm，转脱脂 | X线辊印(上表面一条明显线印，暗线印),Z振纹(),S色差(),B白斑(),X细划伤()X线辊印(上表面一条明显线印，暗线印),Z振纹(),S色差(),B白斑(),X细划伤() | 20100077 | 轧硬 | 0.6*590-SPCC | 20600001 | 镍钝化卷半成品 | 0.203-SPCC |  | 30 | MO000993 | MO000993-002-01 | ZDY | 自定义 | 11865 | 2024-06-25 | 2024-07-03 | 2 | 2024-07-10 18:44:07 | 2024-07-10 18:47:21 | 江苏东方九天新能源材料有限公司 | 194117 | 关颜伟 |  |  | 0.6 | 2150 | 590 | 1 | DL00240551151 | 海金杜门:（0.203）厚度公差: 0.198-0.203mm、硬度: 90-100HV,粗粕度: Ra0.5-0.7um |  | X线辊印(上表面一条明显线印，暗线印),Z振纹(),S色差(),B白斑(),X细划伤()X线辊印(上表面一条明显线印，暗线印),Z振纹(),S色差(),B白斑(),X细划伤() | 否 | 否 | 6834 | 2
最终冷轧 | DL00240551152 | DL0024055115 | 东方650轧机 | 合格 | 让步接收 | 甲 | 关颜伟,徐炜 | 5890 | 5850 | 0.9932 | 6200 | 0.2 | 590 | 海金杜门：650轧机中间道次普光辊（Ra0.2-0.3μm)轧制，最后一道用Ra0.8-1.0μm细毛化辊轧至0.2mm（0.6-0.41-0.29-0.25-0.2）厚度公差：0.203-0.208mm（注意公差范围）、板面粗糙度控制Ra0.4-0.6μm，转脱脂 | S色差(),B白斑(),A暗线印(),X细划伤(),Z振纹() | 20100077 | 轧硬 | 0.6*590-SPCC | 20600001 | 镍钝化卷半成品 | 0.203-SPCC |  | 30 | MO000993 | MO000993-002-02 | ZDY | 自定义 | 11865 | 2024-06-25 | 2024-07-03 | 2 | 2024-07-10 18:41:23 | 2024-07-10 18:43:38 | 江苏东方九天新能源材料有限公司 | 194117 | 关颜伟 |  |  | 0.6 | 2140 | 590 | 1 | DL00240551152 | 海金杜门:（0.203）厚度公差: 0.198-0.203mm、硬度: 90-100HV,粗粕度: Ra0.5-0.7um |  | S色差(),B白斑(),A暗线印(),X细划伤(),Z振纹() | 否 | 否 | 6834 | 2
铬钝化 | JG1224070008 | JG1224070008 | 东方铬钝化750 | 合格 | 合格品 | 乙 | 李澍 | 6960 | 6943 | 0.9976 | 9570 | 0.15 | 610 | 美国料，镀铬量80-100 |  | 30210011 | 光亮卷 | 0.15-SPCC | 30110011 | 铬钝化卷 | 0.15-SPCC |  | 10 | MO001458 | MO001458-003 | GDH001 | 铬钝化模板 | 6960 | 2024-07-10 | 2024-07-10 | 2 | 2024-07-10 18:03:57 | 2024-07-10 18:25:09 | 江苏东方九天新能源材料有限公司 | 235513 | 李澍 |  |  | 0.15 | 0 | 610 | 1 | JG1224070008 |  | 1 | 白斑 辊印 条印 | 是 | 是 | 22 | 3
最终冷轧 | JG1224060249 | JG1224060249 | 东方850轧机 | 合格 | 合格品 | 甲 | 吴宏林 | 13450 | 13400 | 0.9963 | 22745 | 0.1 | 760 | 850轧机普光辊(Ra0.4-0.6μm)轧制0.1mm(0.4-0.25-0.15-0.115-0.1) |  | 20100142 | 轧硬 | 0.4*760-SPCC | 30210015 | 光亮卷 | 0.1-SPCC |  | 30 | MO000945 | MO000945-006 | KSFW001 | 东方小品种钢前处理 0.67（昆山富维 厚度公差：0.660-0.670mm,光泽度大于150GU（横向、纵向），粗糙度：Ra0.2-0.45um.硬度：HV80-110） | 13450 | 2024-06-25 | 2024-07-05 | 2 | 2024-07-10 18:14:46 | 2024-07-10 18:23:25 | 江苏东方九天新能源材料有限公司 | 193086 | 吴宏林 |  |  | 0.4 | 5720 | 760 | 1 | JG1224060249 | 轧0.1，米数控制在23100-23200米，脱脂分一包10400米。 |  |  | 否 | 否 | 4051 | 6
最终平整 | JG122406027512 | JG1224060275 | 东方850平整 | 其他入库 | 协议品 | 甲 | 陈俊华,钱琨 | 920 | 920 | 1 | 1650 | 0.1 | 760 | 平整 | S松花印(整卷，重) | 20100142 | 轧硬 | 0.4*760-SPCC | 30210015 | 光亮卷 | 0.1-SPCC |  | 60 | MO000945 | MO000945-001-01-02 | KSFW001 | 东方小品种钢前处理 0.67（昆山富维 厚度公差：0.660-0.670mm,光泽度大于150GU（横向、纵向），粗糙度：Ra0.2-0.45um.硬度：HV80-110） | 13410 | 2024-06-25 | 2024-07-05 | 2 | 2024-07-10 18:02:48 | 2024-07-10 18:04:53 | 江苏东方九天新能源材料有限公司 |  | 陈俊华 |  | 1 | 0.1 | 1650 | 760 | 1 | JG122406027512 | 轧0.1，米数控制在23100-23200米，脱脂分一包10400米。 | 1 | S松花印(整卷，重) | 是 | 是 | 1764 | 1
分剪 | 38B0129012/4 | 38B0129012 | 东方分剪6# | 其他入库 | 协议品 | 甲 | 樊小兵 | 35.63 | 38 | 1.0665 | 0 | 0.3 | 129 | 新乡正元样品。镍层外3.0+1.0um；内1.0-1.5um；排刀规格122.5*2+129*2 切150kg 厚度公差+/-0.01mm，宽度公差+0/-0.2mm 毛刺小于0.03mm，内径500mm | L亮斑(来料规律性亮斑) | 31310021 | 镍钝化卷 | 0.3-SPCC | 31320037 | 镍钝化分切带 | 0.3-DCG |  | 10 | MO001453 | MO001453-001-04 | FJ001 | 分剪模板 | 2435 | 2024-07-10 | 2024-07-10 | 2 | 2024-07-10 17:32:44 | 2024-07-10 17:36:41 | 江苏东方九天新能源材料有限公司 |  | 樊小兵 |  | 1 | 0.3 | 0 | 610 | 1 | 38B0129012/4 | 新乡正元样品。排刀规格122.5*2+129*2 切150kg 厚度公差+/-0.01mm，宽度公差+0/-0.2mm 毛刺小于0.03mm，内径500mm | 1 | L亮斑(来料规律性亮斑) | 是 | 是 | 4 | 1
分剪 | 38B0129012/3 | 38B0129012 | 东方分剪6# | 合格 | 合格品 | 甲 | 樊小兵 | 35.63 | 38 | 1.0665 | 0 | 0.3 | 129 | 新乡正元样品。镍层外3.0+1.0um；内1.0-1.5um；排刀规格122.5*2+129*2 切150kg 厚度公差+/-0.01mm，宽度公差+0/-0.2mm 毛刺小于0.03mm，内径500mm |  | 31310021 | 镍钝化卷 | 0.3-SPCC | 31320037 | 镍钝化分切带 | 0.3-DCG |  | 10 | MO001453 | MO001453-001-03 | FJ001 | 分剪模板 | 2435 | 2024-07-10 | 2024-07-10 | 2 | 2024-07-10 17:32:44 | 2024-07-10 17:36:41 | 江苏东方九天新能源材料有限公司 |  | 樊小兵 |  | 1 | 0.3 | 0 | 610 | 1 | 38B0129012/3 | 新乡正元样品。排刀规格122.5*2+129*2 切150kg 厚度公差+/-0.01mm，宽度公差+0/-0.2mm 毛刺小于0.03mm，内径500mm | 1 |  | 是 | 是 | 4 | 1
分剪 | 38B0129012/2 | 38B0129012 | 东方分剪6# | 合格 | 合格品 | 甲 | 樊小兵 | 33.75 | 36 | 1.0667 | 0 | 0.3 | 122.5 | 新乡正元样品。镍层外3.0+1.0um；内1.0-1.5um；排刀规格122.5*2+129*2 切150kg 厚度公差+/-0.01mm，宽度公差+0/-0.2mm 毛刺小于0.03mm，内径500mm |  | 31310021 | 镍钝化卷 | 0.3-SPCC | 31320037 | 镍钝化分切带 | 0.3-DCG |  | 10 | MO001453 | MO001453-001-02 | FJ001 | 分剪模板 | 2435 | 2024-07-10 | 2024-07-10 | 2 | 2024-07-10 17:32:44 | 2024-07-10 17:36:41 | 江苏东方九天新能源材料有限公司 |  | 樊小兵 |  | 1 | 0.3 | 0 | 610 | 1 | 38B0129012/2 | 新乡正元样品。排刀规格122.5*2+129*2 切150kg 厚度公差+/-0.01mm，宽度公差+0/-0.2mm 毛刺小于0.03mm，内径500mm | 1 |  | 是 | 是 | 4 | 1
分剪 | 38B0129012/1 | 38B0129012 | 东方分剪6# | 合格 | 合格品 | 甲 | 樊小兵 | 33.75 | 36 | 1.0667 | 0 | 0.3 | 122.5 | 新乡正元样品。镍层外3.0+1.0um；内1.0-1.5um；排刀规格122.5*2+129*2 切150kg 厚度公差+/-0.01mm，宽度公差+0/-0.2mm 毛刺小于0.03mm，内径500mm |  | 31310021 | 镍钝化卷 | 0.3-SPCC | 31320037 | 镍钝化分切带 | 0.3-DCG |  | 10 | MO001453 | MO001453-001-01 | FJ001 | 分剪模板 | 2435 | 2024-07-10 | 2024-07-10 | 2 | 2024-07-10 17:32:44 | 2024-07-10 17:36:41 | 江苏东方九天新能源材料有限公司 |  | 樊小兵 |  | 1 | 0.3 | 0 | 610 | 1 | 38B0129012/1 | 新乡正元样品。排刀规格122.5*2+129*2 切150kg 厚度公差+/-0.01mm，宽度公差+0/-0.2mm 毛刺小于0.03mm，内径500mm | 1 |  | 是 | 是 | 4 | 1
最终脱脂 | JG12240601442 | JG1224060144 | 东方950脱脂1# | 合格 | 合格品 | 甲 | 关莫平,王建军 | 5883.05 | 5815 | 0.9884 | 10110 | 0.1 | 760 | 脱脂（950-1） |  | 20100142 | 轧硬 | 0.4*760-SPCC | 30210015 | 光亮卷 | 0.1-SPCC |  | 40 | MO000945 | MO000945-013-02 | KSFW001 | 东方小品种钢前处理 0.67（昆山富维 厚度公差：0.660-0.670mm,光泽度大于150GU（横向、纵向），粗糙度：Ra0.2-0.45um.硬度：HV80-110） | 13475 | 2024-06-25 | 2024-07-05 | 2 | 2024-07-10 16:30:05 | 2024-07-10 17:24:43 | 江苏东方九天新能源材料有限公司 |  | 王建军 |  | 1 | 0.1 | 22920 | 760 | 1 | JG12240601442 | 轧0.1，米数控制在23100-23200米，脱脂分一包10400米。 |  |  |  |  | 4244 | 13
最终脱脂 | JG12240601441 | JG1224060144 | 东方950脱脂1# | 合格 | 合格品 | 甲 | 关莫平,王建军 | 7516.94 | 7430 | 0.9884 | 12760 | 0.1 | 760 | 脱脂（950-1） |  | 20100142 | 轧硬 | 0.4*760-SPCC | 30210015 | 光亮卷 | 0.1-SPCC |  | 40 | MO000945 | MO000945-013-01 | KSFW001 | 东方小品种钢前处理 0.67（昆山富维 厚度公差：0.660-0.670mm,光泽度大于150GU（横向、纵向），粗糙度：Ra0.2-0.45um.硬度：HV80-110） | 13475 | 2024-06-25 | 2024-07-05 | 2 | 2024-07-10 16:30:05 | 2024-07-10 17:24:43 | 江苏东方九天新能源材料有限公司 |  | 王建军 |  | 1 | 0.1 | 22920 | 760 | 1 | JG12240601441 | 轧0.1，米数控制在23100-23200米，脱脂分一包10400米。 |  |  |  |  | 4244 | 13
最终平整 | JG12240601282 | JG1224060128 | 东方850平整 | 合格 | 让步接收 | 甲 | 陈俊华,钱琨 | 5880 | 5870 | 0.9983 | 10340 | 0.1 | 760 | 平整 | 7389.2-7397米传463.7-464.9MM3个0.28-0.71MM2孔洞,松花印(内250米，以夹纸),下道工序剪下退平整，传碎边多 | 20100142 | 轧硬 | 0.4*760-SPCC | 30210015 | 光亮卷 | 0.1-SPCC |  | 60 | MO000938 | MO000938-013-02 | KSFW001 | 东方小品种钢前处理 0.67（昆山富维 厚度公差：0.660-0.670mm,光泽度大于150GU（横向、纵向），粗糙度：Ra0.2-0.45um.硬度：HV80-110） | 13460 | 2024-06-24 | 2024-07-04 | 2 | 2024-07-10 16:25:35 | 2024-07-10 16:28:36 | 江苏东方九天新能源材料有限公司 | 192997 | 陈俊华 |  |  | 0.1 | 10250 | 760 | 1 | JG12240601282 | 轧0.1，米数控制在23100-23200米，脱脂分一包10400米。 | 1 | K孔洞(7389.2-7397米传463.7-464.9MM3个0.28-0.71MM2),S松花印(内250米，以夹纸),S碎边(传碎边多) | 是 | 是 | 6842 | 13
最终平整 | JG12240601352 | JG1224060135 | 东方850平整 | 合格 | 合格品 | 甲 | 陈俊华,钱琨 | 7450 | 7450 | 1 | 13000 | 0.1 | 760 | 平整 | 9127.3米传697.3MM0.42MM2孔洞 | 20100142 | 轧硬 | 0.4*760-SPCC | 30210015 | 光亮卷 | 0.1-SPCC |  | 60 | MO000937 | MO000937-001-02 | KSFW001 | 东方小品种钢前处理 0.67（昆山富维 厚度公差：0.660-0.670mm,光泽度大于150GU（横向、纵向），粗糙度：Ra0.2-0.45um.硬度：HV80-110） | 13440 | 2024-06-24 | 2024-07-04 | 2 | 2024-07-10 15:49:31 | 2024-07-10 15:50:18 | 江苏东方九天新能源材料有限公司 | 192980 | 陈俊华 |  |  | 0.1 | 12900 | 760 | 1 | JG12240601352 | 轧0.1，米数控制在23100-23200米，脱脂分一包10400米。 | 1 | K孔洞(9127.3米传697.3MM0.42MM2) | 是 | 是 | 5598 | 1
铬钝化 | JG002406000121 | JG0024060001 | 东方铬钝化750 | 合格 | 合格品 | 乙 | 李澍 | 5020 | 4191 | 0.8349 | 5940 | 0.15 | 610 | / | X细划伤(白斑 辊印 条印 白条印) | 30210011 | 光亮卷 | 0.15-SPCC | 30110011 | 铬钝化卷 | 0.15-SPCC |  | 10 | MO001389 | MO001389-001-02-01 | GDH001 | 铬钝化模板 | 5020 | 2024-07-09 | 2024-07-09 | 2 | 2024-07-09 08:47:23 | 2024-07-10 15:47:25 | 江苏东方九天新能源材料有限公司 |  | 李澍 |  | 1 | 0.15 | 0 | 610 | 1 | JG002406000121 |  | 1 | X细划伤(白斑 辊印 条印 白条印) | 是 | 是 | 2793 | 1
铬钝化 | JG002406000122 | JG0024060001 | 东方铬钝化750 | 其他入库 | 协议品 | 乙 | 李澍 | 5020 | 820 | 0.1633 | 1140 | 0.15 | 610 | / | X细划伤(滑桶剪下报废) | 30210011 | 光亮卷 | 0.15-SPCC | 30110011 | 铬钝化卷 | 0.15-SPCC |  | 10 | MO001389 | MO001389-001-02 | GDH001 | 铬钝化模板 | 5020 | 2024-07-09 | 2024-07-09 | 2 | 2024-07-09 08:47:23 | 2024-07-10 15:47:25 | 江苏东方九天新能源材料有限公司 |  | 李澍 |  | 1 | 0.15 | 0 | 610 | 1 | JG002406000122 |  | 1 | X细划伤(滑桶剪下报废) | 是 | 是 | 2793 | 1
铬钝化 | JL12240602831 | JL12240602831 | 东方铬钝化750 | 合格 | 合格品 | 甲 | 孙锋 | 3580 | 3580 | 1 | 7740 | 0.1 | 610 | / |  | 30210015 | 光亮卷 | 0.1-SPCC | 30110014 | 铬钝化卷 | 0.1-SPCC |  | 10 | MO001373 | MO001373-009 | GDH001 | 铬钝化模板 | 3580 | 2024-07-08 | 2024-07-08 | 2 | 2024-07-10 15:41:46 | 2024-07-10 15:42:41 | 江苏东方九天新能源材料有限公司 | 227784 | 孙锋 |  |  | 0.1 | 0 | 610 | 1 | JL12240602831 |  | 1 | 并包内 | 是 | 是 | 1 | 9
最终脱脂 | JG12240551023 | JG12240551023 | 东方950脱脂1# | 合格 | 合格品 | 甲 | 关莫平,王建军 | 1840 | 1840 | 1 | 4350 | 0.1 | 550 | 脱脂（950-1） |  | 20500018 | 光亮卷半成品 | 0.1-SPCC | 30210015 | 光亮卷 | 0.1-SPCC |  | 40 | MO001096 | MO001096-001 | GLJ003 | 光亮卷前处理 模板 | 2540 | 2024-07-01 | 2024-07-08 | 2 | 2024-07-10 15:36:32 | 2024-07-10 15:42:06 | 江苏东方九天新能源材料有限公司 | 200039 | 王建军 |  |  | 0.1 | 4350 | 550 | 1 | JG12240551023 | 松花印需切边 |  |  | 否 | 否 | 2438 | 1
铬钝化 | JG12240602221 | JG12240602221 | 东方铬钝化950 | 合格 | 让步接收 | 乙 | 李志祥 | 4010 | 3887 | 0.9693 | 7070 | 0.1 | 710 | / | 色差 辊印 | 30210015 | 光亮卷 | 0.1-SPCC | 30110014 | 铬钝化卷 | 0.1-SPCC |  | 10 | MO001367 | MO001367-004 | GDH001 | 铬钝化模板 | 4010 | 2024-07-08 | 2024-07-08 | 2 | 2024-07-10 14:35:05 | 2024-07-10 15:23:57 | 江苏东方九天新能源材料有限公司 | 227672 | 李志祥 |  |  | 0.1 | 0 | 710 | 1 | JG12240602221 |  | 1 | 色差 辊印 | 是 | 是 | 48 | 4
最终冷轧 | JG1224060144 | JG1224060144 | 东方850轧机 | 合格 | 合格品 | 甲 | 何建 | 13450 | 13400 | 0.9963 | 22920 | 0.1 | 760 | 850轧机普光辊(Ra0.4-0.6μm)轧制0.1mm(0.4-0.25-0.15-0.115-0.1) |  | 20100142 | 轧硬 | 0.4*760-SPCC | 30210015 | 光亮卷 | 0.1-SPCC |  | 30 | MO000945 | MO000945-013 | KSFW001 | 东方小品种钢前处理 0.67（昆山富维 厚度公差：0.660-0.670mm,光泽度大于150GU（横向、纵向），粗糙度：Ra0.2-0.45um.硬度：HV80-110） | 13475 | 2024-06-25 | 2024-07-05 | 2 | 2024-07-10 15:15:02 | 2024-07-10 15:15:58 | 江苏东方九天新能源材料有限公司 | 193093 | 何建 |  |  | 0.4 | 5700 | 760 | 1 | JG1224060144 | 轧0.1，米数控制在23100-23200米，脱脂分一包10400米。 |  |  | 否 | 否 | 4244 | 13
铬钝化 | JG12240600101 | JG12240600101 | 东方铬钝化950 | 合格 | 让步接收 | 乙 | 李志祥 | 5576 | 5565 | 0.998 | 10140 | 0.1 | 710 | / | 4951米操31mm孔洞1.06平方毫米，辊印，色差 | 30210015 | 光亮卷 | 0.1-SPCC | 30110014 | 铬钝化卷 | 0.1-SPCC |  | 10 | MO001164 | MO001164-001 | GDH001 | 铬钝化模板 | 5576 | 2024-07-04 | 2024-07-04 | 2 | 2024-07-10 14:33:11 | 2024-07-10 14:34:44 | 江苏东方九天新能源材料有限公司 | 204183 | 李志祥 |  |  | 0.1 | 10160 | 710 | 1 | JG12240600101 |  | 1 | 4951米孔洞大小1.06操31 辊印 色差 | 是 | 是 | 1 | 1
最终脱脂 | JG12240602392 | JG1224060239 | 东方950脱脂1# | 合格 | 合格品 | 甲 | 关莫平,王建军 | 5937.02 | 5915 | 0.9963 | 10220 | 0.1 | 760 | 脱脂（950-1） |  | 20100142 | 轧硬 | 0.4*760-SPCC | 30210015 | 光亮卷 | 0.1-SPCC |  | 40 | MO000945 | MO000945-027-02 | KSFW001 | 东方小品种钢前处理 0.67（昆山富维 厚度公差：0.660-0.670mm,光泽度大于150GU（横向、纵向），粗糙度：Ra0.2-0.45um.硬度：HV80-110） | 13555 | 2024-06-25 | 2024-07-05 | 2 | 2024-07-10 12:22:28 | 2024-07-10 14:12:29 | 江苏东方九天新能源材料有限公司 |  | 王建军 |  | 1 | 0.1 | 23367 | 760 | 1 | JG12240602392 | 轧0.1，米数控制在23100-23200米，脱脂分一包10400米。 |  |  |  |  | 4137 | 27
最终脱脂 | JG12240602391 | JG1224060239 | 东方950脱脂1# | 合格 | 合格品 | 甲 | 关莫平,王建军 | 13480 | 7515 | 0.5575 | 13000 | 0.1 | 760 | 脱脂（950-1） |  | 20100142 | 轧硬 | 0.4*760-SPCC | 30210015 | 光亮卷 | 0.1-SPCC |  | 40 | MO000945 | MO000945-027-01 | KSFW001 | 东方小品种钢前处理 0.67（昆山富维 厚度公差：0.660-0.670mm,光泽度大于150GU（横向、纵向），粗糙度：Ra0.2-0.45um.硬度：HV80-110） | 13555 | 2024-06-25 | 2024-07-05 | 2 | 2024-07-10 12:22:28 | 2024-07-10 14:12:29 | 江苏东方九天新能源材料有限公司 |  | 王建军 |  | 1 | 0.1 | 23367 | 760 | 1 | JG12240602391 | 轧0.1，米数控制在23100-23200米，脱脂分一包10400米。 |  |  |  |  | 4137 | 27
最终平整 | JG12240551621 | JG1224055162 | 东方850平整 | 合格 | 合格品 | 甲 | 陈俊华,钱琨 | 5915 | 5910 | 0.9992 | 10350 | 0.1 | 760 | 平整 |  | 20100142 | 轧硬 | 0.4*760-SPCC | 30210015 | 光亮卷 | 0.1-SPCC |  | 60 | MO000772 | MO000772-004-01 | KSFW001 | 东方小品种钢前处理 0.67（昆山富维 厚度公差：0.660-0.670mm,光泽度大于150GU（横向、纵向），粗糙度：Ra0.2-0.45um.硬度：HV80-110） | 12010 | 2024-06-17 | 2024-06-27 | 2 | 2024-07-10 13:58:23 | 2024-07-10 13:59:05 | 江苏东方九天新能源材料有限公司 | 187674 | 陈俊华 |  |  | 0.1 | 10300 | 760 | 1 | JG12240551621 | 轧0.1，米数控制在20700-20800米，脱脂平均分包 | 1 |  | 是 | 是 | 4619 | 4
最终平整 | JG12240602542 | JG1224060254 | 东方850平整 | 合格 | 让步接收 | 甲 | 陈俊华,钱琨 | 5910 | 5930 | 1.0034 | 10350 | 0.1 | 760 | 平整 | 949.3米传173.4mm孔洞0.57平方毫米 | 20100142 | 轧硬 | 0.4*760-SPCC | 30210015 | 光亮卷 | 0.1-SPCC |  | 60 | MO000945 | MO000945-023-02 | KSFW001 | 东方小品种钢前处理 0.67（昆山富维 厚度公差：0.660-0.670mm,光泽度大于150GU（横向、纵向），粗糙度：Ra0.2-0.45um.硬度：HV80-110） | 13520 | 2024-06-25 | 2024-07-05 | 2 | 2024-07-10 13:28:18 | 2024-07-10 13:29:22 | 江苏东方九天新能源材料有限公司 | 193104 | 陈俊华 |  |  | 0.1 | 10200 | 760 | 1 | JG12240602542 | 轧0.1，米数控制在23100-23200米，脱脂分一包10400米。 | 1 | K孔洞(949.3米传173.4MM0.57MM2) | 是 | 是 | 5692 | 23
最终平整 | JG12240602422 | JG1224060242 | 东方850平整 | 合格 | 合格品 | 甲 | 陈俊华,钱琨 | 5785 | 5780 | 0.9991 | 10070 | 0.1 | 760 | 平整 |  | 20100142 | 轧硬 | 0.4*760-SPCC | 30210015 | 光亮卷 | 0.1-SPCC |  | 60 | MO000945 | MO000945-021-02 | KSFW001 | 东方小品种钢前处理 0.67（昆山富维 厚度公差：0.660-0.670mm,光泽度大于150GU（横向、纵向），粗糙度：Ra0.2-0.45um.硬度：HV80-110） | 13520 | 2024-06-25 | 2024-07-05 | 2 | 2024-07-10 12:59:25 | 2024-07-10 12:59:48 | 江苏东方九天新能源材料有限公司 | 193102 | 陈俊华 |  |  | 0.1 | 10000 | 760 | 1 | JG12240602422 | 轧0.1，米数控制在23100-23200米，脱脂分一包10400米。 | 1 |  | 是 | 是 | 4183 | 21
铬钝化 | JG12240603304 | JG1224060330 | 东方铬钝化750 | 合格 | 合格品 | 甲 | 孙锋 | 1656.98 | 1659 | 1.0012 | 2370 | 0.15 | 610 | / |  | 30210011 | 光亮卷 | 0.15-SPCC | 30110011 | 铬钝化卷 | 0.15-SPCC |  | 10 | MO001438 | MO001438-001-04 | GDH001 | 铬钝化模板 | 6594 | 2024-07-10 | 2024-07-10 | 2 | 2024-07-10 12:50:59 | 2024-07-10 12:52:22 | 江苏东方九天新能源材料有限公司 |  | 倪兵 |  | 1 | 0.15 | 0 | 610 | 1 | JG12240603304 |  | 1 |  | 是 | 是 | 2 | 1
铬钝化 | JG12240603303 | JG1224060330 | 东方铬钝化750 | 合格 | 合格品 | 甲 | 孙锋 | 1647 | 1649 | 1.0012 | 2340 | 0.15 | 610 | / |  | 30210011 | 光亮卷 | 0.15-SPCC | 30110011 | 铬钝化卷 | 0.15-SPCC |  | 10 | MO001438 | MO001438-001-03 | GDH001 | 铬钝化模板 | 6594 | 2024-07-10 | 2024-07-10 | 2 | 2024-07-10 12:50:59 | 2024-07-10 12:52:22 | 江苏东方九天新能源材料有限公司 |  | 倪兵 |  | 1 | 0.15 | 0 | 610 | 1 | JG12240603303 |  | 1 |  | 是 | 是 | 2 | 1
铬钝化 | JG12240603302 | JG1224060330 | 东方铬钝化750 | 合格 | 合格品 | 甲 | 孙锋 | 1647 | 1649 | 1.0012 | 2340 | 0.15 | 610 | / |  | 30210011 | 光亮卷 | 0.15-SPCC | 30110011 | 铬钝化卷 | 0.15-SPCC |  | 10 | MO001438 | MO001438-001-02 | GDH001 | 铬钝化模板 | 6594 | 2024-07-10 | 2024-07-10 | 2 | 2024-07-10 12:50:59 | 2024-07-10 12:52:22 | 江苏东方九天新能源材料有限公司 |  | 倪兵 |  | 1 | 0.15 | 0 | 610 | 1 | JG12240603302 |  | 1 |  | 是 | 是 | 2 | 1
铬钝化 | JG12240603301 | JG1224060330 | 东方铬钝化750 | 合格 | 合格品 | 甲 | 孙锋 | 1643 | 1645 | 1.0012 | 2340 | 0.15 | 610 | / |  | 30210011 | 光亮卷 | 0.15-SPCC | 30110011 | 铬钝化卷 | 0.15-SPCC |  | 10 | MO001438 | MO001438-001-01 | GDH001 | 铬钝化模板 | 6594 | 2024-07-10 | 2024-07-10 | 2 | 2024-07-10 12:50:59 | 2024-07-10 12:52:22 | 江苏东方九天新能源材料有限公司 |  | 倪兵 |  | 1 | 0.15 | 0 | 610 | 1 | JG12240603301 |  | 1 |  | 是 | 是 | 2 | 1
铬钝化 | JG1224060368 | JG1224060368 | 东方铬钝化750 | 合格 | 让步接收 | 甲 | 孙锋 | 6504 | 6513 | 1.0014 | 9360 | 0.15 | 610 | / | 外150米来料折印 | 30210011 | 光亮卷 | 0.15-SPCC | 30110011 | 铬钝化卷 | 0.15-SPCC |  | 10 | MO001438 | MO001438-004 | GDH001 | 铬钝化模板 | 6504 | 2024-07-10 | 2024-07-10 | 2 | 2024-07-10 12:49:50 | 2024-07-10 12:50:40 | 江苏东方九天新能源材料有限公司 | 234669 | 倪兵 |  |  | 0.15 | 0 | 610 | 1 | JG1224060368 |  | 1 | 外150米来料折印 | 是 | 是 | 1 | 4
铬钝化 | JG1224070027 | JG1224070027 | 东方铬钝化750 | 合格 | 让步接收 | 甲 | 孙锋 | 6950 | 6933 | 0.9976 | 9560 | 0.15 | 610 | / | 540-850米操3-5mm11处孔洞0.11-0.45平方毫米 | 30210011 | 光亮卷 | 0.15-SPCC | 30110011 | 铬钝化卷 | 0.15-SPCC |  | 10 | MO001438 | MO001438-003 | GDH001 | 铬钝化模板 | 6950 | 2024-07-10 | 2024-07-10 | 2 | 2024-07-10 12:47:12 | 2024-07-10 12:49:28 | 江苏东方九天新能源材料有限公司 | 234668 | 倪兵 |  |  | 0.15 | 0 | 610 | 1 | JG1224070027 |  | 1 | 540-850米11处孔洞操3-5大小0.11-0.45 | 是 | 是 | 2 | 3
铬钝化 | JG12240602894 | JG1224060289 | 东方铬钝化750 | 合格 | 合格品 | 甲 | 孙锋 | 1639.98 | 1643 | 1.0018 | 2340 | 0.15 | 610 | / |  | 30210011 | 光亮卷 | 0.15-SPCC | 30110011 | 铬钝化卷 | 0.15-SPCC |  | 10 | MO001438 | MO001438-002-04 | GDH001 | 铬钝化模板 | 6536 | 2024-07-10 | 2024-07-10 | 2 | 2024-07-10 12:44:45 | 2024-07-10 12:46:37 | 江苏东方九天新能源材料有限公司 |  | 倪兵 |  | 1 | 0.15 | 0 | 610 | 1 | JG12240602894 |  | 1 |  | 是 | 是 | 2 | 2
铬钝化 | JG12240602893 | JG1224060289 | 东方铬钝化750 | 合格 | 合格品 | 甲 | 孙锋 | 1634 | 1637 | 1.0018 | 2320 | 0.15 | 610 | / |  | 30210011 | 光亮卷 | 0.15-SPCC | 30110011 | 铬钝化卷 | 0.15-SPCC |  | 10 | MO001438 | MO001438-002-03 | GDH001 | 铬钝化模板 | 6536 | 2024-07-10 | 2024-07-10 | 2 | 2024-07-10 12:44:45 | 2024-07-10 12:46:37 | 江苏东方九天新能源材料有限公司 |  | 倪兵 |  | 1 | 0.15 | 0 | 610 | 1 | JG12240602893 |  | 1 |  | 是 | 是 | 2 | 2
铬钝化 | JG12240602892 | JG1224060289 | 东方铬钝化750 | 合格 | 合格品 | 甲 | 孙锋 | 1630 | 1633 | 1.0018 | 2320 | 0.15 | 610 | / |  | 30210011 | 光亮卷 | 0.15-SPCC | 30110011 | 铬钝化卷 | 0.15-SPCC |  | 10 | MO001438 | MO001438-002-02 | GDH001 | 铬钝化模板 | 6536 | 2024-07-10 | 2024-07-10 | 2 | 2024-07-10 12:44:45 | 2024-07-10 12:46:37 | 江苏东方九天新能源材料有限公司 |  | 倪兵 |  | 1 | 0.15 | 0 | 610 | 1 | JG12240602892 |  | 1 |  | 是 | 是 | 2 | 2
铬钝化 | JG12240602891 | JG1224060289 | 东方铬钝化750 | 合格 | 合格品 | 甲 | 孙锋 | 1632 | 1635 | 1.0018 | 2320 | 0.15 | 610 | / |  | 30210011 | 光亮卷 | 0.15-SPCC | 30110011 | 铬钝化卷 | 0.15-SPCC |  | 10 | MO001438 | MO001438-002-01 | GDH001 | 铬钝化模板 | 6536 | 2024-07-10 | 2024-07-10 | 2 | 2024-07-10 12:44:45 | 2024-07-10 12:46:37 | 江苏东方九天新能源材料有限公司 |  | 倪兵 |  | 1 | 0.15 | 0 | 610 | 1 | JG12240602891 |  | 1 |  | 是 | 是 | 2 | 2
铬钝化 | JL0024030055-22 | JL0024030055-22 | 东方铬钝化750 | 合格 | 合格品 | 乙 | 李澍 | 2850 | 2831 | 0.9933 | 6010 | 0.1 | 610 | / |  | 30210015 | 光亮卷 | 0.1-SPCC | 30110014 | 铬钝化卷 | 0.1-SPCC |  | 10 | MO001373 | MO001373-007 | GDH001 | 铬钝化模板 | 2850 | 2024-07-08 | 2024-07-08 | 2 | 2024-07-10 09:05:31 | 2024-07-10 12:43:35 | 江苏东方九天新能源材料有限公司 | 227762 | 李澍 |  |  | 0.1 | 0 | 610 | 1 | JL0024030055-22 |  | 1 |  | 是 | 是 | 218 | 7
铬钝化 | JG12240602181 | JG12240602181 | 东方铬钝化950 | 合格 | 让步接收 | 乙 | 李志祥 | 2490 | 2475 | 0.994 | 4570 | 0.1 | 710 | 、 | 卷芯折印 色差 缩芯 | 30210015 | 光亮卷 | 0.1-SPCC | 30110014 | 铬钝化卷 | 0.1-SPCC |  | 10 | MO001333 | MO001333-002 | GDH001 | 铬钝化模板 | 2490 | 2024-07-07 | 2024-07-07 | 2 | 2024-07-10 11:11:46 | 2024-07-10 12:43:00 | 江苏东方九天新能源材料有限公司 | 226107 | 李志祥 |  |  | 0.1 | 0 | 710 | 1 | JG12240602181 |  | 1 | 卷芯折印 色差 缩芯 | 是 | 是 | 92 | 2
最终平整 | JG12240602711 | JG1224060271 | 东方850平整 | 合格 | 合格品 | 甲 | 陈俊华,钱琨 | 7200 | 7220 | 1.0028 | 12620 | 0.1 | 760 | 平整 |  | 20100142 | 轧硬 | 0.4*760-SPCC | 30210015 | 光亮卷 | 0.1-SPCC |  | 60 | MO000947 | MO000947-001-01 | KSFW001 | 东方小品种钢前处理 0.67（昆山富维 厚度公差：0.660-0.670mm,光泽度大于150GU（横向、纵向），粗糙度：Ra0.2-0.45um.硬度：HV80-110） | 12935 | 2024-06-25 | 2024-07-05 | 2 | 2024-07-10 12:31:14 | 2024-07-10 12:31:48 | 江苏东方九天新能源材料有限公司 | 193129 | 陈俊华 |  |  | 0.1 | 12550 | 760 | 1 | JG12240602711 | 轧0.1，米数控制在22200-22300米，脱脂分一包9200米。 | 1 |  | 是 | 是 | 4753 | 1
最终脱脂 | JG12240602362 | JG1224060236 | 东方950脱脂1# | 合格 | 合格品 | 甲 | 关莫平,王建军 | 6136.64 | 6075 | 0.99 | 10450 | 0.1 | 760 | 脱脂（950-1） |  | 20100142 | 轧硬 | 0.4*760-SPCC | 30210015 | 光亮卷 | 0.1-SPCC |  | 40 | MO000945 | MO000945-015-02 | KSFW001 | 东方小品种钢前处理 0.67（昆山富维 厚度公差：0.660-0.670mm,光泽度大于150GU（横向、纵向），粗糙度：Ra0.2-0.45um.硬度：HV80-110） | 13495 | 2024-06-25 | 2024-07-05 | 2 | 2024-07-10 09:43:07 | 2024-07-10 12:22:07 | 江苏东方九天新能源材料有限公司 |  | 王建军 |  | 1 | 0.1 | 22920 | 760 | 1 | JG12240602362 | 轧0.1，米数控制在23100-23200米，脱脂分一包10400米。 |  |  |  |  | 5089 | 15
最终脱脂 | JG12240602361 | JG1224060236 | 东方950脱脂1# | 合格 | 合格品 | 甲 | 关莫平,王建军 | 7303.35 | 7230 | 0.99 | 12550 | 0.1 | 760 | 脱脂（950-1） |  | 20100142 | 轧硬 | 0.4*760-SPCC | 30210015 | 光亮卷 | 0.1-SPCC |  | 40 | MO000945 | MO000945-015-01 | KSFW001 | 东方小品种钢前处理 0.67（昆山富维 厚度公差：0.660-0.670mm,光泽度大于150GU（横向、纵向），粗糙度：Ra0.2-0.45um.硬度：HV80-110） | 13495 | 2024-06-25 | 2024-07-05 | 2 | 2024-07-10 09:43:07 | 2024-07-10 12:22:07 | 江苏东方九天新能源材料有限公司 |  | 王建军 |  | 1 | 0.1 | 22920 | 760 | 1 | JG12240602361 | 轧0.1，米数控制在23100-23200米，脱脂分一包10400米。 |  |  |  |  | 5089 | 15
最终冷轧 | JG1224060239 | JG1224060239 | 东方850轧机 | 合格 | 合格品 | 甲 | 吴宏林 | 13545 | 13480 | 0.9952 | 23367 | 0.1 | 760 | 850轧机普光辊(Ra0.4-0.6μm)轧制0.1mm(0.4-0.25-0.15-0.115-0.1) |  | 20100142 | 轧硬 | 0.4*760-SPCC | 30210015 | 光亮卷 | 0.1-SPCC |  | 30 | MO000945 | MO000945-027 | KSFW001 | 东方小品种钢前处理 0.67（昆山富维 厚度公差：0.660-0.670mm,光泽度大于150GU（横向、纵向），粗糙度：Ra0.2-0.45um.硬度：HV80-110） | 13555 | 2024-06-25 | 2024-07-05 | 2 | 2024-07-10 11:56:02 | 2024-07-10 11:56:37 | 江苏东方九天新能源材料有限公司 | 193108 | 吴宏林 |  |  | 0.4 | 5750 | 760 | 1 | JG1224060239 | 轧0.1，米数控制在23100-23200米，脱脂分一包10400米。 |  |  | 否 | 否 | 4137 | 27
最终平整 | JG12240550932 | JG1224055093 | 东方850平整 | 合格 | 让步接收 | 甲 | 陈俊华,钱琨 | 5850 | 5830 | 0.9966 | 10330 | 0.1 | 760 | 平整 | 乳化斑(重) | 20100142 | 轧硬 | 0.4*760-SPCC | 30210015 | 光亮卷 | 0.1-SPCC |  | 60 | MO000769 | MO000769-001-02 | KSFW001 | 东方小品种钢前处理 0.67（昆山富维 厚度公差：0.660-0.670mm,光泽度大于150GU（横向、纵向），粗糙度：Ra0.2-0.45um.硬度：HV80-110） | 12985 | 2024-06-17 | 2024-06-27 | 2 | 2024-07-10 11:16:10 | 2024-07-10 11:16:56 | 江苏东方九天新能源材料有限公司 | 187639 | 陈俊华 |  |  | 0.1 | 10270 | 760 | 1 | JG12240550932 | 轧0.1，米数控制在22200-22300米，脱脂分一包9200米。 | 1 | R乳化斑(重) | 是 | 是 | 5404 | 1
铬钝化 | JG122405503022 | JG122405503022 | 东方铬钝化950 | 合格 | 合格品 | 乙 | 李志祥 | 2780 | 2765 | 0.9946 | 5120 | 0.1 | 710 | / |  | 30210015 | 光亮卷 | 0.1-SPCC | 30110014 | 铬钝化卷 | 0.1-SPCC |  | 10 | MO001367 | MO001367-003 | GDH001 | 铬钝化模板 | 2780 | 2024-07-08 | 2024-07-08 | 2 | 2024-07-10 11:09:31 | 2024-07-10 11:09:51 | 江苏东方九天新能源材料有限公司 | 227671 | 李志祥 |  |  | 0.1 | 0 | 710 | 1 | JG122405503022 |  | 1 |  | 是 | 是 | 0 | 3
铬钝化 | JG12240602783 | JG1224060278 | 东方铬钝化950 | 其他入库 | 协议品 | 甲 | 周建锋 | 572.04 | 569 | 0.9947 | 820 | 0.15 | 610 | / | 来料孔洞多备注剪下-短带【协议品】 | 30210011 | 光亮卷 | 0.15-SPCC | 30110011 | 铬钝化卷 | 0.15-SPCC |  | 10 | MO001431 | MO001431-001-03 | GDH001 | 铬钝化模板 | 6580 | 2024-07-09 | 2024-07-09 | 2 | 2024-07-10 03:35:14 | 2024-07-10 11:05:33 | 江苏东方九天新能源材料有限公司 |  | 孙锋 |  | 1 | 0.15 | 0 | 610 | 1 | JG12240602783 |  | 1 |  | 是 | 是 | 600 | 1
铬钝化 | JG12240602782 | JG1224060278 | 东方铬钝化950 | 合格 | 合格品 | 甲 | 周建锋 | 1639.72 | 1631 | 0.9947 | 2350 | 0.15 | 610 | / |  | 30210011 | 光亮卷 | 0.15-SPCC | 30110011 | 铬钝化卷 | 0.15-SPCC |  | 10 | MO001431 | MO001431-001-02 | GDH001 | 铬钝化模板 | 6580 | 2024-07-09 | 2024-07-09 | 2 | 2024-07-10 03:35:14 | 2024-07-10 11:05:33 | 江苏东方九天新能源材料有限公司 |  | 孙锋 |  | 1 | 0.15 | 0 | 610 | 1 | JG12240602782 |  | 1 |  | 是 | 是 | 600 | 1
铬钝化 | JG12240602781 | JG1224060278 | 东方铬钝化950 | 合格 | 合格品 | 甲 | 周建锋 | 6580 | 4345 | 0.6603 | 6300 | 0.15 | 610 | / |  | 30210011 | 光亮卷 | 0.15-SPCC | 30110011 | 铬钝化卷 | 0.15-SPCC |  | 10 | MO001431 | MO001431-001-01 | GDH001 | 铬钝化模板 | 6580 | 2024-07-09 | 2024-07-09 | 2 | 2024-07-10 03:35:14 | 2024-07-10 11:05:33 | 江苏东方九天新能源材料有限公司 |  | 孙锋 |  | 1 | 0.15 | 0 | 610 | 1 | JG12240602781 |  | 1 |  | 是 | 是 | 600 | 1
最终平整 | JG12240602531 | JG1224060253 | 东方850平整 | 合格 | 合格品 | 甲 | 陈俊华,钱琨 | 7175 | 7160 | 0.9979 | 12510 | 0.1 | 760 | 平整 |  | 20100142 | 轧硬 | 0.4*760-SPCC | 30210015 | 光亮卷 | 0.1-SPCC |  | 60 | MO000945 | MO000945-018-01 | KSFW001 | 东方小品种钢前处理 0.67（昆山富维 厚度公差：0.660-0.670mm,光泽度大于150GU（横向、纵向），粗糙度：Ra0.2-0.45um.硬度：HV80-110） | 13500 | 2024-06-25 | 2024-07-05 | 2 | 2024-07-10 10:46:37 | 2024-07-10 10:47:12 | 江苏东方九天新能源材料有限公司 | 193099 | 陈俊华 |  |  | 0.1 | 12400 | 760 | 1 | JG12240602531 | 轧0.1，米数控制在23100-23200米，脱脂分一包10400米。 | 1 |  | 是 | 是 | 5723 | 18
最终平整 | JG12240551591 | JG1224055159 | 东方850平整 | 其他入库 | 返工 | 甲 | 陈俊华,钱琨 | 4620 | 4610 | 0.9978 | 6720 | 0.125 | 760 | 平整 | 5480米后传35CM内松花印重，尾600米操10-40CM缩芯印 | 20100142 | 轧硬 | 0.4*760-SPCC | 30210004 | 光亮卷 | 0.125-SPCC |  | 60 | MO001241 | MO001241-001-01 | GLJ003 | 光亮卷前处理 模板 | 13780 | 2024-07-05 | 2024-07-12 | 2 | 2024-07-10 09:45:56 | 2024-07-10 09:48:42 | 江苏东方九天新能源材料有限公司 | 187625 | 陈俊华 |  |  | 0.125 | 6650 | 760 | 1 | JG12240551591 | 轧0.125，厚度0.117-0.122mm，米数控制在19700-19800米，脱脂分一包6500米。 | 0 | S松花印(5480米后传35CM内，重),S缩芯(尾600米操10-40CM缩芯印) | 处理中 |  | 6290 | 1
铬钝化 | JG122406012022 | JG12240601202 | 东方铬钝化950 | 合格 | 合格品 | 甲 | 韩康 | 6540 | 4165 | 0.6369 | 7610 | 0.1 | 710 | / |  | 30210015 | 光亮卷 | 0.1-SPCC | 30110014 | 铬钝化卷 | 0.1-SPCC |  | 10 | MO001266 | MO001266-012-02 | GDH001 | 铬钝化模板 | 6540 | 2024-07-06 | 2024-07-06 | 2 | 2024-07-10 08:17:05 | 2024-07-10 09:36:44 | 江苏东方九天新能源材料有限公司 |  | 孙槐兵 |  | 1 | 0.1 | 11940 | 710 | 1 | JG122406012022 |  | 1 |  | 是 | 是 | 118 | 12
铬钝化 | JG122406012021 | JG12240601202 | 东方铬钝化950 | 合格 | 合格品 | 甲 | 韩康 | 2377.54 | 2379 | 1.0006 | 4340 | 0.1 | 710 | / |  | 30210015 | 光亮卷 | 0.1-SPCC | 30110014 | 铬钝化卷 | 0.1-SPCC |  | 10 | MO001266 | MO001266-012-01 | GDH001 | 铬钝化模板 | 6540 | 2024-07-06 | 2024-07-06 | 2 | 2024-07-10 08:17:05 | 2024-07-10 09:36:44 | 江苏东方九天新能源材料有限公司 |  | 孙槐兵 |  | 1 | 0.1 | 11940 | 710 | 1 | JG122406012021 |  | 1 |  | 是 | 是 | 118 | 12
最终脱脂 | JG12240602331 | JG1224060233 | 东方950脱脂1# | 合格 | 合格品 | 甲 | 关莫平,王建军 | 3700 | 3685 | 0.9959 | 6350 | 0.1 | 760 | 脱脂（950-1） |  | 20100142 | 轧硬 | 0.4*760-SPCC | 30210015 | 光亮卷 | 0.1-SPCC |  | 40 | MO000945 | MO000945-017-01 | KSFW001 | 东方小品种钢前处理 0.67（昆山富维 厚度公差：0.660-0.670mm,光泽度大于150GU（横向、纵向），粗糙度：Ra0.2-0.45um.硬度：HV80-110） | 13500 | 2024-06-25 | 2024-07-05 | 2 | 2024-07-10 08:58:26 | 2024-07-10 09:32:06 | 江苏东方九天新能源材料有限公司 | 193097 | 王建军 |  |  | 0.1 | 6400 | 760 | 1 | JG12240602331 | 轧0.1，米数控制在23100-23200米，脱脂分一包10400米。 |  |  |  |  | 3481 | 17
最终平整 | JG122405506322 | JG1224055063 | 东方850平整 | 合格 | 合格品 | 甲 | 陈俊华,钱琨 | 6570 | 4300 | 0.6545 | 7510 | 0.1 | 760 | 平整 | K孔洞(1616.8-1637.2米传420.8-421.1MM3个0.14-0.35；2663.5-2810.6米传207.9-389.7MM3个0.14-0.42；4556.4米传590.7MM0.99；5771.7米传356.1MM0.28；7617.6米传337.3MM0.35；10035.5米传457.7MM1.56MM2) | 20100142 | 轧硬 | 0.4*760-SPCC | 30210015 | 光亮卷 | 0.1-SPCC |  | 60 | MO000769 | MO000769-005-02-02 | KSFW001 | 东方小品种钢前处理 0.67（昆山富维 厚度公差：0.660-0.670mm,光泽度大于150GU（横向、纵向），粗糙度：Ra0.2-0.45um.硬度：HV80-110） | 12860 | 2024-06-17 | 2024-06-27 | 2 | 2024-07-10 09:10:29 | 2024-07-10 09:11:48 | 江苏东方九天新能源材料有限公司 |  | 陈俊华 |  | 1 | 0.1 | 11400 | 760 | 1 | JG12240550632 | 轧0.1，米数控制在22200-22300米，脱脂分一包9200米。 | 1 |  | 是 | 是 | 8726 | 5
铬钝化 | JG12240602842 | JG12240602842 | 东方铬钝化750 | 合格 | 合格品 | 甲 | 孙锋 | 3232 | 3147 | 0.9737 | 6740 | 0.1 | 610 | / |  | 30210015 | 光亮卷 | 0.1-SPCC | 30110014 | 铬钝化卷 | 0.1-SPCC |  | 10 | MO001410 | MO001410-003 | GDH001 | 铬钝化模板 | 3232 | 2024-07-09 | 2024-07-09 | 2 | 2024-07-10 08:15:53 | 2024-07-10 09:04:59 | 江苏东方九天新能源材料有限公司 | 232877 | 孙锋 |  |  | 0.1 | 0 | 610 | 1 | JG12240602842 |  | 1 |  | 是 | 是 | 49 | 3
最终冷轧 | JG1224060236 | JG1224060236 | 东方850轧机 | 合格 | 合格品 | 乙 | 王厉 | 13475 | 13440 | 0.9974 | 22920 | 0.1 | 760 | 850轧机普光辊(Ra0.4-0.6μm)轧制0.1mm(0.4-0.25-0.15-0.115-0.1) |  | 20100142 | 轧硬 | 0.4*760-SPCC | 30210015 | 光亮卷 | 0.1-SPCC |  | 30 | MO000945 | MO000945-015 | KSFW001 | 东方小品种钢前处理 0.67（昆山富维 厚度公差：0.660-0.670mm,光泽度大于150GU（横向、纵向），粗糙度：Ra0.2-0.45um.硬度：HV80-110） | 13495 | 2024-06-25 | 2024-07-05 | 2 | 2024-07-10 08:49:16 | 2024-07-10 08:50:09 | 江苏东方九天新能源材料有限公司 | 193095 | 肖勋民 |  |  | 0.4 | 5720 | 760 | 1 | JG1224060236 | 轧0.1，米数控制在23100-23200米，脱脂分一包10400米。 |  |  | 否 | 否 | 5089 | 15
铬钝化 | JL0024030117-12 | JL0024030117-12 | 东方铬钝化750 | 合格 | 让步接收 | 甲 | 孙锋 | 1945 | 1941 | 0.9979 | 4230 | 0.1 | 610 | / | 内100米左右来料操边撞伤印 | 30210015 | 光亮卷 | 0.1-SPCC | 30110014 | 铬钝化卷 | 0.1-SPCC |  | 10 | MO001373 | MO001373-005 | GDH001 | 铬钝化模板 | 1945 | 2024-07-08 | 2024-07-08 | 2 | 2024-07-10 07:45:16 | 2024-07-10 08:15:36 | 江苏东方九天新能源材料有限公司 | 227722 | 孙锋 |  |  | 0.1 | 0 | 610 | 1 | JL0024030117-12 |  | 1 | 内100米左右来料操边撞伤印 | 是 | 是 | 30 | 5
分剪 | 45B0111/24 | 45B0111 | 东方分剪7# | 合格 | 合格品 | 乙 | 尹斌斌 | 389.28 | 379 | 0.9736 | 0 | 0.3 | 126 | 分剪摩丁普信，排刀规格126*8，内径500mm，打包水平放置。厚度公差+0.003/-0.007mm，宽度公差+0/-0.2mm |  | 11010037 | 原钢卷 | 0.3*1020-DCG | 31020100 | 小品种钢分切带 | 0.3-DCG |  | 10 | MO001434 | MO001434-002-24 | FJ001 | 分剪模板 | 9270 | 2024-07-09 | 2024-07-09 | 2 | 2024-07-10 08:11:35 | 2024-07-10 08:12:56 | 江苏东方九天新能源材料有限公司 |  | 尹斌斌 |  | 1 | 0.3 | 0 | 1020 | 1 | 45B0111/24 | 分剪摩丁普信，排刀规格126*8，内径500mm，打包水平放置。厚度公差+0.003/-0.007mm，宽度公差+0/-0.2mm | 1 |  | 是 | 是 | 1 | 2
分剪 | 45B0111/23 | 45B0111 | 东方分剪7# | 合格 | 合格品 | 乙 | 尹斌斌 | 391.34 | 381 | 0.9736 | 0 | 0.3 | 126 | 分剪摩丁普信，排刀规格126*8，内径500mm，打包水平放置。厚度公差+0.003/-0.007mm，宽度公差+0/-0.2mm |  | 11010037 | 原钢卷 | 0.3*1020-DCG | 31020100 | 小品种钢分切带 | 0.3-DCG |  | 10 | MO001434 | MO001434-002-23 | FJ001 | 分剪模板 | 9270 | 2024-07-09 | 2024-07-09 | 2 | 2024-07-10 08:11:35 | 2024-07-10 08:12:56 | 江苏东方九天新能源材料有限公司 |  | 尹斌斌 |  | 1 | 0.3 | 0 | 1020 | 1 | 45B0111/23 | 分剪摩丁普信，排刀规格126*8，内径500mm，打包水平放置。厚度公差+0.003/-0.007mm，宽度公差+0/-0.2mm | 1 |  | 是 | 是 | 1 | 2
分剪 | 45B0111/22 | 45B0111 | 东方分剪7# | 合格 | 合格品 | 乙 | 尹斌斌 | 391.34 | 381 | 0.9736 | 0 | 0.3 | 126 | 分剪摩丁普信，排刀规格126*8，内径500mm，打包水平放置。厚度公差+0.003/-0.007mm，宽度公差+0/-0.2mm |  | 11010037 | 原钢卷 | 0.3*1020-DCG | 31020100 | 小品种钢分切带 | 0.3-DCG |  | 10 | MO001434 | MO001434-002-22 | FJ001 | 分剪模板 | 9270 | 2024-07-09 | 2024-07-09 | 2 | 2024-07-10 08:11:35 | 2024-07-10 08:12:56 | 江苏东方九天新能源材料有限公司 |  | 尹斌斌 |  | 1 | 0.3 | 0 | 1020 | 1 | 45B0111/22 | 分剪摩丁普信，排刀规格126*8，内径500mm，打包水平放置。厚度公差+0.003/-0.007mm，宽度公差+0/-0.2mm | 1 |  | 是 | 是 | 1 | 2
分剪 | 45B0111/21 | 45B0111 | 东方分剪7# | 合格 | 合格品 | 乙 | 尹斌斌 | 391.34 | 381 | 0.9736 | 0 | 0.3 | 126 | 分剪摩丁普信，排刀规格126*8，内径500mm，打包水平放置。厚度公差+0.003/-0.007mm，宽度公差+0/-0.2mm |  | 11010037 | 原钢卷 | 0.3*1020-DCG | 31020100 | 小品种钢分切带 | 0.3-DCG |  | 10 | MO001434 | MO001434-002-21 | FJ001 | 分剪模板 | 9270 | 2024-07-09 | 2024-07-09 | 2 | 2024-07-10 08:11:35 | 2024-07-10 08:12:56 | 江苏东方九天新能源材料有限公司 |  | 尹斌斌 |  | 1 | 0.3 | 0 | 1020 | 1 | 45B0111/21 | 分剪摩丁普信，排刀规格126*8，内径500mm，打包水平放置。厚度公差+0.003/-0.007mm，宽度公差+0/-0.2mm | 1 |  | 是 | 是 | 1 | 2
分剪 | 45B0111/20 | 45B0111 | 东方分剪7# | 合格 | 合格品 | 乙 | 尹斌斌 | 392.37 | 382 | 0.9736 | 0 | 0.3 | 126 | 分剪摩丁普信，排刀规格126*8，内径500mm，打包水平放置。厚度公差+0.003/-0.007mm，宽度公差+0/-0.2mm |  | 11010037 | 原钢卷 | 0.3*1020-DCG | 31020100 | 小品种钢分切带 | 0.3-DCG |  | 10 | MO001434 | MO001434-002-20 | FJ001 | 分剪模板 | 9270 | 2024-07-09 | 2024-07-09 | 2 | 2024-07-10 08:11:35 | 2024-07-10 08:12:56 | 江苏东方九天新能源材料有限公司 |  | 尹斌斌 |  | 1 | 0.3 | 0 | 1020 | 1 | 45B0111/20 | 分剪摩丁普信，排刀规格126*8，内径500mm，打包水平放置。厚度公差+0.003/-0.007mm，宽度公差+0/-0.2mm | 1 |  | 是 | 是 | 1 | 2
分剪 | 45B0111/19 | 45B0111 | 东方分剪7# | 合格 | 合格品 | 乙 | 尹斌斌 | 391.34 | 381 | 0.9736 | 0 | 0.3 | 126 | 分剪摩丁普信，排刀规格126*8，内径500mm，打包水平放置。厚度公差+0.003/-0.007mm，宽度公差+0/-0.2mm |  | 11010037 | 原钢卷 | 0.3*1020-DCG | 31020100 | 小品种钢分切带 | 0.3-DCG |  | 10 | MO001434 | MO001434-002-19 | FJ001 | 分剪模板 | 9270 | 2024-07-09 | 2024-07-09 | 2 | 2024-07-10 08:11:35 | 2024-07-10 08:12:56 | 江苏东方九天新能源材料有限公司 |  | 尹斌斌 |  | 1 | 0.3 | 0 | 1020 | 1 | 45B0111/19 | 分剪摩丁普信，排刀规格126*8，内径500mm，打包水平放置。厚度公差+0.003/-0.007mm，宽度公差+0/-0.2mm | 1 |  | 是 | 是 | 1 | 2
分剪 | 45B0111/18 | 45B0111 | 东方分剪7# | 合格 | 合格品 | 乙 | 尹斌斌 | 390.31 | 380 | 0.9736 | 0 | 0.3 | 126 | 分剪摩丁普信，排刀规格126*8，内径500mm，打包水平放置。厚度公差+0.003/-0.007mm，宽度公差+0/-0.2mm |  | 11010037 | 原钢卷 | 0.3*1020-DCG | 31020100 | 小品种钢分切带 | 0.3-DCG |  | 10 | MO001434 | MO001434-002-18 | FJ001 | 分剪模板 | 9270 | 2024-07-09 | 2024-07-09 | 2 | 2024-07-10 08:11:35 | 2024-07-10 08:12:56 | 江苏东方九天新能源材料有限公司 |  | 尹斌斌 |  | 1 | 0.3 | 0 | 1020 | 1 | 45B0111/18 | 分剪摩丁普信，排刀规格126*8，内径500mm，打包水平放置。厚度公差+0.003/-0.007mm，宽度公差+0/-0.2mm | 1 |  | 是 | 是 | 1 | 2
分剪 | 45B0111/17 | 45B0111 | 东方分剪7# | 合格 | 合格品 | 乙 | 尹斌斌 | 388.26 | 378 | 0.9736 | 0 | 0.3 | 126 | 分剪摩丁普信，排刀规格126*8，内径500mm，打包水平放置。厚度公差+0.003/-0.007mm，宽度公差+0/-0.2mm |  | 11010037 | 原钢卷 | 0.3*1020-DCG | 31020100 | 小品种钢分切带 | 0.3-DCG |  | 10 | MO001434 | MO001434-002-17 | FJ001 | 分剪模板 | 9270 | 2024-07-09 | 2024-07-09 | 2 | 2024-07-10 08:11:35 | 2024-07-10 08:12:56 | 江苏东方九天新能源材料有限公司 |  | 尹斌斌 |  | 1 | 0.3 | 0 | 1020 | 1 | 45B0111/17 | 分剪摩丁普信，排刀规格126*8，内径500mm，打包水平放置。厚度公差+0.003/-0.007mm，宽度公差+0/-0.2mm | 1 |  | 是 | 是 | 1 | 2
分剪 | 45B0111/16 | 45B0111 | 东方分剪7# | 合格 | 合格品 | 乙 | 尹斌斌 | 380.04 | 370 | 0.9736 | 0 | 0.3 | 126 | 分剪摩丁普信，排刀规格126*8，内径500mm，打包水平放置。厚度公差+0.003/-0.007mm，宽度公差+0/-0.2mm |  | 11010037 | 原钢卷 | 0.3*1020-DCG | 31020100 | 小品种钢分切带 | 0.3-DCG |  | 10 | MO001434 | MO001434-002-16 | FJ001 | 分剪模板 | 9270 | 2024-07-09 | 2024-07-09 | 2 | 2024-07-10 08:11:35 | 2024-07-10 08:12:56 | 江苏东方九天新能源材料有限公司 |  | 尹斌斌 |  | 1 | 0.3 | 0 | 1020 | 1 | 45B0111/16 | 分剪摩丁普信，排刀规格126*8，内径500mm，打包水平放置。厚度公差+0.003/-0.007mm，宽度公差+0/-0.2mm | 1 |  | 是 | 是 | 1 | 2
分剪 | 45B0111/15 | 45B0111 | 东方分剪7# | 合格 | 合格品 | 乙 | 尹斌斌 | 380.04 | 370 | 0.9736 | 0 | 0.3 | 126 | 分剪摩丁普信，排刀规格126*8，内径500mm，打包水平放置。厚度公差+0.003/-0.007mm，宽度公差+0/-0.2mm |  | 11010037 | 原钢卷 | 0.3*1020-DCG | 31020100 | 小品种钢分切带 | 0.3-DCG |  | 10 | MO001434 | MO001434-002-15 | FJ001 | 分剪模板 | 9270 | 2024-07-09 | 2024-07-09 | 2 | 2024-07-10 08:11:35 | 2024-07-10 08:12:56 | 江苏东方九天新能源材料有限公司 |  | 尹斌斌 |  | 1 | 0.3 | 0 | 1020 | 1 | 45B0111/15 | 分剪摩丁普信，排刀规格126*8，内径500mm，打包水平放置。厚度公差+0.003/-0.007mm，宽度公差+0/-0.2mm | 1 |  | 是 | 是 | 1 | 2
分剪 | 45B0111/14 | 45B0111 | 东方分剪7# | 合格 | 合格品 | 乙 | 尹斌斌 | 386.2 | 376 | 0.9736 | 0 | 0.3 | 126 | 分剪摩丁普信，排刀规格126*8，内径500mm，打包水平放置。厚度公差+0.003/-0.007mm，宽度公差+0/-0.2mm |  | 11010037 | 原钢卷 | 0.3*1020-DCG | 31020100 | 小品种钢分切带 | 0.3-DCG |  | 10 | MO001434 | MO001434-002-14 | FJ001 | 分剪模板 | 9270 | 2024-07-09 | 2024-07-09 | 2 | 2024-07-10 08:11:35 | 2024-07-10 08:12:56 | 江苏东方九天新能源材料有限公司 |  | 尹斌斌 |  | 1 | 0.3 | 0 | 1020 | 1 | 45B0111/14 | 分剪摩丁普信，排刀规格126*8，内径500mm，打包水平放置。厚度公差+0.003/-0.007mm，宽度公差+0/-0.2mm | 1 |  | 是 | 是 | 1 | 2
分剪 | 45B0111/13 | 45B0111 | 东方分剪7# | 合格 | 合格品 | 乙 | 尹斌斌 | 386.2 | 376 | 0.9736 | 0 | 0.3 | 126 | 分剪摩丁普信，排刀规格126*8，内径500mm，打包水平放置。厚度公差+0.003/-0.007mm，宽度公差+0/-0.2mm |  | 11010037 | 原钢卷 | 0.3*1020-DCG | 31020100 | 小品种钢分切带 | 0.3-DCG |  | 10 | MO001434 | MO001434-002-13 | FJ001 | 分剪模板 | 9270 | 2024-07-09 | 2024-07-09 | 2 | 2024-07-10 08:11:35 | 2024-07-10 08:12:56 | 江苏东方九天新能源材料有限公司 |  | 尹斌斌 |  | 1 | 0.3 | 0 | 1020 | 1 | 45B0111/13 | 分剪摩丁普信，排刀规格126*8，内径500mm，打包水平放置。厚度公差+0.003/-0.007mm，宽度公差+0/-0.2mm | 1 |  | 是 | 是 | 1 | 2
分剪 | 45B0111/12 | 45B0111 | 东方分剪7# | 合格 | 合格品 | 乙 | 尹斌斌 | 386.2 | 376 | 0.9736 | 0 | 0.3 | 126 | 分剪摩丁普信，排刀规格126*8，内径500mm，打包水平放置。厚度公差+0.003/-0.007mm，宽度公差+0/-0.2mm |  | 11010037 | 原钢卷 | 0.3*1020-DCG | 31020100 | 小品种钢分切带 | 0.3-DCG |  | 10 | MO001434 | MO001434-002-12 | FJ001 | 分剪模板 | 9270 | 2024-07-09 | 2024-07-09 | 2 | 2024-07-10 08:11:35 | 2024-07-10 08:12:56 | 江苏东方九天新能源材料有限公司 |  | 尹斌斌 |  | 1 | 0.3 | 0 | 1020 | 1 | 45B0111/12 | 分剪摩丁普信，排刀规格126*8，内径500mm，打包水平放置。厚度公差+0.003/-0.007mm，宽度公差+0/-0.2mm | 1 |  | 是 | 是 | 1 | 2
分剪 | 45B0111/11 | 45B0111 | 东方分剪7# | 合格 | 合格品 | 乙 | 尹斌斌 | 385.18 | 375 | 0.9736 | 0 | 0.3 | 126 | 分剪摩丁普信，排刀规格126*8，内径500mm，打包水平放置。厚度公差+0.003/-0.007mm，宽度公差+0/-0.2mm |  | 11010037 | 原钢卷 | 0.3*1020-DCG | 31020100 | 小品种钢分切带 | 0.3-DCG |  | 10 | MO001434 | MO001434-002-11 | FJ001 | 分剪模板 | 9270 | 2024-07-09 | 2024-07-09 | 2 | 2024-07-10 08:11:35 | 2024-07-10 08:12:56 | 江苏东方九天新能源材料有限公司 |  | 尹斌斌 |  | 1 | 0.3 | 0 | 1020 | 1 | 45B0111/11 | 分剪摩丁普信，排刀规格126*8，内径500mm，打包水平放置。厚度公差+0.003/-0.007mm，宽度公差+0/-0.2mm | 1 |  | 是 | 是 | 1 | 2
分剪 | 45B0111/10 | 45B0111 | 东方分剪7# | 合格 | 合格品 | 乙 | 尹斌斌 | 384.15 | 374 | 0.9736 | 0 | 0.3 | 126 | 分剪摩丁普信，排刀规格126*8，内径500mm，打包水平放置。厚度公差+0.003/-0.007mm，宽度公差+0/-0.2mm |  | 11010037 | 原钢卷 | 0.3*1020-DCG | 31020100 | 小品种钢分切带 | 0.3-DCG |  | 10 | MO001434 | MO001434-002-10 | FJ001 | 分剪模板 | 9270 | 2024-07-09 | 2024-07-09 | 2 | 2024-07-10 08:11:35 | 2024-07-10 08:12:56 | 江苏东方九天新能源材料有限公司 |  | 尹斌斌 |  | 1 | 0.3 | 0 | 1020 | 1 | 45B0111/10 | 分剪摩丁普信，排刀规格126*8，内径500mm，打包水平放置。厚度公差+0.003/-0.007mm，宽度公差+0/-0.2mm | 1 |  | 是 | 是 | 1 | 2
分剪 | 45B0111/9 | 45B0111 | 东方分剪7# | 合格 | 合格品 | 乙 | 尹斌斌 | 381.07 | 371 | 0.9736 | 0 | 0.3 | 126 | 分剪摩丁普信，排刀规格126*8，内径500mm，打包水平放置。厚度公差+0.003/-0.007mm，宽度公差+0/-0.2mm |  | 11010037 | 原钢卷 | 0.3*1020-DCG | 31020100 | 小品种钢分切带 | 0.3-DCG |  | 10 | MO001434 | MO001434-002-09 | FJ001 | 分剪模板 | 9270 | 2024-07-09 | 2024-07-09 | 2 | 2024-07-10 08:11:35 | 2024-07-10 08:12:56 | 江苏东方九天新能源材料有限公司 |  | 尹斌斌 |  | 1 | 0.3 | 0 | 1020 | 1 | 45B0111/9 | 分剪摩丁普信，排刀规格126*8，内径500mm，打包水平放置。厚度公差+0.003/-0.007mm，宽度公差+0/-0.2mm | 1 |  | 是 | 是 | 1 | 2
分剪 | 45B0111/8 | 45B0111 | 东方分剪7# | 合格 | 合格品 | 乙 | 尹斌斌 | 383.12 | 373 | 0.9736 | 0 | 0.3 | 126 | 分剪摩丁普信，排刀规格126*8，内径500mm，打包水平放置。厚度公差+0.003/-0.007mm，宽度公差+0/-0.2mm |  | 11010037 | 原钢卷 | 0.3*1020-DCG | 31020100 | 小品种钢分切带 | 0.3-DCG |  | 10 | MO001434 | MO001434-002-08 | FJ001 | 分剪模板 | 9270 | 2024-07-09 | 2024-07-09 | 2 | 2024-07-10 08:11:35 | 2024-07-10 08:12:56 | 江苏东方九天新能源材料有限公司 |  | 尹斌斌 |  | 1 | 0.3 | 0 | 1020 | 1 | 45B0111/8 | 分剪摩丁普信，排刀规格126*8，内径500mm，打包水平放置。厚度公差+0.003/-0.007mm，宽度公差+0/-0.2mm | 1 |  | 是 | 是 | 1 | 2
分剪 | 45B0111/7 | 45B0111 | 东方分剪7# | 合格 | 合格品 | 乙 | 尹斌斌 | 385.18 | 375 | 0.9736 | 0 | 0.3 | 126 | 分剪摩丁普信，排刀规格126*8，内径500mm，打包水平放置。厚度公差+0.003/-0.007mm，宽度公差+0/-0.2mm |  | 11010037 | 原钢卷 | 0.3*1020-DCG | 31020100 | 小品种钢分切带 | 0.3-DCG |  | 10 | MO001434 | MO001434-002-07 | FJ001 | 分剪模板 | 9270 | 2024-07-09 | 2024-07-09 | 2 | 2024-07-10 08:11:35 | 2024-07-10 08:12:55 | 江苏东方九天新能源材料有限公司 |  | 尹斌斌 |  | 1 | 0.3 | 0 | 1020 | 1 | 45B0111/7 | 分剪摩丁普信，排刀规格126*8，内径500mm，打包水平放置。厚度公差+0.003/-0.007mm，宽度公差+0/-0.2mm | 1 |  | 是 | 是 | 1 | 2
分剪 | 45B0111/6 | 45B0111 | 东方分剪7# | 合格 | 合格品 | 乙 | 尹斌斌 | 385.18 | 375 | 0.9736 | 0 | 0.3 | 126 | 分剪摩丁普信，排刀规格126*8，内径500mm，打包水平放置。厚度公差+0.003/-0.007mm，宽度公差+0/-0.2mm |  | 11010037 | 原钢卷 | 0.3*1020-DCG | 31020100 | 小品种钢分切带 | 0.3-DCG |  | 10 | MO001434 | MO001434-002-06 | FJ001 | 分剪模板 | 9270 | 2024-07-09 | 2024-07-09 | 2 | 2024-07-10 08:11:35 | 2024-07-10 08:12:55 | 江苏东方九天新能源材料有限公司 |  | 尹斌斌 |  | 1 | 0.3 | 0 | 1020 | 1 | 45B0111/6 | 分剪摩丁普信，排刀规格126*8，内径500mm，打包水平放置。厚度公差+0.003/-0.007mm，宽度公差+0/-0.2mm | 1 |  | 是 | 是 | 1 | 2
分剪 | 45B0111/5 | 45B0111 | 东方分剪7# | 合格 | 合格品 | 乙 | 尹斌斌 | 385.18 | 375 | 0.9736 | 0 | 0.3 | 126 | 分剪摩丁普信，排刀规格126*8，内径500mm，打包水平放置。厚度公差+0.003/-0.007mm，宽度公差+0/-0.2mm |  | 11010037 | 原钢卷 | 0.3*1020-DCG | 31020100 | 小品种钢分切带 | 0.3-DCG |  | 10 | MO001434 | MO001434-002-05 | FJ001 | 分剪模板 | 9270 | 2024-07-09 | 2024-07-09 | 2 | 2024-07-10 08:11:35 | 2024-07-10 08:12:55 | 江苏东方九天新能源材料有限公司 |  | 尹斌斌 |  | 1 | 0.3 | 0 | 1020 | 1 | 45B0111/5 | 分剪摩丁普信，排刀规格126*8，内径500mm，打包水平放置。厚度公差+0.003/-0.007mm，宽度公差+0/-0.2mm | 1 |  | 是 | 是 | 1 | 2
分剪 | 45B0111/4 | 45B0111 | 东方分剪7# | 合格 | 合格品 | 乙 | 尹斌斌 | 385.18 | 375 | 0.9736 | 0 | 0.3 | 126 | 分剪摩丁普信，排刀规格126*8，内径500mm，打包水平放置。厚度公差+0.003/-0.007mm，宽度公差+0/-0.2mm |  | 11010037 | 原钢卷 | 0.3*1020-DCG | 31020100 | 小品种钢分切带 | 0.3-DCG |  | 10 | MO001434 | MO001434-002-04 | FJ001 | 分剪模板 | 9270 | 2024-07-09 | 2024-07-09 | 2 | 2024-07-10 08:11:35 | 2024-07-10 08:12:55 | 江苏东方九天新能源材料有限公司 |  | 尹斌斌 |  | 1 | 0.3 | 0 | 1020 | 1 | 45B0111/4 | 分剪摩丁普信，排刀规格126*8，内径500mm，打包水平放置。厚度公差+0.003/-0.007mm，宽度公差+0/-0.2mm | 1 |  | 是 | 是 | 1 | 2
分剪 | 45B0111/3 | 45B0111 | 东方分剪7# | 合格 | 合格品 | 乙 | 尹斌斌 | 385.18 | 375 | 0.9736 | 0 | 0.3 | 126 | 分剪摩丁普信，排刀规格126*8，内径500mm，打包水平放置。厚度公差+0.003/-0.007mm，宽度公差+0/-0.2mm |  | 11010037 | 原钢卷 | 0.3*1020-DCG | 31020100 | 小品种钢分切带 | 0.3-DCG |  | 10 | MO001434 | MO001434-002-03 | FJ001 | 分剪模板 | 9270 | 2024-07-09 | 2024-07-09 | 2 | 2024-07-10 08:11:35 | 2024-07-10 08:12:55 | 江苏东方九天新能源材料有限公司 |  | 尹斌斌 |  | 1 | 0.3 | 0 | 1020 | 1 | 45B0111/3 | 分剪摩丁普信，排刀规格126*8，内径500mm，打包水平放置。厚度公差+0.003/-0.007mm，宽度公差+0/-0.2mm | 1 |  | 是 | 是 | 1 | 2
分剪 | 45B0111/2 | 45B0111 | 东方分剪7# | 合格 | 合格品 | 乙 | 尹斌斌 | 384.15 | 374 | 0.9736 | 0 | 0.3 | 126 | 分剪摩丁普信，排刀规格126*8，内径500mm，打包水平放置。厚度公差+0.003/-0.007mm，宽度公差+0/-0.2mm |  | 11010037 | 原钢卷 | 0.3*1020-DCG | 31020100 | 小品种钢分切带 | 0.3-DCG |  | 10 | MO001434 | MO001434-002-02 | FJ001 | 分剪模板 | 9270 | 2024-07-09 | 2024-07-09 | 2 | 2024-07-10 08:11:35 | 2024-07-10 08:12:55 | 江苏东方九天新能源材料有限公司 |  | 尹斌斌 |  | 1 | 0.3 | 0 | 1020 | 1 | 45B0111/2 | 分剪摩丁普信，排刀规格126*8，内径500mm，打包水平放置。厚度公差+0.003/-0.007mm，宽度公差+0/-0.2mm | 1 |  | 是 | 是 | 1 | 2
分剪 | 45B0111/1 | 45B0111 | 东方分剪7# | 合格 | 合格品 | 乙 | 尹斌斌 | 382.09 | 372 | 0.9736 | 0 | 0.3 | 126 | 分剪摩丁普信，排刀规格126*8，内径500mm，打包水平放置。厚度公差+0.003/-0.007mm，宽度公差+0/-0.2mm |  | 11010037 | 原钢卷 | 0.3*1020-DCG | 31020100 | 小品种钢分切带 | 0.3-DCG |  | 10 | MO001434 | MO001434-002-01 | FJ001 | 分剪模板 | 9270 | 2024-07-09 | 2024-07-09 | 2 | 2024-07-10 08:11:35 | 2024-07-10 08:12:55 | 江苏东方九天新能源材料有限公司 |  | 尹斌斌 |  | 1 | 0.3 | 0 | 1020 | 1 | 45B0111/1 | 分剪摩丁普信，排刀规格126*8，内径500mm，打包水平放置。厚度公差+0.003/-0.007mm，宽度公差+0/-0.2mm | 1 |  | 是 | 是 | 1 | 2
铬钝化 | JG122406001212 | JG122406001212 | 东方铬钝化950 | 合格 | 合格品 | 甲 | 韩康 | 4050 | 4041 | 0.9978 | 7430 | 0.1 | 710 | / |  | 30210015 | 光亮卷 | 0.1-SPCC | 30110014 | 铬钝化卷 | 0.1-SPCC |  | 10 | MO001164 | MO001164-012 | GDH001 | 铬钝化模板 | 4050 | 2024-07-04 | 2024-07-04 | 2 | 2024-07-10 08:12:12 | 2024-07-10 08:12:45 | 江苏东方九天新能源材料有限公司 | 204194 | 孙槐兵 |  |  | 0.1 | 7440 | 710 | 1 | JG122406001212 |  | 1 |  | 是 | 是 | 0 | 12
分剪 | 45B0109/24 | 45B0109 | 东方分剪7# | 合格 | 合格品 | 乙 | 尹斌斌 | 387.06 | 377 | 0.974 | 0 | 0.3 | 126 | 分剪摩丁普信，排刀规格126*8，内径500mm，打包水平放置。厚度公差+0.003/-0.007mm，宽度公差+0/-0.2mm |  | 11010037 | 原钢卷 | 0.3*1020-DCG | 31020100 | 小品种钢分切带 | 0.3-DCG |  | 10 | MO001434 | MO001434-001-24 | FJ001 | 分剪模板 | 9345 | 2024-07-09 | 2024-07-09 | 2 | 2024-07-10 08:10:10 | 2024-07-10 08:11:19 | 江苏东方九天新能源材料有限公司 |  | 尹斌斌 |  | 1 | 0.3 | 0 | 1020 | 1 | 45B0109/24 | 分剪摩丁普信，排刀规格126*8，内径500mm，打包水平放置。厚度公差+0.003/-0.007mm，宽度公差+0/-0.2mm | 1 |  | 是 | 是 | 1 | 1
分剪 | 45B0109/23 | 45B0109 | 东方分剪7# | 合格 | 合格品 | 乙 | 尹斌斌 | 388.09 | 378 | 0.974 | 0 | 0.3 | 126 | 分剪摩丁普信，排刀规格126*8，内径500mm，打包水平放置。厚度公差+0.003/-0.007mm，宽度公差+0/-0.2mm |  | 11010037 | 原钢卷 | 0.3*1020-DCG | 31020100 | 小品种钢分切带 | 0.3-DCG |  | 10 | MO001434 | MO001434-001-23 | FJ001 | 分剪模板 | 9345 | 2024-07-09 | 2024-07-09 | 2 | 2024-07-10 08:10:10 | 2024-07-10 08:11:19 | 江苏东方九天新能源材料有限公司 |  | 尹斌斌 |  | 1 | 0.3 | 0 | 1020 | 1 | 45B0109/23 | 分剪摩丁普信，排刀规格126*8，内径500mm，打包水平放置。厚度公差+0.003/-0.007mm，宽度公差+0/-0.2mm | 1 |  | 是 | 是 | 1 | 1
分剪 | 45B0109/22 | 45B0109 | 东方分剪7# | 合格 | 合格品 | 乙 | 尹斌斌 | 388.09 | 378 | 0.974 | 0 | 0.3 | 126 | 分剪摩丁普信，排刀规格126*8，内径500mm，打包水平放置。厚度公差+0.003/-0.007mm，宽度公差+0/-0.2mm |  | 11010037 | 原钢卷 | 0.3*1020-DCG | 31020100 | 小品种钢分切带 | 0.3-DCG |  | 10 | MO001434 | MO001434-001-22 | FJ001 | 分剪模板 | 9345 | 2024-07-09 | 2024-07-09 | 2 | 2024-07-10 08:10:10 | 2024-07-10 08:11:19 | 江苏东方九天新能源材料有限公司 |  | 尹斌斌 |  | 1 | 0.3 | 0 | 1020 | 1 | 45B0109/22 | 分剪摩丁普信，排刀规格126*8，内径500mm，打包水平放置。厚度公差+0.003/-0.007mm，宽度公差+0/-0.2mm | 1 |  | 是 | 是 | 1 | 1
分剪 | 45B0109/21 | 45B0109 | 东方分剪7# | 合格 | 合格品 | 乙 | 尹斌斌 | 387.06 | 377 | 0.974 | 0 | 0.3 | 126 | 分剪摩丁普信，排刀规格126*8，内径500mm，打包水平放置。厚度公差+0.003/-0.007mm，宽度公差+0/-0.2mm |  | 11010037 | 原钢卷 | 0.3*1020-DCG | 31020100 | 小品种钢分切带 | 0.3-DCG |  | 10 | MO001434 | MO001434-001-21 | FJ001 | 分剪模板 | 9345 | 2024-07-09 | 2024-07-09 | 2 | 2024-07-10 08:10:10 | 2024-07-10 08:11:19 | 江苏东方九天新能源材料有限公司 |  | 尹斌斌 |  | 1 | 0.3 | 0 | 1020 | 1 | 45B0109/21 | 分剪摩丁普信，排刀规格126*8，内径500mm，打包水平放置。厚度公差+0.003/-0.007mm，宽度公差+0/-0.2mm | 1 |  | 是 | 是 | 1 | 1
分剪 | 45B0109/20 | 45B0109 | 东方分剪7# | 合格 | 合格品 | 乙 | 尹斌斌 | 388.09 | 378 | 0.974 | 0 | 0.3 | 126 | 分剪摩丁普信，排刀规格126*8，内径500mm，打包水平放置。厚度公差+0.003/-0.007mm，宽度公差+0/-0.2mm |  | 11010037 | 原钢卷 | 0.3*1020-DCG | 31020100 | 小品种钢分切带 | 0.3-DCG |  | 10 | MO001434 | MO001434-001-20 | FJ001 | 分剪模板 | 9345 | 2024-07-09 | 2024-07-09 | 2 | 2024-07-10 08:10:10 | 2024-07-10 08:11:19 | 江苏东方九天新能源材料有限公司 |  | 尹斌斌 |  | 1 | 0.3 | 0 | 1020 | 1 | 45B0109/20 | 分剪摩丁普信，排刀规格126*8，内径500mm，打包水平放置。厚度公差+0.003/-0.007mm，宽度公差+0/-0.2mm | 1 |  | 是 | 是 | 1 | 1
分剪 | 45B0109/19 | 45B0109 | 东方分剪7# | 合格 | 合格品 | 乙 | 尹斌斌 | 388.09 | 378 | 0.974 | 0 | 0.3 | 126 | 分剪摩丁普信，排刀规格126*8，内径500mm，打包水平放置。厚度公差+0.003/-0.007mm，宽度公差+0/-0.2mm |  | 11010037 | 原钢卷 | 0.3*1020-DCG | 31020100 | 小品种钢分切带 | 0.3-DCG |  | 10 | MO001434 | MO001434-001-19 | FJ001 | 分剪模板 | 9345 | 2024-07-09 | 2024-07-09 | 2 | 2024-07-10 08:10:10 | 2024-07-10 08:11:19 | 江苏东方九天新能源材料有限公司 |  | 尹斌斌 |  | 1 | 0.3 | 0 | 1020 | 1 | 45B0109/19 | 分剪摩丁普信，排刀规格126*8，内径500mm，打包水平放置。厚度公差+0.003/-0.007mm，宽度公差+0/-0.2mm | 1 |  | 是 | 是 | 1 | 1
分剪 | 45B0109/18 | 45B0109 | 东方分剪7# | 合格 | 合格品 | 乙 | 尹斌斌 | 385.01 | 375 | 0.974 | 0 | 0.3 | 126 | 分剪摩丁普信，排刀规格126*8，内径500mm，打包水平放置。厚度公差+0.003/-0.007mm，宽度公差+0/-0.2mm |  | 11010037 | 原钢卷 | 0.3*1020-DCG | 31020100 | 小品种钢分切带 | 0.3-DCG |  | 10 | MO001434 | MO001434-001-18 | FJ001 | 分剪模板 | 9345 | 2024-07-09 | 2024-07-09 | 2 | 2024-07-10 08:10:10 | 2024-07-10 08:11:19 | 江苏东方九天新能源材料有限公司 |  | 尹斌斌 |  | 1 | 0.3 | 0 | 1020 | 1 | 45B0109/18 | 分剪摩丁普信，排刀规格126*8，内径500mm，打包水平放置。厚度公差+0.003/-0.007mm，宽度公差+0/-0.2mm | 1 |  | 是 | 是 | 1 | 1
分剪 | 45B0109/17 | 45B0109 | 东方分剪7# | 合格 | 合格品 | 乙 | 尹斌斌 | 385.01 | 375 | 0.974 | 0 | 0.3 | 126 | 分剪摩丁普信，排刀规格126*8，内径500mm，打包水平放置。厚度公差+0.003/-0.007mm，宽度公差+0/-0.2mm |  | 11010037 | 原钢卷 | 0.3*1020-DCG | 31020100 | 小品种钢分切带 | 0.3-DCG |  | 10 | MO001434 | MO001434-001-17 | FJ001 | 分剪模板 | 9345 | 2024-07-09 | 2024-07-09 | 2 | 2024-07-10 08:10:10 | 2024-07-10 08:11:19 | 江苏东方九天新能源材料有限公司 |  | 尹斌斌 |  | 1 | 0.3 | 0 | 1020 | 1 | 45B0109/17 | 分剪摩丁普信，排刀规格126*8，内径500mm，打包水平放置。厚度公差+0.003/-0.007mm，宽度公差+0/-0.2mm | 1 |  | 是 | 是 | 1 | 1
分剪 | 45B0109/16 | 45B0109 | 东方分剪7# | 合格 | 合格品 | 乙 | 尹斌斌 | 393.22 | 383 | 0.974 | 0 | 0.3 | 126 | 分剪摩丁普信，排刀规格126*8，内径500mm，打包水平放置。厚度公差+0.003/-0.007mm，宽度公差+0/-0.2mm |  | 11010037 | 原钢卷 | 0.3*1020-DCG | 31020100 | 小品种钢分切带 | 0.3-DCG |  | 10 | MO001434 | MO001434-001-16 | FJ001 | 分剪模板 | 9345 | 2024-07-09 | 2024-07-09 | 2 | 2024-07-10 08:10:10 | 2024-07-10 08:11:19 | 江苏东方九天新能源材料有限公司 |  | 尹斌斌 |  | 1 | 0.3 | 0 | 1020 | 1 | 45B0109/16 | 分剪摩丁普信，排刀规格126*8，内径500mm，打包水平放置。厚度公差+0.003/-0.007mm，宽度公差+0/-0.2mm | 1 |  | 是 | 是 | 1 | 1
分剪 | 45B0109/15 | 45B0109 | 东方分剪7# | 合格 | 合格品 | 乙 | 尹斌斌 | 394.25 | 384 | 0.974 | 0 | 0.3 | 126 | 分剪摩丁普信，排刀规格126*8，内径500mm，打包水平放置。厚度公差+0.003/-0.007mm，宽度公差+0/-0.2mm |  | 11010037 | 原钢卷 | 0.3*1020-DCG | 31020100 | 小品种钢分切带 | 0.3-DCG |  | 10 | MO001434 | MO001434-001-15 | FJ001 | 分剪模板 | 9345 | 2024-07-09 | 2024-07-09 | 2 | 2024-07-10 08:10:10 | 2024-07-10 08:11:19 | 江苏东方九天新能源材料有限公司 |  | 尹斌斌 |  | 1 | 0.3 | 0 | 1020 | 1 | 45B0109/15 | 分剪摩丁普信，排刀规格126*8，内径500mm，打包水平放置。厚度公差+0.003/-0.007mm，宽度公差+0/-0.2mm | 1 |  | 是 | 是 | 1 | 1
分剪 | 45B0109/14 | 45B0109 | 东方分剪7# | 合格 | 合格品 | 乙 | 尹斌斌 | 394.25 | 384 | 0.974 | 0 | 0.3 | 126 | 分剪摩丁普信，排刀规格126*8，内径500mm，打包水平放置。厚度公差+0.003/-0.007mm，宽度公差+0/-0.2mm |  | 11010037 | 原钢卷 | 0.3*1020-DCG | 31020100 | 小品种钢分切带 | 0.3-DCG |  | 10 | MO001434 | MO001434-001-14 | FJ001 | 分剪模板 | 9345 | 2024-07-09 | 2024-07-09 | 2 | 2024-07-10 08:10:10 | 2024-07-10 08:11:19 | 江苏东方九天新能源材料有限公司 |  | 尹斌斌 |  | 1 | 0.3 | 0 | 1020 | 1 | 45B0109/14 | 分剪摩丁普信，排刀规格126*8，内径500mm，打包水平放置。厚度公差+0.003/-0.007mm，宽度公差+0/-0.2mm | 1 |  | 是 | 是 | 1 | 1
分剪 | 45B0109/13 | 45B0109 | 东方分剪7# | 合格 | 合格品 | 乙 | 尹斌斌 | 394.25 | 384 | 0.974 | 0 | 0.3 | 126 | 分剪摩丁普信，排刀规格126*8，内径500mm，打包水平放置。厚度公差+0.003/-0.007mm，宽度公差+0/-0.2mm |  | 11010037 | 原钢卷 | 0.3*1020-DCG | 31020100 | 小品种钢分切带 | 0.3-DCG |  | 10 | MO001434 | MO001434-001-13 | FJ001 | 分剪模板 | 9345 | 2024-07-09 | 2024-07-09 | 2 | 2024-07-10 08:10:10 | 2024-07-10 08:11:19 | 江苏东方九天新能源材料有限公司 |  | 尹斌斌 |  | 1 | 0.3 | 0 | 1020 | 1 | 45B0109/13 | 分剪摩丁普信，排刀规格126*8，内径500mm，打包水平放置。厚度公差+0.003/-0.007mm，宽度公差+0/-0.2mm | 1 |  | 是 | 是 | 1 | 1
分剪 | 45B0109/12 | 45B0109 | 东方分剪7# | 合格 | 合格品 | 乙 | 尹斌斌 | 394.25 | 384 | 0.974 | 0 | 0.3 | 126 | 分剪摩丁普信，排刀规格126*8，内径500mm，打包水平放置。厚度公差+0.003/-0.007mm，宽度公差+0/-0.2mm |  | 11010037 | 原钢卷 | 0.3*1020-DCG | 31020100 | 小品种钢分切带 | 0.3-DCG |  | 10 | MO001434 | MO001434-001-12 | FJ001 | 分剪模板 | 9345 | 2024-07-09 | 2024-07-09 | 2 | 2024-07-10 08:10:10 | 2024-07-10 08:11:19 | 江苏东方九天新能源材料有限公司 |  | 尹斌斌 |  | 1 | 0.3 | 0 | 1020 | 1 | 45B0109/12 | 分剪摩丁普信，排刀规格126*8，内径500mm，打包水平放置。厚度公差+0.003/-0.007mm，宽度公差+0/-0.2mm | 1 |  | 是 | 是 | 1 | 1
分剪 | 45B0109/11 | 45B0109 | 东方分剪7# | 合格 | 合格品 | 乙 | 尹斌斌 | 393.22 | 383 | 0.974 | 0 | 0.3 | 126 | 分剪摩丁普信，排刀规格126*8，内径500mm，打包水平放置。厚度公差+0.003/-0.007mm，宽度公差+0/-0.2mm |  | 11010037 | 原钢卷 | 0.3*1020-DCG | 31020100 | 小品种钢分切带 | 0.3-DCG |  | 10 | MO001434 | MO001434-001-11 | FJ001 | 分剪模板 | 9345 | 2024-07-09 | 2024-07-09 | 2 | 2024-07-10 08:10:10 | 2024-07-10 08:11:19 | 江苏东方九天新能源材料有限公司 |  | 尹斌斌 |  | 1 | 0.3 | 0 | 1020 | 1 | 45B0109/11 | 分剪摩丁普信，排刀规格126*8，内径500mm，打包水平放置。厚度公差+0.003/-0.007mm，宽度公差+0/-0.2mm | 1 |  | 是 | 是 | 1 | 1
分剪 | 45B0109/10 | 45B0109 | 东方分剪7# | 合格 | 合格品 | 乙 | 尹斌斌 | 392.19 | 382 | 0.974 | 0 | 0.3 | 126 | 分剪摩丁普信，排刀规格126*8，内径500mm，打包水平放置。厚度公差+0.003/-0.007mm，宽度公差+0/-0.2mm |  | 11010037 | 原钢卷 | 0.3*1020-DCG | 31020100 | 小品种钢分切带 | 0.3-DCG |  | 10 | MO001434 | MO001434-001-10 | FJ001 | 分剪模板 | 9345 | 2024-07-09 | 2024-07-09 | 2 | 2024-07-10 08:10:10 | 2024-07-10 08:11:19 | 江苏东方九天新能源材料有限公司 |  | 尹斌斌 |  | 1 | 0.3 | 0 | 1020 | 1 | 45B0109/10 | 分剪摩丁普信，排刀规格126*8，内径500mm，打包水平放置。厚度公差+0.003/-0.007mm，宽度公差+0/-0.2mm | 1 |  | 是 | 是 | 1 | 1
分剪 | 45B0109/9 | 45B0109 | 东方分剪7# | 合格 | 合格品 | 乙 | 尹斌斌 | 390.14 | 380 | 0.974 | 0 | 0.3 | 126 | 分剪摩丁普信，排刀规格126*8，内径500mm，打包水平放置。厚度公差+0.003/-0.007mm，宽度公差+0/-0.2mm |  | 11010037 | 原钢卷 | 0.3*1020-DCG | 31020100 | 小品种钢分切带 | 0.3-DCG |  | 10 | MO001434 | MO001434-001-09 | FJ001 | 分剪模板 | 9345 | 2024-07-09 | 2024-07-09 | 2 | 2024-07-10 08:10:10 | 2024-07-10 08:11:19 | 江苏东方九天新能源材料有限公司 |  | 尹斌斌 |  | 1 | 0.3 | 0 | 1020 | 1 | 45B0109/9 | 分剪摩丁普信，排刀规格126*8，内径500mm，打包水平放置。厚度公差+0.003/-0.007mm，宽度公差+0/-0.2mm | 1 |  | 是 | 是 | 1 | 1
分剪 | 45B0109/8 | 45B0109 | 东方分剪7# | 合格 | 合格品 | 乙 | 尹斌斌 | 383.98 | 374 | 0.974 | 0 | 0.3 | 126 | 分剪摩丁普信，排刀规格126*8，内径500mm，打包水平放置。厚度公差+0.003/-0.007mm，宽度公差+0/-0.2mm |  | 11010037 | 原钢卷 | 0.3*1020-DCG | 31020100 | 小品种钢分切带 | 0.3-DCG |  | 10 | MO001434 | MO001434-001-08 | FJ001 | 分剪模板 | 9345 | 2024-07-09 | 2024-07-09 | 2 | 2024-07-10 08:10:10 | 2024-07-10 08:11:19 | 江苏东方九天新能源材料有限公司 |  | 尹斌斌 |  | 1 | 0.3 | 0 | 1020 | 1 | 45B0109/8 | 分剪摩丁普信，排刀规格126*8，内径500mm，打包水平放置。厚度公差+0.003/-0.007mm，宽度公差+0/-0.2mm | 1 |  | 是 | 是 | 1 | 1
分剪 | 45B0109/7 | 45B0109 | 东方分剪7# | 合格 | 合格品 | 乙 | 尹斌斌 | 393.22 | 383 | 0.974 | 0 | 0.3 | 126 | 分剪摩丁普信，排刀规格126*8，内径500mm，打包水平放置。厚度公差+0.003/-0.007mm，宽度公差+0/-0.2mm |  | 11010037 | 原钢卷 | 0.3*1020-DCG | 31020100 | 小品种钢分切带 | 0.3-DCG |  | 10 | MO001434 | MO001434-001-07 | FJ001 | 分剪模板 | 9345 | 2024-07-09 | 2024-07-09 | 2 | 2024-07-10 08:10:10 | 2024-07-10 08:11:19 | 江苏东方九天新能源材料有限公司 |  | 尹斌斌 |  | 1 | 0.3 | 0 | 1020 | 1 | 45B0109/7 | 分剪摩丁普信，排刀规格126*8，内径500mm，打包水平放置。厚度公差+0.003/-0.007mm，宽度公差+0/-0.2mm | 1 |  | 是 | 是 | 1 | 1
分剪 | 45B0109/6 | 45B0109 | 东方分剪7# | 合格 | 合格品 | 乙 | 尹斌斌 | 393.22 | 383 | 0.974 | 0 | 0.3 | 126 | 分剪摩丁普信，排刀规格126*8，内径500mm，打包水平放置。厚度公差+0.003/-0.007mm，宽度公差+0/-0.2mm |  | 11010037 | 原钢卷 | 0.3*1020-DCG | 31020100 | 小品种钢分切带 | 0.3-DCG |  | 10 | MO001434 | MO001434-001-06 | FJ001 | 分剪模板 | 9345 | 2024-07-09 | 2024-07-09 | 2 | 2024-07-10 08:10:10 | 2024-07-10 08:11:19 | 江苏东方九天新能源材料有限公司 |  | 尹斌斌 |  | 1 | 0.3 | 0 | 1020 | 1 | 45B0109/6 | 分剪摩丁普信，排刀规格126*8，内径500mm，打包水平放置。厚度公差+0.003/-0.007mm，宽度公差+0/-0.2mm | 1 |  | 是 | 是 | 1 | 1
分剪 | 45B0109/5 | 45B0109 | 东方分剪7# | 合格 | 合格品 | 乙 | 尹斌斌 | 393.22 | 383 | 0.974 | 0 | 0.3 | 126 | 分剪摩丁普信，排刀规格126*8，内径500mm，打包水平放置。厚度公差+0.003/-0.007mm，宽度公差+0/-0.2mm |  | 11010037 | 原钢卷 | 0.3*1020-DCG | 31020100 | 小品种钢分切带 | 0.3-DCG |  | 10 | MO001434 | MO001434-001-05 | FJ001 | 分剪模板 | 9345 | 2024-07-09 | 2024-07-09 | 2 | 2024-07-10 08:10:10 | 2024-07-10 08:11:19 | 江苏东方九天新能源材料有限公司 |  | 尹斌斌 |  | 1 | 0.3 | 0 | 1020 | 1 | 45B0109/5 | 分剪摩丁普信，排刀规格126*8，内径500mm，打包水平放置。厚度公差+0.003/-0.007mm，宽度公差+0/-0.2mm | 1 |  | 是 | 是 | 1 | 1
分剪 | 45B0109/4 | 45B0109 | 东方分剪7# | 合格 | 合格品 | 乙 | 尹斌斌 | 393.22 | 383 | 0.974 | 0 | 0.3 | 126 | 分剪摩丁普信，排刀规格126*8，内径500mm，打包水平放置。厚度公差+0.003/-0.007mm，宽度公差+0/-0.2mm |  | 11010037 | 原钢卷 | 0.3*1020-DCG | 31020100 | 小品种钢分切带 | 0.3-DCG |  | 10 | MO001434 | MO001434-001-04 | FJ001 | 分剪模板 | 9345 | 2024-07-09 | 2024-07-09 | 2 | 2024-07-10 08:10:10 | 2024-07-10 08:11:19 | 江苏东方九天新能源材料有限公司 |  | 尹斌斌 |  | 1 | 0.3 | 0 | 1020 | 1 | 45B0109/4 | 分剪摩丁普信，排刀规格126*8，内径500mm，打包水平放置。厚度公差+0.003/-0.007mm，宽度公差+0/-0.2mm | 1 |  | 是 | 是 | 1 | 1
分剪 | 45B0109/3 | 45B0109 | 东方分剪7# | 合格 | 合格品 | 乙 | 尹斌斌 | 392.19 | 382 | 0.974 | 0 | 0.3 | 126 | 分剪摩丁普信，排刀规格126*8，内径500mm，打包水平放置。厚度公差+0.003/-0.007mm，宽度公差+0/-0.2mm |  | 11010037 | 原钢卷 | 0.3*1020-DCG | 31020100 | 小品种钢分切带 | 0.3-DCG |  | 10 | MO001434 | MO001434-001-03 | FJ001 | 分剪模板 | 9345 | 2024-07-09 | 2024-07-09 | 2 | 2024-07-10 08:10:10 | 2024-07-10 08:11:19 | 江苏东方九天新能源材料有限公司 |  | 尹斌斌 |  | 1 | 0.3 | 0 | 1020 | 1 | 45B0109/3 | 分剪摩丁普信，排刀规格126*8，内径500mm，打包水平放置。厚度公差+0.003/-0.007mm，宽度公差+0/-0.2mm | 1 |  | 是 | 是 | 1 | 1
分剪 | 45B0109/2 | 45B0109 | 东方分剪7# | 合格 | 合格品 | 乙 | 尹斌斌 | 390.14 | 380 | 0.974 | 0 | 0.3 | 126 | 分剪摩丁普信，排刀规格126*8，内径500mm，打包水平放置。厚度公差+0.003/-0.007mm，宽度公差+0/-0.2mm |  | 11010037 | 原钢卷 | 0.3*1020-DCG | 31020100 | 小品种钢分切带 | 0.3-DCG |  | 10 | MO001434 | MO001434-001-02 | FJ001 | 分剪模板 | 9345 | 2024-07-09 | 2024-07-09 | 2 | 2024-07-10 08:10:10 | 2024-07-10 08:11:19 | 江苏东方九天新能源材料有限公司 |  | 尹斌斌 |  | 1 | 0.3 | 0 | 1020 | 1 | 45B0109/2 | 分剪摩丁普信，排刀规格126*8，内径500mm，打包水平放置。厚度公差+0.003/-0.007mm，宽度公差+0/-0.2mm | 1 |  | 是 | 是 | 1 | 1
分剪 | 45B0109/1 | 45B0109 | 东方分剪7# | 合格 | 合格品 | 乙 | 尹斌斌 | 363.45 | 354 | 0.974 | 0 | 0.3 | 126 | 分剪摩丁普信，排刀规格126*8，内径500mm，打包水平放置。厚度公差+0.003/-0.007mm，宽度公差+0/-0.2mm |  | 11010037 | 原钢卷 | 0.3*1020-DCG | 31020100 | 小品种钢分切带 | 0.3-DCG |  | 10 | MO001434 | MO001434-001-01 | FJ001 | 分剪模板 | 9345 | 2024-07-09 | 2024-07-09 | 2 | 2024-07-10 08:10:10 | 2024-07-10 08:11:19 | 江苏东方九天新能源材料有限公司 |  | 尹斌斌 |  | 1 | 0.3 | 0 | 1020 | 1 | 45B0109/1 | 分剪摩丁普信，排刀规格126*8，内径500mm，打包水平放置。厚度公差+0.003/-0.007mm，宽度公差+0/-0.2mm | 1 |  | 是 | 是 | 1 | 1
最终脱脂 | JG12240602332 | JG1224060233 | 东方950脱脂1# | 合格 | 合格品 | 乙 | 何晓健,张东兵 | 4400 | 4335 | 0.9852 | 7500 | 0.1 | 760 | 脱脂（950-1） |  | 20100142 | 轧硬 | 0.4*760-SPCC | 30210015 | 光亮卷 | 0.1-SPCC |  | 40 | MO000945 | MO000945-017-02 | KSFW001 | 东方小品种钢前处理 0.67（昆山富维 厚度公差：0.660-0.670mm,光泽度大于150GU（横向、纵向），粗糙度：Ra0.2-0.45um.硬度：HV80-110） | 13500 | 2024-06-25 | 2024-07-05 | 2 | 2024-07-10 07:57:55 | 2024-07-10 07:58:35 | 江苏东方九天新能源材料有限公司 | 193097 | 何晓健 |  |  | 0.1 | 7560 | 760 | 1 | JG12240602332 | 轧0.1，米数控制在23100-23200米，脱脂分一包10400米。 |  |  |  |  | 3481 | 17
最终脱脂 | JG12240602342 | JG1224060234 | 东方950脱脂1# | 合格 | 合格品 | 乙 | 何晓健,张东兵 | 5870.91 | 5825 | 0.9922 | 10100 | 0.1 | 760 | 脱脂（950-1） |  | 20100142 | 轧硬 | 0.4*760-SPCC | 30210015 | 光亮卷 | 0.1-SPCC |  | 40 | MO000945 | MO000945-019-02 | KSFW001 | 东方小品种钢前处理 0.67（昆山富维 厚度公差：0.660-0.670mm,光泽度大于150GU（横向、纵向），粗糙度：Ra0.2-0.45um.硬度：HV80-110） | 13510 | 2024-06-25 | 2024-07-05 | 2 | 2024-07-10 07:56:13 | 2024-07-10 07:57:41 | 江苏东方九天新能源材料有限公司 |  | 何晓健 |  | 1 | 0.1 | 23163 | 760 | 1 | JG12240602342 | 轧0.1，米数控制在23100-23200米，脱脂分一包10400米。 |  |  |  |  | 5302 | 19
最终脱脂 | JG12240602341 | JG1224060234 | 东方950脱脂1# | 合格 | 合格品 | 乙 | 何晓健,张东兵 | 13425 | 7495 | 0.5583 | 13000 | 0.1 | 760 | 脱脂（950-1） |  | 20100142 | 轧硬 | 0.4*760-SPCC | 30210015 | 光亮卷 | 0.1-SPCC |  | 40 | MO000945 | MO000945-019-01 | KSFW001 | 东方小品种钢前处理 0.67（昆山富维 厚度公差：0.660-0.670mm,光泽度大于150GU（横向、纵向），粗糙度：Ra0.2-0.45um.硬度：HV80-110） | 13510 | 2024-06-25 | 2024-07-05 | 2 | 2024-07-10 07:56:13 | 2024-07-10 07:57:41 | 江苏东方九天新能源材料有限公司 |  | 何晓健 |  | 1 | 0.1 | 23163 | 760 | 1 | JG12240602341 | 轧0.1，米数控制在23100-23200米，脱脂分一包10400米。 |  |  |  |  | 5302 | 19
分剪 | JL0024040121-21/63 | JL0024040121-21 | 东方分剪6# | 合格 | 合格品 | 乙 | 张建勇 | 51.67 | 51 | 0.987 | 0 | 0.14 | 32 | 1：排刀规格24mm*9+32*12 此单发苏州中意 HV100-110 Ra粗糙度≤0.2 μm 2：成品内孔φ300MM，成品外径小于600MM，托高≤750MM.厚度公差+/-0.005mm，宽度公差+0/-0.2mm |  | 31010009 | 小品种钢卷 | 0.14-SPCC | 31020011 | 小品种钢分切带 | 0.14-SPCC |  | 10 | MO001430 | MO001430-001-63 | FJ001 | 分剪模板 | 2900 | 2024-07-09 | 2024-07-09 | 2 | 2024-07-10 07:38:49 | 2024-07-10 07:45:43 | 江苏东方九天新能源材料有限公司 |  | 张建勇 |  | 1 | 0.14 | 0 | 610 | 1 | JL0024040121-21/63 | 1：排刀规格24mm*9+32*12 此单发苏州中意 HV100-110 Ra粗糙度≤0.2 μm 2：成品内孔φ300MM，成品外径小于600MM，托高≤750MM.厚度公差+/-0.005mm，宽度公差+0/-0.2mm | 1 |  | 是 | 是 | 7 | 1
分剪 | JL0024040121-21/62 | JL0024040121-21 | 东方分剪6# | 合格 | 合格品 | 乙 | 张建勇 | 51.67 | 51 | 0.987 | 0 | 0.14 | 32 | 1：排刀规格24mm*9+32*12 此单发苏州中意 HV100-110 Ra粗糙度≤0.2 μm 2：成品内孔φ300MM，成品外径小于600MM，托高≤750MM.厚度公差+/-0.005mm，宽度公差+0/-0.2mm |  | 31010009 | 小品种钢卷 | 0.14-SPCC | 31020011 | 小品种钢分切带 | 0.14-SPCC |  | 10 | MO001430 | MO001430-001-62 | FJ001 | 分剪模板 | 2900 | 2024-07-09 | 2024-07-09 | 2 | 2024-07-10 07:38:49 | 2024-07-10 07:45:43 | 江苏东方九天新能源材料有限公司 |  | 张建勇 |  | 1 | 0.14 | 0 | 610 | 1 | JL0024040121-21/62 | 1：排刀规格24mm*9+32*12 此单发苏州中意 HV100-110 Ra粗糙度≤0.2 μm 2：成品内孔φ300MM，成品外径小于600MM，托高≤750MM.厚度公差+/-0.005mm，宽度公差+0/-0.2mm | 1 |  | 是 | 是 | 7 | 1
分剪 | JL0024040121-21/61 | JL0024040121-21 | 东方分剪6# | 合格 | 合格品 | 乙 | 张建勇 | 51.67 | 51 | 0.987 | 0 | 0.14 | 32 | 1：排刀规格24mm*9+32*12 此单发苏州中意 HV100-110 Ra粗糙度≤0.2 μm 2：成品内孔φ300MM，成品外径小于600MM，托高≤750MM.厚度公差+/-0.005mm，宽度公差+0/-0.2mm |  | 31010009 | 小品种钢卷 | 0.14-SPCC | 31020011 | 小品种钢分切带 | 0.14-SPCC |  | 10 | MO001430 | MO001430-001-61 | FJ001 | 分剪模板 | 2900 | 2024-07-09 | 2024-07-09 | 2 | 2024-07-10 07:38:49 | 2024-07-10 07:45:43 | 江苏东方九天新能源材料有限公司 |  | 张建勇 |  | 1 | 0.14 | 0 | 610 | 1 | JL0024040121-21/61 | 1：排刀规格24mm*9+32*12 此单发苏州中意 HV100-110 Ra粗糙度≤0.2 μm 2：成品内孔φ300MM，成品外径小于600MM，托高≤750MM.厚度公差+/-0.005mm，宽度公差+0/-0.2mm | 1 |  | 是 | 是 | 7 | 1
分剪 | JL0024040121-21/60 | JL0024040121-21 | 东方分剪6# | 合格 | 合格品 | 乙 | 张建勇 | 51.67 | 51 | 0.987 | 0 | 0.14 | 32 | 1：排刀规格24mm*9+32*12 此单发苏州中意 HV100-110 Ra粗糙度≤0.2 μm 2：成品内孔φ300MM，成品外径小于600MM，托高≤750MM.厚度公差+/-0.005mm，宽度公差+0/-0.2mm |  | 31010009 | 小品种钢卷 | 0.14-SPCC | 31020011 | 小品种钢分切带 | 0.14-SPCC |  | 10 | MO001430 | MO001430-001-60 | FJ001 | 分剪模板 | 2900 | 2024-07-09 | 2024-07-09 | 2 | 2024-07-10 07:38:49 | 2024-07-10 07:45:43 | 江苏东方九天新能源材料有限公司 |  | 张建勇 |  | 1 | 0.14 | 0 | 610 | 1 | JL0024040121-21/60 | 1：排刀规格24mm*9+32*12 此单发苏州中意 HV100-110 Ra粗糙度≤0.2 μm 2：成品内孔φ300MM，成品外径小于600MM，托高≤750MM.厚度公差+/-0.005mm，宽度公差+0/-0.2mm | 1 |  | 是 | 是 | 7 | 1
分剪 | JL0024040121-21/59 | JL0024040121-21 | 东方分剪6# | 合格 | 合格品 | 乙 | 张建勇 | 51.67 | 51 | 0.987 | 0 | 0.14 | 32 | 1：排刀规格24mm*9+32*12 此单发苏州中意 HV100-110 Ra粗糙度≤0.2 μm 2：成品内孔φ300MM，成品外径小于600MM，托高≤750MM.厚度公差+/-0.005mm，宽度公差+0/-0.2mm |  | 31010009 | 小品种钢卷 | 0.14-SPCC | 31020011 | 小品种钢分切带 | 0.14-SPCC |  | 10 | MO001430 | MO001430-001-59 | FJ001 | 分剪模板 | 2900 | 2024-07-09 | 2024-07-09 | 2 | 2024-07-10 07:38:49 | 2024-07-10 07:45:43 | 江苏东方九天新能源材料有限公司 |  | 张建勇 |  | 1 | 0.14 | 0 | 610 | 1 | JL0024040121-21/59 | 1：排刀规格24mm*9+32*12 此单发苏州中意 HV100-110 Ra粗糙度≤0.2 μm 2：成品内孔φ300MM，成品外径小于600MM，托高≤750MM.厚度公差+/-0.005mm，宽度公差+0/-0.2mm | 1 |  | 是 | 是 | 7 | 1
分剪 | JL0024040121-21/58 | JL0024040121-21 | 东方分剪6# | 合格 | 合格品 | 乙 | 张建勇 | 51.67 | 51 | 0.987 | 0 | 0.14 | 32 | 1：排刀规格24mm*9+32*12 此单发苏州中意 HV100-110 Ra粗糙度≤0.2 μm 2：成品内孔φ300MM，成品外径小于600MM，托高≤750MM.厚度公差+/-0.005mm，宽度公差+0/-0.2mm |  | 31010009 | 小品种钢卷 | 0.14-SPCC | 31020011 | 小品种钢分切带 | 0.14-SPCC |  | 10 | MO001430 | MO001430-001-58 | FJ001 | 分剪模板 | 2900 | 2024-07-09 | 2024-07-09 | 2 | 2024-07-10 07:38:49 | 2024-07-10 07:45:43 | 江苏东方九天新能源材料有限公司 |  | 张建勇 |  | 1 | 0.14 | 0 | 610 | 1 | JL0024040121-21/58 | 1：排刀规格24mm*9+32*12 此单发苏州中意 HV100-110 Ra粗糙度≤0.2 μm 2：成品内孔φ300MM，成品外径小于600MM，托高≤750MM.厚度公差+/-0.005mm，宽度公差+0/-0.2mm | 1 |  | 是 | 是 | 7 | 1
分剪 | JL0024040121-21/57 | JL0024040121-21 | 东方分剪6# | 合格 | 合格品 | 乙 | 张建勇 | 51.67 | 51 | 0.987 | 0 | 0.14 | 32 | 1：排刀规格24mm*9+32*12 此单发苏州中意 HV100-110 Ra粗糙度≤0.2 μm 2：成品内孔φ300MM，成品外径小于600MM，托高≤750MM.厚度公差+/-0.005mm，宽度公差+0/-0.2mm |  | 31010009 | 小品种钢卷 | 0.14-SPCC | 31020011 | 小品种钢分切带 | 0.14-SPCC |  | 10 | MO001430 | MO001430-001-57 | FJ001 | 分剪模板 | 2900 | 2024-07-09 | 2024-07-09 | 2 | 2024-07-10 07:38:49 | 2024-07-10 07:45:43 | 江苏东方九天新能源材料有限公司 |  | 张建勇 |  | 1 | 0.14 | 0 | 610 | 1 | JL0024040121-21/57 | 1：排刀规格24mm*9+32*12 此单发苏州中意 HV100-110 Ra粗糙度≤0.2 μm 2：成品内孔φ300MM，成品外径小于600MM，托高≤750MM.厚度公差+/-0.005mm，宽度公差+0/-0.2mm | 1 |  | 是 | 是 | 7 | 1
分剪 | JL0024040121-21/56 | JL0024040121-21 | 东方分剪6# | 合格 | 合格品 | 乙 | 张建勇 | 51.67 | 51 | 0.987 | 0 | 0.14 | 32 | 1：排刀规格24mm*9+32*12 此单发苏州中意 HV100-110 Ra粗糙度≤0.2 μm 2：成品内孔φ300MM，成品外径小于600MM，托高≤750MM.厚度公差+/-0.005mm，宽度公差+0/-0.2mm |  | 31010009 | 小品种钢卷 | 0.14-SPCC | 31020011 | 小品种钢分切带 | 0.14-SPCC |  | 10 | MO001430 | MO001430-001-56 | FJ001 | 分剪模板 | 2900 | 2024-07-09 | 2024-07-09 | 2 | 2024-07-10 07:38:49 | 2024-07-10 07:45:43 | 江苏东方九天新能源材料有限公司 |  | 张建勇 |  | 1 | 0.14 | 0 | 610 | 1 | JL0024040121-21/56 | 1：排刀规格24mm*9+32*12 此单发苏州中意 HV100-110 Ra粗糙度≤0.2 μm 2：成品内孔φ300MM，成品外径小于600MM，托高≤750MM.厚度公差+/-0.005mm，宽度公差+0/-0.2mm | 1 |  | 是 | 是 | 7 | 1
分剪 | JL0024040121-21/55 | JL0024040121-21 | 东方分剪6# | 合格 | 合格品 | 乙 | 张建勇 | 51.67 | 51 | 0.987 | 0 | 0.14 | 32 | 1：排刀规格24mm*9+32*12 此单发苏州中意 HV100-110 Ra粗糙度≤0.2 μm 2：成品内孔φ300MM，成品外径小于600MM，托高≤750MM.厚度公差+/-0.005mm，宽度公差+0/-0.2mm |  | 31010009 | 小品种钢卷 | 0.14-SPCC | 31020011 | 小品种钢分切带 | 0.14-SPCC |  | 10 | MO001430 | MO001430-001-55 | FJ001 | 分剪模板 | 2900 | 2024-07-09 | 2024-07-09 | 2 | 2024-07-10 07:38:49 | 2024-07-10 07:45:43 | 江苏东方九天新能源材料有限公司 |  | 张建勇 |  | 1 | 0.14 | 0 | 610 | 1 | JL0024040121-21/55 | 1：排刀规格24mm*9+32*12 此单发苏州中意 HV100-110 Ra粗糙度≤0.2 μm 2：成品内孔φ300MM，成品外径小于600MM，托高≤750MM.厚度公差+/-0.005mm，宽度公差+0/-0.2mm | 1 |  | 是 | 是 | 7 | 1
分剪 | JL0024040121-21/54 | JL0024040121-21 | 东方分剪6# | 合格 | 合格品 | 乙 | 张建勇 | 51.67 | 51 | 0.987 | 0 | 0.14 | 32 | 1：排刀规格24mm*9+32*12 此单发苏州中意 HV100-110 Ra粗糙度≤0.2 μm 2：成品内孔φ300MM，成品外径小于600MM，托高≤750MM.厚度公差+/-0.005mm，宽度公差+0/-0.2mm |  | 31010009 | 小品种钢卷 | 0.14-SPCC | 31020011 | 小品种钢分切带 | 0.14-SPCC |  | 10 | MO001430 | MO001430-001-54 | FJ001 | 分剪模板 | 2900 | 2024-07-09 | 2024-07-09 | 2 | 2024-07-10 07:38:49 | 2024-07-10 07:45:43 | 江苏东方九天新能源材料有限公司 |  | 张建勇 |  | 1 | 0.14 | 0 | 610 | 1 | JL0024040121-21/54 | 1：排刀规格24mm*9+32*12 此单发苏州中意 HV100-110 Ra粗糙度≤0.2 μm 2：成品内孔φ300MM，成品外径小于600MM，托高≤750MM.厚度公差+/-0.005mm，宽度公差+0/-0.2mm | 1 |  | 是 | 是 | 7 | 1
分剪 | JL0024040121-21/53 | JL0024040121-21 | 东方分剪6# | 合格 | 合格品 | 乙 | 张建勇 | 51.67 | 51 | 0.987 | 0 | 0.14 | 32 | 1：排刀规格24mm*9+32*12 此单发苏州中意 HV100-110 Ra粗糙度≤0.2 μm 2：成品内孔φ300MM，成品外径小于600MM，托高≤750MM.厚度公差+/-0.005mm，宽度公差+0/-0.2mm |  | 31010009 | 小品种钢卷 | 0.14-SPCC | 31020011 | 小品种钢分切带 | 0.14-SPCC |  | 10 | MO001430 | MO001430-001-53 | FJ001 | 分剪模板 | 2900 | 2024-07-09 | 2024-07-09 | 2 | 2024-07-10 07:38:49 | 2024-07-10 07:45:43 | 江苏东方九天新能源材料有限公司 |  | 张建勇 |  | 1 | 0.14 | 0 | 610 | 1 | JL0024040121-21/53 | 1：排刀规格24mm*9+32*12 此单发苏州中意 HV100-110 Ra粗糙度≤0.2 μm 2：成品内孔φ300MM，成品外径小于600MM，托高≤750MM.厚度公差+/-0.005mm，宽度公差+0/-0.2mm | 1 |  | 是 | 是 | 7 | 1
分剪 | JL0024040121-21/52 | JL0024040121-21 | 东方分剪6# | 合格 | 合格品 | 乙 | 张建勇 | 51.67 | 51 | 0.987 | 0 | 0.14 | 32 | 1：排刀规格24mm*9+32*12 此单发苏州中意 HV100-110 Ra粗糙度≤0.2 μm 2：成品内孔φ300MM，成品外径小于600MM，托高≤750MM.厚度公差+/-0.005mm，宽度公差+0/-0.2mm |  | 31010009 | 小品种钢卷 | 0.14-SPCC | 31020011 | 小品种钢分切带 | 0.14-SPCC |  | 10 | MO001430 | MO001430-001-52 | FJ001 | 分剪模板 | 2900 | 2024-07-09 | 2024-07-09 | 2 | 2024-07-10 07:38:49 | 2024-07-10 07:45:43 | 江苏东方九天新能源材料有限公司 |  | 张建勇 |  | 1 | 0.14 | 0 | 610 | 1 | JL0024040121-21/52 | 1：排刀规格24mm*9+32*12 此单发苏州中意 HV100-110 Ra粗糙度≤0.2 μm 2：成品内孔φ300MM，成品外径小于600MM，托高≤750MM.厚度公差+/-0.005mm，宽度公差+0/-0.2mm | 1 |  | 是 | 是 | 7 | 1
分剪 | JL0024040121-21/51 | JL0024040121-21 | 东方分剪6# | 合格 | 合格品 | 乙 | 张建勇 | 38.5 | 38 | 0.987 | 0 | 0.14 | 24 | 1：排刀规格24mm*9+32*12 此单发苏州中意 HV100-110 Ra粗糙度≤0.2 μm 2：成品内孔φ300MM，成品外径小于600MM，托高≤750MM.厚度公差+/-0.005mm，宽度公差+0/-0.2mm |  | 31010009 | 小品种钢卷 | 0.14-SPCC | 31020011 | 小品种钢分切带 | 0.14-SPCC |  | 10 | MO001430 | MO001430-001-51 | FJ001 | 分剪模板 | 2900 | 2024-07-09 | 2024-07-09 | 2 | 2024-07-10 07:38:49 | 2024-07-10 07:45:43 | 江苏东方九天新能源材料有限公司 |  | 张建勇 |  | 1 | 0.14 | 0 | 610 | 1 | JL0024040121-21/51 | 1：排刀规格24mm*9+32*12 此单发苏州中意 HV100-110 Ra粗糙度≤0.2 μm 2：成品内孔φ300MM，成品外径小于600MM，托高≤750MM.厚度公差+/-0.005mm，宽度公差+0/-0.2mm | 1 |  | 是 | 是 | 7 | 1
分剪 | JL0024040121-21/50 | JL0024040121-21 | 东方分剪6# | 合格 | 合格品 | 乙 | 张建勇 | 38.5 | 38 | 0.987 | 0 | 0.14 | 24 | 1：排刀规格24mm*9+32*12 此单发苏州中意 HV100-110 Ra粗糙度≤0.2 μm 2：成品内孔φ300MM，成品外径小于600MM，托高≤750MM.厚度公差+/-0.005mm，宽度公差+0/-0.2mm |  | 31010009 | 小品种钢卷 | 0.14-SPCC | 31020011 | 小品种钢分切带 | 0.14-SPCC |  | 10 | MO001430 | MO001430-001-50 | FJ001 | 分剪模板 | 2900 | 2024-07-09 | 2024-07-09 | 2 | 2024-07-10 07:38:49 | 2024-07-10 07:45:43 | 江苏东方九天新能源材料有限公司 |  | 张建勇 |  | 1 | 0.14 | 0 | 610 | 1 | JL0024040121-21/50 | 1：排刀规格24mm*9+32*12 此单发苏州中意 HV100-110 Ra粗糙度≤0.2 μm 2：成品内孔φ300MM，成品外径小于600MM，托高≤750MM.厚度公差+/-0.005mm，宽度公差+0/-0.2mm | 1 |  | 是 | 是 | 7 | 1
分剪 | JL0024040121-21/49 | JL0024040121-21 | 东方分剪6# | 合格 | 合格品 | 乙 | 张建勇 | 38.5 | 38 | 0.987 | 0 | 0.14 | 24 | 1：排刀规格24mm*9+32*12 此单发苏州中意 HV100-110 Ra粗糙度≤0.2 μm 2：成品内孔φ300MM，成品外径小于600MM，托高≤750MM.厚度公差+/-0.005mm，宽度公差+0/-0.2mm |  | 31010009 | 小品种钢卷 | 0.14-SPCC | 31020011 | 小品种钢分切带 | 0.14-SPCC |  | 10 | MO001430 | MO001430-001-49 | FJ001 | 分剪模板 | 2900 | 2024-07-09 | 2024-07-09 | 2 | 2024-07-10 07:38:49 | 2024-07-10 07:45:43 | 江苏东方九天新能源材料有限公司 |  | 张建勇 |  | 1 | 0.14 | 0 | 610 | 1 | JL0024040121-21/49 | 1：排刀规格24mm*9+32*12 此单发苏州中意 HV100-110 Ra粗糙度≤0.2 μm 2：成品内孔φ300MM，成品外径小于600MM，托高≤750MM.厚度公差+/-0.005mm，宽度公差+0/-0.2mm | 1 |  | 是 | 是 | 7 | 1
分剪 | JL0024040121-21/48 | JL0024040121-21 | 东方分剪6# | 合格 | 合格品 | 乙 | 张建勇 | 38.5 | 38 | 0.987 | 0 | 0.14 | 24 | 1：排刀规格24mm*9+32*12 此单发苏州中意 HV100-110 Ra粗糙度≤0.2 μm 2：成品内孔φ300MM，成品外径小于600MM，托高≤750MM.厚度公差+/-0.005mm，宽度公差+0/-0.2mm |  | 31010009 | 小品种钢卷 | 0.14-SPCC | 31020011 | 小品种钢分切带 | 0.14-SPCC |  | 10 | MO001430 | MO001430-001-48 | FJ001 | 分剪模板 | 2900 | 2024-07-09 | 2024-07-09 | 2 | 2024-07-10 07:38:49 | 2024-07-10 07:45:43 | 江苏东方九天新能源材料有限公司 |  | 张建勇 |  | 1 | 0.14 | 0 | 610 | 1 | JL0024040121-21/48 | 1：排刀规格24mm*9+32*12 此单发苏州中意 HV100-110 Ra粗糙度≤0.2 μm 2：成品内孔φ300MM，成品外径小于600MM，托高≤750MM.厚度公差+/-0.005mm，宽度公差+0/-0.2mm | 1 |  | 是 | 是 | 7 | 1
分剪 | JL0024040121-21/47 | JL0024040121-21 | 东方分剪6# | 合格 | 合格品 | 乙 | 张建勇 | 38.5 | 38 | 0.987 | 0 | 0.14 | 24 | 1：排刀规格24mm*9+32*12 此单发苏州中意 HV100-110 Ra粗糙度≤0.2 μm 2：成品内孔φ300MM，成品外径小于600MM，托高≤750MM.厚度公差+/-0.005mm，宽度公差+0/-0.2mm |  | 31010009 | 小品种钢卷 | 0.14-SPCC | 31020011 | 小品种钢分切带 | 0.14-SPCC |  | 10 | MO001430 | MO001430-001-47 | FJ001 | 分剪模板 | 2900 | 2024-07-09 | 2024-07-09 | 2 | 2024-07-10 07:38:49 | 2024-07-10 07:45:43 | 江苏东方九天新能源材料有限公司 |  | 张建勇 |  | 1 | 0.14 | 0 | 610 | 1 | JL0024040121-21/47 | 1：排刀规格24mm*9+32*12 此单发苏州中意 HV100-110 Ra粗糙度≤0.2 μm 2：成品内孔φ300MM，成品外径小于600MM，托高≤750MM.厚度公差+/-0.005mm，宽度公差+0/-0.2mm | 1 |  | 是 | 是 | 7 | 1
分剪 | JL0024040121-21/46 | JL0024040121-21 | 东方分剪6# | 合格 | 合格品 | 乙 | 张建勇 | 38.5 | 38 | 0.987 | 0 | 0.14 | 24 | 1：排刀规格24mm*9+32*12 此单发苏州中意 HV100-110 Ra粗糙度≤0.2 μm 2：成品内孔φ300MM，成品外径小于600MM，托高≤750MM.厚度公差+/-0.005mm，宽度公差+0/-0.2mm |  | 31010009 | 小品种钢卷 | 0.14-SPCC | 31020011 | 小品种钢分切带 | 0.14-SPCC |  | 10 | MO001430 | MO001430-001-46 | FJ001 | 分剪模板 | 2900 | 2024-07-09 | 2024-07-09 | 2 | 2024-07-10 07:38:49 | 2024-07-10 07:45:43 | 江苏东方九天新能源材料有限公司 |  | 张建勇 |  | 1 | 0.14 | 0 | 610 | 1 | JL0024040121-21/46 | 1：排刀规格24mm*9+32*12 此单发苏州中意 HV100-110 Ra粗糙度≤0.2 μm 2：成品内孔φ300MM，成品外径小于600MM，托高≤750MM.厚度公差+/-0.005mm，宽度公差+0/-0.2mm | 1 |  | 是 | 是 | 7 | 1
分剪 | JL0024040121-21/45 | JL0024040121-21 | 东方分剪6# | 合格 | 合格品 | 乙 | 张建勇 | 38.5 | 38 | 0.987 | 0 | 0.14 | 24 | 1：排刀规格24mm*9+32*12 此单发苏州中意 HV100-110 Ra粗糙度≤0.2 μm 2：成品内孔φ300MM，成品外径小于600MM，托高≤750MM.厚度公差+/-0.005mm，宽度公差+0/-0.2mm |  | 31010009 | 小品种钢卷 | 0.14-SPCC | 31020011 | 小品种钢分切带 | 0.14-SPCC |  | 10 | MO001430 | MO001430-001-45 | FJ001 | 分剪模板 | 2900 | 2024-07-09 | 2024-07-09 | 2 | 2024-07-10 07:38:49 | 2024-07-10 07:45:43 | 江苏东方九天新能源材料有限公司 |  | 张建勇 |  | 1 | 0.14 | 0 | 610 | 1 | JL0024040121-21/45 | 1：排刀规格24mm*9+32*12 此单发苏州中意 HV100-110 Ra粗糙度≤0.2 μm 2：成品内孔φ300MM，成品外径小于600MM，托高≤750MM.厚度公差+/-0.005mm，宽度公差+0/-0.2mm | 1 |  | 是 | 是 | 7 | 1
分剪 | JL0024040121-21/44 | JL0024040121-21 | 东方分剪6# | 合格 | 合格品 | 乙 | 张建勇 | 38.5 | 38 | 0.987 | 0 | 0.14 | 24 | 1：排刀规格24mm*9+32*12 此单发苏州中意 HV100-110 Ra粗糙度≤0.2 μm 2：成品内孔φ300MM，成品外径小于600MM，托高≤750MM.厚度公差+/-0.005mm，宽度公差+0/-0.2mm |  | 31010009 | 小品种钢卷 | 0.14-SPCC | 31020011 | 小品种钢分切带 | 0.14-SPCC |  | 10 | MO001430 | MO001430-001-44 | FJ001 | 分剪模板 | 2900 | 2024-07-09 | 2024-07-09 | 2 | 2024-07-10 07:38:49 | 2024-07-10 07:45:43 | 江苏东方九天新能源材料有限公司 |  | 张建勇 |  | 1 | 0.14 | 0 | 610 | 1 | JL0024040121-21/44 | 1：排刀规格24mm*9+32*12 此单发苏州中意 HV100-110 Ra粗糙度≤0.2 μm 2：成品内孔φ300MM，成品外径小于600MM，托高≤750MM.厚度公差+/-0.005mm，宽度公差+0/-0.2mm | 1 |  | 是 | 是 | 7 | 1
分剪 | JL0024040121-21/43 | JL0024040121-21 | 东方分剪6# | 合格 | 报废品 | 乙 | 张建勇 | 38.5 | 38 | 0.987 | 0 | 0.14 | 24 | 1：排刀规格24mm*9+32*12 此单发苏州中意 HV100-110 Ra粗糙度≤0.2 μm 2：成品内孔φ300MM，成品外径小于600MM，托高≤750MM.厚度公差+/-0.005mm，宽度公差+0/-0.2mm | Q起筋(报废) | 31010009 | 小品种钢卷 | 0.14-SPCC | 31020011 | 小品种钢分切带 | 0.14-SPCC |  | 10 | MO001430 | MO001430-001-43 | FJ001 | 分剪模板 | 2900 | 2024-07-09 | 2024-07-09 | 2 | 2024-07-10 07:38:49 | 2024-07-10 07:45:43 | 江苏东方九天新能源材料有限公司 |  | 张建勇 |  | 1 | 0.14 | 0 | 610 | 1 | JL0024040121-21/43 | 1：排刀规格24mm*9+32*12 此单发苏州中意 HV100-110 Ra粗糙度≤0.2 μm 2：成品内孔φ300MM，成品外径小于600MM，托高≤750MM.厚度公差+/-0.005mm，宽度公差+0/-0.2mm | 1 | Q起筋(报废) | 是 | 是 | 7 | 1
分剪 | JL0024040121-21/42 | JL0024040121-21 | 东方分剪6# | 合格 | 合格品 | 乙 | 张建勇 | 51.67 | 51 | 0.987 | 0 | 0.14 | 32 | 1：排刀规格24mm*9+32*12 此单发苏州中意 HV100-110 Ra粗糙度≤0.2 μm 2：成品内孔φ300MM，成品外径小于600MM，托高≤750MM.厚度公差+/-0.005mm，宽度公差+0/-0.2mm |  | 31010009 | 小品种钢卷 | 0.14-SPCC | 31020011 | 小品种钢分切带 | 0.14-SPCC |  | 10 | MO001430 | MO001430-001-42 | FJ001 | 分剪模板 | 2900 | 2024-07-09 | 2024-07-09 | 2 | 2024-07-10 07:38:49 | 2024-07-10 07:45:43 | 江苏东方九天新能源材料有限公司 |  | 张建勇 |  | 1 | 0.14 | 0 | 610 | 1 | JL0024040121-21/42 | 1：排刀规格24mm*9+32*12 此单发苏州中意 HV100-110 Ra粗糙度≤0.2 μm 2：成品内孔φ300MM，成品外径小于600MM，托高≤750MM.厚度公差+/-0.005mm，宽度公差+0/-0.2mm | 1 |  | 是 | 是 | 7 | 1
分剪 | JL0024040121-21/41 | JL0024040121-21 | 东方分剪6# | 合格 | 合格品 | 乙 | 张建勇 | 51.67 | 51 | 0.987 | 0 | 0.14 | 32 | 1：排刀规格24mm*9+32*12 此单发苏州中意 HV100-110 Ra粗糙度≤0.2 μm 2：成品内孔φ300MM，成品外径小于600MM，托高≤750MM.厚度公差+/-0.005mm，宽度公差+0/-0.2mm |  | 31010009 | 小品种钢卷 | 0.14-SPCC | 31020011 | 小品种钢分切带 | 0.14-SPCC |  | 10 | MO001430 | MO001430-001-41 | FJ001 | 分剪模板 | 2900 | 2024-07-09 | 2024-07-09 | 2 | 2024-07-10 07:38:49 | 2024-07-10 07:45:43 | 江苏东方九天新能源材料有限公司 |  | 张建勇 |  | 1 | 0.14 | 0 | 610 | 1 | JL0024040121-21/41 | 1：排刀规格24mm*9+32*12 此单发苏州中意 HV100-110 Ra粗糙度≤0.2 μm 2：成品内孔φ300MM，成品外径小于600MM，托高≤750MM.厚度公差+/-0.005mm，宽度公差+0/-0.2mm | 1 |  | 是 | 是 | 7 | 1
分剪 | JL0024040121-21/40 | JL0024040121-21 | 东方分剪6# | 合格 | 合格品 | 乙 | 张建勇 | 51.67 | 51 | 0.987 | 0 | 0.14 | 32 | 1：排刀规格24mm*9+32*12 此单发苏州中意 HV100-110 Ra粗糙度≤0.2 μm 2：成品内孔φ300MM，成品外径小于600MM，托高≤750MM.厚度公差+/-0.005mm，宽度公差+0/-0.2mm |  | 31010009 | 小品种钢卷 | 0.14-SPCC | 31020011 | 小品种钢分切带 | 0.14-SPCC |  | 10 | MO001430 | MO001430-001-40 | FJ001 | 分剪模板 | 2900 | 2024-07-09 | 2024-07-09 | 2 | 2024-07-10 07:38:49 | 2024-07-10 07:45:43 | 江苏东方九天新能源材料有限公司 |  | 张建勇 |  | 1 | 0.14 | 0 | 610 | 1 | JL0024040121-21/40 | 1：排刀规格24mm*9+32*12 此单发苏州中意 HV100-110 Ra粗糙度≤0.2 μm 2：成品内孔φ300MM，成品外径小于600MM，托高≤750MM.厚度公差+/-0.005mm，宽度公差+0/-0.2mm | 1 |  | 是 | 是 | 7 | 1
分剪 | JL0024040121-21/39 | JL0024040121-21 | 东方分剪6# | 合格 | 合格品 | 乙 | 张建勇 | 51.67 | 51 | 0.987 | 0 | 0.14 | 32 | 1：排刀规格24mm*9+32*12 此单发苏州中意 HV100-110 Ra粗糙度≤0.2 μm 2：成品内孔φ300MM，成品外径小于600MM，托高≤750MM.厚度公差+/-0.005mm，宽度公差+0/-0.2mm |  | 31010009 | 小品种钢卷 | 0.14-SPCC | 31020011 | 小品种钢分切带 | 0.14-SPCC |  | 10 | MO001430 | MO001430-001-39 | FJ001 | 分剪模板 | 2900 | 2024-07-09 | 2024-07-09 | 2 | 2024-07-10 07:38:49 | 2024-07-10 07:45:43 | 江苏东方九天新能源材料有限公司 |  | 张建勇 |  | 1 | 0.14 | 0 | 610 | 1 | JL0024040121-21/39 | 1：排刀规格24mm*9+32*12 此单发苏州中意 HV100-110 Ra粗糙度≤0.2 μm 2：成品内孔φ300MM，成品外径小于600MM，托高≤750MM.厚度公差+/-0.005mm，宽度公差+0/-0.2mm | 1 |  | 是 | 是 | 7 | 1
分剪 | JL0024040121-21/38 | JL0024040121-21 | 东方分剪6# | 合格 | 合格品 | 乙 | 张建勇 | 51.67 | 51 | 0.987 | 0 | 0.14 | 32 | 1：排刀规格24mm*9+32*12 此单发苏州中意 HV100-110 Ra粗糙度≤0.2 μm 2：成品内孔φ300MM，成品外径小于600MM，托高≤750MM.厚度公差+/-0.005mm，宽度公差+0/-0.2mm |  | 31010009 | 小品种钢卷 | 0.14-SPCC | 31020011 | 小品种钢分切带 | 0.14-SPCC |  | 10 | MO001430 | MO001430-001-38 | FJ001 | 分剪模板 | 2900 | 2024-07-09 | 2024-07-09 | 2 | 2024-07-10 07:38:49 | 2024-07-10 07:45:43 | 江苏东方九天新能源材料有限公司 |  | 张建勇 |  | 1 | 0.14 | 0 | 610 | 1 | JL0024040121-21/38 | 1：排刀规格24mm*9+32*12 此单发苏州中意 HV100-110 Ra粗糙度≤0.2 μm 2：成品内孔φ300MM，成品外径小于600MM，托高≤750MM.厚度公差+/-0.005mm，宽度公差+0/-0.2mm | 1 |  | 是 | 是 | 7 | 1
分剪 | JL0024040121-21/37 | JL0024040121-21 | 东方分剪6# | 合格 | 合格品 | 乙 | 张建勇 | 51.67 | 51 | 0.987 | 0 | 0.14 | 32 | 1：排刀规格24mm*9+32*12 此单发苏州中意 HV100-110 Ra粗糙度≤0.2 μm 2：成品内孔φ300MM，成品外径小于600MM，托高≤750MM.厚度公差+/-0.005mm，宽度公差+0/-0.2mm |  | 31010009 | 小品种钢卷 | 0.14-SPCC | 31020011 | 小品种钢分切带 | 0.14-SPCC |  | 10 | MO001430 | MO001430-001-37 | FJ001 | 分剪模板 | 2900 | 2024-07-09 | 2024-07-09 | 2 | 2024-07-10 07:38:49 | 2024-07-10 07:45:43 | 江苏东方九天新能源材料有限公司 |  | 张建勇 |  | 1 | 0.14 | 0 | 610 | 1 | JL0024040121-21/37 | 1：排刀规格24mm*9+32*12 此单发苏州中意 HV100-110 Ra粗糙度≤0.2 μm 2：成品内孔φ300MM，成品外径小于600MM，托高≤750MM.厚度公差+/-0.005mm，宽度公差+0/-0.2mm | 1 |  | 是 | 是 | 7 | 1
分剪 | JL0024040121-21/36 | JL0024040121-21 | 东方分剪6# | 合格 | 合格品 | 乙 | 张建勇 | 51.67 | 51 | 0.987 | 0 | 0.14 | 32 | 1：排刀规格24mm*9+32*12 此单发苏州中意 HV100-110 Ra粗糙度≤0.2 μm 2：成品内孔φ300MM，成品外径小于600MM，托高≤750MM.厚度公差+/-0.005mm，宽度公差+0/-0.2mm |  | 31010009 | 小品种钢卷 | 0.14-SPCC | 31020011 | 小品种钢分切带 | 0.14-SPCC |  | 10 | MO001430 | MO001430-001-36 | FJ001 | 分剪模板 | 2900 | 2024-07-09 | 2024-07-09 | 2 | 2024-07-10 07:38:49 | 2024-07-10 07:45:43 | 江苏东方九天新能源材料有限公司 |  | 张建勇 |  | 1 | 0.14 | 0 | 610 | 1 | JL0024040121-21/36 | 1：排刀规格24mm*9+32*12 此单发苏州中意 HV100-110 Ra粗糙度≤0.2 μm 2：成品内孔φ300MM，成品外径小于600MM，托高≤750MM.厚度公差+/-0.005mm，宽度公差+0/-0.2mm | 1 |  | 是 | 是 | 7 | 1
分剪 | JL0024040121-21/35 | JL0024040121-21 | 东方分剪6# | 合格 | 合格品 | 乙 | 张建勇 | 51.67 | 51 | 0.987 | 0 | 0.14 | 32 | 1：排刀规格24mm*9+32*12 此单发苏州中意 HV100-110 Ra粗糙度≤0.2 μm 2：成品内孔φ300MM，成品外径小于600MM，托高≤750MM.厚度公差+/-0.005mm，宽度公差+0/-0.2mm |  | 31010009 | 小品种钢卷 | 0.14-SPCC | 31020011 | 小品种钢分切带 | 0.14-SPCC |  | 10 | MO001430 | MO001430-001-35 | FJ001 | 分剪模板 | 2900 | 2024-07-09 | 2024-07-09 | 2 | 2024-07-10 07:38:49 | 2024-07-10 07:45:43 | 江苏东方九天新能源材料有限公司 |  | 张建勇 |  | 1 | 0.14 | 0 | 610 | 1 | JL0024040121-21/35 | 1：排刀规格24mm*9+32*12 此单发苏州中意 HV100-110 Ra粗糙度≤0.2 μm 2：成品内孔φ300MM，成品外径小于600MM，托高≤750MM.厚度公差+/-0.005mm，宽度公差+0/-0.2mm | 1 |  | 是 | 是 | 7 | 1
分剪 | JL0024040121-21/34 | JL0024040121-21 | 东方分剪6# | 合格 | 合格品 | 乙 | 张建勇 | 51.67 | 51 | 0.987 | 0 | 0.14 | 32 | 1：排刀规格24mm*9+32*12 此单发苏州中意 HV100-110 Ra粗糙度≤0.2 μm 2：成品内孔φ300MM，成品外径小于600MM，托高≤750MM.厚度公差+/-0.005mm，宽度公差+0/-0.2mm |  | 31010009 | 小品种钢卷 | 0.14-SPCC | 31020011 | 小品种钢分切带 | 0.14-SPCC |  | 10 | MO001430 | MO001430-001-34 | FJ001 | 分剪模板 | 2900 | 2024-07-09 | 2024-07-09 | 2 | 2024-07-10 07:38:49 | 2024-07-10 07:45:43 | 江苏东方九天新能源材料有限公司 |  | 张建勇 |  | 1 | 0.14 | 0 | 610 | 1 | JL0024040121-21/34 | 1：排刀规格24mm*9+32*12 此单发苏州中意 HV100-110 Ra粗糙度≤0.2 μm 2：成品内孔φ300MM，成品外径小于600MM，托高≤750MM.厚度公差+/-0.005mm，宽度公差+0/-0.2mm | 1 |  | 是 | 是 | 7 | 1
分剪 | JL0024040121-21/33 | JL0024040121-21 | 东方分剪6# | 合格 | 合格品 | 乙 | 张建勇 | 51.67 | 51 | 0.987 | 0 | 0.14 | 32 | 1：排刀规格24mm*9+32*12 此单发苏州中意 HV100-110 Ra粗糙度≤0.2 μm 2：成品内孔φ300MM，成品外径小于600MM，托高≤750MM.厚度公差+/-0.005mm，宽度公差+0/-0.2mm |  | 31010009 | 小品种钢卷 | 0.14-SPCC | 31020011 | 小品种钢分切带 | 0.14-SPCC |  | 10 | MO001430 | MO001430-001-33 | FJ001 | 分剪模板 | 2900 | 2024-07-09 | 2024-07-09 | 2 | 2024-07-10 07:38:49 | 2024-07-10 07:45:43 | 江苏东方九天新能源材料有限公司 |  | 张建勇 |  | 1 | 0.14 | 0 | 610 | 1 | JL0024040121-21/33 | 1：排刀规格24mm*9+32*12 此单发苏州中意 HV100-110 Ra粗糙度≤0.2 μm 2：成品内孔φ300MM，成品外径小于600MM，托高≤750MM.厚度公差+/-0.005mm，宽度公差+0/-0.2mm | 1 |  | 是 | 是 | 7 | 1
分剪 | JL0024040121-21/32 | JL0024040121-21 | 东方分剪6# | 合格 | 合格品 | 乙 | 张建勇 | 51.67 | 51 | 0.987 | 0 | 0.14 | 32 | 1：排刀规格24mm*9+32*12 此单发苏州中意 HV100-110 Ra粗糙度≤0.2 μm 2：成品内孔φ300MM，成品外径小于600MM，托高≤750MM.厚度公差+/-0.005mm，宽度公差+0/-0.2mm |  | 31010009 | 小品种钢卷 | 0.14-SPCC | 31020011 | 小品种钢分切带 | 0.14-SPCC |  | 10 | MO001430 | MO001430-001-32 | FJ001 | 分剪模板 | 2900 | 2024-07-09 | 2024-07-09 | 2 | 2024-07-10 07:38:49 | 2024-07-10 07:45:43 | 江苏东方九天新能源材料有限公司 |  | 张建勇 |  | 1 | 0.14 | 0 | 610 | 1 | JL0024040121-21/32 | 1：排刀规格24mm*9+32*12 此单发苏州中意 HV100-110 Ra粗糙度≤0.2 μm 2：成品内孔φ300MM，成品外径小于600MM，托高≤750MM.厚度公差+/-0.005mm，宽度公差+0/-0.2mm | 1 |  | 是 | 是 | 7 | 1
分剪 | JL0024040121-21/31 | JL0024040121-21 | 东方分剪6# | 合格 | 合格品 | 乙 | 张建勇 | 51.67 | 51 | 0.987 | 0 | 0.14 | 32 | 1：排刀规格24mm*9+32*12 此单发苏州中意 HV100-110 Ra粗糙度≤0.2 μm 2：成品内孔φ300MM，成品外径小于600MM，托高≤750MM.厚度公差+/-0.005mm，宽度公差+0/-0.2mm |  | 31010009 | 小品种钢卷 | 0.14-SPCC | 31020011 | 小品种钢分切带 | 0.14-SPCC |  | 10 | MO001430 | MO001430-001-31 | FJ001 | 分剪模板 | 2900 | 2024-07-09 | 2024-07-09 | 2 | 2024-07-10 07:38:49 | 2024-07-10 07:45:43 | 江苏东方九天新能源材料有限公司 |  | 张建勇 |  | 1 | 0.14 | 0 | 610 | 1 | JL0024040121-21/31 | 1：排刀规格24mm*9+32*12 此单发苏州中意 HV100-110 Ra粗糙度≤0.2 μm 2：成品内孔φ300MM，成品外径小于600MM，托高≤750MM.厚度公差+/-0.005mm，宽度公差+0/-0.2mm | 1 |  | 是 | 是 | 7 | 1
分剪 | JL0024040121-21/30 | JL0024040121-21 | 东方分剪6# | 合格 | 合格品 | 乙 | 张建勇 | 38.5 | 38 | 0.987 | 0 | 0.14 | 24 | 1：排刀规格24mm*9+32*12 此单发苏州中意 HV100-110 Ra粗糙度≤0.2 μm 2：成品内孔φ300MM，成品外径小于600MM，托高≤750MM.厚度公差+/-0.005mm，宽度公差+0/-0.2mm |  | 31010009 | 小品种钢卷 | 0.14-SPCC | 31020011 | 小品种钢分切带 | 0.14-SPCC |  | 10 | MO001430 | MO001430-001-30 | FJ001 | 分剪模板 | 2900 | 2024-07-09 | 2024-07-09 | 2 | 2024-07-10 07:38:49 | 2024-07-10 07:45:43 | 江苏东方九天新能源材料有限公司 |  | 张建勇 |  | 1 | 0.14 | 0 | 610 | 1 | JL0024040121-21/30 | 1：排刀规格24mm*9+32*12 此单发苏州中意 HV100-110 Ra粗糙度≤0.2 μm 2：成品内孔φ300MM，成品外径小于600MM，托高≤750MM.厚度公差+/-0.005mm，宽度公差+0/-0.2mm | 1 |  | 是 | 是 | 7 | 1
分剪 | JL0024040121-21/29 | JL0024040121-21 | 东方分剪6# | 合格 | 合格品 | 乙 | 张建勇 | 38.5 | 38 | 0.987 | 0 | 0.14 | 24 | 1：排刀规格24mm*9+32*12 此单发苏州中意 HV100-110 Ra粗糙度≤0.2 μm 2：成品内孔φ300MM，成品外径小于600MM，托高≤750MM.厚度公差+/-0.005mm，宽度公差+0/-0.2mm |  | 31010009 | 小品种钢卷 | 0.14-SPCC | 31020011 | 小品种钢分切带 | 0.14-SPCC |  | 10 | MO001430 | MO001430-001-29 | FJ001 | 分剪模板 | 2900 | 2024-07-09 | 2024-07-09 | 2 | 2024-07-10 07:38:49 | 2024-07-10 07:45:43 | 江苏东方九天新能源材料有限公司 |  | 张建勇 |  | 1 | 0.14 | 0 | 610 | 1 | JL0024040121-21/29 | 1：排刀规格24mm*9+32*12 此单发苏州中意 HV100-110 Ra粗糙度≤0.2 μm 2：成品内孔φ300MM，成品外径小于600MM，托高≤750MM.厚度公差+/-0.005mm，宽度公差+0/-0.2mm | 1 |  | 是 | 是 | 7 | 1
分剪 | JL0024040121-21/28 | JL0024040121-21 | 东方分剪6# | 合格 | 合格品 | 乙 | 张建勇 | 38.5 | 38 | 0.987 | 0 | 0.14 | 24 | 1：排刀规格24mm*9+32*12 此单发苏州中意 HV100-110 Ra粗糙度≤0.2 μm 2：成品内孔φ300MM，成品外径小于600MM，托高≤750MM.厚度公差+/-0.005mm，宽度公差+0/-0.2mm |  | 31010009 | 小品种钢卷 | 0.14-SPCC | 31020011 | 小品种钢分切带 | 0.14-SPCC |  | 10 | MO001430 | MO001430-001-28 | FJ001 | 分剪模板 | 2900 | 2024-07-09 | 2024-07-09 | 2 | 2024-07-10 07:38:49 | 2024-07-10 07:45:43 | 江苏东方九天新能源材料有限公司 |  | 张建勇 |  | 1 | 0.14 | 0 | 610 | 1 | JL0024040121-21/28 | 1：排刀规格24mm*9+32*12 此单发苏州中意 HV100-110 Ra粗糙度≤0.2 μm 2：成品内孔φ300MM，成品外径小于600MM，托高≤750MM.厚度公差+/-0.005mm，宽度公差+0/-0.2mm | 1 |  | 是 | 是 | 7 | 1
分剪 | JL0024040121-21/27 | JL0024040121-21 | 东方分剪6# | 合格 | 合格品 | 乙 | 张建勇 | 38.5 | 38 | 0.987 | 0 | 0.14 | 24 | 1：排刀规格24mm*9+32*12 此单发苏州中意 HV100-110 Ra粗糙度≤0.2 μm 2：成品内孔φ300MM，成品外径小于600MM，托高≤750MM.厚度公差+/-0.005mm，宽度公差+0/-0.2mm |  | 31010009 | 小品种钢卷 | 0.14-SPCC | 31020011 | 小品种钢分切带 | 0.14-SPCC |  | 10 | MO001430 | MO001430-001-27 | FJ001 | 分剪模板 | 2900 | 2024-07-09 | 2024-07-09 | 2 | 2024-07-10 07:38:49 | 2024-07-10 07:45:43 | 江苏东方九天新能源材料有限公司 |  | 张建勇 |  | 1 | 0.14 | 0 | 610 | 1 | JL0024040121-21/27 | 1：排刀规格24mm*9+32*12 此单发苏州中意 HV100-110 Ra粗糙度≤0.2 μm 2：成品内孔φ300MM，成品外径小于600MM，托高≤750MM.厚度公差+/-0.005mm，宽度公差+0/-0.2mm | 1 |  | 是 | 是 | 7 | 1
分剪 | JL0024040121-21/26 | JL0024040121-21 | 东方分剪6# | 合格 | 合格品 | 乙 | 张建勇 | 38.5 | 38 | 0.987 | 0 | 0.14 | 24 | 1：排刀规格24mm*9+32*12 此单发苏州中意 HV100-110 Ra粗糙度≤0.2 μm 2：成品内孔φ300MM，成品外径小于600MM，托高≤750MM.厚度公差+/-0.005mm，宽度公差+0/-0.2mm |  | 31010009 | 小品种钢卷 | 0.14-SPCC | 31020011 | 小品种钢分切带 | 0.14-SPCC |  | 10 | MO001430 | MO001430-001-26 | FJ001 | 分剪模板 | 2900 | 2024-07-09 | 2024-07-09 | 2 | 2024-07-10 07:38:49 | 2024-07-10 07:45:43 | 江苏东方九天新能源材料有限公司 |  | 张建勇 |  | 1 | 0.14 | 0 | 610 | 1 | JL0024040121-21/26 | 1：排刀规格24mm*9+32*12 此单发苏州中意 HV100-110 Ra粗糙度≤0.2 μm 2：成品内孔φ300MM，成品外径小于600MM，托高≤750MM.厚度公差+/-0.005mm，宽度公差+0/-0.2mm | 1 |  | 是 | 是 | 7 | 1
分剪 | JL0024040121-21/25 | JL0024040121-21 | 东方分剪6# | 合格 | 合格品 | 乙 | 张建勇 | 38.5 | 38 | 0.987 | 0 | 0.14 | 24 | 1：排刀规格24mm*9+32*12 此单发苏州中意 HV100-110 Ra粗糙度≤0.2 μm 2：成品内孔φ300MM，成品外径小于600MM，托高≤750MM.厚度公差+/-0.005mm，宽度公差+0/-0.2mm |  | 31010009 | 小品种钢卷 | 0.14-SPCC | 31020011 | 小品种钢分切带 | 0.14-SPCC |  | 10 | MO001430 | MO001430-001-25 | FJ001 | 分剪模板 | 2900 | 2024-07-09 | 2024-07-09 | 2 | 2024-07-10 07:38:49 | 2024-07-10 07:45:43 | 江苏东方九天新能源材料有限公司 |  | 张建勇 |  | 1 | 0.14 | 0 | 610 | 1 | JL0024040121-21/25 | 1：排刀规格24mm*9+32*12 此单发苏州中意 HV100-110 Ra粗糙度≤0.2 μm 2：成品内孔φ300MM，成品外径小于600MM，托高≤750MM.厚度公差+/-0.005mm，宽度公差+0/-0.2mm | 1 |  | 是 | 是 | 7 | 1
分剪 | JL0024040121-21/24 | JL0024040121-21 | 东方分剪6# | 合格 | 合格品 | 乙 | 张建勇 | 38.5 | 38 | 0.987 | 0 | 0.14 | 24 | 1：排刀规格24mm*9+32*12 此单发苏州中意 HV100-110 Ra粗糙度≤0.2 μm 2：成品内孔φ300MM，成品外径小于600MM，托高≤750MM.厚度公差+/-0.005mm，宽度公差+0/-0.2mm |  | 31010009 | 小品种钢卷 | 0.14-SPCC | 31020011 | 小品种钢分切带 | 0.14-SPCC |  | 10 | MO001430 | MO001430-001-24 | FJ001 | 分剪模板 | 2900 | 2024-07-09 | 2024-07-09 | 2 | 2024-07-10 07:38:49 | 2024-07-10 07:45:43 | 江苏东方九天新能源材料有限公司 |  | 张建勇 |  | 1 | 0.14 | 0 | 610 | 1 | JL0024040121-21/24 | 1：排刀规格24mm*9+32*12 此单发苏州中意 HV100-110 Ra粗糙度≤0.2 μm 2：成品内孔φ300MM，成品外径小于600MM，托高≤750MM.厚度公差+/-0.005mm，宽度公差+0/-0.2mm | 1 |  | 是 | 是 | 7 | 1
分剪 | JL0024040121-21/23 | JL0024040121-21 | 东方分剪6# | 合格 | 合格品 | 乙 | 张建勇 | 38.5 | 38 | 0.987 | 0 | 0.14 | 24 | 1：排刀规格24mm*9+32*12 此单发苏州中意 HV100-110 Ra粗糙度≤0.2 μm 2：成品内孔φ300MM，成品外径小于600MM，托高≤750MM.厚度公差+/-0.005mm，宽度公差+0/-0.2mm |  | 31010009 | 小品种钢卷 | 0.14-SPCC | 31020011 | 小品种钢分切带 | 0.14-SPCC |  | 10 | MO001430 | MO001430-001-23 | FJ001 | 分剪模板 | 2900 | 2024-07-09 | 2024-07-09 | 2 | 2024-07-10 07:38:49 | 2024-07-10 07:45:43 | 江苏东方九天新能源材料有限公司 |  | 张建勇 |  | 1 | 0.14 | 0 | 610 | 1 | JL0024040121-21/23 | 1：排刀规格24mm*9+32*12 此单发苏州中意 HV100-110 Ra粗糙度≤0.2 μm 2：成品内孔φ300MM，成品外径小于600MM，托高≤750MM.厚度公差+/-0.005mm，宽度公差+0/-0.2mm | 1 |  | 是 | 是 | 7 | 1
分剪 | JL0024040121-21/22 | JL0024040121-21 | 东方分剪6# | 合格 | 报废品 | 乙 | 张建勇 | 38.5 | 38 | 0.987 | 0 | 0.14 | 24 | 1：排刀规格24mm*9+32*12 此单发苏州中意 HV100-110 Ra粗糙度≤0.2 μm 2：成品内孔φ300MM，成品外径小于600MM，托高≤750MM.厚度公差+/-0.005mm，宽度公差+0/-0.2mm | Q起筋(报废) | 31010009 | 小品种钢卷 | 0.14-SPCC | 31020011 | 小品种钢分切带 | 0.14-SPCC |  | 10 | MO001430 | MO001430-001-22 | FJ001 | 分剪模板 | 2900 | 2024-07-09 | 2024-07-09 | 2 | 2024-07-10 07:38:49 | 2024-07-10 07:45:43 | 江苏东方九天新能源材料有限公司 |  | 张建勇 |  | 1 | 0.14 | 0 | 610 | 1 | JL0024040121-21/22 | 1：排刀规格24mm*9+32*12 此单发苏州中意 HV100-110 Ra粗糙度≤0.2 μm 2：成品内孔φ300MM，成品外径小于600MM，托高≤750MM.厚度公差+/-0.005mm，宽度公差+0/-0.2mm | 1 | Q起筋(报废) | 是 | 是 | 7 | 1
分剪 | JL0024040121-21/21 | JL0024040121-21 | 东方分剪6# | 合格 | 合格品 | 乙 | 张建勇 | 51.67 | 51 | 0.987 | 0 | 0.14 | 32 | 1：排刀规格24mm*9+32*12 此单发苏州中意 HV100-110 Ra粗糙度≤0.2 μm 2：成品内孔φ300MM，成品外径小于600MM，托高≤750MM.厚度公差+/-0.005mm，宽度公差+0/-0.2mm |  | 31010009 | 小品种钢卷 | 0.14-SPCC | 31020011 | 小品种钢分切带 | 0.14-SPCC |  | 10 | MO001430 | MO001430-001-21 | FJ001 | 分剪模板 | 2900 | 2024-07-09 | 2024-07-09 | 2 | 2024-07-10 07:38:49 | 2024-07-10 07:45:43 | 江苏东方九天新能源材料有限公司 |  | 张建勇 |  | 1 | 0.14 | 0 | 610 | 1 | JL0024040121-21/21 | 1：排刀规格24mm*9+32*12 此单发苏州中意 HV100-110 Ra粗糙度≤0.2 μm 2：成品内孔φ300MM，成品外径小于600MM，托高≤750MM.厚度公差+/-0.005mm，宽度公差+0/-0.2mm | 1 |  | 是 | 是 | 7 | 1
分剪 | JL0024040121-21/20 | JL0024040121-21 | 东方分剪6# | 合格 | 合格品 | 乙 | 张建勇 | 51.67 | 51 | 0.987 | 0 | 0.14 | 32 | 1：排刀规格24mm*9+32*12 此单发苏州中意 HV100-110 Ra粗糙度≤0.2 μm 2：成品内孔φ300MM，成品外径小于600MM，托高≤750MM.厚度公差+/-0.005mm，宽度公差+0/-0.2mm |  | 31010009 | 小品种钢卷 | 0.14-SPCC | 31020011 | 小品种钢分切带 | 0.14-SPCC |  | 10 | MO001430 | MO001430-001-20 | FJ001 | 分剪模板 | 2900 | 2024-07-09 | 2024-07-09 | 2 | 2024-07-10 07:38:49 | 2024-07-10 07:45:43 | 江苏东方九天新能源材料有限公司 |  | 张建勇 |  | 1 | 0.14 | 0 | 610 | 1 | JL0024040121-21/20 | 1：排刀规格24mm*9+32*12 此单发苏州中意 HV100-110 Ra粗糙度≤0.2 μm 2：成品内孔φ300MM，成品外径小于600MM，托高≤750MM.厚度公差+/-0.005mm，宽度公差+0/-0.2mm | 1 |  | 是 | 是 | 7 | 1
分剪 | JL0024040121-21/19 | JL0024040121-21 | 东方分剪6# | 合格 | 合格品 | 乙 | 张建勇 | 51.67 | 51 | 0.987 | 0 | 0.14 | 32 | 1：排刀规格24mm*9+32*12 此单发苏州中意 HV100-110 Ra粗糙度≤0.2 μm 2：成品内孔φ300MM，成品外径小于600MM，托高≤750MM.厚度公差+/-0.005mm，宽度公差+0/-0.2mm |  | 31010009 | 小品种钢卷 | 0.14-SPCC | 31020011 | 小品种钢分切带 | 0.14-SPCC |  | 10 | MO001430 | MO001430-001-19 | FJ001 | 分剪模板 | 2900 | 2024-07-09 | 2024-07-09 | 2 | 2024-07-10 07:38:49 | 2024-07-10 07:45:43 | 江苏东方九天新能源材料有限公司 |  | 张建勇 |  | 1 | 0.14 | 0 | 610 | 1 | JL0024040121-21/19 | 1：排刀规格24mm*9+32*12 此单发苏州中意 HV100-110 Ra粗糙度≤0.2 μm 2：成品内孔φ300MM，成品外径小于600MM，托高≤750MM.厚度公差+/-0.005mm，宽度公差+0/-0.2mm | 1 |  | 是 | 是 | 7 | 1
分剪 | JL0024040121-21/18 | JL0024040121-21 | 东方分剪6# | 合格 | 合格品 | 乙 | 张建勇 | 51.67 | 51 | 0.987 | 0 | 0.14 | 32 | 1：排刀规格24mm*9+32*12 此单发苏州中意 HV100-110 Ra粗糙度≤0.2 μm 2：成品内孔φ300MM，成品外径小于600MM，托高≤750MM.厚度公差+/-0.005mm，宽度公差+0/-0.2mm |  | 31010009 | 小品种钢卷 | 0.14-SPCC | 31020011 | 小品种钢分切带 | 0.14-SPCC |  | 10 | MO001430 | MO001430-001-18 | FJ001 | 分剪模板 | 2900 | 2024-07-09 | 2024-07-09 | 2 | 2024-07-10 07:38:49 | 2024-07-10 07:45:43 | 江苏东方九天新能源材料有限公司 |  | 张建勇 |  | 1 | 0.14 | 0 | 610 | 1 | JL0024040121-21/18 | 1：排刀规格24mm*9+32*12 此单发苏州中意 HV100-110 Ra粗糙度≤0.2 μm 2：成品内孔φ300MM，成品外径小于600MM，托高≤750MM.厚度公差+/-0.005mm，宽度公差+0/-0.2mm | 1 |  | 是 | 是 | 7 | 1
分剪 | JL0024040121-21/17 | JL0024040121-21 | 东方分剪6# | 合格 | 合格品 | 乙 | 张建勇 | 51.67 | 51 | 0.987 | 0 | 0.14 | 32 | 1：排刀规格24mm*9+32*12 此单发苏州中意 HV100-110 Ra粗糙度≤0.2 μm 2：成品内孔φ300MM，成品外径小于600MM，托高≤750MM.厚度公差+/-0.005mm，宽度公差+0/-0.2mm |  | 31010009 | 小品种钢卷 | 0.14-SPCC | 31020011 | 小品种钢分切带 | 0.14-SPCC |  | 10 | MO001430 | MO001430-001-17 | FJ001 | 分剪模板 | 2900 | 2024-07-09 | 2024-07-09 | 2 | 2024-07-10 07:38:49 | 2024-07-10 07:45:43 | 江苏东方九天新能源材料有限公司 |  | 张建勇 |  | 1 | 0.14 | 0 | 610 | 1 | JL0024040121-21/17 | 1：排刀规格24mm*9+32*12 此单发苏州中意 HV100-110 Ra粗糙度≤0.2 μm 2：成品内孔φ300MM，成品外径小于600MM，托高≤750MM.厚度公差+/-0.005mm，宽度公差+0/-0.2mm | 1 |  | 是 | 是 | 7 | 1
分剪 | JL0024040121-21/16 | JL0024040121-21 | 东方分剪6# | 合格 | 合格品 | 乙 | 张建勇 | 51.67 | 51 | 0.987 | 0 | 0.14 | 32 | 1：排刀规格24mm*9+32*12 此单发苏州中意 HV100-110 Ra粗糙度≤0.2 μm 2：成品内孔φ300MM，成品外径小于600MM，托高≤750MM.厚度公差+/-0.005mm，宽度公差+0/-0.2mm |  | 31010009 | 小品种钢卷 | 0.14-SPCC | 31020011 | 小品种钢分切带 | 0.14-SPCC |  | 10 | MO001430 | MO001430-001-16 | FJ001 | 分剪模板 | 2900 | 2024-07-09 | 2024-07-09 | 2 | 2024-07-10 07:38:49 | 2024-07-10 07:45:43 | 江苏东方九天新能源材料有限公司 |  | 张建勇 |  | 1 | 0.14 | 0 | 610 | 1 | JL0024040121-21/16 | 1：排刀规格24mm*9+32*12 此单发苏州中意 HV100-110 Ra粗糙度≤0.2 μm 2：成品内孔φ300MM，成品外径小于600MM，托高≤750MM.厚度公差+/-0.005mm，宽度公差+0/-0.2mm | 1 |  | 是 | 是 | 7 | 1
分剪 | JL0024040121-21/15 | JL0024040121-21 | 东方分剪6# | 合格 | 合格品 | 乙 | 张建勇 | 51.67 | 51 | 0.987 | 0 | 0.14 | 32 | 1：排刀规格24mm*9+32*12 此单发苏州中意 HV100-110 Ra粗糙度≤0.2 μm 2：成品内孔φ300MM，成品外径小于600MM，托高≤750MM.厚度公差+/-0.005mm，宽度公差+0/-0.2mm |  | 31010009 | 小品种钢卷 | 0.14-SPCC | 31020011 | 小品种钢分切带 | 0.14-SPCC |  | 10 | MO001430 | MO001430-001-15 | FJ001 | 分剪模板 | 2900 | 2024-07-09 | 2024-07-09 | 2 | 2024-07-10 07:38:49 | 2024-07-10 07:45:43 | 江苏东方九天新能源材料有限公司 |  | 张建勇 |  | 1 | 0.14 | 0 | 610 | 1 | JL0024040121-21/15 | 1：排刀规格24mm*9+32*12 此单发苏州中意 HV100-110 Ra粗糙度≤0.2 μm 2：成品内孔φ300MM，成品外径小于600MM，托高≤750MM.厚度公差+/-0.005mm，宽度公差+0/-0.2mm | 1 |  | 是 | 是 | 7 | 1
分剪 | JL0024040121-21/14 | JL0024040121-21 | 东方分剪6# | 合格 | 合格品 | 乙 | 张建勇 | 51.67 | 51 | 0.987 | 0 | 0.14 | 32 | 1：排刀规格24mm*9+32*12 此单发苏州中意 HV100-110 Ra粗糙度≤0.2 μm 2：成品内孔φ300MM，成品外径小于600MM，托高≤750MM.厚度公差+/-0.005mm，宽度公差+0/-0.2mm |  | 31010009 | 小品种钢卷 | 0.14-SPCC | 31020011 | 小品种钢分切带 | 0.14-SPCC |  | 10 | MO001430 | MO001430-001-14 | FJ001 | 分剪模板 | 2900 | 2024-07-09 | 2024-07-09 | 2 | 2024-07-10 07:38:49 | 2024-07-10 07:45:43 | 江苏东方九天新能源材料有限公司 |  | 张建勇 |  | 1 | 0.14 | 0 | 610 | 1 | JL0024040121-21/14 | 1：排刀规格24mm*9+32*12 此单发苏州中意 HV100-110 Ra粗糙度≤0.2 μm 2：成品内孔φ300MM，成品外径小于600MM，托高≤750MM.厚度公差+/-0.005mm，宽度公差+0/-0.2mm | 1 |  | 是 | 是 | 7 | 1
分剪 | JL0024040121-21/13 | JL0024040121-21 | 东方分剪6# | 合格 | 合格品 | 乙 | 张建勇 | 51.67 | 51 | 0.987 | 0 | 0.14 | 32 | 1：排刀规格24mm*9+32*12 此单发苏州中意 HV100-110 Ra粗糙度≤0.2 μm 2：成品内孔φ300MM，成品外径小于600MM，托高≤750MM.厚度公差+/-0.005mm，宽度公差+0/-0.2mm |  | 31010009 | 小品种钢卷 | 0.14-SPCC | 31020011 | 小品种钢分切带 | 0.14-SPCC |  | 10 | MO001430 | MO001430-001-13 | FJ001 | 分剪模板 | 2900 | 2024-07-09 | 2024-07-09 | 2 | 2024-07-10 07:38:49 | 2024-07-10 07:45:43 | 江苏东方九天新能源材料有限公司 |  | 张建勇 |  | 1 | 0.14 | 0 | 610 | 1 | JL0024040121-21/13 | 1：排刀规格24mm*9+32*12 此单发苏州中意 HV100-110 Ra粗糙度≤0.2 μm 2：成品内孔φ300MM，成品外径小于600MM，托高≤750MM.厚度公差+/-0.005mm，宽度公差+0/-0.2mm | 1 |  | 是 | 是 | 7 | 1
分剪 | JL0024040121-21/12 | JL0024040121-21 | 东方分剪6# | 合格 | 合格品 | 乙 | 张建勇 | 51.67 | 51 | 0.987 | 0 | 0.14 | 32 | 1：排刀规格24mm*9+32*12 此单发苏州中意 HV100-110 Ra粗糙度≤0.2 μm 2：成品内孔φ300MM，成品外径小于600MM，托高≤750MM.厚度公差+/-0.005mm，宽度公差+0/-0.2mm |  | 31010009 | 小品种钢卷 | 0.14-SPCC | 31020011 | 小品种钢分切带 | 0.14-SPCC |  | 10 | MO001430 | MO001430-001-12 | FJ001 | 分剪模板 | 2900 | 2024-07-09 | 2024-07-09 | 2 | 2024-07-10 07:38:49 | 2024-07-10 07:45:43 | 江苏东方九天新能源材料有限公司 |  | 张建勇 |  | 1 | 0.14 | 0 | 610 | 1 | JL0024040121-21/12 | 1：排刀规格24mm*9+32*12 此单发苏州中意 HV100-110 Ra粗糙度≤0.2 μm 2：成品内孔φ300MM，成品外径小于600MM，托高≤750MM.厚度公差+/-0.005mm，宽度公差+0/-0.2mm | 1 |  | 是 | 是 | 7 | 1
分剪 | JL0024040121-21/11 | JL0024040121-21 | 东方分剪6# | 合格 | 合格品 | 乙 | 张建勇 | 51.67 | 51 | 0.987 | 0 | 0.14 | 32 | 1：排刀规格24mm*9+32*12 此单发苏州中意 HV100-110 Ra粗糙度≤0.2 μm 2：成品内孔φ300MM，成品外径小于600MM，托高≤750MM.厚度公差+/-0.005mm，宽度公差+0/-0.2mm |  | 31010009 | 小品种钢卷 | 0.14-SPCC | 31020011 | 小品种钢分切带 | 0.14-SPCC |  | 10 | MO001430 | MO001430-001-11 | FJ001 | 分剪模板 | 2900 | 2024-07-09 | 2024-07-09 | 2 | 2024-07-10 07:38:49 | 2024-07-10 07:45:43 | 江苏东方九天新能源材料有限公司 |  | 张建勇 |  | 1 | 0.14 | 0 | 610 | 1 | JL0024040121-21/11 | 1：排刀规格24mm*9+32*12 此单发苏州中意 HV100-110 Ra粗糙度≤0.2 μm 2：成品内孔φ300MM，成品外径小于600MM，托高≤750MM.厚度公差+/-0.005mm，宽度公差+0/-0.2mm | 1 |  | 是 | 是 | 7 | 1
分剪 | JL0024040121-21/10 | JL0024040121-21 | 东方分剪6# | 合格 | 合格品 | 乙 | 张建勇 | 51.67 | 51 | 0.987 | 0 | 0.14 | 32 | 1：排刀规格24mm*9+32*12 此单发苏州中意 HV100-110 Ra粗糙度≤0.2 μm 2：成品内孔φ300MM，成品外径小于600MM，托高≤750MM.厚度公差+/-0.005mm，宽度公差+0/-0.2mm |  | 31010009 | 小品种钢卷 | 0.14-SPCC | 31020011 | 小品种钢分切带 | 0.14-SPCC |  | 10 | MO001430 | MO001430-001-10 | FJ001 | 分剪模板 | 2900 | 2024-07-09 | 2024-07-09 | 2 | 2024-07-10 07:38:49 | 2024-07-10 07:45:43 | 江苏东方九天新能源材料有限公司 |  | 张建勇 |  | 1 | 0.14 | 0 | 610 | 1 | JL0024040121-21/10 | 1：排刀规格24mm*9+32*12 此单发苏州中意 HV100-110 Ra粗糙度≤0.2 μm 2：成品内孔φ300MM，成品外径小于600MM，托高≤750MM.厚度公差+/-0.005mm，宽度公差+0/-0.2mm | 1 |  | 是 | 是 | 7 | 1
分剪 | JL0024040121-21/9 | JL0024040121-21 | 东方分剪6# | 合格 | 合格品 | 乙 | 张建勇 | 38.5 | 38 | 0.987 | 0 | 0.14 | 24 | 1：排刀规格24mm*9+32*12 此单发苏州中意 HV100-110 Ra粗糙度≤0.2 μm 2：成品内孔φ300MM，成品外径小于600MM，托高≤750MM.厚度公差+/-0.005mm，宽度公差+0/-0.2mm |  | 31010009 | 小品种钢卷 | 0.14-SPCC | 31020011 | 小品种钢分切带 | 0.14-SPCC |  | 10 | MO001430 | MO001430-001-09 | FJ001 | 分剪模板 | 2900 | 2024-07-09 | 2024-07-09 | 2 | 2024-07-10 07:38:49 | 2024-07-10 07:45:43 | 江苏东方九天新能源材料有限公司 |  | 张建勇 |  | 1 | 0.14 | 0 | 610 | 1 | JL0024040121-21/9 | 1：排刀规格24mm*9+32*12 此单发苏州中意 HV100-110 Ra粗糙度≤0.2 μm 2：成品内孔φ300MM，成品外径小于600MM，托高≤750MM.厚度公差+/-0.005mm，宽度公差+0/-0.2mm | 1 |  | 是 | 是 | 7 | 1
分剪 | JL0024040121-21/8 | JL0024040121-21 | 东方分剪6# | 合格 | 合格品 | 乙 | 张建勇 | 38.5 | 38 | 0.987 | 0 | 0.14 | 24 | 1：排刀规格24mm*9+32*12 此单发苏州中意 HV100-110 Ra粗糙度≤0.2 μm 2：成品内孔φ300MM，成品外径小于600MM，托高≤750MM.厚度公差+/-0.005mm，宽度公差+0/-0.2mm |  | 31010009 | 小品种钢卷 | 0.14-SPCC | 31020011 | 小品种钢分切带 | 0.14-SPCC |  | 10 | MO001430 | MO001430-001-08 | FJ001 | 分剪模板 | 2900 | 2024-07-09 | 2024-07-09 | 2 | 2024-07-10 07:38:49 | 2024-07-10 07:45:43 | 江苏东方九天新能源材料有限公司 |  | 张建勇 |  | 1 | 0.14 | 0 | 610 | 1 | JL0024040121-21/8 | 1：排刀规格24mm*9+32*12 此单发苏州中意 HV100-110 Ra粗糙度≤0.2 μm 2：成品内孔φ300MM，成品外径小于600MM，托高≤750MM.厚度公差+/-0.005mm，宽度公差+0/-0.2mm | 1 |  | 是 | 是 | 7 | 1
分剪 | JL0024040121-21/7 | JL0024040121-21 | 东方分剪6# | 合格 | 合格品 | 乙 | 张建勇 | 38.5 | 38 | 0.987 | 0 | 0.14 | 24 | 1：排刀规格24mm*9+32*12 此单发苏州中意 HV100-110 Ra粗糙度≤0.2 μm 2：成品内孔φ300MM，成品外径小于600MM，托高≤750MM.厚度公差+/-0.005mm，宽度公差+0/-0.2mm |  | 31010009 | 小品种钢卷 | 0.14-SPCC | 31020011 | 小品种钢分切带 | 0.14-SPCC |  | 10 | MO001430 | MO001430-001-07 | FJ001 | 分剪模板 | 2900 | 2024-07-09 | 2024-07-09 | 2 | 2024-07-10 07:38:49 | 2024-07-10 07:45:43 | 江苏东方九天新能源材料有限公司 |  | 张建勇 |  | 1 | 0.14 | 0 | 610 | 1 | JL0024040121-21/7 | 1：排刀规格24mm*9+32*12 此单发苏州中意 HV100-110 Ra粗糙度≤0.2 μm 2：成品内孔φ300MM，成品外径小于600MM，托高≤750MM.厚度公差+/-0.005mm，宽度公差+0/-0.2mm | 1 |  | 是 | 是 | 7 | 1
分剪 | JL0024040121-21/6 | JL0024040121-21 | 东方分剪6# | 合格 | 合格品 | 乙 | 张建勇 | 38.5 | 38 | 0.987 | 0 | 0.14 | 24 | 1：排刀规格24mm*9+32*12 此单发苏州中意 HV100-110 Ra粗糙度≤0.2 μm 2：成品内孔φ300MM，成品外径小于600MM，托高≤750MM.厚度公差+/-0.005mm，宽度公差+0/-0.2mm |  | 31010009 | 小品种钢卷 | 0.14-SPCC | 31020011 | 小品种钢分切带 | 0.14-SPCC |  | 10 | MO001430 | MO001430-001-06 | FJ001 | 分剪模板 | 2900 | 2024-07-09 | 2024-07-09 | 2 | 2024-07-10 07:38:49 | 2024-07-10 07:45:43 | 江苏东方九天新能源材料有限公司 |  | 张建勇 |  | 1 | 0.14 | 0 | 610 | 1 | JL0024040121-21/6 | 1：排刀规格24mm*9+32*12 此单发苏州中意 HV100-110 Ra粗糙度≤0.2 μm 2：成品内孔φ300MM，成品外径小于600MM，托高≤750MM.厚度公差+/-0.005mm，宽度公差+0/-0.2mm | 1 |  | 是 | 是 | 7 | 1
分剪 | JL0024040121-21/5 | JL0024040121-21 | 东方分剪6# | 合格 | 合格品 | 乙 | 张建勇 | 38.5 | 38 | 0.987 | 0 | 0.14 | 24 | 1：排刀规格24mm*9+32*12 此单发苏州中意 HV100-110 Ra粗糙度≤0.2 μm 2：成品内孔φ300MM，成品外径小于600MM，托高≤750MM.厚度公差+/-0.005mm，宽度公差+0/-0.2mm |  | 31010009 | 小品种钢卷 | 0.14-SPCC | 31020011 | 小品种钢分切带 | 0.14-SPCC |  | 10 | MO001430 | MO001430-001-05 | FJ001 | 分剪模板 | 2900 | 2024-07-09 | 2024-07-09 | 2 | 2024-07-10 07:38:49 | 2024-07-10 07:45:43 | 江苏东方九天新能源材料有限公司 |  | 张建勇 |  | 1 | 0.14 | 0 | 610 | 1 | JL0024040121-21/5 | 1：排刀规格24mm*9+32*12 此单发苏州中意 HV100-110 Ra粗糙度≤0.2 μm 2：成品内孔φ300MM，成品外径小于600MM，托高≤750MM.厚度公差+/-0.005mm，宽度公差+0/-0.2mm | 1 |  | 是 | 是 | 7 | 1
分剪 | JL0024040121-21/4 | JL0024040121-21 | 东方分剪6# | 合格 | 合格品 | 乙 | 张建勇 | 38.5 | 38 | 0.987 | 0 | 0.14 | 24 | 1：排刀规格24mm*9+32*12 此单发苏州中意 HV100-110 Ra粗糙度≤0.2 μm 2：成品内孔φ300MM，成品外径小于600MM，托高≤750MM.厚度公差+/-0.005mm，宽度公差+0/-0.2mm |  | 31010009 | 小品种钢卷 | 0.14-SPCC | 31020011 | 小品种钢分切带 | 0.14-SPCC |  | 10 | MO001430 | MO001430-001-04 | FJ001 | 分剪模板 | 2900 | 2024-07-09 | 2024-07-09 | 2 | 2024-07-10 07:38:49 | 2024-07-10 07:45:43 | 江苏东方九天新能源材料有限公司 |  | 张建勇 |  | 1 | 0.14 | 0 | 610 | 1 | JL0024040121-21/4 | 1：排刀规格24mm*9+32*12 此单发苏州中意 HV100-110 Ra粗糙度≤0.2 μm 2：成品内孔φ300MM，成品外径小于600MM，托高≤750MM.厚度公差+/-0.005mm，宽度公差+0/-0.2mm | 1 |  | 是 | 是 | 7 | 1
分剪 | JL0024040121-21/3 | JL0024040121-21 | 东方分剪6# | 合格 | 合格品 | 乙 | 张建勇 | 38.5 | 38 | 0.987 | 0 | 0.14 | 24 | 1：排刀规格24mm*9+32*12 此单发苏州中意 HV100-110 Ra粗糙度≤0.2 μm 2：成品内孔φ300MM，成品外径小于600MM，托高≤750MM.厚度公差+/-0.005mm，宽度公差+0/-0.2mm |  | 31010009 | 小品种钢卷 | 0.14-SPCC | 31020011 | 小品种钢分切带 | 0.14-SPCC |  | 10 | MO001430 | MO001430-001-03 | FJ001 | 分剪模板 | 2900 | 2024-07-09 | 2024-07-09 | 2 | 2024-07-10 07:38:49 | 2024-07-10 07:45:43 | 江苏东方九天新能源材料有限公司 |  | 张建勇 |  | 1 | 0.14 | 0 | 610 | 1 | JL0024040121-21/3 | 1：排刀规格24mm*9+32*12 此单发苏州中意 HV100-110 Ra粗糙度≤0.2 μm 2：成品内孔φ300MM，成品外径小于600MM，托高≤750MM.厚度公差+/-0.005mm，宽度公差+0/-0.2mm | 1 |  | 是 | 是 | 7 | 1
分剪 | JL0024040121-21/2 | JL0024040121-21 | 东方分剪6# | 合格 | 合格品 | 乙 | 张建勇 | 38.5 | 38 | 0.987 | 0 | 0.14 | 24 | 1：排刀规格24mm*9+32*12 此单发苏州中意 HV100-110 Ra粗糙度≤0.2 μm 2：成品内孔φ300MM，成品外径小于600MM，托高≤750MM.厚度公差+/-0.005mm，宽度公差+0/-0.2mm |  | 31010009 | 小品种钢卷 | 0.14-SPCC | 31020011 | 小品种钢分切带 | 0.14-SPCC |  | 10 | MO001430 | MO001430-001-02 | FJ001 | 分剪模板 | 2900 | 2024-07-09 | 2024-07-09 | 2 | 2024-07-10 07:38:49 | 2024-07-10 07:45:43 | 江苏东方九天新能源材料有限公司 |  | 张建勇 |  | 1 | 0.14 | 0 | 610 | 1 | JL0024040121-21/2 | 1：排刀规格24mm*9+32*12 此单发苏州中意 HV100-110 Ra粗糙度≤0.2 μm 2：成品内孔φ300MM，成品外径小于600MM，托高≤750MM.厚度公差+/-0.005mm，宽度公差+0/-0.2mm | 1 |  | 是 | 是 | 7 | 1
分剪 | JL0024040121-21/1 | JL0024040121-21 | 东方分剪6# | 合格 | 报废品 | 乙 | 张建勇 | 38.5 | 38 | 0.987 | 0 | 0.14 | 24 | 1：排刀规格24mm*9+32*12 此单发苏州中意 HV100-110 Ra粗糙度≤0.2 μm 2：成品内孔φ300MM，成品外径小于600MM，托高≤750MM.厚度公差+/-0.005mm，宽度公差+0/-0.2mm | Q起筋(报废) | 31010009 | 小品种钢卷 | 0.14-SPCC | 31020011 | 小品种钢分切带 | 0.14-SPCC |  | 10 | MO001430 | MO001430-001-01 | FJ001 | 分剪模板 | 2900 | 2024-07-09 | 2024-07-09 | 2 | 2024-07-10 07:38:49 | 2024-07-10 07:45:43 | 江苏东方九天新能源材料有限公司 |  | 张建勇 |  | 1 | 0.14 | 0 | 610 | 1 | JL0024040121-21/1 | 1：排刀规格24mm*9+32*12 此单发苏州中意 HV100-110 Ra粗糙度≤0.2 μm 2：成品内孔φ300MM，成品外径小于600MM，托高≤750MM.厚度公差+/-0.005mm，宽度公差+0/-0.2mm | 1 | Q起筋(报废) | 是 | 是 | 7 | 1
铬钝化 | JG1224060206 | JG1224060206 | 东方铬钝化950 | 合格 | 合格品 | 甲 | 韩康 | 5550 | 5545 | 0.9991 | 10220 | 0.1 | 710 | / |  | 30210015 | 光亮卷 | 0.1-SPCC | 30110014 | 铬钝化卷 | 0.1-SPCC |  | 10 | MO001266 | MO001266-007 | GDH001 | 铬钝化模板 | 5550 | 2024-07-06 | 2024-07-06 | 2 | 2024-07-10 07:24:03 | 2024-07-10 07:26:33 | 江苏东方九天新能源材料有限公司 | 208732 | 孙槐兵 |  |  | 0.1 | 10230 | 710 | 1 | JG1224060206 |  | 1 |  | 是 | 是 | 2 | 7
分剪 | JL0024040121-22/63 | JL0024040121-22 | 东方分剪6# | 合格 | 合格品 | 乙 | 张建勇 | 52.62 | 51 | 0.9692 | 0 | 0.14 | 32 | 1：排刀规格24mm*9+32*12 此单发苏州中意 HV100-110 Ra粗糙度≤0.2 μm 2：成品内孔φ300MM，成品外径小于600MM，托高≤750MM.厚度公差+/-0.005mm，宽度公差+0/-0.2mm |  | 31010009 | 小品种钢卷 | 0.14-SPCC | 31020011 | 小品种钢分切带 | 0.14-SPCC |  | 10 | MO001430 | MO001430-002-63 | FJ001 | 分剪模板 | 3040 | 2024-07-09 | 2024-07-09 | 2 | 2024-07-10 06:36:26 | 2024-07-10 06:50:03 | 江苏东方九天新能源材料有限公司 |  | 张建勇 |  | 1 | 0.14 | 0 | 0 | 1 | JL0024040121-22/63 | 1：排刀规格24mm*9+32*12 此单发苏州中意 HV100-110 Ra粗糙度≤0.2 μm 2：成品内孔φ300MM，成品外径小于600MM，托高≤750MM.厚度公差+/-0.005mm，宽度公差+0/-0.2mm | 1 |  | 是 | 是 | 14 | 2
分剪 | JL0024040121-22/62 | JL0024040121-22 | 东方分剪6# | 合格 | 合格品 | 乙 | 张建勇 | 52.62 | 51 | 0.9692 | 0 | 0.14 | 32 | 1：排刀规格24mm*9+32*12 此单发苏州中意 HV100-110 Ra粗糙度≤0.2 μm 2：成品内孔φ300MM，成品外径小于600MM，托高≤750MM.厚度公差+/-0.005mm，宽度公差+0/-0.2mm |  | 31010009 | 小品种钢卷 | 0.14-SPCC | 31020011 | 小品种钢分切带 | 0.14-SPCC |  | 10 | MO001430 | MO001430-002-62 | FJ001 | 分剪模板 | 3040 | 2024-07-09 | 2024-07-09 | 2 | 2024-07-10 06:36:26 | 2024-07-10 06:50:03 | 江苏东方九天新能源材料有限公司 |  | 张建勇 |  | 1 | 0.14 | 0 | 0 | 1 | JL0024040121-22/62 | 1：排刀规格24mm*9+32*12 此单发苏州中意 HV100-110 Ra粗糙度≤0.2 μm 2：成品内孔φ300MM，成品外径小于600MM，托高≤750MM.厚度公差+/-0.005mm，宽度公差+0/-0.2mm | 1 |  | 是 | 是 | 14 | 2
分剪 | JL0024040121-22/61 | JL0024040121-22 | 东方分剪6# | 合格 | 合格品 | 乙 | 张建勇 | 52.62 | 51 | 0.9692 | 0 | 0.14 | 32 | 1：排刀规格24mm*9+32*12 此单发苏州中意 HV100-110 Ra粗糙度≤0.2 μm 2：成品内孔φ300MM，成品外径小于600MM，托高≤750MM.厚度公差+/-0.005mm，宽度公差+0/-0.2mm |  | 31010009 | 小品种钢卷 | 0.14-SPCC | 31020011 | 小品种钢分切带 | 0.14-SPCC |  | 10 | MO001430 | MO001430-002-61 | FJ001 | 分剪模板 | 3040 | 2024-07-09 | 2024-07-09 | 2 | 2024-07-10 06:36:26 | 2024-07-10 06:50:03 | 江苏东方九天新能源材料有限公司 |  | 张建勇 |  | 1 | 0.14 | 0 | 0 | 1 | JL0024040121-22/61 | 1：排刀规格24mm*9+32*12 此单发苏州中意 HV100-110 Ra粗糙度≤0.2 μm 2：成品内孔φ300MM，成品外径小于600MM，托高≤750MM.厚度公差+/-0.005mm，宽度公差+0/-0.2mm | 1 |  | 是 | 是 | 14 | 2
分剪 | JL0024040121-22/60 | JL0024040121-22 | 东方分剪6# | 合格 | 合格品 | 乙 | 张建勇 | 52.62 | 51 | 0.9692 | 0 | 0.14 | 32 | 1：排刀规格24mm*9+32*12 此单发苏州中意 HV100-110 Ra粗糙度≤0.2 μm 2：成品内孔φ300MM，成品外径小于600MM，托高≤750MM.厚度公差+/-0.005mm，宽度公差+0/-0.2mm |  | 31010009 | 小品种钢卷 | 0.14-SPCC | 31020011 | 小品种钢分切带 | 0.14-SPCC |  | 10 | MO001430 | MO001430-002-60 | FJ001 | 分剪模板 | 3040 | 2024-07-09 | 2024-07-09 | 2 | 2024-07-10 06:36:26 | 2024-07-10 06:50:03 | 江苏东方九天新能源材料有限公司 |  | 张建勇 |  | 1 | 0.14 | 0 | 0 | 1 | JL0024040121-22/60 | 1：排刀规格24mm*9+32*12 此单发苏州中意 HV100-110 Ra粗糙度≤0.2 μm 2：成品内孔φ300MM，成品外径小于600MM，托高≤750MM.厚度公差+/-0.005mm，宽度公差+0/-0.2mm | 1 |  | 是 | 是 | 14 | 2
分剪 | JL0024040121-22/59 | JL0024040121-22 | 东方分剪6# | 合格 | 合格品 | 乙 | 张建勇 | 52.62 | 51 | 0.9692 | 0 | 0.14 | 32 | 1：排刀规格24mm*9+32*12 此单发苏州中意 HV100-110 Ra粗糙度≤0.2 μm 2：成品内孔φ300MM，成品外径小于600MM，托高≤750MM.厚度公差+/-0.005mm，宽度公差+0/-0.2mm |  | 31010009 | 小品种钢卷 | 0.14-SPCC | 31020011 | 小品种钢分切带 | 0.14-SPCC |  | 10 | MO001430 | MO001430-002-59 | FJ001 | 分剪模板 | 3040 | 2024-07-09 | 2024-07-09 | 2 | 2024-07-10 06:36:26 | 2024-07-10 06:50:03 | 江苏东方九天新能源材料有限公司 |  | 张建勇 |  | 1 | 0.14 | 0 | 0 | 1 | JL0024040121-22/59 | 1：排刀规格24mm*9+32*12 此单发苏州中意 HV100-110 Ra粗糙度≤0.2 μm 2：成品内孔φ300MM，成品外径小于600MM，托高≤750MM.厚度公差+/-0.005mm，宽度公差+0/-0.2mm | 1 |  | 是 | 是 | 14 | 2
分剪 | JL0024040121-22/58 | JL0024040121-22 | 东方分剪6# | 合格 | 合格品 | 乙 | 张建勇 | 52.62 | 51 | 0.9692 | 0 | 0.14 | 32 | 1：排刀规格24mm*9+32*12 此单发苏州中意 HV100-110 Ra粗糙度≤0.2 μm 2：成品内孔φ300MM，成品外径小于600MM，托高≤750MM.厚度公差+/-0.005mm，宽度公差+0/-0.2mm |  | 31010009 | 小品种钢卷 | 0.14-SPCC | 31020011 | 小品种钢分切带 | 0.14-SPCC |  | 10 | MO001430 | MO001430-002-58 | FJ001 | 分剪模板 | 3040 | 2024-07-09 | 2024-07-09 | 2 | 2024-07-10 06:36:26 | 2024-07-10 06:50:03 | 江苏东方九天新能源材料有限公司 |  | 张建勇 |  | 1 | 0.14 | 0 | 0 | 1 | JL0024040121-22/58 | 1：排刀规格24mm*9+32*12 此单发苏州中意 HV100-110 Ra粗糙度≤0.2 μm 2：成品内孔φ300MM，成品外径小于600MM，托高≤750MM.厚度公差+/-0.005mm，宽度公差+0/-0.2mm | 1 |  | 是 | 是 | 14 | 2
分剪 | JL0024040121-22/57 | JL0024040121-22 | 东方分剪6# | 合格 | 合格品 | 乙 | 张建勇 | 52.62 | 51 | 0.9692 | 0 | 0.14 | 32 | 1：排刀规格24mm*9+32*12 此单发苏州中意 HV100-110 Ra粗糙度≤0.2 μm 2：成品内孔φ300MM，成品外径小于600MM，托高≤750MM.厚度公差+/-0.005mm，宽度公差+0/-0.2mm |  | 31010009 | 小品种钢卷 | 0.14-SPCC | 31020011 | 小品种钢分切带 | 0.14-SPCC |  | 10 | MO001430 | MO001430-002-57 | FJ001 | 分剪模板 | 3040 | 2024-07-09 | 2024-07-09 | 2 | 2024-07-10 06:36:26 | 2024-07-10 06:50:03 | 江苏东方九天新能源材料有限公司 |  | 张建勇 |  | 1 | 0.14 | 0 | 0 | 1 | JL0024040121-22/57 | 1：排刀规格24mm*9+32*12 此单发苏州中意 HV100-110 Ra粗糙度≤0.2 μm 2：成品内孔φ300MM，成品外径小于600MM，托高≤750MM.厚度公差+/-0.005mm，宽度公差+0/-0.2mm | 1 |  | 是 | 是 | 14 | 2
分剪 | JL0024040121-22/56 | JL0024040121-22 | 东方分剪6# | 合格 | 合格品 | 乙 | 张建勇 | 52.62 | 51 | 0.9692 | 0 | 0.14 | 32 | 1：排刀规格24mm*9+32*12 此单发苏州中意 HV100-110 Ra粗糙度≤0.2 μm 2：成品内孔φ300MM，成品外径小于600MM，托高≤750MM.厚度公差+/-0.005mm，宽度公差+0/-0.2mm |  | 31010009 | 小品种钢卷 | 0.14-SPCC | 31020011 | 小品种钢分切带 | 0.14-SPCC |  | 10 | MO001430 | MO001430-002-56 | FJ001 | 分剪模板 | 3040 | 2024-07-09 | 2024-07-09 | 2 | 2024-07-10 06:36:26 | 2024-07-10 06:50:03 | 江苏东方九天新能源材料有限公司 |  | 张建勇 |  | 1 | 0.14 | 0 | 0 | 1 | JL0024040121-22/56 | 1：排刀规格24mm*9+32*12 此单发苏州中意 HV100-110 Ra粗糙度≤0.2 μm 2：成品内孔φ300MM，成品外径小于600MM，托高≤750MM.厚度公差+/-0.005mm，宽度公差+0/-0.2mm | 1 |  | 是 | 是 | 14 | 2
分剪 | JL0024040121-22/55 | JL0024040121-22 | 东方分剪6# | 合格 | 合格品 | 乙 | 张建勇 | 52.62 | 51 | 0.9692 | 0 | 0.14 | 32 | 1：排刀规格24mm*9+32*12 此单发苏州中意 HV100-110 Ra粗糙度≤0.2 μm 2：成品内孔φ300MM，成品外径小于600MM，托高≤750MM.厚度公差+/-0.005mm，宽度公差+0/-0.2mm |  | 31010009 | 小品种钢卷 | 0.14-SPCC | 31020011 | 小品种钢分切带 | 0.14-SPCC |  | 10 | MO001430 | MO001430-002-55 | FJ001 | 分剪模板 | 3040 | 2024-07-09 | 2024-07-09 | 2 | 2024-07-10 06:36:26 | 2024-07-10 06:50:03 | 江苏东方九天新能源材料有限公司 |  | 张建勇 |  | 1 | 0.14 | 0 | 0 | 1 | JL0024040121-22/55 | 1：排刀规格24mm*9+32*12 此单发苏州中意 HV100-110 Ra粗糙度≤0.2 μm 2：成品内孔φ300MM，成品外径小于600MM，托高≤750MM.厚度公差+/-0.005mm，宽度公差+0/-0.2mm | 1 |  | 是 | 是 | 14 | 2
分剪 | JL0024040121-22/54 | JL0024040121-22 | 东方分剪6# | 合格 | 合格品 | 乙 | 张建勇 | 52.62 | 51 | 0.9692 | 0 | 0.14 | 32 | 1：排刀规格24mm*9+32*12 此单发苏州中意 HV100-110 Ra粗糙度≤0.2 μm 2：成品内孔φ300MM，成品外径小于600MM，托高≤750MM.厚度公差+/-0.005mm，宽度公差+0/-0.2mm |  | 31010009 | 小品种钢卷 | 0.14-SPCC | 31020011 | 小品种钢分切带 | 0.14-SPCC |  | 10 | MO001430 | MO001430-002-54 | FJ001 | 分剪模板 | 3040 | 2024-07-09 | 2024-07-09 | 2 | 2024-07-10 06:36:26 | 2024-07-10 06:50:03 | 江苏东方九天新能源材料有限公司 |  | 张建勇 |  | 1 | 0.14 | 0 | 0 | 1 | JL0024040121-22/54 | 1：排刀规格24mm*9+32*12 此单发苏州中意 HV100-110 Ra粗糙度≤0.2 μm 2：成品内孔φ300MM，成品外径小于600MM，托高≤750MM.厚度公差+/-0.005mm，宽度公差+0/-0.2mm | 1 |  | 是 | 是 | 14 | 2
分剪 | JL0024040121-22/53 | JL0024040121-22 | 东方分剪6# | 合格 | 合格品 | 乙 | 张建勇 | 52.62 | 51 | 0.9692 | 0 | 0.14 | 32 | 1：排刀规格24mm*9+32*12 此单发苏州中意 HV100-110 Ra粗糙度≤0.2 μm 2：成品内孔φ300MM，成品外径小于600MM，托高≤750MM.厚度公差+/-0.005mm，宽度公差+0/-0.2mm |  | 31010009 | 小品种钢卷 | 0.14-SPCC | 31020011 | 小品种钢分切带 | 0.14-SPCC |  | 10 | MO001430 | MO001430-002-53 | FJ001 | 分剪模板 | 3040 | 2024-07-09 | 2024-07-09 | 2 | 2024-07-10 06:36:26 | 2024-07-10 06:50:03 | 江苏东方九天新能源材料有限公司 |  | 张建勇 |  | 1 | 0.14 | 0 | 0 | 1 | JL0024040121-22/53 | 1：排刀规格24mm*9+32*12 此单发苏州中意 HV100-110 Ra粗糙度≤0.2 μm 2：成品内孔φ300MM，成品外径小于600MM，托高≤750MM.厚度公差+/-0.005mm，宽度公差+0/-0.2mm | 1 |  | 是 | 是 | 14 | 2
分剪 | JL0024040121-22/52 | JL0024040121-22 | 东方分剪6# | 合格 | 合格品 | 乙 | 张建勇 | 52.62 | 51 | 0.9692 | 0 | 0.14 | 32 | 1：排刀规格24mm*9+32*12 此单发苏州中意 HV100-110 Ra粗糙度≤0.2 μm 2：成品内孔φ300MM，成品外径小于600MM，托高≤750MM.厚度公差+/-0.005mm，宽度公差+0/-0.2mm |  | 31010009 | 小品种钢卷 | 0.14-SPCC | 31020011 | 小品种钢分切带 | 0.14-SPCC |  | 10 | MO001430 | MO001430-002-52 | FJ001 | 分剪模板 | 3040 | 2024-07-09 | 2024-07-09 | 2 | 2024-07-10 06:36:26 | 2024-07-10 06:50:03 | 江苏东方九天新能源材料有限公司 |  | 张建勇 |  | 1 | 0.14 | 0 | 0 | 1 | JL0024040121-22/52 | 1：排刀规格24mm*9+32*12 此单发苏州中意 HV100-110 Ra粗糙度≤0.2 μm 2：成品内孔φ300MM，成品外径小于600MM，托高≤750MM.厚度公差+/-0.005mm，宽度公差+0/-0.2mm | 1 |  | 是 | 是 | 14 | 2
分剪 | JL0024040121-22/51 | JL0024040121-22 | 东方分剪6# | 合格 | 合格品 | 乙 | 张建勇 | 39.21 | 38 | 0.9691 | 0 | 0.14 | 24 | 1：排刀规格24mm*9+32*12 此单发苏州中意 HV100-110 Ra粗糙度≤0.2 μm 2：成品内孔φ300MM，成品外径小于600MM，托高≤750MM.厚度公差+/-0.005mm，宽度公差+0/-0.2mm |  | 31010009 | 小品种钢卷 | 0.14-SPCC | 31020011 | 小品种钢分切带 | 0.14-SPCC |  | 10 | MO001430 | MO001430-002-51 | FJ001 | 分剪模板 | 3040 | 2024-07-09 | 2024-07-09 | 2 | 2024-07-10 06:36:26 | 2024-07-10 06:50:02 | 江苏东方九天新能源材料有限公司 |  | 张建勇 |  | 1 | 0.14 | 0 | 0 | 1 | JL0024040121-22/51 | 1：排刀规格24mm*9+32*12 此单发苏州中意 HV100-110 Ra粗糙度≤0.2 μm 2：成品内孔φ300MM，成品外径小于600MM，托高≤750MM.厚度公差+/-0.005mm，宽度公差+0/-0.2mm | 1 |  | 是 | 是 | 14 | 2
分剪 | JL0024040121-22/50 | JL0024040121-22 | 东方分剪6# | 合格 | 合格品 | 乙 | 张建勇 | 39.21 | 38 | 0.9691 | 0 | 0.14 | 24 | 1：排刀规格24mm*9+32*12 此单发苏州中意 HV100-110 Ra粗糙度≤0.2 μm 2：成品内孔φ300MM，成品外径小于600MM，托高≤750MM.厚度公差+/-0.005mm，宽度公差+0/-0.2mm |  | 31010009 | 小品种钢卷 | 0.14-SPCC | 31020011 | 小品种钢分切带 | 0.14-SPCC |  | 10 | MO001430 | MO001430-002-50 | FJ001 | 分剪模板 | 3040 | 2024-07-09 | 2024-07-09 | 2 | 2024-07-10 06:36:26 | 2024-07-10 06:50:02 | 江苏东方九天新能源材料有限公司 |  | 张建勇 |  | 1 | 0.14 | 0 | 0 | 1 | JL0024040121-22/50 | 1：排刀规格24mm*9+32*12 此单发苏州中意 HV100-110 Ra粗糙度≤0.2 μm 2：成品内孔φ300MM，成品外径小于600MM，托高≤750MM.厚度公差+/-0.005mm，宽度公差+0/-0.2mm | 1 |  | 是 | 是 | 14 | 2
分剪 | JL0024040121-22/49 | JL0024040121-22 | 东方分剪6# | 合格 | 合格品 | 乙 | 张建勇 | 39.21 | 38 | 0.9691 | 0 | 0.14 | 24 | 1：排刀规格24mm*9+32*12 此单发苏州中意 HV100-110 Ra粗糙度≤0.2 μm 2：成品内孔φ300MM，成品外径小于600MM，托高≤750MM.厚度公差+/-0.005mm，宽度公差+0/-0.2mm |  | 31010009 | 小品种钢卷 | 0.14-SPCC | 31020011 | 小品种钢分切带 | 0.14-SPCC |  | 10 | MO001430 | MO001430-002-49 | FJ001 | 分剪模板 | 3040 | 2024-07-09 | 2024-07-09 | 2 | 2024-07-10 06:36:26 | 2024-07-10 06:50:02 | 江苏东方九天新能源材料有限公司 |  | 张建勇 |  | 1 | 0.14 | 0 | 0 | 1 | JL0024040121-22/49 | 1：排刀规格24mm*9+32*12 此单发苏州中意 HV100-110 Ra粗糙度≤0.2 μm 2：成品内孔φ300MM，成品外径小于600MM，托高≤750MM.厚度公差+/-0.005mm，宽度公差+0/-0.2mm | 1 |  | 是 | 是 | 14 | 2
分剪 | JL0024040121-22/48 | JL0024040121-22 | 东方分剪6# | 合格 | 合格品 | 乙 | 张建勇 | 39.21 | 38 | 0.9691 | 0 | 0.14 | 24 | 1：排刀规格24mm*9+32*12 此单发苏州中意 HV100-110 Ra粗糙度≤0.2 μm 2：成品内孔φ300MM，成品外径小于600MM，托高≤750MM.厚度公差+/-0.005mm，宽度公差+0/-0.2mm |  | 31010009 | 小品种钢卷 | 0.14-SPCC | 31020011 | 小品种钢分切带 | 0.14-SPCC |  | 10 | MO001430 | MO001430-002-48 | FJ001 | 分剪模板 | 3040 | 2024-07-09 | 2024-07-09 | 2 | 2024-07-10 06:36:26 | 2024-07-10 06:50:02 | 江苏东方九天新能源材料有限公司 |  | 张建勇 |  | 1 | 0.14 | 0 | 0 | 1 | JL0024040121-22/48 | 1：排刀规格24mm*9+32*12 此单发苏州中意 HV100-110 Ra粗糙度≤0.2 μm 2：成品内孔φ300MM，成品外径小于600MM，托高≤750MM.厚度公差+/-0.005mm，宽度公差+0/-0.2mm | 1 |  | 是 | 是 | 14 | 2
分剪 | JL0024040121-22/47 | JL0024040121-22 | 东方分剪6# | 合格 | 合格品 | 乙 | 张建勇 | 39.21 | 38 | 0.9691 | 0 | 0.14 | 24 | 1：排刀规格24mm*9+32*12 此单发苏州中意 HV100-110 Ra粗糙度≤0.2 μm 2：成品内孔φ300MM，成品外径小于600MM，托高≤750MM.厚度公差+/-0.005mm，宽度公差+0/-0.2mm |  | 31010009 | 小品种钢卷 | 0.14-SPCC | 31020011 | 小品种钢分切带 | 0.14-SPCC |  | 10 | MO001430 | MO001430-002-47 | FJ001 | 分剪模板 | 3040 | 2024-07-09 | 2024-07-09 | 2 | 2024-07-10 06:36:26 | 2024-07-10 06:50:02 | 江苏东方九天新能源材料有限公司 |  | 张建勇 |  | 1 | 0.14 | 0 | 0 | 1 | JL0024040121-22/47 | 1：排刀规格24mm*9+32*12 此单发苏州中意 HV100-110 Ra粗糙度≤0.2 μm 2：成品内孔φ300MM，成品外径小于600MM，托高≤750MM.厚度公差+/-0.005mm，宽度公差+0/-0.2mm | 1 |  | 是 | 是 | 14 | 2
分剪 | JL0024040121-22/46 | JL0024040121-22 | 东方分剪6# | 合格 | 合格品 | 乙 | 张建勇 | 39.21 | 38 | 0.9691 | 0 | 0.14 | 24 | 1：排刀规格24mm*9+32*12 此单发苏州中意 HV100-110 Ra粗糙度≤0.2 μm 2：成品内孔φ300MM，成品外径小于600MM，托高≤750MM.厚度公差+/-0.005mm，宽度公差+0/-0.2mm |  | 31010009 | 小品种钢卷 | 0.14-SPCC | 31020011 | 小品种钢分切带 | 0.14-SPCC |  | 10 | MO001430 | MO001430-002-46 | FJ001 | 分剪模板 | 3040 | 2024-07-09 | 2024-07-09 | 2 | 2024-07-10 06:36:26 | 2024-07-10 06:50:02 | 江苏东方九天新能源材料有限公司 |  | 张建勇 |  | 1 | 0.14 | 0 | 0 | 1 | JL0024040121-22/46 | 1：排刀规格24mm*9+32*12 此单发苏州中意 HV100-110 Ra粗糙度≤0.2 μm 2：成品内孔φ300MM，成品外径小于600MM，托高≤750MM.厚度公差+/-0.005mm，宽度公差+0/-0.2mm | 1 |  | 是 | 是 | 14 | 2
分剪 | JL0024040121-22/45 | JL0024040121-22 | 东方分剪6# | 合格 | 合格品 | 乙 | 张建勇 | 39.21 | 38 | 0.9691 | 0 | 0.14 | 24 | 1：排刀规格24mm*9+32*12 此单发苏州中意 HV100-110 Ra粗糙度≤0.2 μm 2：成品内孔φ300MM，成品外径小于600MM，托高≤750MM.厚度公差+/-0.005mm，宽度公差+0/-0.2mm |  | 31010009 | 小品种钢卷 | 0.14-SPCC | 31020011 | 小品种钢分切带 | 0.14-SPCC |  | 10 | MO001430 | MO001430-002-45 | FJ001 | 分剪模板 | 3040 | 2024-07-09 | 2024-07-09 | 2 | 2024-07-10 06:36:26 | 2024-07-10 06:50:02 | 江苏东方九天新能源材料有限公司 |  | 张建勇 |  | 1 | 0.14 | 0 | 0 | 1 | JL0024040121-22/45 | 1：排刀规格24mm*9+32*12 此单发苏州中意 HV100-110 Ra粗糙度≤0.2 μm 2：成品内孔φ300MM，成品外径小于600MM，托高≤750MM.厚度公差+/-0.005mm，宽度公差+0/-0.2mm | 1 |  | 是 | 是 | 14 | 2
分剪 | JL0024040121-22/44 | JL0024040121-22 | 东方分剪6# | 合格 | 合格品 | 乙 | 张建勇 | 39.21 | 38 | 0.9691 | 0 | 0.14 | 24 | 1：排刀规格24mm*9+32*12 此单发苏州中意 HV100-110 Ra粗糙度≤0.2 μm 2：成品内孔φ300MM，成品外径小于600MM，托高≤750MM.厚度公差+/-0.005mm，宽度公差+0/-0.2mm |  | 31010009 | 小品种钢卷 | 0.14-SPCC | 31020011 | 小品种钢分切带 | 0.14-SPCC |  | 10 | MO001430 | MO001430-002-44 | FJ001 | 分剪模板 | 3040 | 2024-07-09 | 2024-07-09 | 2 | 2024-07-10 06:36:26 | 2024-07-10 06:50:02 | 江苏东方九天新能源材料有限公司 |  | 张建勇 |  | 1 | 0.14 | 0 | 0 | 1 | JL0024040121-22/44 | 1：排刀规格24mm*9+32*12 此单发苏州中意 HV100-110 Ra粗糙度≤0.2 μm 2：成品内孔φ300MM，成品外径小于600MM，托高≤750MM.厚度公差+/-0.005mm，宽度公差+0/-0.2mm | 1 |  | 是 | 是 | 14 | 2
分剪 | JL0024040121-22/43 | JL0024040121-22 | 东方分剪6# | 合格 | 报废品 | 乙 | 张建勇 | 39.21 | 38 | 0.9691 | 0 | 0.14 | 24 | 1：排刀规格24mm*9+32*12 此单发苏州中意 HV100-110 Ra粗糙度≤0.2 μm 2：成品内孔φ300MM，成品外径小于600MM，托高≤750MM.厚度公差+/-0.005mm，宽度公差+0/-0.2mm | Q起筋(报废) | 31010009 | 小品种钢卷 | 0.14-SPCC | 31020011 | 小品种钢分切带 | 0.14-SPCC |  | 10 | MO001430 | MO001430-002-43 | FJ001 | 分剪模板 | 3040 | 2024-07-09 | 2024-07-09 | 2 | 2024-07-10 06:36:26 | 2024-07-10 06:50:02 | 江苏东方九天新能源材料有限公司 |  | 张建勇 |  | 1 | 0.14 | 0 | 0 | 1 | JL0024040121-22/43 | 1：排刀规格24mm*9+32*12 此单发苏州中意 HV100-110 Ra粗糙度≤0.2 μm 2：成品内孔φ300MM，成品外径小于600MM，托高≤750MM.厚度公差+/-0.005mm，宽度公差+0/-0.2mm | 1 | Q起筋(报废) | 是 | 是 | 14 | 2
分剪 | JL0024040121-22/42 | JL0024040121-22 | 东方分剪6# | 合格 | 合格品 | 乙 | 张建勇 | 54.69 | 53 | 0.9691 | 0 | 0.14 | 32 | 1：排刀规格24mm*9+32*12 此单发苏州中意 HV100-110 Ra粗糙度≤0.2 μm 2：成品内孔φ300MM，成品外径小于600MM，托高≤750MM.厚度公差+/-0.005mm，宽度公差+0/-0.2mm |  | 31010009 | 小品种钢卷 | 0.14-SPCC | 31020011 | 小品种钢分切带 | 0.14-SPCC |  | 10 | MO001430 | MO001430-002-42 | FJ001 | 分剪模板 | 3040 | 2024-07-09 | 2024-07-09 | 2 | 2024-07-10 06:36:26 | 2024-07-10 06:50:02 | 江苏东方九天新能源材料有限公司 |  | 张建勇 |  | 1 | 0.14 | 0 | 0 | 1 | JL0024040121-22/42 | 1：排刀规格24mm*9+32*12 此单发苏州中意 HV100-110 Ra粗糙度≤0.2 μm 2：成品内孔φ300MM，成品外径小于600MM，托高≤750MM.厚度公差+/-0.005mm，宽度公差+0/-0.2mm | 1 |  | 是 | 是 | 14 | 2
分剪 | JL0024040121-22/41 | JL0024040121-22 | 东方分剪6# | 合格 | 合格品 | 乙 | 张建勇 | 54.69 | 53 | 0.9691 | 0 | 0.14 | 32 | 1：排刀规格24mm*9+32*12 此单发苏州中意 HV100-110 Ra粗糙度≤0.2 μm 2：成品内孔φ300MM，成品外径小于600MM，托高≤750MM.厚度公差+/-0.005mm，宽度公差+0/-0.2mm |  | 31010009 | 小品种钢卷 | 0.14-SPCC | 31020011 | 小品种钢分切带 | 0.14-SPCC |  | 10 | MO001430 | MO001430-002-41 | FJ001 | 分剪模板 | 3040 | 2024-07-09 | 2024-07-09 | 2 | 2024-07-10 06:36:26 | 2024-07-10 06:50:02 | 江苏东方九天新能源材料有限公司 |  | 张建勇 |  | 1 | 0.14 | 0 | 0 | 1 | JL0024040121-22/41 | 1：排刀规格24mm*9+32*12 此单发苏州中意 HV100-110 Ra粗糙度≤0.2 μm 2：成品内孔φ300MM，成品外径小于600MM，托高≤750MM.厚度公差+/-0.005mm，宽度公差+0/-0.2mm | 1 |  | 是 | 是 | 14 | 2
分剪 | JL0024040121-22/40 | JL0024040121-22 | 东方分剪6# | 合格 | 合格品 | 乙 | 张建勇 | 54.69 | 53 | 0.9691 | 0 | 0.14 | 32 | 1：排刀规格24mm*9+32*12 此单发苏州中意 HV100-110 Ra粗糙度≤0.2 μm 2：成品内孔φ300MM，成品外径小于600MM，托高≤750MM.厚度公差+/-0.005mm，宽度公差+0/-0.2mm |  | 31010009 | 小品种钢卷 | 0.14-SPCC | 31020011 | 小品种钢分切带 | 0.14-SPCC |  | 10 | MO001430 | MO001430-002-40 | FJ001 | 分剪模板 | 3040 | 2024-07-09 | 2024-07-09 | 2 | 2024-07-10 06:36:26 | 2024-07-10 06:50:02 | 江苏东方九天新能源材料有限公司 |  | 张建勇 |  | 1 | 0.14 | 0 | 0 | 1 | JL0024040121-22/40 | 1：排刀规格24mm*9+32*12 此单发苏州中意 HV100-110 Ra粗糙度≤0.2 μm 2：成品内孔φ300MM，成品外径小于600MM，托高≤750MM.厚度公差+/-0.005mm，宽度公差+0/-0.2mm | 1 |  | 是 | 是 | 14 | 2
分剪 | JL0024040121-22/39 | JL0024040121-22 | 东方分剪6# | 合格 | 合格品 | 乙 | 张建勇 | 54.69 | 53 | 0.9691 | 0 | 0.14 | 32 | 1：排刀规格24mm*9+32*12 此单发苏州中意 HV100-110 Ra粗糙度≤0.2 μm 2：成品内孔φ300MM，成品外径小于600MM，托高≤750MM.厚度公差+/-0.005mm，宽度公差+0/-0.2mm |  | 31010009 | 小品种钢卷 | 0.14-SPCC | 31020011 | 小品种钢分切带 | 0.14-SPCC |  | 10 | MO001430 | MO001430-002-39 | FJ001 | 分剪模板 | 3040 | 2024-07-09 | 2024-07-09 | 2 | 2024-07-10 06:36:26 | 2024-07-10 06:50:02 | 江苏东方九天新能源材料有限公司 |  | 张建勇 |  | 1 | 0.14 | 0 | 0 | 1 | JL0024040121-22/39 | 1：排刀规格24mm*9+32*12 此单发苏州中意 HV100-110 Ra粗糙度≤0.2 μm 2：成品内孔φ300MM，成品外径小于600MM，托高≤750MM.厚度公差+/-0.005mm，宽度公差+0/-0.2mm | 1 |  | 是 | 是 | 14 | 2
分剪 | JL0024040121-22/38 | JL0024040121-22 | 东方分剪6# | 合格 | 合格品 | 乙 | 张建勇 | 54.69 | 53 | 0.9691 | 0 | 0.14 | 32 | 1：排刀规格24mm*9+32*12 此单发苏州中意 HV100-110 Ra粗糙度≤0.2 μm 2：成品内孔φ300MM，成品外径小于600MM，托高≤750MM.厚度公差+/-0.005mm，宽度公差+0/-0.2mm |  | 31010009 | 小品种钢卷 | 0.14-SPCC | 31020011 | 小品种钢分切带 | 0.14-SPCC |  | 10 | MO001430 | MO001430-002-38 | FJ001 | 分剪模板 | 3040 | 2024-07-09 | 2024-07-09 | 2 | 2024-07-10 06:36:26 | 2024-07-10 06:50:02 | 江苏东方九天新能源材料有限公司 |  | 张建勇 |  | 1 | 0.14 | 0 | 0 | 1 | JL0024040121-22/38 | 1：排刀规格24mm*9+32*12 此单发苏州中意 HV100-110 Ra粗糙度≤0.2 μm 2：成品内孔φ300MM，成品外径小于600MM，托高≤750MM.厚度公差+/-0.005mm，宽度公差+0/-0.2mm | 1 |  | 是 | 是 | 14 | 2
分剪 | JL0024040121-22/37 | JL0024040121-22 | 东方分剪6# | 合格 | 合格品 | 乙 | 张建勇 | 54.69 | 53 | 0.9691 | 0 | 0.14 | 32 | 1：排刀规格24mm*9+32*12 此单发苏州中意 HV100-110 Ra粗糙度≤0.2 μm 2：成品内孔φ300MM，成品外径小于600MM，托高≤750MM.厚度公差+/-0.005mm，宽度公差+0/-0.2mm |  | 31010009 | 小品种钢卷 | 0.14-SPCC | 31020011 | 小品种钢分切带 | 0.14-SPCC |  | 10 | MO001430 | MO001430-002-37 | FJ001 | 分剪模板 | 3040 | 2024-07-09 | 2024-07-09 | 2 | 2024-07-10 06:36:26 | 2024-07-10 06:50:02 | 江苏东方九天新能源材料有限公司 |  | 张建勇 |  | 1 | 0.14 | 0 | 0 | 1 | JL0024040121-22/37 | 1：排刀规格24mm*9+32*12 此单发苏州中意 HV100-110 Ra粗糙度≤0.2 μm 2：成品内孔φ300MM，成品外径小于600MM，托高≤750MM.厚度公差+/-0.005mm，宽度公差+0/-0.2mm | 1 |  | 是 | 是 | 14 | 2
分剪 | JL0024040121-22/36 | JL0024040121-22 | 东方分剪6# | 合格 | 合格品 | 乙 | 张建勇 | 54.69 | 53 | 0.9691 | 0 | 0.14 | 32 | 1：排刀规格24mm*9+32*12 此单发苏州中意 HV100-110 Ra粗糙度≤0.2 μm 2：成品内孔φ300MM，成品外径小于600MM，托高≤750MM.厚度公差+/-0.005mm，宽度公差+0/-0.2mm |  | 31010009 | 小品种钢卷 | 0.14-SPCC | 31020011 | 小品种钢分切带 | 0.14-SPCC |  | 10 | MO001430 | MO001430-002-36 | FJ001 | 分剪模板 | 3040 | 2024-07-09 | 2024-07-09 | 2 | 2024-07-10 06:36:26 | 2024-07-10 06:50:02 | 江苏东方九天新能源材料有限公司 |  | 张建勇 |  | 1 | 0.14 | 0 | 0 | 1 | JL0024040121-22/36 | 1：排刀规格24mm*9+32*12 此单发苏州中意 HV100-110 Ra粗糙度≤0.2 μm 2：成品内孔φ300MM，成品外径小于600MM，托高≤750MM.厚度公差+/-0.005mm，宽度公差+0/-0.2mm | 1 |  | 是 | 是 | 14 | 2
分剪 | JL0024040121-22/35 | JL0024040121-22 | 东方分剪6# | 合格 | 合格品 | 乙 | 张建勇 | 54.69 | 53 | 0.9691 | 0 | 0.14 | 32 | 1：排刀规格24mm*9+32*12 此单发苏州中意 HV100-110 Ra粗糙度≤0.2 μm 2：成品内孔φ300MM，成品外径小于600MM，托高≤750MM.厚度公差+/-0.005mm，宽度公差+0/-0.2mm |  | 31010009 | 小品种钢卷 | 0.14-SPCC | 31020011 | 小品种钢分切带 | 0.14-SPCC |  | 10 | MO001430 | MO001430-002-35 | FJ001 | 分剪模板 | 3040 | 2024-07-09 | 2024-07-09 | 2 | 2024-07-10 06:36:26 | 2024-07-10 06:50:02 | 江苏东方九天新能源材料有限公司 |  | 张建勇 |  | 1 | 0.14 | 0 | 0 | 1 | JL0024040121-22/35 | 1：排刀规格24mm*9+32*12 此单发苏州中意 HV100-110 Ra粗糙度≤0.2 μm 2：成品内孔φ300MM，成品外径小于600MM，托高≤750MM.厚度公差+/-0.005mm，宽度公差+0/-0.2mm | 1 |  | 是 | 是 | 14 | 2
分剪 | JL0024040121-22/34 | JL0024040121-22 | 东方分剪6# | 合格 | 合格品 | 乙 | 张建勇 | 54.69 | 53 | 0.9691 | 0 | 0.14 | 32 | 1：排刀规格24mm*9+32*12 此单发苏州中意 HV100-110 Ra粗糙度≤0.2 μm 2：成品内孔φ300MM，成品外径小于600MM，托高≤750MM.厚度公差+/-0.005mm，宽度公差+0/-0.2mm |  | 31010009 | 小品种钢卷 | 0.14-SPCC | 31020011 | 小品种钢分切带 | 0.14-SPCC |  | 10 | MO001430 | MO001430-002-34 | FJ001 | 分剪模板 | 3040 | 2024-07-09 | 2024-07-09 | 2 | 2024-07-10 06:36:26 | 2024-07-10 06:50:02 | 江苏东方九天新能源材料有限公司 |  | 张建勇 |  | 1 | 0.14 | 0 | 0 | 1 | JL0024040121-22/34 | 1：排刀规格24mm*9+32*12 此单发苏州中意 HV100-110 Ra粗糙度≤0.2 μm 2：成品内孔φ300MM，成品外径小于600MM，托高≤750MM.厚度公差+/-0.005mm，宽度公差+0/-0.2mm | 1 |  | 是 | 是 | 14 | 2
分剪 | JL0024040121-22/33 | JL0024040121-22 | 东方分剪6# | 合格 | 合格品 | 乙 | 张建勇 | 54.69 | 53 | 0.9691 | 0 | 0.14 | 32 | 1：排刀规格24mm*9+32*12 此单发苏州中意 HV100-110 Ra粗糙度≤0.2 μm 2：成品内孔φ300MM，成品外径小于600MM，托高≤750MM.厚度公差+/-0.005mm，宽度公差+0/-0.2mm |  | 31010009 | 小品种钢卷 | 0.14-SPCC | 31020011 | 小品种钢分切带 | 0.14-SPCC |  | 10 | MO001430 | MO001430-002-33 | FJ001 | 分剪模板 | 3040 | 2024-07-09 | 2024-07-09 | 2 | 2024-07-10 06:36:26 | 2024-07-10 06:50:02 | 江苏东方九天新能源材料有限公司 |  | 张建勇 |  | 1 | 0.14 | 0 | 0 | 1 | JL0024040121-22/33 | 1：排刀规格24mm*9+32*12 此单发苏州中意 HV100-110 Ra粗糙度≤0.2 μm 2：成品内孔φ300MM，成品外径小于600MM，托高≤750MM.厚度公差+/-0.005mm，宽度公差+0/-0.2mm | 1 |  | 是 | 是 | 14 | 2
分剪 | JL0024040121-22/32 | JL0024040121-22 | 东方分剪6# | 合格 | 合格品 | 乙 | 张建勇 | 54.69 | 53 | 0.9691 | 0 | 0.14 | 32 | 1：排刀规格24mm*9+32*12 此单发苏州中意 HV100-110 Ra粗糙度≤0.2 μm 2：成品内孔φ300MM，成品外径小于600MM，托高≤750MM.厚度公差+/-0.005mm，宽度公差+0/-0.2mm |  | 31010009 | 小品种钢卷 | 0.14-SPCC | 31020011 | 小品种钢分切带 | 0.14-SPCC |  | 10 | MO001430 | MO001430-002-32 | FJ001 | 分剪模板 | 3040 | 2024-07-09 | 2024-07-09 | 2 | 2024-07-10 06:36:26 | 2024-07-10 06:50:02 | 江苏东方九天新能源材料有限公司 |  | 张建勇 |  | 1 | 0.14 | 0 | 0 | 1 | JL0024040121-22/32 | 1：排刀规格24mm*9+32*12 此单发苏州中意 HV100-110 Ra粗糙度≤0.2 μm 2：成品内孔φ300MM，成品外径小于600MM，托高≤750MM.厚度公差+/-0.005mm，宽度公差+0/-0.2mm | 1 |  | 是 | 是 | 14 | 2
分剪 | JL0024040121-22/31 | JL0024040121-22 | 东方分剪6# | 合格 | 合格品 | 乙 | 张建勇 | 54.69 | 53 | 0.9691 | 0 | 0.14 | 32 | 1：排刀规格24mm*9+32*12 此单发苏州中意 HV100-110 Ra粗糙度≤0.2 μm 2：成品内孔φ300MM，成品外径小于600MM，托高≤750MM.厚度公差+/-0.005mm，宽度公差+0/-0.2mm |  | 31010009 | 小品种钢卷 | 0.14-SPCC | 31020011 | 小品种钢分切带 | 0.14-SPCC |  | 10 | MO001430 | MO001430-002-31 | FJ001 | 分剪模板 | 3040 | 2024-07-09 | 2024-07-09 | 2 | 2024-07-10 06:36:26 | 2024-07-10 06:50:02 | 江苏东方九天新能源材料有限公司 |  | 张建勇 |  | 1 | 0.14 | 0 | 0 | 1 | JL0024040121-22/31 | 1：排刀规格24mm*9+32*12 此单发苏州中意 HV100-110 Ra粗糙度≤0.2 μm 2：成品内孔φ300MM，成品外径小于600MM，托高≤750MM.厚度公差+/-0.005mm，宽度公差+0/-0.2mm | 1 |  | 是 | 是 | 14 | 2
分剪 | JL0024040121-22/30 | JL0024040121-22 | 东方分剪6# | 合格 | 合格品 | 乙 | 张建勇 | 41.27 | 40 | 0.9692 | 0 | 0.14 | 24 | 1：排刀规格24mm*9+32*12 此单发苏州中意 HV100-110 Ra粗糙度≤0.2 μm 2：成品内孔φ300MM，成品外径小于600MM，托高≤750MM.厚度公差+/-0.005mm，宽度公差+0/-0.2mm |  | 31010009 | 小品种钢卷 | 0.14-SPCC | 31020011 | 小品种钢分切带 | 0.14-SPCC |  | 10 | MO001430 | MO001430-002-30 | FJ001 | 分剪模板 | 3040 | 2024-07-09 | 2024-07-09 | 2 | 2024-07-10 06:36:26 | 2024-07-10 06:50:02 | 江苏东方九天新能源材料有限公司 |  | 张建勇 |  | 1 | 0.14 | 0 | 0 | 1 | JL0024040121-22/30 | 1：排刀规格24mm*9+32*12 此单发苏州中意 HV100-110 Ra粗糙度≤0.2 μm 2：成品内孔φ300MM，成品外径小于600MM，托高≤750MM.厚度公差+/-0.005mm，宽度公差+0/-0.2mm | 1 |  | 是 | 是 | 14 | 2
分剪 | JL0024040121-22/29 | JL0024040121-22 | 东方分剪6# | 合格 | 合格品 | 乙 | 张建勇 | 41.27 | 40 | 0.9692 | 0 | 0.14 | 24 | 1：排刀规格24mm*9+32*12 此单发苏州中意 HV100-110 Ra粗糙度≤0.2 μm 2：成品内孔φ300MM，成品外径小于600MM，托高≤750MM.厚度公差+/-0.005mm，宽度公差+0/-0.2mm |  | 31010009 | 小品种钢卷 | 0.14-SPCC | 31020011 | 小品种钢分切带 | 0.14-SPCC |  | 10 | MO001430 | MO001430-002-29 | FJ001 | 分剪模板 | 3040 | 2024-07-09 | 2024-07-09 | 2 | 2024-07-10 06:36:26 | 2024-07-10 06:50:02 | 江苏东方九天新能源材料有限公司 |  | 张建勇 |  | 1 | 0.14 | 0 | 0 | 1 | JL0024040121-22/29 | 1：排刀规格24mm*9+32*12 此单发苏州中意 HV100-110 Ra粗糙度≤0.2 μm 2：成品内孔φ300MM，成品外径小于600MM，托高≤750MM.厚度公差+/-0.005mm，宽度公差+0/-0.2mm | 1 |  | 是 | 是 | 14 | 2
分剪 | JL0024040121-22/28 | JL0024040121-22 | 东方分剪6# | 合格 | 合格品 | 乙 | 张建勇 | 41.27 | 40 | 0.9692 | 0 | 0.14 | 24 | 1：排刀规格24mm*9+32*12 此单发苏州中意 HV100-110 Ra粗糙度≤0.2 μm 2：成品内孔φ300MM，成品外径小于600MM，托高≤750MM.厚度公差+/-0.005mm，宽度公差+0/-0.2mm |  | 31010009 | 小品种钢卷 | 0.14-SPCC | 31020011 | 小品种钢分切带 | 0.14-SPCC |  | 10 | MO001430 | MO001430-002-28 | FJ001 | 分剪模板 | 3040 | 2024-07-09 | 2024-07-09 | 2 | 2024-07-10 06:36:26 | 2024-07-10 06:50:02 | 江苏东方九天新能源材料有限公司 |  | 张建勇 |  | 1 | 0.14 | 0 | 0 | 1 | JL0024040121-22/28 | 1：排刀规格24mm*9+32*12 此单发苏州中意 HV100-110 Ra粗糙度≤0.2 μm 2：成品内孔φ300MM，成品外径小于600MM，托高≤750MM.厚度公差+/-0.005mm，宽度公差+0/-0.2mm | 1 |  | 是 | 是 | 14 | 2
分剪 | JL0024040121-22/27 | JL0024040121-22 | 东方分剪6# | 合格 | 合格品 | 乙 | 张建勇 | 41.27 | 40 | 0.9692 | 0 | 0.14 | 24 | 1：排刀规格24mm*9+32*12 此单发苏州中意 HV100-110 Ra粗糙度≤0.2 μm 2：成品内孔φ300MM，成品外径小于600MM，托高≤750MM.厚度公差+/-0.005mm，宽度公差+0/-0.2mm |  | 31010009 | 小品种钢卷 | 0.14-SPCC | 31020011 | 小品种钢分切带 | 0.14-SPCC |  | 10 | MO001430 | MO001430-002-27 | FJ001 | 分剪模板 | 3040 | 2024-07-09 | 2024-07-09 | 2 | 2024-07-10 06:36:26 | 2024-07-10 06:50:02 | 江苏东方九天新能源材料有限公司 |  | 张建勇 |  | 1 | 0.14 | 0 | 0 | 1 | JL0024040121-22/27 | 1：排刀规格24mm*9+32*12 此单发苏州中意 HV100-110 Ra粗糙度≤0.2 μm 2：成品内孔φ300MM，成品外径小于600MM，托高≤750MM.厚度公差+/-0.005mm，宽度公差+0/-0.2mm | 1 |  | 是 | 是 | 14 | 2
分剪 | JL0024040121-22/26 | JL0024040121-22 | 东方分剪6# | 合格 | 合格品 | 乙 | 张建勇 | 41.27 | 40 | 0.9692 | 0 | 0.14 | 24 | 1：排刀规格24mm*9+32*12 此单发苏州中意 HV100-110 Ra粗糙度≤0.2 μm 2：成品内孔φ300MM，成品外径小于600MM，托高≤750MM.厚度公差+/-0.005mm，宽度公差+0/-0.2mm |  | 31010009 | 小品种钢卷 | 0.14-SPCC | 31020011 | 小品种钢分切带 | 0.14-SPCC |  | 10 | MO001430 | MO001430-002-26 | FJ001 | 分剪模板 | 3040 | 2024-07-09 | 2024-07-09 | 2 | 2024-07-10 06:36:26 | 2024-07-10 06:50:02 | 江苏东方九天新能源材料有限公司 |  | 张建勇 |  | 1 | 0.14 | 0 | 0 | 1 | JL0024040121-22/26 | 1：排刀规格24mm*9+32*12 此单发苏州中意 HV100-110 Ra粗糙度≤0.2 μm 2：成品内孔φ300MM，成品外径小于600MM，托高≤750MM.厚度公差+/-0.005mm，宽度公差+0/-0.2mm | 1 |  | 是 | 是 | 14 | 2
分剪 | JL0024040121-22/25 | JL0024040121-22 | 东方分剪6# | 合格 | 合格品 | 乙 | 张建勇 | 41.27 | 40 | 0.9692 | 0 | 0.14 | 24 | 1：排刀规格24mm*9+32*12 此单发苏州中意 HV100-110 Ra粗糙度≤0.2 μm 2：成品内孔φ300MM，成品外径小于600MM，托高≤750MM.厚度公差+/-0.005mm，宽度公差+0/-0.2mm |  | 31010009 | 小品种钢卷 | 0.14-SPCC | 31020011 | 小品种钢分切带 | 0.14-SPCC |  | 10 | MO001430 | MO001430-002-25 | FJ001 | 分剪模板 | 3040 | 2024-07-09 | 2024-07-09 | 2 | 2024-07-10 06:36:26 | 2024-07-10 06:50:02 | 江苏东方九天新能源材料有限公司 |  | 张建勇 |  | 1 | 0.14 | 0 | 0 | 1 | JL0024040121-22/25 | 1：排刀规格24mm*9+32*12 此单发苏州中意 HV100-110 Ra粗糙度≤0.2 μm 2：成品内孔φ300MM，成品外径小于600MM，托高≤750MM.厚度公差+/-0.005mm，宽度公差+0/-0.2mm | 1 |  | 是 | 是 | 14 | 2
分剪 | JL0024040121-22/24 | JL0024040121-22 | 东方分剪6# | 合格 | 合格品 | 乙 | 张建勇 | 41.27 | 40 | 0.9692 | 0 | 0.14 | 24 | 1：排刀规格24mm*9+32*12 此单发苏州中意 HV100-110 Ra粗糙度≤0.2 μm 2：成品内孔φ300MM，成品外径小于600MM，托高≤750MM.厚度公差+/-0.005mm，宽度公差+0/-0.2mm |  | 31010009 | 小品种钢卷 | 0.14-SPCC | 31020011 | 小品种钢分切带 | 0.14-SPCC |  | 10 | MO001430 | MO001430-002-24 | FJ001 | 分剪模板 | 3040 | 2024-07-09 | 2024-07-09 | 2 | 2024-07-10 06:36:26 | 2024-07-10 06:50:02 | 江苏东方九天新能源材料有限公司 |  | 张建勇 |  | 1 | 0.14 | 0 | 0 | 1 | JL0024040121-22/24 | 1：排刀规格24mm*9+32*12 此单发苏州中意 HV100-110 Ra粗糙度≤0.2 μm 2：成品内孔φ300MM，成品外径小于600MM，托高≤750MM.厚度公差+/-0.005mm，宽度公差+0/-0.2mm | 1 |  | 是 | 是 | 14 | 2
分剪 | JL0024040121-22/23 | JL0024040121-22 | 东方分剪6# | 合格 | 合格品 | 乙 | 张建勇 | 41.27 | 40 | 0.9692 | 0 | 0.14 | 24 | 1：排刀规格24mm*9+32*12 此单发苏州中意 HV100-110 Ra粗糙度≤0.2 μm 2：成品内孔φ300MM，成品外径小于600MM，托高≤750MM.厚度公差+/-0.005mm，宽度公差+0/-0.2mm |  | 31010009 | 小品种钢卷 | 0.14-SPCC | 31020011 | 小品种钢分切带 | 0.14-SPCC |  | 10 | MO001430 | MO001430-002-23 | FJ001 | 分剪模板 | 3040 | 2024-07-09 | 2024-07-09 | 2 | 2024-07-10 06:36:26 | 2024-07-10 06:50:02 | 江苏东方九天新能源材料有限公司 |  | 张建勇 |  | 1 | 0.14 | 0 | 0 | 1 | JL0024040121-22/23 | 1：排刀规格24mm*9+32*12 此单发苏州中意 HV100-110 Ra粗糙度≤0.2 μm 2：成品内孔φ300MM，成品外径小于600MM，托高≤750MM.厚度公差+/-0.005mm，宽度公差+0/-0.2mm | 1 |  | 是 | 是 | 14 | 2
分剪 | JL0024040121-22/22 | JL0024040121-22 | 东方分剪6# | 合格 | 报废品 | 乙 | 张建勇 | 41.27 | 40 | 0.9692 | 0 | 0.14 | 24 | 1：排刀规格24mm*9+32*12 此单发苏州中意 HV100-110 Ra粗糙度≤0.2 μm 2：成品内孔φ300MM，成品外径小于600MM，托高≤750MM.厚度公差+/-0.005mm，宽度公差+0/-0.2mm | Q起筋()Q起筋(报废) | 31010009 | 小品种钢卷 | 0.14-SPCC | 31020011 | 小品种钢分切带 | 0.14-SPCC |  | 10 | MO001430 | MO001430-002-22 | FJ001 | 分剪模板 | 3040 | 2024-07-09 | 2024-07-09 | 2 | 2024-07-10 06:36:26 | 2024-07-10 06:50:02 | 江苏东方九天新能源材料有限公司 |  | 张建勇 |  | 1 | 0.14 | 0 | 0 | 1 | JL0024040121-22/22 | 1：排刀规格24mm*9+32*12 此单发苏州中意 HV100-110 Ra粗糙度≤0.2 μm 2：成品内孔φ300MM，成品外径小于600MM，托高≤750MM.厚度公差+/-0.005mm，宽度公差+0/-0.2mm | 1 | Q起筋()Q起筋(报废) | 是 | 是 | 14 | 2
分剪 | JL0024040121-22/21 | JL0024040121-22 | 东方分剪6# | 合格 | 报废品 | 乙 | 张建勇 | 54.69 | 53 | 0.9691 | 0 | 0.14 | 32 | 1：排刀规格24mm*9+32*12 此单发苏州中意 HV100-110 Ra粗糙度≤0.2 μm 2：成品内孔φ300MM，成品外径小于600MM，托高≤750MM.厚度公差+/-0.005mm，宽度公差+0/-0.2mm | Z折印(报废) | 31010009 | 小品种钢卷 | 0.14-SPCC | 31020011 | 小品种钢分切带 | 0.14-SPCC |  | 10 | MO001430 | MO001430-002-21 | FJ001 | 分剪模板 | 3040 | 2024-07-09 | 2024-07-09 | 2 | 2024-07-10 06:36:26 | 2024-07-10 06:50:02 | 江苏东方九天新能源材料有限公司 |  | 张建勇 |  | 1 | 0.14 | 0 | 0 | 1 | JL0024040121-22/21 | 1：排刀规格24mm*9+32*12 此单发苏州中意 HV100-110 Ra粗糙度≤0.2 μm 2：成品内孔φ300MM，成品外径小于600MM，托高≤750MM.厚度公差+/-0.005mm，宽度公差+0/-0.2mm | 1 | Z折印(报废) | 是 | 是 | 14 | 2
分剪 | JL0024040121-22/20 | JL0024040121-22 | 东方分剪6# | 合格 | 合格品 | 乙 | 张建勇 | 54.69 | 53 | 0.9691 | 0 | 0.14 | 32 | 1：排刀规格24mm*9+32*12 此单发苏州中意 HV100-110 Ra粗糙度≤0.2 μm 2：成品内孔φ300MM，成品外径小于600MM，托高≤750MM.厚度公差+/-0.005mm，宽度公差+0/-0.2mm |  | 31010009 | 小品种钢卷 | 0.14-SPCC | 31020011 | 小品种钢分切带 | 0.14-SPCC |  | 10 | MO001430 | MO001430-002-20 | FJ001 | 分剪模板 | 3040 | 2024-07-09 | 2024-07-09 | 2 | 2024-07-10 06:36:26 | 2024-07-10 06:50:02 | 江苏东方九天新能源材料有限公司 |  | 张建勇 |  | 1 | 0.14 | 0 | 0 | 1 | JL0024040121-22/20 | 1：排刀规格24mm*9+32*12 此单发苏州中意 HV100-110 Ra粗糙度≤0.2 μm 2：成品内孔φ300MM，成品外径小于600MM，托高≤750MM.厚度公差+/-0.005mm，宽度公差+0/-0.2mm | 1 |  | 是 | 是 | 14 | 2
分剪 | JL0024040121-22/19 | JL0024040121-22 | 东方分剪6# | 合格 | 合格品 | 乙 | 张建勇 | 54.69 | 53 | 0.9691 | 0 | 0.14 | 32 | 1：排刀规格24mm*9+32*12 此单发苏州中意 HV100-110 Ra粗糙度≤0.2 μm 2：成品内孔φ300MM，成品外径小于600MM，托高≤750MM.厚度公差+/-0.005mm，宽度公差+0/-0.2mm |  | 31010009 | 小品种钢卷 | 0.14-SPCC | 31020011 | 小品种钢分切带 | 0.14-SPCC |  | 10 | MO001430 | MO001430-002-19 | FJ001 | 分剪模板 | 3040 | 2024-07-09 | 2024-07-09 | 2 | 2024-07-10 06:36:26 | 2024-07-10 06:50:02 | 江苏东方九天新能源材料有限公司 |  | 张建勇 |  | 1 | 0.14 | 0 | 0 | 1 | JL0024040121-22/19 | 1：排刀规格24mm*9+32*12 此单发苏州中意 HV100-110 Ra粗糙度≤0.2 μm 2：成品内孔φ300MM，成品外径小于600MM，托高≤750MM.厚度公差+/-0.005mm，宽度公差+0/-0.2mm | 1 |  | 是 | 是 | 14 | 2
分剪 | JL0024040121-22/18 | JL0024040121-22 | 东方分剪6# | 合格 | 合格品 | 乙 | 张建勇 | 54.69 | 53 | 0.9691 | 0 | 0.14 | 32 | 1：排刀规格24mm*9+32*12 此单发苏州中意 HV100-110 Ra粗糙度≤0.2 μm 2：成品内孔φ300MM，成品外径小于600MM，托高≤750MM.厚度公差+/-0.005mm，宽度公差+0/-0.2mm |  | 31010009 | 小品种钢卷 | 0.14-SPCC | 31020011 | 小品种钢分切带 | 0.14-SPCC |  | 10 | MO001430 | MO001430-002-18 | FJ001 | 分剪模板 | 3040 | 2024-07-09 | 2024-07-09 | 2 | 2024-07-10 06:36:26 | 2024-07-10 06:50:02 | 江苏东方九天新能源材料有限公司 |  | 张建勇 |  | 1 | 0.14 | 0 | 0 | 1 | JL0024040121-22/18 | 1：排刀规格24mm*9+32*12 此单发苏州中意 HV100-110 Ra粗糙度≤0.2 μm 2：成品内孔φ300MM，成品外径小于600MM，托高≤750MM.厚度公差+/-0.005mm，宽度公差+0/-0.2mm | 1 |  | 是 | 是 | 14 | 2
分剪 | JL0024040121-22/17 | JL0024040121-22 | 东方分剪6# | 合格 | 合格品 | 乙 | 张建勇 | 54.69 | 53 | 0.9691 | 0 | 0.14 | 32 | 1：排刀规格24mm*9+32*12 此单发苏州中意 HV100-110 Ra粗糙度≤0.2 μm 2：成品内孔φ300MM，成品外径小于600MM，托高≤750MM.厚度公差+/-0.005mm，宽度公差+0/-0.2mm |  | 31010009 | 小品种钢卷 | 0.14-SPCC | 31020011 | 小品种钢分切带 | 0.14-SPCC |  | 10 | MO001430 | MO001430-002-17 | FJ001 | 分剪模板 | 3040 | 2024-07-09 | 2024-07-09 | 2 | 2024-07-10 06:36:26 | 2024-07-10 06:50:02 | 江苏东方九天新能源材料有限公司 |  | 张建勇 |  | 1 | 0.14 | 0 | 0 | 1 | JL0024040121-22/17 | 1：排刀规格24mm*9+32*12 此单发苏州中意 HV100-110 Ra粗糙度≤0.2 μm 2：成品内孔φ300MM，成品外径小于600MM，托高≤750MM.厚度公差+/-0.005mm，宽度公差+0/-0.2mm | 1 |  | 是 | 是 | 14 | 2
分剪 | JL0024040121-22/16 | JL0024040121-22 | 东方分剪6# | 合格 | 合格品 | 乙 | 张建勇 | 54.69 | 53 | 0.9691 | 0 | 0.14 | 32 | 1：排刀规格24mm*9+32*12 此单发苏州中意 HV100-110 Ra粗糙度≤0.2 μm 2：成品内孔φ300MM，成品外径小于600MM，托高≤750MM.厚度公差+/-0.005mm，宽度公差+0/-0.2mm |  | 31010009 | 小品种钢卷 | 0.14-SPCC | 31020011 | 小品种钢分切带 | 0.14-SPCC |  | 10 | MO001430 | MO001430-002-16 | FJ001 | 分剪模板 | 3040 | 2024-07-09 | 2024-07-09 | 2 | 2024-07-10 06:36:26 | 2024-07-10 06:50:02 | 江苏东方九天新能源材料有限公司 |  | 张建勇 |  | 1 | 0.14 | 0 | 0 | 1 | JL0024040121-22/16 | 1：排刀规格24mm*9+32*12 此单发苏州中意 HV100-110 Ra粗糙度≤0.2 μm 2：成品内孔φ300MM，成品外径小于600MM，托高≤750MM.厚度公差+/-0.005mm，宽度公差+0/-0.2mm | 1 |  | 是 | 是 | 14 | 2
分剪 | JL0024040121-22/15 | JL0024040121-22 | 东方分剪6# | 合格 | 合格品 | 乙 | 张建勇 | 54.69 | 53 | 0.9691 | 0 | 0.14 | 32 | 1：排刀规格24mm*9+32*12 此单发苏州中意 HV100-110 Ra粗糙度≤0.2 μm 2：成品内孔φ300MM，成品外径小于600MM，托高≤750MM.厚度公差+/-0.005mm，宽度公差+0/-0.2mm |  | 31010009 | 小品种钢卷 | 0.14-SPCC | 31020011 | 小品种钢分切带 | 0.14-SPCC |  | 10 | MO001430 | MO001430-002-15 | FJ001 | 分剪模板 | 3040 | 2024-07-09 | 2024-07-09 | 2 | 2024-07-10 06:36:26 | 2024-07-10 06:50:02 | 江苏东方九天新能源材料有限公司 |  | 张建勇 |  | 1 | 0.14 | 0 | 0 | 1 | JL0024040121-22/15 | 1：排刀规格24mm*9+32*12 此单发苏州中意 HV100-110 Ra粗糙度≤0.2 μm 2：成品内孔φ300MM，成品外径小于600MM，托高≤750MM.厚度公差+/-0.005mm，宽度公差+0/-0.2mm | 1 |  | 是 | 是 | 14 | 2
分剪 | JL0024040121-22/14 | JL0024040121-22 | 东方分剪6# | 合格 | 合格品 | 乙 | 张建勇 | 54.69 | 53 | 0.9691 | 0 | 0.14 | 32 | 1：排刀规格24mm*9+32*12 此单发苏州中意 HV100-110 Ra粗糙度≤0.2 μm 2：成品内孔φ300MM，成品外径小于600MM，托高≤750MM.厚度公差+/-0.005mm，宽度公差+0/-0.2mm |  | 31010009 | 小品种钢卷 | 0.14-SPCC | 31020011 | 小品种钢分切带 | 0.14-SPCC |  | 10 | MO001430 | MO001430-002-14 | FJ001 | 分剪模板 | 3040 | 2024-07-09 | 2024-07-09 | 2 | 2024-07-10 06:36:26 | 2024-07-10 06:50:02 | 江苏东方九天新能源材料有限公司 |  | 张建勇 |  | 1 | 0.14 | 0 | 0 | 1 | JL0024040121-22/14 | 1：排刀规格24mm*9+32*12 此单发苏州中意 HV100-110 Ra粗糙度≤0.2 μm 2：成品内孔φ300MM，成品外径小于600MM，托高≤750MM.厚度公差+/-0.005mm，宽度公差+0/-0.2mm | 1 |  | 是 | 是 | 14 | 2
分剪 | JL0024040121-22/13 | JL0024040121-22 | 东方分剪6# | 合格 | 合格品 | 乙 | 张建勇 | 54.69 | 53 | 0.9691 | 0 | 0.14 | 32 | 1：排刀规格24mm*9+32*12 此单发苏州中意 HV100-110 Ra粗糙度≤0.2 μm 2：成品内孔φ300MM，成品外径小于600MM，托高≤750MM.厚度公差+/-0.005mm，宽度公差+0/-0.2mm |  | 31010009 | 小品种钢卷 | 0.14-SPCC | 31020011 | 小品种钢分切带 | 0.14-SPCC |  | 10 | MO001430 | MO001430-002-13 | FJ001 | 分剪模板 | 3040 | 2024-07-09 | 2024-07-09 | 2 | 2024-07-10 06:36:26 | 2024-07-10 06:50:02 | 江苏东方九天新能源材料有限公司 |  | 张建勇 |  | 1 | 0.14 | 0 | 0 | 1 | JL0024040121-22/13 | 1：排刀规格24mm*9+32*12 此单发苏州中意 HV100-110 Ra粗糙度≤0.2 μm 2：成品内孔φ300MM，成品外径小于600MM，托高≤750MM.厚度公差+/-0.005mm，宽度公差+0/-0.2mm | 1 |  | 是 | 是 | 14 | 2
分剪 | JL0024040121-22/12 | JL0024040121-22 | 东方分剪6# | 合格 | 合格品 | 乙 | 张建勇 | 54.69 | 53 | 0.9691 | 0 | 0.14 | 32 | 1：排刀规格24mm*9+32*12 此单发苏州中意 HV100-110 Ra粗糙度≤0.2 μm 2：成品内孔φ300MM，成品外径小于600MM，托高≤750MM.厚度公差+/-0.005mm，宽度公差+0/-0.2mm |  | 31010009 | 小品种钢卷 | 0.14-SPCC | 31020011 | 小品种钢分切带 | 0.14-SPCC |  | 10 | MO001430 | MO001430-002-12 | FJ001 | 分剪模板 | 3040 | 2024-07-09 | 2024-07-09 | 2 | 2024-07-10 06:36:26 | 2024-07-10 06:50:02 | 江苏东方九天新能源材料有限公司 |  | 张建勇 |  | 1 | 0.14 | 0 | 0 | 1 | JL0024040121-22/12 | 1：排刀规格24mm*9+32*12 此单发苏州中意 HV100-110 Ra粗糙度≤0.2 μm 2：成品内孔φ300MM，成品外径小于600MM，托高≤750MM.厚度公差+/-0.005mm，宽度公差+0/-0.2mm | 1 |  | 是 | 是 | 14 | 2
分剪 | JL0024040121-22/11 | JL0024040121-22 | 东方分剪6# | 合格 | 合格品 | 乙 | 张建勇 | 54.69 | 53 | 0.9691 | 0 | 0.14 | 32 | 1：排刀规格24mm*9+32*12 此单发苏州中意 HV100-110 Ra粗糙度≤0.2 μm 2：成品内孔φ300MM，成品外径小于600MM，托高≤750MM.厚度公差+/-0.005mm，宽度公差+0/-0.2mm |  | 31010009 | 小品种钢卷 | 0.14-SPCC | 31020011 | 小品种钢分切带 | 0.14-SPCC |  | 10 | MO001430 | MO001430-002-11 | FJ001 | 分剪模板 | 3040 | 2024-07-09 | 2024-07-09 | 2 | 2024-07-10 06:36:26 | 2024-07-10 06:50:02 | 江苏东方九天新能源材料有限公司 |  | 张建勇 |  | 1 | 0.14 | 0 | 0 | 1 | JL0024040121-22/11 | 1：排刀规格24mm*9+32*12 此单发苏州中意 HV100-110 Ra粗糙度≤0.2 μm 2：成品内孔φ300MM，成品外径小于600MM，托高≤750MM.厚度公差+/-0.005mm，宽度公差+0/-0.2mm | 1 |  | 是 | 是 | 14 | 2
分剪 | JL0024040121-22/10 | JL0024040121-22 | 东方分剪6# | 合格 | 合格品 | 乙 | 张建勇 | 54.69 | 53 | 0.9691 | 0 | 0.14 | 32 | 1：排刀规格24mm*9+32*12 此单发苏州中意 HV100-110 Ra粗糙度≤0.2 μm 2：成品内孔φ300MM，成品外径小于600MM，托高≤750MM.厚度公差+/-0.005mm，宽度公差+0/-0.2mm |  | 31010009 | 小品种钢卷 | 0.14-SPCC | 31020011 | 小品种钢分切带 | 0.14-SPCC |  | 10 | MO001430 | MO001430-002-10 | FJ001 | 分剪模板 | 3040 | 2024-07-09 | 2024-07-09 | 2 | 2024-07-10 06:36:26 | 2024-07-10 06:50:02 | 江苏东方九天新能源材料有限公司 |  | 张建勇 |  | 1 | 0.14 | 0 | 0 | 1 | JL0024040121-22/10 | 1：排刀规格24mm*9+32*12 此单发苏州中意 HV100-110 Ra粗糙度≤0.2 μm 2：成品内孔φ300MM，成品外径小于600MM，托高≤750MM.厚度公差+/-0.005mm，宽度公差+0/-0.2mm | 1 |  | 是 | 是 | 14 | 2
分剪 | JL0024040121-22/9 | JL0024040121-22 | 东方分剪6# | 合格 | 合格品 | 乙 | 张建勇 | 41.27 | 40 | 0.9692 | 0 | 0.14 | 24 | 1：排刀规格24mm*9+32*12 此单发苏州中意 HV100-110 Ra粗糙度≤0.2 μm 2：成品内孔φ300MM，成品外径小于600MM，托高≤750MM.厚度公差+/-0.005mm，宽度公差+0/-0.2mm |  | 31010009 | 小品种钢卷 | 0.14-SPCC | 31020011 | 小品种钢分切带 | 0.14-SPCC |  | 10 | MO001430 | MO001430-002-09 | FJ001 | 分剪模板 | 3040 | 2024-07-09 | 2024-07-09 | 2 | 2024-07-10 06:36:26 | 2024-07-10 06:50:02 | 江苏东方九天新能源材料有限公司 |  | 张建勇 |  | 1 | 0.14 | 0 | 0 | 1 | JL0024040121-22/9 | 1：排刀规格24mm*9+32*12 此单发苏州中意 HV100-110 Ra粗糙度≤0.2 μm 2：成品内孔φ300MM，成品外径小于600MM，托高≤750MM.厚度公差+/-0.005mm，宽度公差+0/-0.2mm | 1 |  | 是 | 是 | 14 | 2
分剪 | JL0024040121-22/8 | JL0024040121-22 | 东方分剪6# | 合格 | 合格品 | 乙 | 张建勇 | 41.27 | 40 | 0.9692 | 0 | 0.14 | 24 | 1：排刀规格24mm*9+32*12 此单发苏州中意 HV100-110 Ra粗糙度≤0.2 μm 2：成品内孔φ300MM，成品外径小于600MM，托高≤750MM.厚度公差+/-0.005mm，宽度公差+0/-0.2mm |  | 31010009 | 小品种钢卷 | 0.14-SPCC | 31020011 | 小品种钢分切带 | 0.14-SPCC |  | 10 | MO001430 | MO001430-002-08 | FJ001 | 分剪模板 | 3040 | 2024-07-09 | 2024-07-09 | 2 | 2024-07-10 06:36:26 | 2024-07-10 06:50:02 | 江苏东方九天新能源材料有限公司 |  | 张建勇 |  | 1 | 0.14 | 0 | 0 | 1 | JL0024040121-22/8 | 1：排刀规格24mm*9+32*12 此单发苏州中意 HV100-110 Ra粗糙度≤0.2 μm 2：成品内孔φ300MM，成品外径小于600MM，托高≤750MM.厚度公差+/-0.005mm，宽度公差+0/-0.2mm | 1 |  | 是 | 是 | 14 | 2
分剪 | JL0024040121-22/7 | JL0024040121-22 | 东方分剪6# | 合格 | 合格品 | 乙 | 张建勇 | 41.27 | 40 | 0.9692 | 0 | 0.14 | 24 | 1：排刀规格24mm*9+32*12 此单发苏州中意 HV100-110 Ra粗糙度≤0.2 μm 2：成品内孔φ300MM，成品外径小于600MM，托高≤750MM.厚度公差+/-0.005mm，宽度公差+0/-0.2mm |  | 31010009 | 小品种钢卷 | 0.14-SPCC | 31020011 | 小品种钢分切带 | 0.14-SPCC |  | 10 | MO001430 | MO001430-002-07 | FJ001 | 分剪模板 | 3040 | 2024-07-09 | 2024-07-09 | 2 | 2024-07-10 06:36:26 | 2024-07-10 06:50:02 | 江苏东方九天新能源材料有限公司 |  | 张建勇 |  | 1 | 0.14 | 0 | 0 | 1 | JL0024040121-22/7 | 1：排刀规格24mm*9+32*12 此单发苏州中意 HV100-110 Ra粗糙度≤0.2 μm 2：成品内孔φ300MM，成品外径小于600MM，托高≤750MM.厚度公差+/-0.005mm，宽度公差+0/-0.2mm | 1 |  | 是 | 是 | 14 | 2
分剪 | JL0024040121-22/6 | JL0024040121-22 | 东方分剪6# | 合格 | 合格品 | 乙 | 张建勇 | 41.27 | 40 | 0.9692 | 0 | 0.14 | 24 | 1：排刀规格24mm*9+32*12 此单发苏州中意 HV100-110 Ra粗糙度≤0.2 μm 2：成品内孔φ300MM，成品外径小于600MM，托高≤750MM.厚度公差+/-0.005mm，宽度公差+0/-0.2mm |  | 31010009 | 小品种钢卷 | 0.14-SPCC | 31020011 | 小品种钢分切带 | 0.14-SPCC |  | 10 | MO001430 | MO001430-002-06 | FJ001 | 分剪模板 | 3040 | 2024-07-09 | 2024-07-09 | 2 | 2024-07-10 06:36:26 | 2024-07-10 06:50:02 | 江苏东方九天新能源材料有限公司 |  | 张建勇 |  | 1 | 0.14 | 0 | 0 | 1 | JL0024040121-22/6 | 1：排刀规格24mm*9+32*12 此单发苏州中意 HV100-110 Ra粗糙度≤0.2 μm 2：成品内孔φ300MM，成品外径小于600MM，托高≤750MM.厚度公差+/-0.005mm，宽度公差+0/-0.2mm | 1 |  | 是 | 是 | 14 | 2
分剪 | JL0024040121-22/5 | JL0024040121-22 | 东方分剪6# | 合格 | 合格品 | 乙 | 张建勇 | 41.27 | 40 | 0.9692 | 0 | 0.14 | 24 | 1：排刀规格24mm*9+32*12 此单发苏州中意 HV100-110 Ra粗糙度≤0.2 μm 2：成品内孔φ300MM，成品外径小于600MM，托高≤750MM.厚度公差+/-0.005mm，宽度公差+0/-0.2mm |  | 31010009 | 小品种钢卷 | 0.14-SPCC | 31020011 | 小品种钢分切带 | 0.14-SPCC |  | 10 | MO001430 | MO001430-002-05 | FJ001 | 分剪模板 | 3040 | 2024-07-09 | 2024-07-09 | 2 | 2024-07-10 06:36:26 | 2024-07-10 06:50:02 | 江苏东方九天新能源材料有限公司 |  | 张建勇 |  | 1 | 0.14 | 0 | 0 | 1 | JL0024040121-22/5 | 1：排刀规格24mm*9+32*12 此单发苏州中意 HV100-110 Ra粗糙度≤0.2 μm 2：成品内孔φ300MM，成品外径小于600MM，托高≤750MM.厚度公差+/-0.005mm，宽度公差+0/-0.2mm | 1 |  | 是 | 是 | 14 | 2
分剪 | JL0024040121-22/4 | JL0024040121-22 | 东方分剪6# | 合格 | 合格品 | 乙 | 张建勇 | 41.27 | 40 | 0.9692 | 0 | 0.14 | 24 | 1：排刀规格24mm*9+32*12 此单发苏州中意 HV100-110 Ra粗糙度≤0.2 μm 2：成品内孔φ300MM，成品外径小于600MM，托高≤750MM.厚度公差+/-0.005mm，宽度公差+0/-0.2mm |  | 31010009 | 小品种钢卷 | 0.14-SPCC | 31020011 | 小品种钢分切带 | 0.14-SPCC |  | 10 | MO001430 | MO001430-002-04 | FJ001 | 分剪模板 | 3040 | 2024-07-09 | 2024-07-09 | 2 | 2024-07-10 06:36:26 | 2024-07-10 06:50:02 | 江苏东方九天新能源材料有限公司 |  | 张建勇 |  | 1 | 0.14 | 0 | 0 | 1 | JL0024040121-22/4 | 1：排刀规格24mm*9+32*12 此单发苏州中意 HV100-110 Ra粗糙度≤0.2 μm 2：成品内孔φ300MM，成品外径小于600MM，托高≤750MM.厚度公差+/-0.005mm，宽度公差+0/-0.2mm | 1 |  | 是 | 是 | 14 | 2
分剪 | JL0024040121-22/3 | JL0024040121-22 | 东方分剪6# | 合格 | 合格品 | 乙 | 张建勇 | 41.27 | 40 | 0.9692 | 0 | 0.14 | 24 | 1：排刀规格24mm*9+32*12 此单发苏州中意 HV100-110 Ra粗糙度≤0.2 μm 2：成品内孔φ300MM，成品外径小于600MM，托高≤750MM.厚度公差+/-0.005mm，宽度公差+0/-0.2mm |  | 31010009 | 小品种钢卷 | 0.14-SPCC | 31020011 | 小品种钢分切带 | 0.14-SPCC |  | 10 | MO001430 | MO001430-002-03 | FJ001 | 分剪模板 | 3040 | 2024-07-09 | 2024-07-09 | 2 | 2024-07-10 06:36:26 | 2024-07-10 06:50:02 | 江苏东方九天新能源材料有限公司 |  | 张建勇 |  | 1 | 0.14 | 0 | 0 | 1 | JL0024040121-22/3 | 1：排刀规格24mm*9+32*12 此单发苏州中意 HV100-110 Ra粗糙度≤0.2 μm 2：成品内孔φ300MM，成品外径小于600MM，托高≤750MM.厚度公差+/-0.005mm，宽度公差+0/-0.2mm | 1 |  | 是 | 是 | 14 | 2
分剪 | JL0024040121-22/2 | JL0024040121-22 | 东方分剪6# | 合格 | 合格品 | 乙 | 张建勇 | 41.27 | 40 | 0.9692 | 0 | 0.14 | 24 | 1：排刀规格24mm*9+32*12 此单发苏州中意 HV100-110 Ra粗糙度≤0.2 μm 2：成品内孔φ300MM，成品外径小于600MM，托高≤750MM.厚度公差+/-0.005mm，宽度公差+0/-0.2mm |  | 31010009 | 小品种钢卷 | 0.14-SPCC | 31020011 | 小品种钢分切带 | 0.14-SPCC |  | 10 | MO001430 | MO001430-002-02 | FJ001 | 分剪模板 | 3040 | 2024-07-09 | 2024-07-09 | 2 | 2024-07-10 06:36:26 | 2024-07-10 06:50:02 | 江苏东方九天新能源材料有限公司 |  | 张建勇 |  | 1 | 0.14 | 0 | 0 | 1 | JL0024040121-22/2 | 1：排刀规格24mm*9+32*12 此单发苏州中意 HV100-110 Ra粗糙度≤0.2 μm 2：成品内孔φ300MM，成品外径小于600MM，托高≤750MM.厚度公差+/-0.005mm，宽度公差+0/-0.2mm | 1 |  | 是 | 是 | 14 | 2
分剪 | JL0024040121-22/1 | JL0024040121-22 | 东方分剪6# | 合格 | 报废品 | 乙 | 张建勇 | 41.27 | 40 | 0.9692 | 0 | 0.14 | 24 | 1：排刀规格24mm*9+32*12 此单发苏州中意 HV100-110 Ra粗糙度≤0.2 μm 2：成品内孔φ300MM，成品外径小于600MM，托高≤750MM.厚度公差+/-0.005mm，宽度公差+0/-0.2mm | Q起筋(报废) | 31010009 | 小品种钢卷 | 0.14-SPCC | 31020011 | 小品种钢分切带 | 0.14-SPCC |  | 10 | MO001430 | MO001430-002-01 | FJ001 | 分剪模板 | 3040 | 2024-07-09 | 2024-07-09 | 2 | 2024-07-10 06:36:26 | 2024-07-10 06:50:02 | 江苏东方九天新能源材料有限公司 |  | 张建勇 |  | 1 | 0.14 | 0 | 0 | 1 | JL0024040121-22/1 | 1：排刀规格24mm*9+32*12 此单发苏州中意 HV100-110 Ra粗糙度≤0.2 μm 2：成品内孔φ300MM，成品外径小于600MM，托高≤750MM.厚度公差+/-0.005mm，宽度公差+0/-0.2mm | 1 | Q起筋(报废) | 是 | 是 | 14 | 2
铬钝化 | JG1224060292 | JG1224060292 | 东方铬钝化750 | 合格 | 让步接收 | 甲 | 周建锋 | 5718 | 5717 | 0.9998 | 12340 | 0.1 | 610 | / | 1050米横向51.5mm孔洞0.79平方毫米 | 30210015 | 光亮卷 | 0.1-SPCC | 30110014 | 铬钝化卷 | 0.1-SPCC |  | 10 | MO001410 | MO001410-004 | GDH001 | 铬钝化模板 | 5718 | 2024-07-09 | 2024-07-09 | 2 | 2024-07-10 05:22:55 | 2024-07-10 06:37:56 | 江苏东方九天新能源材料有限公司 | 232878 | 孙锋 |  |  | 0.1 | 0 | 610 | 1 | JG1224060292 |  | 1 | 1050米横向51.5，大小0.79 | 是 | 是 | 75 | 4
最终平整 | JG12240602752 | JG1224060275 | 东方850平整 | 待判定 | 返工 | 乙 | 鞠承,姚学禹 | 6150 | 6110 | 0.9935 | 10580 | 0.1 | 760 | 平整 | S松花印(操35CM内松花印重)S松花印(来料整卷35CM内松花印重) | 20100142 | 轧硬 | 0.4*760-SPCC | 30210015 | 光亮卷 | 0.1-SPCC |  | 60 | MO000945 | MO000945-001-02 | KSFW001 | 东方小品种钢前处理 0.67（昆山富维 厚度公差：0.660-0.670mm,光泽度大于150GU（横向、纵向），粗糙度：Ra0.2-0.45um.硬度：HV80-110） | 13410 | 2024-06-25 | 2024-07-05 | 2 | 2024-07-10 06:22:31 | 2024-07-10 06:24:00 | 江苏东方九天新能源材料有限公司 | 193074 | 鞠承 |  |  | 0.1 | 10600 | 760 | 1 | JG12240602752 | 轧0.1，米数控制在23100-23200米，脱脂分一包10400米。 | 1 | S松花印(来料整卷35CM内松花印重) |  |  | 1764 | 1
铬钝化 | JG12240600011 | JG12240600011 | 东方铬钝化950 | 合格 | 合格品 | 甲 | 韩康 | 5710 | 5691 | 0.9967 | 10310 | 0.1 | 710 | / |  | 30210015 | 光亮卷 | 0.1-SPCC | 30110014 | 铬钝化卷 | 0.1-SPCC |  | 10 | MO001266 | MO001266-005 | GDH001 | 铬钝化模板 | 5710 | 2024-07-06 | 2024-07-06 | 2 | 2024-07-10 06:13:51 | 2024-07-10 06:14:21 | 江苏东方九天新能源材料有限公司 | 208730 | 孙槐兵 |  |  | 0.1 | 10340 | 710 | 1 | JG12240600011 |  | 1 |  | 是 | 是 | 1 | 5
铬钝化 | JG1224060320 | JG1224060320 | 东方铬钝化750 | 合格 | 让步接收 | 甲 | 孙锋 | 7050 | 7049 | 0.9999 | 9650 | 0.15 | 610 | 镀铬量80-100 | 7520米横向589mm孔洞0.17平方毫米 | 30210011 | 光亮卷 | 0.15-SPCC | 30110011 | 铬钝化卷 | 0.15-SPCC |  | 10 | MO001409 | MO001409-003 | GDH001 | 铬钝化模板 | 7050 | 2024-07-09 | 2024-07-09 | 2 | 2024-07-10 05:20:22 | 2024-07-10 05:22:30 | 江苏东方九天新能源材料有限公司 | 231070 | 孙锋 |  |  | 0.15 | 0 | 610 | 1 | JG1224060320 |  | 1 | 7520米横向589，大小0.17 | 是 | 是 | 2 | 3
最终平整 | JG122406024112 | JG1224060241 | 东方850平整 | 其他入库 | 协议品 | 乙 | 鞠承,姚学禹 | 2360 | 2360 | 1 | 4120 | 0.1 | 760 | 平整 | D叠带(2100-2130米传22CM内叠带5米未平打皱/3720-3990米传20CM内叠带/传20CM偶有松花印) | 20100142 | 轧硬 | 0.4*760-SPCC | 30210015 | 光亮卷 | 0.1-SPCC |  | 60 | MO000945 | MO000945-016-01-02 | KSFW001 | 东方小品种钢前处理 0.67（昆山富维 厚度公差：0.660-0.670mm,光泽度大于150GU（横向、纵向），粗糙度：Ra0.2-0.45um.硬度：HV80-110） | 13500 | 2024-06-25 | 2024-07-05 | 2 | 2024-07-10 05:07:21 | 2024-07-10 05:14:30 | 江苏东方九天新能源材料有限公司 |  | 鞠承 |  | 1 | 0.1 | 13500 | 760 | 1 | JG122406024112 | 轧0.1，米数控制在23100-23200米，脱脂分一包10400米。 | 1 | D叠带(2100-2130米传22CM内叠带5米未平打皱/3720-3990米传20CM内叠带/传20CM偶有松花印) | 是 | 是 | 2355 | 16
最终平整 | JG122406024111 | JG1224060241 | 东方850平整 | 合格 | 合格品 | 乙 | 鞠承,姚学禹 | 7745 | 5360 | 0.6921 | 9380 | 0.1 | 760 | 平整 |  | 20100142 | 轧硬 | 0.4*760-SPCC | 30210015 | 光亮卷 | 0.1-SPCC |  | 60 | MO000945 | MO000945-016-01-01 | KSFW001 | 东方小品种钢前处理 0.67（昆山富维 厚度公差：0.660-0.670mm,光泽度大于150GU（横向、纵向），粗糙度：Ra0.2-0.45um.硬度：HV80-110） | 13500 | 2024-06-25 | 2024-07-05 | 2 | 2024-07-10 05:07:21 | 2024-07-10 05:14:30 | 江苏东方九天新能源材料有限公司 |  | 鞠承 |  | 1 | 0.1 | 13500 | 760 | 1 | JG122406024111 | 轧0.1，米数控制在23100-23200米，脱脂分一包10400米。 | 1 |  | 是 | 是 | 2355 | 16
最终冷轧 | JG1224060234 | JG1224060234 | 东方850轧机 | 合格 | 合格品 | 乙 | 肖勋民 | 13465 | 13425 | 0.997 | 23163 | 0.1 | 760 | 850轧机普光辊(Ra0.4-0.6μm)轧制0.1mm(0.4-0.25-0.15-0.115-0.1) |  | 20100142 | 轧硬 | 0.4*760-SPCC | 30210015 | 光亮卷 | 0.1-SPCC |  | 30 | MO000945 | MO000945-019 | KSFW001 | 东方小品种钢前处理 0.67（昆山富维 厚度公差：0.660-0.670mm,光泽度大于150GU（横向、纵向），粗糙度：Ra0.2-0.45um.硬度：HV80-110） | 13510 | 2024-06-25 | 2024-07-05 | 2 | 2024-07-10 03:19:47 | 2024-07-10 05:14:14 | 江苏东方九天新能源材料有限公司 | 193100 | 肖勋民 |  |  | 0.4 | 5720 | 760 | 1 | JG1224060234 | 轧0.1，米数控制在23100-23200米，脱脂分一包10400米。 |  |  | 否 | 否 | 5302 | 19
铬钝化 | JG1224060210 | JG1224060210 | 东方铬钝化950 | 合格 | 合格品 | 甲 | 韩康 | 5490 | 5481 | 0.9984 | 10030 | 0.1 | 710 | / |  | 30210015 | 光亮卷 | 0.1-SPCC | 30110014 | 铬钝化卷 | 0.1-SPCC |  | 10 | MO001266 | MO001266-004 | GDH001 | 铬钝化模板 | 5490 | 2024-07-06 | 2024-07-06 | 2 | 2024-07-10 05:07:59 | 2024-07-10 05:08:43 | 江苏东方九天新能源材料有限公司 | 208729 | 孙槐兵 |  |  | 0.1 | 10040 | 710 | 1 | JG1224060210 |  | 1 |  | 是 | 是 | 1 | 4
最终脱脂 | JG12240602372 | JG1224060237 | 东方950脱脂1# | 合格 | 合格品 | 乙 | 何晓健,张东兵 | 6173.19 | 6125 | 0.9922 | 10500 | 0.1 | 760 | 脱脂（950-1） |  | 20100142 | 轧硬 | 0.4*760-SPCC | 30210015 | 光亮卷 | 0.1-SPCC |  | 40 | MO000945 | MO000945-014-02 | KSFW001 | 东方小品种钢前处理 0.67（昆山富维 厚度公差：0.660-0.670mm,光泽度大于150GU（横向、纵向），粗糙度：Ra0.2-0.45um.硬度：HV80-110） | 13490 | 2024-06-25 | 2024-07-05 | 2 | 2024-07-10 05:01:16 | 2024-07-10 05:02:11 | 江苏东方九天新能源材料有限公司 |  | 何晓健 |  | 1 | 0.1 | 22743 | 760 | 1 | JG12240602372 | 轧0.1，米数控制在23100-23200米，脱脂分一包10400米。 |  |  |  |  | 5228 | 14
最终脱脂 | JG12240602371 | JG1224060237 | 东方950脱脂1# | 合格 | 合格品 | 乙 | 何晓健,张东兵 | 7276.8 | 7220 | 0.9922 | 12300 | 0.1 | 760 | 脱脂（950-1） |  | 20100142 | 轧硬 | 0.4*760-SPCC | 30210015 | 光亮卷 | 0.1-SPCC |  | 40 | MO000945 | MO000945-014-01 | KSFW001 | 东方小品种钢前处理 0.67（昆山富维 厚度公差：0.660-0.670mm,光泽度大于150GU（横向、纵向），粗糙度：Ra0.2-0.45um.硬度：HV80-110） | 13490 | 2024-06-25 | 2024-07-05 | 2 | 2024-07-10 05:01:16 | 2024-07-10 05:02:11 | 江苏东方九天新能源材料有限公司 |  | 何晓健 |  | 1 | 0.1 | 22743 | 760 | 1 | JG12240602371 | 轧0.1，米数控制在23100-23200米，脱脂分一包10400米。 |  |  |  |  | 5228 | 14
一次平整 | JG12240551023 | JG12240551023 | 东方850平整 | 合格 | 合格品 | 甲 | 陈俊华,钱琨 | 1860 | 1840 | 0.9892 | 4350 | 0.1 | 550 | / |  | 20500018 | 光亮卷半成品 | 0.1-SPCC | 30210015 | 光亮卷 | 0.1-SPCC |  | 20 | MO001096 | MO001096-001 | GLJ003 | 光亮卷前处理 模板 | 2540 | 2024-07-01 | 2024-07-08 | 2 | 2024-07-10 05:00:39 | 2024-07-10 05:01:19 | 江苏东方九天新能源材料有限公司 | 200039 | 陈俊华 |  |  | 0.1 | 4350 | 550 | 1 | JG12240551023 | 松花印需切边 |  |  | 否 | 否 | 2438 | 1
最终平整 | JG12240601292 | JG1224060129 | 东方850平整 | 合格 | 让步接收 | 乙 | 鞠承,姚学禹 | 5845 | 5850 | 1.0009 | 10240 | 0.1 | 760 | 平整 | 1221米传14cm孔洞（0.14mm2），1395米传48cm孔洞（1.13mm2），2269米传35cm孔洞（0.85mm2) | 20100142 | 轧硬 | 0.4*760-SPCC | 30210015 | 光亮卷 | 0.1-SPCC |  | 60 | MO000938 | MO000938-008-02 | KSFW001 | 东方小品种钢前处理 0.67（昆山富维 厚度公差：0.660-0.670mm,光泽度大于150GU（横向、纵向），粗糙度：Ra0.2-0.45um.硬度：HV80-110） | 13450 | 2024-06-24 | 2024-07-04 | 2 | 2024-07-10 03:47:37 | 2024-07-10 03:49:08 | 江苏东方九天新能源材料有限公司 | 192992 | 鞠承 |  |  | 0.1 | 10200 | 760 | 1 | JG12240601292 | 轧0.1，米数控制在23100-23200米，脱脂分一包10400米。 | 1 | R乳化斑(板面),K孔洞(1221米传14CM0.14/1395米传48CM1.13/2269米传35传35CM0.85) | 是 | 是 | 5996 | 8
最终平整 | JG12240602412 | JG1224060241 | 东方850平整 | 合格 | 让步接收 | 乙 | 鞠承,姚学禹 | 5880 | 5900 | 1.0034 | 10340 | 0.1 | 760 | 平整 | 乳化斑，停机斑 | 20100142 | 轧硬 | 0.4*760-SPCC | 30210015 | 光亮卷 | 0.1-SPCC |  | 60 | MO000945 | MO000945-016-02 | KSFW001 | 东方小品种钢前处理 0.67（昆山富维 厚度公差：0.660-0.670mm,光泽度大于150GU（横向、纵向），粗糙度：Ra0.2-0.45um.硬度：HV80-110） | 13500 | 2024-06-25 | 2024-07-05 | 2 | 2024-07-10 03:18:07 | 2024-07-10 03:19:12 | 江苏东方九天新能源材料有限公司 | 193096 | 鞠承 |  |  | 0.1 | 10270 | 760 | 1 | JG12240602412 | 轧0.1，米数控制在23100-23200米，脱脂分一包10400米。 | 1 | R乳化斑(板面),T停机斑(50米尾30米处) | 是 | 是 | 2355 | 16
最终脱脂 | DL00240550982 | DL0024055098 | 东方950脱脂1# | 合格 | 合格品 | 乙 | 何晓健,张东兵 | 5880 | 5785 | 0.9838 | 6180 | 0.2 | 590 | 海金杜门：脱脂(单位张力7.3）、转退火 |  | 20100077 | 轧硬 | 0.6*590-SPCC | 20600001 | 镍钝化卷半成品 | 0.203-SPCC |  | 40 | MO000993 | MO000993-003-02 | ZDY | 自定义 | 11865 | 2024-06-25 | 2024-07-03 | 2 | 2024-07-10 03:06:48 | 2024-07-10 03:07:14 | 江苏东方九天新能源材料有限公司 | 193863 | 何晓健 |  |  | 0.2 | 6200 | 590 | 1 | DL00240550982 | 海金杜门:（0.203）厚度公差: 0.198-0.203mm、硬度: 90-100HV,粗粕度: Ra0.5-0.7um |  |  | 否 | 否 | 9269 | 3
最终平整 | JG12240602541 | JG1224060254 | 东方850平整 | 合格 | 让步接收 | 乙 | 鞠承,姚学禹 | 7465 | 7460 | 0.9993 | 13020 | 0.1 | 760 | 平整 | 白斑，乳化斑 | 20100142 | 轧硬 | 0.4*760-SPCC | 30210015 | 光亮卷 | 0.1-SPCC |  | 60 | MO000945 | MO000945-023-01 | KSFW001 | 东方小品种钢前处理 0.67（昆山富维 厚度公差：0.660-0.670mm,光泽度大于150GU（横向、纵向），粗糙度：Ra0.2-0.45um.硬度：HV80-110） | 13520 | 2024-06-25 | 2024-07-05 | 2 | 2024-07-10 02:39:35 | 2024-07-10 02:40:32 | 江苏东方九天新能源材料有限公司 | 193104 | 鞠承 |  |  | 0.1 | 12940 | 760 | 1 | JG12240602541 | 轧0.1，米数控制在23100-23200米，脱脂分一包10400米。 | 1 | B白斑(板面),R乳化斑(板面) | 是 | 是 | 5692 | 23
最终平整 | JG12240602421 | JG1224060242 | 东方850平整 | 合格 | 让步接收 | 乙 | 鞠承,姚学禹 | 7540 | 7560 | 1.0027 | 13150 | 0.1 | 760 | 平整 | 7509米传23cm孔洞（0.14mm2），10017米传39cm孔洞（0.07mm2），11279米传40cm孔洞（0.21mm2 ) | 20100142 | 轧硬 | 0.4*760-SPCC | 30210015 | 光亮卷 | 0.1-SPCC |  | 60 | MO000945 | MO000945-021-01 | KSFW001 | 东方小品种钢前处理 0.67（昆山富维 厚度公差：0.660-0.670mm,光泽度大于150GU（横向、纵向），粗糙度：Ra0.2-0.45um.硬度：HV80-110） | 13520 | 2024-06-25 | 2024-07-05 | 2 | 2024-07-10 02:08:01 | 2024-07-10 02:10:01 | 江苏东方九天新能源材料有限公司 | 193102 | 鞠承 |  |  | 0.1 | 13050 | 760 | 1 | JG12240602421 | 轧0.1，米数控制在23100-23200米，脱脂分一包10400米。 | 1 | Z振纹(表面),T停机斑(50米30米处),R乳化斑(板面),K孔洞(7509米传23CM0.14/10017米传39CM0.07/11279米传40CM0.21 ) | 是 | 是 | 4183 | 21
最终脱脂 | DL00240551132 | DL0024055113 | 东方950脱脂1# | 合格 | 让步接收 | 乙 | 何晓健,张东兵 | 6020 | 6030 | 1.0017 | 6300 | 0.2 | 590 | 海金杜门：脱脂(单位张力7.3）、转退火 | X线条印(反面传动侧9.5cm亮线印，正反面多条色差线印明显),B白斑(边部间断白斑多) | 20100077 | 轧硬 | 0.6*590-SPCC | 20600001 | 镍钝化卷半成品 | 0.203-SPCC |  | 40 | MO000993 | MO000993-001-02 | ZDY | 自定义 | 12135 | 2024-06-25 | 2024-07-03 | 2 | 2024-07-10 01:57:55 | 2024-07-10 02:00:21 | 江苏东方九天新能源材料有限公司 | 194116 | 何晓健 |  |  | 0.2 | 6300 | 590 | 1 | DL00240551132 | 海金杜门:（0.203）厚度公差: 0.198-0.203mm、硬度: 90-100HV,粗粕度: Ra0.5-0.7um |  | X线条印(反面传动侧9.5cm亮线印，正反面多条色差线印明显),B白斑(边部间断白斑多) | 否 | 否 | 6564 | 1
最终冷轧 | JG1224060237 | JG1224060237 | 东方850轧机 | 合格 | 合格品 | 乙 | 王厉 | 13490 | 13450 | 0.997 | 22743 | 0.1 | 760 | 850轧机普光辊(Ra0.4-0.6μm)轧制0.1mm(0.4-0.25-0.15-0.115-0.1) |  | 20100142 | 轧硬 | 0.4*760-SPCC | 30210015 | 光亮卷 | 0.1-SPCC |  | 30 | MO000945 | MO000945-014 | KSFW001 | 东方小品种钢前处理 0.67（昆山富维 厚度公差：0.660-0.670mm,光泽度大于150GU（横向、纵向），粗糙度：Ra0.2-0.45um.硬度：HV80-110） | 13490 | 2024-06-25 | 2024-07-05 | 2 | 2024-07-10 01:49:18 | 2024-07-10 01:50:06 | 江苏东方九天新能源材料有限公司 | 193094 | 王厉 |  |  | 0.4 | 5740 | 760 | 1 | JG1224060237 | 轧0.1，米数控制在23100-23200米，脱脂分一包10400米。 |  |  | 否 | 否 | 5228 | 14
最终脱脂 | DL00240600182 | DL0024060018 | 东方950脱脂1# | 合格 | 让步接收 | 乙 | 何晓健,张东兵 | 6090 | 5955 | 0.9778 | 6500 | 0.19 | 610 | 东莞鸿力：脱脂(单位张力3.2）、转退火 | D单边浪(边浪大),C挫伤(边浪侧正反面挫伤),G辊印(反面无规律横状短裂纹) | 20100082 | 轧硬 | 0.6*610-SPCC | 31010016 | 小品种钢卷 | 0.19-SPCC |  | 40 | MO001200 | MO001200-001-02 | XPZG001 | 小品种钢前处理模板 | 12290 | 2024-07-04 | 2024-07-04 | 2 | 2024-07-10 00:53:22 | 2024-07-10 00:56:07 | 江苏东方九天新能源材料有限公司 | 205746 | 何晓健 |  |  | 0.19 | 6550 | 610 | 1 | DL00240600182 | 第二次投料，东莞鸿力：厚度-0.01，HV90-110粗糙度≤0.15，卷重在2-3.5吨 |  | D单边浪(边浪大),C挫伤(边浪侧正反面挫伤),G辊印(反面无规律横状短裂纹) | 否 | 否 | 1656 | 1
铬钝化 | JG122405505212 | JG12240550521 | 东方铬钝化950 | 合格 | 合格品 | 甲 | 韩康 | 2835.89 | 2821 | 0.9947 | 4940 | 0.1 | 760 | / |  | 30210015 | 光亮卷 | 0.1-SPCC | 30110014 | 铬钝化卷 | 0.1-SPCC |  | 10 | MO001107 | MO001107-018-02 | GDH001 | 铬钝化模板 | 5710 | 2024-07-02 | 2024-07-02 | 2 | 2024-07-09 23:09:22 | 2024-07-10 00:14:48 | 江苏东方九天新能源材料有限公司 |  | 孙槐兵 |  | 1 | 0.1 | 9980 | 760 | 1 | JG122405505212 |  | 1 |  | 是 | 是 | 97 | 18
铬钝化 | JG122405505211 | JG12240550521 | 东方铬钝化950 | 合格 | 合格品 | 甲 | 韩康 | 2874.1 | 2859 | 0.9947 | 4990 | 0.1 | 760 | / |  | 30210015 | 光亮卷 | 0.1-SPCC | 30110014 | 铬钝化卷 | 0.1-SPCC |  | 10 | MO001107 | MO001107-018-01 | GDH001 | 铬钝化模板 | 5710 | 2024-07-02 | 2024-07-02 | 2 | 2024-07-09 23:09:22 | 2024-07-10 00:14:48 | 江苏东方九天新能源材料有限公司 |  | 孙槐兵 |  | 1 | 0.1 | 9980 | 760 | 1 | JG122405505211 |  | 1 |  | 是 | 是 | 97 | 18
铬钝化 | JG12240700074 | JG1224070007 | 东方铬钝化750 | 合格 | 合格品 | 甲 | 孙锋 | 1742 | 1745 | 1.0017 | 2380 | 0.15 | 610 | 镀铬量80-100 |  | 30210011 | 光亮卷 | 0.15-SPCC | 30110011 | 铬钝化卷 | 0.15-SPCC |  | 10 | MO001409 | MO001409-002-04 | GDH001 | 铬钝化模板 | 6990 | 2024-07-09 | 2024-07-09 | 2 | 2024-07-09 23:01:09 | 2024-07-10 00:07:16 | 江苏东方九天新能源材料有限公司 |  | 孙锋 |  | 1 | 0.15 | 0 | 610 | 1 | JG12240700074 |  | 1 |  | 是 | 是 | 82 | 2
铬钝化 | JG12240700073 | JG1224070007 | 东方铬钝化750 | 合格 | 合格品 | 甲 | 孙锋 | 1753.98 | 1757 | 1.0017 | 2380 | 0.15 | 610 | 镀铬量80-100 |  | 30210011 | 光亮卷 | 0.15-SPCC | 30110011 | 铬钝化卷 | 0.15-SPCC |  | 10 | MO001409 | MO001409-002-03 | GDH001 | 铬钝化模板 | 6990 | 2024-07-09 | 2024-07-09 | 2 | 2024-07-09 23:01:09 | 2024-07-10 00:07:16 | 江苏东方九天新能源材料有限公司 |  | 孙锋 |  | 1 | 0.15 | 0 | 610 | 1 | JG12240700073 |  | 1 |  | 是 | 是 | 82 | 2
铬钝化 | JG12240700072 | JG1224070007 | 东方铬钝化750 | 合格 | 合格品 | 甲 | 孙锋 | 1747.99 | 1751 | 1.0017 | 2380 | 0.15 | 610 | 镀铬量80-100 |  | 30210011 | 光亮卷 | 0.15-SPCC | 30110011 | 铬钝化卷 | 0.15-SPCC |  | 10 | MO001409 | MO001409-002-02 | GDH001 | 铬钝化模板 | 6990 | 2024-07-09 | 2024-07-09 | 2 | 2024-07-09 23:01:09 | 2024-07-10 00:07:16 | 江苏东方九天新能源材料有限公司 |  | 孙锋 |  | 1 | 0.15 | 0 | 610 | 1 | JG12240700072 |  | 1 |  | 是 | 是 | 82 | 2
铬钝化 | JG12240700071 | JG1224070007 | 东方铬钝化750 | 合格 | 合格品 | 甲 | 孙锋 | 1746 | 1749 | 1.0017 | 2380 | 0.15 | 610 | 镀铬量80-100 |  | 30210011 | 光亮卷 | 0.15-SPCC | 30110011 | 铬钝化卷 | 0.15-SPCC |  | 10 | MO001409 | MO001409-002-01 | GDH001 | 铬钝化模板 | 6990 | 2024-07-09 | 2024-07-09 | 2 | 2024-07-09 23:01:09 | 2024-07-10 00:07:16 | 江苏东方九天新能源材料有限公司 |  | 孙锋 |  | 1 | 0.15 | 0 | 610 | 1 | JG12240700071 |  | 1 |  | 是 | 是 | 82 | 2
铬钝化 | JG1224055053212 | JG122405505321 | 东方铬钝化950 | 合格 | 合格品 | 甲 | 韩康 | 2637.77 | 2619 | 0.9929 | 4600 | 0.1 | 760 | / |  | 30210015 | 光亮卷 | 0.1-SPCC | 30110014 | 铬钝化卷 | 0.1-SPCC |  | 10 | MO001107 | MO001107-025-02 | GDH001 | 铬钝化模板 | 5340 | 2024-07-02 | 2024-07-02 | 2 | 2024-07-09 22:09:07 | 2024-07-09 23:04:56 | 江苏东方九天新能源材料有限公司 |  | 孙槐兵 |  | 1 | 0.1 | 0 | 760 | 1 | JG1224055053212 |  | 1 |  | 是 | 是 | 82 | 25
铬钝化 | JG1224055053211 | JG122405505321 | 东方铬钝化950 | 合格 | 合格品 | 甲 | 韩康 | 2702.22 | 2683 | 0.9929 | 4680 | 0.1 | 760 | / |  | 30210015 | 光亮卷 | 0.1-SPCC | 30110014 | 铬钝化卷 | 0.1-SPCC |  | 10 | MO001107 | MO001107-025-01 | GDH001 | 铬钝化模板 | 5340 | 2024-07-02 | 2024-07-02 | 2 | 2024-07-09 22:09:07 | 2024-07-09 23:04:56 | 江苏东方九天新能源材料有限公司 |  | 孙槐兵 |  | 1 | 0.1 | 0 | 760 | 1 | JG1224055053211 |  | 1 |  | 是 | 是 | 82 | 25
铬钝化 | JG12240603514 | JG1224060351 | 东方铬钝化750 | 合格 | 让步接收 | 甲 | 周建锋 | 1721.51 | 1723 | 1.0009 | 2350 | 0.15 | 610 | 镀铬量80-100 | 板面规律性亮斑 | 30210011 | 光亮卷 | 0.15-SPCC | 30110011 | 铬钝化卷 | 0.15-SPCC |  | 10 | MO001409 | MO001409-001-04 | GDH001 | 铬钝化模板 | 6954 | 2024-07-09 | 2024-07-09 | 2 | 2024-07-09 21:56:39 | 2024-07-09 23:00:54 | 江苏东方九天新能源材料有限公司 |  | 孙锋 |  | 1 | 0.15 | 0 | 610 | 1 | JG12240603514 |  | 1 | L亮斑(来料板面规律性亮斑) | 是 | 是 | 80 | 1
铬钝化 | JG12240603513 | JG1224060351 | 东方铬钝化750 | 合格 | 让步接收 | 甲 | 周建锋 | 1743.49 | 1745 | 1.0009 | 2370 | 0.15 | 610 | 镀铬量80-100 | 板面规律性亮斑 | 30210011 | 光亮卷 | 0.15-SPCC | 30110011 | 铬钝化卷 | 0.15-SPCC |  | 10 | MO001409 | MO001409-001-03 | GDH001 | 铬钝化模板 | 6954 | 2024-07-09 | 2024-07-09 | 2 | 2024-07-09 21:56:39 | 2024-07-09 23:00:54 | 江苏东方九天新能源材料有限公司 |  | 孙锋 |  | 1 | 0.15 | 0 | 610 | 1 | JG12240603513 |  | 1 | L亮斑(来料板面规律性亮斑) | 是 | 是 | 80 | 1
铬钝化 | JG12240603512 | JG1224060351 | 东方铬钝化750 | 合格 | 让步接收 | 甲 | 周建锋 | 1745.49 | 1747 | 1.0009 | 2370 | 0.15 | 610 | 镀铬量80-100 | 板面规律性亮斑 | 30210011 | 光亮卷 | 0.15-SPCC | 30110011 | 铬钝化卷 | 0.15-SPCC |  | 10 | MO001409 | MO001409-001-02 | GDH001 | 铬钝化模板 | 6954 | 2024-07-09 | 2024-07-09 | 2 | 2024-07-09 21:56:39 | 2024-07-09 23:00:54 | 江苏东方九天新能源材料有限公司 |  | 孙锋 |  | 1 | 0.15 | 0 | 610 | 1 | JG12240603512 |  | 1 | L亮斑(来料板面规律性亮斑) | 是 | 是 | 80 | 1
铬钝化 | JG12240603511 | JG1224060351 | 东方铬钝化750 | 合格 | 让步接收 | 甲 | 周建锋 | 1743.49 | 1745 | 1.0009 | 2370 | 0.15 | 610 | 镀铬量80-100 | 板面规律性亮斑 | 30210011 | 光亮卷 | 0.15-SPCC | 30110011 | 铬钝化卷 | 0.15-SPCC |  | 10 | MO001409 | MO001409-001-01 | GDH001 | 铬钝化模板 | 6954 | 2024-07-09 | 2024-07-09 | 2 | 2024-07-09 21:56:39 | 2024-07-09 23:00:54 | 江苏东方九天新能源材料有限公司 |  | 孙锋 |  | 1 | 0.15 | 0 | 610 | 1 | JG12240603511 |  | 1 | L亮斑(来料板面规律性亮斑) | 是 | 是 | 80 | 1
铬钝化 | JL1224040104-22 | JL1224040104-22 | 东方铬钝化750 | 合格 | 让步接收 | 甲 | 孙锋 | 2860 | 2829 | 0.9892 | 6170 | 0.1 | 610 | / | 内250米板面顶伤凹印,4950米横向293孔洞（大小0.28mm2） | 30210015 | 光亮卷 | 0.1-SPCC | 30110014 | 铬钝化卷 | 0.1-SPCC |  | 10 | MO001373 | MO001373-008 | GDH001 | 铬钝化模板 | 2860 | 2024-07-08 | 2024-07-08 | 2 | 2024-07-09 21:17:14 | 2024-07-09 21:56:17 | 江苏东方九天新能源材料有限公司 | 227783 | 孙锋 |  |  | 0.1 | 0 | 610 | 1 | JL1224040104-22 |  | 1 | 内250米来料板面顶伤凹印,4950米横向293，大小0.28 | 是 | 是 | 39 | 8
铬钝化 | JG1224060343 | JG1224060343 | 东方铬钝化750 | 合格 | 让步接收 | 乙 | 李澍 | 6990 | 6989 | 0.9999 | 9640 | 0.15 | 610 | 镀铬量80-100 | 白斑 辊印 条印 粘钢折印 | 30210011 | 光亮卷 | 0.15-SPCC | 30110011 | 铬钝化卷 | 0.15-SPCC |  | 10 | MO001409 | MO001409-005 | GDH001 | 铬钝化模板 | 6990 | 2024-07-09 | 2024-07-09 | 2 | 2024-07-09 20:14:10 | 2024-07-09 21:16:24 | 江苏东方九天新能源材料有限公司 | 231073 | 李澍 |  |  | 0.15 | 0 | 610 | 1 | JG1224060343 |  | 1 | 白斑 辊印 条印 粘钢折印 | 是 | 是 | 62 | 5
铬钝化 | JG122405512612 | JG12240551261 | 东方铬钝化950 | 合格 | 合格品 | 乙 | 李志祥 | 6850 | 4287 | 0.6258 | 7380 | 0.1 | 760 | / |  | 30210015 | 光亮卷 | 0.1-SPCC | 30110014 | 铬钝化卷 | 0.1-SPCC |  | 10 | MO001107 | MO001107-005-02 | GDH001 | 铬钝化模板 | 6850 | 2024-07-02 | 2024-07-02 | 2 | 2024-07-09 20:01:11 | 2024-07-09 20:52:30 | 江苏东方九天新能源材料有限公司 |  | 李志祥 |  | 1 | 0.1 | 11800 | 760 | 1 | JG122405512612 |  | 1 | 色差 辊印 | 是 | 是 | 76 | 5
铬钝化 | JG122405512611 | JG12240551261 | 东方铬钝化950 | 合格 | 让步接收 | 乙 | 李志祥 | 2525.11 | 2503 | 0.9912 | 4300 | 0.1 | 760 | / | 2943米操侧372孔洞（大小5.66mm2）， 200米内板面顶伤 | 30210015 | 光亮卷 | 0.1-SPCC | 30110014 | 铬钝化卷 | 0.1-SPCC |  | 10 | MO001107 | MO001107-005-01 | GDH001 | 铬钝化模板 | 6850 | 2024-07-02 | 2024-07-02 | 2 | 2024-07-09 20:01:11 | 2024-07-09 20:52:30 | 江苏东方九天新能源材料有限公司 |  | 李志祥 |  | 1 | 0.1 | 11800 | 760 | 1 | JG122405512611 |  | 1 | 色差 辊印K孔洞(2943米孔洞大小5.66操372 200米内板面顶伤 乳化斑) | 是 | 是 | 76 | 5
最终平整 | JG12240551521 | JG1224055152 | 东方850平整 | 合格 | 让步接收 | 乙 | 鞠承,姚学禹 | 4535 | 4530 | 0.9989 | 6550 | 0.125 | 760 | 平整 | 6420米传侧38cm一个孔洞（0.35mm2) | 20100142 | 轧硬 | 0.4*760-SPCC | 30210004 | 光亮卷 | 0.125-SPCC |  | 60 | MO001139 | MO001139-002-01 | GLJ003 | 光亮卷前处理 模板 | 13810 | 2024-07-03 | 2024-07-08 | 2 | 2024-07-09 07:14:12 | 2024-07-09 20:26:49 | 江苏东方九天新能源材料有限公司 | 178262 | 鞠承 |  |  | 0.125 | 6500 | 760 | 1 | JG12240551521 | 轧0.125，厚度0.117-0.122mm，米数控制在19700-19800米，脱脂分一包6500米。 | 1 | S色差条印(.),K孔洞(6420米处传38CM一个0.35平方毫米) | 是 | 是 | 3100 | 2
最终平整 | JG12240551451 | JG1224055145 | 东方850平整 | 其他入库 | 返工 | 乙 | 鞠承,姚学禹 | 4500 | 4500 | 1 | 6590 | 0.125 | 760 | 平整 | 1328-1361米传侧10cm9个孔洞（1.49-2.18mm2) | 20100142 | 轧硬 | 0.4*760-SPCC | 30210004 | 光亮卷 | 0.125-SPCC |  | 60 | MO001139 | MO001139-001-01 | GLJ003 | 光亮卷前处理 模板 | 13735 | 2024-07-03 | 2024-07-08 | 2 | 2024-07-09 05:21:21 | 2024-07-09 20:24:47 | 江苏东方九天新能源材料有限公司 | 161510 | 鞠承 |  |  | 0.125 | 6550 | 760 | 1 | JG12240551451 | 轧0.125，厚度0.117-0.122mm，米数控制在19700-19800米，脱脂分一包6500米。 | 1 | S色差条印(.),R乳化斑(.),K孔洞(1328-1361米传10CM9个孔洞1.49-2.18) | 是 | 是 | 3967 | 1
最终平整 | JG12240550371 | JG1224055037 | 东方850平整 | 合格 | 让步接收 | 乙 | 鞠承,姚学禹 | 4590 | 4280 | 0.9325 | 6220 | 0.125 | 760 | 平整 | 尾800米操边5-15CM折印 | 20100142 | 轧硬 | 0.4*760-SPCC | 30210004 | 光亮卷 | 0.125-SPCC |  | 60 | MO001137 | MO001137-001-01 | GLJ003 | 光亮卷前处理 模板 | 13930 | 2024-07-03 | 2024-07-03 | 2 | 2024-07-08 00:28:53 | 2024-07-09 20:15:27 | 江苏东方九天新能源材料有限公司 | 178269 | 鞠承 |  |  | 0.125 | 6600 | 760 | 1 | JG12240550371 | 轧0.125，厚度0.117-0.122mm，米数控制在19800-19900米，脱脂分一包6600米。 | 1 | N粘钢折印(尾800米操边5-15CM),S色差条印(.),H横辊印(.),R乳化斑(.) | 是 | 是 | 4640 | 1
铬钝化 | JG12240700192 | JG1224070019 | 东方铬钝化750 | 合格 | 合格品 | 乙 | 李澍 | 7050 | 4657 | 0.6606 | 6280 | 0.15 | 610 | 镀铬量80-100 |  | 30210011 | 光亮卷 | 0.15-SPCC | 30110011 | 铬钝化卷 | 0.15-SPCC |  | 10 | MO001409 | MO001409-004-02 | GDH001 | 铬钝化模板 | 7050 | 2024-07-09 | 2024-07-09 | 2 | 2024-07-09 19:20:22 | 2024-07-09 20:13:59 | 江苏东方九天新能源材料有限公司 |  | 李澍 |  | 1 | 0.15 | 0 | 610 | 1 | JG12240700192 |  | 1 |  | 是 | 是 | 79 | 4
铬钝化 | JG12240700191 | JG1224070019 | 东方铬钝化750 | 合格 | 合格品 | 乙 | 李澍 | 2383.73 | 2379 | 0.998 | 3200 | 0.15 | 610 | 镀铬量80-100 |  | 30210011 | 光亮卷 | 0.15-SPCC | 30110011 | 铬钝化卷 | 0.15-SPCC |  | 10 | MO001409 | MO001409-004-01 | GDH001 | 铬钝化模板 | 7050 | 2024-07-09 | 2024-07-09 | 2 | 2024-07-09 19:20:22 | 2024-07-09 20:13:59 | 江苏东方九天新能源材料有限公司 |  | 李澍 |  | 1 | 0.15 | 0 | 610 | 1 | JG12240700191 |  | 1 |  | 是 | 是 | 79 | 4
铬钝化 | JG1224060209 | JG1224060209 | 东方铬钝化950 | 合格 | 合格品 | 乙 | 李志祥 | 5030 | 5027 | 0.9994 | 9220 | 0.1 | 710 | / |  | 30210015 | 光亮卷 | 0.1-SPCC | 30110014 | 铬钝化卷 | 0.1-SPCC |  | 10 | MO001164 | MO001164-005 | GDH001 | 铬钝化模板 | 5030 | 2024-07-04 | 2024-07-04 | 2 | 2024-07-09 18:31:37 | 2024-07-09 19:33:59 | 江苏东方九天新能源材料有限公司 | 204187 | 李志祥 |  |  | 0.1 | 9230 | 710 | 1 | JG1224060209 |  | 1 | 色差 辊印 | 是 | 是 | 62 | 5
铬钝化 | JG1224060291 | JG1224060291 | 东方铬钝化750 | 合格 | 让步接收 | 乙 | 李澍 | 5810 | 5799 | 0.9981 | 12550 | 0.1 | 610 | / | 12440米操侧26孔洞 (大小0.17mm2 ) | 30210015 | 光亮卷 | 0.1-SPCC | 30110014 | 铬钝化卷 | 0.1-SPCC |  | 10 | MO001410 | MO001410-001 | GDH001 | 铬钝化模板 | 5810 | 2024-07-09 | 2024-07-09 | 2 | 2024-07-09 19:19:22 | 2024-07-09 19:20:09 | 江苏东方九天新能源材料有限公司 | 232875 | 李澍 |  |  | 0.1 | 0 | 610 | 1 | JG1224060291 |  | 1 | 白斑 辊印 条印 白条印 12440米操26大小0.17 | 是 | 是 | 1 | 1
铬钝化 | JG1224060324 | JG1224060324 | 东方铬钝化750 | 合格 | 合格品 | 乙 | 李澍 | 5812 | 5801 | 0.9981 | 12630 | 0.1 | 610 | / |  | 30210015 | 光亮卷 | 0.1-SPCC | 30110014 | 铬钝化卷 | 0.1-SPCC |  | 10 | MO001410 | MO001410-002 | GDH001 | 铬钝化模板 | 5812 | 2024-07-09 | 2024-07-09 | 2 | 2024-07-09 16:47:02 | 2024-07-09 19:19:12 | 江苏东方九天新能源材料有限公司 | 232876 | 李澍 |  |  | 0.1 | 0 | 610 | 1 | JG1224060324 |  | 1 | 白斑 辊印 条印 白条印 | 是 | 是 | 152 | 2
铬钝化 | JG12240601161 | JG12240601161 | 东方铬钝化950 | 合格 | 合格品 | 乙 | 李志祥 | 5590 | 5575 | 0.9973 | 10260 | 0.1 | 710 | / |  | 30210015 | 光亮卷 | 0.1-SPCC | 30110014 | 铬钝化卷 | 0.1-SPCC |  | 10 | MO001164 | MO001164-003 | GDH001 | 铬钝化模板 | 5590 | 2024-07-04 | 2024-07-04 | 2 | 2024-07-09 18:29:53 | 2024-07-09 18:30:26 | 江苏东方九天新能源材料有限公司 | 204185 | 李志祥 |  |  | 0.1 | 10300 | 710 | 1 | JG12240601161 |  | 1 | 色差 辊印 | 是 | 是 | 1 | 3
最终冷轧 | DL00240551132 | DL0024055113 | 东方650轧机 | 合格 | 让步接收 | 甲 | 关颜伟,徐炜 | 6070 | 6020 | 0.9918 | 6300 | 0.2 | 590 | 海金杜门：650轧机中间道次普光辊（Ra0.2-0.3μm)轧制，最后一道用Ra0.8-1.0μm细毛化辊轧至0.2mm（0.6-0.41-0.29-0.25-0.2）厚度公差：0.203-0.208mm（注意公差范围）、板面粗糙度控制Ra0.4-0.6μm，转脱脂 | A暗线印(),S色差(),B白斑(),X细划伤(),Z振纹() | 20100077 | 轧硬 | 0.6*590-SPCC | 20600001 | 镍钝化卷半成品 | 0.203-SPCC |  | 30 | MO000993 | MO000993-001-02 | ZDY | 自定义 | 12135 | 2024-06-25 | 2024-07-03 | 2 | 2024-07-09 17:28:39 | 2024-07-09 17:30:12 | 江苏东方九天新能源材料有限公司 | 194116 | 徐炜 |  |  | 0.6 | 2200 | 590 | 1 | DL00240551132 | 海金杜门:（0.203）厚度公差: 0.198-0.203mm、硬度: 90-100HV,粗粕度: Ra0.5-0.7um |  | A暗线印(),S色差(),B白斑(),X细划伤(),Z振纹() | 否 | 否 | 6564 | 1
最终冷轧 | DL00240550982 | DL0024055098 | 东方650轧机 | 合格 | 让步接收 | 甲 | 关颜伟,徐炜 | 5930 | 5880 | 0.9916 | 6200 | 0.2 | 590 | 海金杜门：650轧机中间道次普光辊（Ra0.2-0.3μm)轧制，最后一道用Ra0.8-1.0μm细毛化辊轧至0.2mm（0.6-0.41-0.29-0.25-0.2）厚度公差：0.203-0.208mm（注意公差范围）、板面粗糙度控制Ra0.4-0.6μm，转脱脂 | S色差(),A暗线印(),X细划伤(),B白斑(),C挫伤() | 20100077 | 轧硬 | 0.6*590-SPCC | 20600001 | 镍钝化卷半成品 | 0.203-SPCC |  | 30 | MO000993 | MO000993-003-02 | ZDY | 自定义 | 11865 | 2024-06-25 | 2024-07-03 | 2 | 2024-07-09 17:18:10 | 2024-07-09 17:28:16 | 江苏东方九天新能源材料有限公司 | 193863 | 关颜伟 |  |  | 0.6 | 2150 | 590 | 1 | DL00240550982 | 海金杜门:（0.203）厚度公差: 0.198-0.203mm、硬度: 90-100HV,粗粕度: Ra0.5-0.7um | 0 | S色差(),A暗线印(),X细划伤(),B白斑(),C挫伤() | 处理中 | 否 | 9269 | 3
分剪 | TD240608004/5 | TD240608004 | 东方分剪6# | 合格 | 合格品 | 甲 | 樊小兵,尹斌斌 | 393.38 | 384 | 0.9762 | 0 | 0.762 | 80.5 | 分剪翻包涂油 |  | 31020098 | 小品种钢分切带 | 0.762-SPCC | 31020098 | 小品种钢分切带 | 0.762-SPCC |  | 10 | MO001142 | MO001142-002-05 | FJ001 | 分剪模板 | 1928 | 2024-07-03 | 2024-07-06 | 2 | 2024-07-09 17:26:30 | 2024-07-09 17:27:34 | 江苏东方九天新能源材料有限公司 |  | 樊小兵 |  | 1 | 0.762 | 0 | 80.5 | 1 | TD240608004/5 | 分剪翻包涂油 | 1 |  | 是 | 是 | 1 | 2
分剪 | TD240608004/4 | TD240608004 | 东方分剪6# | 合格 | 合格品 | 甲 | 樊小兵,尹斌斌 | 397.48 | 388 | 0.9761 | 0 | 0.762 | 80.5 | 分剪翻包涂油 |  | 31020098 | 小品种钢分切带 | 0.762-SPCC | 31020098 | 小品种钢分切带 | 0.762-SPCC |  | 10 | MO001142 | MO001142-002-04 | FJ001 | 分剪模板 | 1928 | 2024-07-03 | 2024-07-06 | 2 | 2024-07-09 17:26:30 | 2024-07-09 17:27:34 | 江苏东方九天新能源材料有限公司 |  | 樊小兵 |  | 1 | 0.762 | 0 | 80.5 | 1 | TD240608004/4 | 分剪翻包涂油 | 1 |  | 是 | 是 | 1 | 2
分剪 | TD240608004/3 | TD240608004 | 东方分剪6# | 合格 | 合格品 | 甲 | 樊小兵,尹斌斌 | 375.97 | 367 | 0.9761 | 0 | 0.762 | 80.5 | 分剪翻包涂油 |  | 31020098 | 小品种钢分切带 | 0.762-SPCC | 31020098 | 小品种钢分切带 | 0.762-SPCC |  | 10 | MO001142 | MO001142-002-03 | FJ001 | 分剪模板 | 1928 | 2024-07-03 | 2024-07-06 | 2 | 2024-07-09 17:26:30 | 2024-07-09 17:27:34 | 江苏东方九天新能源材料有限公司 |  | 樊小兵 |  | 1 | 0.762 | 0 | 80.5 | 1 | TD240608004/3 | 分剪翻包涂油 | 1 |  | 是 | 是 | 1 | 2
分剪 | TD240608004/2 | TD240608004 | 东方分剪6# | 合格 | 合格品 | 甲 | 樊小兵,尹斌斌 | 379.04 | 370 | 0.9762 | 0 | 0.762 | 80.5 | 分剪翻包涂油 |  | 31020098 | 小品种钢分切带 | 0.762-SPCC | 31020098 | 小品种钢分切带 | 0.762-SPCC |  | 10 | MO001142 | MO001142-002-02 | FJ001 | 分剪模板 | 1928 | 2024-07-03 | 2024-07-06 | 2 | 2024-07-09 17:26:30 | 2024-07-09 17:27:34 | 江苏东方九天新能源材料有限公司 |  | 樊小兵 |  | 1 | 0.762 | 0 | 80.5 | 1 | TD240608004/2 | 分剪翻包涂油 | 1 |  | 是 | 是 | 1 | 2
分剪 | TD240608004/1 | TD240608004 | 东方分剪6# | 合格 | 合格品 | 甲 | 樊小兵,尹斌斌 | 382.11 | 373 | 0.9762 | 0 | 0.762 | 80.5 | 分剪翻包涂油 |  | 31020098 | 小品种钢分切带 | 0.762-SPCC | 31020098 | 小品种钢分切带 | 0.762-SPCC |  | 10 | MO001142 | MO001142-002-01 | FJ001 | 分剪模板 | 1928 | 2024-07-03 | 2024-07-06 | 2 | 2024-07-09 17:26:30 | 2024-07-09 17:27:34 | 江苏东方九天新能源材料有限公司 |  | 樊小兵 |  | 1 | 0.762 | 0 | 80.5 | 1 | TD240608004/1 | 分剪翻包涂油 | 1 |  | 是 | 是 | 1 | 2
最终冷轧 | JG12240602332 | JG1224060233 | 东方850轧机 | 合格 | 合格品 | 甲 | 蔡迎虎 | 13485 | 4400 | 0.3263 | 7560 | 0.1 | 760 | 850轧机普光辊(Ra0.4-0.6μm)轧制0.1mm(0.4-0.25-0.15-0.115-0.1) |  | 20100142 | 轧硬 | 0.4*760-SPCC | 30210015 | 光亮卷 | 0.1-SPCC |  | 30 | MO000945 | MO000945-017-02 | KSFW001 | 东方小品种钢前处理 0.67（昆山富维 厚度公差：0.660-0.670mm,光泽度大于150GU（横向、纵向），粗糙度：Ra0.2-0.45um.硬度：HV80-110） | 13500 | 2024-06-25 | 2024-07-05 | 2 | 2024-07-09 17:13:23 | 2024-07-09 17:15:40 | 江苏东方九天新能源材料有限公司 |  | 蔡迎虎 |  | 1 | 0.4 | 5730 | 760 | 1 | JG12240602332 | 轧0.1，米数控制在23100-23200米，脱脂分一包10400米。 |  |  |  |  | 3481 | 17
最终冷轧 | JG12240602331 | JG1224060233 | 东方850轧机 | 合格 | 合格品 | 甲 | 蔡迎虎 | 13485 | 3700 | 0.2744 | 6400 | 0.1 | 760 | 850轧机普光辊(Ra0.4-0.6μm)轧制0.1mm(0.4-0.25-0.15-0.115-0.1) |  | 20100142 | 轧硬 | 0.4*760-SPCC | 30210015 | 光亮卷 | 0.1-SPCC |  | 30 | MO000945 | MO000945-017-01 | KSFW001 | 东方小品种钢前处理 0.67（昆山富维 厚度公差：0.660-0.670mm,光泽度大于150GU（横向、纵向），粗糙度：Ra0.2-0.45um.硬度：HV80-110） | 13500 | 2024-06-25 | 2024-07-05 | 2 | 2024-07-09 17:13:23 | 2024-07-09 17:15:40 | 江苏东方九天新能源材料有限公司 |  | 蔡迎虎 |  | 1 | 0.4 | 5730 | 760 | 1 | JG12240602331 | 轧0.1，米数控制在23100-23200米，脱脂分一包10400米。 |  |  |  |  | 3481 | 17
最终冷轧 | JG12240602333 | JG1224060233 | 东方850轧机 | 合格 | 让步接收 | 甲 | 蔡迎虎 | 13485 | 3550 | 0.2633 | 5150 | 0.115 | 760 | 850轧机普光辊(Ra0.4-0.6μm)轧制0.1mm(0.4-0.25-0.15-0.115-0.1) |  | 20100142 | 轧硬 | 0.4*760-SPCC | 30210015 | 光亮卷 | 0.1-SPCC |  | 30 | MO000945 | MO000945-017-03 | KSFW001 | 东方小品种钢前处理 0.67（昆山富维 厚度公差：0.660-0.670mm,光泽度大于150GU（横向、纵向），粗糙度：Ra0.2-0.45um.硬度：HV80-110） | 13500 | 2024-06-25 | 2024-07-05 | 2 | 2024-07-09 17:13:23 | 2024-07-09 17:15:40 | 江苏东方九天新能源材料有限公司 |  | 蔡迎虎 |  | 1 | 0.4 | 5730 | 760 | 1 | JG12240602333 | 轧0.1，米数控制在23100-23200米，脱脂分一包10400米。 |  |  |  |  | 3481 | 17
一次脱脂 | JG1224060252 | JG1224060252 | 东方950脱脂2# | 合格 | 合格品 | 甲 | 韩成飞,周志平 | 13035 | 13010 | 0.9981 | 5520 | 0.4 | 760 | 脱脂（950-2） |  | 20100142 | 轧硬 | 0.4*760-SPCC | 30210015 | 光亮卷 | 0.1-SPCC |  | 10 | MO000947 | MO000947-012 | KSFW001 | 东方小品种钢前处理 0.67（昆山富维 厚度公差：0.660-0.670mm,光泽度大于150GU（横向、纵向），粗糙度：Ra0.2-0.45um.硬度：HV80-110） | 13035 | 2024-06-25 | 2024-07-05 | 2 | 2024-07-09 16:50:19 | 2024-07-09 17:13:38 | 江苏东方九天新能源材料有限公司 | 193148 | 周志平 |  |  | 0.4 | 0 | 760 | 1 | JG1224060252 | 轧0.1，米数控制在22200-22300米，脱脂分一包9200米。 |  |  | 否 | 否 | 3251 | 12
一次脱脂 | DL00240600102 | DL0024060010 | 东方950脱脂2# | 合格 | 让步接收 | 甲 | 韩成飞,周志平 | 6064.92 | 6055 | 0.9984 | 2130 | 0.6 | 610 | 昆山宝必达：脱脂(单位张力6.0）、转650轧机 | X细划伤(),S色差条印() | 20100082 | 轧硬 | 0.6*610-SPCC | 31010052 | 小品种钢卷 | 0.51-SPCC |  | 10 | MO001277 | MO001277-002-02 | XPZG001 | 小品种钢前处理模板 | 12225 | 2024-07-06 | 2024-07-18 | 2 | 2024-07-09 12:28:00 | 2024-07-09 16:47:59 | 江苏东方九天新能源材料有限公司 |  | 周志平 |  | 1 | 0.6 | 4325 | 610 | 1 | DL00240600102 | 昆山宝必达（0.51*610）厚度±0.01mm，HV85-105,粗糙度0.5-0.8μM，卷重2-3吨 |  | X细划伤(),S色差条印() |  |  | 1443 | 2
一次脱脂 | DL00240600101 | DL0024060010 | 东方950脱脂2# | 合格 | 让步接收 | 甲 | 韩成飞,周志平 | 6160.07 | 6150 | 0.9984 | 2150 | 0.6 | 610 | 昆山宝必达：脱脂(单位张力6.0）、转650轧机 | X细划伤(),S色差条印() | 20100082 | 轧硬 | 0.6*610-SPCC | 31010052 | 小品种钢卷 | 0.51-SPCC |  | 10 | MO001277 | MO001277-002-01 | XPZG001 | 小品种钢前处理模板 | 12225 | 2024-07-06 | 2024-07-18 | 2 | 2024-07-09 12:28:00 | 2024-07-09 16:47:59 | 江苏东方九天新能源材料有限公司 |  | 周志平 |  | 1 | 0.6 | 4325 | 610 | 1 | DL00240600101 | 昆山宝必达（0.51*610）厚度±0.01mm，HV85-105,粗糙度0.5-0.8μM，卷重2-3吨 |  | X细划伤(),S色差条印() |  |  | 1443 | 2
铬钝化 | JG12240602964 | JG1224060296 | 东方铬钝化750 | 合格 | 合格品 | 乙 | 李澍 | 1715.35 | 1708 | 0.9957 | 2340 | 0.15 | 610 | 镀铬量80-100 |  | 30210011 | 光亮卷 | 0.15-SPCC | 30110011 | 铬钝化卷 | 0.15-SPCC |  | 10 | MO001409 | MO001409-006-04 | GDH001 | 铬钝化模板 | 7000 | 2024-07-09 | 2024-07-09 | 2 | 2024-07-09 15:44:30 | 2024-07-09 16:46:39 | 江苏东方九天新能源材料有限公司 |  | 李澍 |  | 1 | 0.15 | 0 | 610 | 1 | JG12240602964 |  | 1 |  | 是 | 是 | 77 | 6
铬钝化 | JG12240602963 | JG1224060296 | 东方铬钝化750 | 合格 | 合格品 | 乙 | 李澍 | 1759.54 | 1752 | 0.9957 | 2400 | 0.15 | 610 | 镀铬量80-100 |  | 30210011 | 光亮卷 | 0.15-SPCC | 30110011 | 铬钝化卷 | 0.15-SPCC |  | 10 | MO001409 | MO001409-006-03 | GDH001 | 铬钝化模板 | 7000 | 2024-07-09 | 2024-07-09 | 2 | 2024-07-09 15:44:30 | 2024-07-09 16:46:39 | 江苏东方九天新能源材料有限公司 |  | 李澍 |  | 1 | 0.15 | 0 | 610 | 1 | JG12240602963 |  | 1 |  | 是 | 是 | 77 | 6
铬钝化 | JG12240602962 | JG1224060296 | 东方铬钝化750 | 合格 | 合格品 | 乙 | 李澍 | 1757.53 | 1750 | 0.9957 | 2400 | 0.15 | 610 | 镀铬量80-100 |  | 30210011 | 光亮卷 | 0.15-SPCC | 30110011 | 铬钝化卷 | 0.15-SPCC |  | 10 | MO001409 | MO001409-006-02 | GDH001 | 铬钝化模板 | 7000 | 2024-07-09 | 2024-07-09 | 2 | 2024-07-09 15:44:30 | 2024-07-09 16:46:39 | 江苏东方九天新能源材料有限公司 |  | 李澍 |  | 1 | 0.15 | 0 | 610 | 1 | JG12240602962 |  | 1 |  | 是 | 是 | 77 | 6
铬钝化 | JG12240602961 | JG1224060296 | 东方铬钝化750 | 合格 | 合格品 | 乙 | 李澍 | 1767.57 | 1760 | 0.9957 | 2400 | 0.15 | 610 | 镀铬量80-100 |  | 30210011 | 光亮卷 | 0.15-SPCC | 30110011 | 铬钝化卷 | 0.15-SPCC |  | 10 | MO001409 | MO001409-006-01 | GDH001 | 铬钝化模板 | 7000 | 2024-07-09 | 2024-07-09 | 2 | 2024-07-09 15:44:30 | 2024-07-09 16:46:39 | 江苏东方九天新能源材料有限公司 |  | 李澍 |  | 1 | 0.15 | 0 | 610 | 1 | JG12240602961 |  | 1 |  | 是 | 是 | 77 | 6
一次脱脂 | DL00240600131 | DL0024060013 | 东方950脱脂2# | 合格 | 让步接收 | 甲 | 韩成飞,周志平 | 6134.95 | 6110 | 0.9959 | 2150 | 0.6 | 610 | 昆山宝必达:脱脂(单位张力6.0）、转650轧机 | X细划伤(),S色差条印() | 20100082 | 轧硬 | 0.6*610-SPCC | 31010050 | 小品种钢卷 | 0.49-SPCC |  | 10 | MO001280 | MO001280-001-01 | XPZG001 | 小品种钢前处理模板 | 12290 | 2024-07-06 | 2024-07-18 | 2 | 2024-07-09 16:00:03 | 2024-07-09 16:03:22 | 江苏东方九天新能源材料有限公司 |  | 周志平 |  | 1 | 0.6 | 4350 | 610 | 1 | DL00240600131 | 昆山宝必达（0.49*610）厚度±0.01mm，HV85-105,粗糙度0.5-0.8μM，卷重2-3吨 |  | X细划伤(),S色差条印() |  |  | 1092 | 1
一次脱脂 | DL00240600132 | DL0024060013 | 东方950脱脂2# | 合格 | 让步接收 | 甲 | 韩成飞,周志平 | 6155.04 | 6130 | 0.9959 | 2150 | 0.6 | 610 | 昆山宝必达:脱脂(单位张力6.0）、转650轧机 | X细划伤(),S色差条印() | 20100082 | 轧硬 | 0.6*610-SPCC | 31010050 | 小品种钢卷 | 0.49-SPCC |  | 10 | MO001280 | MO001280-001-02 | XPZG001 | 小品种钢前处理模板 | 12290 | 2024-07-06 | 2024-07-18 | 2 | 2024-07-09 16:00:03 | 2024-07-09 16:03:22 | 江苏东方九天新能源材料有限公司 |  | 周志平 |  | 1 | 0.6 | 4350 | 610 | 1 | DL00240600132 | 昆山宝必达（0.49*610）厚度±0.01mm，HV85-105,粗糙度0.5-0.8μM，卷重2-3吨 |  | X细划伤(),S色差条印() |  |  | 1092 | 1
切边 | JG122405505711 | JG122405505711 | 东方分剪6# | 合格 | 合格品 | 甲 | 樊小兵 | 2390 | 1685 | 0.705 | 4230 | 0.1 | 533 | 改切，改平 |  | 20500018 | 光亮卷半成品 | 0.1-SPCC | 30210015 | 光亮卷 | 0.1-SPCC |  | 10 | MO001198 | MO001198-002 | GLJ003 | 光亮卷前处理 模板 | 2390 | 2024-07-04 | 2024-07-05 | 2 | 2024-07-09 15:49:00 | 2024-07-09 15:49:58 | 江苏东方九天新能源材料有限公司 | 205738 | 樊小兵 |  |  | 0.1 | 4230 | 760 | 1 | JG122405505711 | 改切，改平 | 0 |  | 是 | 是 | 2 | 2
切边 | JG122405025122 | JG122405025122 | 东方分剪6# | 合格 | 合格品 | 甲 | 樊小兵 | 1780 | 1260 | 0.7079 | 3100 | 0.1 | 533 | 改切，改平 |  | 30210015 | 光亮卷 | 0.1-SPCC | 30210015 | 光亮卷 | 0.1-SPCC |  | 10 | MO001198 | MO001198-001 | GLJ003 | 光亮卷前处理 模板 | 1780 | 2024-07-04 | 2024-07-05 | 2 | 2024-07-09 15:46:12 | 2024-07-09 15:48:18 | 江苏东方九天新能源材料有限公司 | 205708 | 樊小兵 |  |  | 0.1 | 3100 | 760 | 1 | JG122405025122 | 改切，改平 | 0 |  | 处理中 | 否 | 3 | 1
铬钝化 | JG12240700154 | JG1224070015 | 东方铬钝化750 | 合格 | 让步接收 | 乙 | 李澍 | 1728.52 | 1730 | 1.0009 | 2370 | 0.15 | 610 | 镀铬量80-100 | 外200米来料操边起筋边浪重 | 30210011 | 光亮卷 | 0.15-SPCC | 30110011 | 铬钝化卷 | 0.15-SPCC |  | 10 | MO001409 | MO001409-007-04 | GDH001 | 铬钝化模板 | 7010 | 2024-07-09 | 2024-07-09 | 2 | 2024-07-09 14:41:45 | 2024-07-09 15:44:02 | 江苏东方九天新能源材料有限公司 |  | 李澍 |  | 1 | 0.15 | 0 | 610 | 1 | JG12240700154 |  | 1 | 白斑 辊印 条印 X细划伤(外200米来料操边起筋边浪重) | 是 | 是 | 78 | 7
铬钝化 | JG12240700153 | JG1224070015 | 东方铬钝化750 | 合格 | 合格品 | 乙 | 李澍 | 1760.49 | 1762 | 1.0009 | 2400 | 0.15 | 610 | 镀铬量80-100 |  | 30210011 | 光亮卷 | 0.15-SPCC | 30110011 | 铬钝化卷 | 0.15-SPCC |  | 10 | MO001409 | MO001409-007-03 | GDH001 | 铬钝化模板 | 7010 | 2024-07-09 | 2024-07-09 | 2 | 2024-07-09 14:41:45 | 2024-07-09 15:44:02 | 江苏东方九天新能源材料有限公司 |  | 李澍 |  | 1 | 0.15 | 0 | 610 | 1 | JG12240700153 |  | 1 | 白斑 辊印 条印 | 是 | 是 | 78 | 7
铬钝化 | JG12240700152 | JG1224070015 | 东方铬钝化750 | 合格 | 合格品 | 乙 | 李澍 | 1762.49 | 1764 | 1.0009 | 2400 | 0.15 | 610 | 镀铬量80-100 |  | 30210011 | 光亮卷 | 0.15-SPCC | 30110011 | 铬钝化卷 | 0.15-SPCC |  | 10 | MO001409 | MO001409-007-02 | GDH001 | 铬钝化模板 | 7010 | 2024-07-09 | 2024-07-09 | 2 | 2024-07-09 14:41:45 | 2024-07-09 15:44:02 | 江苏东方九天新能源材料有限公司 |  | 李澍 |  | 1 | 0.15 | 0 | 610 | 1 | JG12240700152 |  | 1 | 白斑 辊印 条印 | 是 | 是 | 78 | 7
铬钝化 | JG12240700151 | JG1224070015 | 东方铬钝化750 | 合格 | 合格品 | 乙 | 李澍 | 1758.49 | 1760 | 1.0009 | 2400 | 0.15 | 610 | 镀铬量80-100 |  | 30210011 | 光亮卷 | 0.15-SPCC | 30110011 | 铬钝化卷 | 0.15-SPCC |  | 10 | MO001409 | MO001409-007-01 | GDH001 | 铬钝化模板 | 7010 | 2024-07-09 | 2024-07-09 | 2 | 2024-07-09 14:41:45 | 2024-07-09 15:44:02 | 江苏东方九天新能源材料有限公司 |  | 李澍 |  | 1 | 0.15 | 0 | 610 | 1 | JG12240700151 |  | 1 | 白斑 辊印 条印 | 是 | 是 | 78 | 7
铬钝化 | JG122406010812 | JG12240601081 | 东方铬钝化950 | 合格 | 让步接收 | 乙 | 李志祥 | 6570 | 4095 | 0.6233 | 7530 | 0.1 | 710 | / | 粘钢折印 条印 色差 | 30210015 | 光亮卷 | 0.1-SPCC | 30110014 | 铬钝化卷 | 0.1-SPCC |  | 10 | MO001164 | MO001164-002-02 | GDH001 | 铬钝化模板 | 6570 | 2024-07-04 | 2024-07-04 | 2 | 2024-07-09 13:36:40 | 2024-07-09 14:52:52 | 江苏东方九天新能源材料有限公司 |  | 李志祥 |  | 1 | 0.1 | 12060 | 710 | 1 | JG122406010812 |  | 1 | 粘钢折印 条印 色差 | 是 | 是 | 114 | 2
铬钝化 | JG122406010811 | JG12240601081 | 东方铬钝化950 | 合格 | 让步接收 | 乙 | 李志祥 | 2457.47 | 2447 | 0.9957 | 4500 | 0.1 | 710 | / | 粘钢折印 条印 色差 | 30210015 | 光亮卷 | 0.1-SPCC | 30110014 | 铬钝化卷 | 0.1-SPCC |  | 10 | MO001164 | MO001164-002-01 | GDH001 | 铬钝化模板 | 6570 | 2024-07-04 | 2024-07-04 | 2 | 2024-07-09 13:36:40 | 2024-07-09 14:52:52 | 江苏东方九天新能源材料有限公司 |  | 李志祥 |  | 1 | 0.1 | 12060 | 710 | 1 | JG122406010811 |  | 1 | 粘钢折印 条印 色差 | 是 | 是 | 114 | 2
铬钝化 | JL0024030055-12 | JL0024030055-12 | 东方铬钝化750 | 合格 | 让步接收 | 乙 | 李澍 | 3000 | 2963 | 0.9877 | 6280 | 0.1 | 610 | / | 白斑 辊印 条印 | 30210015 | 光亮卷 | 0.1-SPCC | 30110014 | 铬钝化卷 | 0.1-SPCC |  | 10 | MO001373 | MO001373-004 | GDH001 | 铬钝化模板 | 3000 | 2024-07-08 | 2024-07-08 | 2 | 2024-07-09 14:12:35 | 2024-07-09 14:41:25 | 江苏东方九天新能源材料有限公司 | 227721 | 李澍 |  |  | 0.1 | 0 | 610 | 1 | JL0024030055-12 |  | 1 | 白斑 辊印 条印 | 是 | 是 | 29 | 4
铬钝化 | JL0024030066-21 | JL0024030066-21 | 东方铬钝化750 | 合格 | 让步接收 | 乙 | 李澍 | 2370 | 2257 | 0.9523 | 4930 | 0.1 | 610 | / | 白斑 辊印 条印 | 30210015 | 光亮卷 | 0.1-SPCC | 30110014 | 铬钝化卷 | 0.1-SPCC |  | 10 | MO001373 | MO001373-006 | GDH001 | 铬钝化模板 | 2370 | 2024-07-08 | 2024-07-08 | 2 | 2024-07-09 14:11:42 | 2024-07-09 14:12:16 | 江苏东方九天新能源材料有限公司 | 227723 | 李澍 |  |  | 0.1 | 0 | 610 | 1 | JL0024030066-21 |  | 1 | 白斑 辊印 条印 | 是 | 是 | 1 | 6
铬钝化 | JL0024040031-1 | JL0024040031-1 | 东方铬钝化750 | 合格 | 让步接收 | 乙 | 李澍 | 4820 | 4803 | 0.9965 | 10380 | 0.1 | 610 | / | 白斑 辊印 条印 亮斑 | 30210015 | 光亮卷 | 0.1-SPCC | 30110014 | 铬钝化卷 | 0.1-SPCC |  | 10 | MO001373 | MO001373-002 | GDH001 | 铬钝化模板 | 4820 | 2024-07-08 | 2024-07-08 | 2 | 2024-07-09 14:10:04 | 2024-07-09 14:10:54 | 江苏东方九天新能源材料有限公司 | 227719 | 李澍 |  |  | 0.1 | 0 | 610 | 1 | JL0024040031-1 |  | 1 | 白斑 辊印 条印 亮斑 | 是 | 是 | 0 | 2
分剪 | JL00240400862/19 | JL00240400862 | 东方分剪6# | 合格 | 合格品 | 甲 | 秦海波 | 168.17 | 161 | 0.9574 | 0 | 0.3 | 77 | 排刀1：84.5*6+77 切一刀1t 排刀2：108*3+77+100.5*2 切2刀.管芯内径500mm，轻涂油， 浙江银帆。厚度公差0.29-0.3mm，宽度公差+0/-0.1mm |  | 31010041 | 小品种钢卷 | 0.3-SPCC | 31020053 | 小品种钢分切带 | 0.3-SPCC |  | 10 | MO001380 | MO001380-001-19 | FJ001 | 分剪模板 | 3775 | 2024-07-08 | 2024-07-08 | 2 | 2024-07-09 13:32:45 | 2024-07-09 13:56:57 | 江苏东方九天新能源材料有限公司 |  | 秦海波 |  | 1 | 0.3 | 0 | 610 | 1 | JL00240400862/19 | 排刀1：84.5*6+77 切一刀1t 排刀2：108*3+77+100.5*2 切2刀.管芯内径500mm，轻涂油， 浙江银帆。厚度公差0.29-0.3mm，宽度公差+0/-0.1mm | 1 |  | 是 | 是 | 25 | 1
分剪 | JL00240400862/18 | JL00240400862 | 东方分剪6# | 合格 | 合格品 | 甲 | 秦海波 | 222.48 | 213 | 0.9574 | 0 | 0.3 | 100.5 | 排刀1：84.5*6+77 切一刀1t 排刀2：108*3+77+100.5*2 切2刀.管芯内径500mm，轻涂油， 浙江银帆。厚度公差0.29-0.3mm，宽度公差+0/-0.1mm |  | 31010041 | 小品种钢卷 | 0.3-SPCC | 31020053 | 小品种钢分切带 | 0.3-SPCC |  | 10 | MO001380 | MO001380-001-18 | FJ001 | 分剪模板 | 3775 | 2024-07-08 | 2024-07-08 | 2 | 2024-07-09 13:32:45 | 2024-07-09 13:56:57 | 江苏东方九天新能源材料有限公司 |  | 秦海波 |  | 1 | 0.3 | 0 | 610 | 1 | JL00240400862/18 | 排刀1：84.5*6+77 切一刀1t 排刀2：108*3+77+100.5*2 切2刀.管芯内径500mm，轻涂油， 浙江银帆。厚度公差0.29-0.3mm，宽度公差+0/-0.1mm | 1 |  | 是 | 是 | 25 | 1
分剪 | JL00240400862/17 | JL00240400862 | 东方分剪6# | 合格 | 合格品 | 甲 | 秦海波 | 224.57 | 215 | 0.9574 | 0 | 0.3 | 100.5 | 排刀1：84.5*6+77 切一刀1t 排刀2：108*3+77+100.5*2 切2刀.管芯内径500mm，轻涂油， 浙江银帆。厚度公差0.29-0.3mm，宽度公差+0/-0.1mm |  | 31010041 | 小品种钢卷 | 0.3-SPCC | 31020053 | 小品种钢分切带 | 0.3-SPCC |  | 10 | MO001380 | MO001380-001-17 | FJ001 | 分剪模板 | 3775 | 2024-07-08 | 2024-07-08 | 2 | 2024-07-09 13:32:45 | 2024-07-09 13:56:57 | 江苏东方九天新能源材料有限公司 |  | 秦海波 |  | 1 | 0.3 | 0 | 610 | 1 | JL00240400862/17 | 排刀1：84.5*6+77 切一刀1t 排刀2：108*3+77+100.5*2 切2刀.管芯内径500mm，轻涂油， 浙江银帆。厚度公差0.29-0.3mm，宽度公差+0/-0.1mm | 1 |  | 是 | 是 | 25 | 1
分剪 | JL00240400862/16 | JL00240400862 | 东方分剪6# | 合格 | 合格品 | 甲 | 秦海波 | 241.29 | 231 | 0.9574 | 0 | 0.3 | 108 | 排刀1：84.5*6+77 切一刀1t 排刀2：108*3+77+100.5*2 切2刀.管芯内径500mm，轻涂油， 浙江银帆。厚度公差0.29-0.3mm，宽度公差+0/-0.1mm |  | 31010041 | 小品种钢卷 | 0.3-SPCC | 31020053 | 小品种钢分切带 | 0.3-SPCC |  | 10 | MO001380 | MO001380-001-16 | FJ001 | 分剪模板 | 3775 | 2024-07-08 | 2024-07-08 | 2 | 2024-07-09 13:32:45 | 2024-07-09 13:56:57 | 江苏东方九天新能源材料有限公司 |  | 秦海波 |  | 1 | 0.3 | 0 | 610 | 1 | JL00240400862/16 | 排刀1：84.5*6+77 切一刀1t 排刀2：108*3+77+100.5*2 切2刀.管芯内径500mm，轻涂油， 浙江银帆。厚度公差0.29-0.3mm，宽度公差+0/-0.1mm | 1 |  | 是 | 是 | 25 | 1
分剪 | JL00240400862/15 | JL00240400862 | 东方分剪6# | 合格 | 合格品 | 甲 | 秦海波 | 242.33 | 232 | 0.9574 | 0 | 0.3 | 108 | 排刀1：84.5*6+77 切一刀1t 排刀2：108*3+77+100.5*2 切2刀.管芯内径500mm，轻涂油， 浙江银帆。厚度公差0.29-0.3mm，宽度公差+0/-0.1mm |  | 31010041 | 小品种钢卷 | 0.3-SPCC | 31020053 | 小品种钢分切带 | 0.3-SPCC |  | 10 | MO001380 | MO001380-001-15 | FJ001 | 分剪模板 | 3775 | 2024-07-08 | 2024-07-08 | 2 | 2024-07-09 13:32:45 | 2024-07-09 13:56:57 | 江苏东方九天新能源材料有限公司 |  | 秦海波 |  | 1 | 0.3 | 0 | 610 | 1 | JL00240400862/15 | 排刀1：84.5*6+77 切一刀1t 排刀2：108*3+77+100.5*2 切2刀.管芯内径500mm，轻涂油， 浙江银帆。厚度公差0.29-0.3mm，宽度公差+0/-0.1mm | 1 |  | 是 | 是 | 25 | 1
分剪 | JL00240400862/14 | JL00240400862 | 东方分剪6# | 合格 | 合格品 | 甲 | 秦海波 | 242.33 | 232 | 0.9574 | 0 | 0.3 | 108 | 排刀1：84.5*6+77 切一刀1t 排刀2：108*3+77+100.5*2 切2刀.管芯内径500mm，轻涂油， 浙江银帆。厚度公差0.29-0.3mm，宽度公差+0/-0.1mm |  | 31010041 | 小品种钢卷 | 0.3-SPCC | 31020053 | 小品种钢分切带 | 0.3-SPCC |  | 10 | MO001380 | MO001380-001-14 | FJ001 | 分剪模板 | 3775 | 2024-07-08 | 2024-07-08 | 2 | 2024-07-09 13:32:45 | 2024-07-09 13:56:57 | 江苏东方九天新能源材料有限公司 |  | 秦海波 |  | 1 | 0.3 | 0 | 610 | 1 | JL00240400862/14 | 排刀1：84.5*6+77 切一刀1t 排刀2：108*3+77+100.5*2 切2刀.管芯内径500mm，轻涂油， 浙江银帆。厚度公差0.29-0.3mm，宽度公差+0/-0.1mm | 1 |  | 是 | 是 | 25 | 1
分剪 | JL00240400862/13 | JL00240400862 | 东方分剪6# | 合格 | 合格品 | 甲 | 秦海波 | 181.75 | 174 | 0.9574 | 0 | 0.3 | 77 | 排刀1：84.5*6+77 切一刀1t 排刀2：108*3+77+100.5*2 切2刀.管芯内径500mm，轻涂油， 浙江银帆。厚度公差0.29-0.3mm，宽度公差+0/-0.1mm |  | 31010041 | 小品种钢卷 | 0.3-SPCC | 31020053 | 小品种钢分切带 | 0.3-SPCC |  | 10 | MO001380 | MO001380-001-13 | FJ001 | 分剪模板 | 3775 | 2024-07-08 | 2024-07-08 | 2 | 2024-07-09 13:32:45 | 2024-07-09 13:56:57 | 江苏东方九天新能源材料有限公司 |  | 秦海波 |  | 1 | 0.3 | 0 | 610 | 1 | JL00240400862/13 | 排刀1：84.5*6+77 切一刀1t 排刀2：108*3+77+100.5*2 切2刀.管芯内径500mm，轻涂油， 浙江银帆。厚度公差0.29-0.3mm，宽度公差+0/-0.1mm | 1 |  | 是 | 是 | 25 | 1
分剪 | JL00240400862/12 | JL00240400862 | 东方分剪6# | 合格 | 合格品 | 甲 | 秦海波 | 239.2 | 229 | 0.9574 | 0 | 0.3 | 100.5 | 排刀1：84.5*6+77 切一刀1t 排刀2：108*3+77+100.5*2 切2刀.管芯内径500mm，轻涂油， 浙江银帆。厚度公差0.29-0.3mm，宽度公差+0/-0.1mm |  | 31010041 | 小品种钢卷 | 0.3-SPCC | 31020053 | 小品种钢分切带 | 0.3-SPCC |  | 10 | MO001380 | MO001380-001-12 | FJ001 | 分剪模板 | 3775 | 2024-07-08 | 2024-07-08 | 2 | 2024-07-09 13:32:45 | 2024-07-09 13:56:57 | 江苏东方九天新能源材料有限公司 |  | 秦海波 |  | 1 | 0.3 | 0 | 610 | 1 | JL00240400862/12 | 排刀1：84.5*6+77 切一刀1t 排刀2：108*3+77+100.5*2 切2刀.管芯内径500mm，轻涂油， 浙江银帆。厚度公差0.29-0.3mm，宽度公差+0/-0.1mm | 1 |  | 是 | 是 | 25 | 1
分剪 | JL00240400862/11 | JL00240400862 | 东方分剪6# | 合格 | 合格品 | 甲 | 秦海波 | 240.24 | 230 | 0.9574 | 0 | 0.3 | 100.5 | 排刀1：84.5*6+77 切一刀1t 排刀2：108*3+77+100.5*2 切2刀.管芯内径500mm，轻涂油， 浙江银帆。厚度公差0.29-0.3mm，宽度公差+0/-0.1mm |  | 31010041 | 小品种钢卷 | 0.3-SPCC | 31020053 | 小品种钢分切带 | 0.3-SPCC |  | 10 | MO001380 | MO001380-001-11 | FJ001 | 分剪模板 | 3775 | 2024-07-08 | 2024-07-08 | 2 | 2024-07-09 13:32:45 | 2024-07-09 13:56:57 | 江苏东方九天新能源材料有限公司 |  | 秦海波 |  | 1 | 0.3 | 0 | 610 | 1 | JL00240400862/11 | 排刀1：84.5*6+77 切一刀1t 排刀2：108*3+77+100.5*2 切2刀.管芯内径500mm，轻涂油， 浙江银帆。厚度公差0.29-0.3mm，宽度公差+0/-0.1mm | 1 |  | 是 | 是 | 25 | 1
分剪 | JL00240400862/10 | JL00240400862 | 东方分剪6# | 合格 | 合格品 | 甲 | 秦海波 | 259.04 | 248 | 0.9574 | 0 | 0.3 | 108 | 排刀1：84.5*6+77 切一刀1t 排刀2：108*3+77+100.5*2 切2刀.管芯内径500mm，轻涂油， 浙江银帆。厚度公差0.29-0.3mm，宽度公差+0/-0.1mm |  | 31010041 | 小品种钢卷 | 0.3-SPCC | 31020053 | 小品种钢分切带 | 0.3-SPCC |  | 10 | MO001380 | MO001380-001-10 | FJ001 | 分剪模板 | 3775 | 2024-07-08 | 2024-07-08 | 2 | 2024-07-09 13:32:45 | 2024-07-09 13:56:57 | 江苏东方九天新能源材料有限公司 |  | 秦海波 |  | 1 | 0.3 | 0 | 610 | 1 | JL00240400862/10 | 排刀1：84.5*6+77 切一刀1t 排刀2：108*3+77+100.5*2 切2刀.管芯内径500mm，轻涂油， 浙江银帆。厚度公差0.29-0.3mm，宽度公差+0/-0.1mm | 1 |  | 是 | 是 | 25 | 1
分剪 | JL00240400862/9 | JL00240400862 | 东方分剪6# | 合格 | 合格品 | 甲 | 秦海波 | 259.04 | 248 | 0.9574 | 0 | 0.3 | 108 | 排刀1：84.5*6+77 切一刀1t 排刀2：108*3+77+100.5*2 切2刀.管芯内径500mm，轻涂油， 浙江银帆。厚度公差0.29-0.3mm，宽度公差+0/-0.1mm |  | 31010041 | 小品种钢卷 | 0.3-SPCC | 31020053 | 小品种钢分切带 | 0.3-SPCC |  | 10 | MO001380 | MO001380-001-09 | FJ001 | 分剪模板 | 3775 | 2024-07-08 | 2024-07-08 | 2 | 2024-07-09 13:32:45 | 2024-07-09 13:56:57 | 江苏东方九天新能源材料有限公司 |  | 秦海波 |  | 1 | 0.3 | 0 | 610 | 1 | JL00240400862/9 | 排刀1：84.5*6+77 切一刀1t 排刀2：108*3+77+100.5*2 切2刀.管芯内径500mm，轻涂油， 浙江银帆。厚度公差0.29-0.3mm，宽度公差+0/-0.1mm | 1 |  | 是 | 是 | 25 | 1
分剪 | JL00240400862/8 | JL00240400862 | 东方分剪6# | 合格 | 合格品 | 甲 | 秦海波 | 258 | 247 | 0.9574 | 0 | 0.3 | 108 | 排刀1：84.5*6+77 切一刀1t 排刀2：108*3+77+100.5*2 切2刀.管芯内径500mm，轻涂油， 浙江银帆。厚度公差0.29-0.3mm，宽度公差+0/-0.1mm |  | 31010041 | 小品种钢卷 | 0.3-SPCC | 31020053 | 小品种钢分切带 | 0.3-SPCC |  | 10 | MO001380 | MO001380-001-08 | FJ001 | 分剪模板 | 3775 | 2024-07-08 | 2024-07-08 | 2 | 2024-07-09 13:32:45 | 2024-07-09 13:56:57 | 江苏东方九天新能源材料有限公司 |  | 秦海波 |  | 1 | 0.3 | 0 | 610 | 1 | JL00240400862/8 | 排刀1：84.5*6+77 切一刀1t 排刀2：108*3+77+100.5*2 切2刀.管芯内径500mm，轻涂油， 浙江银帆。厚度公差0.29-0.3mm，宽度公差+0/-0.1mm | 1 |  | 是 | 是 | 25 | 1
分剪 | JL00240400862/7 | JL00240400862 | 东方分剪6# | 合格 | 合格品 | 甲 | 秦海波 | 129.52 | 124 | 0.9574 | 0 | 0.3 | 77 | 排刀1：84.5*6+77 切一刀1t 排刀2：108*3+77+100.5*2 切2刀.管芯内径500mm，轻涂油， 浙江银帆。厚度公差0.29-0.3mm，宽度公差+0/-0.1mm |  | 31010041 | 小品种钢卷 | 0.3-SPCC | 31020053 | 小品种钢分切带 | 0.3-SPCC |  | 10 | MO001380 | MO001380-001-07 | FJ001 | 分剪模板 | 3775 | 2024-07-08 | 2024-07-08 | 2 | 2024-07-09 13:32:45 | 2024-07-09 13:56:57 | 江苏东方九天新能源材料有限公司 |  | 秦海波 |  | 1 | 0.3 | 0 | 610 | 1 | JL00240400862/7 | 排刀1：84.5*6+77 切一刀1t 排刀2：108*3+77+100.5*2 切2刀.管芯内径500mm，轻涂油， 浙江银帆。厚度公差0.29-0.3mm，宽度公差+0/-0.1mm | 1 |  | 是 | 是 | 25 | 1
分剪 | JL00240400862/6 | JL00240400862 | 东方分剪6# | 合格 | 合格品 | 甲 | 秦海波 | 143.1 | 137 | 0.9574 | 0 | 0.3 | 84.5 | 排刀1：84.5*6+77 切一刀1t 排刀2：108*3+77+100.5*2 切2刀.管芯内径500mm，轻涂油， 浙江银帆。厚度公差0.29-0.3mm，宽度公差+0/-0.1mm |  | 31010041 | 小品种钢卷 | 0.3-SPCC | 31020053 | 小品种钢分切带 | 0.3-SPCC |  | 10 | MO001380 | MO001380-001-06 | FJ001 | 分剪模板 | 3775 | 2024-07-08 | 2024-07-08 | 2 | 2024-07-09 13:32:45 | 2024-07-09 13:56:57 | 江苏东方九天新能源材料有限公司 |  | 秦海波 |  | 1 | 0.3 | 0 | 610 | 1 | JL00240400862/6 | 排刀1：84.5*6+77 切一刀1t 排刀2：108*3+77+100.5*2 切2刀.管芯内径500mm，轻涂油， 浙江银帆。厚度公差0.29-0.3mm，宽度公差+0/-0.1mm | 1 |  | 是 | 是 | 25 | 1
分剪 | JL00240400862/5 | JL00240400862 | 东方分剪6# | 合格 | 合格品 | 甲 | 秦海波 | 144.14 | 138 | 0.9574 | 0 | 0.3 | 84.5 | 排刀1：84.5*6+77 切一刀1t 排刀2：108*3+77+100.5*2 切2刀.管芯内径500mm，轻涂油， 浙江银帆。厚度公差0.29-0.3mm，宽度公差+0/-0.1mm |  | 31010041 | 小品种钢卷 | 0.3-SPCC | 31020053 | 小品种钢分切带 | 0.3-SPCC |  | 10 | MO001380 | MO001380-001-05 | FJ001 | 分剪模板 | 3775 | 2024-07-08 | 2024-07-08 | 2 | 2024-07-09 13:32:45 | 2024-07-09 13:56:57 | 江苏东方九天新能源材料有限公司 |  | 秦海波 |  | 1 | 0.3 | 0 | 610 | 1 | JL00240400862/5 | 排刀1：84.5*6+77 切一刀1t 排刀2：108*3+77+100.5*2 切2刀.管芯内径500mm，轻涂油， 浙江银帆。厚度公差0.29-0.3mm，宽度公差+0/-0.1mm | 1 |  | 是 | 是 | 25 | 1
分剪 | JL00240400862/4 | JL00240400862 | 东方分剪6# | 合格 | 合格品 | 甲 | 秦海波 | 144.14 | 138 | 0.9574 | 0 | 0.3 | 84.5 | 排刀1：84.5*6+77 切一刀1t 排刀2：108*3+77+100.5*2 切2刀.管芯内径500mm，轻涂油， 浙江银帆。厚度公差0.29-0.3mm，宽度公差+0/-0.1mm |  | 31010041 | 小品种钢卷 | 0.3-SPCC | 31020053 | 小品种钢分切带 | 0.3-SPCC |  | 10 | MO001380 | MO001380-001-04 | FJ001 | 分剪模板 | 3775 | 2024-07-08 | 2024-07-08 | 2 | 2024-07-09 13:32:45 | 2024-07-09 13:56:57 | 江苏东方九天新能源材料有限公司 |  | 秦海波 |  | 1 | 0.3 | 0 | 610 | 1 | JL00240400862/4 | 排刀1：84.5*6+77 切一刀1t 排刀2：108*3+77+100.5*2 切2刀.管芯内径500mm，轻涂油， 浙江银帆。厚度公差0.29-0.3mm，宽度公差+0/-0.1mm | 1 |  | 是 | 是 | 25 | 1
分剪 | JL00240400862/3 | JL00240400862 | 东方分剪6# | 合格 | 合格品 | 甲 | 秦海波 | 145.19 | 139 | 0.9574 | 0 | 0.3 | 84.5 | 排刀1：84.5*6+77 切一刀1t 排刀2：108*3+77+100.5*2 切2刀.管芯内径500mm，轻涂油， 浙江银帆。厚度公差0.29-0.3mm，宽度公差+0/-0.1mm |  | 31010041 | 小品种钢卷 | 0.3-SPCC | 31020053 | 小品种钢分切带 | 0.3-SPCC |  | 10 | MO001380 | MO001380-001-03 | FJ001 | 分剪模板 | 3775 | 2024-07-08 | 2024-07-08 | 2 | 2024-07-09 13:32:45 | 2024-07-09 13:56:57 | 江苏东方九天新能源材料有限公司 |  | 秦海波 |  | 1 | 0.3 | 0 | 610 | 1 | JL00240400862/3 | 排刀1：84.5*6+77 切一刀1t 排刀2：108*3+77+100.5*2 切2刀.管芯内径500mm，轻涂油， 浙江银帆。厚度公差0.29-0.3mm，宽度公差+0/-0.1mm | 1 |  | 是 | 是 | 25 | 1
分剪 | JL00240400862/2 | JL00240400862 | 东方分剪6# | 合格 | 合格品 | 甲 | 秦海波 | 145.19 | 139 | 0.9574 | 0 | 0.3 | 84.5 | 排刀1：84.5*6+77 切一刀1t 排刀2：108*3+77+100.5*2 切2刀.管芯内径500mm，轻涂油， 浙江银帆。厚度公差0.29-0.3mm，宽度公差+0/-0.1mm |  | 31010041 | 小品种钢卷 | 0.3-SPCC | 31020053 | 小品种钢分切带 | 0.3-SPCC |  | 10 | MO001380 | MO001380-001-02 | FJ001 | 分剪模板 | 3775 | 2024-07-08 | 2024-07-08 | 2 | 2024-07-09 13:32:45 | 2024-07-09 13:56:57 | 江苏东方九天新能源材料有限公司 |  | 秦海波 |  | 1 | 0.3 | 0 | 610 | 1 | JL00240400862/2 | 排刀1：84.5*6+77 切一刀1t 排刀2：108*3+77+100.5*2 切2刀.管芯内径500mm，轻涂油， 浙江银帆。厚度公差0.29-0.3mm，宽度公差+0/-0.1mm | 1 |  | 是 | 是 | 25 | 1
分剪 | JL00240400862/1 | JL00240400862 | 东方分剪6# | 合格 | 合格品 | 甲 | 秦海波 | 145.19 | 139 | 0.9574 | 0 | 0.3 | 84.5 | 排刀1：84.5*6+77 切一刀1t 排刀2：108*3+77+100.5*2 切2刀.管芯内径500mm，轻涂油， 浙江银帆。厚度公差0.29-0.3mm，宽度公差+0/-0.1mm |  | 31010041 | 小品种钢卷 | 0.3-SPCC | 31020053 | 小品种钢分切带 | 0.3-SPCC |  | 10 | MO001380 | MO001380-001-01 | FJ001 | 分剪模板 | 3775 | 2024-07-08 | 2024-07-08 | 2 | 2024-07-09 13:32:45 | 2024-07-09 13:56:57 | 江苏东方九天新能源材料有限公司 |  | 秦海波 |  | 1 | 0.3 | 0 | 610 | 1 | JL00240400862/1 | 排刀1：84.5*6+77 切一刀1t 排刀2：108*3+77+100.5*2 切2刀.管芯内径500mm，轻涂油， 浙江银帆。厚度公差0.29-0.3mm，宽度公差+0/-0.1mm | 1 |  | 是 | 是 | 25 | 1
铬钝化 | JG12240601241 | JG12240601241 | 东方铬钝化950 | 合格 | 让步接收 | 乙 | 李志祥 | 5500 | 5493 | 0.9987 | 9890 | 0.1 | 710 | / | 粘钢折印，条印，色差 | 30210015 | 光亮卷 | 0.1-SPCC | 30110014 | 铬钝化卷 | 0.1-SPCC |  | 10 | MO001164 | MO001164-006 | GDH001 | 铬钝化模板 | 5500 | 2024-07-04 | 2024-07-04 | 2 | 2024-07-09 12:34:43 | 2024-07-09 13:34:47 | 江苏东方九天新能源材料有限公司 | 204188 | 李志祥 |  |  | 0.1 | 9900 | 710 | 1 | JG12240601241 |  | 1 | 粘钢折印 条印 色差 | 是 | 是 | 60 | 6
最终平整 | JG12240551592 | JG1224055159 | 东方850平整 | 合格 | 让步接收 | 甲 | 陈俊华,钱琨 | 9020 | 9020 | 1 | 13120 | 0.125 | 760 | 平整 | 105.8米传102.3MM孔洞0.85平方毫米 | 20100142 | 轧硬 | 0.4*760-SPCC | 30210004 | 光亮卷 | 0.125-SPCC |  | 60 | MO001241 | MO001241-001-02 | GLJ003 | 光亮卷前处理 模板 | 13780 | 2024-07-05 | 2024-07-12 | 2 | 2024-07-09 13:18:20 | 2024-07-09 13:19:12 | 江苏东方九天新能源材料有限公司 | 187625 | 陈俊华 |  |  | 0.125 | 13020 | 760 | 1 | JG12240551592 | 轧0.125，厚度0.117-0.122mm，米数控制在19700-19800米，脱脂分一包6500米。 | 1 | K孔洞(105.8米传102.3MM0.85MM2) | 是 | 是 | 6290 | 1
最终冷轧 | DL1224060004 | DL1224060004 | 东方650轧机 | 合格 | 让步接收 | 甲 | 关颜伟 | 5730 | 5680 | 0.9913 | 2450 | 0.5 | 565 | 昆山富维：650轧机中间道次用普光辊Ra0.2-0.3μm轧制，最后一道用Ra0.4-0.5μm毛化辊轧至0.5mm（1.2-1.0-0.82-0.70-0.62-0.55-0.5）,厚度公差：0.504-0.509mm，板面粗糙度控制Ra0.2-0.35μm，转脱脂 | H横辊印(强光下明显横辊印) | 20100125 | 轧硬 | 1.2*565-SPCC | 31010062 | 小品种钢卷 | 0.5-SPCC |  | 20 | MO001295 | MO001295-001 | XPZG001 | 小品种钢前处理模板 | 5735 | 2024-07-06 | 2024-07-16 | 2 | 2024-07-09 12:36:15 | 2024-07-09 12:37:32 | 江苏东方九天新能源材料有限公司 | 208805 | 关颜伟 |  |  | 1.2 | 1070 | 565 | 1 | DL1224060004 | 昆山富维(0.5*565)：厚度公差：+/-0.005mm，HV80-110,粗糙度0.2-0.5um，光泽度：横向光泽度大于140GU,卷重2-3吨，，取A4纸贴打包后贴外面 |  | H横辊印(强光下明显横辊印) | 否 | 否 | 1370 | 1
最终冷轧 | DL00240600182 | DL0024060018 | 东方650轧机 | 合格 | 让步接收 | 乙 | 关颜伟 | 6130 | 6090 | 0.9935 | 6550 | 0.19 | 610 | 东莞鸿力：650轧机用普光辊（Ra0.2-0.3μm)轧制0.19mm（0.6-0.41-0.3-0.23-0.19）厚度公差：0.191-0.196mm、转脱脂 | C挫伤(边部挫伤),H横辊印(轻横辊印) | 20100082 | 轧硬 | 0.6*610-SPCC | 31010016 | 小品种钢卷 | 0.19-SPCC |  | 30 | MO001200 | MO001200-001-02 | XPZG001 | 小品种钢前处理模板 | 12290 | 2024-07-04 | 2024-07-04 | 2 | 2024-07-09 12:24:01 | 2024-07-09 12:35:10 | 江苏东方九天新能源材料有限公司 | 205746 | 肖勋民 |  |  | 0.6 | 2150 | 610 | 1 | DL00240600182 | 第二次投料，东莞鸿力：厚度-0.01，HV90-110粗糙度≤0.15，卷重在2-3.5吨 | 0 | C挫伤(边部挫伤),H横辊印(轻横辊印) | 处理中 | 否 | 1656 | 1
铬钝化 | JG12240551662 | JG12240551662 | 东方铬钝化950 | 合格 | 让步接收 | 乙 | 李志祥 | 4260 | 4241 | 0.9955 | 7370 | 0.1 | 760 | / | 乳化斑，色差，条印，49-52米操484mm3个孔洞0.44-0.88平方毫米 | 30210015 | 光亮卷 | 0.1-SPCC | 30110014 | 铬钝化卷 | 0.1-SPCC |  | 10 | MO001048 | MO001048-019 | GDH001 | 铬钝化模板 | 4260 | 2024-06-30 | 2024-06-30 | 2 | 2024-07-09 11:48:20 | 2024-07-09 12:34:28 | 江苏东方九天新能源材料有限公司 | 197259 | 李志祥 |  |  | 0.1 | 0 | 760 | 1 | JG12240551662 |  | 1 | 乳化斑 色差 条印 49-52米3个孔洞大小0.44-0.88操484 | 是 | 是 | 46 | 19
一次脱脂 | JG1224060268 | JG1224060268 | 东方950脱脂2# | 合格 | 合格品 | 甲 | 韩成飞,周志平 | 13080 | 13065 | 0.9989 | 5560 | 0.4 | 760 | 脱脂（950-2） |  | 20100142 | 轧硬 | 0.4*760-SPCC | 30210015 | 光亮卷 | 0.1-SPCC |  | 10 | MO000947 | MO000947-017 | KSFW001 | 东方小品种钢前处理 0.67（昆山富维 厚度公差：0.660-0.670mm,光泽度大于150GU（横向、纵向），粗糙度：Ra0.2-0.45um.硬度：HV80-110） | 13080 | 2024-06-25 | 2024-07-05 | 2 | 2024-07-09 12:25:59 | 2024-07-09 12:26:23 | 江苏东方九天新能源材料有限公司 | 193156 | 周志平 |  |  | 0.4 | 0 | 760 | 1 | JG1224060268 | 轧0.1，米数控制在22200-22300米，脱脂分一包9200米。 |  |  | 否 | 否 | 3960 | 17
铬钝化 | JL0024030021-21 | JL0024030021-21 | 东方铬钝化750 | 合格 | 让步接收 | 乙 | 李澍 | 2860 | 2845 | 0.9948 | 6100 | 0.1 | 610 | / | 6000米操27-395mm4个孔洞0.11-0.23平方毫米 | 30210015 | 光亮卷 | 0.1-SPCC | 30110014 | 铬钝化卷 | 0.1-SPCC |  | 10 | MO001373 | MO001373-001 | GDH001 | 铬钝化模板 | 2860 | 2024-07-08 | 2024-07-08 | 2 | 2024-07-09 11:30:43 | 2024-07-09 12:26:01 | 江苏东方九天新能源材料有限公司 | 227718 | 李澍 |  |  | 0.1 | 0 | 610 | 1 | JL0024030021-21 |  | 1 | 6000米4个孔洞大小0.11-0.23处27-395 | 是 | 是 | 56 | 1
最终平整 | JG12240601422 | JG1224060142 | 东方850平整 | 合格 | 让步接收 | 甲 | 陈俊华,钱琨 | 6100 | 6090 | 0.9984 | 10690 | 0.1 | 760 | 平整 | 乳化斑(重)，1125.3-1156.6米传251.7-252.7MM7个孔洞0.21-0.42平方毫米 | 20100142 | 轧硬 | 0.4*760-SPCC | 30210015 | 光亮卷 | 0.1-SPCC |  | 60 | MO000938 | MO000938-005-02 | KSFW001 | 东方小品种钢前处理 0.67（昆山富维 厚度公差：0.660-0.670mm,光泽度大于150GU（横向、纵向），粗糙度：Ra0.2-0.45um.硬度：HV80-110） | 13445 | 2024-06-24 | 2024-07-04 | 2 | 2024-07-09 12:20:56 | 2024-07-09 12:22:26 | 江苏东方九天新能源材料有限公司 | 192989 | 陈俊华 |  |  | 0.1 | 10600 | 760 | 1 | JG12240601422 | 轧0.1，米数控制在23100-23200米，脱脂分一包10400米。 | 1 | R乳化斑(重),K孔洞(1125.3-1156.6米传251.7-252.7MM7个0.21-0.42MM2) | 是 | 是 | 6007 | 5
铬钝化 | JG122405510112 | JG122405510112 | 东方铬钝化950 | 合格 | 合格品 | 乙 | 李志祥 | 1870 | 1853 | 0.9909 | 3250 | 0.1 | 760 | / |  | 30210015 | 光亮卷 | 0.1-SPCC | 30110014 | 铬钝化卷 | 0.1-SPCC |  | 10 | MO001268 | MO001268-001 | GDH001 | 铬钝化模板 | 1870 | 2024-07-06 | 2024-07-06 | 2 | 2024-07-09 11:19:23 | 2024-07-09 11:47:32 | 江苏东方九天新能源材料有限公司 | 208774 | 李志祥 |  |  | 0.1 | 0 | 760 | 1 | JG122405510112 |  | 1 | 乳化斑 色差 条印 | 是 | 是 | 28 | 1
铬钝化 | JL0024030070-12 | JL0024030070-12 | 东方铬钝化750 | 合格 | 合格品 | 乙 | 李澍 | 3010 | 2989 | 0.993 | 6470 | 0.1 | 610 | / |  | 30210015 | 光亮卷 | 0.1-SPCC | 30110014 | 铬钝化卷 | 0.1-SPCC |  | 10 | MO001373 | MO001373-003 | GDH001 | 铬钝化模板 | 3010 | 2024-07-08 | 2024-07-08 | 2 | 2024-07-09 10:41:28 | 2024-07-09 11:30:29 | 江苏东方九天新能源材料有限公司 | 227720 | 李澍 |  |  | 0.1 | 0 | 610 | 1 | JL0024030070-12 |  | 1 |  | 是 | 是 | 49 | 3
一次脱脂 | JG1224060138 | JG1224060138 | 东方950脱脂2# | 合格 | 合格品 | 甲 | 韩成飞,周志平 | 12980 | 12960 | 0.9985 | 5520 | 0.4 | 760 | 脱脂（950-2） |  | 20100142 | 轧硬 | 0.4*760-SPCC | 30210015 | 光亮卷 | 0.1-SPCC |  | 10 | MO000947 | MO000947-005 | KSFW001 | 东方小品种钢前处理 0.67（昆山富维 厚度公差：0.660-0.670mm,光泽度大于150GU（横向、纵向），粗糙度：Ra0.2-0.45um.硬度：HV80-110） | 12980 | 2024-06-25 | 2024-07-05 | 2 | 2024-07-09 11:23:49 | 2024-07-09 11:24:19 | 江苏东方九天新能源材料有限公司 | 193137 | 周志平 |  |  | 0.4 | 0 | 760 | 1 | JG1224060138 | 轧0.1，米数控制在22200-22300米，脱脂分一包9200米。 |  |  | 否 | 否 | 7145 | 5
铬钝化 | JG122405513411 | JG122405513411 | 东方铬钝化950 | 合格 | 让步接收 | 乙 | 李志祥 | 3712 | 3703 | 0.9976 | 6490 | 0.1 | 760 | / | 2450米来料因大孔洞板面轻微打皱，2450米操46mm孔洞21.13平方毫米，2276米操424mm孔洞0.18平方毫米 | 30210015 | 光亮卷 | 0.1-SPCC | 30110014 | 铬钝化卷 | 0.1-SPCC |  | 10 | MO001063 | MO001063-005 | GDH001 | 铬钝化模板 | 3712 | 2024-06-30 | 2024-06-30 | 2 | 2024-07-09 11:14:36 | 2024-07-09 11:16:53 | 江苏东方九天新能源材料有限公司 | 197697 | 李志祥 |  |  | 0.1 | 6500 | 760 | 1 | JG122405513411 |  | 1 | 2450米来料因大孔洞板面轻微打皱 2450米孔洞大小21.13操46 2276米孔洞大小0.18操424 色差 条印 辊印 | 是 | 是 | 2 | 5
最终平整 | JG12240551652 | JG1224055165 | 东方850平整 | 合格 | 合格品 | 甲 | 陈俊华,钱琨 | 5715 | 5690 | 0.9956 | 9950 | 0.1 | 760 | 平整 |  | 20100142 | 轧硬 | 0.4*760-SPCC | 30210015 | 光亮卷 | 0.1-SPCC |  | 60 | MO000693 | MO000693-002-02 | KSFW001 | 东方小品种钢前处理 0.67（昆山富维 厚度公差：0.660-0.670mm,光泽度大于150GU（横向、纵向），粗糙度：Ra0.2-0.45um.硬度：HV80-110） | 13500 | 2024-06-07 | 2024-06-17 | 2 | 2024-07-09 11:05:50 | 2024-07-09 11:06:12 | 江苏东方九天新能源材料有限公司 | 178283 | 陈俊华 |  |  | 0.1 | 9900 | 760 | 1 | JG12240551652 | 轧0.1，米数控制在23200-23300米，脱脂分一包10400米。 | 1 |  | 是 | 是 | 13232 | 2
铬钝化 | JG12240603294 | JG1224060329 | 东方铬钝化750 | 合格 | 合格品 | 乙 | 李澍 | 1624.96 | 1622 | 0.9982 | 2330 | 0.15 | 610 | / |  | 30210011 | 光亮卷 | 0.15-SPCC | 30110011 | 铬钝化卷 | 0.15-SPCC |  | 10 | MO001365 | MO001365-005-04 | GDH001 | 铬钝化模板 | 6580 | 2024-07-08 | 2024-07-08 | 2 | 2024-07-09 10:40:01 | 2024-07-09 10:41:12 | 江苏东方九天新能源材料有限公司 |  | 李澍 |  | 1 | 0.15 | 0 | 610 | 1 | JG12240603294 |  | 1 |  | 是 | 是 | 1 | 5
铬钝化 | JG12240603293 | JG1224060329 | 东方铬钝化750 | 合格 | 合格品 | 乙 | 李澍 | 1653.01 | 1650 | 0.9982 | 2360 | 0.15 | 610 | / |  | 30210011 | 光亮卷 | 0.15-SPCC | 30110011 | 铬钝化卷 | 0.15-SPCC |  | 10 | MO001365 | MO001365-005-03 | GDH001 | 铬钝化模板 | 6580 | 2024-07-08 | 2024-07-08 | 2 | 2024-07-09 10:40:01 | 2024-07-09 10:41:12 | 江苏东方九天新能源材料有限公司 |  | 李澍 |  | 1 | 0.15 | 0 | 610 | 1 | JG12240603293 |  | 1 |  | 是 | 是 | 1 | 5
铬钝化 | JG12240603292 | JG1224060329 | 东方铬钝化750 | 合格 | 合格品 | 乙 | 李澍 | 1653.01 | 1650 | 0.9982 | 2360 | 0.15 | 610 | / |  | 30210011 | 光亮卷 | 0.15-SPCC | 30110011 | 铬钝化卷 | 0.15-SPCC |  | 10 | MO001365 | MO001365-005-02 | GDH001 | 铬钝化模板 | 6580 | 2024-07-08 | 2024-07-08 | 2 | 2024-07-09 10:40:01 | 2024-07-09 10:41:12 | 江苏东方九天新能源材料有限公司 |  | 李澍 |  | 1 | 0.15 | 0 | 610 | 1 | JG12240603292 |  | 1 |  | 是 | 是 | 1 | 5
铬钝化 | JG12240603291 | JG1224060329 | 东方铬钝化750 | 合格 | 合格品 | 乙 | 李澍 | 1649 | 1646 | 0.9982 | 2360 | 0.15 | 610 | / |  | 30210011 | 光亮卷 | 0.15-SPCC | 30110011 | 铬钝化卷 | 0.15-SPCC |  | 10 | MO001365 | MO001365-005-01 | GDH001 | 铬钝化模板 | 6580 | 2024-07-08 | 2024-07-08 | 2 | 2024-07-09 10:40:01 | 2024-07-09 10:41:12 | 江苏东方九天新能源材料有限公司 |  | 李澍 |  | 1 | 0.15 | 0 | 610 | 1 | JG12240603291 |  | 1 |  | 是 | 是 | 1 | 5
铬钝化 | JG12240602832 | JG12240602832 | 东方铬钝化750 | 合格 | 合格品 | 乙 | 李澍 | 3600 | 3591 | 0.9975 | 7770 | 0.1 | 610 | 、 |  | 30210015 | 光亮卷 | 0.1-SPCC | 30110014 | 铬钝化卷 | 0.1-SPCC |  | 10 | MO001334 | MO001334-001 | GDH001 | 铬钝化模板 | 3600 | 2024-07-07 | 2024-07-07 | 2 | 2024-07-09 08:57:11 | 2024-07-09 10:39:36 | 江苏东方九天新能源材料有限公司 | 226119 | 李澍 |  |  | 0.1 | 0 | 610 | 1 | JG12240602832 |  | 1 |  | 是 | 是 | 102 | 1
铬钝化 | JG122405509212 | JG12240550921 | 东方铬钝化950 | 合格 | 合格品 | 乙 | 李志祥 | 6480 | 4121 | 0.636 | 7130 | 0.1 | 760 | / |  | 30210015 | 光亮卷 | 0.1-SPCC | 30110014 | 铬钝化卷 | 0.1-SPCC |  | 10 | MO001107 | MO001107-007-02 | GDH001 | 铬钝化模板 | 6480 | 2024-07-02 | 2024-07-02 | 2 | 2024-07-09 09:28:10 | 2024-07-09 10:37:32 | 江苏东方九天新能源材料有限公司 |  | 李志祥 |  | 1 | 0.1 | 11250 | 760 | 1 | JG122405509212 |  | 1 | S色差(色差 乳化斑 辊印) | 是 | 是 | 103 | 7
铬钝化 | JG122405509211 | JG12240550921 | 东方铬钝化950 | 合格 | 合格品 | 乙 | 李志祥 | 2344.96 | 2337 | 0.9966 | 4050 | 0.1 | 760 | / |  | 30210015 | 光亮卷 | 0.1-SPCC | 30110014 | 铬钝化卷 | 0.1-SPCC |  | 10 | MO001107 | MO001107-007-01 | GDH001 | 铬钝化模板 | 6480 | 2024-07-02 | 2024-07-02 | 2 | 2024-07-09 09:28:10 | 2024-07-09 10:37:32 | 江苏东方九天新能源材料有限公司 |  | 李志祥 |  | 1 | 0.1 | 11250 | 760 | 1 | JG122405509211 |  | 1 | S色差(色差 乳化斑辊印) | 是 | 是 | 103 | 7
最终平整 | JG12240551651 | JG1224055165 | 东方850平整 | 合格 | 合格品 | 甲 | 陈俊华,钱琨 | 7515 | 7510 | 0.9993 | 13200 | 0.1 | 760 | 平整 |  | 20100142 | 轧硬 | 0.4*760-SPCC | 30210015 | 光亮卷 | 0.1-SPCC |  | 60 | MO000693 | MO000693-002-01 | KSFW001 | 东方小品种钢前处理 0.67（昆山富维 厚度公差：0.660-0.670mm,光泽度大于150GU（横向、纵向），粗糙度：Ra0.2-0.45um.硬度：HV80-110） | 13500 | 2024-06-07 | 2024-06-17 | 2 | 2024-07-09 10:36:13 | 2024-07-09 10:36:45 | 江苏东方九天新能源材料有限公司 | 178283 | 陈俊华 |  |  | 0.1 | 13100 | 760 | 1 | JG12240551651 | 轧0.1，米数控制在23200-23300米，脱脂分一包10400米。 | 1 |  | 是 | 是 | 13232 | 2
一次脱脂 | JG1224060145 | JG1224060145 | 东方950脱脂2# | 合格 | 合格品 | 甲 | 韩成飞,周志平 | 11685 | 11655 | 0.9974 | 4960 | 0.4 | 760 | 脱脂（950-2） |  | 20100142 | 轧硬 | 0.4*760-SPCC | 30210015 | 光亮卷 | 0.1-SPCC |  | 10 | MO000948 | MO000948-001 | KSFW001 | 东方小品种钢前处理 0.67（昆山富维 厚度公差：0.660-0.670mm,光泽度大于150GU（横向、纵向），粗糙度：Ra0.2-0.45um.硬度：HV80-110） | 11685 | 2024-06-25 | 2024-07-05 | 2 | 2024-07-09 10:25:27 | 2024-07-09 10:25:52 | 江苏东方九天新能源材料有限公司 | 193159 | 周志平 |  |  | 0.4 | 0 | 760 | 1 | JG1224060145 | 轧0.1，米数控制在11900-20000米，脱脂分一包9300米。 |  |  | 否 | 否 | 12687 | 1
一次脱脂 | JG1224055148 | JG1224055148 | 东方950脱脂2# | 合格 | 合格品 | 甲 | 韩成飞,周志平 | 13815 | 13800 | 0.9989 | 5850 | 0.4 | 760 | 脱脂（950-2） |  | 20100142 | 轧硬 | 0.4*760-SPCC | 30210015 | 光亮卷 | 0.1-SPCC |  | 10 | MO000956 | MO000956-002 | KSFW001 | 东方小品种钢前处理 0.67（昆山富维 厚度公差：0.660-0.670mm,光泽度大于150GU（横向、纵向），粗糙度：Ra0.2-0.45um.硬度：HV80-110） | 13815 | 2024-06-25 | 2024-07-05 | 2 | 2024-07-09 09:17:38 | 2024-07-09 10:25:02 | 江苏东方九天新能源材料有限公司 | 193298 | 周志平 |  |  | 0.4 | 0 | 760 | 1 | JG1224055148 | 轧0.1，米数控制在23700-23800米，脱脂分一包10500米。 |  |  | 否 | 否 | 5807 | 2
最终平整 | JG12240601281 | JG1224060128 | 东方850平整 | 合格 | 让步接收 | 甲 | 陈俊华,钱琨 | 7365 | 7360 | 0.9993 | 12950 | 0.1 | 760 | 平整 | 乳化斑(重) | 20100142 | 轧硬 | 0.4*760-SPCC | 30210015 | 光亮卷 | 0.1-SPCC |  | 60 | MO000938 | MO000938-013-01 | KSFW001 | 东方小品种钢前处理 0.67（昆山富维 厚度公差：0.660-0.670mm,光泽度大于150GU（横向、纵向），粗糙度：Ra0.2-0.45um.硬度：HV80-110） | 13460 | 2024-06-24 | 2024-07-04 | 2 | 2024-07-09 10:06:01 | 2024-07-09 10:06:49 | 江苏东方九天新能源材料有限公司 | 192997 | 陈俊华 |  |  | 0.1 | 12830 | 760 | 1 | JG12240601281 | 轧0.1，米数控制在23100-23200米，脱脂分一包10400米。 | 1 | R乳化斑(重) | 是 | 是 | 6842 | 13
分剪 | DL0024055114-1/8 | DL0024055114-1 | 东方分剪6# | 合格 | 合格品 | 乙 | 张建勇 | 6130 | 340 | 0.0555 | 0 | 0.3 | 159 | 排刀1：159*3+142 切2.7t。管芯内径500mm，轻涂油， 浙江银帆。厚度公差0.29-0.3mm，宽度公差+0/-0.1mm |  | 31010041 | 小品种钢卷 | 0.3-SPCC | 31020053 | 小品种钢分切带 | 0.3-SPCC |  | 10 | MO001362 | MO001362-001-08 | FJ001 | 分剪模板 | 6130 | 2024-07-08 | 2024-07-08 | 2 | 2024-07-09 07:49:17 | 2024-07-09 10:04:32 | 江苏东方九天新能源材料有限公司 |  | 张建勇 |  | 1 | 0.3 | 0 | 630 | 1 | DL0024055114-1/8 | 排刀1：159*3+142 切2.7t。管芯内径500mm，轻涂油， 浙江银帆。厚度公差0.29-0.3mm，宽度公差+0/-0.1mm | 1 |  | 是 | 是 | 168 | 1
分剪 | DL0024055114-1/7 | DL0024055114-1 | 东方分剪6# | 合格 | 合格品 | 乙 | 张建勇 | 6130 | 340 | 0.0555 | 0 | 0.3 | 159 | 排刀1：159*3+142 切2.7t。管芯内径500mm，轻涂油， 浙江银帆。厚度公差0.29-0.3mm，宽度公差+0/-0.1mm |  | 31010041 | 小品种钢卷 | 0.3-SPCC | 31020053 | 小品种钢分切带 | 0.3-SPCC |  | 10 | MO001362 | MO001362-001-07 | FJ001 | 分剪模板 | 6130 | 2024-07-08 | 2024-07-08 | 2 | 2024-07-09 07:49:17 | 2024-07-09 10:04:32 | 江苏东方九天新能源材料有限公司 |  | 张建勇 |  | 1 | 0.3 | 0 | 630 | 1 | DL0024055114-1/7 | 排刀1：159*3+142 切2.7t。管芯内径500mm，轻涂油， 浙江银帆。厚度公差0.29-0.3mm，宽度公差+0/-0.1mm | 1 |  | 是 | 是 | 168 | 1
分剪 | DL0024055114-1/6 | DL0024055114-1 | 东方分剪6# | 合格 | 合格品 | 乙 | 张建勇 | 6130 | 339 | 0.0553 | 0 | 0.3 | 159 | 排刀1：159*3+142 切2.7t。管芯内径500mm，轻涂油， 浙江银帆。厚度公差0.29-0.3mm，宽度公差+0/-0.1mm |  | 31010041 | 小品种钢卷 | 0.3-SPCC | 31020053 | 小品种钢分切带 | 0.3-SPCC |  | 10 | MO001362 | MO001362-001-06 | FJ001 | 分剪模板 | 6130 | 2024-07-08 | 2024-07-08 | 2 | 2024-07-09 07:49:17 | 2024-07-09 10:04:32 | 江苏东方九天新能源材料有限公司 |  | 张建勇 |  | 1 | 0.3 | 0 | 630 | 1 | DL0024055114-1/6 | 排刀1：159*3+142 切2.7t。管芯内径500mm，轻涂油， 浙江银帆。厚度公差0.29-0.3mm，宽度公差+0/-0.1mm | 1 |  | 是 | 是 | 168 | 1
分剪 | DL0024055114-1/5 | DL0024055114-1 | 东方分剪6# | 合格 | 合格品 | 乙 | 张建勇 | 6130 | 299 | 0.0488 | 0 | 0.3 | 142 | 排刀1：159*3+142 切2.7t。管芯内径500mm，轻涂油， 浙江银帆。厚度公差0.29-0.3mm，宽度公差+0/-0.1mm |  | 31010041 | 小品种钢卷 | 0.3-SPCC | 31020053 | 小品种钢分切带 | 0.3-SPCC |  | 10 | MO001362 | MO001362-001-05 | FJ001 | 分剪模板 | 6130 | 2024-07-08 | 2024-07-08 | 2 | 2024-07-09 07:49:17 | 2024-07-09 10:04:32 | 江苏东方九天新能源材料有限公司 |  | 张建勇 |  | 1 | 0.3 | 0 | 630 | 1 | DL0024055114-1/5 | 排刀1：159*3+142 切2.7t。管芯内径500mm，轻涂油， 浙江银帆。厚度公差0.29-0.3mm，宽度公差+0/-0.1mm | 1 |  | 是 | 是 | 168 | 1
分剪 | DL0024055114-1/4 | DL0024055114-1 | 东方分剪6# | 合格 | 合格品 | 乙 | 张建勇 | 6130 | 335 | 0.0546 | 0 | 0.3 | 159 | 排刀1：159*3+142 切2.7t。管芯内径500mm，轻涂油， 浙江银帆。厚度公差0.29-0.3mm，宽度公差+0/-0.1mm |  | 31010041 | 小品种钢卷 | 0.3-SPCC | 31020053 | 小品种钢分切带 | 0.3-SPCC |  | 10 | MO001362 | MO001362-001-04 | FJ001 | 分剪模板 | 6130 | 2024-07-08 | 2024-07-08 | 2 | 2024-07-09 07:49:17 | 2024-07-09 10:04:32 | 江苏东方九天新能源材料有限公司 |  | 张建勇 |  | 1 | 0.3 | 0 | 630 | 1 | DL0024055114-1/4 | 排刀1：159*3+142 切2.7t。管芯内径500mm，轻涂油， 浙江银帆。厚度公差0.29-0.3mm，宽度公差+0/-0.1mm | 1 |  | 是 | 是 | 168 | 1
分剪 | DL0024055114-1/3 | DL0024055114-1 | 东方分剪6# | 合格 | 合格品 | 乙 | 张建勇 | 6130 | 334 | 0.0545 | 0 | 0.3 | 159 | 排刀1：159*3+142 切2.7t。管芯内径500mm，轻涂油， 浙江银帆。厚度公差0.29-0.3mm，宽度公差+0/-0.1mm |  | 31010041 | 小品种钢卷 | 0.3-SPCC | 31020053 | 小品种钢分切带 | 0.3-SPCC |  | 10 | MO001362 | MO001362-001-03 | FJ001 | 分剪模板 | 6130 | 2024-07-08 | 2024-07-08 | 2 | 2024-07-09 07:49:17 | 2024-07-09 10:04:32 | 江苏东方九天新能源材料有限公司 |  | 张建勇 |  | 1 | 0.3 | 0 | 630 | 1 | DL0024055114-1/3 | 排刀1：159*3+142 切2.7t。管芯内径500mm，轻涂油， 浙江银帆。厚度公差0.29-0.3mm，宽度公差+0/-0.1mm | 1 |  | 是 | 是 | 168 | 1
分剪 | DL0024055114-1/2 | DL0024055114-1 | 东方分剪6# | 合格 | 合格品 | 乙 | 张建勇 | 6130 | 333 | 0.0543 | 0 | 0.3 | 159 | 排刀1：159*3+142 切2.7t。管芯内径500mm，轻涂油， 浙江银帆。厚度公差0.29-0.3mm，宽度公差+0/-0.1mm |  | 31010041 | 小品种钢卷 | 0.3-SPCC | 31020053 | 小品种钢分切带 | 0.3-SPCC |  | 10 | MO001362 | MO001362-001-02 | FJ001 | 分剪模板 | 6130 | 2024-07-08 | 2024-07-08 | 2 | 2024-07-09 07:49:17 | 2024-07-09 10:04:32 | 江苏东方九天新能源材料有限公司 |  | 张建勇 |  | 1 | 0.3 | 0 | 630 | 1 | DL0024055114-1/2 | 排刀1：159*3+142 切2.7t。管芯内径500mm，轻涂油， 浙江银帆。厚度公差0.29-0.3mm，宽度公差+0/-0.1mm | 1 |  | 是 | 是 | 168 | 1
分剪 | DL0024055114-1/1 | DL0024055114-1 | 东方分剪6# | 待判定 | 返工 | 乙 | 张建勇 | 6130 | 296 | 0.0483 | 0 | 0.3 | 142 | 排刀1：159*3+142 切2.7t。管芯内径500mm，轻涂油， 浙江银帆。厚度公差0.29-0.3mm，宽度公差+0/-0.1mm | 来料边部撞伤 | 31010041 | 小品种钢卷 | 0.3-SPCC | 31020053 | 小品种钢分切带 | 0.3-SPCC |  | 10 | MO001362 | MO001362-001-01 | FJ001 | 分剪模板 | 6130 | 2024-07-08 | 2024-07-08 | 2 | 2024-07-09 07:49:17 | 2024-07-09 10:04:32 | 江苏东方九天新能源材料有限公司 |  | 张建勇 |  | 1 | 0.3 | 0 | 630 | 1 | DL0024055114-1/1 | 排刀1：159*3+142 切2.7t。管芯内径500mm，轻涂油， 浙江银帆。厚度公差0.29-0.3mm，宽度公差+0/-0.1mm | 1 |  |  |  | 168 | 1
最终脱脂 | JG12240602572 | JG1224060257 | 东方950脱脂1# | 合格 | 合格品 | 甲 | 关莫平,王建军 | 5230 | 5175 | 0.9895 | 8900 | 0.1 | 760 | 脱脂（950-1） |  | 20100142 | 轧硬 | 0.4*760-SPCC | 30210015 | 光亮卷 | 0.1-SPCC |  | 40 | MO000945 | MO000945-002-02 | KSFW001 | 东方小品种钢前处理 0.67（昆山富维 厚度公差：0.660-0.670mm,光泽度大于150GU（横向、纵向），粗糙度：Ra0.2-0.45um.硬度：HV80-110） | 13425 | 2024-06-25 | 2024-07-05 | 2 | 2024-07-09 09:35:22 | 2024-07-09 09:53:34 | 江苏东方九天新能源材料有限公司 | 193082 | 王建军 |  |  | 0.1 | 8900 | 760 | 1 | JG12240602572 | 轧0.1，米数控制在23100-23200米，脱脂分一包10400米。 |  |  |  |  | 2184 | 2
最终平整 | JG12240550372 | JG1224055037 | 东方850平整 | 合格 | 让步接收 | 乙 | 鞠承 | 9230 | 9220 | 0.9989 | 13340 | 0.125 | 760 | 平整 | 443米传侧36cm处孔洞（0.42mm2） | 20100142 | 轧硬 | 0.4*760-SPCC | 30210004 | 光亮卷 | 0.125-SPCC |  | 60 | MO001137 | MO001137-001-02 | GLJ003 | 光亮卷前处理 模板 | 13930 | 2024-07-03 | 2024-07-03 | 2 | 2024-07-08 01:05:02 | 2024-07-09 09:49:45 | 江苏东方九天新能源材料有限公司 | 178269 | 鞠承 |  |  | 0.125 | 13340 | 760 | 1 | JG12240550372 | 轧0.125，厚度0.117-0.122mm，米数控制在19800-19900米，脱脂分一包6600米。 | 1 | S色差条印(),R乳化斑() | 是 | 是 | 4640 | 1
最终平整 | JG12240551522 | JG1224055152 | 东方850平整 | 合格 | 让步接收 | 乙 | 鞠承 | 9100 | 9100 | 1 | 13190 | 0.125 | 760 | 平整 | 乳化斑 | 20100142 | 轧硬 | 0.4*760-SPCC | 30210004 | 光亮卷 | 0.125-SPCC |  | 60 | MO001139 | MO001139-002-02 | GLJ003 | 光亮卷前处理 模板 | 13810 | 2024-07-03 | 2024-07-08 | 2 | 2024-07-09 09:45:16 | 2024-07-09 09:46:21 | 江苏东方九天新能源材料有限公司 | 178262 | 鞠承 |  |  | 0.125 | 13100 | 760 | 1 | JG12240551522 | 轧0.125，厚度0.117-0.122mm，米数控制在19700-19800米，脱脂分一包6500米。 | 1 | S色差条印(),R乳化斑() | 是 | 是 | 3100 | 2
最终平整 | JG12240551452 | JG1224055145 | 东方850平整 | 合格 | 让步接收 | 乙 | 鞠承 | 9115 | 9110 | 0.9995 | 13390 | 0.125 | 760 | 平整 | 夹纸内100米松花印重(剪下退平整)，10381米传侧35cm2个孔洞（0.007、2.27mm2） | 20100142 | 轧硬 | 0.4*760-SPCC | 30210004 | 光亮卷 | 0.125-SPCC |  | 60 | MO001139 | MO001139-001-02 | GLJ003 | 光亮卷前处理 模板 | 13735 | 2024-07-03 | 2024-07-08 | 2 | 2024-07-08 20:19:28 | 2024-07-09 09:44:38 | 江苏东方九天新能源材料有限公司 | 161510 | 鞠承 |  |  | 0.125 | 13300 | 760 | 1 | JG12240551452 | 轧0.125，厚度0.117-0.122mm，米数控制在19700-19800米，脱脂分一包6500米。 | 1 | S松花印(夹纸内100米松花印重),R乳化斑(),B白条纹() | 是 | 是 | 3967 | 1
铬钝化 | JG122405511912 | JG12240551191 | 东方铬钝化950 | 合格 | 合格品 | 甲 | 韩康 | 6810 | 4227 | 0.6207 | 7410 | 0.1 | 760 | / |  | 30210015 | 光亮卷 | 0.1-SPCC | 30110014 | 铬钝化卷 | 0.1-SPCC |  | 10 | MO001107 | MO001107-022-02 | GDH001 | 铬钝化模板 | 6810 | 2024-07-02 | 2024-07-02 | 2 | 2024-07-09 08:09:38 | 2024-07-09 09:23:05 | 江苏东方九天新能源材料有限公司 |  | 孙槐兵 |  | 1 | 0.1 | 11950 | 760 | 1 | JG122405511912 |  | 1 |  | 是 | 是 | 111 | 22
铬钝化 | JG122405511911 | JG12240551191 | 东方铬钝化950 | 合格 | 合格品 | 甲 | 韩康 | 2556.76 | 2541 | 0.9938 | 4450 | 0.1 | 760 | / |  | 30210015 | 光亮卷 | 0.1-SPCC | 30110014 | 铬钝化卷 | 0.1-SPCC |  | 10 | MO001107 | MO001107-022-01 | GDH001 | 铬钝化模板 | 6810 | 2024-07-02 | 2024-07-02 | 2 | 2024-07-09 08:09:38 | 2024-07-09 09:23:05 | 江苏东方九天新能源材料有限公司 |  | 孙槐兵 |  | 1 | 0.1 | 11950 | 760 | 1 | JG122405511911 |  | 1 |  | 是 | 是 | 111 | 22
铬钝化 | JG00240600093 | JG0024060009 | 东方铬钝化750 | 合格 | 合格品 | 乙 | 李澍 | 1682.68 | 1681 | 0.999 | 2390 | 0.15 | 610 | / |  | 30210011 | 光亮卷 | 0.15-SPCC | 30110011 | 铬钝化卷 | 0.15-SPCC |  | 10 | MO001389 | MO001389-003-03 | GDH001 | 铬钝化模板 | 4986 | 2024-07-09 | 2024-07-09 | 2 | 2024-07-09 08:55:40 | 2024-07-09 08:56:51 | 江苏东方九天新能源材料有限公司 |  | 李澍 |  | 1 | 0.15 | 0 | 610 | 1 | JG00240600093 |  | 1 |  | 是 | 是 | 1 | 3
铬钝化 | JG00240600092 | JG0024060009 | 东方铬钝化750 | 合格 | 合格品 | 乙 | 李澍 | 1651.65 | 1650 | 0.999 | 2330 | 0.15 | 610 | / |  | 30210011 | 光亮卷 | 0.15-SPCC | 30110011 | 铬钝化卷 | 0.15-SPCC |  | 10 | MO001389 | MO001389-003-02 | GDH001 | 铬钝化模板 | 4986 | 2024-07-09 | 2024-07-09 | 2 | 2024-07-09 08:55:40 | 2024-07-09 08:56:51 | 江苏东方九天新能源材料有限公司 |  | 李澍 |  | 1 | 0.15 | 0 | 610 | 1 | JG00240600092 |  | 1 |  | 是 | 是 | 1 | 3
铬钝化 | JG00240600091 | JG0024060009 | 东方铬钝化750 | 合格 | 合格品 | 乙 | 李澍 | 1651.65 | 1650 | 0.999 | 2330 | 0.15 | 610 | / |  | 30210011 | 光亮卷 | 0.15-SPCC | 30110011 | 铬钝化卷 | 0.15-SPCC |  | 10 | MO001389 | MO001389-003-01 | GDH001 | 铬钝化模板 | 4986 | 2024-07-09 | 2024-07-09 | 2 | 2024-07-09 08:55:40 | 2024-07-09 08:56:51 | 江苏东方九天新能源材料有限公司 |  | 李澍 |  | 1 | 0.15 | 0 | 610 | 1 | JG00240600091 |  | 1 |  | 是 | 是 | 1 | 3
铬钝化 | JG12240551301 | JG12240551301 | 东方铬钝化950 | 其他入库 | 5 | 甲 | 韩康 | 5750 | 5697 | 0.9908 | 9970 | 0.1 | 760 | / | 800米内凹点 9690米操1.35孔洞7.89平方毫米 | 30210015 | 光亮卷 | 0.1-SPCC | 30110014 | 铬钝化卷 | 0.1-SPCC |  | 10 | MO001397 | MO001397-001 | GDH001 | 铬钝化模板 | 5750 | 2024-07-09 | 2024-07-09 | 2 | 2024-07-09 08:53:59 | 2024-07-09 08:55:14 | 江苏东方九天新能源材料有限公司 | 230670 | 韩康 |  |  | 0.1 | 0 | 760 | 1 | JG12240551301 |  | 1 | 800米内凹点 9690米米孔洞大小7.89操1.35 | 是 | 是 | 2 | 1
最终退火 | JG12240602442 | JG1224060244 | 东方7# | 合格 |  | 甲 | 程新华,李龙礼 | 5770 | 5770 | 1 | 9900 | 0.1 | 760 | 退火（590℃） |  | 20100142 | 轧硬 | 0.4*760-SPCC | 30210015 | 光亮卷 | 0.1-SPCC |  | 50 | MO000945 | MO000945-011-02 | KSFW001 | 东方小品种钢前处理 0.67（昆山富维 厚度公差：0.660-0.670mm,光泽度大于150GU（横向、纵向），粗糙度：Ra0.2-0.45um.硬度：HV80-110） | 13475 | 2024-06-25 | 2024-07-05 | 2 | 2024-07-07 11:04:42 | 2024-07-09 08:53:37 | 江苏东方九天新能源材料有限公司 | 193091 | 刘忠于 | 刘忠于 |  | 0.1 | 9900 | 760 | 1 | JG12240602442 | 轧0.1，米数控制在23100-23200米，脱脂分一包10400米。 |  |  |  |  | 5330 | 11
最终退火 | JG12240602441 | JG1224060244 | 东方7# | 合格 |  | 甲 | 程新华,李龙礼 | 7580 | 7580 | 1 | 13000 | 0.1 | 760 | 退火（590℃） |  | 20100142 | 轧硬 | 0.4*760-SPCC | 30210015 | 光亮卷 | 0.1-SPCC |  | 50 | MO000945 | MO000945-011-01 | KSFW001 | 东方小品种钢前处理 0.67（昆山富维 厚度公差：0.660-0.670mm,光泽度大于150GU（横向、纵向），粗糙度：Ra0.2-0.45um.硬度：HV80-110） | 13475 | 2024-06-25 | 2024-07-05 | 2 | 2024-07-07 11:04:42 | 2024-07-09 08:53:37 | 江苏东方九天新能源材料有限公司 | 193091 | 刘忠于 | 刘忠于 |  | 0.1 | 13000 | 760 | 1 | JG12240602441 | 轧0.1，米数控制在23100-23200米，脱脂分一包10400米。 |  |  |  |  | 5330 | 11
最终退火 | JG12240551182 | JG1224055118 | 东方20# | 合格 |  | 甲 | 程新华,李龙礼 | 5835 | 5835 | 1 | 9800 | 0.1 | 760 | 退火（590℃） |  | 20100142 | 轧硬 | 0.4*760-SPCC | 30210015 | 光亮卷 | 0.1-SPCC |  | 50 | MO000767 | MO000767-006-02 | KSFW001 | 东方小品种钢前处理 0.67（昆山富维 厚度公差：0.660-0.670mm,光泽度大于150GU（横向、纵向），粗糙度：Ra0.2-0.45um.硬度：HV80-110） | 13730 | 2024-06-17 | 2024-06-27 | 2 | 2024-07-07 11:04:42 | 2024-07-09 08:53:37 | 江苏东方九天新能源材料有限公司 | 187629 | 刘忠于 | 刘忠于 |  | 0.1 | 9800 | 760 | 1 | JG12240551182 | 轧0.1，米数控制在23700-23800米，脱脂分一包10500米。 |  |  |  |  | 9135 | 6
最终退火 | JG12240551181 | JG1224055118 | 东方20# | 合格 |  | 甲 | 程新华,李龙礼 | 7255 | 7255 | 1 | 12200 | 0.1 | 760 | 退火（590℃） |  | 20100142 | 轧硬 | 0.4*760-SPCC | 30210015 | 光亮卷 | 0.1-SPCC |  | 50 | MO000767 | MO000767-006-01 | KSFW001 | 东方小品种钢前处理 0.67（昆山富维 厚度公差：0.660-0.670mm,光泽度大于150GU（横向、纵向），粗糙度：Ra0.2-0.45um.硬度：HV80-110） | 13730 | 2024-06-17 | 2024-06-27 | 2 | 2024-07-07 11:04:42 | 2024-07-09 08:53:37 | 江苏东方九天新能源材料有限公司 | 187629 | 刘忠于 | 刘忠于 |  | 0.1 | 12200 | 760 | 1 | JG12240551181 | 轧0.1，米数控制在23700-23800米，脱脂分一包10500米。 |  |  |  |  | 9135 | 6
铬钝化 | JG12240551302 | JG12240551302 | 东方铬钝化950 | 合格 | 合格品 | 乙 | 李志祥 | 5600 | 4675 | 0.8348 | 8180 | 0.1 | 760 | / |  | 30210015 | 光亮卷 | 0.1-SPCC | 30110014 | 铬钝化卷 | 0.1-SPCC |  | 10 | MO001397 | MO001397-002 | GDH001 | 铬钝化模板 | 5600 | 2024-07-09 | 2024-07-09 | 2 | 2024-07-09 08:52:57 | 2024-07-09 08:53:30 | 江苏东方九天新能源材料有限公司 | 230673 | 李志祥 |  |  | 0.1 | 0 | 760 | 1 | JG12240551302 |  | 1 | 乳化斑 色差 条印 | 是 | 是 | 1 | 2
铬钝化 | JG0024060045 | JG0024060045 | 东方铬钝化750 | 合格 | 让步接收 | 乙 | 李澍 | 4958 | 4951 | 0.9986 | 7100 | 0.15 | 610 | / | 白斑 辊印 条印 | 30210011 | 光亮卷 | 0.15-SPCC | 30110011 | 铬钝化卷 | 0.15-SPCC |  | 10 | MO001389 | MO001389-002 | GDH001 | 铬钝化模板 | 4958 | 2024-07-09 | 2024-07-09 | 2 | 2024-07-09 08:45:52 | 2024-07-09 08:46:34 | 江苏东方九天新能源材料有限公司 | 230595 | 李澍 |  |  | 0.15 | 0 | 610 | 1 | JG0024060045 |  | 1 | 白斑 辊印 条印 | 是 | 是 | 1 | 2
铬钝化 | JG0024060041 | JG0024060041 | 东方铬钝化750 | 合格 | 让步接收 | 乙 | 李澍 | 4930 | 4915 | 0.997 | 7210 | 0.15 | 610 | / | 白斑 辊印 条印 外100米来料折印 | 30210011 | 光亮卷 | 0.15-SPCC | 30110011 | 铬钝化卷 | 0.15-SPCC |  | 10 | MO001389 | MO001389-004 | GDH001 | 铬钝化模板 | 4930 | 2024-07-09 | 2024-07-09 | 2 | 2024-07-09 08:44:37 | 2024-07-09 08:45:38 | 江苏东方九天新能源材料有限公司 | 230597 | 李澍 |  |  | 0.15 | 0 | 610 | 1 | JG0024060041 |  | 1 | 白斑 辊印 条印 外100米来料折印 | 是 | 是 | 1 | 4
铬钝化 | DYBK230200012 | DYBK230200012 | 东方铬钝化750 | 合格 | 合格品 | 甲 | 李澍 | 3600 | 3600 | 1 | 7760 | 0.1 | 610 | / | 并包外 | 30210015 | 光亮卷 | 0.1-SPCC | 30110014 | 铬钝化卷 | 0.1-SPCC |  | 10 | MO001396 | MO001396-001 | GDH001 | 铬钝化模板 | 3600 | 2024-07-09 | 2024-07-09 | 2 | 2024-07-09 08:39:12 | 2024-07-09 08:41:03 | 江苏东方九天新能源材料有限公司 | 230669 | 倪兵 |  |  | 0.1 | 0 | 610 | 1 | DYBK230200012 |  | 1 | 并包外 | 是 | 是 | 2 | 1
最终脱脂 | JG12240602571 | JG1224060257 | 东方950脱脂1# | 合格 | 合格品 | 乙 | 何晓健,张东兵 | 7500 | 7500 | 1 | 12850 | 0.1 | 760 | 脱脂（950-1） |  | 20100142 | 轧硬 | 0.4*760-SPCC | 30210015 | 光亮卷 | 0.1-SPCC |  | 40 | MO000945 | MO000945-002-01 | KSFW001 | 东方小品种钢前处理 0.67（昆山富维 厚度公差：0.660-0.670mm,光泽度大于150GU（横向、纵向），粗糙度：Ra0.2-0.45um.硬度：HV80-110） | 13425 | 2024-06-25 | 2024-07-05 | 2 | 2024-07-09 08:40:06 | 2024-07-09 08:40:59 | 江苏东方九天新能源材料有限公司 | 193082 | 何晓健 |  |  | 0.1 | 12876 | 760 | 1 | JG12240602571 | 轧0.1，米数控制在23100-23200米，脱脂分一包10400米。 |  |  |  |  | 2184 | 2
最终冷轧 | JG12240602572 | JG1224060257 | 东方850轧机 | 合格 | 合格品 | 乙 | 肖勋民 | 5507.31 | 5230 | 0.9496 | 8900 | 0.1 | 760 | 850轧机普光辊(Ra0.4-0.6μm)轧制0.1mm(0.4-0.25-0.15-0.115-0.1) |  | 20100142 | 轧硬 | 0.4*760-SPCC | 30210015 | 光亮卷 | 0.1-SPCC |  | 30 | MO000945 | MO000945-002-02 | KSFW001 | 东方小品种钢前处理 0.67（昆山富维 厚度公差：0.660-0.670mm,光泽度大于150GU（横向、纵向），粗糙度：Ra0.2-0.45um.硬度：HV80-110） | 13425 | 2024-06-25 | 2024-07-05 | 2 | 2024-07-09 08:13:34 | 2024-07-09 08:31:11 | 江苏东方九天新能源材料有限公司 |  | 肖勋民 |  | 1 | 0.4 | 5700 | 760 | 1 | JG12240602572 | 轧0.1，米数控制在23100-23200米，脱脂分一包10400米。 |  |  |  |  | 2184 | 2
最终冷轧 | JG12240602571 | JG1224060257 | 东方850轧机 | 合格 | 合格品 | 乙 | 肖勋民 | 13405 | 7500 | 0.5595 | 12876 | 0.1 | 760 | 850轧机普光辊(Ra0.4-0.6μm)轧制0.1mm(0.4-0.25-0.15-0.115-0.1) |  | 20100142 | 轧硬 | 0.4*760-SPCC | 30210015 | 光亮卷 | 0.1-SPCC |  | 30 | MO000945 | MO000945-002-01 | KSFW001 | 东方小品种钢前处理 0.67（昆山富维 厚度公差：0.660-0.670mm,光泽度大于150GU（横向、纵向），粗糙度：Ra0.2-0.45um.硬度：HV80-110） | 13425 | 2024-06-25 | 2024-07-05 | 2 | 2024-07-09 08:13:34 | 2024-07-09 08:31:11 | 江苏东方九天新能源材料有限公司 |  | 肖勋民 |  | 1 | 0.4 | 5700 | 760 | 1 | JG12240602571 | 轧0.1，米数控制在23100-23200米，脱脂分一包10400米。 |  |  |  |  | 2184 | 2
铬钝化 | JG122405507421 | JG122405507421 | 东方铬钝化950 | 合格 | 合格品 | 甲 | 夏亚军 | 3560 | 3531 | 0.9919 | 6160 | 0.1 | 760 | / |  | 30210015 | 光亮卷 | 0.1-SPCC | 30110014 | 铬钝化卷 | 0.1-SPCC |  | 10 | MO001107 | MO001107-024 | GDH001 | 铬钝化模板 | 3560 | 2024-07-02 | 2024-07-02 | 2 | 2024-07-09 08:08:16 | 2024-07-09 08:08:51 | 江苏东方九天新能源材料有限公司 | 201049 | 孙槐兵 |  |  | 0.1 | 6200 | 760 | 1 | JG122405507421 |  | 1 |  | 是 | 是 | 0 | 24
铬钝化 | JG00240600623 | JG0024060062 | 东方铬钝化750 | 合格 | 合格品 | 甲 | 孙锋 | 1660.64 | 1663 | 1.0014 | 2390 | 0.15 | 610 | / |  | 30210011 | 光亮卷 | 0.15-SPCC | 30110011 | 铬钝化卷 | 0.15-SPCC |  | 10 | MO001390 | MO001390-001-03 | GDH001 | 铬钝化模板 | 4934 | 2024-07-09 | 2024-07-09 | 2 | 2024-07-09 07:42:22 | 2024-07-09 07:43:36 | 江苏东方九天新能源材料有限公司 |  | 倪兵 |  | 1 | 0.15 | 0 | 610 | 1 | JG00240600623 |  | 1 |  | 是 | 是 | 1 | 1
铬钝化 | JG00240600622 | JG0024060062 | 东方铬钝化750 | 合格 | 合格品 | 甲 | 孙锋 | 1634.68 | 1637 | 1.0014 | 2340 | 0.15 | 610 | / |  | 30210011 | 光亮卷 | 0.15-SPCC | 30110011 | 铬钝化卷 | 0.15-SPCC |  | 10 | MO001390 | MO001390-001-02 | GDH001 | 铬钝化模板 | 4934 | 2024-07-09 | 2024-07-09 | 2 | 2024-07-09 07:42:22 | 2024-07-09 07:43:36 | 江苏东方九天新能源材料有限公司 |  | 倪兵 |  | 1 | 0.15 | 0 | 610 | 1 | JG00240600622 |  | 1 |  | 是 | 是 | 1 | 1
铬钝化 | JG00240600621 | JG0024060062 | 东方铬钝化750 | 合格 | 合格品 | 甲 | 孙锋 | 1638.67 | 1641 | 1.0014 | 2340 | 0.15 | 610 | / |  | 30210011 | 光亮卷 | 0.15-SPCC | 30110011 | 铬钝化卷 | 0.15-SPCC |  | 10 | MO001390 | MO001390-001-01 | GDH001 | 铬钝化模板 | 4934 | 2024-07-09 | 2024-07-09 | 2 | 2024-07-09 07:42:22 | 2024-07-09 07:43:36 | 江苏东方九天新能源材料有限公司 |  | 倪兵 |  | 1 | 0.15 | 0 | 610 | 1 | JG00240600621 |  | 1 |  | 是 | 是 | 1 | 1
铬钝化 | JG12240602831 | JG12240602831 | 东方铬钝化750 | 合格 | 合格品 | 甲 | 孙锋 | 3580 | 3580 | 1 | 7740 | 0.1 | 610 | / | 并包内 | 30210015 | 光亮卷 | 0.1-SPCC | 30110014 | 铬钝化卷 | 0.1-SPCC |  | 10 | MO001392 | MO001392-001 | GDH001 | 铬钝化模板 | 3580 | 2024-07-09 | 2024-07-09 | 2 | 2024-07-09 07:40:30 | 2024-07-09 07:41:15 | 江苏东方九天新能源材料有限公司 | 230620 | 倪兵 |  |  | 0.1 | 0 | 610 | 1 | JG12240602831 |  | 1 | 并包内 | 是 | 是 | 1 | 1
铬钝化 | JG0024060072 | JG0024060072 | 东方铬钝化750 | 合格 | 合格品 | 甲 | 孙锋 | 5010 | 5017 | 1.0014 | 7170 | 0.15 | 610 | / |  | 30210011 | 光亮卷 | 0.15-SPCC | 30110011 | 铬钝化卷 | 0.15-SPCC |  | 10 | MO001391 | MO001391-001 | GDH001 | 铬钝化模板 | 5010 | 2024-07-09 | 2024-07-09 | 2 | 2024-07-09 07:38:51 | 2024-07-09 07:39:36 | 江苏东方九天新能源材料有限公司 | 230619 | 倪兵 |  |  | 0.15 | 0 | 610 | 1 | JG0024060072 |  | 1 |  | 是 | 是 | 1 | 1
铬钝化 | JG1224060287 | JG1224060287 | 东方铬钝化750 | 合格 | 让步接收 | 甲 | 周建锋 | 6946 | 6255 | 0.9005 | 8620 | 0.15 | 610 | 、 | 内15米来料板面黑斑 | 30210011 | 光亮卷 | 0.15-SPCC | 30110011 | 铬钝化卷 | 0.15-SPCC |  | 10 | MO001328 | MO001328-001 | GDH001 | 铬钝化模板 | 6946 | 2024-07-07 | 2024-07-07 | 2 | 2024-07-09 06:43:06 | 2024-07-09 07:30:58 | 江苏东方九天新能源材料有限公司 | 225791 | 倪兵 |  |  | 0.15 | 0 | 610 | 1 | JG1224060287 |  | 1 | 内15米来料板面黑斑， | 是 | 是 | 47 | 1
分剪 | DYBK220900081/4 | DYBK220900081 | 东方分剪5# | 合格 | 合格品 | 乙 | 尹斌斌 | 248.78 | 243 | 0.9768 | 0 | 0.1 | 200 | 1：排刀规格 200*2 宜兴锋源 SPCC-Ni 镍层≥1.5/1.5um 2：纸管芯内孔φ500MM 单片重量≤300KG 注：成品表面不允许有油，擦划伤刀印 厚度公差+/-0.005mm，宽度公差+0/-0.2mm |  | 31310010 | 镍钝化卷 | 0.1-DC06 | 31320010 | 镍钝化分切带 | 0.1-DC06 |  | 10 | MO001360 | MO001360-001-04 | FJ001 | 分剪模板 | 1032 | 2024-07-08 | 2024-07-08 | 2 | 2024-07-09 04:07:42 | 2024-07-09 07:21:30 | 江苏东方九天新能源材料有限公司 |  | 尹斌斌 |  | 1 | 0.1 | 0 | 410 | 1 | DYBK220900081/4 | 1：排刀规格 200*2 宜兴锋源 SPCC-Ni 镍层≥1.5/1.5um 2：纸管芯内孔φ500MM 单片重量≤300KG 注：成品表面不允许有油，擦划伤刀印 厚度公差+/-0.005mm，宽度公差+0/-0.2mm | 1 |  | 是 | 是 | 242 | 1
分剪 | DYBK220900081/3 | DYBK220900081 | 东方分剪5# | 合格 | 合格品 | 乙 | 尹斌斌 | 248.78 | 243 | 0.9768 | 0 | 0.1 | 200 | 1：排刀规格 200*2 宜兴锋源 SPCC-Ni 镍层≥1.5/1.5um 2：纸管芯内孔φ500MM 单片重量≤300KG 注：成品表面不允许有油，擦划伤刀印 厚度公差+/-0.005mm，宽度公差+0/-0.2mm |  | 31310010 | 镍钝化卷 | 0.1-DC06 | 31320010 | 镍钝化分切带 | 0.1-DC06 |  | 10 | MO001360 | MO001360-001-03 | FJ001 | 分剪模板 | 1032 | 2024-07-08 | 2024-07-08 | 2 | 2024-07-09 04:07:42 | 2024-07-09 07:21:30 | 江苏东方九天新能源材料有限公司 |  | 尹斌斌 |  | 1 | 0.1 | 0 | 410 | 1 | DYBK220900081/3 | 1：排刀规格 200*2 宜兴锋源 SPCC-Ni 镍层≥1.5/1.5um 2：纸管芯内孔φ500MM 单片重量≤300KG 注：成品表面不允许有油，擦划伤刀印 厚度公差+/-0.005mm，宽度公差+0/-0.2mm | 1 |  | 是 | 是 | 242 | 1
分剪 | DYBK220900081/2 | DYBK220900081 | 东方分剪5# | 合格 | 合格品 | 乙 | 尹斌斌 | 267.21 | 261 | 0.9768 | 0 | 0.1 | 200 | 1：排刀规格 200*2 宜兴锋源 SPCC-Ni 镍层≥1.5/1.5um 2：纸管芯内孔φ500MM 单片重量≤300KG 注：成品表面不允许有油，擦划伤刀印 厚度公差+/-0.005mm，宽度公差+0/-0.2mm |  | 31310010 | 镍钝化卷 | 0.1-DC06 | 31320010 | 镍钝化分切带 | 0.1-DC06 |  | 10 | MO001360 | MO001360-001-02 | FJ001 | 分剪模板 | 1032 | 2024-07-08 | 2024-07-08 | 2 | 2024-07-09 04:07:42 | 2024-07-09 07:21:30 | 江苏东方九天新能源材料有限公司 |  | 尹斌斌 |  | 1 | 0.1 | 0 | 410 | 1 | DYBK220900081/2 | 1：排刀规格 200*2 宜兴锋源 SPCC-Ni 镍层≥1.5/1.5um 2：纸管芯内孔φ500MM 单片重量≤300KG 注：成品表面不允许有油，擦划伤刀印 厚度公差+/-0.005mm，宽度公差+0/-0.2mm | 1 |  | 是 | 是 | 242 | 1
分剪 | DYBK220900081/1 | DYBK220900081 | 东方分剪5# | 合格 | 合格品 | 乙 | 尹斌斌 | 267.21 | 261 | 0.9768 | 0 | 0.1 | 200 | 1：排刀规格 200*2 宜兴锋源 SPCC-Ni 镍层≥1.5/1.5um 2：纸管芯内孔φ500MM 单片重量≤300KG 注：成品表面不允许有油，擦划伤刀印 厚度公差+/-0.005mm，宽度公差+0/-0.2mm |  | 31310010 | 镍钝化卷 | 0.1-DC06 | 31320010 | 镍钝化分切带 | 0.1-DC06 |  | 10 | MO001360 | MO001360-001-01 | FJ001 | 分剪模板 | 1032 | 2024-07-08 | 2024-07-08 | 2 | 2024-07-09 04:07:42 | 2024-07-09 07:21:30 | 江苏东方九天新能源材料有限公司 |  | 尹斌斌 |  | 1 | 0.1 | 0 | 410 | 1 | DYBK220900081/1 | 1：排刀规格 200*2 宜兴锋源 SPCC-Ni 镍层≥1.5/1.5um 2：纸管芯内孔φ500MM 单片重量≤300KG 注：成品表面不允许有油，擦划伤刀印 厚度公差+/-0.005mm，宽度公差+0/-0.2mm | 1 |  | 是 | 是 | 242 | 1
最终脱脂 | DL00240600181 | DL0024060018 | 东方950脱脂1# | 合格 | 让步接收 | 乙 | 何晓健,张东兵 | 6080 | 6000 | 0.9868 | 6550 | 0.19 | 610 | 东莞鸿力：脱脂(单位张力3.2）、转退火 | C挫伤(板面间断挫伤重),H横辊印(正面横辊印明显),X细划伤(正反面多条细划伤) | 20100082 | 轧硬 | 0.6*610-SPCC | 31010016 | 小品种钢卷 | 0.19-SPCC |  | 40 | MO001200 | MO001200-001-01 | XPZG001 | 小品种钢前处理模板 | 12290 | 2024-07-04 | 2024-07-04 | 2 | 2024-07-09 07:15:43 | 2024-07-09 07:18:21 | 江苏东方九天新能源材料有限公司 | 205746 | 何晓健 |  |  | 0.19 | 6600 | 610 | 1 | DL00240600181 | 第二次投料，东莞鸿力：厚度-0.01，HV90-110粗糙度≤0.15，卷重在2-3.5吨 |  | C挫伤(板面间断挫伤重),H横辊印(正面横辊印明显),X细划伤(正反面多条细划伤) | 否 | 否 | 1656 | 1
铬钝化 | JG122405511612 | JG12240551161 | 东方铬钝化950 | 合格 | 合格品 | 甲 | 夏亚军 | 2744.91 | 2737 | 0.9971 | 4780 | 0.1 | 760 | / |  | 30210015 | 光亮卷 | 0.1-SPCC | 30110014 | 铬钝化卷 | 0.1-SPCC |  | 10 | MO001107 | MO001107-021-02 | GDH001 | 铬钝化模板 | 5550 | 2024-07-02 | 2024-07-02 | 2 | 2024-07-09 07:00:15 | 2024-07-09 07:01:45 | 江苏东方九天新能源材料有限公司 |  | 孙槐兵 |  | 1 | 0.1 | 9750 | 760 | 1 | JG122405511612 |  | 1 |  | 是 | 是 | 1 | 21
铬钝化 | JG122405511611 | JG12240551161 | 东方铬钝化950 | 合格 | 合格品 | 甲 | 夏亚军 | 2805.08 | 2797 | 0.9971 | 4880 | 0.1 | 760 | / |  | 30210015 | 光亮卷 | 0.1-SPCC | 30110014 | 铬钝化卷 | 0.1-SPCC |  | 10 | MO001107 | MO001107-021-01 | GDH001 | 铬钝化模板 | 5550 | 2024-07-02 | 2024-07-02 | 2 | 2024-07-09 07:00:15 | 2024-07-09 07:01:45 | 江苏东方九天新能源材料有限公司 |  | 孙槐兵 |  | 1 | 0.1 | 9750 | 760 | 1 | JG122405511611 |  | 1 |  | 是 | 是 | 1 | 21
一次退火 | JG1224060260 | JG1224060260 | 东方8# | 合格 |  | 乙 | 陈国,李楷文,袁亚东,张天圣 | 13065 | 13065 | 1 | 5550 | 0.4 | 760 | 退火 装炉量20T-45T(620℃),装炉量>45T (630℃） |  | 20100142 | 轧硬 | 0.4*760-SPCC | 30210015 | 光亮卷 | 0.1-SPCC |  | 20 | MO000947 | MO000947-018 | XPZG001 | 小品种钢前处理模板 | 13095 | 2024-06-25 | 2024-07-05 | 2 | 2024-07-06 13:17:43 | 2024-07-09 07:01:27 | 江苏东方九天新能源材料有限公司 | 193157 | 刘忠于 | 刘忠于 |  | 0.4 | 5550 | 760 | 1 | JG1224060260 | 轧0.1，米数控制在22200-22300米，脱脂分一包9200米。 |  |  | 否 | 否 | 3094 | 18
一次退火 | JG1224060259 | JG1224060259 | 东方8# | 合格 |  | 乙 | 陈国,李楷文,袁亚东,张天圣 | 13055 | 13055 | 1 | 5550 | 0.4 | 760 | 退火 装炉量20T-45T(620℃),装炉量>45T (630℃） |  | 20100142 | 轧硬 | 0.4*760-SPCC | 30210015 | 光亮卷 | 0.1-SPCC |  | 20 | MO000947 | MO000947-016 | XPZG001 | 小品种钢前处理模板 | 13075 | 2024-06-25 | 2024-07-05 | 2 | 2024-07-06 13:17:43 | 2024-07-09 07:01:27 | 江苏东方九天新能源材料有限公司 | 193154 | 刘忠于 | 刘忠于 |  | 0.4 | 5550 | 760 | 1 | JG1224060259 | 轧0.1，米数控制在22200-22300米，脱脂分一包9200米。 |  |  | 否 | 否 | 2686 | 16
一次退火 | JG1224060266 | JG1224060266 | 东方8# | 合格 |  | 乙 | 陈国,李楷文,袁亚东,张天圣 | 13015 | 13015 | 1 | 5540 | 0.4 | 760 | 退火 装炉量20T-45T(620℃),装炉量>45T (630℃） |  | 20100142 | 轧硬 | 0.4*760-SPCC | 30210015 | 光亮卷 | 0.1-SPCC |  | 20 | MO000947 | MO000947-013 | XPZG001 | 小品种钢前处理模板 | 13040 | 2024-06-25 | 2024-07-05 | 5 | 2024-07-06 13:17:43 | 2024-07-09 07:01:27 | 江苏东方九天新能源材料有限公司 | 193150 | 刘忠于 | 刘忠于 |  | 0.4 | 5540 | 760 | 1 | JG1224060266 | 轧0.1，米数控制在22200-22300米，脱脂分一包9200米。 |  |  | 否 | 否 | 4477 | 13
一次退火 | JG1224060269 | JG1224060269 | 东方8# | 合格 |  | 乙 | 陈国,李楷文,袁亚东,张天圣 | 12950 | 12950 | 1 | 5500 | 0.4 | 760 | 退火 装炉量20T-45T(620℃),装炉量>45T (630℃） |  | 20100142 | 轧硬 | 0.4*760-SPCC | 30210015 | 光亮卷 | 0.1-SPCC |  | 20 | MO000947 | MO000947-003 | XPZG001 | 小品种钢前处理模板 | 12955 | 2024-06-25 | 2024-07-05 | 2 | 2024-07-06 13:17:43 | 2024-07-09 07:01:27 | 江苏东方九天新能源材料有限公司 | 193134 | 刘忠于 | 刘忠于 |  | 0.4 | 5500 | 760 | 1 | JG1224060269 | 轧0.1，米数控制在22200-22300米，脱脂分一包9200米。 |  |  | 否 | 否 | 3020 | 3
最终平整 | JG12240602462 | JG1224060246 | 东方850平整 | 合格 | 让步接收 | 乙 | 鞠承,姚学禹 | 6000 | 5990 | 0.9983 | 10480 | 0.1 | 760 | 平整 | 夹纸内220米操10cm 来料松花印【退平整】,1542米传43CM孔洞0.07平方毫米，内500米表面亮条印重 | 20100142 | 轧硬 | 0.4*760-SPCC | 30210015 | 光亮卷 | 0.1-SPCC |  | 60 | MO000945 | MO000945-007-02 | KSFW001 | 东方小品种钢前处理 0.67（昆山富维 厚度公差：0.660-0.670mm,光泽度大于150GU（横向、纵向），粗糙度：Ra0.2-0.45um.硬度：HV80-110） | 13450 | 2024-06-25 | 2024-07-05 | 2 | 2024-07-09 06:51:43 | 2024-07-09 06:54:05 | 江苏东方九天新能源材料有限公司 | 193087 | 鞠承 |  |  | 0.1 | 10450 | 760 | 1 | JG12240602462 | 轧0.1，米数控制在23100-23200米，脱脂分一包10400米。 | 1 | S松花印(夹纸内220米操10出门来料松花印【退平整】】),K孔洞(1542米传43CM0.07),L亮斑(年500米表面亮条印重) | 是 | 是 | 4942 | 7
铬钝化 | JG12240602841 | JG12240602841 | 东方铬钝化950 | 合格 | 让步接收 | 甲 | 孙锋 | 3580 | 3871 | 1.0813 | 8350 | 0.1 | 610 | / | 内80米来料板面顶伤印重，亮斑 | 30210015 | 光亮卷 | 0.1-SPCC | 30110014 | 铬钝化卷 | 0.1-SPCC |  | 10 | MO001368 | MO001368-001 | GDH001 | 铬钝化模板 | 3580 | 2024-07-08 | 2024-07-08 | 2 | 2024-07-09 06:40:00 | 2024-07-09 06:41:27 | 江苏东方九天新能源材料有限公司 | 227673 | 倪兵 |  |  | 0.1 | 0 | 610 | 1 | JG12240602841 |  | 1 | 内80米来料板面顶伤印重，亮斑 | 处理中 | 否 |  | 1
最终平整 | JG12240551532 | JG1224055153 | 东方850平整 | 合格 | 合格品 | 乙 | 鞠承,姚学禹 | 6010 | 6000 | 0.9983 | 10360 | 0.1 | 760 | 平整 |  | 20100142 | 轧硬 | 0.4*760-SPCC | 30210015 | 光亮卷 | 0.1-SPCC |  | 60 | MO000664 | MO000664-008-02 | KSFW001 | 东方小品种钢前处理 0.67（昆山富维 厚度公差：0.660-0.670mm,光泽度大于150GU（横向、纵向），粗糙度：Ra0.2-0.45um.硬度：HV80-110） | 13730 | 2024-06-05 | 2024-06-15 | 2 | 2024-07-09 06:29:14 | 2024-07-09 06:29:43 | 江苏东方九天新能源材料有限公司 | 161507 | 鞠承 |  |  | 0.1 | 10300 | 760 | 1 | JG12240551532 | 轧0.1，米数控制在23700-23800米，脱脂分一包10500米。 | 1 |  | 是 | 是 | 6403 | 8
铬钝化 | JG122405513722 | JG12240551372 | 东方铬钝化950 | 合格 | 合格品 | 甲 | 韩康 | 6200 | 3547 | 0.5721 | 6130 | 0.1 | 760 | / |  | 30210015 | 光亮卷 | 0.1-SPCC | 30110014 | 铬钝化卷 | 0.1-SPCC |  | 10 | MO001107 | MO001107-016-02 | GDH001 | 铬钝化模板 | 6200 | 2024-07-02 | 2024-07-02 | 2 | 2024-07-09 04:42:00 | 2024-07-09 05:50:29 | 江苏东方九天新能源材料有限公司 |  | 孙槐兵 |  | 1 | 0.1 | 10720 | 760 | 1 | JG122405513722 |  | 1 |  | 是 | 是 | 102 | 16
铬钝化 | JG122405513721 | JG12240551372 | 东方铬钝化950 | 合格 | 合格品 | 甲 | 韩康 | 2647.26 | 2643 | 0.9984 | 4570 | 0.1 | 760 | / |  | 30210015 | 光亮卷 | 0.1-SPCC | 30110014 | 铬钝化卷 | 0.1-SPCC |  | 10 | MO001107 | MO001107-016-01 | GDH001 | 铬钝化模板 | 6200 | 2024-07-02 | 2024-07-02 | 2 | 2024-07-09 04:42:00 | 2024-07-09 05:50:29 | 江苏东方九天新能源材料有限公司 |  | 孙槐兵 |  | 1 | 0.1 | 10720 | 760 | 1 | JG122405513721 |  | 1 |  | 是 | 是 | 102 | 16
最终脱脂 | JG1224055128 | JG1224055128 | 东方950脱脂1# | 合格 | 合格品 | 乙 | 何晓健,张东兵 | 9570 | 9435 | 0.9859 | 16100 | 0.1 | 760 | 脱脂（950-1） |  | 20100142 | 轧硬 | 0.4*760-SPCC | 30210015 | 光亮卷 | 0.1-SPCC |  | 40 | MO000774 | MO000774-002 | KSFW001 | 东方小品种钢前处理 0.67（昆山富维 厚度公差：0.660-0.670mm,光泽度大于150GU（横向、纵向），粗糙度：Ra0.2-0.45um.硬度：HV80-110） | 9650 | 2024-06-17 | 2024-06-27 | 2 | 2024-07-09 05:49:35 | 2024-07-09 05:49:58 | 江苏东方九天新能源材料有限公司 | 187690 | 何晓健 |  |  | 0.1 | 16157 | 760 | 1 | JG1224055128 | 轧0.1，米数控制在16500-16600米，脱脂分一包6200米 |  |  | 否 | 否 | 8732 | 2
最终平整 | JG122405506321 | JG1224055063 | 东方850平整 | 合格 | 合格品 | 甲 | 陈俊华,钱琨 | 2220 | 2220 | 1 | 3880 | 0.1 | 760 | 平整 | K孔洞(1724米传74.7MM1.13MM2) | 20100142 | 轧硬 | 0.4*760-SPCC | 30210015 | 光亮卷 | 0.1-SPCC |  | 60 | MO000769 | MO000769-005-02-01 | KSFW001 | 东方小品种钢前处理 0.67（昆山富维 厚度公差：0.660-0.670mm,光泽度大于150GU（横向、纵向），粗糙度：Ra0.2-0.45um.硬度：HV80-110） | 12860 | 2024-06-17 | 2024-06-27 | 2 | 2024-07-02 07:11:18 | 2024-07-09 05:44:52 | 江苏东方九天新能源材料有限公司 |  | 陈俊华 |  | 1 | 0.1 | 11400 | 760 | 1 | JG12240550632 | 轧0.1，米数控制在22200-22300米，脱脂分一包9200米。 | 1 |  | 是 | 是 | 8726 | 5
最终退火 | JG12240602712 | JG1224060271 | 东方7# | 合格 |  | 甲 | 程新华,李龙礼 | 9680 | 9680 | 1 | 9680 | 0.1 | 760 | 退火（590℃） |  | 20100142 | 轧硬 | 0.4*760-SPCC | 30210015 | 光亮卷 | 0.1-SPCC |  | 50 | MO000947 | MO000947-001-02 | KSFW001 | 东方小品种钢前处理 0.67（昆山富维 厚度公差：0.660-0.670mm,光泽度大于150GU（横向、纵向），粗糙度：Ra0.2-0.45um.硬度：HV80-110） | 12935 | 2024-06-25 | 2024-07-05 | 2 | 2024-07-07 17:05:55 | 2024-07-09 05:10:16 | 江苏东方九天新能源材料有限公司 | 193129 | 刘忠于 | 刘忠于 |  | 0.1 | 9680 | 760 | 1 | JG12240602712 | 轧0.1，米数控制在22200-22300米，脱脂分一包9200米。 |  |  |  |  | 4753 | 1
最终退火 | JG12240602711 | JG1224060271 | 东方7# | 合格 |  | 甲 | 程新华,李龙礼 | 7200 | 7200 | 1 | 12550 | 0.1 | 760 | 退火（590℃） |  | 20100142 | 轧硬 | 0.4*760-SPCC | 30210015 | 光亮卷 | 0.1-SPCC |  | 50 | MO000947 | MO000947-001-01 | KSFW001 | 东方小品种钢前处理 0.67（昆山富维 厚度公差：0.660-0.670mm,光泽度大于150GU（横向、纵向），粗糙度：Ra0.2-0.45um.硬度：HV80-110） | 12935 | 2024-06-25 | 2024-07-05 | 2 | 2024-07-07 17:05:55 | 2024-07-09 05:10:16 | 江苏东方九天新能源材料有限公司 | 193129 | 刘忠于 | 刘忠于 |  | 0.1 | 12550 | 760 | 1 | JG12240602711 | 轧0.1，米数控制在22200-22300米，脱脂分一包9200米。 |  |  |  |  | 4753 | 1
最终退火 | JG12240550932 | JG1224055093 | 东方20# | 合格 |  | 甲 | 程新华,李龙礼 | 5850 | 5850 | 1 | 10270 | 0.1 | 760 | 退火（590℃） |  | 20100142 | 轧硬 | 0.4*760-SPCC | 30210015 | 光亮卷 | 0.1-SPCC |  | 50 | MO000769 | MO000769-001-02 | KSFW001 | 东方小品种钢前处理 0.67（昆山富维 厚度公差：0.660-0.670mm,光泽度大于150GU（横向、纵向），粗糙度：Ra0.2-0.45um.硬度：HV80-110） | 12985 | 2024-06-17 | 2024-06-27 | 2 | 2024-07-07 17:05:55 | 2024-07-09 05:10:16 | 江苏东方九天新能源材料有限公司 | 187639 | 刘忠于 | 刘忠于 |  | 0.1 | 10270 | 760 | 1 | JG12240550932 | 轧0.1，米数控制在22200-22300米，脱脂分一包9200米。 |  |  |  |  | 5404 | 1
最终退火 | JG12240550931 | JG1224055093 | 东方20# | 合格 |  | 甲 | 程新华,李龙礼 | 5950 | 5950 | 1 | 10450 | 0.1 | 760 | 退火（590℃） |  | 20100142 | 轧硬 | 0.4*760-SPCC | 30210015 | 光亮卷 | 0.1-SPCC |  | 50 | MO000769 | MO000769-001-01 | KSFW001 | 东方小品种钢前处理 0.67（昆山富维 厚度公差：0.660-0.670mm,光泽度大于150GU（横向、纵向），粗糙度：Ra0.2-0.45um.硬度：HV80-110） | 12985 | 2024-06-17 | 2024-06-27 | 2 | 2024-07-07 17:05:55 | 2024-07-09 05:10:16 | 江苏东方九天新能源材料有限公司 | 187639 | 刘忠于 | 刘忠于 |  | 0.1 | 10450 | 760 | 1 | JG12240550931 | 轧0.1，米数控制在22200-22300米，脱脂分一包9200米。 |  |  |  |  | 5404 | 1
最终冷轧 | DL00240600181 | DL0024060018 | 东方650轧机 | 合格 | 合格品 | 乙 | 顾峰,朱明 | 6130 | 6080 | 0.9918 | 6600 | 0.19 | 610 | 东莞鸿力：650轧机用普光辊（Ra0.2-0.3μm)轧制0.19mm（0.6-0.41-0.3-0.23-0.19）厚度公差：0.191-0.196mm、转脱脂 |  | 20100082 | 轧硬 | 0.6*610-SPCC | 31010016 | 小品种钢卷 | 0.19-SPCC |  | 30 | MO001200 | MO001200-001-01 | XPZG001 | 小品种钢前处理模板 | 12290 | 2024-07-04 | 2024-07-04 | 2 | 2024-07-09 04:35:17 | 2024-07-09 05:00:18 | 江苏东方九天新能源材料有限公司 | 205746 | 朱明 |  |  | 0.6 | 2150 | 610 | 1 | DL00240600181 | 第二次投料，东莞鸿力：厚度-0.01，HV90-110粗糙度≤0.15，卷重在2-3.5吨 |  | 色差，条印，细划伤，白斑，振纹，线印 | 否 | 否 | 1656 | 1
最终平整 | JG12240601312 | JG1224060131 | 东方850平整 | 合格 | 合格品 | 乙 | 鞠承,姚学禹 | 5840 | 5820 | 0.9966 | 10130 | 0.1 | 760 | 平整 |  | 20100142 | 轧硬 | 0.4*760-SPCC | 30210015 | 光亮卷 | 0.1-SPCC |  | 60 | MO000938 | MO000938-002-02 | KSFW001 | 东方小品种钢前处理 0.67（昆山富维 厚度公差：0.660-0.670mm,光泽度大于150GU（横向、纵向），粗糙度：Ra0.2-0.45um.硬度：HV80-110） | 13490 | 2024-06-24 | 2024-07-04 | 2 | 2024-07-09 04:50:55 | 2024-07-09 04:51:27 | 江苏东方九天新能源材料有限公司 | 192986 | 鞠承 |  |  | 0.1 | 10100 | 760 | 1 | JG12240601312 | 轧0.1，米数控制在23100-23200米，脱脂分一包10400米。 | 1 |  | 是 | 是 | 3962 | 2
最终平整 | JG12240601291 | JG1224060129 | 东方850平整 | 合格 | 让步接收 | 乙 | 鞠承,姚学禹 | 7475 | 7480 | 1.0007 | 13080 | 0.1 | 760 | 平整 | 4759米传45CM孔洞0.283平方毫米 | 20100142 | 轧硬 | 0.4*760-SPCC | 30210015 | 光亮卷 | 0.1-SPCC |  | 60 | MO000938 | MO000938-008-01 | KSFW001 | 东方小品种钢前处理 0.67（昆山富维 厚度公差：0.660-0.670mm,光泽度大于150GU（横向、纵向），粗糙度：Ra0.2-0.45um.硬度：HV80-110） | 13450 | 2024-06-24 | 2024-07-04 | 2 | 2024-07-09 04:17:35 | 2024-07-09 04:18:26 | 江苏东方九天新能源材料有限公司 | 192992 | 鞠承 |  |  | 0.1 | 13000 | 760 | 1 | JG12240601291 | 轧0.1，米数控制在23100-23200米，脱脂分一包10400米。 | 1 | K孔洞(4759米传45CM0.283) | 是 | 是 | 5996 | 8
铬钝化 | JG1224060372 | JG1224060372 | 东方铬钝化750 | 合格 | 合格品 | 甲 | 周建锋 | 7020 | 7017 | 0.9996 | 9620 | 0.15 | 610 | / | 板面白斑，辊印，亮斑点，砂轮印，内600米粘钢折印 | 30210011 | 光亮卷 | 0.15-SPCC | 30110011 | 铬钝化卷 | 0.15-SPCC |  | 10 | MO001365 | MO001365-001 | GDH001 | 铬钝化模板 | 7020 | 2024-07-08 | 2024-07-08 | 2 | 2024-07-09 02:48:57 | 2024-07-09 04:08:23 | 江苏东方九天新能源材料有限公司 | 227631 | 倪兵 |  |  | 0.15 | 0 | 610 | 1 | JG1224060372 |  | 1 | 来料板面偶有白斑，辊印，亮斑点，砂轮印内600米来料粘钢折印 | 是 | 是 | 80 | 1
最终平整 | JG12240601272 | JG1224060127 | 东方850平整 | 合格 | 让步接收 | 乙 | 鞠承,姚学禹 | 6040 | 6060 | 1.0033 | 10570 | 0.1 | 760 | 平整 | T停机斑(50米处尾30米处),K孔洞(87米传54CM0.21/741米传26CM6.44) | 20100142 | 轧硬 | 0.4*760-SPCC | 30210015 | 光亮卷 | 0.1-SPCC |  | 60 | MO000938 | MO000938-012-02 | KSFW001 | 东方小品种钢前处理 0.67（昆山富维 厚度公差：0.660-0.670mm,光泽度大于150GU（横向、纵向），粗糙度：Ra0.2-0.45um.硬度：HV80-110） | 13445 | 2024-06-24 | 2024-07-04 | 2 | 2024-07-09 03:43:11 | 2024-07-09 03:44:29 | 江苏东方九天新能源材料有限公司 | 192996 | 鞠承 |  |  | 0.1 | 10510 | 760 | 1 | JG12240601272 | 轧0.1，米数控制在23100-23200米，脱脂分一包10400米。 | 1 | T停机斑(50米处尾30米处),K孔洞(87米传54CM0.21/741米传26CM6.44) | 是 | 是 | 1927 | 12
最终平整 | JG12240602461 | JG1224060246 | 东方850平整 | 合格 | 让步接收 | 乙 | 鞠承,姚学禹 | 7215 | 7210 | 0.9993 | 12600 | 0.1 | 760 | 平整 | 13米传17CM1.70/11612米传28CM0.21mm2孔洞,表面色差条印重 | 20100142 | 轧硬 | 0.4*760-SPCC | 30210015 | 光亮卷 | 0.1-SPCC |  | 60 | MO000945 | MO000945-007-01 | KSFW001 | 东方小品种钢前处理 0.67（昆山富维 厚度公差：0.660-0.670mm,光泽度大于150GU（横向、纵向），粗糙度：Ra0.2-0.45um.硬度：HV80-110） | 13450 | 2024-06-25 | 2024-07-05 | 2 | 2024-07-09 03:15:05 | 2024-07-09 03:16:29 | 江苏东方九天新能源材料有限公司 | 193087 | 鞠承 |  |  | 0.1 | 12540 | 760 | 1 | JG12240602461 | 轧0.1，米数控制在23100-23200米，脱脂分一包10400米。 | 1 | K孔洞(13米传17CM1.70/11612米传28CM0.21),S色差条印(表面色差条印重) | 是 | 是 | 4942 | 7
镍钝化 | 112447583-021 | 112447583-02 | 东方镍钝化1150 | 合格 | 让步接收 | 甲 | 丁涛 | 4380.03 | 4375 | 0.9989 | 2450 | 0.25 | 903 | 凌力电池：1150镍钝化工段镀镍，A面＞1.9um，B面＞0.64um ,铁管芯，转退火 | A暗线印(偶有不规律暗线印，内300米操作侧边部约10cm轻微凹印，偶有虫斑，2300-2324米操作侧10CM左右疑似水滴印（半光1-2导电辊压辊气管暴裂）) | 11060007 | 预镀镍基带 | 0.25*903-BDCK | 31310014 | 镍钝化卷 | 0.25-BDCK |  | 10 | MO001347 | MO001347-001-01 | NDH001 | 镍钝化模板 | 8700 | 2024-07-08 | 2024-07-10 | 2 | 2024-07-09 00:49:51 | 2024-07-09 03:09:28 | 江苏东方九天新能源材料有限公司 |  | 丁涛 |  | 1 | 0.25 | 0 | 903 | 1 | 112447583-021 | 凌力电池（0.25*886）：厚度公差0.24-0.26mm，表面里外半光，粗糙度0.7-1.1um，T3(HV0.2 130-150),镍层大于等于1.9mm/0.64um；镍线生产一半，4300kg | 1 | A暗线印(偶有不规律暗线印，内300米操作侧边部约10cm轻微凹印，偶有虫斑，2300-2324米操作侧10CM左右疑似水滴印（半光1-2导电辊压辊气管暴裂）) | 是 | 是 | 588 | 1
分剪 | JL1224040108-1/27 | JL1224040108-1 | 东方分剪6# | 合格 | 合格品 | 乙 | 张建勇 | 150.59 | 147 | 0.9762 | 0 | 0.4 | 61 | 浙江银帆 （0.4）SPCC HV:90-110 1: 排刀规格 74.6*4+61*5;管芯内径500mm，轻涂油；切2包。厚度公差0.39-0.4mm，宽度公差+0/-0.1mm |  | 31010051 | 小品种钢卷 | 0.4-SPCC | 31020065 | 小品种钢分切带 | 0.4-SPCC |  | 10 | MO001370 | MO001370-002-27 | FJ001 | 分剪模板 | 4525 | 2024-07-08 | 2024-07-08 | 2 | 2024-07-09 02:57:51 | 2024-07-09 03:00:06 | 江苏东方九天新能源材料有限公司 |  | 尹斌斌 |  | 1 | 0.4 | 0 | 610 | 1 | JL1224040108-1/27 | 浙江银帆 （0.4）SPCC HV:90-110 1: 排刀规格 74.6*4+61*5;管芯内径500mm，轻涂油；切2包。厚度公差0.39-0.4mm，宽度公差+0/-0.1mm | 1 |  | 是 | 是 | 3 | 2
分剪 | JL1224040108-1/26 | JL1224040108-1 | 东方分剪6# | 合格 | 合格品 | 乙 | 张建勇 | 150.59 | 147 | 0.9762 | 0 | 0.4 | 61 | 浙江银帆 （0.4）SPCC HV:90-110 1: 排刀规格 74.6*4+61*5;管芯内径500mm，轻涂油；切2包。厚度公差0.39-0.4mm，宽度公差+0/-0.1mm |  | 31010051 | 小品种钢卷 | 0.4-SPCC | 31020065 | 小品种钢分切带 | 0.4-SPCC |  | 10 | MO001370 | MO001370-002-26 | FJ001 | 分剪模板 | 4525 | 2024-07-08 | 2024-07-08 | 2 | 2024-07-09 02:57:51 | 2024-07-09 03:00:06 | 江苏东方九天新能源材料有限公司 |  | 尹斌斌 |  | 1 | 0.4 | 0 | 610 | 1 | JL1224040108-1/26 | 浙江银帆 （0.4）SPCC HV:90-110 1: 排刀规格 74.6*4+61*5;管芯内径500mm，轻涂油；切2包。厚度公差0.39-0.4mm，宽度公差+0/-0.1mm | 1 |  | 是 | 是 | 3 | 2
分剪 | JL1224040108-1/25 | JL1224040108-1 | 东方分剪6# | 合格 | 合格品 | 乙 | 张建勇 | 151.61 | 148 | 0.9762 | 0 | 0.4 | 61 | 浙江银帆 （0.4）SPCC HV:90-110 1: 排刀规格 74.6*4+61*5;管芯内径500mm，轻涂油；切2包。厚度公差0.39-0.4mm，宽度公差+0/-0.1mm |  | 31010051 | 小品种钢卷 | 0.4-SPCC | 31020065 | 小品种钢分切带 | 0.4-SPCC |  | 10 | MO001370 | MO001370-002-25 | FJ001 | 分剪模板 | 4525 | 2024-07-08 | 2024-07-08 | 2 | 2024-07-09 02:57:51 | 2024-07-09 03:00:06 | 江苏东方九天新能源材料有限公司 |  | 尹斌斌 |  | 1 | 0.4 | 0 | 610 | 1 | JL1224040108-1/25 | 浙江银帆 （0.4）SPCC HV:90-110 1: 排刀规格 74.6*4+61*5;管芯内径500mm，轻涂油；切2包。厚度公差0.39-0.4mm，宽度公差+0/-0.1mm | 1 |  | 是 | 是 | 3 | 2
分剪 | JL1224040108-1/24 | JL1224040108-1 | 东方分剪6# | 合格 | 合格品 | 乙 | 张建勇 | 151.61 | 148 | 0.9762 | 0 | 0.4 | 61 | 浙江银帆 （0.4）SPCC HV:90-110 1: 排刀规格 74.6*4+61*5;管芯内径500mm，轻涂油；切2包。厚度公差0.39-0.4mm，宽度公差+0/-0.1mm |  | 31010051 | 小品种钢卷 | 0.4-SPCC | 31020065 | 小品种钢分切带 | 0.4-SPCC |  | 10 | MO001370 | MO001370-002-24 | FJ001 | 分剪模板 | 4525 | 2024-07-08 | 2024-07-08 | 2 | 2024-07-09 02:57:51 | 2024-07-09 03:00:06 | 江苏东方九天新能源材料有限公司 |  | 尹斌斌 |  | 1 | 0.4 | 0 | 610 | 1 | JL1224040108-1/24 | 浙江银帆 （0.4）SPCC HV:90-110 1: 排刀规格 74.6*4+61*5;管芯内径500mm，轻涂油；切2包。厚度公差0.39-0.4mm，宽度公差+0/-0.1mm | 1 |  | 是 | 是 | 3 | 2
分剪 | JL1224040108-1/23 | JL1224040108-1 | 东方分剪6# | 合格 | 合格品 | 乙 | 张建勇 | 151.61 | 148 | 0.9762 | 0 | 0.4 | 61 | 浙江银帆 （0.4）SPCC HV:90-110 1: 排刀规格 74.6*4+61*5;管芯内径500mm，轻涂油；切2包。厚度公差0.39-0.4mm，宽度公差+0/-0.1mm |  | 31010051 | 小品种钢卷 | 0.4-SPCC | 31020065 | 小品种钢分切带 | 0.4-SPCC |  | 10 | MO001370 | MO001370-002-23 | FJ001 | 分剪模板 | 4525 | 2024-07-08 | 2024-07-08 | 2 | 2024-07-09 02:57:51 | 2024-07-09 03:00:06 | 江苏东方九天新能源材料有限公司 |  | 尹斌斌 |  | 1 | 0.4 | 0 | 610 | 1 | JL1224040108-1/23 | 浙江银帆 （0.4）SPCC HV:90-110 1: 排刀规格 74.6*4+61*5;管芯内径500mm，轻涂油；切2包。厚度公差0.39-0.4mm，宽度公差+0/-0.1mm | 1 |  | 是 | 是 | 3 | 2
分剪 | JL1224040108-1/22 | JL1224040108-1 | 东方分剪6# | 合格 | 合格品 | 乙 | 张建勇 | 186.45 | 182 | 0.9761 | 0 | 0.4 | 74.6 | 浙江银帆 （0.4）SPCC HV:90-110 1: 排刀规格 74.6*4+61*5;管芯内径500mm，轻涂油；切2包。厚度公差0.39-0.4mm，宽度公差+0/-0.1mm |  | 31010051 | 小品种钢卷 | 0.4-SPCC | 31020065 | 小品种钢分切带 | 0.4-SPCC |  | 10 | MO001370 | MO001370-002-22 | FJ001 | 分剪模板 | 4525 | 2024-07-08 | 2024-07-08 | 2 | 2024-07-09 02:57:51 | 2024-07-09 03:00:06 | 江苏东方九天新能源材料有限公司 |  | 尹斌斌 |  | 1 | 0.4 | 0 | 610 | 1 | JL1224040108-1/22 | 浙江银帆 （0.4）SPCC HV:90-110 1: 排刀规格 74.6*4+61*5;管芯内径500mm，轻涂油；切2包。厚度公差0.39-0.4mm，宽度公差+0/-0.1mm | 1 |  | 是 | 是 | 3 | 2
分剪 | JL1224040108-1/21 | JL1224040108-1 | 东方分剪6# | 合格 | 合格品 | 乙 | 张建勇 | 186.45 | 182 | 0.9761 | 0 | 0.4 | 74.6 | 浙江银帆 （0.4）SPCC HV:90-110 1: 排刀规格 74.6*4+61*5;管芯内径500mm，轻涂油；切2包。厚度公差0.39-0.4mm，宽度公差+0/-0.1mm |  | 31010051 | 小品种钢卷 | 0.4-SPCC | 31020065 | 小品种钢分切带 | 0.4-SPCC |  | 10 | MO001370 | MO001370-002-21 | FJ001 | 分剪模板 | 4525 | 2024-07-08 | 2024-07-08 | 2 | 2024-07-09 02:57:51 | 2024-07-09 03:00:06 | 江苏东方九天新能源材料有限公司 |  | 尹斌斌 |  | 1 | 0.4 | 0 | 610 | 1 | JL1224040108-1/21 | 浙江银帆 （0.4）SPCC HV:90-110 1: 排刀规格 74.6*4+61*5;管芯内径500mm，轻涂油；切2包。厚度公差0.39-0.4mm，宽度公差+0/-0.1mm | 1 |  | 是 | 是 | 3 | 2
分剪 | JL1224040108-1/20 | JL1224040108-1 | 东方分剪6# | 合格 | 合格品 | 乙 | 张建勇 | 186.45 | 182 | 0.9761 | 0 | 0.4 | 74.6 | 浙江银帆 （0.4）SPCC HV:90-110 1: 排刀规格 74.6*4+61*5;管芯内径500mm，轻涂油；切2包。厚度公差0.39-0.4mm，宽度公差+0/-0.1mm |  | 31010051 | 小品种钢卷 | 0.4-SPCC | 31020065 | 小品种钢分切带 | 0.4-SPCC |  | 10 | MO001370 | MO001370-002-20 | FJ001 | 分剪模板 | 4525 | 2024-07-08 | 2024-07-08 | 2 | 2024-07-09 02:57:51 | 2024-07-09 03:00:06 | 江苏东方九天新能源材料有限公司 |  | 尹斌斌 |  | 1 | 0.4 | 0 | 610 | 1 | JL1224040108-1/20 | 浙江银帆 （0.4）SPCC HV:90-110 1: 排刀规格 74.6*4+61*5;管芯内径500mm，轻涂油；切2包。厚度公差0.39-0.4mm，宽度公差+0/-0.1mm | 1 |  | 是 | 是 | 3 | 2
分剪 | JL1224040108-1/19 | JL1224040108-1 | 东方分剪6# | 合格 | 合格品 | 乙 | 张建勇 | 186.45 | 182 | 0.9761 | 0 | 0.4 | 74.6 | 浙江银帆 （0.4）SPCC HV:90-110 1: 排刀规格 74.6*4+61*5;管芯内径500mm，轻涂油；切2包。厚度公差0.39-0.4mm，宽度公差+0/-0.1mm |  | 31010051 | 小品种钢卷 | 0.4-SPCC | 31020065 | 小品种钢分切带 | 0.4-SPCC |  | 10 | MO001370 | MO001370-002-19 | FJ001 | 分剪模板 | 4525 | 2024-07-08 | 2024-07-08 | 2 | 2024-07-09 02:57:51 | 2024-07-09 03:00:06 | 江苏东方九天新能源材料有限公司 |  | 尹斌斌 |  | 1 | 0.4 | 0 | 610 | 1 | JL1224040108-1/19 | 浙江银帆 （0.4）SPCC HV:90-110 1: 排刀规格 74.6*4+61*5;管芯内径500mm，轻涂油；切2包。厚度公差0.39-0.4mm，宽度公差+0/-0.1mm | 1 |  | 是 | 是 | 3 | 2
分剪 | JL1224040108-1/18 | JL1224040108-1 | 东方分剪6# | 合格 | 合格品 | 乙 | 张建勇 | 149.56 | 146 | 0.9762 | 0 | 0.4 | 61 | 浙江银帆 （0.4）SPCC HV:90-110 1: 排刀规格 74.6*4+61*5;管芯内径500mm，轻涂油；切2包。厚度公差0.39-0.4mm，宽度公差+0/-0.1mm |  | 31010051 | 小品种钢卷 | 0.4-SPCC | 31020065 | 小品种钢分切带 | 0.4-SPCC |  | 10 | MO001370 | MO001370-002-18 | FJ001 | 分剪模板 | 4525 | 2024-07-08 | 2024-07-08 | 2 | 2024-07-09 02:57:51 | 2024-07-09 03:00:06 | 江苏东方九天新能源材料有限公司 |  | 尹斌斌 |  | 1 | 0.4 | 0 | 610 | 1 | JL1224040108-1/18 | 浙江银帆 （0.4）SPCC HV:90-110 1: 排刀规格 74.6*4+61*5;管芯内径500mm，轻涂油；切2包。厚度公差0.39-0.4mm，宽度公差+0/-0.1mm | 1 |  | 是 | 是 | 3 | 2
分剪 | JL1224040108-1/17 | JL1224040108-1 | 东方分剪6# | 合格 | 合格品 | 乙 | 张建勇 | 150.59 | 147 | 0.9762 | 0 | 0.4 | 61 | 浙江银帆 （0.4）SPCC HV:90-110 1: 排刀规格 74.6*4+61*5;管芯内径500mm，轻涂油；切2包。厚度公差0.39-0.4mm，宽度公差+0/-0.1mm |  | 31010051 | 小品种钢卷 | 0.4-SPCC | 31020065 | 小品种钢分切带 | 0.4-SPCC |  | 10 | MO001370 | MO001370-002-17 | FJ001 | 分剪模板 | 4525 | 2024-07-08 | 2024-07-08 | 2 | 2024-07-09 02:57:51 | 2024-07-09 03:00:06 | 江苏东方九天新能源材料有限公司 |  | 尹斌斌 |  | 1 | 0.4 | 0 | 610 | 1 | JL1224040108-1/17 | 浙江银帆 （0.4）SPCC HV:90-110 1: 排刀规格 74.6*4+61*5;管芯内径500mm，轻涂油；切2包。厚度公差0.39-0.4mm，宽度公差+0/-0.1mm | 1 |  | 是 | 是 | 3 | 2
分剪 | JL1224040108-1/16 | JL1224040108-1 | 东方分剪6# | 合格 | 合格品 | 乙 | 张建勇 | 151.61 | 148 | 0.9762 | 0 | 0.4 | 61 | 浙江银帆 （0.4）SPCC HV:90-110 1: 排刀规格 74.6*4+61*5;管芯内径500mm，轻涂油；切2包。厚度公差0.39-0.4mm，宽度公差+0/-0.1mm |  | 31010051 | 小品种钢卷 | 0.4-SPCC | 31020065 | 小品种钢分切带 | 0.4-SPCC |  | 10 | MO001370 | MO001370-002-16 | FJ001 | 分剪模板 | 4525 | 2024-07-08 | 2024-07-08 | 2 | 2024-07-09 02:57:51 | 2024-07-09 03:00:06 | 江苏东方九天新能源材料有限公司 |  | 尹斌斌 |  | 1 | 0.4 | 0 | 610 | 1 | JL1224040108-1/16 | 浙江银帆 （0.4）SPCC HV:90-110 1: 排刀规格 74.6*4+61*5;管芯内径500mm，轻涂油；切2包。厚度公差0.39-0.4mm，宽度公差+0/-0.1mm | 1 |  | 是 | 是 | 3 | 2
分剪 | JL1224040108-1/15 | JL1224040108-1 | 东方分剪6# | 合格 | 合格品 | 乙 | 张建勇 | 151.61 | 148 | 0.9762 | 0 | 0.4 | 61 | 浙江银帆 （0.4）SPCC HV:90-110 1: 排刀规格 74.6*4+61*5;管芯内径500mm，轻涂油；切2包。厚度公差0.39-0.4mm，宽度公差+0/-0.1mm |  | 31010051 | 小品种钢卷 | 0.4-SPCC | 31020065 | 小品种钢分切带 | 0.4-SPCC |  | 10 | MO001370 | MO001370-002-15 | FJ001 | 分剪模板 | 4525 | 2024-07-08 | 2024-07-08 | 2 | 2024-07-09 02:57:51 | 2024-07-09 03:00:06 | 江苏东方九天新能源材料有限公司 |  | 尹斌斌 |  | 1 | 0.4 | 0 | 610 | 1 | JL1224040108-1/15 | 浙江银帆 （0.4）SPCC HV:90-110 1: 排刀规格 74.6*4+61*5;管芯内径500mm，轻涂油；切2包。厚度公差0.39-0.4mm，宽度公差+0/-0.1mm | 1 |  | 是 | 是 | 3 | 2
分剪 | JL1224040108-1/14 | JL1224040108-1 | 东方分剪6# | 合格 | 合格品 | 乙 | 张建勇 | 151.61 | 148 | 0.9762 | 0 | 0.4 | 61 | 浙江银帆 （0.4）SPCC HV:90-110 1: 排刀规格 74.6*4+61*5;管芯内径500mm，轻涂油；切2包。厚度公差0.39-0.4mm，宽度公差+0/-0.1mm |  | 31010051 | 小品种钢卷 | 0.4-SPCC | 31020065 | 小品种钢分切带 | 0.4-SPCC |  | 10 | MO001370 | MO001370-002-14 | FJ001 | 分剪模板 | 4525 | 2024-07-08 | 2024-07-08 | 2 | 2024-07-09 02:57:51 | 2024-07-09 03:00:06 | 江苏东方九天新能源材料有限公司 |  | 尹斌斌 |  | 1 | 0.4 | 0 | 610 | 1 | JL1224040108-1/14 | 浙江银帆 （0.4）SPCC HV:90-110 1: 排刀规格 74.6*4+61*5;管芯内径500mm，轻涂油；切2包。厚度公差0.39-0.4mm，宽度公差+0/-0.1mm | 1 |  | 是 | 是 | 3 | 2
分剪 | JL1224040108-1/13 | JL1224040108-1 | 东方分剪6# | 合格 | 合格品 | 乙 | 张建勇 | 185.42 | 181 | 0.9762 | 0 | 0.4 | 74.6 | 浙江银帆 （0.4）SPCC HV:90-110 1: 排刀规格 74.6*4+61*5;管芯内径500mm，轻涂油；切2包。厚度公差0.39-0.4mm，宽度公差+0/-0.1mm |  | 31010051 | 小品种钢卷 | 0.4-SPCC | 31020065 | 小品种钢分切带 | 0.4-SPCC |  | 10 | MO001370 | MO001370-002-13 | FJ001 | 分剪模板 | 4525 | 2024-07-08 | 2024-07-08 | 2 | 2024-07-09 02:57:51 | 2024-07-09 03:00:06 | 江苏东方九天新能源材料有限公司 |  | 尹斌斌 |  | 1 | 0.4 | 0 | 610 | 1 | JL1224040108-1/13 | 浙江银帆 （0.4）SPCC HV:90-110 1: 排刀规格 74.6*4+61*5;管芯内径500mm，轻涂油；切2包。厚度公差0.39-0.4mm，宽度公差+0/-0.1mm | 1 |  | 是 | 是 | 3 | 2
分剪 | JL1224040108-1/12 | JL1224040108-1 | 东方分剪6# | 合格 | 合格品 | 乙 | 张建勇 | 185.42 | 181 | 0.9762 | 0 | 0.4 | 74.6 | 浙江银帆 （0.4）SPCC HV:90-110 1: 排刀规格 74.6*4+61*5;管芯内径500mm，轻涂油；切2包。厚度公差0.39-0.4mm，宽度公差+0/-0.1mm |  | 31010051 | 小品种钢卷 | 0.4-SPCC | 31020065 | 小品种钢分切带 | 0.4-SPCC |  | 10 | MO001370 | MO001370-002-12 | FJ001 | 分剪模板 | 4525 | 2024-07-08 | 2024-07-08 | 2 | 2024-07-09 02:57:51 | 2024-07-09 03:00:06 | 江苏东方九天新能源材料有限公司 |  | 尹斌斌 |  | 1 | 0.4 | 0 | 610 | 1 | JL1224040108-1/12 | 浙江银帆 （0.4）SPCC HV:90-110 1: 排刀规格 74.6*4+61*5;管芯内径500mm，轻涂油；切2包。厚度公差0.39-0.4mm，宽度公差+0/-0.1mm | 1 |  | 是 | 是 | 3 | 2
分剪 | JL1224040108-1/11 | JL1224040108-1 | 东方分剪6# | 合格 | 合格品 | 乙 | 张建勇 | 185.42 | 181 | 0.9762 | 0 | 0.4 | 74.6 | 浙江银帆 （0.4）SPCC HV:90-110 1: 排刀规格 74.6*4+61*5;管芯内径500mm，轻涂油；切2包。厚度公差0.39-0.4mm，宽度公差+0/-0.1mm |  | 31010051 | 小品种钢卷 | 0.4-SPCC | 31020065 | 小品种钢分切带 | 0.4-SPCC |  | 10 | MO001370 | MO001370-002-11 | FJ001 | 分剪模板 | 4525 | 2024-07-08 | 2024-07-08 | 2 | 2024-07-09 02:57:51 | 2024-07-09 03:00:06 | 江苏东方九天新能源材料有限公司 |  | 尹斌斌 |  | 1 | 0.4 | 0 | 610 | 1 | JL1224040108-1/11 | 浙江银帆 （0.4）SPCC HV:90-110 1: 排刀规格 74.6*4+61*5;管芯内径500mm，轻涂油；切2包。厚度公差0.39-0.4mm，宽度公差+0/-0.1mm | 1 |  | 是 | 是 | 3 | 2
分剪 | JL1224040108-1/10 | JL1224040108-1 | 东方分剪6# | 合格 | 合格品 | 乙 | 张建勇 | 185.42 | 181 | 0.9762 | 0 | 0.4 | 74.6 | 浙江银帆 （0.4）SPCC HV:90-110 1: 排刀规格 74.6*4+61*5;管芯内径500mm，轻涂油；切2包。厚度公差0.39-0.4mm，宽度公差+0/-0.1mm |  | 31010051 | 小品种钢卷 | 0.4-SPCC | 31020065 | 小品种钢分切带 | 0.4-SPCC |  | 10 | MO001370 | MO001370-002-10 | FJ001 | 分剪模板 | 4525 | 2024-07-08 | 2024-07-08 | 2 | 2024-07-09 02:57:51 | 2024-07-09 03:00:06 | 江苏东方九天新能源材料有限公司 |  | 尹斌斌 |  | 1 | 0.4 | 0 | 610 | 1 | JL1224040108-1/10 | 浙江银帆 （0.4）SPCC HV:90-110 1: 排刀规格 74.6*4+61*5;管芯内径500mm，轻涂油；切2包。厚度公差0.39-0.4mm，宽度公差+0/-0.1mm | 1 |  | 是 | 是 | 3 | 2
分剪 | JL1224040108-1/9 | JL1224040108-1 | 东方分剪6# | 合格 | 合格品 | 乙 | 张建勇 | 152.64 | 149 | 0.9762 | 0 | 0.4 | 61 | 浙江银帆 （0.4）SPCC HV:90-110 1: 排刀规格 74.6*4+61*5;管芯内径500mm，轻涂油；切2包。厚度公差0.39-0.4mm，宽度公差+0/-0.1mm |  | 31010051 | 小品种钢卷 | 0.4-SPCC | 31020065 | 小品种钢分切带 | 0.4-SPCC |  | 10 | MO001370 | MO001370-002-09 | FJ001 | 分剪模板 | 4525 | 2024-07-08 | 2024-07-08 | 2 | 2024-07-09 02:57:51 | 2024-07-09 03:00:06 | 江苏东方九天新能源材料有限公司 |  | 尹斌斌 |  | 1 | 0.4 | 0 | 610 | 1 | JL1224040108-1/9 | 浙江银帆 （0.4）SPCC HV:90-110 1: 排刀规格 74.6*4+61*5;管芯内径500mm，轻涂油；切2包。厚度公差0.39-0.4mm，宽度公差+0/-0.1mm | 1 |  | 是 | 是 | 3 | 2
分剪 | JL1224040108-1/8 | JL1224040108-1 | 东方分剪6# | 合格 | 合格品 | 乙 | 张建勇 | 153.66 | 150 | 0.9762 | 0 | 0.4 | 61 | 浙江银帆 （0.4）SPCC HV:90-110 1: 排刀规格 74.6*4+61*5;管芯内径500mm，轻涂油；切2包。厚度公差0.39-0.4mm，宽度公差+0/-0.1mm |  | 31010051 | 小品种钢卷 | 0.4-SPCC | 31020065 | 小品种钢分切带 | 0.4-SPCC |  | 10 | MO001370 | MO001370-002-08 | FJ001 | 分剪模板 | 4525 | 2024-07-08 | 2024-07-08 | 2 | 2024-07-09 02:57:51 | 2024-07-09 03:00:06 | 江苏东方九天新能源材料有限公司 |  | 尹斌斌 |  | 1 | 0.4 | 0 | 610 | 1 | JL1224040108-1/8 | 浙江银帆 （0.4）SPCC HV:90-110 1: 排刀规格 74.6*4+61*5;管芯内径500mm，轻涂油；切2包。厚度公差0.39-0.4mm，宽度公差+0/-0.1mm | 1 |  | 是 | 是 | 3 | 2
分剪 | JL1224040108-1/7 | JL1224040108-1 | 东方分剪6# | 合格 | 合格品 | 乙 | 张建勇 | 153.66 | 150 | 0.9762 | 0 | 0.4 | 61 | 浙江银帆 （0.4）SPCC HV:90-110 1: 排刀规格 74.6*4+61*5;管芯内径500mm，轻涂油；切2包。厚度公差0.39-0.4mm，宽度公差+0/-0.1mm |  | 31010051 | 小品种钢卷 | 0.4-SPCC | 31020065 | 小品种钢分切带 | 0.4-SPCC |  | 10 | MO001370 | MO001370-002-07 | FJ001 | 分剪模板 | 4525 | 2024-07-08 | 2024-07-08 | 2 | 2024-07-09 02:57:51 | 2024-07-09 03:00:06 | 江苏东方九天新能源材料有限公司 |  | 尹斌斌 |  | 1 | 0.4 | 0 | 610 | 1 | JL1224040108-1/7 | 浙江银帆 （0.4）SPCC HV:90-110 1: 排刀规格 74.6*4+61*5;管芯内径500mm，轻涂油；切2包。厚度公差0.39-0.4mm，宽度公差+0/-0.1mm | 1 |  | 是 | 是 | 3 | 2
分剪 | JL1224040108-1/6 | JL1224040108-1 | 东方分剪6# | 合格 | 合格品 | 乙 | 张建勇 | 153.66 | 150 | 0.9762 | 0 | 0.4 | 61 | 浙江银帆 （0.4）SPCC HV:90-110 1: 排刀规格 74.6*4+61*5;管芯内径500mm，轻涂油；切2包。厚度公差0.39-0.4mm，宽度公差+0/-0.1mm |  | 31010051 | 小品种钢卷 | 0.4-SPCC | 31020065 | 小品种钢分切带 | 0.4-SPCC |  | 10 | MO001370 | MO001370-002-06 | FJ001 | 分剪模板 | 4525 | 2024-07-08 | 2024-07-08 | 2 | 2024-07-09 02:57:51 | 2024-07-09 03:00:05 | 江苏东方九天新能源材料有限公司 |  | 尹斌斌 |  | 1 | 0.4 | 0 | 610 | 1 | JL1224040108-1/6 | 浙江银帆 （0.4）SPCC HV:90-110 1: 排刀规格 74.6*4+61*5;管芯内径500mm，轻涂油；切2包。厚度公差0.39-0.4mm，宽度公差+0/-0.1mm | 1 |  | 是 | 是 | 3 | 2
分剪 | JL1224040108-1/5 | JL1224040108-1 | 东方分剪6# | 合格 | 合格品 | 乙 | 张建勇 | 154.69 | 151 | 0.9761 | 0 | 0.4 | 61 | 浙江银帆 （0.4）SPCC HV:90-110 1: 排刀规格 74.6*4+61*5;管芯内径500mm，轻涂油；切2包。厚度公差0.39-0.4mm，宽度公差+0/-0.1mm |  | 31010051 | 小品种钢卷 | 0.4-SPCC | 31020065 | 小品种钢分切带 | 0.4-SPCC |  | 10 | MO001370 | MO001370-002-05 | FJ001 | 分剪模板 | 4525 | 2024-07-08 | 2024-07-08 | 2 | 2024-07-09 02:57:51 | 2024-07-09 03:00:05 | 江苏东方九天新能源材料有限公司 |  | 尹斌斌 |  | 1 | 0.4 | 0 | 610 | 1 | JL1224040108-1/5 | 浙江银帆 （0.4）SPCC HV:90-110 1: 排刀规格 74.6*4+61*5;管芯内径500mm，轻涂油；切2包。厚度公差0.39-0.4mm，宽度公差+0/-0.1mm | 1 |  | 是 | 是 | 3 | 2
分剪 | JL1224040108-1/4 | JL1224040108-1 | 东方分剪6# | 合格 | 合格品 | 乙 | 张建勇 | 189.52 | 185 | 0.9762 | 0 | 0.4 | 74.6 | 浙江银帆 （0.4）SPCC HV:90-110 1: 排刀规格 74.6*4+61*5;管芯内径500mm，轻涂油；切2包。厚度公差0.39-0.4mm，宽度公差+0/-0.1mm |  | 31010051 | 小品种钢卷 | 0.4-SPCC | 31020065 | 小品种钢分切带 | 0.4-SPCC |  | 10 | MO001370 | MO001370-002-04 | FJ001 | 分剪模板 | 4525 | 2024-07-08 | 2024-07-08 | 2 | 2024-07-09 02:57:51 | 2024-07-09 03:00:05 | 江苏东方九天新能源材料有限公司 |  | 尹斌斌 |  | 1 | 0.4 | 0 | 610 | 1 | JL1224040108-1/4 | 浙江银帆 （0.4）SPCC HV:90-110 1: 排刀规格 74.6*4+61*5;管芯内径500mm，轻涂油；切2包。厚度公差0.39-0.4mm，宽度公差+0/-0.1mm | 1 |  | 是 | 是 | 3 | 2
分剪 | JL1224040108-1/3 | JL1224040108-1 | 东方分剪6# | 合格 | 合格品 | 乙 | 张建勇 | 189.52 | 185 | 0.9762 | 0 | 0.4 | 74.6 | 浙江银帆 （0.4）SPCC HV:90-110 1: 排刀规格 74.6*4+61*5;管芯内径500mm，轻涂油；切2包。厚度公差0.39-0.4mm，宽度公差+0/-0.1mm |  | 31010051 | 小品种钢卷 | 0.4-SPCC | 31020065 | 小品种钢分切带 | 0.4-SPCC |  | 10 | MO001370 | MO001370-002-03 | FJ001 | 分剪模板 | 4525 | 2024-07-08 | 2024-07-08 | 2 | 2024-07-09 02:57:51 | 2024-07-09 03:00:05 | 江苏东方九天新能源材料有限公司 |  | 尹斌斌 |  | 1 | 0.4 | 0 | 610 | 1 | JL1224040108-1/3 | 浙江银帆 （0.4）SPCC HV:90-110 1: 排刀规格 74.6*4+61*5;管芯内径500mm，轻涂油；切2包。厚度公差0.39-0.4mm，宽度公差+0/-0.1mm | 1 |  | 是 | 是 | 3 | 2
分剪 | JL1224040108-1/2 | JL1224040108-1 | 东方分剪6# | 合格 | 合格品 | 乙 | 张建勇 | 189.52 | 185 | 0.9762 | 0 | 0.4 | 74.6 | 浙江银帆 （0.4）SPCC HV:90-110 1: 排刀规格 74.6*4+61*5;管芯内径500mm，轻涂油；切2包。厚度公差0.39-0.4mm，宽度公差+0/-0.1mm |  | 31010051 | 小品种钢卷 | 0.4-SPCC | 31020065 | 小品种钢分切带 | 0.4-SPCC |  | 10 | MO001370 | MO001370-002-02 | FJ001 | 分剪模板 | 4525 | 2024-07-08 | 2024-07-08 | 2 | 2024-07-09 02:57:51 | 2024-07-09 03:00:05 | 江苏东方九天新能源材料有限公司 |  | 尹斌斌 |  | 1 | 0.4 | 0 | 610 | 1 | JL1224040108-1/2 | 浙江银帆 （0.4）SPCC HV:90-110 1: 排刀规格 74.6*4+61*5;管芯内径500mm，轻涂油；切2包。厚度公差0.39-0.4mm，宽度公差+0/-0.1mm | 1 |  | 是 | 是 | 3 | 2
分剪 | JL1224040108-1/1 | JL1224040108-1 | 东方分剪6# | 合格 | 合格品 | 乙 | 张建勇 | 189.52 | 185 | 0.9762 | 0 | 0.4 | 74.6 | 浙江银帆 （0.4）SPCC HV:90-110 1: 排刀规格 74.6*4+61*5;管芯内径500mm，轻涂油；切2包。厚度公差0.39-0.4mm，宽度公差+0/-0.1mm |  | 31010051 | 小品种钢卷 | 0.4-SPCC | 31020065 | 小品种钢分切带 | 0.4-SPCC |  | 10 | MO001370 | MO001370-002-01 | FJ001 | 分剪模板 | 4525 | 2024-07-08 | 2024-07-08 | 2 | 2024-07-09 02:57:51 | 2024-07-09 03:00:05 | 江苏东方九天新能源材料有限公司 |  | 尹斌斌 |  | 1 | 0.4 | 0 | 610 | 1 | JL1224040108-1/1 | 浙江银帆 （0.4）SPCC HV:90-110 1: 排刀规格 74.6*4+61*5;管芯内径500mm，轻涂油；切2包。厚度公差0.39-0.4mm，宽度公差+0/-0.1mm | 1 |  | 是 | 是 | 3 | 2
铬钝化 | JG1224060312 | JG1224060312 | 东方铬钝化750 | 合格 | 合格品 | 甲 | 孙锋 | 7030 | 7035 | 1.0007 | 9670 | 0.15 | 610 | / | 板面白斑，辊印，亮斑点，砂轮印 | 30210011 | 光亮卷 | 0.15-SPCC | 30110011 | 铬钝化卷 | 0.15-SPCC |  | 10 | MO001365 | MO001365-002 | GDH001 | 铬钝化模板 | 7030 | 2024-07-08 | 2024-07-08 | 2 | 2024-07-09 01:41:01 | 2024-07-09 02:48:34 | 江苏东方九天新能源材料有限公司 | 227632 | 倪兵 |  |  | 0.15 | 0 | 610 | 1 | JG1224060312 |  | 1 | 来料板面偶有白斑，辊印，亮斑点，砂轮印 | 是 | 是 | 67 | 2
最终脱脂 | DL00240600092 | DL0024060009 | 东方950脱脂1# | 合格 | 合格品 | 乙 | 何晓健,张东兵 | 5950 | 5940 | 0.9983 | 2150 | 0.57 | 610 | 昆山宝必达：脱脂(单位张力4.3）、转退火 |  | 20100082 | 轧硬 | 0.6*610-SPCC | 31010081 | 小品种钢卷 | 0.57-SPCC |  | 30 | MO001113 | MO001113-001-02 | XPZG001 | 小品种钢前处理模板 | 12220 | 2024-07-02 | 2024-07-12 | 2 | 2024-07-09 02:25:43 | 2024-07-09 02:26:09 | 江苏东方九天新能源材料有限公司 | 201469 | 何晓健 |  |  | 0.57 | 2180 | 610 | 1 | DL00240600092 | 昆山宝必达：（0.57）厚度±0.01mm，HV85-105,粗糙度0.5-0.8μM，卷重2-3吨；表面要求毛化面，无夹杂、无严重色差,条印，无黑斑，锈斑，压划伤。不能有划伤、锈蚀、脱皮等缺陷。 |  |  |  |  | 1741 | 1
最终平整 | JG12240551641 | JG1224055164 | 东方850平整 | 合格 | 让步接收 | 乙 | 鞠承,姚学禹 | 6055 | 6040 | 0.9975 | 10530 | 0.1 | 760 | 平整 | 色差条印(表面),1834米传45CM2.83/6543-6876米传25-32CM3个0.07-2.62/8073-9801米传28-33CM3个0.14-0.28，1个2.62mm2孔洞 | 20100142 | 轧硬 | 0.4*760-SPCC | 30210015 | 光亮卷 | 0.1-SPCC |  | 60 | MO000771 | MO000771-002-01 | KSFW001 | 东方小品种钢前处理 0.67（昆山富维 厚度公差：0.660-0.670mm,光泽度大于150GU（横向、纵向），粗糙度：Ra0.2-0.45um.硬度：HV80-110） | 12290 | 2024-06-17 | 2024-06-27 | 2 | 2024-07-09 02:18:00 | 2024-07-09 02:20:10 | 江苏东方九天新能源材料有限公司 | 187670 | 鞠承 |  |  | 0.1 | 10500 | 760 | 1 | JG12240551641 | 轧0.1，米数控制在21100-21200米，脱脂平均分包 | 1 | S色差条印(表面),K孔洞(1834米 传45CM2.83/6543-6876米传25-32CM3个0.07-2.62/8073-9801米传28-33CM3个0.14-0.28/1个2.62) | 是 | 是 | 8241 | 2
分剪 | JL1224040107-1/27 | JL1224040107-1 | 东方分剪6# | 合格 | 合格品 | 乙 | 尹斌斌 | 154.3 | 151 | 0.9786 | 0 | 0.4 | 61 | 浙江银帆 （0.4）SPCC HV:90-110 1: 排刀规格 74.6*4+61*5;管芯内径500mm，轻涂油；切2包。厚度公差0.39-0.4mm，宽度公差+0/-0.1mm |  | 31010051 | 小品种钢卷 | 0.4-SPCC | 31020065 | 小品种钢分切带 | 0.4-SPCC |  | 10 | MO001370 | MO001370-001-27 | FJ001 | 分剪模板 | 4620 | 2024-07-08 | 2024-07-08 | 2 | 2024-07-09 01:47:35 | 2024-07-09 01:53:15 | 江苏东方九天新能源材料有限公司 |  | 尹斌斌 |  | 1 | 0.4 | 0 | 610 | 1 | JL1224040107-1/27 | 浙江银帆 （0.4）SPCC HV:90-110 1: 排刀规格 74.6*4+61*5;管芯内径500mm，轻涂油；切2包。厚度公差0.39-0.4mm，宽度公差+0/-0.1mm | 1 |  | 是 | 是 | 6 | 1
分剪 | JL1224040107-1/26 | JL1224040107-1 | 东方分剪6# | 合格 | 合格品 | 乙 | 尹斌斌 | 154.3 | 151 | 0.9786 | 0 | 0.4 | 61 | 浙江银帆 （0.4）SPCC HV:90-110 1: 排刀规格 74.6*4+61*5;管芯内径500mm，轻涂油；切2包。厚度公差0.39-0.4mm，宽度公差+0/-0.1mm |  | 31010051 | 小品种钢卷 | 0.4-SPCC | 31020065 | 小品种钢分切带 | 0.4-SPCC |  | 10 | MO001370 | MO001370-001-26 | FJ001 | 分剪模板 | 4620 | 2024-07-08 | 2024-07-08 | 2 | 2024-07-09 01:47:35 | 2024-07-09 01:53:15 | 江苏东方九天新能源材料有限公司 |  | 尹斌斌 |  | 1 | 0.4 | 0 | 610 | 1 | JL1224040107-1/26 | 浙江银帆 （0.4）SPCC HV:90-110 1: 排刀规格 74.6*4+61*5;管芯内径500mm，轻涂油；切2包。厚度公差0.39-0.4mm，宽度公差+0/-0.1mm | 1 |  | 是 | 是 | 6 | 1
分剪 | JL1224040107-1/25 | JL1224040107-1 | 东方分剪6# | 合格 | 合格品 | 乙 | 尹斌斌 | 154.3 | 151 | 0.9786 | 0 | 0.4 | 61 | 浙江银帆 （0.4）SPCC HV:90-110 1: 排刀规格 74.6*4+61*5;管芯内径500mm，轻涂油；切2包。厚度公差0.39-0.4mm，宽度公差+0/-0.1mm |  | 31010051 | 小品种钢卷 | 0.4-SPCC | 31020065 | 小品种钢分切带 | 0.4-SPCC |  | 10 | MO001370 | MO001370-001-25 | FJ001 | 分剪模板 | 4620 | 2024-07-08 | 2024-07-08 | 2 | 2024-07-09 01:47:35 | 2024-07-09 01:53:15 | 江苏东方九天新能源材料有限公司 |  | 尹斌斌 |  | 1 | 0.4 | 0 | 610 | 1 | JL1224040107-1/25 | 浙江银帆 （0.4）SPCC HV:90-110 1: 排刀规格 74.6*4+61*5;管芯内径500mm，轻涂油；切2包。厚度公差0.39-0.4mm，宽度公差+0/-0.1mm | 1 |  | 是 | 是 | 6 | 1
分剪 | JL1224040107-1/24 | JL1224040107-1 | 东方分剪6# | 合格 | 合格品 | 乙 | 尹斌斌 | 155.32 | 152 | 0.9786 | 0 | 0.4 | 61 | 浙江银帆 （0.4）SPCC HV:90-110 1: 排刀规格 74.6*4+61*5;管芯内径500mm，轻涂油；切2包。厚度公差0.39-0.4mm，宽度公差+0/-0.1mm |  | 31010051 | 小品种钢卷 | 0.4-SPCC | 31020065 | 小品种钢分切带 | 0.4-SPCC |  | 10 | MO001370 | MO001370-001-24 | FJ001 | 分剪模板 | 4620 | 2024-07-08 | 2024-07-08 | 2 | 2024-07-09 01:47:35 | 2024-07-09 01:53:15 | 江苏东方九天新能源材料有限公司 |  | 尹斌斌 |  | 1 | 0.4 | 0 | 610 | 1 | JL1224040107-1/24 | 浙江银帆 （0.4）SPCC HV:90-110 1: 排刀规格 74.6*4+61*5;管芯内径500mm，轻涂油；切2包。厚度公差0.39-0.4mm，宽度公差+0/-0.1mm | 1 |  | 是 | 是 | 6 | 1
分剪 | JL1224040107-1/23 | JL1224040107-1 | 东方分剪6# | 合格 | 合格品 | 乙 | 尹斌斌 | 155.32 | 152 | 0.9786 | 0 | 0.4 | 61 | 浙江银帆 （0.4）SPCC HV:90-110 1: 排刀规格 74.6*4+61*5;管芯内径500mm，轻涂油；切2包。厚度公差0.39-0.4mm，宽度公差+0/-0.1mm |  | 31010051 | 小品种钢卷 | 0.4-SPCC | 31020065 | 小品种钢分切带 | 0.4-SPCC |  | 10 | MO001370 | MO001370-001-23 | FJ001 | 分剪模板 | 4620 | 2024-07-08 | 2024-07-08 | 2 | 2024-07-09 01:47:35 | 2024-07-09 01:53:15 | 江苏东方九天新能源材料有限公司 |  | 尹斌斌 |  | 1 | 0.4 | 0 | 610 | 1 | JL1224040107-1/23 | 浙江银帆 （0.4）SPCC HV:90-110 1: 排刀规格 74.6*4+61*5;管芯内径500mm，轻涂油；切2包。厚度公差0.39-0.4mm，宽度公差+0/-0.1mm | 1 |  | 是 | 是 | 6 | 1
分剪 | JL1224040107-1/22 | JL1224040107-1 | 东方分剪6# | 合格 | 合格品 | 乙 | 尹斌斌 | 189.05 | 185 | 0.9786 | 0 | 0.4 | 74.6 | 浙江银帆 （0.4）SPCC HV:90-110 1: 排刀规格 74.6*4+61*5;管芯内径500mm，轻涂油；切2包。厚度公差0.39-0.4mm，宽度公差+0/-0.1mm |  | 31010051 | 小品种钢卷 | 0.4-SPCC | 31020065 | 小品种钢分切带 | 0.4-SPCC |  | 10 | MO001370 | MO001370-001-22 | FJ001 | 分剪模板 | 4620 | 2024-07-08 | 2024-07-08 | 2 | 2024-07-09 01:47:35 | 2024-07-09 01:53:15 | 江苏东方九天新能源材料有限公司 |  | 尹斌斌 |  | 1 | 0.4 | 0 | 610 | 1 | JL1224040107-1/22 | 浙江银帆 （0.4）SPCC HV:90-110 1: 排刀规格 74.6*4+61*5;管芯内径500mm，轻涂油；切2包。厚度公差0.39-0.4mm，宽度公差+0/-0.1mm | 1 |  | 是 | 是 | 6 | 1
分剪 | JL1224040107-1/21 | JL1224040107-1 | 东方分剪6# | 合格 | 合格品 | 乙 | 尹斌斌 | 189.05 | 185 | 0.9786 | 0 | 0.4 | 74.6 | 浙江银帆 （0.4）SPCC HV:90-110 1: 排刀规格 74.6*4+61*5;管芯内径500mm，轻涂油；切2包。厚度公差0.39-0.4mm，宽度公差+0/-0.1mm |  | 31010051 | 小品种钢卷 | 0.4-SPCC | 31020065 | 小品种钢分切带 | 0.4-SPCC |  | 10 | MO001370 | MO001370-001-21 | FJ001 | 分剪模板 | 4620 | 2024-07-08 | 2024-07-08 | 2 | 2024-07-09 01:47:35 | 2024-07-09 01:53:15 | 江苏东方九天新能源材料有限公司 |  | 尹斌斌 |  | 1 | 0.4 | 0 | 610 | 1 | JL1224040107-1/21 | 浙江银帆 （0.4）SPCC HV:90-110 1: 排刀规格 74.6*4+61*5;管芯内径500mm，轻涂油；切2包。厚度公差0.39-0.4mm，宽度公差+0/-0.1mm | 1 |  | 是 | 是 | 6 | 1
分剪 | JL1224040107-1/20 | JL1224040107-1 | 东方分剪6# | 合格 | 合格品 | 乙 | 尹斌斌 | 189.05 | 185 | 0.9786 | 0 | 0.4 | 74.6 | 浙江银帆 （0.4）SPCC HV:90-110 1: 排刀规格 74.6*4+61*5;管芯内径500mm，轻涂油；切2包。厚度公差0.39-0.4mm，宽度公差+0/-0.1mm |  | 31010051 | 小品种钢卷 | 0.4-SPCC | 31020065 | 小品种钢分切带 | 0.4-SPCC |  | 10 | MO001370 | MO001370-001-20 | FJ001 | 分剪模板 | 4620 | 2024-07-08 | 2024-07-08 | 2 | 2024-07-09 01:47:35 | 2024-07-09 01:53:15 | 江苏东方九天新能源材料有限公司 |  | 尹斌斌 |  | 1 | 0.4 | 0 | 610 | 1 | JL1224040107-1/20 | 浙江银帆 （0.4）SPCC HV:90-110 1: 排刀规格 74.6*4+61*5;管芯内径500mm，轻涂油；切2包。厚度公差0.39-0.4mm，宽度公差+0/-0.1mm | 1 |  | 是 | 是 | 6 | 1
分剪 | JL1224040107-1/19 | JL1224040107-1 | 东方分剪6# | 合格 | 合格品 | 乙 | 尹斌斌 | 189.05 | 185 | 0.9786 | 0 | 0.4 | 74.6 | 浙江银帆 （0.4）SPCC HV:90-110 1: 排刀规格 74.6*4+61*5;管芯内径500mm，轻涂油；切2包。厚度公差0.39-0.4mm，宽度公差+0/-0.1mm |  | 31010051 | 小品种钢卷 | 0.4-SPCC | 31020065 | 小品种钢分切带 | 0.4-SPCC |  | 10 | MO001370 | MO001370-001-19 | FJ001 | 分剪模板 | 4620 | 2024-07-08 | 2024-07-08 | 2 | 2024-07-09 01:47:35 | 2024-07-09 01:53:15 | 江苏东方九天新能源材料有限公司 |  | 尹斌斌 |  | 1 | 0.4 | 0 | 610 | 1 | JL1224040107-1/19 | 浙江银帆 （0.4）SPCC HV:90-110 1: 排刀规格 74.6*4+61*5;管芯内径500mm，轻涂油；切2包。厚度公差0.39-0.4mm，宽度公差+0/-0.1mm | 1 |  | 是 | 是 | 6 | 1
分剪 | JL1224040107-1/18 | JL1224040107-1 | 东方分剪6# | 合格 | 合格品 | 乙 | 尹斌斌 | 154.3 | 151 | 0.9786 | 0 | 0.4 | 61 | 浙江银帆 （0.4）SPCC HV:90-110 1: 排刀规格 74.6*4+61*5;管芯内径500mm，轻涂油；切2包。厚度公差0.39-0.4mm，宽度公差+0/-0.1mm |  | 31010051 | 小品种钢卷 | 0.4-SPCC | 31020065 | 小品种钢分切带 | 0.4-SPCC |  | 10 | MO001370 | MO001370-001-18 | FJ001 | 分剪模板 | 4620 | 2024-07-08 | 2024-07-08 | 2 | 2024-07-09 01:47:35 | 2024-07-09 01:53:15 | 江苏东方九天新能源材料有限公司 |  | 尹斌斌 |  | 1 | 0.4 | 0 | 610 | 1 | JL1224040107-1/18 | 浙江银帆 （0.4）SPCC HV:90-110 1: 排刀规格 74.6*4+61*5;管芯内径500mm，轻涂油；切2包。厚度公差0.39-0.4mm，宽度公差+0/-0.1mm | 1 |  | 是 | 是 | 6 | 1
分剪 | JL1224040107-1/17 | JL1224040107-1 | 东方分剪6# | 合格 | 合格品 | 乙 | 尹斌斌 | 155.32 | 152 | 0.9786 | 0 | 0.4 | 61 | 浙江银帆 （0.4）SPCC HV:90-110 1: 排刀规格 74.6*4+61*5;管芯内径500mm，轻涂油；切2包。厚度公差0.39-0.4mm，宽度公差+0/-0.1mm |  | 31010051 | 小品种钢卷 | 0.4-SPCC | 31020065 | 小品种钢分切带 | 0.4-SPCC |  | 10 | MO001370 | MO001370-001-17 | FJ001 | 分剪模板 | 4620 | 2024-07-08 | 2024-07-08 | 2 | 2024-07-09 01:47:35 | 2024-07-09 01:53:15 | 江苏东方九天新能源材料有限公司 |  | 尹斌斌 |  | 1 | 0.4 | 0 | 610 | 1 | JL1224040107-1/17 | 浙江银帆 （0.4）SPCC HV:90-110 1: 排刀规格 74.6*4+61*5;管芯内径500mm，轻涂油；切2包。厚度公差0.39-0.4mm，宽度公差+0/-0.1mm | 1 |  | 是 | 是 | 6 | 1
分剪 | JL1224040107-1/16 | JL1224040107-1 | 东方分剪6# | 合格 | 合格品 | 乙 | 尹斌斌 | 155.32 | 152 | 0.9786 | 0 | 0.4 | 61 | 浙江银帆 （0.4）SPCC HV:90-110 1: 排刀规格 74.6*4+61*5;管芯内径500mm，轻涂油；切2包。厚度公差0.39-0.4mm，宽度公差+0/-0.1mm |  | 31010051 | 小品种钢卷 | 0.4-SPCC | 31020065 | 小品种钢分切带 | 0.4-SPCC |  | 10 | MO001370 | MO001370-001-16 | FJ001 | 分剪模板 | 4620 | 2024-07-08 | 2024-07-08 | 2 | 2024-07-09 01:47:35 | 2024-07-09 01:53:15 | 江苏东方九天新能源材料有限公司 |  | 尹斌斌 |  | 1 | 0.4 | 0 | 610 | 1 | JL1224040107-1/16 | 浙江银帆 （0.4）SPCC HV:90-110 1: 排刀规格 74.6*4+61*5;管芯内径500mm，轻涂油；切2包。厚度公差0.39-0.4mm，宽度公差+0/-0.1mm | 1 |  | 是 | 是 | 6 | 1
分剪 | JL1224040107-1/15 | JL1224040107-1 | 东方分剪6# | 合格 | 合格品 | 乙 | 尹斌斌 | 156.35 | 153 | 0.9786 | 0 | 0.4 | 61 | 浙江银帆 （0.4）SPCC HV:90-110 1: 排刀规格 74.6*4+61*5;管芯内径500mm，轻涂油；切2包。厚度公差0.39-0.4mm，宽度公差+0/-0.1mm |  | 31010051 | 小品种钢卷 | 0.4-SPCC | 31020065 | 小品种钢分切带 | 0.4-SPCC |  | 10 | MO001370 | MO001370-001-15 | FJ001 | 分剪模板 | 4620 | 2024-07-08 | 2024-07-08 | 2 | 2024-07-09 01:47:35 | 2024-07-09 01:53:15 | 江苏东方九天新能源材料有限公司 |  | 尹斌斌 |  | 1 | 0.4 | 0 | 610 | 1 | JL1224040107-1/15 | 浙江银帆 （0.4）SPCC HV:90-110 1: 排刀规格 74.6*4+61*5;管芯内径500mm，轻涂油；切2包。厚度公差0.39-0.4mm，宽度公差+0/-0.1mm | 1 |  | 是 | 是 | 6 | 1
分剪 | JL1224040107-1/14 | JL1224040107-1 | 东方分剪6# | 合格 | 合格品 | 乙 | 尹斌斌 | 156.35 | 153 | 0.9786 | 0 | 0.4 | 61 | 浙江银帆 （0.4）SPCC HV:90-110 1: 排刀规格 74.6*4+61*5;管芯内径500mm，轻涂油；切2包。厚度公差0.39-0.4mm，宽度公差+0/-0.1mm |  | 31010051 | 小品种钢卷 | 0.4-SPCC | 31020065 | 小品种钢分切带 | 0.4-SPCC |  | 10 | MO001370 | MO001370-001-14 | FJ001 | 分剪模板 | 4620 | 2024-07-08 | 2024-07-08 | 2 | 2024-07-09 01:47:35 | 2024-07-09 01:53:15 | 江苏东方九天新能源材料有限公司 |  | 尹斌斌 |  | 1 | 0.4 | 0 | 610 | 1 | JL1224040107-1/14 | 浙江银帆 （0.4）SPCC HV:90-110 1: 排刀规格 74.6*4+61*5;管芯内径500mm，轻涂油；切2包。厚度公差0.39-0.4mm，宽度公差+0/-0.1mm | 1 |  | 是 | 是 | 6 | 1
分剪 | JL1224040107-1/13 | JL1224040107-1 | 东方分剪6# | 合格 | 合格品 | 乙 | 尹斌斌 | 190.07 | 186 | 0.9786 | 0 | 0.4 | 74.6 | 浙江银帆 （0.4）SPCC HV:90-110 1: 排刀规格 74.6*4+61*5;管芯内径500mm，轻涂油；切2包。厚度公差0.39-0.4mm，宽度公差+0/-0.1mm |  | 31010051 | 小品种钢卷 | 0.4-SPCC | 31020065 | 小品种钢分切带 | 0.4-SPCC |  | 10 | MO001370 | MO001370-001-13 | FJ001 | 分剪模板 | 4620 | 2024-07-08 | 2024-07-08 | 2 | 2024-07-09 01:47:35 | 2024-07-09 01:53:15 | 江苏东方九天新能源材料有限公司 |  | 尹斌斌 |  | 1 | 0.4 | 0 | 610 | 1 | JL1224040107-1/13 | 浙江银帆 （0.4）SPCC HV:90-110 1: 排刀规格 74.6*4+61*5;管芯内径500mm，轻涂油；切2包。厚度公差0.39-0.4mm，宽度公差+0/-0.1mm | 1 |  | 是 | 是 | 6 | 1
分剪 | JL1224040107-1/12 | JL1224040107-1 | 东方分剪6# | 合格 | 合格品 | 乙 | 尹斌斌 | 190.07 | 186 | 0.9786 | 0 | 0.4 | 74.6 | 浙江银帆 （0.4）SPCC HV:90-110 1: 排刀规格 74.6*4+61*5;管芯内径500mm，轻涂油；切2包。厚度公差0.39-0.4mm，宽度公差+0/-0.1mm |  | 31010051 | 小品种钢卷 | 0.4-SPCC | 31020065 | 小品种钢分切带 | 0.4-SPCC |  | 10 | MO001370 | MO001370-001-12 | FJ001 | 分剪模板 | 4620 | 2024-07-08 | 2024-07-08 | 2 | 2024-07-09 01:47:35 | 2024-07-09 01:53:15 | 江苏东方九天新能源材料有限公司 |  | 尹斌斌 |  | 1 | 0.4 | 0 | 610 | 1 | JL1224040107-1/12 | 浙江银帆 （0.4）SPCC HV:90-110 1: 排刀规格 74.6*4+61*5;管芯内径500mm，轻涂油；切2包。厚度公差0.39-0.4mm，宽度公差+0/-0.1mm | 1 |  | 是 | 是 | 6 | 1
分剪 | JL1224040107-1/11 | JL1224040107-1 | 东方分剪6# | 合格 | 合格品 | 乙 | 尹斌斌 | 190.07 | 186 | 0.9786 | 0 | 0.4 | 74.6 | 浙江银帆 （0.4）SPCC HV:90-110 1: 排刀规格 74.6*4+61*5;管芯内径500mm，轻涂油；切2包。厚度公差0.39-0.4mm，宽度公差+0/-0.1mm |  | 31010051 | 小品种钢卷 | 0.4-SPCC | 31020065 | 小品种钢分切带 | 0.4-SPCC |  | 10 | MO001370 | MO001370-001-11 | FJ001 | 分剪模板 | 4620 | 2024-07-08 | 2024-07-08 | 2 | 2024-07-09 01:47:35 | 2024-07-09 01:53:15 | 江苏东方九天新能源材料有限公司 |  | 尹斌斌 |  | 1 | 0.4 | 0 | 610 | 1 | JL1224040107-1/11 | 浙江银帆 （0.4）SPCC HV:90-110 1: 排刀规格 74.6*4+61*5;管芯内径500mm，轻涂油；切2包。厚度公差0.39-0.4mm，宽度公差+0/-0.1mm | 1 |  | 是 | 是 | 6 | 1
分剪 | JL1224040107-1/10 | JL1224040107-1 | 东方分剪6# | 合格 | 合格品 | 乙 | 尹斌斌 | 190.07 | 186 | 0.9786 | 0 | 0.4 | 74.6 | 浙江银帆 （0.4）SPCC HV:90-110 1: 排刀规格 74.6*4+61*5;管芯内径500mm，轻涂油；切2包。厚度公差0.39-0.4mm，宽度公差+0/-0.1mm |  | 31010051 | 小品种钢卷 | 0.4-SPCC | 31020065 | 小品种钢分切带 | 0.4-SPCC |  | 10 | MO001370 | MO001370-001-10 | FJ001 | 分剪模板 | 4620 | 2024-07-08 | 2024-07-08 | 2 | 2024-07-09 01:47:35 | 2024-07-09 01:53:15 | 江苏东方九天新能源材料有限公司 |  | 尹斌斌 |  | 1 | 0.4 | 0 | 610 | 1 | JL1224040107-1/10 | 浙江银帆 （0.4）SPCC HV:90-110 1: 排刀规格 74.6*4+61*5;管芯内径500mm，轻涂油；切2包。厚度公差0.39-0.4mm，宽度公差+0/-0.1mm | 1 |  | 是 | 是 | 6 | 1
分剪 | JL1224040107-1/9 | JL1224040107-1 | 东方分剪6# | 合格 | 合格品 | 乙 | 尹斌斌 | 155.32 | 152 | 0.9786 | 0 | 0.4 | 61 | 浙江银帆 （0.4）SPCC HV:90-110 1: 排刀规格 74.6*4+61*5;管芯内径500mm，轻涂油；切2包。厚度公差0.39-0.4mm，宽度公差+0/-0.1mm |  | 31010051 | 小品种钢卷 | 0.4-SPCC | 31020065 | 小品种钢分切带 | 0.4-SPCC |  | 10 | MO001370 | MO001370-001-09 | FJ001 | 分剪模板 | 4620 | 2024-07-08 | 2024-07-08 | 2 | 2024-07-09 01:47:35 | 2024-07-09 01:53:15 | 江苏东方九天新能源材料有限公司 |  | 尹斌斌 |  | 1 | 0.4 | 0 | 610 | 1 | JL1224040107-1/9 | 浙江银帆 （0.4）SPCC HV:90-110 1: 排刀规格 74.6*4+61*5;管芯内径500mm，轻涂油；切2包。厚度公差0.39-0.4mm，宽度公差+0/-0.1mm | 1 |  | 是 | 是 | 6 | 1
分剪 | JL1224040107-1/8 | JL1224040107-1 | 东方分剪6# | 合格 | 合格品 | 乙 | 尹斌斌 | 156.35 | 153 | 0.9786 | 0 | 0.4 | 61 | 浙江银帆 （0.4）SPCC HV:90-110 1: 排刀规格 74.6*4+61*5;管芯内径500mm，轻涂油；切2包。厚度公差0.39-0.4mm，宽度公差+0/-0.1mm |  | 31010051 | 小品种钢卷 | 0.4-SPCC | 31020065 | 小品种钢分切带 | 0.4-SPCC |  | 10 | MO001370 | MO001370-001-08 | FJ001 | 分剪模板 | 4620 | 2024-07-08 | 2024-07-08 | 2 | 2024-07-09 01:47:35 | 2024-07-09 01:53:15 | 江苏东方九天新能源材料有限公司 |  | 尹斌斌 |  | 1 | 0.4 | 0 | 610 | 1 | JL1224040107-1/8 | 浙江银帆 （0.4）SPCC HV:90-110 1: 排刀规格 74.6*4+61*5;管芯内径500mm，轻涂油；切2包。厚度公差0.39-0.4mm，宽度公差+0/-0.1mm | 1 |  | 是 | 是 | 6 | 1
分剪 | JL1224040107-1/7 | JL1224040107-1 | 东方分剪6# | 合格 | 合格品 | 乙 | 尹斌斌 | 157.37 | 154 | 0.9786 | 0 | 0.4 | 61 | 浙江银帆 （0.4）SPCC HV:90-110 1: 排刀规格 74.6*4+61*5;管芯内径500mm，轻涂油；切2包。厚度公差0.39-0.4mm，宽度公差+0/-0.1mm |  | 31010051 | 小品种钢卷 | 0.4-SPCC | 31020065 | 小品种钢分切带 | 0.4-SPCC |  | 10 | MO001370 | MO001370-001-07 | FJ001 | 分剪模板 | 4620 | 2024-07-08 | 2024-07-08 | 2 | 2024-07-09 01:47:35 | 2024-07-09 01:53:15 | 江苏东方九天新能源材料有限公司 |  | 尹斌斌 |  | 1 | 0.4 | 0 | 610 | 1 | JL1224040107-1/7 | 浙江银帆 （0.4）SPCC HV:90-110 1: 排刀规格 74.6*4+61*5;管芯内径500mm，轻涂油；切2包。厚度公差0.39-0.4mm，宽度公差+0/-0.1mm | 1 |  | 是 | 是 | 6 | 1
分剪 | JL1224040107-1/6 | JL1224040107-1 | 东方分剪6# | 合格 | 合格品 | 乙 | 尹斌斌 | 157.37 | 154 | 0.9786 | 0 | 0.4 | 61 | 浙江银帆 （0.4）SPCC HV:90-110 1: 排刀规格 74.6*4+61*5;管芯内径500mm，轻涂油；切2包。厚度公差0.39-0.4mm，宽度公差+0/-0.1mm |  | 31010051 | 小品种钢卷 | 0.4-SPCC | 31020065 | 小品种钢分切带 | 0.4-SPCC |  | 10 | MO001370 | MO001370-001-06 | FJ001 | 分剪模板 | 4620 | 2024-07-08 | 2024-07-08 | 2 | 2024-07-09 01:47:35 | 2024-07-09 01:53:15 | 江苏东方九天新能源材料有限公司 |  | 尹斌斌 |  | 1 | 0.4 | 0 | 610 | 1 | JL1224040107-1/6 | 浙江银帆 （0.4）SPCC HV:90-110 1: 排刀规格 74.6*4+61*5;管芯内径500mm，轻涂油；切2包。厚度公差0.39-0.4mm，宽度公差+0/-0.1mm | 1 |  | 是 | 是 | 6 | 1
分剪 | JL1224040107-1/5 | JL1224040107-1 | 东方分剪6# | 合格 | 合格品 | 乙 | 尹斌斌 | 157.37 | 154 | 0.9786 | 0 | 0.4 | 61 | 浙江银帆 （0.4）SPCC HV:90-110 1: 排刀规格 74.6*4+61*5;管芯内径500mm，轻涂油；切2包。厚度公差0.39-0.4mm，宽度公差+0/-0.1mm |  | 31010051 | 小品种钢卷 | 0.4-SPCC | 31020065 | 小品种钢分切带 | 0.4-SPCC |  | 10 | MO001370 | MO001370-001-05 | FJ001 | 分剪模板 | 4620 | 2024-07-08 | 2024-07-08 | 2 | 2024-07-09 01:47:35 | 2024-07-09 01:53:15 | 江苏东方九天新能源材料有限公司 |  | 尹斌斌 |  | 1 | 0.4 | 0 | 610 | 1 | JL1224040107-1/5 | 浙江银帆 （0.4）SPCC HV:90-110 1: 排刀规格 74.6*4+61*5;管芯内径500mm，轻涂油；切2包。厚度公差0.39-0.4mm，宽度公差+0/-0.1mm | 1 |  | 是 | 是 | 6 | 1
分剪 | JL1224040107-1/4 | JL1224040107-1 | 东方分剪6# | 合格 | 合格品 | 乙 | 尹斌斌 | 192.11 | 188 | 0.9786 | 0 | 0.4 | 74.6 | 浙江银帆 （0.4）SPCC HV:90-110 1: 排刀规格 74.6*4+61*5;管芯内径500mm，轻涂油；切2包。厚度公差0.39-0.4mm，宽度公差+0/-0.1mm |  | 31010051 | 小品种钢卷 | 0.4-SPCC | 31020065 | 小品种钢分切带 | 0.4-SPCC |  | 10 | MO001370 | MO001370-001-04 | FJ001 | 分剪模板 | 4620 | 2024-07-08 | 2024-07-08 | 2 | 2024-07-09 01:47:35 | 2024-07-09 01:53:15 | 江苏东方九天新能源材料有限公司 |  | 尹斌斌 |  | 1 | 0.4 | 0 | 610 | 1 | JL1224040107-1/4 | 浙江银帆 （0.4）SPCC HV:90-110 1: 排刀规格 74.6*4+61*5;管芯内径500mm，轻涂油；切2包。厚度公差0.39-0.4mm，宽度公差+0/-0.1mm | 1 |  | 是 | 是 | 6 | 1
分剪 | JL1224040107-1/3 | JL1224040107-1 | 东方分剪6# | 合格 | 合格品 | 乙 | 尹斌斌 | 192.11 | 188 | 0.9786 | 0 | 0.4 | 74.6 | 浙江银帆 （0.4）SPCC HV:90-110 1: 排刀规格 74.6*4+61*5;管芯内径500mm，轻涂油；切2包。厚度公差0.39-0.4mm，宽度公差+0/-0.1mm |  | 31010051 | 小品种钢卷 | 0.4-SPCC | 31020065 | 小品种钢分切带 | 0.4-SPCC |  | 10 | MO001370 | MO001370-001-03 | FJ001 | 分剪模板 | 4620 | 2024-07-08 | 2024-07-08 | 2 | 2024-07-09 01:47:35 | 2024-07-09 01:53:15 | 江苏东方九天新能源材料有限公司 |  | 尹斌斌 |  | 1 | 0.4 | 0 | 610 | 1 | JL1224040107-1/3 | 浙江银帆 （0.4）SPCC HV:90-110 1: 排刀规格 74.6*4+61*5;管芯内径500mm，轻涂油；切2包。厚度公差0.39-0.4mm，宽度公差+0/-0.1mm | 1 |  | 是 | 是 | 6 | 1
分剪 | JL1224040107-1/2 | JL1224040107-1 | 东方分剪6# | 合格 | 合格品 | 乙 | 尹斌斌 | 192.11 | 188 | 0.9786 | 0 | 0.4 | 74.6 | 浙江银帆 （0.4）SPCC HV:90-110 1: 排刀规格 74.6*4+61*5;管芯内径500mm，轻涂油；切2包。厚度公差0.39-0.4mm，宽度公差+0/-0.1mm |  | 31010051 | 小品种钢卷 | 0.4-SPCC | 31020065 | 小品种钢分切带 | 0.4-SPCC |  | 10 | MO001370 | MO001370-001-02 | FJ001 | 分剪模板 | 4620 | 2024-07-08 | 2024-07-08 | 2 | 2024-07-09 01:47:35 | 2024-07-09 01:53:15 | 江苏东方九天新能源材料有限公司 |  | 尹斌斌 |  | 1 | 0.4 | 0 | 610 | 1 | JL1224040107-1/2 | 浙江银帆 （0.4）SPCC HV:90-110 1: 排刀规格 74.6*4+61*5;管芯内径500mm，轻涂油；切2包。厚度公差0.39-0.4mm，宽度公差+0/-0.1mm | 1 |  | 是 | 是 | 6 | 1
分剪 | JL1224040107-1/1 | JL1224040107-1 | 东方分剪6# | 合格 | 合格品 | 乙 | 尹斌斌 | 192.11 | 188 | 0.9786 | 0 | 0.4 | 74.6 | 浙江银帆 （0.4）SPCC HV:90-110 1: 排刀规格 74.6*4+61*5;管芯内径500mm，轻涂油；切2包。厚度公差0.39-0.4mm，宽度公差+0/-0.1mm |  | 31010051 | 小品种钢卷 | 0.4-SPCC | 31020065 | 小品种钢分切带 | 0.4-SPCC |  | 10 | MO001370 | MO001370-001-01 | FJ001 | 分剪模板 | 4620 | 2024-07-08 | 2024-07-08 | 2 | 2024-07-09 01:47:35 | 2024-07-09 01:53:15 | 江苏东方九天新能源材料有限公司 |  | 尹斌斌 |  | 1 | 0.4 | 0 | 610 | 1 | JL1224040107-1/1 | 浙江银帆 （0.4）SPCC HV:90-110 1: 排刀规格 74.6*4+61*5;管芯内径500mm，轻涂油；切2包。厚度公差0.39-0.4mm，宽度公差+0/-0.1mm | 1 |  | 是 | 是 | 6 | 1
最终脱脂 | DL00240600091 | DL0024060009 | 东方950脱脂1# | 合格 | 合格品 | 乙 | 何晓健,张东兵 | 6070 | 6010 | 0.9901 | 2200 | 0.57 | 610 | 昆山宝必达：脱脂(单位张力4.3）、转退火 |  | 20100082 | 轧硬 | 0.6*610-SPCC | 31010081 | 小品种钢卷 | 0.57-SPCC |  | 30 | MO001113 | MO001113-001-01 | XPZG001 | 小品种钢前处理模板 | 12220 | 2024-07-02 | 2024-07-12 | 2 | 2024-07-09 01:43:26 | 2024-07-09 01:43:50 | 江苏东方九天新能源材料有限公司 | 201469 | 何晓健 |  |  | 0.57 | 2200 | 610 | 1 | DL00240600091 | 昆山宝必达：（0.57）厚度±0.01mm，HV85-105,粗糙度0.5-0.8μM，卷重2-3吨；表面要求毛化面，无夹杂、无严重色差,条印，无黑斑，锈斑，压划伤。不能有划伤、锈蚀、脱皮等缺陷。 |  |  |  |  | 1741 | 1
铬钝化 | JG1224060319 | JG1224060319 | 东方铬钝化750 | 合格 | 合格品 | 甲 | 周建锋 | 7020 | 7021 | 1.0001 | 9590 | 0.15 | 610 | / | 板面白斑，辊印，亮斑点，砂轮印，8850米横向586，大小0.11,9170米横向587，大小0.11 | 30210011 | 光亮卷 | 0.15-SPCC | 30110011 | 铬钝化卷 | 0.15-SPCC |  | 10 | MO001365 | MO001365-003 | GDH001 | 铬钝化模板 | 7020 | 2024-07-08 | 2024-07-08 | 2 | 2024-07-09 00:10:00 | 2024-07-09 01:40:45 | 江苏东方九天新能源材料有限公司 | 227633 | 倪兵 |  |  | 0.15 | 0 | 610 | 1 | JG1224060319 |  | 1 | 来料板面偶有白斑，辊印，亮斑点，砂轮印，8850米横向586，大小0.11，9170米横向587，大小0.11 | 是 | 是 | 90 | 3
最终平整 | JG12240601322 | JG1224060132 | 东方850平整 | 合格 | 让步接收 | 乙 | 鞠承,姚学禹 | 5995 | 5890 | 0.9825 | 10250 | 0.1 | 760 | 平整 | 326米传23CM0.42mm2孔洞,停机斑(尾30米),色差条印(表面) | 20100142 | 轧硬 | 0.4*760-SPCC | 30210015 | 光亮卷 | 0.1-SPCC |  | 60 | MO000938 | MO000938-003-02 | KSFW001 | 东方小品种钢前处理 0.67（昆山富维 厚度公差：0.660-0.670mm,光泽度大于150GU（横向、纵向），粗糙度：Ra0.2-0.45um.硬度：HV80-110） | 13510 | 2024-06-24 | 2024-07-04 | 2 | 2024-07-09 01:35:34 | 2024-07-09 01:36:41 | 江苏东方九天新能源材料有限公司 | 192987 | 鞠承 |  |  | 0.1 | 10440 | 760 | 1 | JG12240601322 | 轧0.1，米数控制在23100-23200米，脱脂分一包10400米。 | 1 | K孔洞(326米传23CM0.42),T停机斑(尾30米),S色差条印(表面) | 是 | 是 | 5592 | 3
最终退火 | JG12240602532 | JG1224060253 | 东方7# | 合格 |  | 乙 | 陈国,李楷文,袁亚东,张天圣 | 5735 | 5735 | 1 | 9900 | 0.1 | 760 | 退火（590℃） |  | 20100142 | 轧硬 | 0.4*760-SPCC | 30210015 | 光亮卷 | 0.1-SPCC |  | 50 | MO000945 | MO000945-018-02 | KSFW001 | 东方小品种钢前处理 0.67（昆山富维 厚度公差：0.660-0.670mm,光泽度大于150GU（横向、纵向），粗糙度：Ra0.2-0.45um.硬度：HV80-110） | 13500 | 2024-06-25 | 2024-07-05 | 2 | 2024-07-07 05:27:34 | 2024-07-09 01:26:58 | 江苏东方九天新能源材料有限公司 | 193099 | 刘忠于 | 刘忠于 |  | 0.1 | 9900 | 760 | 1 | JG12240602532 | 轧0.1，米数控制在23100-23200米，脱脂分一包10400米。 |  |  |  |  | 5723 | 18
最终退火 | JG12240602531 | JG1224060253 | 东方7# | 合格 |  | 乙 | 陈国,李楷文,袁亚东,张天圣 | 7175 | 7175 | 1 | 12400 | 0.1 | 760 | 退火（590℃） |  | 20100142 | 轧硬 | 0.4*760-SPCC | 30210015 | 光亮卷 | 0.1-SPCC |  | 50 | MO000945 | MO000945-018-01 | KSFW001 | 东方小品种钢前处理 0.67（昆山富维 厚度公差：0.660-0.670mm,光泽度大于150GU（横向、纵向），粗糙度：Ra0.2-0.45um.硬度：HV80-110） | 13500 | 2024-06-25 | 2024-07-05 | 2 | 2024-07-07 05:27:34 | 2024-07-09 01:26:58 | 江苏东方九天新能源材料有限公司 | 193099 | 刘忠于 | 刘忠于 |  | 0.1 | 12400 | 760 | 1 | JG12240602531 | 轧0.1，米数控制在23100-23200米，脱脂分一包10400米。 |  |  |  |  | 5723 | 18
最终退火 | JG12240502381 | JG1224050238 | 东方20# | 合格 |  | 乙 | 陈国,李楷文,袁亚东,张天圣 | 9225 | 9225 | 1 | 15850 | 0.1 | 760 | 退火（590℃） |  | 20100142 | 轧硬 | 0.4*760-SPCC | 30210015 | 光亮卷 | 0.1-SPCC |  | 50 | MO000943 | MO000943-003-01 | KSFW001 | 东方小品种钢前处理 0.67（昆山富维 厚度公差：0.660-0.670mm,光泽度大于150GU（横向、纵向），粗糙度：Ra0.2-0.45um.硬度：HV80-110） | 13880 | 2024-06-25 | 2024-07-05 | 2 | 2024-07-07 05:27:34 | 2024-07-09 01:26:58 | 江苏东方九天新能源材料有限公司 | 193072 | 刘忠于 | 刘忠于 |  | 0.1 | 15850 | 760 | 1 | JG12240502381 | 轧0.1，米数控制在23700-23800米，脱脂分一包10500米。 |  |  |  |  | 3026 | 3
最终退火 | JG12240601252 | JG1224060125 | 东方20# | 合格 |  | 乙 | 陈国,李楷文,袁亚东,张天圣 | 6650 | 6650 | 1 | 11500 | 0.1 | 760 | 退火（590℃） |  | 20100142 | 轧硬 | 0.4*760-SPCC | 30210015 | 光亮卷 | 0.1-SPCC |  | 50 | MO000938 | MO000938-010-02 | KSFW001 | 东方小品种钢前处理 0.67（昆山富维 厚度公差：0.660-0.670mm,光泽度大于150GU（横向、纵向），粗糙度：Ra0.2-0.45um.硬度：HV80-110） | 13510 | 2024-06-24 | 2024-07-04 | 2 | 2024-07-07 05:27:34 | 2024-07-09 01:26:58 | 江苏东方九天新能源材料有限公司 | 192994 | 刘忠于 | 刘忠于 |  | 0.1 | 11500 | 760 | 1 | JG12240601252 | 轧0.1，米数控制在23100-23200米，脱脂分一包10400米。 |  |  | 否 | 否 | 4770 | 10
最终平整 | JG12240551491 | JG1224055149 | 东方850平整 | 合格 | 让步接收 | 乙 | 鞠承,姚学禹 | 6840 | 6540 | 0.9561 | 11420 | 0.1 | 760 | 平整 | 乳化斑(表面),56-86米传21-33CM8个0.071-0.78mm2孔洞 | 20100142 | 轧硬 | 0.4*760-SPCC | 30210015 | 光亮卷 | 0.1-SPCC |  | 60 | MO000692 | MO000692-002-01 | KSFW001 | 东方小品种钢前处理 0.67（昆山富维 厚度公差：0.660-0.670mm,光泽度大于150GU（横向、纵向），粗糙度：Ra0.2-0.45um.硬度：HV80-110） | 13840 | 2024-06-07 | 2024-06-17 | 2 | 2024-07-09 01:07:54 | 2024-07-09 01:09:01 | 江苏东方九天新能源材料有限公司 | 178261 | 鞠承 |  |  | 0.1 | 11850 | 760 | 1 | JG12240551491 | 轧0.1，米数控制在23700-23800米，脱脂分一包10500米。 | 1 | R乳化斑(表面),K孔洞(56-86米传21-33CM8个0.071-0.78) | 是 | 是 | 4772 | 2
最终冷轧 | JG1224055128 | JG1224055128 | 东方850轧机 | 合格 | 合格品 | 乙 | 杨海鹏 | 9630 | 9570 | 0.9938 | 16157 | 0.1 | 760 | 850轧机普光辊(Ra0.4-0.6μm)轧制0.1mm(0.4-0.25-0.15-0.115-0.1) |  | 20100142 | 轧硬 | 0.4*760-SPCC | 30210015 | 光亮卷 | 0.1-SPCC |  | 30 | MO000774 | MO000774-002 | KSFW001 | 东方小品种钢前处理 0.67（昆山富维 厚度公差：0.660-0.670mm,光泽度大于150GU（横向、纵向），粗糙度：Ra0.2-0.45um.硬度：HV80-110） | 9650 | 2024-06-17 | 2024-06-27 | 2 | 2024-07-09 00:12:48 | 2024-07-09 00:27:11 | 江苏东方九天新能源材料有限公司 | 187690 | 杨海鹏 |  |  | 0.4 | 4080 | 760 | 1 | JG1224055128 | 轧0.1，米数控制在16500-16600米，脱脂分一包6200米 |  |  | 否 | 否 | 8732 | 2
最终平整 | JG12240551642 | JG1224055164 | 东方850平整 | 合格 | 让步接收 | 乙 | 鞠承,姚学禹 | 6130 | 6110 | 0.9967 | 10660 | 0.1 | 760 | 平整 | 10277米传37CM2.76/1710米传27CM0.07mm2孔洞,停机斑(50米处),乳化斑(表面) | 20100142 | 轧硬 | 0.4*760-SPCC | 30210015 | 光亮卷 | 0.1-SPCC |  | 60 | MO000771 | MO000771-002-02 | KSFW001 | 东方小品种钢前处理 0.67（昆山富维 厚度公差：0.660-0.670mm,光泽度大于150GU（横向、纵向），粗糙度：Ra0.2-0.45um.硬度：HV80-110） | 12290 | 2024-06-17 | 2024-06-27 | 2 | 2024-07-09 00:16:51 | 2024-07-09 00:18:37 | 江苏东方九天新能源材料有限公司 | 187670 | 鞠承 |  |  | 0.1 | 10640 | 760 | 1 | JG12240551642 | 轧0.1，米数控制在21100-21200米，脱脂平均分包 | 1 | K孔洞(10277米传37CM2.76/1710米传27CM0.07),T停机斑(50米处),R乳化斑(来料表面) | 是 | 是 | 8241 | 2
平整翻包 | JG122405504522 | JG12240550452 | 东方850平整 | 其他入库 | 协议品 | 乙 | 鞠承,姚学禹 | 1550 | 1550 | 1 | 2700 | 0.1 | 760 | JG12240550452 内2700米并包短带； JG12240550302 5190-5203米处分包 | S松花印(500米表面中间) | 30210015 | 光亮卷 | 0.1-SPCC | 30210015 | 光亮卷 | 0.1-SPCC |  | 10 | MO001197 | MO001197-001-02 | GLJ003 | 光亮卷前处理 模板 | 6080 | 2024-07-04 | 2024-07-05 | 2 | 2024-07-09 00:12:50 | 2024-07-09 00:15:02 | 江苏东方九天新能源材料有限公司 |  | 鞠承 |  | 1 | 0.1 | 10580 | 710 | 1 | JG122405504522 | JG12240550452 内2700米并包短带；JG12240550302 5190-5203米处分包 | 1 | S松花印(500米表面中间) | 是 | 是 | 4 | 1
平整翻包 | JG122405504521 | JG12240550452 | 东方850平整 | 合格 | 合格品 | 乙 | 鞠承,姚学禹 | 6080 | 4530 | 0.7451 | 7880 | 0.1 | 760 | JG12240550452 内2700米并包短带； JG12240550302 5190-5203米处分包 |  | 30210015 | 光亮卷 | 0.1-SPCC | 30210015 | 光亮卷 | 0.1-SPCC |  | 10 | MO001197 | MO001197-001-01 | GLJ003 | 光亮卷前处理 模板 | 6080 | 2024-07-04 | 2024-07-05 | 2 | 2024-07-09 00:12:50 | 2024-07-09 00:15:02 | 江苏东方九天新能源材料有限公司 |  | 鞠承 |  | 1 | 0.1 | 10580 | 710 | 1 | JG122405504521 | JG12240550452 内2700米并包短带；JG12240550302 5190-5203米处分包 | 1 |  | 是 | 是 | 4 | 1
分剪 | L032010014511/9 | L032010014511 | 东方分剪5# | 合格 | 合格品 | 乙 | 尹斌斌 | 188 | 188 | 1 | 0 | 0.15 | 193 | 1：排刀规格 230*2+140 切1.355t 2：排刀规格 193*3 切0.5t 宜兴锋源 SPCC-Ni 镍层≥1.5/1.5um 2：纸管芯内孔φ500MM 单片重量≤300KG 注：成品表面不允许有油，擦划伤刀印 厚度公差+/-0.005mm，宽度公差+0/-0.2mm |  | 31310008 | 镍钝化卷 | 0.15-SPCC | 31320008 | 镍钝化分切带 | 0.15-SPCC |  | 10 | MO001359 | MO001359-001-09 | FJ001 | 分剪模板 | 1855 | 2024-07-08 | 2024-07-08 | 2 | 2024-07-09 00:04:23 | 2024-07-09 00:09:06 | 江苏东方九天新能源材料有限公司 |  | 尹斌斌 |  | 1 | 0.15 | 0 | 610 | 1 | L032010014511/9 | 1：排刀规格 230*2+140 切1.355t 2：排刀规格 193*3 切0.5t 宜兴锋源 SPCC-Ni 镍层≥1.5/1.5um 2：纸管芯内孔φ500MM 单片重量≤300KG 注：成品表面不允许有油，擦划伤刀印 厚度公差+/-0.005mm，宽度公差+0/-0.2mm | 1 |  | 是 | 是 | 5 | 1
分剪 | L032010014511/8 | L032010014511 | 东方分剪5# | 合格 | 合格品 | 乙 | 尹斌斌 | 189 | 189 | 1 | 0 | 0.15 | 193 | 1：排刀规格 230*2+140 切1.355t 2：排刀规格 193*3 切0.5t 宜兴锋源 SPCC-Ni 镍层≥1.5/1.5um 2：纸管芯内孔φ500MM 单片重量≤300KG 注：成品表面不允许有油，擦划伤刀印 厚度公差+/-0.005mm，宽度公差+0/-0.2mm |  | 31310008 | 镍钝化卷 | 0.15-SPCC | 31320008 | 镍钝化分切带 | 0.15-SPCC |  | 10 | MO001359 | MO001359-001-08 | FJ001 | 分剪模板 | 1855 | 2024-07-08 | 2024-07-08 | 2 | 2024-07-09 00:04:23 | 2024-07-09 00:09:06 | 江苏东方九天新能源材料有限公司 |  | 尹斌斌 |  | 1 | 0.15 | 0 | 610 | 1 | L032010014511/8 | 1：排刀规格 230*2+140 切1.355t 2：排刀规格 193*3 切0.5t 宜兴锋源 SPCC-Ni 镍层≥1.5/1.5um 2：纸管芯内孔φ500MM 单片重量≤300KG 注：成品表面不允许有油，擦划伤刀印 厚度公差+/-0.005mm，宽度公差+0/-0.2mm | 1 |  | 是 | 是 | 5 | 1
分剪 | L032010014511/7 | L032010014511 | 东方分剪5# | 合格 | 合格品 | 乙 | 尹斌斌 | 189 | 189 | 1 | 0 | 0.15 | 193 | 1：排刀规格 230*2+140 切1.355t 2：排刀规格 193*3 切0.5t 宜兴锋源 SPCC-Ni 镍层≥1.5/1.5um 2：纸管芯内孔φ500MM 单片重量≤300KG 注：成品表面不允许有油，擦划伤刀印 厚度公差+/-0.005mm，宽度公差+0/-0.2mm |  | 31310008 | 镍钝化卷 | 0.15-SPCC | 31320008 | 镍钝化分切带 | 0.15-SPCC |  | 10 | MO001359 | MO001359-001-07 | FJ001 | 分剪模板 | 1855 | 2024-07-08 | 2024-07-08 | 2 | 2024-07-09 00:04:23 | 2024-07-09 00:09:06 | 江苏东方九天新能源材料有限公司 |  | 尹斌斌 |  | 1 | 0.15 | 0 | 610 | 1 | L032010014511/7 | 1：排刀规格 230*2+140 切1.355t 2：排刀规格 193*3 切0.5t 宜兴锋源 SPCC-Ni 镍层≥1.5/1.5um 2：纸管芯内孔φ500MM 单片重量≤300KG 注：成品表面不允许有油，擦划伤刀印 厚度公差+/-0.005mm，宽度公差+0/-0.2mm | 1 |  | 是 | 是 | 5 | 1
分剪 | L032010014511/6 | L032010014511 | 东方分剪5# | 合格 | 合格品 | 乙 | 尹斌斌 | 145 | 145 | 1 | 0 | 0.15 | 140 | 1：排刀规格 230*2+140 切1.355t 2：排刀规格 193*3 切0.5t 宜兴锋源 SPCC-Ni 镍层≥1.5/1.5um 2：纸管芯内孔φ500MM 单片重量≤300KG 注：成品表面不允许有油，擦划伤刀印 厚度公差+/-0.005mm，宽度公差+0/-0.2mm |  | 31310008 | 镍钝化卷 | 0.15-SPCC | 31320008 | 镍钝化分切带 | 0.15-SPCC |  | 10 | MO001359 | MO001359-001-06 | FJ001 | 分剪模板 | 1855 | 2024-07-08 | 2024-07-08 | 2 | 2024-07-09 00:04:23 | 2024-07-09 00:09:06 | 江苏东方九天新能源材料有限公司 |  | 尹斌斌 |  | 1 | 0.15 | 0 | 610 | 1 | L032010014511/6 | 1：排刀规格 230*2+140 切1.355t 2：排刀规格 193*3 切0.5t 宜兴锋源 SPCC-Ni 镍层≥1.5/1.5um 2：纸管芯内孔φ500MM 单片重量≤300KG 注：成品表面不允许有油，擦划伤刀印 厚度公差+/-0.005mm，宽度公差+0/-0.2mm | 1 |  | 是 | 是 | 5 | 1
分剪 | L032010014511/5 | L032010014511 | 东方分剪5# | 合格 | 合格品 | 乙 | 尹斌斌 | 237 | 237 | 1 | 0 | 0.15 | 230 | 1：排刀规格 230*2+140 切1.355t 2：排刀规格 193*3 切0.5t 宜兴锋源 SPCC-Ni 镍层≥1.5/1.5um 2：纸管芯内孔φ500MM 单片重量≤300KG 注：成品表面不允许有油，擦划伤刀印 厚度公差+/-0.005mm，宽度公差+0/-0.2mm |  | 31310008 | 镍钝化卷 | 0.15-SPCC | 31320008 | 镍钝化分切带 | 0.15-SPCC |  | 10 | MO001359 | MO001359-001-05 | FJ001 | 分剪模板 | 1855 | 2024-07-08 | 2024-07-08 | 2 | 2024-07-09 00:04:23 | 2024-07-09 00:09:06 | 江苏东方九天新能源材料有限公司 |  | 尹斌斌 |  | 1 | 0.15 | 0 | 610 | 1 | L032010014511/5 | 1：排刀规格 230*2+140 切1.355t 2：排刀规格 193*3 切0.5t 宜兴锋源 SPCC-Ni 镍层≥1.5/1.5um 2：纸管芯内孔φ500MM 单片重量≤300KG 注：成品表面不允许有油，擦划伤刀印 厚度公差+/-0.005mm，宽度公差+0/-0.2mm | 1 |  | 是 | 是 | 5 | 1
分剪 | L032010014511/4 | L032010014511 | 东方分剪5# | 合格 | 合格品 | 乙 | 尹斌斌 | 238 | 238 | 1 | 0 | 0.15 | 230 | 1：排刀规格 230*2+140 切1.355t 2：排刀规格 193*3 切0.5t 宜兴锋源 SPCC-Ni 镍层≥1.5/1.5um 2：纸管芯内孔φ500MM 单片重量≤300KG 注：成品表面不允许有油，擦划伤刀印 厚度公差+/-0.005mm，宽度公差+0/-0.2mm |  | 31310008 | 镍钝化卷 | 0.15-SPCC | 31320008 | 镍钝化分切带 | 0.15-SPCC |  | 10 | MO001359 | MO001359-001-04 | FJ001 | 分剪模板 | 1855 | 2024-07-08 | 2024-07-08 | 2 | 2024-07-09 00:04:23 | 2024-07-09 00:09:06 | 江苏东方九天新能源材料有限公司 |  | 尹斌斌 |  | 1 | 0.15 | 0 | 610 | 1 | L032010014511/4 | 1：排刀规格 230*2+140 切1.355t 2：排刀规格 193*3 切0.5t 宜兴锋源 SPCC-Ni 镍层≥1.5/1.5um 2：纸管芯内孔φ500MM 单片重量≤300KG 注：成品表面不允许有油，擦划伤刀印 厚度公差+/-0.005mm，宽度公差+0/-0.2mm | 1 |  | 是 | 是 | 5 | 1
分剪 | L032010014511/3 | L032010014511 | 东方分剪5# | 合格 | 合格品 | 乙 | 尹斌斌 | 143 | 143 | 1 | 0 | 0.15 | 140 | 1：排刀规格 230*2+140 切1.355t 2：排刀规格 193*3 切0.5t 宜兴锋源 SPCC-Ni 镍层≥1.5/1.5um 2：纸管芯内孔φ500MM 单片重量≤300KG 注：成品表面不允许有油，擦划伤刀印 厚度公差+/-0.005mm，宽度公差+0/-0.2mm |  | 31310008 | 镍钝化卷 | 0.15-SPCC | 31320008 | 镍钝化分切带 | 0.15-SPCC |  | 10 | MO001359 | MO001359-001-03 | FJ001 | 分剪模板 | 1855 | 2024-07-08 | 2024-07-08 | 2 | 2024-07-09 00:04:23 | 2024-07-09 00:09:06 | 江苏东方九天新能源材料有限公司 |  | 尹斌斌 |  | 1 | 0.15 | 0 | 610 | 1 | L032010014511/3 | 1：排刀规格 230*2+140 切1.355t 2：排刀规格 193*3 切0.5t 宜兴锋源 SPCC-Ni 镍层≥1.5/1.5um 2：纸管芯内孔φ500MM 单片重量≤300KG 注：成品表面不允许有油，擦划伤刀印 厚度公差+/-0.005mm，宽度公差+0/-0.2mm | 1 |  | 是 | 是 | 5 | 1
分剪 | L032010014511/2 | L032010014511 | 东方分剪5# | 合格 | 合格品 | 乙 | 尹斌斌 | 235 | 235 | 1 | 0 | 0.15 | 230 | 1：排刀规格 230*2+140 切1.355t 2：排刀规格 193*3 切0.5t 宜兴锋源 SPCC-Ni 镍层≥1.5/1.5um 2：纸管芯内孔φ500MM 单片重量≤300KG 注：成品表面不允许有油，擦划伤刀印 厚度公差+/-0.005mm，宽度公差+0/-0.2mm |  | 31310008 | 镍钝化卷 | 0.15-SPCC | 31320008 | 镍钝化分切带 | 0.15-SPCC |  | 10 | MO001359 | MO001359-001-02 | FJ001 | 分剪模板 | 1855 | 2024-07-08 | 2024-07-08 | 2 | 2024-07-09 00:04:23 | 2024-07-09 00:09:06 | 江苏东方九天新能源材料有限公司 |  | 尹斌斌 |  | 1 | 0.15 | 0 | 610 | 1 | L032010014511/2 | 1：排刀规格 230*2+140 切1.355t 2：排刀规格 193*3 切0.5t 宜兴锋源 SPCC-Ni 镍层≥1.5/1.5um 2：纸管芯内孔φ500MM 单片重量≤300KG 注：成品表面不允许有油，擦划伤刀印 厚度公差+/-0.005mm，宽度公差+0/-0.2mm | 1 |  | 是 | 是 | 5 | 1
分剪 | L032010014511/1 | L032010014511 | 东方分剪5# | 合格 | 合格品 | 乙 | 尹斌斌 | 236 | 236 | 1 | 0 | 0.15 | 230 | 1：排刀规格 230*2+140 切1.355t 2：排刀规格 193*3 切0.5t 宜兴锋源 SPCC-Ni 镍层≥1.5/1.5um 2：纸管芯内孔φ500MM 单片重量≤300KG 注：成品表面不允许有油，擦划伤刀印 厚度公差+/-0.005mm，宽度公差+0/-0.2mm |  | 31310008 | 镍钝化卷 | 0.15-SPCC | 31320008 | 镍钝化分切带 | 0.15-SPCC |  | 10 | MO001359 | MO001359-001-01 | FJ001 | 分剪模板 | 1855 | 2024-07-08 | 2024-07-08 | 2 | 2024-07-09 00:04:23 | 2024-07-09 00:09:06 | 江苏东方九天新能源材料有限公司 |  | 尹斌斌 |  | 1 | 0.15 | 0 | 610 | 1 | L032010014511/1 | 1：排刀规格 230*2+140 切1.355t 2：排刀规格 193*3 切0.5t 宜兴锋源 SPCC-Ni 镍层≥1.5/1.5um 2：纸管芯内孔φ500MM 单片重量≤300KG 注：成品表面不允许有油，擦划伤刀印 厚度公差+/-0.005mm，宽度公差+0/-0.2mm | 1 |  | 是 | 是 | 5 | 1
一次退火 | DL00240550982 | DL0024055098 | 东方8# | 合格 |  | 甲 | 李龙礼,吴双勇 | 5930 | 5930 | 1 | 2150 | 0.6 | 590 | 海金杜门：退火（620℃）、转650轧机 |  | 20100077 | 轧硬 | 0.6*590-SPCC | 20600001 | 镍钝化卷半成品 | 0.203-SPCC |  | 20 | MO000993 | MO000993-003-02 | ZDY | 自定义 | 11865 | 2024-06-25 | 2024-07-03 | 2 | 2024-07-01 11:05:21 | 2024-07-08 23:44:14 | 江苏东方九天新能源材料有限公司 | 193863 | 刘忠于 | 刘忠于 |  | 0.6 | 2150 | 590 | 1 | DL00240550982 | 海金杜门:（0.203）厚度公差: 0.198-0.203mm、硬度: 90-100HV,粗粕度: Ra0.5-0.7um |  |  | 否 | 否 | 9269 | 3
一次退火 | DL00240550981 | DL0024055098 | 东方8# | 合格 |  | 甲 | 李龙礼,吴双勇 | 5920 | 5920 | 1 | 2150 | 0.6 | 590 | 海金杜门：退火（620℃）、转650轧机 |  | 20100077 | 轧硬 | 0.6*590-SPCC | 20600001 | 镍钝化卷半成品 | 0.203-SPCC |  | 20 | MO000993 | MO000993-003-01 | ZDY | 自定义 | 11865 | 2024-06-25 | 2024-07-03 | 2 | 2024-07-01 11:05:21 | 2024-07-08 23:44:14 | 江苏东方九天新能源材料有限公司 | 193863 | 刘忠于 | 刘忠于 |  | 0.6 | 2150 | 590 | 1 | DL00240550981 | 海金杜门:（0.203）厚度公差: 0.198-0.203mm、硬度: 90-100HV,粗粕度: Ra0.5-0.7um |  |  | 否 | 否 | 9269 | 3
一次退火 | DL00240551151 | DL0024055115 | 东方8# | 合格 |  | 甲 | 李龙礼,吴双勇 | 5950 | 5950 | 1 | 2150 | 0.6 | 590 | 海金杜门：退火（620℃）、转650轧机 |  | 20100077 | 轧硬 | 0.6*590-SPCC | 20600001 | 镍钝化卷半成品 | 0.203-SPCC |  | 20 | MO000993 | MO000993-002-01 | ZDY | 自定义 | 11865 | 2024-06-25 | 2024-07-03 | 2 | 2024-07-01 11:05:21 | 2024-07-08 23:44:14 | 江苏东方九天新能源材料有限公司 | 194117 | 刘忠于 | 刘忠于 |  | 0.6 | 2150 | 590 | 1 | DL00240551151 | 海金杜门:（0.203）厚度公差: 0.198-0.203mm、硬度: 90-100HV,粗粕度: Ra0.5-0.7um |  |  | 否 | 否 | 6834 | 2
一次退火 | DL00240551132 | DL0024055113 | 东方8# | 合格 |  | 甲 | 李龙礼,吴双勇 | 6070 | 6070 | 1 | 2200 | 0.6 | 590 | 海金杜门：退火（620℃）、转650轧机 |  | 20100077 | 轧硬 | 0.6*590-SPCC | 20600001 | 镍钝化卷半成品 | 0.203-SPCC |  | 20 | MO000993 | MO000993-001-02 | ZDY | 自定义 | 12135 | 2024-06-25 | 2024-07-03 | 2 | 2024-07-01 11:05:21 | 2024-07-08 23:44:14 | 江苏东方九天新能源材料有限公司 | 194116 | 刘忠于 | 刘忠于 |  | 0.6 | 2200 | 590 | 1 | DL00240551132 | 海金杜门:（0.203）厚度公差: 0.198-0.203mm、硬度: 90-100HV,粗粕度: Ra0.5-0.7um |  |  | 否 | 否 | 6564 | 1
铬钝化 | JG12240603634 | JG1224060363 | 东方铬钝化750 | 其他入库 | 5 | 甲 | 周建锋 | 1740.06 | 1747 | 1.004 | 2390 | 0.15 | 610 | / | 短带 | 30210011 | 光亮卷 | 0.15-SPCC | 30110011 | 铬钝化卷 | 0.15-SPCC |  | 10 | MO001365 | MO001365-004-04 | GDH001 | 铬钝化模板 | 7022 | 2024-07-08 | 2024-07-08 | 2 | 2024-07-08 22:29:58 | 2024-07-08 23:23:34 | 江苏东方九天新能源材料有限公司 |  | 倪兵 |  | 1 | 0.15 | 0 | 610 | 1 | JG12240603634 |  | 1 |  | 是 | 是 | 67 | 4
铬钝化 | JG12240603633 | JG1224060363 | 东方铬钝化750 | 其他入库 | 5 | 甲 | 周建锋 | 1761.97 | 1769 | 1.004 | 2410 | 0.15 | 610 | / | 短带 | 30210011 | 光亮卷 | 0.15-SPCC | 30110011 | 铬钝化卷 | 0.15-SPCC |  | 10 | MO001365 | MO001365-004-03 | GDH001 | 铬钝化模板 | 7022 | 2024-07-08 | 2024-07-08 | 2 | 2024-07-08 22:29:58 | 2024-07-08 23:23:34 | 江苏东方九天新能源材料有限公司 |  | 倪兵 |  | 1 | 0.15 | 0 | 610 | 1 | JG12240603633 |  | 1 |  | 是 | 是 | 67 | 4
铬钝化 | JG12240603632 | JG1224060363 | 东方铬钝化750 | 其他入库 | 5 | 甲 | 周建锋 | 1757.99 | 1765 | 1.004 | 2410 | 0.15 | 610 | / | 短带 | 30210011 | 光亮卷 | 0.15-SPCC | 30110011 | 铬钝化卷 | 0.15-SPCC |  | 10 | MO001365 | MO001365-004-02 | GDH001 | 铬钝化模板 | 7022 | 2024-07-08 | 2024-07-08 | 2 | 2024-07-08 22:29:58 | 2024-07-08 23:23:34 | 江苏东方九天新能源材料有限公司 |  | 倪兵 |  | 1 | 0.15 | 0 | 610 | 1 | JG12240603632 |  | 1 |  | 是 | 是 | 67 | 4
铬钝化 | JG12240603631 | JG1224060363 | 东方铬钝化750 | 其他入库 | 5 | 甲 | 周建锋 | 1761.97 | 1769 | 1.004 | 2410 | 0.15 | 610 | / | 短带 | 30210011 | 光亮卷 | 0.15-SPCC | 30110011 | 铬钝化卷 | 0.15-SPCC |  | 10 | MO001365 | MO001365-004-01 | GDH001 | 铬钝化模板 | 7022 | 2024-07-08 | 2024-07-08 | 2 | 2024-07-08 22:29:58 | 2024-07-08 23:23:34 | 江苏东方九天新能源材料有限公司 |  | 倪兵 |  | 1 | 0.15 | 0 | 610 | 1 | JG12240603631 |  | 1 |  | 是 | 是 | 67 | 4
铬钝化 | JG1224060295 | JG1224060295 | 东方铬钝化750 | 合格 | 合格品 | 乙 | 李澍 | 6960 | 6955 | 0.9993 | 9570 | 0.15 | 610 | 、 | 白斑 辊印 白条印 色差 轻黄 | 30210011 | 光亮卷 | 0.15-SPCC | 30110011 | 铬钝化卷 | 0.15-SPCC |  | 10 | MO001332 | MO001332-001 | GDH001 | 铬钝化模板 | 6960 | 2024-07-07 | 2024-07-07 | 2 | 2024-07-08 20:15:11 | 2024-07-08 21:19:09 | 江苏东方九天新能源材料有限公司 | 226096 | 李澍 |  |  | 0.15 | 0 | 610 | 1 | JG1224060295 |  | 1 | 白斑 辊印 白条印 色差 轻黄 | 是 | 是 | 64 | 1
铬钝化 | JG1224060307 | JG1224060307 | 东方铬钝化750 | 合格 | 合格品 | 乙 | 李澍 | 7034 | 7023 | 0.9984 | 9670 | 0.15 | 610 | 、 | 白斑 辊印 白条印 色差 轻黄 | 30210011 | 光亮卷 | 0.15-SPCC | 30110011 | 铬钝化卷 | 0.15-SPCC |  | 10 | MO001328 | MO001328-003 | GDH001 | 铬钝化模板 | 7034 | 2024-07-07 | 2024-07-07 | 2 | 2024-07-08 20:07:04 | 2024-07-08 20:15:02 | 江苏东方九天新能源材料有限公司 | 225793 | 李澍 |  |  | 0.15 | 0 | 610 | 1 | JG1224060307 |  | 1 | 白斑 辊印 白条印 色差 轻黄 | 是 | 是 | 8 | 3
最终脱脂 | DL1224070003 | DL1224070003 | 东方950脱脂1# | 合格 | 合格品 | 甲 | 关莫平,王建军 | 7530 | 7375 | 0.9794 | 2330 | 0.67 | 610 | 昆山宝必达：脱脂（单位张力3.8）、转退火 |  | 20100130 | 轧硬 | 1.2*610-SPCC | 31010040 | 小品种钢卷 | 0.39-SPCC |  | 30 | MO001152 | MO001152-001 | XPZG001 | 小品种钢前处理模板 | 7620 | 2024-07-03 | 2024-07-12 | 2 | 2024-07-08 17:04:37 | 2024-07-08 17:25:07 | 江苏东方九天新能源材料有限公司 | 202949 | 王建军 |  |  | 0.67 | 2400 | 610 | 1 | DL1224070003 | 昆山宝必达（0.39）：厚度±0.01mm，HV150-170,粗糙度0.7-1.0μM，卷重2-3吨；表面要求毛化面，无夹杂、无严重色差,条印，无黑斑，锈斑，压划伤。不能有划伤、锈蚀、脱皮等缺陷。 |  |  | 否 | 否 | 1784 | 1
铬钝化 | JG122405505712 | JG122405505712 | 东方铬钝化950 | 合格 | 合格品 | 乙 | 李志祥 | 4600 | 4571 | 0.9937 | 8000 | 0.1 | 760 | / |  | 30210015 | 光亮卷 | 0.1-SPCC | 30110014 | 铬钝化卷 | 0.1-SPCC |  | 10 | MO001107 | MO001107-015 | GDH001 | 铬钝化模板 | 4600 | 2024-07-02 | 2024-07-02 | 2 | 2024-07-08 16:35:24 | 2024-07-08 17:23:54 | 江苏东方九天新能源材料有限公司 | 201040 | 李志祥 |  |  | 0.1 | 8000 | 760 | 1 | JG122405505712 |  | 1 | 乳化斑 色差 条印 | 是 | 是 | 48 | 15
一次脱脂 | DL00240600122 | DL0024060012 | 东方950脱脂2# | 合格 | 让步接收 | 甲 | 韩成飞,周志平 | 6124.95 | 6105 | 0.9967 | 2130 | 0.6 | 610 | 昆山宝必达：脱脂(单位张力6.0）、转650轧机 | S色差条印() | 20100082 | 轧硬 | 0.6*610-SPCC | 31010056 | 小品种钢卷 | 0.54-SPCC |  | 10 | MO001279 | MO001279-002-02 | XPZG001 | 小品种钢前处理模板 | 12275 | 2024-07-06 | 2024-07-18 | 5 | 2024-07-07 15:34:19 | 2024-07-08 17:12:59 | 江苏东方九天新能源材料有限公司 |  | 周志平 |  | 1 | 0.6 | 4340 | 610 | 1 | DL00240600122 | 昆山宝必达（0.54*610）厚度±0.01mm，HV85-105,粗糙度0.5-0.8μM，卷重2-3吨 |  | S色差条印() |  |  | 2568 | 2
一次脱脂 | DL00240600121 | DL0024060012 | 东方950脱脂2# | 合格 | 让步接收 | 甲 | 韩成飞,周志平 | 6150.04 | 6130 | 0.9967 | 2150 | 0.6 | 610 | 昆山宝必达：脱脂(单位张力6.0）、转650轧机 | S色差条印() | 20100082 | 轧硬 | 0.6*610-SPCC | 31010056 | 小品种钢卷 | 0.54-SPCC |  | 10 | MO001279 | MO001279-002-01 | XPZG001 | 小品种钢前处理模板 | 12275 | 2024-07-06 | 2024-07-18 | 5 | 2024-07-07 15:34:19 | 2024-07-08 17:12:59 | 江苏东方九天新能源材料有限公司 |  | 周志平 |  | 1 | 0.6 | 4340 | 610 | 1 | DL00240600121 | 昆山宝必达（0.54*610）厚度±0.01mm，HV85-105,粗糙度0.5-0.8μM，卷重2-3吨 |  | S色差条印() |  |  | 2568 | 2
最终平整 | JG12240551531 | JG1224055153 | 东方850平整 | 合格 | 让步接收 | 甲 | 陈俊华,钱琨 | 7435 | 7420 | 0.998 | 12840 | 0.1 | 760 | 平整 | 乳化斑(重) | 20100142 | 轧硬 | 0.4*760-SPCC | 30210015 | 光亮卷 | 0.1-SPCC |  | 60 | MO000664 | MO000664-008-01 | KSFW001 | 东方小品种钢前处理 0.67（昆山富维 厚度公差：0.660-0.670mm,光泽度大于150GU（横向、纵向），粗糙度：Ra0.2-0.45um.硬度：HV80-110） | 13730 | 2024-06-05 | 2024-06-15 | 2 | 2024-07-08 16:43:51 | 2024-07-08 17:02:11 | 江苏东方九天新能源材料有限公司 | 161507 | 陈俊华 |  |  | 0.1 | 12740 | 760 | 1 | JG12240551531 | 轧0.1，米数控制在23700-23800米，脱脂分一包10500米。 | 1 | R乳化斑(重) | 是 | 是 | 6403 | 8
最终脱脂 | DL1224070004 | DL1224070004 | 东方950脱脂1# | 合格 | 合格品 | 甲 | 关莫平,王建军 | 7550 | 7410 | 0.9815 | 2330 | 0.67 | 610 | 昆山宝必达：脱脂（单位张力3.8）、转退火 |  | 20100130 | 轧硬 | 1.2*610-SPCC | 31010040 | 小品种钢卷 | 0.39-SPCC |  | 30 | MO001152 | MO001152-003 | XPZG001 | 小品种钢前处理模板 | 7615 | 2024-07-03 | 2024-07-12 | 2 | 2024-07-08 16:17:34 | 2024-07-08 16:46:24 | 江苏东方九天新能源材料有限公司 | 202950 | 王建军 |  |  | 0.67 | 2350 | 610 | 1 | DL1224070004 | 昆山宝必达（0.39）：厚度±0.01mm，HV150-170,粗糙度0.7-1.0μM，卷重2-3吨；表面要求毛化面，无夹杂、无严重色差,条印，无黑斑，锈斑，压划伤。不能有划伤、锈蚀、脱皮等缺陷。 |  |  | 否 | 否 | 1796 | 3
分剪 | TD2406087011/5 | TD2406087011 | 东方分剪6# | 合格 | 合格品 | 乙 | 尹斌斌 | 377.96 | 372 | 0.9842 | 0 | 0.762 | 80.5 | 分剪翻包涂油 |  | 31020098 | 小品种钢分切带 | 0.762-SPCC | 31020098 | 小品种钢分切带 | 0.762-SPCC |  | 10 | MO001142 | MO001142-009-05 | FJ001 | 分剪模板 | 1900 | 2024-07-03 | 2024-07-06 | 2 | 2024-07-08 06:50:53 | 2024-07-08 16:45:51 | 江苏东方九天新能源材料有限公司 |  | 尹斌斌 |  | 1 | 0.762 | 0 | 80.5 | 1 | TD2406087011/5 | 分剪翻包涂油 | 1 |  | 是 | 是 | 714 | 9
分剪 | TD2406087011/4 | TD2406087011 | 东方分剪6# | 合格 | 合格品 | 乙 | 尹斌斌 | 378.98 | 373 | 0.9842 | 0 | 0.762 | 80.5 | 分剪翻包涂油 |  | 31020098 | 小品种钢分切带 | 0.762-SPCC | 31020098 | 小品种钢分切带 | 0.762-SPCC |  | 10 | MO001142 | MO001142-009-04 | FJ001 | 分剪模板 | 1900 | 2024-07-03 | 2024-07-06 | 2 | 2024-07-08 06:50:53 | 2024-07-08 16:45:51 | 江苏东方九天新能源材料有限公司 |  | 尹斌斌 |  | 1 | 0.762 | 0 | 80.5 | 1 | TD2406087011/4 | 分剪翻包涂油 | 1 |  | 是 | 是 | 714 | 9
分剪 | TD2406087011/3 | TD2406087011 | 东方分剪6# | 合格 | 合格品 | 乙 | 尹斌斌 | 378.98 | 373 | 0.9842 | 0 | 0.762 | 80.5 | 分剪翻包涂油 |  | 31020098 | 小品种钢分切带 | 0.762-SPCC | 31020098 | 小品种钢分切带 | 0.762-SPCC |  | 10 | MO001142 | MO001142-009-03 | FJ001 | 分剪模板 | 1900 | 2024-07-03 | 2024-07-06 | 2 | 2024-07-08 06:50:53 | 2024-07-08 16:45:51 | 江苏东方九天新能源材料有限公司 |  | 尹斌斌 |  | 1 | 0.762 | 0 | 80.5 | 1 | TD2406087011/3 | 分剪翻包涂油 | 1 |  | 是 | 是 | 714 | 9
分剪 | TD2406087011/2 | TD2406087011 | 东方分剪6# | 合格 | 合格品 | 乙 | 尹斌斌 | 381.01 | 375 | 0.9842 | 0 | 0.762 | 80.5 | 分剪翻包涂油 |  | 31020098 | 小品种钢分切带 | 0.762-SPCC | 31020098 | 小品种钢分切带 | 0.762-SPCC |  | 10 | MO001142 | MO001142-009-02 | FJ001 | 分剪模板 | 1900 | 2024-07-03 | 2024-07-06 | 2 | 2024-07-08 06:50:53 | 2024-07-08 16:45:51 | 江苏东方九天新能源材料有限公司 |  | 尹斌斌 |  | 1 | 0.762 | 0 | 80.5 | 1 | TD2406087011/2 | 分剪翻包涂油 | 1 |  | 是 | 是 | 714 | 9
分剪 | TD2406087011/1 | TD2406087011 | 东方分剪6# | 合格 | 合格品 | 乙 | 尹斌斌 | 383.04 | 377 | 0.9842 | 0 | 0.762 | 80.5 | 分剪翻包涂油 |  | 31020098 | 小品种钢分切带 | 0.762-SPCC | 31020098 | 小品种钢分切带 | 0.762-SPCC |  | 10 | MO001142 | MO001142-009-01 | FJ001 | 分剪模板 | 1900 | 2024-07-03 | 2024-07-06 | 2 | 2024-07-08 06:50:53 | 2024-07-08 16:45:51 | 江苏东方九天新能源材料有限公司 |  | 尹斌斌 |  | 1 | 0.762 | 0 | 80.5 | 1 | TD2406087011/1 | 分剪翻包涂油 | 1 |  | 是 | 是 | 714 | 9
最终平整 | JL00240300411 | JL0024030041 | 东方850平整 | 合格 | 让步接收 | 甲 | 陈俊华 | 6530 | 6470 | 0.9908 | 5250 | 0.254 | 630 | 海金杜门：850平整用1.0-1.2μm细毛化辊平整、厚度公差：0.250-0.255mm、硬度90-100HV,粗糙度Ra0.5-0.7μm（合格证上备注镍基带蓝色标签） | X线条印(下板面，平后淡)X线条印(两边，重) | 20100086 | 轧硬 | 0.6*630-SPCC | 20600002 | 镍钝化卷半成品 | 0.254-SPCC |  | 50 | MO000994 | MO000994-002-01 | ZDY | 自定义 | 13280 | 2024-06-25 | 2024-06-27 | 2 | 2024-07-08 16:41:26 | 2024-07-08 16:42:44 | 江苏东方九天新能源材料有限公司 | 194124 | 陈俊华 |  |  | 0.254 | 5250 | 630 | 1 | JL00240300411 | 海金杜门:（0.254）厚度公差：0.250-0.255mm、硬度：90-100HV,粗糙度：Ra0.5-0.7μm | 1 | X线条印(下板面，平后淡)X线条印(两边) | 是 | 是 | 7 | 2
最终平整 | JL00240100812 | JL0024010081 | 东方850平整 | 合格 | 让步接收 | 甲 | 陈俊华 | 5440 | 5400 | 0.9926 | 4380 | 0.254 | 630 | 海金杜门：850平整用1.0-1.2μm细毛化辊平整、厚度公差：0.250-0.255mm、硬度90-100HV,粗糙度Ra0.5-0.7μm（合格证上备注镍基带蓝色标签） | X线条印(下板面，平后淡)X线条印(两边，重) | 20100086 | 轧硬 | 0.6*630-SPCC | 20600002 | 镍钝化卷半成品 | 0.254-SPCC |  | 50 | MO000994 | MO000994-001-02 | ZDY | 自定义 | 11370 | 2024-06-25 | 2024-06-27 | 2 | 2024-07-08 16:38:41 | 2024-07-08 16:40:55 | 江苏东方九天新能源材料有限公司 | 194122 | 陈俊华 |  |  | 0.254 | 4280 | 630 | 1 | JL00240100812 | 海金杜门:（0.254）厚度公差：0.250-0.255mm、硬度：90-100HV,粗糙度：Ra0.5-0.7μm | 1 | X线条印(下板面，平后淡)X线条印(两边，重) | 是 | 是 | 11 | 1
最终平整 | JL00240100811 | JL0024010081 | 东方850平整 | 合格 | 让步接收 | 甲 | 陈俊华 | 5700 | 5570 | 0.9772 | 4500 | 0.254 | 630 | 海金杜门：850平整用1.0-1.2μm细毛化辊平整、厚度公差：0.250-0.255mm、硬度90-100HV,粗糙度Ra0.5-0.7μm（合格证上备注镍基带蓝色标签） | Y氧化边(两边)X线条印(上下板面，平后淡) | 20100086 | 轧硬 | 0.6*630-SPCC | 20600002 | 镍钝化卷半成品 | 0.254-SPCC |  | 50 | MO000994 | MO000994-001-01 | ZDY | 自定义 | 11370 | 2024-06-25 | 2024-06-27 | 2 | 2024-07-08 16:33:43 | 2024-07-08 16:37:49 | 江苏东方九天新能源材料有限公司 | 194122 | 陈俊华 |  |  | 0.254 | 4500 | 630 | 1 | JL00240100811 | 海金杜门:（0.254）厚度公差：0.250-0.255mm、硬度：90-100HV,粗糙度：Ra0.5-0.7μm | 1 | Y氧化边(两边)X线条印(上下板面，平后淡) | 是 | 是 | 11 | 1
铬钝化 | JG122405510322 | JG122405510322 | 东方铬钝化950 | 合格 | 合格品 | 乙 | 李志祥 | 1942 | 1931 | 0.9943 | 3290 | 0.1 | 760 | / |  | 30210015 | 光亮卷 | 0.1-SPCC | 30110014 | 铬钝化卷 | 0.1-SPCC |  | 10 | MO001165 | MO001165-001 | GDH001 | 铬钝化模板 | 1942 | 2024-07-04 | 2024-07-04 | 2 | 2024-07-08 16:08:17 | 2024-07-08 16:35:07 | 江苏东方九天新能源材料有限公司 | 204225 | 李志祥 |  |  | 0.1 | 3300 | 760 | 1 | JG122405510322 |  | 1 |  | 是 | 是 | 27 | 1
一次脱脂 | DL00240600112 | DL0024060011 | 东方950脱脂2# | 合格 | 让步接收 | 甲 | 韩成飞,周志平 | 6135 | 6135 | 1 | 2150 | 0.6 | 610 | 昆山宝必达：脱脂(单位张力6.0）、转650轧机 | Z折印(),S色差条印() | 20100082 | 轧硬 | 0.6*610-SPCC | 31010056 | 小品种钢卷 | 0.54-SPCC |  | 10 | MO001279 | MO001279-001-02 | XPZG001 | 小品种钢前处理模板 | 12270 | 2024-07-06 | 2024-07-18 | 2 | 2024-07-08 15:23:49 | 2024-07-08 16:29:20 | 江苏东方九天新能源材料有限公司 |  | 周志平 |  | 1 | 0.6 | 4340 | 610 | 1 | DL00240600112 | 昆山宝必达（0.54*610）厚度±0.01mm，HV85-105,粗糙度0.5-0.8μM，卷重2-3吨 |  | Z折印(),S色差条印() |  |  | 1770 | 1
一次脱脂 | DL00240600111 | DL0024060011 | 东方950脱脂2# | 合格 | 让步接收 | 甲 | 韩成飞,周志平 | 6135 | 6135 | 1 | 2150 | 0.6 | 610 | 昆山宝必达：脱脂(单位张力6.0）、转650轧机 | S色差条印() | 20100082 | 轧硬 | 0.6*610-SPCC | 31010056 | 小品种钢卷 | 0.54-SPCC |  | 10 | MO001279 | MO001279-001-01 | XPZG001 | 小品种钢前处理模板 | 12270 | 2024-07-06 | 2024-07-18 | 2 | 2024-07-08 15:23:49 | 2024-07-08 16:29:20 | 江苏东方九天新能源材料有限公司 |  | 周志平 |  | 1 | 0.6 | 4340 | 610 | 1 | DL00240600111 | 昆山宝必达（0.54*610）厚度±0.01mm，HV85-105,粗糙度0.5-0.8μM，卷重2-3吨 |  | S色差条印() |  |  | 1770 | 1
铬钝化 | JG0024060049 | JG0024060049 | 东方铬钝化750 | 合格 | 让步接收 | 乙 | 李澍 | 4920 | 4909 | 0.9978 | 7060 | 0.15 | 610 | / | 白斑 辊印 条印 | 30210011 | 光亮卷 | 0.15-SPCC | 30110011 | 铬钝化卷 | 0.15-SPCC |  | 10 | MO001166 | MO001166-001 | GDH001 | 铬钝化模板 | 4920 | 2024-07-04 | 2024-07-04 | 2 | 2024-07-08 15:40:32 | 2024-07-08 16:24:29 | 江苏东方九天新能源材料有限公司 | 204226 | 李澍 |  |  | 0.15 | 7030 | 610 | 1 | JG0024060049 |  | 1 | 白斑 辊印 条印 | 是 | 是 | 44 | 1
铬钝化 | JG122405507622 | JG122405507622 | 东方铬钝化950 | 合格 | 合格品 | 乙 | 李志祥 | 2400 | 2373 | 0.9888 | 4140 | 0.1 | 760 | / |  | 30210015 | 光亮卷 | 0.1-SPCC | 30110014 | 铬钝化卷 | 0.1-SPCC |  | 10 | MO001063 | MO001063-006 | GDH001 | 铬钝化模板 | 2400 | 2024-06-30 | 2024-06-30 | 2 | 2024-07-08 15:41:27 | 2024-07-08 16:07:59 | 江苏东方九天新能源材料有限公司 | 197698 | 李志祥 |  |  | 0.1 | 4160 | 760 | 1 | JG122405507622 |  | 1 |  | 是 | 是 | 26 | 6
最终脱脂 | DL1224070007 | DL1224070007 | 东方950脱脂1# | 合格 | 合格品 | 甲 | 王建军,关莫平 | 7580 | 7400 | 0.9763 | 2300 | 0.67 | 610 | 昆山宝必达：脱脂（单位张力3.8）、转退火 |  | 20100130 | 轧硬 | 1.2*610-SPCC | 31010040 | 小品种钢卷 | 0.39-SPCC |  | 30 | MO001152 | MO001152-005 | XPZG001 | 小品种钢前处理模板 | 7670 | 2024-07-03 | 2024-07-12 | 2 | 2024-07-08 16:01:04 | 2024-07-08 16:01:42 | 江苏东方九天新能源材料有限公司 | 202951 | 王建军 |  |  | 0.67 | 2300 | 610 | 1 | DL1224070007 | 昆山宝必达（0.39）：厚度±0.01mm，HV150-170,粗糙度0.7-1.0μM，卷重2-3吨；表面要求毛化面，无夹杂、无严重色差,条印，无黑斑，锈斑，压划伤。不能有划伤、锈蚀、脱皮等缺陷。 |  |  | 否 | 否 | 5308 | 5
最终平整 | JG12240601321 | JG1224060132 | 东方850平整 | 合格 | 合格品 | 甲 | 陈俊华,钱琨 | 7385 | 7370 | 0.998 | 12870 | 0.1 | 760 | 平整 |  | 20100142 | 轧硬 | 0.4*760-SPCC | 30210015 | 光亮卷 | 0.1-SPCC |  | 60 | MO000938 | MO000938-003-01 | KSFW001 | 东方小品种钢前处理 0.67（昆山富维 厚度公差：0.660-0.670mm,光泽度大于150GU（横向、纵向），粗糙度：Ra0.2-0.45um.硬度：HV80-110） | 13510 | 2024-06-24 | 2024-07-04 | 2 | 2024-07-08 15:59:06 | 2024-07-08 15:59:58 | 江苏东方九天新能源材料有限公司 | 192987 | 陈俊华 |  |  | 0.1 | 12800 | 760 | 1 | JG12240601321 | 轧0.1，米数控制在23100-23200米，脱脂分一包10400米。 | 1 |  | 是 | 是 | 5592 | 3
铬钝化 | JG122405513123 | JG12240551312 | 东方铬钝化950 | 合格 | 让步接收 | 乙 | 李志祥 | 2313.87 | 2307 | 0.997 | 4080 | 0.1 | 760 | / | 乳化斑 | 30210015 | 光亮卷 | 0.1-SPCC | 30110014 | 铬钝化卷 | 0.1-SPCC |  | 10 | MO001364 | MO001364-002-03 | GDH001 | 铬钝化模板 | 7070 | 2024-07-08 | 2024-07-08 | 2 | 2024-07-08 15:37:35 | 2024-07-08 15:40:53 | 江苏东方九天新能源材料有限公司 |  | 李志祥 |  | 1 | 0.1 | 0 | 760 | 1 | JG122405513123 |  | 1 | R乳化斑(乳化斑) | 是 | 是 | 4 | 2
铬钝化 | JG122405513122 | JG12240551312 | 东方铬钝化950 | 合格 | 让步接收 | 乙 | 李志祥 | 2376.05 | 2369 | 0.997 | 4130 | 0.1 | 760 | / | 乳化斑 | 30210015 | 光亮卷 | 0.1-SPCC | 30110014 | 铬钝化卷 | 0.1-SPCC |  | 10 | MO001364 | MO001364-002-02 | GDH001 | 铬钝化模板 | 7070 | 2024-07-08 | 2024-07-08 | 2 | 2024-07-08 15:37:35 | 2024-07-08 15:40:53 | 江苏东方九天新能源材料有限公司 |  | 李志祥 |  | 1 | 0.1 | 0 | 760 | 1 | JG122405513122 |  | 1 | R乳化斑(乳化斑) | 是 | 是 | 4 | 2
铬钝化 | JG122405513121 | JG12240551312 | 东方铬钝化950 | 合格 | 让步接收 | 乙 | 李志祥 | 2380.06 | 2373 | 0.997 | 4130 | 0.1 | 760 | / | 乳化斑 | 30210015 | 光亮卷 | 0.1-SPCC | 30110014 | 铬钝化卷 | 0.1-SPCC |  | 10 | MO001364 | MO001364-002-01 | GDH001 | 铬钝化模板 | 7070 | 2024-07-08 | 2024-07-08 | 2 | 2024-07-08 15:37:35 | 2024-07-08 15:40:53 | 江苏东方九天新能源材料有限公司 |  | 李志祥 |  | 1 | 0.1 | 0 | 760 | 1 | JG122405513121 |  | 1 | R乳化斑(乳化斑) | 是 | 是 | 4 | 2
铬钝化 | JG1224060277 | JG1224060277 | 东方铬钝化750 | 合格 | 让步接收 | 乙 | 李澍 | 6500 | 6493 | 0.9989 | 9300 | 0.15 | 610 | 、 | 白斑 条印 辊印 条印 6480米操62mm孔洞0.45平方毫米 | 30210011 | 光亮卷 | 0.15-SPCC | 30110011 | 铬钝化卷 | 0.15-SPCC |  | 10 | MO001328 | MO001328-005 | GDH001 | 铬钝化模板 | 6500 | 2024-07-07 | 2024-07-07 | 2 | 2024-07-08 15:39:03 | 2024-07-08 15:40:19 | 江苏东方九天新能源材料有限公司 | 225803 | 李澍 |  |  | 0.15 | 0 | 610 | 1 | JG1224060277 |  | 1 | 白斑 条印 辊印 条印 6480米操62大小0.45 | 是 | 是 | 1 | 5
铬钝化 | JG122405514313 | JG12240551431 | 东方铬钝化950 | 合格 | 让步接收 | 乙 | 李志祥 | 2479.33 | 2471 | 0.9966 | 4320 | 0.1 | 760 | / | 乳化斑 | 30210015 | 光亮卷 | 0.1-SPCC | 30110014 | 铬钝化卷 | 0.1-SPCC |  | 10 | MO001364 | MO001364-001-03 | GDH001 | 铬钝化模板 | 7440 | 2024-07-08 | 2024-07-08 | 2 | 2024-07-08 15:33:57 | 2024-07-08 15:36:47 | 江苏东方九天新能源材料有限公司 |  | 李志祥 |  | 1 | 0.1 | 0 | 760 | 1 | JG122405514313 |  | 1 | R乳化斑(乳化斑) | 是 | 是 | 4 | 1
铬钝化 | JG122405514312 | JG12240551431 | 东方铬钝化950 | 合格 | 让步接收 | 乙 | 李志祥 | 2479.33 | 2471 | 0.9966 | 4300 | 0.1 | 760 | / | 乳化斑 | 30210015 | 光亮卷 | 0.1-SPCC | 30110014 | 铬钝化卷 | 0.1-SPCC |  | 10 | MO001364 | MO001364-001-02 | GDH001 | 铬钝化模板 | 7440 | 2024-07-08 | 2024-07-08 | 2 | 2024-07-08 15:33:57 | 2024-07-08 15:36:47 | 江苏东方九天新能源材料有限公司 |  | 李志祥 |  | 1 | 0.1 | 0 | 760 | 1 | JG122405514312 |  | 1 | R乳化斑(乳化斑) | 是 | 是 | 4 | 1
铬钝化 | JG122405514311 | JG12240551431 | 东方铬钝化950 | 合格 | 让步接收 | 乙 | 李志祥 | 2481.33 | 2473 | 0.9966 | 4300 | 0.1 | 760 | / | 3817米操296mm孔洞0.18平方毫米 乳化斑 | 30210015 | 光亮卷 | 0.1-SPCC | 30110014 | 铬钝化卷 | 0.1-SPCC |  | 10 | MO001364 | MO001364-001-01 | GDH001 | 铬钝化模板 | 7440 | 2024-07-08 | 2024-07-08 | 2 | 2024-07-08 15:33:57 | 2024-07-08 15:36:47 | 江苏东方九天新能源材料有限公司 |  | 李志祥 |  | 1 | 0.1 | 0 | 760 | 1 | JG122405514311 |  | 1 | K孔洞(3817米孔洞大小0.18操296 乳化斑) | 是 | 是 | 4 | 1
最终平整 | JG12240601421 | JG1224060142 | 东方850平整 | 待判定 | 返工 | 甲 | 陈俊华,钱琨 | 7250 | 7230 | 0.9972 | 12620 | 0.1 | 760 | 平整 | K孔洞(10826.9米传63.3MM0.56；10946.5米传699.7MM0.35；12482-12495.7米传721.8-725.1MM5个0.85；4个2.33-4.46MM2) | 20100142 | 轧硬 | 0.4*760-SPCC | 30210015 | 光亮卷 | 0.1-SPCC |  | 60 | MO000938 | MO000938-005-01 | KSFW001 | 东方小品种钢前处理 0.67（昆山富维 厚度公差：0.660-0.670mm,光泽度大于150GU（横向、纵向），粗糙度：Ra0.2-0.45um.硬度：HV80-110） | 13445 | 2024-06-24 | 2024-07-04 | 2 | 2024-07-08 15:29:08 | 2024-07-08 15:31:28 | 江苏东方九天新能源材料有限公司 | 192989 | 陈俊华 |  |  | 0.1 | 12600 | 760 | 1 | JG12240601421 | 轧0.1，米数控制在23100-23200米，脱脂分一包10400米。 | 1 | K孔洞(10826.9米传63.3MM0.56；10946.5米传699.7MM0.35；12482-12495.7米传721.8-725.1MM5个0.85；4个2.33-4.46MM2) | 否 | 否 | 6007 | 5
最终脱脂 | DL1224070002 | DL1224070002 | 东方950脱脂1# | 合格 | 合格品 | 甲 | 关莫平,王建军 | 5070 | 4875 | 0.9615 | 1200 | 0.86 | 610 | 上海仁杰：脱脂(单位张力3.5）、转退火 |  | 20100130 | 轧硬 | 1.2*610-SPCC | 31010063 | 小品种钢卷 | 0.61-SPCC |  | 30 | MO001149 | MO001149-003 | XPZG001 | 小品种钢前处理模板 | 5130 | 2024-07-03 | 2024-07-15 | 2 | 2024-07-08 15:20:30 | 2024-07-08 15:21:15 | 江苏东方九天新能源材料有限公司 | 202913 | 王建军 |  |  | 0.86 | 1250 | 610 | 1 | DL1224070002 | 上海仁杰（0.61）：厚度0.6-0.62mm，HV140-160，粗糙度0.7-0.9，卷重4.5-5吨；无黑斑、锈斑、压划伤、脱皮等缺陷。钢带平整度好：边浪、中浪＜2mm，不允许肉眼可见的扭曲； |  |  | 否 | 否 | 2698 | 3
一次脱脂 | DL00240600142 | DL0024060014 | 东方950脱脂2# | 合格 | 让步接收 | 甲 | 韩成飞,周志平 | 6117.31 | 6080 | 0.9939 | 2140 | 0.6 | 610 | 昆山宝必达：脱脂(单位张力6.0）、转650轧机 | S色差条印() | 20100082 | 轧硬 | 0.6*610-SPCC | 31010052 | 小品种钢卷 | 0.51-SPCC |  | 10 | MO001277 | MO001277-001-02 | XPZG001 | 小品种钢前处理模板 | 12295 | 2024-07-06 | 2024-07-18 | 2 | 2024-07-08 15:09:20 | 2024-07-08 15:14:00 | 江苏东方九天新能源材料有限公司 |  | 周志平 |  | 1 | 0.6 | 4350 | 610 | 1 | DL00240600142 | 昆山宝必达（0.51*610）厚度±0.01mm，HV85-105,粗糙度0.5-0.8μM，卷重2-3吨 |  | S色差条印() |  |  | 1488 | 1
一次脱脂 | DL00240600141 | DL0024060014 | 东方950脱脂2# | 合格 | 让步接收 | 甲 | 韩成飞,周志平 | 6177.68 | 6140 | 0.9939 | 2150 | 0.6 | 610 | 昆山宝必达：脱脂(单位张力6.0）、转650轧机 | S色差条印() | 20100082 | 轧硬 | 0.6*610-SPCC | 31010052 | 小品种钢卷 | 0.51-SPCC |  | 10 | MO001277 | MO001277-001-01 | XPZG001 | 小品种钢前处理模板 | 12295 | 2024-07-06 | 2024-07-18 | 2 | 2024-07-08 15:09:20 | 2024-07-08 15:14:00 | 江苏东方九天新能源材料有限公司 |  | 周志平 |  | 1 | 0.6 | 4350 | 610 | 1 | DL00240600141 | 昆山宝必达（0.51*610）厚度±0.01mm，HV85-105,粗糙度0.5-0.8μM，卷重2-3吨 |  | S色差条印() |  |  | 1488 | 1
最终脱脂 | DL1224070001 | DL1224070001 | 东方950脱脂1# | 合格 | 合格品 | 甲 | 关莫平,王建军 | 5050 | 4955 | 0.9812 | 1235 | 0.86 | 610 | 上海仁杰：脱脂(单位张力3.5）、转退火 |  | 20100130 | 轧硬 | 1.2*610-SPCC | 31010063 | 小品种钢卷 | 0.61-SPCC |  | 30 | MO001149 | MO001149-001 | XPZG001 | 小品种钢前处理模板 | 5135 | 2024-07-03 | 2024-07-15 | 2 | 2024-07-08 14:38:21 | 2024-07-08 14:40:10 | 江苏东方九天新能源材料有限公司 | 202912 | 王建军 |  |  | 0.86 | 1250 | 610 | 1 | DL1224070001 | 上海仁杰（0.61）：厚度0.6-0.62mm，HV140-160，粗糙度0.7-0.9，卷重4.5-5吨；无黑斑、锈斑、压划伤、脱皮等缺陷。钢带平整度好：边浪、中浪＜2mm，不允许肉眼可见的扭曲； |  |  | 否 | 否 | 5417 | 1
铬钝化 | JG1224060288 | JG1224060288 | 东方铬钝化750 | 合格 | 让步接收 | 乙 | 李澍 | 7020 | 7017 | 0.9996 | 9570 | 0.15 | 610 | 、 | 白斑 条印 辊印 1460米操382mm3处孔洞0.34-0.73平方毫米 | 30210011 | 光亮卷 | 0.15-SPCC | 30110011 | 铬钝化卷 | 0.15-SPCC |  | 10 | MO001328 | MO001328-006 | GDH001 | 铬钝化模板 | 7020 | 2024-07-07 | 2024-07-07 | 2 | 2024-07-08 13:36:43 | 2024-07-08 14:34:54 | 江苏东方九天新能源材料有限公司 | 225804 | 李澍 |  |  | 0.15 | 0 | 610 | 1 | JG1224060288 |  | 1 | 白斑 条印 辊印 条印 1460米3处孔洞操382大小0.34-0.73 | 是 | 是 | 58 | 6
最终脱脂 | DL1224070006 | DL1224070006 | 东方950脱脂1# | 合格 | 合格品 | 甲 | 王建军,关莫平 | 5000 | 4865 | 0.973 | 1190 | 0.86 | 610 | 上海仁杰：脱脂(单位张力3.5）、转退火 |  | 20100130 | 轧硬 | 1.2*610-SPCC | 31010063 | 小品种钢卷 | 0.61-SPCC |  | 30 | MO001149 | MO001149-007 | XPZG001 | 小品种钢前处理模板 | 5055 | 2024-07-03 | 2024-07-15 | 2 | 2024-07-08 14:04:59 | 2024-07-08 14:06:50 | 江苏东方九天新能源材料有限公司 | 202915 | 王建军 |  |  | 0.86 | 1200 | 610 | 1 | DL1224070006 | 上海仁杰（0.61）：厚度0.6-0.62mm，HV140-160，粗糙度0.7-0.9，卷重4.5-5吨；无黑斑、锈斑、压划伤、脱皮等缺陷。钢带平整度好：边浪、中浪＜2mm，不允许肉眼可见的扭曲； |  |  | 否 | 否 | 5373 | 7
最终平整 | JG12240601361 | JG1224060136 | 东方850平整 | 合格 | 让步接收 | 甲 | 陈俊华,钱琨 | 7500 | 7490 | 0.9987 | 13070 | 0.1 | 760 | 平整 | 2359.3米、2375.6米传132.3mm处各1个孔洞0.07、0.14平方毫米，乳化斑(重) | 20100142 | 轧硬 | 0.4*760-SPCC | 30210015 | 光亮卷 | 0.1-SPCC |  | 60 | MO000938 | MO000938-001-01 | KSFW001 | 东方小品种钢前处理 0.67（昆山富维 厚度公差：0.660-0.670mm,光泽度大于150GU（横向、纵向），粗糙度：Ra0.2-0.45um.硬度：HV80-110） | 13460 | 2024-06-24 | 2024-07-04 | 2 | 2024-07-08 13:58:56 | 2024-07-08 14:01:48 | 江苏东方九天新能源材料有限公司 | 192985 | 陈俊华 |  |  | 0.1 | 13000 | 760 | 1 | JG12240601361 | 轧0.1，米数控制在23100-23200米，脱脂分一包10400米。 | 1 | K孔洞(2359.3米，2375.6米传132.3MM处各1个0.07；0.14MM2)R乳化斑(重),K孔洞(2359.3米，2375.6米传132.3MM各1个，0.07；0.14MM2) | 是 | 是 | 3812 | 1
一次脱脂 | JG12240601332 | JG1224060133 | 东方950脱脂2# | 合格 | 合格品 | 甲 | 韩成飞,周志平 | 6657.46 | 6655 | 0.9996 | 2830 | 0.4 | 760 | 脱脂（950-2） |  | 20100142 | 轧硬 | 0.4*760-SPCC | 30210015 | 光亮卷 | 0.1-SPCC |  | 10 | MO000938 | MO000938-006-02 | KSFW001 | 东方小品种钢前处理 0.67（昆山富维 厚度公差：0.660-0.670mm,光泽度大于150GU（横向、纵向），粗糙度：Ra0.2-0.45um.硬度：HV80-110） | 13480 | 2024-06-24 | 2024-07-04 | 5 | 2024-07-08 12:38:33 | 2024-07-08 13:47:32 | 江苏东方九天新能源材料有限公司 |  | 周志平 |  | 1 | 0.4 | 0 | 760 | 1 | JG12240601332 | 轧0.1，米数控制在23100-23200米，脱脂分一包10400米。 |  |  |  |  | 3987 | 6
一次脱脂 | JG12240601331 | JG1224060133 | 东方950脱脂2# | 合格 | 合格品 | 甲 | 韩成飞,周志平 | 6822.53 | 6820 | 0.9996 | 2900 | 0.4 | 760 | 脱脂（950-2） |  | 20100142 | 轧硬 | 0.4*760-SPCC | 30210015 | 光亮卷 | 0.1-SPCC |  | 10 | MO000938 | MO000938-006-01 | KSFW001 | 东方小品种钢前处理 0.67（昆山富维 厚度公差：0.660-0.670mm,光泽度大于150GU（横向、纵向），粗糙度：Ra0.2-0.45um.硬度：HV80-110） | 13480 | 2024-06-24 | 2024-07-04 | 5 | 2024-07-08 12:38:33 | 2024-07-08 13:47:32 | 江苏东方九天新能源材料有限公司 |  | 周志平 |  | 1 | 0.4 | 0 | 760 | 1 | JG12240601331 | 轧0.1，米数控制在23100-23200米，脱脂分一包10400米。 |  |  |  |  | 3987 | 6
铬钝化 | JG1224060298 | JG1224060298 | 东方铬钝化750 | 合格 | 让步接收 | 乙 | 李澍 | 6586 | 6575 | 0.9983 | 9440 | 0.15 | 610 | 、 | 白斑 条印 辊印 | 30210011 | 光亮卷 | 0.15-SPCC | 30110011 | 铬钝化卷 | 0.15-SPCC |  | 10 | MO001328 | MO001328-007 | GDH001 | 铬钝化模板 | 6586 | 2024-07-07 | 2024-07-07 | 2 | 2024-07-08 12:54:14 | 2024-07-08 13:36:28 | 江苏东方九天新能源材料有限公司 | 225806 | 李澍 |  |  | 0.15 | 0 | 610 | 1 | JG1224060298 |  | 1 | 白斑 条印 辊印 条印 | 是 | 是 | 42 | 7
最终脱脂 | DL1224070005 | DL1224070005 | 东方950脱脂1# | 合格 | 合格品 | 甲 | 关莫平,王建军 | 5000 | 4910 | 0.982 | 1200 | 0.86 | 610 | 上海仁杰：脱脂(单位张力3.5）、转退火 |  | 20100130 | 轧硬 | 1.2*610-SPCC | 31010063 | 小品种钢卷 | 0.61-SPCC |  | 30 | MO001149 | MO001149-005 | XPZG001 | 小品种钢前处理模板 | 5060 | 2024-07-03 | 2024-07-15 | 2 | 2024-07-08 13:11:06 | 2024-07-08 13:35:52 | 江苏东方九天新能源材料有限公司 | 202914 | 王建军 |  |  | 0.86 | 1200 | 610 | 1 | DL1224070005 | 上海仁杰（0.61）：厚度0.6-0.62mm，HV140-160，粗糙度0.7-0.9，卷重4.5-5吨；无黑斑、锈斑、压划伤、脱皮等缺陷。钢带平整度好：边浪、中浪＜2mm，不允许肉眼可见的扭曲； |  |  | 否 | 否 | 5391 | 5
最终平整 | JG122406012712 | JG1224060127 | 东方850平整 | 其他入库 | 协议品 | 甲 | 陈俊华,钱琨 | 400 | 400 | 1 | 680 | 0.1 | 760 | 平整 |  | 20100142 | 轧硬 | 0.4*760-SPCC | 30210015 | 光亮卷 | 0.1-SPCC |  | 60 | MO000938 | MO000938-012-01-02 | KSFW001 | 东方小品种钢前处理 0.67（昆山富维 厚度公差：0.660-0.670mm,光泽度大于150GU（横向、纵向），粗糙度：Ra0.2-0.45um.硬度：HV80-110） | 13445 | 2024-06-24 | 2024-07-04 | 2 | 2024-07-08 13:29:56 | 2024-07-08 13:33:35 | 江苏东方九天新能源材料有限公司 |  | 陈俊华 |  | 1 | 0.1 | 12640 | 760 | 1 | JG122406012712 | 轧0.1，米数控制在23100-23200米，脱脂分一包10400米。 | 1 |  | 是 | 是 | 1927 | 12
最终平整 | JG122406012711 | JG1224060127 | 东方850平整 | 合格 | 合格品 | 甲 | 陈俊华,钱琨 | 7280 | 6900 | 0.9478 | 12020 | 0.1 | 760 | 平整 |  | 20100142 | 轧硬 | 0.4*760-SPCC | 30210015 | 光亮卷 | 0.1-SPCC |  | 60 | MO000938 | MO000938-012-01-01 | KSFW001 | 东方小品种钢前处理 0.67（昆山富维 厚度公差：0.660-0.670mm,光泽度大于150GU（横向、纵向），粗糙度：Ra0.2-0.45um.硬度：HV80-110） | 13445 | 2024-06-24 | 2024-07-04 | 2 | 2024-07-08 13:29:56 | 2024-07-08 13:33:35 | 江苏东方九天新能源材料有限公司 |  | 陈俊华 |  | 1 | 0.1 | 12640 | 760 | 1 | JG122406012711 | 轧0.1，米数控制在23100-23200米，脱脂分一包10400米。 | 1 |  | 是 | 是 | 1927 | 12
最终脱脂 | JL0024040069 | JL0024040069 | 东方950脱脂1# | 合格 | 合格品 | 甲 | 关莫平,王建军 | 6040 | 5985 | 0.9909 | 3920 | 0.32 | 610 | 昆山宝必达：脱脂（单位张力6.5）、转退火 |  | 20100023 | 轧硬 | 0.4*610-SPCC | 31010016 | 小品种钢卷 | 0.19-SPCC |  | 30 | MO001199 | MO001199-001 | XPZG001 | 小品种钢前处理模板 | 6090 | 2024-07-04 | 2024-07-12 | 2 | 2024-07-08 12:13:43 | 2024-07-08 13:01:39 | 江苏东方九天新能源材料有限公司 | 205723 | 王建军 |  |  | 0.32 | 3950 | 610 | 1 | JL0024040069 | 昆山宝必达：（0.19）厚度±0.01mm，HV150-170,粗糙度0.7-1.0μM，卷重2-3吨 |  |  | 否 | 否 | 2740 | 1
铬钝化 | JG122405504213 | JG122405504213 | 东方铬钝化950 | 合格 | 合格品 | 甲 | 韩康 | 2472 | 2472 | 1 | 4310 | 0.1 | 760 | / |  | 30210015 | 光亮卷 | 0.1-SPCC | 30110014 | 铬钝化卷 | 0.1-SPCC |  | 10 | MO001285 | MO001285-003 | GDH001 | 铬钝化模板 | 2472 | 2024-07-06 | 2024-07-06 | 2 | 2024-07-08 12:59:21 | 2024-07-08 12:59:47 | 江苏东方九天新能源材料有限公司 | 208955 | 韩康 |  |  | 0.1 | 0 | 760 | 1 | JG122405504213 |  | 1 |  | 是 | 是 | 0 | 3
铬钝化 | JG122405504212 | JG122405504212 | 东方铬钝化950 | 合格 | 合格品 | 甲 | 韩康 | 2472 | 2472 | 1 | 4300 | 0.1 | 760 | / |  | 30210015 | 光亮卷 | 0.1-SPCC | 30110014 | 铬钝化卷 | 0.1-SPCC |  | 10 | MO001285 | MO001285-001 | GDH001 | 铬钝化模板 | 2472 | 2024-07-06 | 2024-07-06 | 2 | 2024-07-08 12:58:48 | 2024-07-08 12:59:13 | 江苏东方九天新能源材料有限公司 | 208951 | 韩康 |  |  | 0.1 | 0 | 760 | 1 | JG122405504212 |  | 1 |  | 是 | 是 | 1 | 1
铬钝化 | JG122405504211 | JG122405504211 | 东方铬钝化950 | 合格 | 合格品 | 乙 | 韩康 | 2470 | 2470 | 1 | 4300 | 0.1 | 760 | / |  | 30210015 | 光亮卷 | 0.1-SPCC | 30110014 | 铬钝化卷 | 0.1-SPCC |  | 10 | MO001285 | MO001285-002 | GDH001 | 铬钝化模板 | 2470 | 2024-07-06 | 2024-07-06 | 2 | 2024-07-08 12:58:11 | 2024-07-08 12:58:37 | 江苏东方九天新能源材料有限公司 | 208953 | 李志祥 |  |  | 0.1 | 0 | 760 | 1 | JG122405504211 |  | 1 |  | 是 | 是 | 0 | 2
铬钝化 | JG1224060311 | JG1224060311 | 东方铬钝化750 | 合格 | 让步接收 | 乙 | 李澍 | 6990 | 6987 | 0.9996 | 9570 | 0.15 | 610 | 、 | 白斑 条印 辊印 | 30210011 | 光亮卷 | 0.15-SPCC | 30110011 | 铬钝化卷 | 0.15-SPCC |  | 10 | MO001328 | MO001328-004 | GDH001 | 铬钝化模板 | 6990 | 2024-07-07 | 2024-07-07 | 2 | 2024-07-08 12:53:24 | 2024-07-08 12:54:00 | 江苏东方九天新能源材料有限公司 | 225794 | 李澍 |  |  | 0.15 | 0 | 610 | 1 | JG1224060311 |  | 1 | 白斑 条印 辊印 | 是 | 是 | 1 | 4
铬钝化 | JG12240551311 | JG12240551311 | 东方铬钝化950 | 合格 | 让步接收 | 乙 | 李志祥 | 7080 | 7059 | 0.997 | 12360 | 0.1 | 760 | / | 3924米操451mm孔洞0.8平方毫米，3934米操443mm孔洞2.74平方毫米，乳化斑，色差，条印 | 30210015 | 光亮卷 | 0.1-SPCC | 30110014 | 铬钝化卷 | 0.1-SPCC |  | 10 | MO001268 | MO001268-002 | GDH001 | 铬钝化模板 | 7080 | 2024-07-06 | 2024-07-06 | 2 | 2024-07-08 12:51:14 | 2024-07-08 12:52:08 | 江苏东方九天新能源材料有限公司 | 208775 | 李志祥 |  |  | 0.1 | 0 | 760 | 1 | JG12240551311 |  | 1 | 3924米孔洞大小0.8操451 3934米孔洞大小2.74操443 乳化斑 色差 条印 | 是 | 是 | 1 | 2
最终平整 | JG122406013112 | JG1224060131 | 东方850平整 | 其他入库 | 协议品 | 甲 | 陈俊华,钱琨 | 610 | 610 | 1 | 1050 | 0.1 | 760 | 平整 | H黄斑(下板面传20CM淡黄斑；内800米左右有垃圾掉入),R乳化斑(重) | 20100142 | 轧硬 | 0.4*760-SPCC | 30210015 | 光亮卷 | 0.1-SPCC |  | 60 | MO000938 | MO000938-002-01-02 | KSFW001 | 东方小品种钢前处理 0.67（昆山富维 厚度公差：0.660-0.670mm,光泽度大于150GU（横向、纵向），粗糙度：Ra0.2-0.45um.硬度：HV80-110） | 13490 | 2024-06-24 | 2024-07-04 | 2 | 2024-07-08 12:24:42 | 2024-07-08 12:36:36 | 江苏东方九天新能源材料有限公司 |  | 陈俊华 |  | 1 | 0.1 | 13100 | 760 | 1 | JG122406013112 | 轧0.1，米数控制在23100-23200米，脱脂分一包10400米。 | 1 | H黄斑(下板面传20CM淡黄斑；内800米左右有垃圾掉入),R乳化斑(重) | 是 | 是 | 3962 | 2
最终平整 | JG122406013111 | JG1224060131 | 东方850平整 | 合格 | 让步接收 | 甲 | 陈俊华,钱琨 | 7560 | 6930 | 0.9167 | 12120 | 0.1 | 760 | 平整 | H黄斑(下板面传20CM淡黄斑；内800米左右有垃圾掉入),R乳化斑(重) | 20100142 | 轧硬 | 0.4*760-SPCC | 30210015 | 光亮卷 | 0.1-SPCC |  | 60 | MO000938 | MO000938-002-01-01 | KSFW001 | 东方小品种钢前处理 0.67（昆山富维 厚度公差：0.660-0.670mm,光泽度大于150GU（横向、纵向），粗糙度：Ra0.2-0.45um.硬度：HV80-110） | 13490 | 2024-06-24 | 2024-07-04 | 2 | 2024-07-08 12:24:42 | 2024-07-08 12:36:36 | 江苏东方九天新能源材料有限公司 |  | 陈俊华 |  | 1 | 0.1 | 13100 | 760 | 1 | JG122406013111 | 轧0.1，米数控制在23100-23200米，脱脂分一包10400米。 | 1 | H黄斑(下板面传20CM淡黄斑；内800米左右有垃圾掉入),R乳化斑(重) | 是 | 是 | 3962 | 2
一次脱脂 | JG1224060130 | JG1224060130 | 东方950脱脂2# | 合格 | 合格品 | 甲 | 韩成飞,周志平 | 13470 | 13450 | 0.9985 | 5720 | 0.4 | 760 | 脱脂（950-2） |  | 20100142 | 轧硬 | 0.4*760-SPCC | 30210015 | 光亮卷 | 0.1-SPCC |  | 10 | MO000938 | MO000938-009 | KSFW001 | 东方小品种钢前处理 0.67（昆山富维 厚度公差：0.660-0.670mm,光泽度大于150GU（横向、纵向），粗糙度：Ra0.2-0.45um.硬度：HV80-110） | 13470 | 2024-06-24 | 2024-07-04 | 5 | 2024-07-08 12:35:13 | 2024-07-08 12:35:37 | 江苏东方九天新能源材料有限公司 | 192993 | 周志平 |  |  | 0.4 | 0 | 760 | 1 | JG1224060130 | 轧0.1，米数控制在23100-23200米，脱脂分一包10400米。 |  |  | 否 | 否 | 5659 | 9
一次脱脂 | JG1224055147 | JG1224055147 | 东方950脱脂2# | 合格 | 合格品 | 甲 | 韩成飞,周志平 | 13795 | 13780 | 0.9989 | 5850 | 0.4 | 760 | 脱脂（950-2） |  | 20100142 | 轧硬 | 0.4*760-SPCC | 30210015 | 光亮卷 | 0.1-SPCC |  | 10 | MO000956 | MO000956-001 | KSFW001 | 东方小品种钢前处理 0.67（昆山富维 厚度公差：0.660-0.670mm,光泽度大于150GU（横向、纵向），粗糙度：Ra0.2-0.45um.硬度：HV80-110） | 13795 | 2024-06-25 | 2024-07-05 | 2 | 2024-07-08 11:06:42 | 2024-07-08 11:36:50 | 江苏东方九天新能源材料有限公司 | 193297 | 周志平 |  |  | 0.4 | 0 | 760 | 1 | JG1224055147 | 轧0.1，米数控制在23700-23800米，脱脂分一包10500米。 |  |  | 否 | 否 | 9633 | 1
铬钝化 | JG0024060046 | JG0024060046 | 东方铬钝化750 | 合格 | 让步接收 | 乙 | 李澍 | 5004 | 4991 | 0.9974 | 7150 | 0.15 | 610 | / | 白斑 条印 辊印 | 30210011 | 光亮卷 | 0.15-SPCC | 30110011 | 铬钝化卷 | 0.15-SPCC |  | 10 | MO001166 | MO001166-002 | GDH001 | 铬钝化模板 | 5004 | 2024-07-04 | 2024-07-04 | 2 | 2024-07-08 10:52:16 | 2024-07-08 11:36:09 | 江苏东方九天新能源材料有限公司 | 204228 | 李澍 |  |  | 0.15 | 7110 | 610 | 1 | JG0024060046 |  | 1 | 白斑 条印 辊印 | 是 | 是 | 44 | 2
铬钝化 | JG122405512022 | JG122405512022 | 东方铬钝化950 | 合格 | 合格品 | 乙 | 李志祥 | 2438 | 2427 | 0.9955 | 4220 | 0.1 | 760 | / |  | 30210015 | 光亮卷 | 0.1-SPCC | 30110014 | 铬钝化卷 | 0.1-SPCC |  | 10 | MO001048 | MO001048-024 | GDH001 | 铬钝化模板 | 2438 | 2024-06-30 | 2024-06-30 | 2 | 2024-07-08 11:04:14 | 2024-07-08 11:27:21 | 江苏东方九天新能源材料有限公司 | 197264 | 李志祥 |  |  | 0.1 | 4240 | 760 | 1 | JG122405512022 |  | 1 |  | 是 | 是 | 23 | 24
铬钝化 | JG122405515512 | JG122405515512 | 东方铬钝化950 | 合格 | 让步接收 | 乙 | 李志祥 | 2432 | 2427 | 0.9979 | 4280 | 0.1 | 760 | / | 内600米松花印 色差 白斑 39米操32mm孔洞0.27平方毫米，45米操33mm孔洞0.27平方毫米 | 30210015 | 光亮卷 | 0.1-SPCC | 30110014 | 铬钝化卷 | 0.1-SPCC |  | 10 | MO001083 | MO001083-001 | GDH001 | 铬钝化模板 | 2432 | 2024-07-01 | 2024-07-01 | 2 | 2024-07-08 10:31:47 | 2024-07-08 11:04:01 | 江苏东方九天新能源材料有限公司 | 198559 | 李志祥 |  |  | 0.1 | 0 | 760 | 1 | JG122405515512 |  | 1 | 内600米松花印 色差 白斑 39米孔洞大小0.27操32 45米孔洞大小0.27操33 | 是 | 是 | 33 | 1
一次脱脂 | JG1224060263 | JG1224060263 | 东方950脱脂2# | 合格 | 合格品 | 甲 | 韩成飞,周志平 | 13030 | 13025 | 0.9996 | 5540 | 0.4 | 760 | 脱脂（950-2） |  | 20100142 | 轧硬 | 0.4*760-SPCC | 30210015 | 光亮卷 | 0.1-SPCC |  | 10 | MO000947 | MO000947-011 | KSFW001 | 东方小品种钢前处理 0.67（昆山富维 厚度公差：0.660-0.670mm,光泽度大于150GU（横向、纵向），粗糙度：Ra0.2-0.45um.硬度：HV80-110） | 13030 | 2024-06-25 | 2024-07-05 | 2 | 2024-07-08 10:52:55 | 2024-07-08 10:54:04 | 江苏东方九天新能源材料有限公司 | 193147 | 周志平 |  |  | 0.4 | 0 | 760 | 1 | JG1224060263 | 轧0.1，米数控制在22200-22300米，脱脂分一包9200米。 |  |  | 否 | 否 | 6000 | 11
铬钝化 | JG1224060308 | JG1224060308 | 东方铬钝化750 | 合格 | 让步接收 | 乙 | 李澍 | 7040 | 7033 | 0.999 | 9570 | 0.15 | 610 | 、 | 白斑 辊印 条印 白条印 色差 | 30210011 | 光亮卷 | 0.15-SPCC | 30110011 | 铬钝化卷 | 0.15-SPCC |  | 10 | MO001328 | MO001328-002 | GDH001 | 铬钝化模板 | 7040 | 2024-07-07 | 2024-07-07 | 2 | 2024-07-08 10:12:19 | 2024-07-08 10:51:44 | 江苏东方九天新能源材料有限公司 | 225792 | 李澍 |  |  | 0.15 | 0 | 610 | 1 | JG1224060308 |  | 1 | 白斑 辊印 条印 白条印 色差 | 是 | 是 | 39 | 2
铬钝化 | JG1224055027212 | JG122405502721 | 东方铬钝化950 | 合格 | 合格品 | 乙 | 李志祥 | 2535.87 | 2523 | 0.9949 | 4420 | 0.1 | 760 | / |  | 30210015 | 光亮卷 | 0.1-SPCC | 30110014 | 铬钝化卷 | 0.1-SPCC |  | 10 | MO001107 | MO001107-017-02 | GDH001 | 铬钝化模板 | 5120 | 2024-07-02 | 2024-07-02 | 2 | 2024-07-08 10:30:47 | 2024-07-08 10:31:37 | 江苏东方九天新能源材料有限公司 |  | 李志祥 |  | 1 | 0.1 | 8980 | 760 | 1 | JG1224055027212 |  | 1 |  | 是 | 是 | 1 | 17
铬钝化 | JG1224055027211 | JG122405502721 | 东方铬钝化950 | 合格 | 合格品 | 乙 | 李志祥 | 2584.12 | 2571 | 0.9949 | 4500 | 0.1 | 760 | / |  | 30210015 | 光亮卷 | 0.1-SPCC | 30110014 | 铬钝化卷 | 0.1-SPCC |  | 10 | MO001107 | MO001107-017-01 | GDH001 | 铬钝化模板 | 5120 | 2024-07-02 | 2024-07-02 | 2 | 2024-07-08 10:30:47 | 2024-07-08 10:31:37 | 江苏东方九天新能源材料有限公司 |  | 李志祥 |  | 1 | 0.1 | 8980 | 760 | 1 | JG1224055027211 |  | 1 |  | 是 | 是 | 1 | 17
铬钝化 | JG0024060057 | JG0024060057 | 东方铬钝化750 | 合格 | 让步接收 | 甲 | 周建锋 | 4968 | 4953 | 0.997 | 7080 | 0.15 | 610 | 、 | 线印 白斑 辊印 折印 | 30210011 | 光亮卷 | 0.15-SPCC | 30110011 | 铬钝化卷 | 0.15-SPCC |  | 10 | MO001342 | MO001342-001 | GDH001 | 铬钝化模板 | 4968 | 2024-07-08 | 2024-07-08 | 2 | 2024-07-08 07:15:19 | 2024-07-08 10:29:44 | 江苏东方九天新能源材料有限公司 | 227122 | 倪兵 |  |  | 0.15 | 0 | 610 | 1 | JG0024060057 |  | 1 | 线印 白斑 辊印 折印 | 是 | 是 | 194 | 1
一次脱脂 | JG1224060274 | JG1224060274 | 东方950脱脂2# | 合格 | 合格品 | 甲 | 韩成飞,周志平 | 13020 | 12995 | 0.9981 | 5520 | 0.4 | 760 | 脱脂（950-2） |  | 20100142 | 轧硬 | 0.4*760-SPCC | 30210015 | 光亮卷 | 0.1-SPCC |  | 10 | MO000947 | MO000947-009 | KSFW001 | 东方小品种钢前处理 0.67（昆山富维 厚度公差：0.660-0.670mm,光泽度大于150GU（横向、纵向），粗糙度：Ra0.2-0.45um.硬度：HV80-110） | 13020 | 2024-06-25 | 2024-07-05 | 2 | 2024-07-08 10:27:20 | 2024-07-08 10:28:17 | 江苏东方九天新能源材料有限公司 | 193144 | 周志平 |  |  | 0.4 | 0 | 760 | 1 | JG1224060274 | 轧0.1，米数控制在22200-22300米，脱脂分一包9200米。 |  |  | 否 | 否 | 8478 | 9
铬钝化 | JG0024060075 | JG0024060075 | 东方铬钝化750 | 合格 | 合格品 | 甲 | 孙锋 | 6480 | 6485 | 1.0008 | 9370 | 0.15 | 610 | 、 |  | 30210011 | 光亮卷 | 0.15-SPCC | 30110011 | 铬钝化卷 | 0.15-SPCC |  | 10 | MO001342 | MO001342-002 | GDH001 | 铬钝化模板 | 6480 | 2024-07-08 | 2024-07-08 | 2 | 2024-07-08 10:09:01 | 2024-07-08 10:09:38 | 江苏东方九天新能源材料有限公司 | 227120 | 倪兵 |  |  | 0.15 | 0 | 610 | 1 | JG0024060075 |  | 1 |  | 是 | 是 | 0 | 2
铬钝化 | JG0024060053 | JG0024060053 | 东方铬钝化750 | 合格 | 让步接收 | 甲 | 李澍 | 4970 | 4953 | 0.9966 | 7080 | 0.15 | 610 | / | 白斑 辊印 条印 白条印 | 30210011 | 光亮卷 | 0.15-SPCC | 30110011 | 铬钝化卷 | 0.15-SPCC |  | 10 | MO001166 | MO001166-004 | GDH001 | 铬钝化模板 | 4970 | 2024-07-04 | 2024-07-04 | 2 | 2024-07-08 09:16:03 | 2024-07-08 10:07:23 | 江苏东方九天新能源材料有限公司 | 204231 | 倪兵 |  |  | 0.15 | 7050 | 610 | 1 | JG0024060053 |  | 1 | 白斑 辊印 条印 白条印 | 是 | 是 | 51 | 4
铬钝化 | JG122405515522 | JG12240551552 | 东方铬钝化950 | 合格 | 让步接收 | 甲 | 韩康 | 2530.22 | 2517 | 0.9948 | 4460 | 0.1 | 760 | / | 亮斑，内150米来料碎边，尾100来料边部撞伤 | 30210015 | 光亮卷 | 0.1-SPCC | 30110014 | 铬钝化卷 | 0.1-SPCC |  | 10 | MO001107 | MO001107-023-02 | GDH001 | 铬钝化模板 | 6315 | 2024-07-02 | 2024-07-02 | 2 | 2024-07-08 08:21:21 | 2024-07-08 09:29:17 | 江苏东方九天新能源材料有限公司 |  | 韩康 |  | 1 | 0.1 | 11150 | 760 | 1 | JG122405515522 |  | 1 | L亮斑(亮斑),S碎边(内150米来料碎边),Z撞伤(尾100来料边部撞伤) | 是 | 是 | 102 | 23
铬钝化 | JG122405515521 | JG12240551552 | 东方铬钝化950 | 合格 | 让步接收 | 甲 | 韩康 | 6315 | 3765 | 0.5962 | 6650 | 0.1 | 760 | / | 亮斑，内150米来料碎边，尾100来料边部撞伤 | 30210015 | 光亮卷 | 0.1-SPCC | 30110014 | 铬钝化卷 | 0.1-SPCC |  | 10 | MO001107 | MO001107-023-01 | GDH001 | 铬钝化模板 | 6315 | 2024-07-02 | 2024-07-02 | 2 | 2024-07-08 08:21:21 | 2024-07-08 09:29:17 | 江苏东方九天新能源材料有限公司 |  | 韩康 |  | 1 | 0.1 | 11150 | 760 | 1 | JG122405515521 |  | 1 | L亮斑(亮斑),S碎边(内150米来料碎边),Z撞伤(尾100来料边部撞伤) | 是 | 是 | 102 | 23
最终退火 | JG12240602542 | JG1224060254 | 东方7# | 合格 |  | 乙 | 陈国,李楷文,袁亚东,张天圣 | 5910 | 5910 | 1 | 10200 | 0.1 | 760 | 退火（590℃） |  | 20100142 | 轧硬 | 0.4*760-SPCC | 30210015 | 光亮卷 | 0.1-SPCC |  | 50 | MO000945 | MO000945-023-02 | KSFW001 | 东方小品种钢前处理 0.67（昆山富维 厚度公差：0.660-0.670mm,光泽度大于150GU（横向、纵向），粗糙度：Ra0.2-0.45um.硬度：HV80-110） | 13520 | 2024-06-25 | 2024-07-05 | 2 | 2024-07-06 11:04:31 | 2024-07-08 09:26:32 | 江苏东方九天新能源材料有限公司 | 193104 | 刘忠于 | 刘忠于 |  | 0.1 | 10200 | 760 | 1 | JG12240602542 | 轧0.1，米数控制在23100-23200米，脱脂分一包10400米。 |  |  |  |  | 5692 | 23
最终退火 | JG12240602541 | JG1224060254 | 东方7# | 合格 |  | 乙 | 陈国,李楷文,袁亚东,张天圣 | 7465 | 7465 | 1 | 12940 | 0.1 | 760 | 退火（590℃） |  | 20100142 | 轧硬 | 0.4*760-SPCC | 30210015 | 光亮卷 | 0.1-SPCC |  | 50 | MO000945 | MO000945-023-01 | KSFW001 | 东方小品种钢前处理 0.67（昆山富维 厚度公差：0.660-0.670mm,光泽度大于150GU（横向、纵向），粗糙度：Ra0.2-0.45um.硬度：HV80-110） | 13520 | 2024-06-25 | 2024-07-05 | 2 | 2024-07-06 11:04:31 | 2024-07-08 09:26:32 | 江苏东方九天新能源材料有限公司 | 193104 | 刘忠于 | 刘忠于 |  | 0.1 | 12940 | 760 | 1 | JG12240602541 | 轧0.1，米数控制在23100-23200米，脱脂分一包10400米。 |  |  |  |  | 5692 | 23
最终退火 | JG12240601282 | JG1224060128 | 东方20# | 合格 |  | 乙 | 陈国,李楷文,袁亚东,张天圣 | 5880 | 5880 | 1 | 10250 | 0.1 | 760 | 退火（590℃） |  | 20100142 | 轧硬 | 0.4*760-SPCC | 30210015 | 光亮卷 | 0.1-SPCC |  | 50 | MO000938 | MO000938-013-02 | KSFW001 | 东方小品种钢前处理 0.67（昆山富维 厚度公差：0.660-0.670mm,光泽度大于150GU（横向、纵向），粗糙度：Ra0.2-0.45um.硬度：HV80-110） | 13460 | 2024-06-24 | 2024-07-04 | 2 | 2024-07-06 11:04:31 | 2024-07-08 09:26:32 | 江苏东方九天新能源材料有限公司 | 192997 | 刘忠于 | 刘忠于 |  | 0.1 | 10250 | 760 | 1 | JG12240601282 | 轧0.1，米数控制在23100-23200米，脱脂分一包10400米。 |  |  |  |  | 6842 | 13
最终退火 | JG12240551621 | JG1224055162 | 东方20# | 合格 |  | 乙 | 陈国,李楷文,袁亚东,张天圣 | 5915 | 5915 | 1 | 10300 | 0.1 | 760 | 退火（590℃） |  | 20100142 | 轧硬 | 0.4*760-SPCC | 30210015 | 光亮卷 | 0.1-SPCC |  | 50 | MO000772 | MO000772-004-01 | KSFW001 | 东方小品种钢前处理 0.67（昆山富维 厚度公差：0.660-0.670mm,光泽度大于150GU（横向、纵向），粗糙度：Ra0.2-0.45um.硬度：HV80-110） | 12010 | 2024-06-17 | 2024-06-27 | 2 | 2024-07-06 11:04:31 | 2024-07-08 09:26:32 | 江苏东方九天新能源材料有限公司 | 187674 | 刘忠于 | 刘忠于 |  | 0.1 | 10300 | 760 | 1 | JG12240551621 | 轧0.1，米数控制在20700-20800米，脱脂平均分包 |  |  | 否 | 否 | 4619 | 4
最终退火 | JG12240602422 | JG1224060242 | 东方7# | 合格 |  | 甲 | 程新华,李龙礼,吴双勇 | 5785 | 5785 | 1 | 10000 | 0.1 | 760 | 退火（590℃） |  | 20100142 | 轧硬 | 0.4*760-SPCC | 30210015 | 光亮卷 | 0.1-SPCC |  | 50 | MO000945 | MO000945-021-02 | KSFW001 | 东方小品种钢前处理 0.67（昆山富维 厚度公差：0.660-0.670mm,光泽度大于150GU（横向、纵向），粗糙度：Ra0.2-0.45um.硬度：HV80-110） | 13520 | 2024-06-25 | 2024-07-05 | 2 | 2024-07-06 20:02:36 | 2024-07-08 09:26:15 | 江苏东方九天新能源材料有限公司 | 193102 | 刘忠于 | 刘忠于 |  | 0.1 | 10000 | 760 | 1 | JG12240602422 | 轧0.1，米数控制在23100-23200米，脱脂分一包10400米。 |  |  |  |  | 4183 | 21
最终退火 | JG12240602421 | JG1224060242 | 东方7# | 合格 |  | 甲 | 程新华,李龙礼,吴双勇 | 7540 | 7540 | 1 | 13050 | 0.1 | 760 | 退火（590℃） |  | 20100142 | 轧硬 | 0.4*760-SPCC | 30210015 | 光亮卷 | 0.1-SPCC |  | 50 | MO000945 | MO000945-021-01 | KSFW001 | 东方小品种钢前处理 0.67（昆山富维 厚度公差：0.660-0.670mm,光泽度大于150GU（横向、纵向），粗糙度：Ra0.2-0.45um.硬度：HV80-110） | 13520 | 2024-06-25 | 2024-07-05 | 2 | 2024-07-06 20:02:36 | 2024-07-08 09:26:15 | 江苏东方九天新能源材料有限公司 | 193102 | 刘忠于 | 刘忠于 |  | 0.1 | 13050 | 760 | 1 | JG12240602421 | 轧0.1，米数控制在23100-23200米，脱脂分一包10400米。 |  |  |  |  | 4183 | 21
最终退火 | JG12240601352 | JG1224060135 | 东方20# | 合格 |  | 甲 | 程新华,李龙礼,吴双勇 | 7450 | 7450 | 1 | 12900 | 0.1 | 760 | 退火（590℃） |  | 20100142 | 轧硬 | 0.4*760-SPCC | 30210015 | 光亮卷 | 0.1-SPCC |  | 50 | MO000937 | MO000937-001-02 | KSFW001 | 东方小品种钢前处理 0.67（昆山富维 厚度公差：0.660-0.670mm,光泽度大于150GU（横向、纵向），粗糙度：Ra0.2-0.45um.硬度：HV80-110） | 13440 | 2024-06-24 | 2024-07-04 | 2 | 2024-07-06 20:02:36 | 2024-07-08 09:26:15 | 江苏东方九天新能源材料有限公司 | 192980 | 刘忠于 | 刘忠于 |  | 0.1 | 12900 | 760 | 1 | JG12240601352 | 轧0.1，米数控制在23100-23200米，脱脂分一包10400米。 |  |  |  |  | 5598 | 1
最终退火 | JG12240601351 | JG1224060135 | 东方20# | 合格 |  | 甲 | 程新华,李龙礼,吴双勇 | 5820 | 5820 | 1 | 10050 | 0.1 | 760 | 退火（590℃） |  | 20100142 | 轧硬 | 0.4*760-SPCC | 30210015 | 光亮卷 | 0.1-SPCC |  | 50 | MO000937 | MO000937-001-01 | KSFW001 | 东方小品种钢前处理 0.67（昆山富维 厚度公差：0.660-0.670mm,光泽度大于150GU（横向、纵向），粗糙度：Ra0.2-0.45um.硬度：HV80-110） | 13440 | 2024-06-24 | 2024-07-04 | 2 | 2024-07-06 20:02:36 | 2024-07-08 09:26:15 | 江苏东方九天新能源材料有限公司 | 192980 | 刘忠于 | 刘忠于 |  | 0.1 | 10050 | 760 | 1 | JG12240601351 | 轧0.1，米数控制在23100-23200米，脱脂分一包10400米。 |  |  |  |  | 5598 | 1
一次冷轧 | DU65240700052 | DU6524070005 | 东方850轧机 | 其他入库 | 半成品退库 | 甲 | 吴宏林 | 2102.57 | 2035 | 0.9679 | 275 | 1.54 | 625 | 南通光阳SK85：详细工艺见工艺规范，2.5热卷，850轧机普光辊Ra0.4-0.6μm冷轧至1.8mm（2.5-2.4-2.2-2.05-1.9-1.8）单位收卷张力8.3kg/mm2。转退火 |  | 11050005 | 优钢原料 | 2.5-SK85 | 20300032 | 优钢半成品 | 1.54-SK85 |  | 10 | MO001290 | MO001290-001-02 | YG001 | 优钢前处理模板 | 9335 | 2024-07-06 | 2024-07-28 | 5 | 2024-07-08 09:12:39 | 2024-07-08 09:19:41 | 江苏东方九天新能源材料有限公司 |  | 蔡迎虎 |  | 1 | 2.5 | 0 | 625 | 1 | DU65240700052 | 南通光阳：（0.73*625）厚度+0.005--0.01MM，HV230-250,粗糙度小于0.1μM | 1 |  | 是 | 是 | 14132 | 1
一次冷轧 | DU65240700051 | DU6524070005 | 东方850轧机 | 合格 | 合格品 | 甲 | 吴宏林 | 9335 | 7000 | 0.7499 | 800 | 1.8 | 625 | 南通光阳SK85：详细工艺见工艺规范，2.5热卷，850轧机普光辊Ra0.4-0.6μm冷轧至1.8mm（2.5-2.4-2.2-2.05-1.9-1.8）单位收卷张力8.3kg/mm2。转退火 |  | 11050005 | 优钢原料 | 2.5-SK85 | 31110015 | 优钢卷 | 0.73-SK85 |  | 10 | MO001290 | MO001290-001-01 | YG001 | 优钢前处理模板 | 9335 | 2024-07-06 | 2024-07-28 | 5 | 2024-07-08 09:12:39 | 2024-07-08 09:19:41 | 江苏东方九天新能源材料有限公司 |  | 蔡迎虎 |  | 1 | 2.5 | 0 | 625 | 1 | DU65240700051 | 南通光阳：（0.73*625）厚度+0.005--0.01MM，HV230-250,粗糙度小于0.1μM |  |  |  |  | 14132 | 1
铬钝化 | JG0024060079 | JG0024060079 | 东方铬钝化750 | 合格 | 让步接收 | 甲 | 周建锋 | 6490 | 6477 | 0.998 | 9350 | 0.15 | 610 | 、 | 96-150米横向6-601mm4个孔洞0.39-0.73平方毫米，4800米横543mm孔洞0.23平方毫米，900-9200米横18-57mm5处孔洞0.11-0.23平方毫米 | 30210011 | 光亮卷 | 0.15-SPCC | 30110011 | 铬钝化卷 | 0.15-SPCC |  | 10 | MO001342 | MO001342-003 | GDH001 | 铬钝化模板 | 6490 | 2024-07-08 | 2024-07-08 | 2 | 2024-07-08 08:29:50 | 2024-07-08 09:14:50 | 江苏东方九天新能源材料有限公司 | 227121 | 倪兵 |  |  | 0.15 | 0 | 610 | 1 | JG0024060079 |  | 1 | 96-150米横向6-601MM处4个孔洞，大小0.39-0.73 4800米横543大小0.23 900-9200米5处孔洞横18-57大小0.11-0.23 | 是 | 是 | 45 | 3
一次冷轧 | DU6524070006 | DU6524070006 | 东方850轧机 | 合格 | 合格品 | 甲 | 何建 | 9275 | 9100 | 0.9811 | 1000 | 1.8 | 625 | 南通光阳SK85：详细工艺见工艺规范，2.5热卷，850轧机普光辊Ra0.4-0.6μm冷轧至1.8mm（2.5-2.4-2.2-2.05-1.9-1.8）单位收卷张力8.3kg/mm2。转退火 |  | 11050005 | 优钢原料 | 2.5-SK85 | 31110015 | 优钢卷 | 0.73-SK85 |  | 10 | MO001290 | MO001290-003 | YG001 | 优钢前处理模板 | 9275 | 2024-07-06 | 2024-07-28 | 5 | 2024-07-08 09:08:51 | 2024-07-08 09:09:53 | 江苏东方九天新能源材料有限公司 | 209020 | 吴宏林 |  |  | 2.5 | 0 | 625 | 1 | DU6524070006 | 南通光阳：（0.73*625）厚度+0.005--0.01MM，HV230-250,粗糙度小于0.1μM |  |  | 否 | 否 | 20224 | 3
一次冷轧 | DU6524070007 | DU6524070007 | 东方850轧机 | 合格 | 合格品 | 甲 | 吴宏林 | 7530 | 7430 | 0.9867 | 813 | 1.8 | 625 | 南通光阳SK85：详细工艺见工艺规范2.5热卷，850轧机普光辊Ra0.4-0.6μm冷轧至1.8mm（2.5-2.4-2.2-2.05-1.9-1.8）单位收卷张力8.3kg/mm2，转退火 |  | 11050005 | 优钢原料 | 2.5-SK85 | 31110021 | 优钢卷 | 0.88-SK85 |  | 10 | MO001288 | MO001288-001 | YG001 | 优钢前处理模板 | 7530 | 2024-07-06 | 2024-07-28 | 5 | 2024-07-08 09:07:54 | 2024-07-08 09:08:22 | 江苏东方九天新能源材料有限公司 | 208971 | 吴宏林 |  |  | 2.5 | 0 | 625 | 1 | DU6524070007 | 南通光阳：（0.88*625）厚度+0.005--0.01MM，HV230-250,粗糙度小于0.1μM |  |  | 否 | 否 | 18681 | 1
铬钝化 | JG1224060183 | JG1224060183 | 东方铬钝化950 | 合格 | 让步接收 | 甲 | 韩康 | 6670 | 6633 | 0.9945 | 8170 | 0.15 | 710 | / | 亮斑，内150米来料碎边，尾100来料边部撞伤 | 30210011 | 光亮卷 | 0.15-SPCC | 30110011 | 铬钝化卷 | 0.15-SPCC |  | 10 | MO001343 | MO001343-001 | GDH001 | 铬钝化模板 | 6670 | 2024-07-08 | 2024-07-08 | 2 | 2024-07-08 08:17:36 | 2024-07-08 08:20:16 | 江苏东方九天新能源材料有限公司 | 227151 | 韩康 |  |  | 0.15 | 0 | 710 | 1 | JG1224060183 |  | 1 | L亮斑(亮斑),S碎边(内150米来料碎边),Z撞伤(尾100来料边部撞伤) | 是 | 是 | 3 | 1
最终退火 | JL00240300411 | JL0024030041 | 东方20# | 合格 |  | 乙 | 张天圣 | 6530 | 6530 | 1 | 5250 | 0.254 | 630 | 海金杜门：退火(620℃)、转850平整 |  | 20100086 | 轧硬 | 0.6*630-SPCC | 20600002 | 镍钝化卷半成品 | 0.254-SPCC |  | 40 | MO000994 | MO000994-002-01 | ZDY | 自定义 | 13280 | 2024-06-25 | 2024-06-27 | 2 | 2024-07-08 08:15:39 | 2024-07-08 08:19:35 | 江苏东方九天新能源材料有限公司 | 194124 | 刘忠于 | 刘忠于 |  | 0.254 | 5250 | 630 | 1 | JL00240300411 | 海金杜门:（0.254）厚度公差：0.250-0.255mm、硬度：90-100HV,粗糙度：Ra0.5-0.7μm |  |  | 否 | 否 | 7 | 2
最终退火 | JL00240100812 | JL0024010081 | 东方20# | 合格 |  | 乙 | 张天圣 | 5440 | 5440 | 1 | 4280 | 0.254 | 630 | 海金杜门：退火(620℃)、转850平整 |  | 20100086 | 轧硬 | 0.6*630-SPCC | 20600002 | 镍钝化卷半成品 | 0.254-SPCC |  | 40 | MO000994 | MO000994-001-02 | ZDY | 自定义 | 11370 | 2024-06-25 | 2024-06-27 | 2 | 2024-07-08 08:15:39 | 2024-07-08 08:19:35 | 江苏东方九天新能源材料有限公司 | 194122 | 刘忠于 | 刘忠于 |  | 0.254 | 4280 | 630 | 1 | JL00240100812 | 海金杜门:（0.254）厚度公差：0.250-0.255mm、硬度：90-100HV,粗糙度：Ra0.5-0.7μm |  |  | 否 | 否 | 11 | 1
最终退火 | JL00240100811 | JL0024010081 | 东方20# | 合格 |  | 乙 | 张天圣 | 5700 | 5700 | 1 | 4500 | 0.254 | 630 | 海金杜门：退火(620℃)、转850平整 |  | 20100086 | 轧硬 | 0.6*630-SPCC | 20600002 | 镍钝化卷半成品 | 0.254-SPCC |  | 40 | MO000994 | MO000994-001-01 | ZDY | 自定义 | 11370 | 2024-06-25 | 2024-06-27 | 2 | 2024-07-08 08:15:39 | 2024-07-08 08:19:35 | 江苏东方九天新能源材料有限公司 | 194122 | 刘忠于 | 刘忠于 |  | 0.254 | 4500 | 630 | 1 | JL00240100811 | 海金杜门:（0.254）厚度公差：0.250-0.255mm、硬度：90-100HV,粗糙度：Ra0.5-0.7μm |  |  | 否 | 否 | 11 | 1
铬钝化 | JG122405515012 | JG12240551501 | 东方铬钝化950 | 合格 | 合格品 | 甲 | 韩康 | 2539.89 | 2523 | 0.9934 | 4430 | 0.1 | 760 | / |  | 30210015 | 光亮卷 | 0.1-SPCC | 30110014 | 铬钝化卷 | 0.1-SPCC |  | 10 | MO001107 | MO001107-020-02 | GDH001 | 铬钝化模板 | 5110 | 2024-07-02 | 2024-07-02 | 5 | 2024-07-08 07:30:22 | 2024-07-08 08:15:52 | 江苏东方九天新能源材料有限公司 |  | 韩康 |  | 1 | 0.1 | 8930 | 760 | 1 | JG122405515012 |  | 1 |  | 是 | 是 | 67 | 20
铬钝化 | JG122405515011 | JG12240551501 | 东方铬钝化950 | 合格 | 让步接收 | 甲 | 韩康 | 2570.1 | 2553 | 0.9933 | 4460 | 0.1 | 760 | / | 3926米横向392mm孔洞4.51平方毫米 | 30210015 | 光亮卷 | 0.1-SPCC | 30110014 | 铬钝化卷 | 0.1-SPCC |  | 10 | MO001107 | MO001107-020-01 | GDH001 | 铬钝化模板 | 5110 | 2024-07-02 | 2024-07-02 | 5 | 2024-07-08 07:30:22 | 2024-07-08 08:15:52 | 江苏东方九天新能源材料有限公司 |  | 韩康 |  | 1 | 0.1 | 8930 | 760 | 1 | JG122405515011 |  | 1 | K孔洞(3926米横向392大小4.51) | 是 | 是 | 67 | 20
铬钝化 | JG12240551562 | JG12240551562 | 东方铬钝化950 | 合格 | 合格品 | 甲 | 韩康 | 5810 | 5717 | 0.984 | 9910 | 0.1 | 760 | / |  | 30210015 | 光亮卷 | 0.1-SPCC | 30110014 | 铬钝化卷 | 0.1-SPCC |  | 10 | MO001107 | MO001107-006 | GDH001 | 铬钝化模板 | 5810 | 2024-07-02 | 2024-07-02 | 2 | 2024-07-08 07:11:07 | 2024-07-08 07:20:04 | 江苏东方九天新能源材料有限公司 | 201012 | 韩康 |  |  | 0.1 | 10050 | 760 | 1 | JG12240551562 |  | 1 | R乳化斑(来料板面乳化斑) | 是 | 是 | 9 | 6
铬钝化 | JG0024060080 | JG0024060080 | 东方铬钝化750 | 合格 | 让步接收 | 甲 | 孙锋 | 6480 | 5293 | 0.8168 | 7710 | 0.15 | 610 | 、 | 7500米横向576mm孔洞0.17平方毫米 | 30210011 | 光亮卷 | 0.15-SPCC | 30110011 | 铬钝化卷 | 0.15-SPCC |  | 10 | MO001342 | MO001342-004 | GDH001 | 铬钝化模板 | 6480 | 2024-07-08 | 2024-07-08 | 2 | 2024-07-08 07:13:56 | 2024-07-08 07:14:50 | 江苏东方九天新能源材料有限公司 | 227119 | 倪兵 |  |  | 0.15 | 0 | 610 | 1 | JG0024060080 |  | 1 | 7500米横向576，大小0.17 | 是 | 是 | 1 | 4
铬钝化 | JG1224051402 | JG1224051402 | 东方铬钝化950 | 合格 | 让步接收 | 甲 | 韩康 | 5740 | 5737 | 0.9995 | 10010 | 0.1 | 760 | / | 1942米横向569.9mm孔洞2.56平方毫米 | 30210015 | 光亮卷 | 0.1-SPCC | 30110014 | 铬钝化卷 | 0.1-SPCC |  | 10 | MO001107 | MO001107-026 | GDH001 | 铬钝化模板 | 5740 | 2024-07-02 | 2024-07-02 | 2 | 2024-07-08 07:09:46 | 2024-07-08 07:10:41 | 江苏东方九天新能源材料有限公司 | 201059 | 韩康 |  |  | 0.1 | 0 | 760 | 1 | JG1224051402 |  | 1 | 1942米横向569.9，大小2.56 | 是 | 是 | 1 | 26
铬钝化 | JG1224060231 | JG1224060231 | 东方铬钝化950 | 合格 | 让步接收 | 甲 | 韩康 | 7110 | 7085 | 0.9965 | 12900 | 0.1 | 710 | / | 亮斑，花辊印 | 30210015 | 光亮卷 | 0.1-SPCC | 30110014 | 铬钝化卷 | 0.1-SPCC |  | 10 | MO001164 | MO001164-013 | GDH001 | 铬钝化模板 | 7110 | 2024-07-04 | 2024-07-04 | 2 | 2024-07-08 07:08:53 | 2024-07-08 07:09:26 | 江苏东方九天新能源材料有限公司 | 204195 | 韩康 |  |  | 0.1 | 12880 | 710 | 1 | JG1224060231 |  | 1 | 亮斑，花辊印 | 是 | 是 | 1 | 13
铬钝化 | JG12240602232 | JG1224060223 | 东方铬钝化950 | 合格 | 合格品 | 甲 | 韩康 | 6580 | 4125 | 0.6269 | 7570 | 0.1 | 710 | / |  | 30210015 | 光亮卷 | 0.1-SPCC | 30110014 | 铬钝化卷 | 0.1-SPCC |  | 10 | MO001164 | MO001164-004-02 | GDH001 | 铬钝化模板 | 6580 | 2024-07-04 | 2024-07-04 | 2 | 2024-07-08 07:07:30 | 2024-07-08 07:08:24 | 江苏东方九天新能源材料有限公司 |  | 韩康 |  | 1 | 0.1 | 12080 | 710 | 1 | JG12240602232 |  | 1 |  | 是 | 是 | 1 | 4
铬钝化 | JG12240602231 | JG1224060223 | 东方铬钝化950 | 合格 | 合格品 | 甲 | 韩康 | 2455 | 2455 | 1 | 4500 | 0.1 | 710 | / |  | 30210015 | 光亮卷 | 0.1-SPCC | 30110014 | 铬钝化卷 | 0.1-SPCC |  | 10 | MO001164 | MO001164-004-01 | GDH001 | 铬钝化模板 | 6580 | 2024-07-04 | 2024-07-04 | 2 | 2024-07-08 07:07:30 | 2024-07-08 07:08:24 | 江苏东方九天新能源材料有限公司 |  | 韩康 |  | 1 | 0.1 | 12080 | 710 | 1 | JG12240602231 |  | 1 |  | 是 | 是 | 1 | 4
铬钝化 | JG1224060227 | JG1224060227 | 东方铬钝化950 | 合格 | 让步接收 | 甲 | 韩康 | 7560 | 7553 | 0.9991 | 13710 | 0.1 | 710 | / | 12073米横向143mm孔洞（大小3.7mm2） | 30210015 | 光亮卷 | 0.1-SPCC | 30110014 | 铬钝化卷 | 0.1-SPCC |  | 10 | MO001164 | MO001164-014 | GDH001 | 铬钝化模板 | 7560 | 2024-07-04 | 2024-07-04 | 2 | 2024-07-08 07:06:07 | 2024-07-08 07:07:04 | 江苏东方九天新能源材料有限公司 | 204196 | 韩康 |  |  | 0.1 | 13720 | 710 | 1 | JG1224060227 |  | 1 | 12073米横向143，大小3.7 | 是 | 是 | 1 | 14
铬钝化 | JG12240601181 | JG12240601181 | 东方铬钝化950 | 合格 | 让步接收 | 甲 | 韩康 | 5570 | 5555 | 0.9973 | 10220 | 0.1 | 710 | / | 尾部200米顶伤印 | 30210015 | 光亮卷 | 0.1-SPCC | 30110014 | 铬钝化卷 | 0.1-SPCC |  | 10 | MO001266 | MO001266-014 | GDH001 | 铬钝化模板 | 5570 | 2024-07-06 | 2024-07-06 | 2 | 2024-07-08 07:05:04 | 2024-07-08 07:05:45 | 江苏东方九天新能源材料有限公司 | 208739 | 韩康 |  |  | 0.1 | 10250 | 710 | 1 | JG12240601181 |  | 1 | 尾200米顶伤印 | 是 | 是 | 0 | 14
平整翻包 | JG122406014123 | JG12240601412 | 东方850平整 | 合格 | 合格品 | 乙 | 鞠承 | 3030 | 3030 | 1 | 5300 | 0.1 | 760 | JG12240601412 外圈翻包到6605米分一包，5301-6605米并包短带； JG12240550111 内1259米并包短带； |  | 30210015 | 光亮卷 | 0.1-SPCC | 30210015 | 光亮卷 | 0.1-SPCC |  | 10 | MO001194 | MO001194-001-03 | GLJ003 | 光亮卷前处理 模板 | 7580 | 2024-07-04 | 2024-07-05 | 2 | 2024-07-08 07:04:00 | 2024-07-08 07:05:37 | 江苏东方九天新能源材料有限公司 |  | 鞠承 |  | 1 | 0.1 | 13250 | 760 | 1 | JG122406014123 | JG12240601412 外圈翻包到6605米分一包，5301-6605米并包短带；JG12240550111 内1259米并包短带； | 1 |  | 是 | 是 | 1 | 1
平整翻包 | JG122406014122 | JG12240601412 | 东方850平整 | 其他入库 | 协议品 | 乙 | 鞠承 | 760 | 760 | 1 | 1300 | 0.1 | 760 | JG12240601412 外圈翻包到6605米分一包，5301-6605米并包短带； JG12240550111 内1259米并包短带； | 短带 | 30210015 | 光亮卷 | 0.1-SPCC | 30210015 | 光亮卷 | 0.1-SPCC |  | 10 | MO001194 | MO001194-001-02 | GLJ003 | 光亮卷前处理 模板 | 7580 | 2024-07-04 | 2024-07-05 | 2 | 2024-07-08 07:04:00 | 2024-07-08 07:05:37 | 江苏东方九天新能源材料有限公司 |  | 鞠承 |  | 1 | 0.1 | 13250 | 760 | 1 | JG122406014122 | JG12240601412 外圈翻包到6605米分一包，5301-6605米并包短带；JG12240550111 内1259米并包短带； | 1 |  | 是 | 是 | 1 | 1
平整翻包 | JG122406014121 | JG12240601412 | 东方850平整 | 合格 | 让步接收 | 乙 | 鞠承 | 3790 | 3790 | 1 | 6650 | 0.1 | 760 | JG12240601412 外圈翻包到6605米分一包，5301-6605米并包短带； JG12240550111 内1259米并包短带； | K孔洞(3118米传40CM0.07) | 30210015 | 光亮卷 | 0.1-SPCC | 30210015 | 光亮卷 | 0.1-SPCC |  | 10 | MO001194 | MO001194-001-01 | GLJ003 | 光亮卷前处理 模板 | 7580 | 2024-07-04 | 2024-07-05 | 2 | 2024-07-08 07:04:00 | 2024-07-08 07:05:37 | 江苏东方九天新能源材料有限公司 |  | 鞠承 |  | 1 | 0.1 | 13250 | 760 | 1 | JG122406014121 | JG12240601412 外圈翻包到6605米分一包，5301-6605米并包短带；JG12240550111 内1259米并包短带； | 1 | K孔洞(3118米传40CM0.07) | 是 | 是 | 1 | 1
最终退火 | JG12240602752 | JG1224060275 | 东方7# | 合格 |  | 乙 | 陈国,李楷文,袁亚东,张天圣 | 6150 | 6150 | 1 | 10600 | 0.1 | 760 | 退火（590℃） |  | 20100142 | 轧硬 | 0.4*760-SPCC | 30210015 | 光亮卷 | 0.1-SPCC |  | 50 | MO000945 | MO000945-001-02 | KSFW001 | 东方小品种钢前处理 0.67（昆山富维 厚度公差：0.660-0.670mm,光泽度大于150GU（横向、纵向），粗糙度：Ra0.2-0.45um.硬度：HV80-110） | 13410 | 2024-06-25 | 2024-07-05 | 2 | 2024-07-06 14:47:15 | 2024-07-08 07:05:14 | 江苏东方九天新能源材料有限公司 | 193074 | 刘忠于 | 刘忠于 |  | 0.1 | 10600 | 760 | 1 | JG12240602752 | 轧0.1，米数控制在23100-23200米，脱脂分一包10400米。 |  |  |  |  | 1764 | 1
最终退火 | JG12240602751 | JG1224060275 | 东方7# | 合格 |  | 乙 | 陈国,李楷文,袁亚东,张天圣 | 7125 | 7125 | 1 | 12300 | 0.1 | 760 | 退火（590℃） |  | 20100142 | 轧硬 | 0.4*760-SPCC | 30210015 | 光亮卷 | 0.1-SPCC |  | 50 | MO000945 | MO000945-001-01 | KSFW001 | 东方小品种钢前处理 0.67（昆山富维 厚度公差：0.660-0.670mm,光泽度大于150GU（横向、纵向），粗糙度：Ra0.2-0.45um.硬度：HV80-110） | 13410 | 2024-06-25 | 2024-07-05 | 2 | 2024-07-06 14:47:15 | 2024-07-08 07:05:14 | 江苏东方九天新能源材料有限公司 | 193074 | 刘忠于 | 刘忠于 |  | 0.1 | 12300 | 760 | 1 | JG12240602751 | 轧0.1，米数控制在23100-23200米，脱脂分一包10400米。 |  |  |  |  | 1764 | 1
最终退火 | JG12240551652 | JG1224055165 | 东方20# | 合格 |  | 乙 | 陈国,李楷文,袁亚东,张天圣 | 5715 | 5715 | 1 | 9900 | 0.1 | 760 | 退火（590℃） |  | 20100142 | 轧硬 | 0.4*760-SPCC | 30210015 | 光亮卷 | 0.1-SPCC |  | 50 | MO000693 | MO000693-002-02 | KSFW001 | 东方小品种钢前处理 0.67（昆山富维 厚度公差：0.660-0.670mm,光泽度大于150GU（横向、纵向），粗糙度：Ra0.2-0.45um.硬度：HV80-110） | 13500 | 2024-06-07 | 2024-06-17 | 2 | 2024-07-06 14:47:15 | 2024-07-08 07:05:14 | 江苏东方九天新能源材料有限公司 | 178283 | 刘忠于 | 刘忠于 |  | 0.1 | 9900 | 760 | 1 | JG12240551652 | 轧0.1，米数控制在23200-23300米，脱脂分一包10400米。 |  |  |  |  | 13232 | 2
最终退火 | JG12240551651 | JG1224055165 | 东方20# | 合格 |  | 乙 | 陈国,李楷文,袁亚东,张天圣 | 7515 | 7515 | 1 | 13100 | 0.1 | 760 | 退火（590℃） |  | 20100142 | 轧硬 | 0.4*760-SPCC | 30210015 | 光亮卷 | 0.1-SPCC |  | 50 | MO000693 | MO000693-002-01 | KSFW001 | 东方小品种钢前处理 0.67（昆山富维 厚度公差：0.660-0.670mm,光泽度大于150GU（横向、纵向），粗糙度：Ra0.2-0.45um.硬度：HV80-110） | 13500 | 2024-06-07 | 2024-06-17 | 2 | 2024-07-06 14:47:15 | 2024-07-08 07:05:14 | 江苏东方九天新能源材料有限公司 | 178283 | 刘忠于 | 刘忠于 |  | 0.1 | 13100 | 760 | 1 | JG12240551651 | 轧0.1，米数控制在23200-23300米，脱脂分一包10400米。 |  |  |  |  | 13232 | 2
一次退火 | DL0024070008 | DL0024070008 | 东方8# | 合格 |  | 乙 | 陈国,李楷文,袁亚东,张天圣 | 14250 | 14250 | 1 | 4280 | 0.6 | 710 | 无锡丰元：退火（620℃）,转850轧机 |  | 20100097 | 轧硬 | 0.6*710-SPCC | 30210007 | 光亮卷 | 0.13-SPCC |  | 20 | MO001219 | MO001219-004 | GLJ003 | 光亮卷前处理 模板 | 14280 | 2024-07-05 | 2024-07-05 | 2 | 2024-07-05 17:46:30 | 2024-07-08 07:04:54 | 江苏东方九天新能源材料有限公司 | 206481 | 刘忠于 | 刘忠于 |  | 0.6 | 4280 | 710 | 1 | DL0024070008 | 无锡丰元：轧0.13，公差+/-0.005，卷重6-7吨，轧到0.13后脱脂平均分包，平整时涂油。 |  |  | 否 | 否 | 5488 | 4
一次退火 | DL0024070006 | DL0024070006 | 东方8# | 合格 |  | 乙 | 陈国,李楷文,袁亚东,张天圣 | 14255 | 14255 | 1 | 4290 | 0.6 | 710 | 无锡丰元：退火（620℃）,转850轧机 |  | 20100097 | 轧硬 | 0.6*710-SPCC | 30210007 | 光亮卷 | 0.13-SPCC |  | 20 | MO001219 | MO001219-003 | GLJ003 | 光亮卷前处理 模板 | 14275 | 2024-07-05 | 2024-07-05 | 2 | 2024-07-05 17:46:30 | 2024-07-08 07:04:54 | 江苏东方九天新能源材料有限公司 | 206447 | 刘忠于 | 刘忠于 |  | 0.6 | 4290 | 710 | 1 | DL0024070006 | 无锡丰元：轧0.13，公差+/-0.005，卷重6-7吨，轧到0.13后脱脂平均分包，平整时涂油。 |  |  | 否 | 否 | 5443 | 3
一次退火 | DL0024070003 | DL0024070003 | 东方8# | 合格 |  | 乙 | 陈国,李楷文,袁亚东,张天圣 | 14585 | 14585 | 1 | 4390 | 0.6 | 710 | 无锡丰元：退火（620℃）,转850轧机 |  | 20100097 | 轧硬 | 0.6*710-SPCC | 30210007 | 光亮卷 | 0.13-SPCC |  | 20 | MO001219 | MO001219-002 | GLJ003 | 光亮卷前处理 模板 | 14615 | 2024-07-05 | 2024-07-05 | 2 | 2024-07-05 17:46:30 | 2024-07-08 07:04:54 | 江苏东方九天新能源材料有限公司 | 206406 | 刘忠于 | 刘忠于 |  | 0.6 | 4390 | 710 | 1 | DL0024070003 | 无锡丰元：轧0.13，公差+/-0.005，卷重6-7吨，轧到0.13后脱脂平均分包，平整时涂油。 |  |  | 否 | 否 | 5376 | 2
一次退火 | DL0024070001 | DL0024070001 | 东方8# | 合格 |  | 乙 | 陈国,李楷文,袁亚东,张天圣 | 14260 | 14260 | 1 | 4290 | 0.6 | 710 | 无锡丰元：退火（620℃）,转850轧机 |  | 20100097 | 轧硬 | 0.6*710-SPCC | 30210007 | 光亮卷 | 0.13-SPCC |  | 20 | MO001219 | MO001219-001 | GLJ003 | 光亮卷前处理 模板 | 14290 | 2024-07-05 | 2024-07-05 | 2 | 2024-07-05 17:46:30 | 2024-07-08 07:04:54 | 江苏东方九天新能源材料有限公司 | 206485 | 刘忠于 | 刘忠于 |  | 0.6 | 4290 | 710 | 1 | DL0024070001 | 无锡丰元：轧0.13，公差+/-0.005，卷重6-7吨，轧到0.13后脱脂平均分包，平整时涂油。 |  |  | 否 | 否 | 3629 | 1
最终退火 | JG12240551592 | JG1224055159 | 东方20# | 合格 |  | 甲 | 程新华,李龙礼,吴双勇 | 9020 | 9020 | 1 | 13020 | 0.125 | 760 | 退火 590℃ |  | 20100142 | 轧硬 | 0.4*760-SPCC | 30210004 | 光亮卷 | 0.125-SPCC |  | 50 | MO001241 | MO001241-001-02 | GLJ003 | 光亮卷前处理 模板 | 13780 | 2024-07-05 | 2024-07-12 | 2 | 2024-07-06 05:31:24 | 2024-07-08 07:04:31 | 江苏东方九天新能源材料有限公司 | 187625 | 刘忠于 | 刘忠于 |  | 0.125 | 13020 | 760 | 1 | JG12240551592 | 轧0.125，厚度0.117-0.122mm，米数控制在19700-19800米，脱脂分一包6500米。 |  |  |  |  | 6290 | 1
最终退火 | JG12240551591 | JG1224055159 | 东方20# | 合格 |  | 甲 | 程新华,李龙礼,吴双勇 | 4620 | 4620 | 1 | 6650 | 0.125 | 760 | 退火 590℃ |  | 20100142 | 轧硬 | 0.4*760-SPCC | 30210004 | 光亮卷 | 0.125-SPCC |  | 50 | MO001241 | MO001241-001-01 | GLJ003 | 光亮卷前处理 模板 | 13780 | 2024-07-05 | 2024-07-12 | 2 | 2024-07-06 05:31:24 | 2024-07-08 07:04:31 | 江苏东方九天新能源材料有限公司 | 187625 | 刘忠于 | 刘忠于 |  | 0.125 | 6650 | 760 | 1 | JG12240551591 | 轧0.125，厚度0.117-0.122mm，米数控制在19700-19800米，脱脂分一包6500米。 |  |  |  |  | 6290 | 1
最终退火 | JG12240601281 | JG1224060128 | 东方20# | 合格 |  | 甲 | 程新华,李龙礼,吴双勇 | 7365 | 7365 | 1 | 12830 | 0.1 | 760 | 退火（590℃） |  | 20100142 | 轧硬 | 0.4*760-SPCC | 30210015 | 光亮卷 | 0.1-SPCC |  | 50 | MO000938 | MO000938-013-01 | KSFW001 | 东方小品种钢前处理 0.67（昆山富维 厚度公差：0.660-0.670mm,光泽度大于150GU（横向、纵向），粗糙度：Ra0.2-0.45um.硬度：HV80-110） | 13460 | 2024-06-24 | 2024-07-04 | 2 | 2024-07-06 05:31:24 | 2024-07-08 07:04:31 | 江苏东方九天新能源材料有限公司 | 192997 | 刘忠于 | 刘忠于 |  | 0.1 | 12830 | 760 | 1 | JG12240601281 | 轧0.1，米数控制在23100-23200米，脱脂分一包10400米。 |  |  |  |  | 6842 | 13
最终退火 | JG12240551511 | JG1224055151 | 东方20# | 合格 |  | 甲 | 程新华,李龙礼,吴双勇 | 6615 | 6615 | 1 | 11620 | 0.1 | 760 | 退火（590℃） |  | 20100142 | 轧硬 | 0.4*760-SPCC | 30210015 | 光亮卷 | 0.1-SPCC |  | 50 | MO000767 | MO000767-009-01 | KSFW001 | 东方小品种钢前处理 0.67（昆山富维 厚度公差：0.660-0.670mm,光泽度大于150GU（横向、纵向），粗糙度：Ra0.2-0.45um.硬度：HV80-110） | 13825 | 2024-06-17 | 2024-06-27 | 5 | 2024-07-06 05:31:24 | 2024-07-08 07:04:31 | 江苏东方九天新能源材料有限公司 | 187635 | 刘忠于 | 刘忠于 |  | 0.1 | 11620 | 760 | 1 | JG12240551511 | 轧0.1，米数控制在23700-23800米，脱脂分一包10500米。 |  |  | 否 | 否 | 4411 | 9
铬钝化 | JG1224060185 | JG1224060185 | 东方铬钝化950 | 合格 | 合格品 | 乙 | 李志祥 | 5610 | 5601 | 0.9984 | 7000 | 0.15 | 710 | / |  | 30210011 | 光亮卷 | 0.15-SPCC | 30110011 | 铬钝化卷 | 0.15-SPCC |  | 10 | MO001004 | MO001004-005 | GDH001 | 铬钝化模板 | 5610 | 2024-06-27 | 2024-06-27 | 2 | 2024-07-07 19:54:15 | 2024-07-08 07:04:18 | 江苏东方九天新能源材料有限公司 | 194383 | 李志祥 |  |  | 0.15 | 0 | 710 | 1 | JG1224060185 |  | 1 | 色差，辊印 | 是 | 是 | 670 | 5
铬钝化 | JG12240600041 | JG12240600041 | 东方铬钝化950 | 合格 | 合格品 | 甲 | 韩康 | 5480 | 5475 | 0.9991 | 9980 | 0.1 | 710 | / |  | 30210015 | 光亮卷 | 0.1-SPCC | 30110014 | 铬钝化卷 | 0.1-SPCC |  | 10 | MO001065 | MO001065-001 | GDH001 | 铬钝化模板 | 5480 | 2024-06-30 | 2024-06-30 | 2 | 2024-07-08 07:02:16 | 2024-07-08 07:02:41 | 江苏东方九天新能源材料有限公司 | 197702 | 韩康 |  |  | 0.1 | 0 | 710 | 1 | JG12240600041 |  | 1 |  | 是 | 是 | 0 | 1
铬钝化 | JG1224060173 | JG1224060173 | 东方铬钝化950 | 合格 | 合格品 | 乙 | 李志祥 | 5720 | 5713 | 0.9988 | 7100 | 0.15 | 710 | / |  | 30210011 | 光亮卷 | 0.15-SPCC | 30110011 | 铬钝化卷 | 0.15-SPCC |  | 10 | MO001064 | MO001064-001 | GDH001 | 铬钝化模板 | 5720 | 2024-06-30 | 2024-06-30 | 2 | 2024-07-08 07:00:58 | 2024-07-08 07:01:42 | 江苏东方九天新能源材料有限公司 | 197699 | 李志祥 |  |  | 0.15 | 7070 | 710 | 1 | JG1224060173 |  | 1 | 色差，辊印 | 是 | 是 | 1 | 1
平整翻包 | JG1224050251212 | JG122405025121 | 东方850平整 | 其他入库 | 协议品 | 乙 | 鞠承,姚学禹 | 350 | 350 | 1 | 620 | 0.1 | 760 | JG122405025121 (内600米并包短带)； JG1224051401 (11920米后翻包短带) | 短带 | 30210015 | 光亮卷 | 0.1-SPCC | 30210015 | 光亮卷 | 0.1-SPCC |  | 10 | MO001195 | MO001195-001-02 | GLJ003 | 光亮卷前处理 模板 | 5990 | 2024-07-04 | 2024-07-05 | 2 | 2024-07-08 05:47:29 | 2024-07-08 05:48:36 | 江苏东方九天新能源材料有限公司 |  | 鞠承 |  | 1 | 0.1 | 10430 | 760 | 1 | JG1224050251212 | JG122405025121 (内600米并包短带)；JG1224051401 (11920米后翻包短带) | 1 |  | 是 | 是 | 1 | 1
平整翻包 | JG1224050251211 | JG122405025121 | 东方850平整 | 合格 | 合格品 | 乙 | 鞠承,姚学禹 | 5990 | 5640 | 0.9416 | 9800 | 0.1 | 760 | JG122405025121 (内600米并包短带)； JG1224051401 (11920米后翻包短带) |  | 30210015 | 光亮卷 | 0.1-SPCC | 30210015 | 光亮卷 | 0.1-SPCC |  | 10 | MO001195 | MO001195-001-01 | GLJ003 | 光亮卷前处理 模板 | 5990 | 2024-07-04 | 2024-07-05 | 2 | 2024-07-08 05:47:29 | 2024-07-08 05:48:36 | 江苏东方九天新能源材料有限公司 |  | 鞠承 |  | 1 | 0.1 | 10430 | 760 | 1 | JG1224050251211 | JG122405025121 (内600米并包短带)；JG1224051401 (11920米后翻包短带) | 1 |  | 是 | 是 | 1 | 1
一次冷轧 | DU6524070004 | DU6524070004 | 东方850轧机 | 合格 | 合格品 | 乙 | 肖勋民 | 9490 | 8715 | 0.9183 | 958 | 1.8 | 625 | 南通光阳SK85：详细工艺见工艺规范，2.5热卷，850轧机普光辊Ra0.5-0.6μm冷轧至1.8mm（2.5-2.4-2.2-2.05-1.9-1.8）单位收卷张力8.3kg/mm2，转退火 |  | 11050005 | 优钢原料 | 2.5-SK85 | 31110018 | 优钢卷 | 0.825-SK85 |  | 10 | MO001283 | MO001283-007 | YG001 | 优钢前处理模板 | 9490 | 2024-07-06 | 2024-07-28 | 5 | 2024-07-08 03:27:26 | 2024-07-08 05:42:29 | 江苏东方九天新能源材料有限公司 | 208954 | 肖勋民 |  |  | 2.5 | 0 | 625 | 1 | DU6524070004 | 南通光阳：（0.825*625）厚度+0.005/-0.01MM，HV230-250,粗糙度小于0.1μM |  |  | 否 | 否 | 18420 | 7
平整翻包 | JG12240551022 | JG12240551022 | 东方850平整 | 合格 | 让步接收 | 乙 | 鞠承,姚学禹 | 1980 | 1860 | 0.9394 | 3200 | 0.1 | 760 | JG12240551022 内132米倒包剪去 ； JG12240550232 翻包喊质检确认 | K孔洞(258米传41CM1.13/1287-1298米传25CM2个0.21/2879米传16CM5.59/3028米传53CM0.21) | 30210015 | 光亮卷 | 0.1-SPCC | 30210015 | 光亮卷 | 0.1-SPCC |  | 10 | MO001193 | MO001193-001 | GLJ003 | 光亮卷前处理 模板 | 1980 | 2024-07-04 | 2024-07-05 | 2 | 2024-07-08 05:22:07 | 2024-07-08 05:23:46 | 江苏东方九天新能源材料有限公司 | 205272 | 鞠承 |  |  | 0.1 | 3370 | 760 | 1 | JG12240551022 | JG12240551022 内132米倒包剪去 ；JG12240550232 翻包喊质检确认 | 1 | K孔洞(258米传41CM1.13/1287-1298米传25CM2个0.21/2879米传16CM5.59/3028米传53CM0.21) | 是 | 是 | 1 | 1
最终冷轧 | DL00240600092 | DL0024060009 | 东方650轧机 | 其他入库 | 半成品退库 | 乙 | 顾峰 | 6000 | 5950 | 0.9917 | 2180 | 0.57 | 610 | 昆山宝必达：650轧机用Ra1.0-1.2μm毛化辊轧至0.57mm（0.6-0.57）厚度公差：0.578-0.583mm，转脱脂 | X细划伤(来料划伤成品轧不掉),A暗线印(暗线印),S色差条印(色差条印),S水锈斑(偶有水锈斑) | 20100082 | 轧硬 | 0.6*610-SPCC | 20200093 | 小品种钢半成品 | 0.57-SPCC |  | 20 | MO001113 | MO001113-001-02 | XPZG001 | 小品种钢前处理模板 | 12220 | 2024-07-02 | 2024-07-12 | 2 | 2024-07-08 03:24:52 | 2024-07-08 03:27:42 | 江苏东方九天新能源材料有限公司 | 201469 | 顾峰 |  |  | 0.6 | 2120 | 610 | 1 | DL00240600092 | 昆山宝必达：（0.57）厚度±0.01mm，HV85-105,粗糙度0.5-0.8μM，卷重2-3吨；表面要求毛化面，无夹杂、无严重色差,条印，无黑斑，锈斑，压划伤。不能有划伤、锈蚀、脱皮等缺陷。 | 0 | X细划伤(来料划伤成品轧不掉),A暗线印(暗线印),S色差条印(色差条印),S水锈斑(偶有水锈斑) | 处理中 |  | 1741 | 1
最终平整 | JG12240551252 | JG1224055125 | 东方850平整 | 待判定 | 5 | 乙 | 鞠承,姚学禹 | 6070 | 6070 | 1 | 10340 | 0.1 | 760 | 平整 | 299-632米传侧32-63cm7个孔洞（0.142-0.708mm2），1600-2130米传侧18-58cm7个孔洞（0.07-1.84mm2），5391米传侧42cm孔洞（0.14mm2），10166米传侧43cm孔洞（0.28mm2) | 20100142 | 轧硬 | 0.4*760-SPCC | 30210015 | 光亮卷 | 0.1-SPCC |  | 60 | MO001032 | MO001032-001-02 | GLJ003 | 光亮卷前处理 模板 | 13800 | 2024-06-28 | 2024-07-06 | 2 | 2024-07-08 02:54:27 | 2024-07-08 02:58:55 | 江苏东方九天新能源材料有限公司 | 161502 | 鞠承 |  |  | 0.1 | 10270 | 760 | 1 | JG12240551252 | 轧0.1，米数控制在23700-23800米，脱脂分一包10500米。 | 0 | H厚薄公差(整卷公差0.104-0.107),K孔洞(299-632米传32-63CM7个0.142-0.708/1600-2130米传18-58CM7个0.07-1.84/5391米传42CM0.14/10166米传43CM0.28) | 是 | 是 | 1179 | 1
最终冷轧 | DL00240600091 | DL0024060009 | 东方650轧机 | 其他入库 | 半成品退库 | 乙 | 刘爱民 | 6135 | 6070 | 0.9894 | 2200 | 0.57 | 610 | 昆山宝必达：650轧机用Ra1.0-1.2μm毛化辊轧至0.57mm（0.6-0.57）厚度公差：0.578-0.583mm，转脱脂 | Z重划伤(来料内圈重划伤挫伤，成品扎不掉80米左右),S色差(色差条印),S水锈斑(水锈斑) | 20100082 | 轧硬 | 0.6*610-SPCC | 20200093 | 小品种钢半成品 | 0.57-SPCC |  | 20 | MO001113 | MO001113-001-01 | XPZG001 | 小品种钢前处理模板 | 12220 | 2024-07-02 | 2024-07-12 | 2 | 2024-07-08 02:45:28 | 2024-07-08 02:48:41 | 江苏东方九天新能源材料有限公司 | 201469 | 刘爱民 |  |  | 0.6 | 2150 | 610 | 1 | DL00240600091 | 昆山宝必达：（0.57）厚度±0.01mm，HV85-105,粗糙度0.5-0.8μM，卷重2-3吨；表面要求毛化面，无夹杂、无严重色差,条印，无黑斑，锈斑，压划伤。不能有划伤、锈蚀、脱皮等缺陷。 | 0 | Z重划伤(来料内圈重划伤挫伤，成品扎不掉80米左右),S色差(色差条印),S水锈斑(水锈斑) | 处理中 |  | 1741 | 1
一次冷轧 | DU6524070001 | DU6524070001 | 东方850轧机 | 合格 | 合格品 | 乙 | 杨海鹏 | 9355 | 9230 | 0.9866 | 1000 | 1.8 | 625 | 南通光阳SK85：详细工艺见工艺规范，2.5热卷，850轧机普光辊Ra0.5-0.6μm冷轧至1.8mm（2.5-2.4-2.2-2.05-1.9-1.8）单位收卷张力8.3kg/mm2，转退火 |  | 11050005 | 优钢原料 | 2.5-SK85 | 31110018 | 优钢卷 | 0.825-SK85 |  | 10 | MO001283 | MO001283-001 | YG001 | 优钢前处理模板 | 9355 | 2024-07-06 | 2024-07-28 | 5 | 2024-07-08 02:45:29 | 2024-07-08 02:46:19 | 江苏东方九天新能源材料有限公司 | 208949 | 杨海鹏 |  |  | 2.5 | 0 | 625 | 1 | DU6524070001 | 南通光阳：（0.825*625）厚度+0.005/-0.01MM，HV230-250,粗糙度小于0.1μM |  |  | 否 | 否 | 13263 | 1
最终平整 | JG12240551412 | JG1224055141 | 东方850平整 | 合格 | 让步接收 | 乙 | 鞠承,姚学禹 | 5695 | 5690 | 0.9991 | 9960 | 0.1 | 760 | 平整 | 乳化斑 | 20100142 | 轧硬 | 0.4*760-SPCC | 30210015 | 光亮卷 | 0.1-SPCC |  | 60 | MO001035 | MO001035-001-02 | GLJ003 | 光亮卷前处理 模板 | 13780 | 2024-06-28 | 2024-07-06 | 2 | 2024-07-08 02:18:33 | 2024-07-08 02:19:06 | 江苏东方九天新能源材料有限公司 | 161511 | 鞠承 |  |  | 0.1 | 9950 | 760 | 1 | JG12240551412 | 轧0.1，米数控制在23700-23800米，脱脂分一包10500米。 | 1 |  | 是 | 是 | 2819 | 1
一次冷轧 | DL1224070005 | DL1224070005 | 东方650轧机 | 合格 | 合格品 | 乙 | 顾峰 | 5055 | 5000 | 0.9891 | 1200 | 0.86 | 610 | 上海仁杰：650轧机中间道次用普光辊(Ra0.2-0.3um)轧制，最后一道用Ra1.0-1.2μm毛化辊轧至0.86mm（1.2-1.0-0.9-0.86）厚度公差：0.857-0.862mm，转脱脂 |  | 20100130 | 轧硬 | 1.2*610-SPCC | 31010063 | 小品种钢卷 | 0.61-SPCC |  | 20 | MO001149 | MO001149-005 | XPZG001 | 小品种钢前处理模板 | 5060 | 2024-07-03 | 2024-07-15 | 2 | 2024-07-08 02:10:01 | 2024-07-08 02:10:36 | 江苏东方九天新能源材料有限公司 | 202914 | 顾峰 |  |  | 1.2 | 890 | 610 | 1 | DL1224070005 | 上海仁杰（0.61）：厚度0.6-0.62mm，HV140-160，粗糙度0.7-0.9，卷重4.5-5吨；无黑斑、锈斑、压划伤、脱皮等缺陷。钢带平整度好：边浪、中浪＜2mm，不允许肉眼可见的扭曲； |  |  | 否 | 否 | 5391 | 5
一次冷轧 | DL1224070002 | DL1224070002 | 东方650轧机 | 合格 | 合格品 | 乙 | 刘爱民 | 5130 | 5070 | 0.9883 | 1250 | 0.86 | 610 | 上海仁杰：650轧机中间道次用普光辊(Ra0.2-0.3um)轧制，最后一道用Ra1.0-1.2μm毛化辊轧至0.86mm（1.2-1.0-0.9-0.86）厚度公差：0.857-0.862mm，转脱脂 |  | 20100130 | 轧硬 | 1.2*610-SPCC | 31010063 | 小品种钢卷 | 0.61-SPCC |  | 20 | MO001149 | MO001149-003 | XPZG001 | 小品种钢前处理模板 | 5130 | 2024-07-03 | 2024-07-15 | 2 | 2024-07-08 00:55:30 | 2024-07-08 00:56:02 | 江苏东方九天新能源材料有限公司 | 202913 | 刘爱民 |  |  | 1.2 | 890 | 610 | 1 | DL1224070002 | 上海仁杰（0.61）：厚度0.6-0.62mm，HV140-160，粗糙度0.7-0.9，卷重4.5-5吨；无黑斑、锈斑、压划伤、脱皮等缺陷。钢带平整度好：边浪、中浪＜2mm，不允许肉眼可见的扭曲； |  |  | 否 | 否 | 2698 | 3
一次冷轧 | DU6524070003 | DU6524070003 | 东方850轧机 | 合格 | 合格品 | 乙 | 肖勋民 | 9510 | 7700 | 0.8097 | 827 | 1.8 | 625 | 南通光阳SK85：详细工艺见工艺规范，2.5热卷，850轧机普光辊Ra0.5-0.6μm冷轧至1.8mm（2.5-2.4-2.2-2.05-1.9-1.8）单位收卷张力8.3kg/mm2，转退火 |  | 11050005 | 优钢原料 | 2.5-SK85 | 31110018 | 优钢卷 | 0.825-SK85 |  | 10 | MO001283 | MO001283-005 | YG001 | 优钢前处理模板 | 9510 | 2024-07-06 | 2024-07-28 | 5 | 2024-07-07 20:43:42 | 2024-07-07 22:15:35 | 江苏东方九天新能源材料有限公司 | 208952 | 肖勋民 |  |  | 2.5 | 0 | 625 | 1 | DU6524070003 | 南通光阳：（0.825*625）厚度+0.005/-0.01MM，HV230-250,粗糙度小于0.1μM |  |  | 否 | 否 | 18811 | 5
最终平整 | JL00240300412 | JL0024030041 | 东方850平整 | 合格 | 合格品 | 甲 | 陈俊华,钱琨 | 6430 | 6400 | 0.9953 | 5200 | 0.254 | 630 | 海金杜门：850平整用1.0-1.2μm细毛化辊平整、厚度公差：0.250-0.255mm、硬度90-100HV,粗糙度Ra0.5-0.7μm（合格证上备注镍基带蓝色标签） |  | 20100086 | 轧硬 | 0.6*630-SPCC | 20600002 | 镍钝化卷半成品 | 0.254-SPCC |  | 50 | MO000994 | MO000994-002-02 | ZDY | 自定义 | 13280 | 2024-06-25 | 2024-06-27 | 2 | 2024-07-07 20:28:39 | 2024-07-07 20:29:19 | 江苏东方九天新能源材料有限公司 | 194124 | 陈俊华 |  |  | 0.254 | 5200 | 630 | 1 | JL00240300412 | 海金杜门:（0.254）厚度公差：0.250-0.255mm、硬度：90-100HV,粗糙度：Ra0.5-0.7μm | 1 |  | 是 | 是 | 7 | 2
最终平整 | DU6624060008 | DU6624060008 | 东方750平整 | 合格 | 让步接收 | 甲 | 丁振 | 7640 | 7365 | 0.964 | 2420 | 0.68 | 575 | 南通光阳SK95：750平整用超光辊Ra<0.1μm平整，厚度公差0.67-0.69mm，HV230-250，粗糙度Ra≤0.1，转分切 | 厚薄公差(纵向跳动0.681-0.687设高点同板差0.013)，单边浪，来料细划伤，挫伤，氧化边，传边缺口1-2CM，操边缺口1CM | 11050004 | 优钢原料 | 2.3-SK95 | 31110011 | 优钢卷 | 0.68-SK95 |  | 70 | MO000830 | MO000830-002 | YG001 | 优钢前处理模板 | 8745 | 2024-06-19 | 2024-07-14 | 2 | 2024-07-07 20:26:11 | 2024-07-07 20:27:05 | 江苏东方九天新能源材料有限公司 | 189826 | 丁振 |  |  | 0.68 | 2350 | 575 | 1 | DU6624060008 | 南通光阳：（0.68）厚度±0.01，HV230-250,粗糙度小于0.1μM；表面光洁，无划伤，无碎边，无生锈，辊印，麻点 | 1 |  | 是 | 是 | 2104 | 2
最终平整 | JG12240551241 | JG1224055124 | 东方850平整 | 合格 | 让步接收 | 甲 | 陈俊华,钱琨 | 6215 | 6070 | 0.9767 | 10500 | 0.1 | 760 | 平整 | 色差条印,乳化斑,4147米传95.6mm孔洞0.99平方毫米 | 20100142 | 轧硬 | 0.4*760-SPCC | 30210015 | 光亮卷 | 0.1-SPCC |  | 60 | MO000767 | MO000767-008-01 | KSFW001 | 东方小品种钢前处理 0.67（昆山富维 厚度公差：0.660-0.670mm,光泽度大于150GU（横向、纵向），粗糙度：Ra0.2-0.45um.硬度：HV80-110） | 13720 | 2024-06-17 | 2024-06-27 | 2 | 2024-07-07 20:08:54 | 2024-07-07 20:16:52 | 江苏东方九天新能源材料有限公司 | 187633 | 陈俊华 |  |  | 0.1 | 10700 | 760 | 1 | JG12240551241 | 轧0.1，米数控制在23700-23800米，脱脂分一包10500米。 | 1 | S色差条印(.),R乳化斑(.),K孔洞(4147米处传95.6mm处一个0.99平方毫米的孔洞) | 是 | 是 | 6800 | 8
铬钝化 | JG1224060201 | JG1224060201 | 东方铬钝化950 | 合格 | 让步接收 | 乙 | 李志祥 | 5548 | 5491 | 0.9897 | 6810 | 0.15 | 710 | / | 1131米操侧532mm处孔洞（大小3.09mm2） | 30210011 | 光亮卷 | 0.15-SPCC | 30110011 | 铬钝化卷 | 0.15-SPCC |  | 10 | MO001004 | MO001004-004 | GDH001 | 铬钝化模板 | 5548 | 2024-06-27 | 2024-06-27 | 2 | 2024-07-07 19:51:51 | 2024-07-07 19:52:26 | 江苏东方九天新能源材料有限公司 | 194382 | 李志祥 |  |  | 0.15 | 6860 | 710 | 1 | JG1224060201 |  | 1 | 辊印 色差 1131米孔洞大小3.09操532 | 是 | 是 | 1 | 4
铬钝化 | JG1224060174 | JG1224060174 | 东方铬钝化950 | 合格 | 让步接收 | 乙 | 李志祥 | 5714 | 5699 | 0.9974 | 7070 | 0.15 | 710 | / | 辊印 色差 尾有锈斑 | 30210011 | 光亮卷 | 0.15-SPCC | 30110011 | 铬钝化卷 | 0.15-SPCC |  | 10 | MO001004 | MO001004-001 | GDH001 | 铬钝化模板 | 5714 | 2024-06-27 | 2024-06-27 | 2 | 2024-07-07 19:08:02 | 2024-07-07 19:08:36 | 江苏东方九天新能源材料有限公司 | 194377 | 李志祥 |  |  | 0.15 | 7090 | 710 | 1 | JG1224060174 |  | 1 | 辊印 色差 尾有锈斑 | 是 | 是 | 0 | 1
铬钝化 | JG1224060202 | JG1224060202 | 东方铬钝化950 | 合格 | 让步接收 | 乙 | 李志祥 | 5740 | 5725 | 0.9974 | 7070 | 0.15 | 710 | / | 辊印 色差 | 30210011 | 光亮卷 | 0.15-SPCC | 30110011 | 铬钝化卷 | 0.15-SPCC |  | 10 | MO001004 | MO001004-002 | GDH001 | 铬钝化模板 | 5740 | 2024-06-27 | 2024-06-27 | 2 | 2024-07-07 17:40:13 | 2024-07-07 18:22:30 | 江苏东方九天新能源材料有限公司 | 194379 | 李志祥 |  |  | 0.15 | 7080 | 710 | 1 | JG1224060202 |  | 1 | 辊印 色差 | 是 | 是 | 42 | 2
一次脱脂 | DL1224070008 | DL1224070008 | 东方950脱脂2# | 合格 | 让步接收 | 甲 | 韩成飞,周志平 | 7655 | 7640 | 0.998 | 1340 | 1.2 | 610 | 泰兴双永:脱脂（单位张力3.5）、转650轧机 |  | 20100130 | 轧硬 | 1.2*610-SPCC | 31010072 | 小品种钢卷 | 0.75-SPCC |  | 10 | MO001293 | MO001293-001 | XPZG001 | 小品种钢前处理模板 | 7655 | 2024-07-06 | 2024-07-16 | 2 | 2024-07-07 17:58:00 | 2024-07-07 17:58:57 | 江苏东方九天新能源材料有限公司 | 209104 | 周志平 |  |  | 1.2 | 1350 | 610 | 1 | DL1224070008 | 泰兴双永（0.75*610）：厚度+0.01/-0.02mm，HV90-110，粗糙度0.7-0.9μM,卷重2-3.5吨 |  | 条印色差细划伤 | 否 | 否 | 1201 | 1
一次冷轧 | DU6524070008 | DU6524070008 | 东方850轧机 | 合格 | 合格品 | 甲 | 何建 | 7530 | 7400 | 0.9827 | 820 | 1.8 | 625 | 南通光阳SK85：详细工艺见工艺规范，2.5热卷，850轧机普光辊Ra0.4-0.6μm冷轧至1.54mm（2.5-2.4-2.2-2.05-1.9-1.8-1.7-1.6-1.54）厚度公差：1.535-1.540mm，单位收卷张力8.3kg/mm2。转退火 |  | 11050005 | 优钢原料 | 2.5-SK85 | 31110032 | 优钢卷 | 1.06-SK85 |  | 10 | MO001291 | MO001291-001 | YG001 | 优钢前处理模板 | 7530 | 2024-07-06 | 2024-07-28 | 2 | 2024-07-07 17:57:45 | 2024-07-07 17:58:31 | 江苏东方九天新能源材料有限公司 | 209024 | 何建 |  |  | 2.5 | 0 | 625 | 1 | DU6524070008 | 南通光阳：（1.06*625）厚度+0.005--0.01MM，HV230-250,粗糙度小于0.1μM；开坯只做3吨，剩余的4.5吨退库 |  |  | 否 | 否 |  | 1
铬钝化 | JG12240600091 | JG12240600091 | 东方铬钝化950 | 合格 | 合格品 | 乙 | 李志祥 | 5670 | 5659 | 0.9981 | 10310 | 0.1 | 710 | / |  | 30210015 | 光亮卷 | 0.1-SPCC | 30110014 | 铬钝化卷 | 0.1-SPCC |  | 10 | MO001164 | MO001164-007 | GDH001 | 铬钝化模板 | 5670 | 2024-07-04 | 2024-07-04 | 2 | 2024-07-07 16:41:58 | 2024-07-07 17:39:29 | 江苏东方九天新能源材料有限公司 | 204189 | 李志祥 |  |  | 0.1 | 10290 | 710 | 1 | JG12240600091 |  | 1 |  | 是 | 是 | 58 | 7
分剪 | JL1224030158/15 | JL1224030158 | 东方分剪5# | 合格 | 合格品 | 乙 | 张建勇 | 411.26 | 388 | 0.9434 | 0 | 0.3 | 143 | 1:排刀规格 143MM+175MM*2+69*2 摩丁普信 SPCC 料 2：成品内孔φ500MM.厚度公差+0.003/-0.007mm，宽度公差+0/-0.2mm |  | 31010041 | 小品种钢卷 | 0.3-SPCC | 31020053 | 小品种钢分切带 | 0.3-SPCC |  | 10 | MO001312 | MO001312-001-15 | FJ001 | 分剪模板 | 5320 | 2024-07-07 | 2024-07-07 | 2 | 2024-07-07 05:30:52 | 2024-07-07 17:27:21 | 江苏东方九天新能源材料有限公司 |  | 张建勇 |  | 1 | 0.3 | 0 | 650 | 1 | JL1224030158/15 | 1:排刀规格 143MM+175MM*2+69*2 摩丁普信 SPCC 料 2：成品内孔φ500MM.厚度公差+0.003/-0.007mm，宽度公差+0/-0.2mm | 1 |  | 是 | 是 | 764 | 1
分剪 | JL1224030158/14 | JL1224030158 | 东方分剪5# | 合格 | 合格品 | 乙 | 张建勇 | 501.36 | 473 | 0.9434 | 0 | 0.3 | 175 | 1:排刀规格 143MM+175MM*2+69*2 摩丁普信 SPCC 料 2：成品内孔φ500MM.厚度公差+0.003/-0.007mm，宽度公差+0/-0.2mm |  | 31010041 | 小品种钢卷 | 0.3-SPCC | 31020053 | 小品种钢分切带 | 0.3-SPCC |  | 10 | MO001312 | MO001312-001-14 | FJ001 | 分剪模板 | 5320 | 2024-07-07 | 2024-07-07 | 2 | 2024-07-07 05:30:52 | 2024-07-07 17:27:21 | 江苏东方九天新能源材料有限公司 |  | 张建勇 |  | 1 | 0.3 | 0 | 650 | 1 | JL1224030158/14 | 1:排刀规格 143MM+175MM*2+69*2 摩丁普信 SPCC 料 2：成品内孔φ500MM.厚度公差+0.003/-0.007mm，宽度公差+0/-0.2mm | 1 |  | 是 | 是 | 764 | 1
分剪 | JL1224030158/13 | JL1224030158 | 东方分剪5# | 合格 | 合格品 | 乙 | 张建勇 | 497.12 | 469 | 0.9434 | 0 | 0.3 | 175 | 1:排刀规格 143MM+175MM*2+69*2 摩丁普信 SPCC 料 2：成品内孔φ500MM.厚度公差+0.003/-0.007mm，宽度公差+0/-0.2mm |  | 31010041 | 小品种钢卷 | 0.3-SPCC | 31020053 | 小品种钢分切带 | 0.3-SPCC |  | 10 | MO001312 | MO001312-001-13 | FJ001 | 分剪模板 | 5320 | 2024-07-07 | 2024-07-07 | 2 | 2024-07-07 05:30:52 | 2024-07-07 17:27:21 | 江苏东方九天新能源材料有限公司 |  | 张建勇 |  | 1 | 0.3 | 0 | 650 | 1 | JL1224030158/13 | 1:排刀规格 143MM+175MM*2+69*2 摩丁普信 SPCC 料 2：成品内孔φ500MM.厚度公差+0.003/-0.007mm，宽度公差+0/-0.2mm | 1 |  | 是 | 是 | 764 | 1
分剪 | JL1224030158/12 | JL1224030158 | 东方分剪5# | 合格 | 合格品 | 乙 | 张建勇 | 193.97 | 183 | 0.9434 | 0 | 0.3 | 69 | 1:排刀规格 143MM+175MM*2+69*2 摩丁普信 SPCC 料 2：成品内孔φ500MM.厚度公差+0.003/-0.007mm，宽度公差+0/-0.2mm |  | 31010041 | 小品种钢卷 | 0.3-SPCC | 31020053 | 小品种钢分切带 | 0.3-SPCC |  | 10 | MO001312 | MO001312-001-12 | FJ001 | 分剪模板 | 5320 | 2024-07-07 | 2024-07-07 | 2 | 2024-07-07 05:30:52 | 2024-07-07 17:27:21 | 江苏东方九天新能源材料有限公司 |  | 张建勇 |  | 1 | 0.3 | 0 | 650 | 1 | JL1224030158/12 | 1:排刀规格 143MM+175MM*2+69*2 摩丁普信 SPCC 料 2：成品内孔φ500MM.厚度公差+0.003/-0.007mm，宽度公差+0/-0.2mm | 1 |  | 是 | 是 | 764 | 1
分剪 | JL1224030158/11 | JL1224030158 | 东方分剪5# | 合格 | 合格品 | 乙 | 张建勇 | 191.85 | 181 | 0.9434 | 0 | 0.3 | 69 | 1:排刀规格 143MM+175MM*2+69*2 摩丁普信 SPCC 料 2：成品内孔φ500MM.厚度公差+0.003/-0.007mm，宽度公差+0/-0.2mm |  | 31010041 | 小品种钢卷 | 0.3-SPCC | 31020053 | 小品种钢分切带 | 0.3-SPCC |  | 10 | MO001312 | MO001312-001-11 | FJ001 | 分剪模板 | 5320 | 2024-07-07 | 2024-07-07 | 2 | 2024-07-07 05:30:52 | 2024-07-07 17:27:21 | 江苏东方九天新能源材料有限公司 |  | 张建勇 |  | 1 | 0.3 | 0 | 650 | 1 | JL1224030158/11 | 1:排刀规格 143MM+175MM*2+69*2 摩丁普信 SPCC 料 2：成品内孔φ500MM.厚度公差+0.003/-0.007mm，宽度公差+0/-0.2mm | 1 |  | 是 | 是 | 764 | 1
分剪 | JL1224030158/10 | JL1224030158 | 东方分剪5# | 合格 | 合格品 | 乙 | 张建勇 | 402.78 | 380 | 0.9434 | 0 | 0.3 | 143 | 1:排刀规格 143MM+175MM*2+69*2 摩丁普信 SPCC 料 2：成品内孔φ500MM.厚度公差+0.003/-0.007mm，宽度公差+0/-0.2mm |  | 31010041 | 小品种钢卷 | 0.3-SPCC | 31020053 | 小品种钢分切带 | 0.3-SPCC |  | 10 | MO001312 | MO001312-001-10 | FJ001 | 分剪模板 | 5320 | 2024-07-07 | 2024-07-07 | 2 | 2024-07-07 05:30:52 | 2024-07-07 17:27:21 | 江苏东方九天新能源材料有限公司 |  | 张建勇 |  | 1 | 0.3 | 0 | 650 | 1 | JL1224030158/10 | 1:排刀规格 143MM+175MM*2+69*2 摩丁普信 SPCC 料 2：成品内孔φ500MM.厚度公差+0.003/-0.007mm，宽度公差+0/-0.2mm | 1 |  | 是 | 是 | 764 | 1
分剪 | JL1224030158/9 | JL1224030158 | 东方分剪5# | 合格 | 合格品 | 乙 | 张建勇 | 492.88 | 465 | 0.9434 | 0 | 0.3 | 175 | 1:排刀规格 143MM+175MM*2+69*2 摩丁普信 SPCC 料 2：成品内孔φ500MM.厚度公差+0.003/-0.007mm，宽度公差+0/-0.2mm |  | 31010041 | 小品种钢卷 | 0.3-SPCC | 31020053 | 小品种钢分切带 | 0.3-SPCC |  | 10 | MO001312 | MO001312-001-09 | FJ001 | 分剪模板 | 5320 | 2024-07-07 | 2024-07-07 | 2 | 2024-07-07 05:30:52 | 2024-07-07 17:27:21 | 江苏东方九天新能源材料有限公司 |  | 张建勇 |  | 1 | 0.3 | 0 | 650 | 1 | JL1224030158/9 | 1:排刀规格 143MM+175MM*2+69*2 摩丁普信 SPCC 料 2：成品内孔φ500MM.厚度公差+0.003/-0.007mm，宽度公差+0/-0.2mm | 1 |  | 是 | 是 | 764 | 1
分剪 | JL1224030158/8 | JL1224030158 | 东方分剪5# | 合格 | 合格品 | 乙 | 张建勇 | 486.52 | 459 | 0.9434 | 0 | 0.3 | 175 | 1:排刀规格 143MM+175MM*2+69*2 摩丁普信 SPCC 料 2：成品内孔φ500MM.厚度公差+0.003/-0.007mm，宽度公差+0/-0.2mm |  | 31010041 | 小品种钢卷 | 0.3-SPCC | 31020053 | 小品种钢分切带 | 0.3-SPCC |  | 10 | MO001312 | MO001312-001-08 | FJ001 | 分剪模板 | 5320 | 2024-07-07 | 2024-07-07 | 2 | 2024-07-07 05:30:52 | 2024-07-07 17:27:21 | 江苏东方九天新能源材料有限公司 |  | 张建勇 |  | 1 | 0.3 | 0 | 650 | 1 | JL1224030158/8 | 1:排刀规格 143MM+175MM*2+69*2 摩丁普信 SPCC 料 2：成品内孔φ500MM.厚度公差+0.003/-0.007mm，宽度公差+0/-0.2mm | 1 |  | 是 | 是 | 764 | 1
分剪 | JL1224030158/7 | JL1224030158 | 东方分剪5# | 合格 | 合格品 | 乙 | 张建勇 | 190.79 | 180 | 0.9434 | 0 | 0.3 | 69 | 1:排刀规格 143MM+175MM*2+69*2 摩丁普信 SPCC 料 2：成品内孔φ500MM.厚度公差+0.003/-0.007mm，宽度公差+0/-0.2mm |  | 31010041 | 小品种钢卷 | 0.3-SPCC | 31020053 | 小品种钢分切带 | 0.3-SPCC |  | 10 | MO001312 | MO001312-001-07 | FJ001 | 分剪模板 | 5320 | 2024-07-07 | 2024-07-07 | 2 | 2024-07-07 05:30:52 | 2024-07-07 17:27:21 | 江苏东方九天新能源材料有限公司 |  | 张建勇 |  | 1 | 0.3 | 0 | 650 | 1 | JL1224030158/7 | 1:排刀规格 143MM+175MM*2+69*2 摩丁普信 SPCC 料 2：成品内孔φ500MM.厚度公差+0.003/-0.007mm，宽度公差+0/-0.2mm | 1 |  | 是 | 是 | 764 | 1
分剪 | JL1224030158/6 | JL1224030158 | 东方分剪5# | 合格 | 合格品 | 乙 | 张建勇 | 186.55 | 176 | 0.9434 | 0 | 0.3 | 69 | 1:排刀规格 143MM+175MM*2+69*2 摩丁普信 SPCC 料 2：成品内孔φ500MM.厚度公差+0.003/-0.007mm，宽度公差+0/-0.2mm |  | 31010041 | 小品种钢卷 | 0.3-SPCC | 31020053 | 小品种钢分切带 | 0.3-SPCC |  | 10 | MO001312 | MO001312-001-06 | FJ001 | 分剪模板 | 5320 | 2024-07-07 | 2024-07-07 | 2 | 2024-07-07 05:30:52 | 2024-07-07 17:27:21 | 江苏东方九天新能源材料有限公司 |  | 张建勇 |  | 1 | 0.3 | 0 | 650 | 1 | JL1224030158/6 | 1:排刀规格 143MM+175MM*2+69*2 摩丁普信 SPCC 料 2：成品内孔φ500MM.厚度公差+0.003/-0.007mm，宽度公差+0/-0.2mm | 1 |  | 是 | 是 | 764 | 1
分剪 | JL1224030158/5 | JL1224030158 | 东方分剪5# | 合格 | 合格品 | 乙 | 张建勇 | 402.78 | 380 | 0.9434 | 0 | 0.3 | 143 | 1:排刀规格 143MM+175MM*2+69*2 摩丁普信 SPCC 料 2：成品内孔φ500MM.厚度公差+0.003/-0.007mm，宽度公差+0/-0.2mm |  | 31010041 | 小品种钢卷 | 0.3-SPCC | 31020053 | 小品种钢分切带 | 0.3-SPCC |  | 10 | MO001312 | MO001312-001-05 | FJ001 | 分剪模板 | 5320 | 2024-07-07 | 2024-07-07 | 2 | 2024-07-07 05:30:52 | 2024-07-07 17:27:21 | 江苏东方九天新能源材料有限公司 |  | 张建勇 |  | 1 | 0.3 | 0 | 650 | 1 | JL1224030158/5 | 1:排刀规格 143MM+175MM*2+69*2 摩丁普信 SPCC 料 2：成品内孔φ500MM.厚度公差+0.003/-0.007mm，宽度公差+0/-0.2mm | 1 |  | 是 | 是 | 764 | 1
分剪 | JL1224030158/4 | JL1224030158 | 东方分剪5# | 合格 | 合格品 | 乙 | 张建勇 | 491.82 | 464 | 0.9434 | 0 | 0.3 | 175 | 1:排刀规格 143MM+175MM*2+69*2 摩丁普信 SPCC 料 2：成品内孔φ500MM.厚度公差+0.003/-0.007mm，宽度公差+0/-0.2mm |  | 31010041 | 小品种钢卷 | 0.3-SPCC | 31020053 | 小品种钢分切带 | 0.3-SPCC |  | 10 | MO001312 | MO001312-001-04 | FJ001 | 分剪模板 | 5320 | 2024-07-07 | 2024-07-07 | 2 | 2024-07-07 05:30:52 | 2024-07-07 17:27:21 | 江苏东方九天新能源材料有限公司 |  | 张建勇 |  | 1 | 0.3 | 0 | 650 | 1 | JL1224030158/4 | 1:排刀规格 143MM+175MM*2+69*2 摩丁普信 SPCC 料 2：成品内孔φ500MM.厚度公差+0.003/-0.007mm，宽度公差+0/-0.2mm | 1 |  | 是 | 是 | 764 | 1
分剪 | JL1224030158/3 | JL1224030158 | 东方分剪5# | 合格 | 合格品 | 乙 | 张建勇 | 488.64 | 461 | 0.9434 | 0 | 0.3 | 175 | 1:排刀规格 143MM+175MM*2+69*2 摩丁普信 SPCC 料 2：成品内孔φ500MM.厚度公差+0.003/-0.007mm，宽度公差+0/-0.2mm |  | 31010041 | 小品种钢卷 | 0.3-SPCC | 31020053 | 小品种钢分切带 | 0.3-SPCC |  | 10 | MO001312 | MO001312-001-03 | FJ001 | 分剪模板 | 5320 | 2024-07-07 | 2024-07-07 | 2 | 2024-07-07 05:30:52 | 2024-07-07 17:27:21 | 江苏东方九天新能源材料有限公司 |  | 张建勇 |  | 1 | 0.3 | 0 | 650 | 1 | JL1224030158/3 | 1:排刀规格 143MM+175MM*2+69*2 摩丁普信 SPCC 料 2：成品内孔φ500MM.厚度公差+0.003/-0.007mm，宽度公差+0/-0.2mm | 1 |  | 是 | 是 | 764 | 1
分剪 | JL1224030158/2 | JL1224030158 | 东方分剪5# | 合格 | 合格品 | 乙 | 张建勇 | 191.85 | 181 | 0.9434 | 0 | 0.3 | 69 | 1:排刀规格 143MM+175MM*2+69*2 摩丁普信 SPCC 料 2：成品内孔φ500MM.厚度公差+0.003/-0.007mm，宽度公差+0/-0.2mm |  | 31010041 | 小品种钢卷 | 0.3-SPCC | 31020053 | 小品种钢分切带 | 0.3-SPCC |  | 10 | MO001312 | MO001312-001-02 | FJ001 | 分剪模板 | 5320 | 2024-07-07 | 2024-07-07 | 2 | 2024-07-07 05:30:52 | 2024-07-07 17:27:21 | 江苏东方九天新能源材料有限公司 |  | 张建勇 |  | 1 | 0.3 | 0 | 650 | 1 | JL1224030158/2 | 1:排刀规格 143MM+175MM*2+69*2 摩丁普信 SPCC 料 2：成品内孔φ500MM.厚度公差+0.003/-0.007mm，宽度公差+0/-0.2mm | 1 |  | 是 | 是 | 764 | 1
分剪 | JL1224030158/1 | JL1224030158 | 东方分剪5# | 合格 | 合格品 | 乙 | 张建勇 | 189.73 | 179 | 0.9434 | 0 | 0.3 | 69 | 1:排刀规格 143MM+175MM*2+69*2 摩丁普信 SPCC 料 2：成品内孔φ500MM.厚度公差+0.003/-0.007mm，宽度公差+0/-0.2mm |  | 31010041 | 小品种钢卷 | 0.3-SPCC | 31020053 | 小品种钢分切带 | 0.3-SPCC |  | 10 | MO001312 | MO001312-001-01 | FJ001 | 分剪模板 | 5320 | 2024-07-07 | 2024-07-07 | 2 | 2024-07-07 05:30:52 | 2024-07-07 17:27:21 | 江苏东方九天新能源材料有限公司 |  | 张建勇 |  | 1 | 0.3 | 0 | 650 | 1 | JL1224030158/1 | 1:排刀规格 143MM+175MM*2+69*2 摩丁普信 SPCC 料 2：成品内孔φ500MM.厚度公差+0.003/-0.007mm，宽度公差+0/-0.2mm | 1 |  | 是 | 是 | 764 | 1
一次脱脂 | DL1224070010 | DL1224070010 | 东方950脱脂2# | 合格 | 让步接收 | 甲 | 韩成飞,周志平 | 5905 | 5900 | 0.9992 | 1100 | 1.2 | 565 | 昆山富维：脱脂(单位张力3.5）、转650轧机 |  | 20100125 | 轧硬 | 1.2*565-SPCC | 31010056 | 小品种钢卷 | 0.54-SPCC |  | 10 | MO001156 | MO001156-001 | XPZG001 | 小品种钢前处理模板 | 5905 | 2024-07-04 | 2024-07-13 | 2 | 2024-07-07 17:16:25 | 2024-07-07 17:22:33 | 江苏东方九天新能源材料有限公司 | 204270 | 周志平 |  |  | 1.2 | 1115 | 565 | 1 | DL1224070010 | 昆山富维（0.54）：厚度公差：+/-0.005mm，HV80-110,粗糙度0.5-0.7um,卷重2-3吨，取A4纸贴打包后贴外面 |  | 条印色差 | 否 | 否 | 1368 | 1
一次冷轧 | JL0024040069 | JL0024040069 | 东方650轧机 | 合格 | 让步接收 | 甲 | 关颜伟,徐炜 | 6085 | 6040 | 0.9926 | 3950 | 0.32 | 610 | 昆山宝必达：650轧机用Ra0.8-1.0μm毛化辊轧至0.32mm（0.4-0.32）厚度公差：0.315-0.320mm,板面粗糙度控制Ra0.4-0.6μm，转脱脂 | S色差(),B白斑(),C挫伤(),X细划伤(),A暗线印() | 20100023 | 轧硬 | 0.4*610-SPCC | 31010016 | 小品种钢卷 | 0.19-SPCC |  | 20 | MO001199 | MO001199-001 | XPZG001 | 小品种钢前处理模板 | 6090 | 2024-07-04 | 2024-07-12 | 2 | 2024-07-07 16:48:30 | 2024-07-07 16:52:43 | 江苏东方九天新能源材料有限公司 | 205723 | 关颜伟 |  |  | 0.4 | 3200 | 610 | 1 | JL0024040069 | 昆山宝必达：（0.19）厚度±0.01mm，HV150-170,粗糙度0.7-1.0μM，卷重2-3吨 | 0 | S色差(),B白斑(),C挫伤(),X细划伤(),A暗线印() | 处理中 | 否 | 2740 | 1
一次脱脂 | DL1224060010 | DL1224060010 | 东方950脱脂2# | 合格 | 合格品 | 甲 | 韩成飞,周志平 | 5785 | 5780 | 0.9991 | 1080 | 1.2 | 565 | 昆山富维：脱脂(单位张力3.5）、转650轧机 |  | 20100125 | 轧硬 | 1.2*565-SPCC | 31010066 | 小品种钢卷 | 0.66-SPCC |  | 10 | MO001255 | MO001255-002 | XPZG001 | 小品种钢前处理模板 | 5785 | 2024-07-05 | 2024-07-15 | 2 | 2024-07-07 16:47:08 | 2024-07-07 16:49:36 | 江苏东方九天新能源材料有限公司 | 207442 | 周志平 |  |  | 1.2 | 0 | 565 | 1 | DL1224060010 | 昆山富维:(0.66)厚度公差：+0/-0.01mm，HV80-100,粗糙度Ra小于等于0.6um（细麻面）,卷重2-3吨，，取A4纸贴打包后贴外面 |  | 卷芯150米内有水锈斑 | 否 | 否 | 2893 | 2
一次冷轧 | DL1224070003 | DL1224070003 | 东方650轧机 | 合格 | 让步接收 | 甲 | 关颜伟,徐炜 | 7605 | 7530 | 0.9901 | 2400 | 0.67 | 610 | 昆山宝必达：650轧机中间道次用普光辊(Ra0.2-0.3um)轧制,最后一道用Ra1.0-1.2μm毛化辊轧至0.67mm（1.2-1.05-0.93-0.83-0.75-0.67）厚度公差：0.670-0.675mm、转脱脂 | X细划伤(),S水锈斑(),S色差条印(),B白斑(),C挫伤() | 20100130 | 轧硬 | 1.2*610-SPCC | 31010040 | 小品种钢卷 | 0.39-SPCC |  | 20 | MO001152 | MO001152-001 | XPZG001 | 小品种钢前处理模板 | 7620 | 2024-07-03 | 2024-07-12 | 2 | 2024-07-07 16:43:05 | 2024-07-07 16:44:51 | 江苏东方九天新能源材料有限公司 | 202949 | 徐炜 |  |  | 1.2 | 1320 | 610 | 1 | DL1224070003 | 昆山宝必达（0.39）：厚度±0.01mm，HV150-170,粗糙度0.7-1.0μM，卷重2-3吨；表面要求毛化面，无夹杂、无严重色差,条印，无黑斑，锈斑，压划伤。不能有划伤、锈蚀、脱皮等缺陷。 | 0 | X细划伤(),S水锈斑(),S色差条印(),B白斑(),C挫伤() | 处理中 | 否 | 1784 | 1
一次冷轧 | DL1224070001 | DL1224070001 | 东方650轧机 | 合格 | 让步接收 | 甲 | 徐炜,关颜伟 | 5145 | 5050 | 0.9815 | 1250 | 0.86 | 610 | 上海仁杰：650轧机中间道次用普光辊(Ra0.2-0.3um)轧制，最后一道用Ra1.0-1.2μm毛化辊轧至0.86mm（1.2-1.0-0.9-0.86）厚度公差：0.857-0.862mm，转脱脂 | S色差条印(),B白斑(),C挫伤(),X细划伤() | 20100130 | 轧硬 | 1.2*610-SPCC | 31010063 | 小品种钢卷 | 0.61-SPCC |  | 20 | MO001149 | MO001149-001 | XPZG001 | 小品种钢前处理模板 | 5135 | 2024-07-03 | 2024-07-15 | 2 | 2024-07-07 16:42:00 | 2024-07-07 16:42:27 | 江苏东方九天新能源材料有限公司 | 202912 | 徐炜 |  |  | 1.2 | 890 | 610 | 1 | DL1224070001 | 上海仁杰（0.61）：厚度0.6-0.62mm，HV140-160，粗糙度0.7-0.9，卷重4.5-5吨；无黑斑、锈斑、压划伤、脱皮等缺陷。钢带平整度好：边浪、中浪＜2mm，不允许肉眼可见的扭曲； |  | S色差条印(),B白斑(),C挫伤(),X细划伤() | 否 | 否 | 5417 | 1
一次冷轧 | DL1224070006 | DL1224070006 | 东方650轧机 | 合格 | 让步接收 | 甲 | 关颜伟,徐炜 | 5045 | 5000 | 0.9911 | 1200 | 0.86 | 610 | 上海仁杰：650轧机中间道次用普光辊(Ra0.2-0.3um)轧制，最后一道用Ra1.0-1.2μm毛化辊轧至0.86mm（1.2-1.0-0.9-0.86）厚度公差：0.857-0.862mm，转脱脂 | S色差条印(),B白斑(),C挫伤(),X细划伤() | 20100130 | 轧硬 | 1.2*610-SPCC | 31010063 | 小品种钢卷 | 0.61-SPCC |  | 20 | MO001149 | MO001149-007 | XPZG001 | 小品种钢前处理模板 | 5055 | 2024-07-03 | 2024-07-15 | 2 | 2024-07-07 16:41:01 | 2024-07-07 16:41:39 | 江苏东方九天新能源材料有限公司 | 202915 | 关颜伟 |  |  | 1.2 | 880 | 610 | 1 | DL1224070006 | 上海仁杰（0.61）：厚度0.6-0.62mm，HV140-160，粗糙度0.7-0.9，卷重4.5-5吨；无黑斑、锈斑、压划伤、脱皮等缺陷。钢带平整度好：边浪、中浪＜2mm，不允许肉眼可见的扭曲； |  | S色差条印(),B白斑(),C挫伤(),X细划伤() | 否 | 否 | 5373 | 7
一次冷轧 | DL1224070004 | DL1224070004 | 东方650轧机 | 合格 | 让步接收 | 甲 | 徐炜,关颜伟 | 7600 | 7550 | 0.9934 | 2350 | 0.67 | 610 | 昆山宝必达：650轧机中间道次用普光辊(Ra0.2-0.3um)轧制,最后一道用Ra1.0-1.2μm毛化辊轧至0.67mm（1.2-1.05-0.93-0.83-0.75-0.67）厚度公差：0.670-0.675mm、转脱脂 | S色差条印(),B白斑(),C挫伤(),X细划伤() | 20100130 | 轧硬 | 1.2*610-SPCC | 31010040 | 小品种钢卷 | 0.39-SPCC |  | 20 | MO001152 | MO001152-003 | XPZG001 | 小品种钢前处理模板 | 7615 | 2024-07-03 | 2024-07-12 | 2 | 2024-07-07 16:39:42 | 2024-07-07 16:40:21 | 江苏东方九天新能源材料有限公司 | 202950 | 关颜伟 |  |  | 1.2 | 1320 | 610 | 1 | DL1224070004 | 昆山宝必达（0.39）：厚度±0.01mm，HV150-170,粗糙度0.7-1.0μM，卷重2-3吨；表面要求毛化面，无夹杂、无严重色差,条印，无黑斑，锈斑，压划伤。不能有划伤、锈蚀、脱皮等缺陷。 | 0 | S色差条印(),B白斑(),C挫伤(),X细划伤() | 处理中 | 否 | 1796 | 3
铬钝化 | JG12240601801 | JG12240601801 | 东方铬钝化950 | 合格 | 让步接收 | 乙 | 李志祥 | 2682 | 2679 | 0.9989 | 4880 | 0.1 | 710 | / | 来料2639米传666-678米传4个0.03-0.96平方毫米(镀铬线未发现)，色差，条印，辊印 | 30210015 | 光亮卷 | 0.1-SPCC | 30110014 | 铬钝化卷 | 0.1-SPCC |  | 10 | MO001164 | MO001164-008 | GDH001 | 铬钝化模板 | 2682 | 2024-07-04 | 2024-07-04 | 2 | 2024-07-07 16:39:15 | 2024-07-07 16:39:51 | 江苏东方九天新能源材料有限公司 | 204190 | 李志祥 |  |  | 0.1 | 4900 | 710 | 1 | JG12240601801 |  | 1 | 来料孔洞钝化未发现 色差 条印 辊印 | 是 | 是 | 0 | 8
一次退火 | DL00240600182 | DL0024060018 | 东方8# | 合格 |  | 乙 | 陈国,李楷文,袁亚东,张天圣 | 6130 | 6130 | 1 | 2150 | 0.6 | 610 | 东莞鸿力：退火(620℃)、转650轧机 |  | 20100082 | 轧硬 | 0.6*610-SPCC | 31010016 | 小品种钢卷 | 0.19-SPCC |  | 20 | MO001200 | MO001200-001-02 | XPZG001 | 小品种钢前处理模板 | 12290 | 2024-07-04 | 2024-07-04 | 2 | 2024-07-05 17:00:32 | 2024-07-07 16:28:11 | 江苏东方九天新能源材料有限公司 | 205746 | 刘忠于 | 刘忠于 |  | 0.6 | 2150 | 610 | 1 | DL00240600182 | 第二次投料，东莞鸿力：厚度-0.01，HV90-110粗糙度≤0.15，卷重在2-3.5吨 |  |  | 否 | 否 | 1656 | 1
一次退火 | DL00240600181 | DL0024060018 | 东方8# | 合格 |  | 乙 | 陈国,李楷文,袁亚东,张天圣 | 6130 | 6130 | 1 | 2150 | 0.6 | 610 | 东莞鸿力：退火(620℃)、转650轧机 |  | 20100082 | 轧硬 | 0.6*610-SPCC | 31010016 | 小品种钢卷 | 0.19-SPCC |  | 20 | MO001200 | MO001200-001-01 | XPZG001 | 小品种钢前处理模板 | 12290 | 2024-07-04 | 2024-07-04 | 2 | 2024-07-05 17:00:32 | 2024-07-07 16:28:11 | 江苏东方九天新能源材料有限公司 | 205746 | 刘忠于 | 刘忠于 |  | 0.6 | 2150 | 610 | 1 | DL00240600181 | 第二次投料，东莞鸿力：厚度-0.01，HV90-110粗糙度≤0.15，卷重在2-3.5吨 |  |  | 否 | 否 | 1656 | 1
一次退火 | DL1224070011 | DL1224070011 | 东方8# | 合格 |  | 乙 | 陈国,李楷文,袁亚东,张天圣 | 5710 | 5710 | 1 | 1070 | 1.2 | 565 | 昆山富维：退火（620℃)、转650轧机 |  | 20100125 | 轧硬 | 1.2*565-SPCC | 31010046 | 小品种钢卷 | 0.45-SPCC |  | 20 | MO001168 | MO001168-001 | XPZG001 | 小品种钢前处理模板 | 5865 | 2024-07-04 | 2024-07-13 | 2 | 2024-07-05 17:00:32 | 2024-07-07 16:28:11 | 江苏东方九天新能源材料有限公司 | 204272 | 刘忠于 | 刘忠于 |  | 1.2 | 1070 | 565 | 1 | DL1224070011 | 昆山富维（0.45）：厚度公差：+0/-0.012mm，HV80-120,粗糙度0.8-1.0um,光泽度80-150GU(纵向）卷重2-3吨，取A4纸贴打包后贴外面 |  |  | 否 | 否 | 2813 | 1
一次退火 | DL1224070012 | DL1224070012 | 东方8# | 合格 |  | 乙 | 陈国,李楷文,袁亚东,张天圣 | 5705 | 5705 | 1 | 1070 | 1.2 | 565 | 昆山富维：退火（620℃)、转650轧机 |  | 20100125 | 轧硬 | 1.2*565-SPCC | 31010046 | 小品种钢卷 | 0.45-SPCC |  | 20 | MO001167 | MO001167-001 | XPZG001 | 小品种钢前处理模板 | 5860 | 2024-07-04 | 2024-07-13 | 2 | 2024-07-05 17:00:32 | 2024-07-07 16:28:11 | 江苏东方九天新能源材料有限公司 | 204271 | 刘忠于 | 刘忠于 |  | 1.2 | 1070 | 565 | 1 | DL1224070012 | 昆山富维（0.45）：厚度公差：+/-0.005mm，HV100-120,粗糙度0.5-0.7um,卷重2-3吨，取A4纸贴打包后贴外面 |  |  | 否 | 否 | 2869 | 1
铬钝化 | JG122405513711 | JG122405513711 | 东方铬钝化950 | 合格 | 让步接收 | 乙 | 李志祥 | 2280 | 2207 | 0.968 | 3810 | 0.1 | 760 | / | 整卷板面凹印 辊印 | 30210015 | 光亮卷 | 0.1-SPCC | 30110014 | 铬钝化卷 | 0.1-SPCC |  | 10 | MO001107 | MO001107-004 | GDH001 | 铬钝化模板 | 2280 | 2024-07-02 | 2024-07-02 | 2 | 2024-07-07 16:14:48 | 2024-07-07 16:15:38 | 江苏东方九天新能源材料有限公司 | 201030 | 李志祥 |  |  | 0.1 | 3920 | 760 | 1 | JG122405513711 |  | 1 | 整卷板面凹印 辊印 | 是 | 是 | 1 | 4
一次脱脂 | DL1224060009 | DL1224060009 | 东方950脱脂2# | 合格 | 让步接收 | 甲 | 韩成飞,周志平 | 5785 | 5775 | 0.9983 | 1080 | 1.2 | 565 | 昆山富维：脱脂(单位张力3.5）、转650轧机 |  | 20100125 | 轧硬 | 1.2*565-SPCC | 31010066 | 小品种钢卷 | 0.66-SPCC |  | 10 | MO001255 | MO001255-001 | XPZG001 | 小品种钢前处理模板 | 5785 | 2024-07-05 | 2024-07-15 | 2 | 2024-07-07 15:46:41 | 2024-07-07 16:04:49 | 江苏东方九天新能源材料有限公司 | 207441 | 周志平 |  |  | 1.2 | 0 | 565 | 1 | DL1224060009 | 昆山富维:(0.66)厚度公差：+0/-0.01mm，HV80-100,粗糙度Ra小于等于0.6um（细麻面）,卷重2-3吨，，取A4纸贴打包后贴外面 |  | 条印色差 | 否 | 否 | 54 | 1
一次脱脂 | DL1224070009 | DL1224070009 | 东方950脱脂2# | 合格 | 让步接收 | 甲 | 韩成飞,周志平 | 5910 | 5905 | 0.9992 | 1100 | 1.2 | 565 | 昆山富维：脱脂（单位张力3.5），转650轧机 |  | 20100125 | 轧硬 | 1.2*565-SPCC | 31010062 | 小品种钢卷 | 0.5-SPCC |  | 10 | MO001295 | MO001295-002 | XPZG001 | 小品种钢前处理模板 | 5910 | 2024-07-06 | 2024-07-16 | 2 | 2024-07-07 15:40:33 | 2024-07-07 15:41:29 | 江苏东方九天新能源材料有限公司 | 208804 | 周志平 |  |  | 1.2 | 1115 | 565 | 1 | DL1224070009 | 昆山富维(0.5*565)：厚度公差：+/-0.005mm，HV80-110,粗糙度0.2-0.5um，光泽度：横向光泽度大于140GU,卷重2-3吨，，取A4纸贴打包后贴外面 |  | 条印色差 | 否 | 否 | 39 | 2
一次脱脂 | DL1224060011 | DL1224060011 | 东方950脱脂2# | 合格 | 让步接收 | 甲 | 韩成飞,周志平 | 5720 | 5800 | 1.014 | 1100 | 1.2 | 565 | 昆山富维:脱脂(单位张力3.5)，650轧机 |  | 20100125 | 轧硬 | 1.2*565-SPCC | 31010082 | 小品种钢卷 | 0.67-SPCC |  | 10 | MO001254 | MO001254-001 | XPZG001 | 小品种钢前处理模板 | 5720 | 2024-07-05 | 2024-07-15 | 2 | 2024-07-07 15:38:21 | 2024-07-07 15:40:07 | 江苏东方九天新能源材料有限公司 | 207375 | 周志平 |  |  | 1.2 | 0 | 565 | 1 | DL1224060011 | 昆山富维0.67*565.厚度公差：+0/-0.01mm，HV80-110,粗糙度0.2-0.45um,光泽度大于150GU(纵向，横向都要满足）卷重2-3吨,取A4纸贴打包后贴外面 |  | 条印色差 | 否 | 否 | 16044 | 1
一次脱脂 | DL1224060012 | DL1224060012 | 东方950脱脂2# | 合格 | 让步接收 | 甲 | 韩成飞,周志平 | 5720 | 5800 | 1.014 | 1100 | 1.2 | 565 | 昆山富维：脱脂(单位张力3.5）、转650轧机 |  | 20100125 | 轧硬 | 1.2*565-SPCC | 31010065 | 小品种钢卷 | 0.65-SPCC |  | 10 | MO001252 | MO001252-001 | XPZG001 | 小品种钢前处理模板 | 5720 | 2024-07-05 | 2024-07-15 | 2 | 2024-07-07 15:36:47 | 2024-07-07 15:38:03 | 江苏东方九天新能源材料有限公司 | 207370 | 周志平 |  |  | 1.2 | 0 | 565 | 1 | DL1224060012 | 昆山富维（0.65*565）厚度公差：+/-0.005mm，HV80-110,粗糙度0.65-1.0um,卷重2-3吨,取A4纸贴打包后贴外面 |  | 条印色差细划伤 | 否 | 否 | 1816 | 1
一次脱脂 | DL1224060004 | DL1224060004 | 东方950脱脂2# | 合格 | 让步接收 | 甲 | 韩成飞,周志平 | 5735 | 5730 | 0.9991 | 1070 | 1.2 | 565 | 昆山富维：脱脂（单位张力3.5），转650轧机 |  | 20100125 | 轧硬 | 1.2*565-SPCC | 31010062 | 小品种钢卷 | 0.5-SPCC |  | 10 | MO001295 | MO001295-001 | XPZG001 | 小品种钢前处理模板 | 5735 | 2024-07-06 | 2024-07-16 | 2 | 2024-07-07 15:33:07 | 2024-07-07 15:34:04 | 江苏东方九天新能源材料有限公司 | 208805 | 周志平 |  |  | 1.2 | 0 | 565 | 1 | DL1224060004 | 昆山富维(0.5*565)：厚度公差：+/-0.005mm，HV80-110,粗糙度0.2-0.5um，光泽度：横向光泽度大于140GU,卷重2-3吨，，取A4纸贴打包后贴外面 |  | 条印色差 | 否 | 否 | 1370 | 1
最终平整 | JG12240502412 | JG1224050241 | 东方850平整 | 合格 | 让步接收 | 甲 | 陈俊华,钱琨 | 6375 | 6370 | 0.9992 | 11270 | 0.1 | 760 | 平整 | 7561.2米传229.6MM孔洞0.14平方毫米 | 20100142 | 轧硬 | 0.4*760-SPCC | 30210015 | 光亮卷 | 0.1-SPCC |  | 60 | MO000943 | MO000943-002-02 | KSFW001 | 东方小品种钢前处理 0.67（昆山富维 厚度公差：0.660-0.670mm,光泽度大于150GU（横向、纵向），粗糙度：Ra0.2-0.45um.硬度：HV80-110） | 13790 | 2024-06-25 | 2024-07-05 | 2 | 2024-07-07 15:29:27 | 2024-07-07 15:30:27 | 江苏东方九天新能源材料有限公司 | 193071 | 陈俊华 |  |  | 0.1 | 11200 | 760 | 1 | JG12240502412 | 轧0.1，米数控制在23700-23800米，脱脂分一包10500米。 | 1 | K孔洞(7561.2米传229.6MM0.14MM2) | 是 | 是 | 3432 | 2
最终脱脂 | JG12240602712 | JG1224060271 | 东方950脱脂1# | 合格 | 合格品 | 甲 | 关莫平,王建军 | 12865 | 9680 | 0.7524 | 9680 | 0.1 | 760 | 脱脂（950-1） |  | 20100142 | 轧硬 | 0.4*760-SPCC | 30210015 | 光亮卷 | 0.1-SPCC |  | 40 | MO000947 | MO000947-001-02 | KSFW001 | 东方小品种钢前处理 0.67（昆山富维 厚度公差：0.660-0.670mm,光泽度大于150GU（横向、纵向），粗糙度：Ra0.2-0.45um.硬度：HV80-110） | 12935 | 2024-06-25 | 2024-07-05 | 2 | 2024-07-07 15:25:11 | 2024-07-07 15:27:54 | 江苏东方九天新能源材料有限公司 |  | 王建军 |  | 1 | 0.1 | 22236 | 760 | 1 | JG12240602712 | 轧0.1，米数控制在22200-22300米，脱脂分一包9200米。 |  |  |  |  | 4753 | 1
最终脱脂 | JG12240602711 | JG1224060271 | 东方950脱脂1# | 合格 | 合格品 | 甲 | 关莫平,王建军 | 12865 | 7200 | 0.5597 | 12550 | 0.1 | 760 | 脱脂（950-1） |  | 20100142 | 轧硬 | 0.4*760-SPCC | 30210015 | 光亮卷 | 0.1-SPCC |  | 40 | MO000947 | MO000947-001-01 | KSFW001 | 东方小品种钢前处理 0.67（昆山富维 厚度公差：0.660-0.670mm,光泽度大于150GU（横向、纵向），粗糙度：Ra0.2-0.45um.硬度：HV80-110） | 12935 | 2024-06-25 | 2024-07-05 | 2 | 2024-07-07 15:25:11 | 2024-07-07 15:27:54 | 江苏东方九天新能源材料有限公司 |  | 王建军 |  | 1 | 0.1 | 22236 | 760 | 1 | JG12240602711 | 轧0.1，米数控制在22200-22300米，脱脂分一包9200米。 |  |  |  |  | 4753 | 1
最终平整 | JG12240602381 | JG1224060238 | 东方850平整 | 合格 | 合格品 | 甲 | 陈俊华,钱琨 | 7165 | 6870 | 0.9588 | 11980 | 0.1 | 760 | 平整 |  | 20100142 | 轧硬 | 0.4*760-SPCC | 30210015 | 光亮卷 | 0.1-SPCC |  | 60 | MO000945 | MO000945-022-01 | KSFW001 | 东方小品种钢前处理 0.67（昆山富维 厚度公差：0.660-0.670mm,光泽度大于150GU（横向、纵向），粗糙度：Ra0.2-0.45um.硬度：HV80-110） | 13520 | 2024-06-25 | 2024-07-05 | 2 | 2024-07-07 15:25:09 | 2024-07-07 15:25:41 | 江苏东方九天新能源材料有限公司 | 193103 | 陈俊华 |  |  | 0.1 | 12400 | 760 | 1 | JG12240602381 | 轧0.1，米数控制在23100-23200米，脱脂分一包10400米。 | 1 |  | 是 | 是 | 4471 | 22
最终平整 | JG12240602382 | JG1224060238 | 东方850平整 | 合格 | 让步接收 | 甲 | 陈俊华,钱琨 | 5625 | 5610 | 0.9973 | 9750 | 0.1 | 760 | 平整 | 5519.2米传304.8MM孔洞0.28平方毫米，尾2000米传3-5CM粘钢折印，色差(重)，内150米松花印(已夹纸)钝化剪下退平整 | 20100142 | 轧硬 | 0.4*760-SPCC | 30210015 | 光亮卷 | 0.1-SPCC |  | 60 | MO000945 | MO000945-022-02 | KSFW001 | 东方小品种钢前处理 0.67（昆山富维 厚度公差：0.660-0.670mm,光泽度大于150GU（横向、纵向），粗糙度：Ra0.2-0.45um.硬度：HV80-110） | 13520 | 2024-06-25 | 2024-07-05 | 2 | 2024-07-07 15:22:45 | 2024-07-07 15:24:57 | 江苏东方九天新能源材料有限公司 | 193103 | 陈俊华 |  |  | 0.1 | 9750 | 760 | 1 | JG12240602382 | 轧0.1，米数控制在23100-23200米，脱脂分一包10400米。 | 1 | K孔洞(5519.2米传304.8MM0.28MM2),N粘钢折印(尾2000米传3-5CM),S松花印(内150米，夹纸内),S色差(重) | 是 | 是 | 4471 | 22
最终脱脂 | JG12240550932 | JG1224055093 | 东方950脱脂1# | 合格 | 合格品 | 甲 | 关莫平,王建军 | 5949.15 | 5850 | 0.9833 | 10270 | 0.1 | 760 | 脱脂（950-1） |  | 20100142 | 轧硬 | 0.4*760-SPCC | 30210015 | 光亮卷 | 0.1-SPCC |  | 40 | MO000769 | MO000769-001-02 | KSFW001 | 东方小品种钢前处理 0.67（昆山富维 厚度公差：0.660-0.670mm,光泽度大于150GU（横向、纵向），粗糙度：Ra0.2-0.45um.硬度：HV80-110） | 12985 | 2024-06-17 | 2024-06-27 | 2 | 2024-07-07 09:33:42 | 2024-07-07 15:24:56 | 江苏东方九天新能源材料有限公司 |  | 王建军 |  | 1 | 0.1 | 20840 | 760 | 1 | JG12240550932 | 轧0.1，米数控制在22200-22300米，脱脂分一包9200米。 |  |  |  |  | 5404 | 1
最终脱脂 | JG12240550931 | JG1224055093 | 东方950脱脂1# | 合格 | 合格品 | 甲 | 关莫平,王建军 | 6050.84 | 5950 | 0.9833 | 10450 | 0.1 | 760 | 脱脂（950-1） |  | 20100142 | 轧硬 | 0.4*760-SPCC | 30210015 | 光亮卷 | 0.1-SPCC |  | 40 | MO000769 | MO000769-001-01 | KSFW001 | 东方小品种钢前处理 0.67（昆山富维 厚度公差：0.660-0.670mm,光泽度大于150GU（横向、纵向），粗糙度：Ra0.2-0.45um.硬度：HV80-110） | 12985 | 2024-06-17 | 2024-06-27 | 2 | 2024-07-07 09:33:42 | 2024-07-07 15:24:56 | 江苏东方九天新能源材料有限公司 |  | 王建军 |  | 1 | 0.1 | 20840 | 760 | 1 | JG12240550931 | 轧0.1，米数控制在22200-22300米，脱脂分一包9200米。 |  |  |  |  | 5404 | 1
最终平整 | JG12240601362 | JG1224060136 | 东方850平整 | 合格 | 让步接收 | 甲 | 陈俊华,钱琨 | 5860 | 5840 | 0.9966 | 10170 | 0.1 | 760 | 平整 | 乳化斑(轻微) | 20100142 | 轧硬 | 0.4*760-SPCC | 30210015 | 光亮卷 | 0.1-SPCC |  | 60 | MO000938 | MO000938-001-02 | KSFW001 | 东方小品种钢前处理 0.67（昆山富维 厚度公差：0.660-0.670mm,光泽度大于150GU（横向、纵向），粗糙度：Ra0.2-0.45um.硬度：HV80-110） | 13460 | 2024-06-24 | 2024-07-04 | 2 | 2024-07-07 15:21:27 | 2024-07-07 15:22:25 | 江苏东方九天新能源材料有限公司 | 192985 | 陈俊华 |  |  | 0.1 | 10100 | 760 | 1 | JG12240601362 | 轧0.1，米数控制在23100-23200米，脱脂分一包10400米。 | 1 | R乳化斑(轻微) | 是 | 是 | 3812 | 1
一次脱脂 | JG1224060147 | JG1224060147 | 东方950脱脂2# | 合格 | 合格品 | 甲 | 韩成飞,周志平 | 12655 | 12630 | 0.998 | 5740 | 0.4 | 710 | 脱脂（950-2） |  | 20100028 | 轧硬 | 0.4*710-SPCC | 30210015 | 光亮卷 | 0.1-SPCC |  | 10 | MO001177 | MO001177-001 | GLJ003 | 光亮卷前处理 模板 | 12655 | 2024-07-04 | 2024-07-14 | 5 | 2024-07-07 11:20:51 | 2024-07-07 11:21:56 | 江苏东方九天新能源材料有限公司 | 204376 | 周志平 |  |  | 0.4 | 0 | 710 | 1 | JG1224060147 | 轧0.1，米数控制在23300-23400米，脱脂分一包10400米。 |  |  | 否 | 否 | 8996 | 1
最终平整 | JG12240551582 | JG1224055158 | 东方850平整 | 合格 | 让步接收 | 甲 | 陈俊华,钱琨 | 5935 | 5930 | 0.9992 | 10140 | 0.1 | 760 | 平整 | 乳化斑(轻微) | 20100142 | 轧硬 | 0.4*760-SPCC | 30210015 | 光亮卷 | 0.1-SPCC |  | 60 | MO001068 | MO001068-007-02 | GLJ003 | 光亮卷前处理 模板 | 13765 | 2024-07-01 | 2024-07-08 | 2 | 2024-07-07 11:18:02 | 2024-07-07 11:18:45 | 江苏东方九天新能源材料有限公司 | 187624 | 陈俊华 |  |  | 0.1 | 10050 | 760 | 1 | JG12240551582 | 轧0.1，米数控制在23700-23800米，脱脂分一包10500米。 | 1 | R乳化斑(轻微) | 是 | 是 | 3132 | 7
一次冷轧 | DU6524070002 | DU6524070002 | 东方850轧机 | 合格 | 合格品 | 甲 | 吴宏林 | 9325 | 9200 | 0.9866 | 1007 | 1.8 | 625 | 南通光阳SK85：详细工艺见工艺规范，2.5热卷，850轧机普光辊Ra0.5-0.6μm冷轧至1.8mm（2.5-2.4-2.2-2.05-1.9-1.8）单位收卷张力8.3kg/mm2，转退火 |  | 11050005 | 优钢原料 | 2.5-SK85 | 31110018 | 优钢卷 | 0.825-SK85 |  | 10 | MO001283 | MO001283-003 | YG001 | 优钢前处理模板 | 9325 | 2024-07-06 | 2024-07-28 | 5 | 2024-07-07 11:15:00 | 2024-07-07 11:15:49 | 江苏东方九天新能源材料有限公司 | 208950 | 吴宏林 |  |  | 2.5 | 0 | 625 | 1 | DU6524070002 | 南通光阳：（0.825*625）厚度+0.005/-0.01MM，HV230-250,粗糙度小于0.1μM |  |  | 否 | 否 | 18236 | 3
最终平整 | JG12240502442 | JG1224050244 | 东方850平整 | 合格 | 让步接收 | 甲 | 陈俊华,钱琨 | 5925 | 5910 | 0.9975 | 10190 | 0.1 | 760 | 平整 | K孔洞(533.3-557米传411.1-412MM5个0.07-0.42；2113.8-2146.8米传98.7-99.2MM8个0.71-0.92),R乳化斑(重) | 20100142 | 轧硬 | 0.4*760-SPCC | 30210015 | 光亮卷 | 0.1-SPCC |  | 60 | MO001068 | MO001068-004-02 | GLJ003 | 光亮卷前处理 模板 | 13760 | 2024-07-01 | 2024-07-08 | 2 | 2024-07-07 10:44:18 | 2024-07-07 10:45:54 | 江苏东方九天新能源材料有限公司 | 161508 | 陈俊华 |  |  | 0.1 | 10200 | 760 | 1 | JG12240502442 | 轧0.1，米数控制在23700-23800米，脱脂分一包10500米。 | 1 | K孔洞(533.3-557米传411.1-412MM5个0.07-0.42；2113.8-2146.8米传98.7-99.2MM8个0.71-0.92),R乳化斑(重) | 是 | 是 | 3018 | 4
铬钝化 | JG122405505822 | JG12240550582 | 东方铬钝化950 | 合格 | 让步接收 | 甲 | 韩康 | 5840 | 3719 | 0.6368 | 6520 | 0.1 | 760 | / | 板面凹印，尾部公差高0.111 | 30210015 | 光亮卷 | 0.1-SPCC | 30110014 | 铬钝化卷 | 0.1-SPCC |  | 10 | MO001107 | MO001107-019-02 | GDH001 | 铬钝化模板 | 5840 | 2024-07-02 | 2024-07-02 | 2 | 2024-07-07 10:42:34 | 2024-07-07 10:43:41 | 江苏东方九天新能源材料有限公司 |  | 韩康 |  | 1 | 0.1 | 10210 | 760 | 1 | JG122405505822 |  | 1 | A凹印(板面凹印) | 是 | 是 | 1 | 19
铬钝化 | JG122405505821 | JG12240550582 | 东方铬钝化950 | 合格 | 让步接收 | 甲 | 韩康 | 1985.01 | 1915 | 0.9647 | 3350 | 0.1 | 760 | / | 板面凹印 | 30210015 | 光亮卷 | 0.1-SPCC | 30110014 | 铬钝化卷 | 0.1-SPCC |  | 10 | MO001107 | MO001107-019-01 | GDH001 | 铬钝化模板 | 5840 | 2024-07-02 | 2024-07-02 | 2 | 2024-07-07 10:42:34 | 2024-07-07 10:43:41 | 江苏东方九天新能源材料有限公司 |  | 韩康 |  | 1 | 0.1 | 10210 | 760 | 1 | JG122405505821 |  | 1 | A凹印(板面凹印) | 是 | 是 | 1 | 19
铬钝化 | JG12240601952 | JG1224060195 | 东方铬钝化950 | 合格 | 合格品 | 乙 | 李志祥 | 6614 | 4127 | 0.624 | 7500 | 0.1 | 710 | / |  | 30210015 | 光亮卷 | 0.1-SPCC | 30110014 | 铬钝化卷 | 0.1-SPCC |  | 10 | MO001058 | MO001058-001-02 | GDH001 | 铬钝化模板 | 6614 | 2024-06-30 | 2024-06-30 | 2 | 2024-07-07 10:41:12 | 2024-07-07 10:41:54 | 江苏东方九天新能源材料有限公司 |  | 李志祥 |  | 1 | 0.1 | 12030 | 710 | 1 | JG12240601952 |  | 1 |  | 是 | 是 | 0 | 1
铬钝化 | JG12240601951 | JG1224060195 | 东方铬钝化950 | 合格 | 合格品 | 乙 | 李志祥 | 2479.49 | 2475 | 0.9982 | 4500 | 0.1 | 710 | / |  | 30210015 | 光亮卷 | 0.1-SPCC | 30110014 | 铬钝化卷 | 0.1-SPCC |  | 10 | MO001058 | MO001058-001-01 | GDH001 | 铬钝化模板 | 6614 | 2024-06-30 | 2024-06-30 | 2 | 2024-07-07 10:41:12 | 2024-07-07 10:41:54 | 江苏东方九天新能源材料有限公司 |  | 李志祥 |  | 1 | 0.1 | 12030 | 710 | 1 | JG12240601951 |  | 1 |  | 是 | 是 | 0 | 1
一次脱脂 | JG1224060121 | JG1224060121 | 东方950脱脂2# | 合格 | 合格品 | 甲 | 韩成飞,周志平 | 9835 | 9835 | 1 | 4470 | 0.4 | 710 | 脱脂（950-2） |  | 20100028 | 轧硬 | 0.4*710-SPCC | 30210015 | 光亮卷 | 0.1-SPCC |  | 10 | MO001176 | MO001176-003 | GLJ003 | 光亮卷前处理 模板 | 9835 | 2024-07-04 | 2024-07-14 | 5 | 2024-07-07 10:37:27 | 2024-07-07 10:38:01 | 江苏东方九天新能源材料有限公司 | 204369 | 周志平 |  |  | 0.4 | 0 | 710 | 1 | JG1224060121 | 轧0.1，米数控制在18200-18300米，脱脂平均分包。 |  |  | 否 | 否 | 6231 | 3
最终平整 | JG12240602452 | JG1224060245 | 东方850平整 | 合格 | 让步接收 | 甲 | 陈俊华,鞠承 | 5840 | 5840 | 1 | 10230 | 0.1 | 760 | 平整 | 乳化斑(重),内100米传412.5-481.3MM11个孔洞0.14-0.78平方毫米；1248.9米传233.4MM孔洞1.81平方毫米 | 20100142 | 轧硬 | 0.4*760-SPCC | 30210015 | 光亮卷 | 0.1-SPCC |  | 60 | MO000945 | MO000945-003-02 | KSFW001 | 东方小品种钢前处理 0.67（昆山富维 厚度公差：0.660-0.670mm,光泽度大于150GU（横向、纵向），粗糙度：Ra0.2-0.45um.硬度：HV80-110） | 13430 | 2024-06-25 | 2024-07-05 | 2 | 2024-07-07 10:18:06 | 2024-07-07 10:19:54 | 江苏东方九天新能源材料有限公司 | 193083 | 陈俊华 |  |  | 0.1 | 10200 | 760 | 1 | JG12240602452 | 轧0.1，米数控制在23100-23200米，脱脂分一包10400米。 | 1 | R乳化斑(重),K孔洞(内100米传412.5-481.3MM11个0.14-0.78；1248.9米传233.4MM1.81MM2) | 是 | 是 | 4991 | 3
一次脱脂 | JG1224060122 | JG1224060122 | 东方950脱脂2# | 合格 | 合格品 | 甲 | 韩成飞,周志平 | 9850 | 9825 | 0.9975 | 4470 | 0.4 | 710 | 脱脂（950-2） |  | 20100028 | 轧硬 | 0.4*710-SPCC | 30210015 | 光亮卷 | 0.1-SPCC |  | 10 | MO001176 | MO001176-001 | GLJ003 | 光亮卷前处理 模板 | 9850 | 2024-07-04 | 2024-07-14 | 5 | 2024-07-07 09:37:52 | 2024-07-07 10:11:17 | 江苏东方九天新能源材料有限公司 | 204367 | 周志平 |  |  | 0.4 | 0 | 710 | 1 | JG1224060122 | 轧0.1，米数控制在18200-18300米，脱脂平均分包。 |  |  | 否 | 否 | 9774 | 1
最终平整 | JG12240502411 | JG1224050241 | 东方850平整 | 合格 | 让步接收 | 甲 | 陈俊华,钱琨 | 5700 | 5690 | 0.9982 | 10070 | 0.1 | 760 | 平整 | 944.9-964.1米传317.1-317.6MM4个k孔洞0.28-0.42平方毫米，3318.1米传257.4MM孔洞0.21平方毫米，乳化斑(重) | 20100142 | 轧硬 | 0.4*760-SPCC | 30210015 | 光亮卷 | 0.1-SPCC |  | 60 | MO000943 | MO000943-002-01 | KSFW001 | 东方小品种钢前处理 0.67（昆山富维 厚度公差：0.660-0.670mm,光泽度大于150GU（横向、纵向），粗糙度：Ra0.2-0.45um.硬度：HV80-110） | 13790 | 2024-06-25 | 2024-07-05 | 2 | 2024-07-07 09:46:54 | 2024-07-07 09:48:27 | 江苏东方九天新能源材料有限公司 | 193071 | 陈俊华 |  |  | 0.1 | 10000 | 760 | 1 | JG12240502411 | 轧0.1，米数控制在23700-23800米，脱脂分一包10500米。 | 1 | K孔洞(944.9-964.1米传317.1-317.6MM4个0.28-0.42；3318.1米传257.4MM0.21MM2),R乳化斑(重) | 是 | 是 | 3432 | 2
最终脱脂 | JG12240602441 | JG1224060244 | 东方950脱脂1# | 合格 | 合格品 | 乙 | 何晓健,张东兵 | 13410 | 7580 | 0.5652 | 13000 | 0.1 | 760 | 脱脂（950-1） |  | 20100142 | 轧硬 | 0.4*760-SPCC | 30210015 | 光亮卷 | 0.1-SPCC |  | 40 | MO000945 | MO000945-011-01 | KSFW001 | 东方小品种钢前处理 0.67（昆山富维 厚度公差：0.660-0.670mm,光泽度大于150GU（横向、纵向），粗糙度：Ra0.2-0.45um.硬度：HV80-110） | 13475 | 2024-06-25 | 2024-07-05 | 2 | 2024-07-07 09:26:47 | 2024-07-07 09:32:11 | 江苏东方九天新能源材料有限公司 |  | 何晓健 |  | 1 | 0.1 | 22912 | 760 | 1 | JG12240602441 | 轧0.1，米数控制在23100-23200米，脱脂分一包10400米。 |  |  |  |  | 5330 | 11
最终脱脂 | JG12240602442 | JG1224060244 | 东方950脱脂1# | 合格 | 合格品 | 乙 | 王建军,关莫平 | 5795.93 | 5770 | 0.9955 | 9900 | 0.1 | 760 | 脱脂（950-1） |  | 20100142 | 轧硬 | 0.4*760-SPCC | 30210015 | 光亮卷 | 0.1-SPCC |  | 40 | MO000945 | MO000945-011-02 | KSFW001 | 东方小品种钢前处理 0.67（昆山富维 厚度公差：0.660-0.670mm,光泽度大于150GU（横向、纵向），粗糙度：Ra0.2-0.45um.硬度：HV80-110） | 13475 | 2024-06-25 | 2024-07-05 | 2 | 2024-07-07 09:26:47 | 2024-07-07 09:32:11 | 江苏东方九天新能源材料有限公司 |  | 何晓健 |  | 1 | 0.1 | 22912 | 760 | 1 | JG12240602442 | 轧0.1，米数控制在23100-23200米，脱脂分一包10400米。 |  |  |  |  | 5330 | 11
最终平整 | JG12240502441 | JG1224050244 | 东方850平整 | 合格 | 让步接收 | 甲 | 陈俊华,钱琨 | 7605 | 7580 | 0.9967 | 13080 | 0.1 | 760 | 平整 | 9824.6M传300.7MM孔洞1.06平方毫米 | 20100142 | 轧硬 | 0.4*760-SPCC | 30210015 | 光亮卷 | 0.1-SPCC |  | 60 | MO001068 | MO001068-004-01 | GLJ003 | 光亮卷前处理 模板 | 13760 | 2024-07-01 | 2024-07-08 | 2 | 2024-07-07 09:21:21 | 2024-07-07 09:22:30 | 江苏东方九天新能源材料有限公司 | 161508 | 陈俊华 |  |  | 0.1 | 13000 | 760 | 1 | JG12240502441 | 轧0.1，米数控制在23700-23800米，脱脂分一包10500米。 | 1 | K孔洞(9824.6M传300.7MM1.06MM2) | 是 | 是 | 3018 | 4
最终退火 | JG12240602412 | JG1224060241 | 东方7# | 合格 |  | 甲 | 程新华,李龙礼,吴双勇 | 5880 | 5880 | 1 | 10270 | 0.1 | 760 | 退火（590℃） |  | 20100142 | 轧硬 | 0.4*760-SPCC | 30210015 | 光亮卷 | 0.1-SPCC |  | 50 | MO000945 | MO000945-016-02 | KSFW001 | 东方小品种钢前处理 0.67（昆山富维 厚度公差：0.660-0.670mm,光泽度大于150GU（横向、纵向），粗糙度：Ra0.2-0.45um.硬度：HV80-110） | 13500 | 2024-06-25 | 2024-07-05 | 2 | 2024-07-06 02:07:59 | 2024-07-07 08:35:06 | 江苏东方九天新能源材料有限公司 | 193096 | 刘忠于 | 刘忠于 |  | 0.1 | 10270 | 760 | 1 | JG12240602412 | 轧0.1，米数控制在23100-23200米，脱脂分一包10400米。 |  |  |  |  | 2355 | 16
最终退火 | JG12240602411 | JG1224060241 | 东方7# | 合格 |  | 甲 | 程新华,李龙礼,吴双勇 | 7745 | 7745 | 1 | 13500 | 0.1 | 760 | 退火（590℃） |  | 20100142 | 轧硬 | 0.4*760-SPCC | 30210015 | 光亮卷 | 0.1-SPCC |  | 50 | MO000945 | MO000945-016-01 | KSFW001 | 东方小品种钢前处理 0.67（昆山富维 厚度公差：0.660-0.670mm,光泽度大于150GU（横向、纵向），粗糙度：Ra0.2-0.45um.硬度：HV80-110） | 13500 | 2024-06-25 | 2024-07-05 | 2 | 2024-07-06 02:07:59 | 2024-07-07 08:35:06 | 江苏东方九天新能源材料有限公司 | 193096 | 刘忠于 | 刘忠于 |  | 0.1 | 13500 | 760 | 1 | JG12240602411 | 轧0.1，米数控制在23100-23200米，脱脂分一包10400米。 |  |  |  |  | 2355 | 16
最终退火 | JG12240601292 | JG1224060129 | 东方20# | 合格 |  | 甲 | 程新华,李龙礼,吴双勇 | 5845 | 5845 | 1 | 10200 | 0.1 | 760 | 退火（590℃） |  | 20100142 | 轧硬 | 0.4*760-SPCC | 30210015 | 光亮卷 | 0.1-SPCC |  | 50 | MO000938 | MO000938-008-02 | KSFW001 | 东方小品种钢前处理 0.67（昆山富维 厚度公差：0.660-0.670mm,光泽度大于150GU（横向、纵向），粗糙度：Ra0.2-0.45um.硬度：HV80-110） | 13450 | 2024-06-24 | 2024-07-04 | 2 | 2024-07-06 02:07:59 | 2024-07-07 08:35:06 | 江苏东方九天新能源材料有限公司 | 192992 | 刘忠于 | 刘忠于 |  | 0.1 | 10200 | 760 | 1 | JG12240601292 | 轧0.1，米数控制在23100-23200米，脱脂分一包10400米。 |  |  | 否 | 否 | 5996 | 8
最终退火 | JG12240601422 | JG1224060142 | 东方20# | 合格 |  | 甲 | 程新华,李龙礼,吴双勇 | 6100 | 6100 | 1 | 10600 | 0.1 | 760 | 退火（590℃） |  | 20100142 | 轧硬 | 0.4*760-SPCC | 30210015 | 光亮卷 | 0.1-SPCC |  | 50 | MO000938 | MO000938-005-02 | KSFW001 | 东方小品种钢前处理 0.67（昆山富维 厚度公差：0.660-0.670mm,光泽度大于150GU（横向、纵向），粗糙度：Ra0.2-0.45um.硬度：HV80-110） | 13445 | 2024-06-24 | 2024-07-04 | 2 | 2024-07-06 02:07:59 | 2024-07-07 08:35:06 | 江苏东方九天新能源材料有限公司 | 192989 | 刘忠于 | 刘忠于 |  | 0.1 | 10600 | 760 | 1 | JG12240601422 | 轧0.1，米数控制在23100-23200米，脱脂分一包10400米。 |  |  | 否 | 否 | 6007 | 5
一次退火 | JG1224060264 | JG1224060264 | 东方8# | 合格 |  | 乙 | 陈国,李楷文,袁亚东,张天圣 | 13035 | 13035 | 1 | 5540 | 0.4 | 760 | 退火 装炉量20T-45T(620℃),装炉量>45T (630℃） |  | 20100142 | 轧硬 | 0.4*760-SPCC | 30210015 | 光亮卷 | 0.1-SPCC |  | 20 | MO000947 | MO000947-014 | XPZG001 | 小品种钢前处理模板 | 13050 | 2024-06-25 | 2024-07-05 | 2 | 2024-07-04 17:27:55 | 2024-07-07 08:34:32 | 江苏东方九天新能源材料有限公司 | 193151 | 刘忠于 | 刘忠于 |  | 0.4 | 5540 | 760 | 1 | JG1224060264 | 轧0.1，米数控制在22200-22300米，脱脂分一包9200米。 |  |  | 否 | 否 | 4420 | 14
一次退火 | JG1224060137 | JG1224060137 | 东方8# | 合格 |  | 乙 | 陈国,李楷文,袁亚东,张天圣 | 12980 | 12980 | 1 | 5500 | 0.4 | 760 | 退火 装炉量20T-45T(620℃),装炉量>45T (630℃） |  | 20100142 | 轧硬 | 0.4*760-SPCC | 30210015 | 光亮卷 | 0.1-SPCC |  | 20 | MO000947 | MO000947-006 | XPZG001 | 小品种钢前处理模板 | 12995 | 2024-06-25 | 2024-07-05 | 2 | 2024-07-04 17:27:55 | 2024-07-07 08:34:32 | 江苏东方九天新能源材料有限公司 | 193139 | 刘忠于 | 刘忠于 |  | 0.4 | 5500 | 760 | 1 | JG1224060137 | 轧0.1，米数控制在22200-22300米，脱脂分一包9200米。 |  |  | 否 | 否 | 4391 | 6
一次退火 | JG1224060140 | JG1224060140 | 东方7# | 合格 |  | 乙 | 陈国,李楷文,袁亚东,张天圣 | 13310 | 13310 | 1 | 5640 | 0.4 | 760 | 退火 装炉量20T-45T(620℃),装炉量>45T (630℃） |  | 20100142 | 轧硬 | 0.4*760-SPCC | 30210015 | 光亮卷 | 0.1-SPCC |  | 20 | MO000946 | MO000946-004 | XPZG001 | 小品种钢前处理模板 | 13325 | 2024-06-25 | 2024-07-05 | 2 | 2024-07-04 17:27:55 | 2024-07-07 08:34:32 | 江苏东方九天新能源材料有限公司 | 193123 | 刘忠于 | 刘忠于 |  | 0.4 | 5640 | 760 | 1 | JG1224060140 | 轧0.1，米数控制在22500-22600米，脱脂分一包9200米。 |  |  | 否 | 否 | 2801 | 4
一次退火 | JG1224060261 | JG1224060261 | 东方7# | 合格 |  | 乙 | 陈国,李楷文,袁亚东,张天圣 | 13115 | 13115 | 1 | 5570 | 0.4 | 760 | 退火 装炉量20T-45T(620℃),装炉量>45T (630℃） |  | 20100142 | 轧硬 | 0.4*760-SPCC | 30210015 | 光亮卷 | 0.1-SPCC |  | 20 | MO000946 | MO000946-001 | XPZG001 | 小品种钢前处理模板 | 13110 | 2024-06-25 | 2024-07-05 | 2 | 2024-07-04 17:27:55 | 2024-07-07 08:34:32 | 江苏东方九天新能源材料有限公司 | 193118 | 刘忠于 | 刘忠于 |  | 0.4 | 5570 | 760 | 1 | JG1224060261 | 轧0.1，米数控制在22500-22600米，脱脂分一包9200米。 |  |  | 否 | 否 | 2083 | 1
最终冷轧 | JG1224060271 | JG1224060271 | 东方850轧机 | 合格 | 合格品 | 乙 | 王厉 | 12925 | 12865 | 0.9954 | 22236 | 0.1 | 760 | 850轧机普光辊(Ra0.4-0.6μm)轧制0.1mm(0.4-0.25-0.15-0.115-0.1) |  | 20100142 | 轧硬 | 0.4*760-SPCC | 30210015 | 光亮卷 | 0.1-SPCC |  | 30 | MO000947 | MO000947-001 | KSFW001 | 东方小品种钢前处理 0.67（昆山富维 厚度公差：0.660-0.670mm,光泽度大于150GU（横向、纵向），粗糙度：Ra0.2-0.45um.硬度：HV80-110） | 12935 | 2024-06-25 | 2024-07-05 | 2 | 2024-07-07 06:42:32 | 2024-07-07 08:30:35 | 江苏东方九天新能源材料有限公司 | 193129 | 王厉 |  |  | 0.4 | 5500 | 760 | 1 | JG1224060271 | 轧0.1，米数控制在22200-22300米，脱脂分一包9200米。 |  |  | 否 | 否 | 4753 | 1
铬钝化 | JG122405516813 | JG122405516813 | 东方铬钝化950 | 合格 | 让步接收 | 甲 | 夏亚军 | 3194 | 3167 | 0.9915 | 5530 | 0.1 | 760 | / | 水锈斑,辊印，2250-2280米横向0.38-2.50处8个孔洞3.71-93.3平方毫米，3800米横向583.6-583.0处2个孔洞3.27-1.86平方毫米，来料注有宽窄不一 | 30210015 | 光亮卷 | 0.1-SPCC | 30110014 | 铬钝化卷 | 0.1-SPCC |  | 10 | MO001048 | MO001048-025 | GDH001 | 铬钝化模板 | 3194 | 2024-06-30 | 2024-06-30 | 5 | 2024-07-07 08:04:53 | 2024-07-07 08:19:24 | 江苏东方九天新能源材料有限公司 | 197265 | 韩康 |  |  | 0.1 | 5560 | 760 | 1 | JG122405516813 |  | 1 | X锈点(水锈斑 辊印2250-4000米操作侧来料边部撞伤擦边伤 碎边 2250-2280米8个孔洞 横向0.38-2.50 大小3.71-93.3 （来料注有宽窄不一） 3800米2个孔洞 横向583.6-583.0 大小3.27-1.86) | 是 | 是 | 15 | 25
铬钝化 | JG122405516822 | JG122405516822 | 东方铬钝化950 | 合格 | 让步接收 | 甲 | 夏亚军 | 3800 | 3691 | 0.9713 | 6400 | 0.1 | 760 | / | 色差 2400米左右折皱 折印 板面发黄 黄斑 锈斑 凹印 | 30210015 | 光亮卷 | 0.1-SPCC | 30110014 | 铬钝化卷 | 0.1-SPCC |  | 10 | MO001107 | MO001107-010 | GDH001 | 铬钝化模板 | 3800 | 2024-07-02 | 2024-07-02 | 2 | 2024-07-07 06:42:55 | 2024-07-07 07:49:36 | 江苏东方九天新能源材料有限公司 | 201035 | 韩康 |  |  | 0.1 | 6600 | 760 | 1 | JG122405516822 |  | 1 | Z折皱(色差 2400米左右折皱 折印 板面发黄 黄斑 锈斑 凹印) | 是 | 是 | 67 | 10
最终脱脂 | JG12240551182 | JG1224055118 | 东方950脱脂1# | 合格 | 合格品 | 乙 | 何晓健,张东兵 | 5897.4 | 5835 | 0.9894 | 9800 | 0.1 | 760 | 脱脂（950-1） |  | 20100142 | 轧硬 | 0.4*760-SPCC | 30210015 | 光亮卷 | 0.1-SPCC |  | 40 | MO000767 | MO000767-006-02 | KSFW001 | 东方小品种钢前处理 0.67（昆山富维 厚度公差：0.660-0.670mm,光泽度大于150GU（横向、纵向），粗糙度：Ra0.2-0.45um.硬度：HV80-110） | 13730 | 2024-06-17 | 2024-06-27 | 2 | 2024-07-07 05:41:53 | 2024-07-07 07:12:57 | 江苏东方九天新能源材料有限公司 |  | 何晓健 |  | 1 | 0.1 | 22018 | 760 | 1 | JG12240551182 | 轧0.1，米数控制在23700-23800米，脱脂分一包10500米。 |  |  |  |  | 9135 | 6
最终脱脂 | JG12240551181 | JG1224055118 | 东方950脱脂1# | 合格 | 合格品 | 乙 | 何晓健,张东兵 | 7332.59 | 7255 | 0.9894 | 12200 | 0.1 | 760 | 脱脂（950-1） |  | 20100142 | 轧硬 | 0.4*760-SPCC | 30210015 | 光亮卷 | 0.1-SPCC |  | 40 | MO000767 | MO000767-006-01 | KSFW001 | 东方小品种钢前处理 0.67（昆山富维 厚度公差：0.660-0.670mm,光泽度大于150GU（横向、纵向），粗糙度：Ra0.2-0.45um.硬度：HV80-110） | 13730 | 2024-06-17 | 2024-06-27 | 2 | 2024-07-07 05:41:53 | 2024-07-07 07:12:57 | 江苏东方九天新能源材料有限公司 |  | 何晓健 |  | 1 | 0.1 | 22018 | 760 | 1 | JG12240551181 | 轧0.1，米数控制在23700-23800米，脱脂分一包10500米。 |  |  |  |  | 9135 | 6
最终冷轧 | JG1224060244 | JG1224060244 | 东方850轧机 | 合格 | 合格品 | 乙 | 杨海鹏 | 13460 | 13410 | 0.9963 | 22912 | 0.1 | 760 | 850轧机普光辊(Ra0.4-0.6μm)轧制0.1mm(0.4-0.25-0.15-0.115-0.1) |  | 20100142 | 轧硬 | 0.4*760-SPCC | 30210015 | 光亮卷 | 0.1-SPCC |  | 30 | MO000945 | MO000945-011 | KSFW001 | 东方小品种钢前处理 0.67（昆山富维 厚度公差：0.660-0.670mm,光泽度大于150GU（横向、纵向），粗糙度：Ra0.2-0.45um.硬度：HV80-110） | 13475 | 2024-06-25 | 2024-07-05 | 2 | 2024-07-07 04:52:54 | 2024-07-07 06:11:00 | 江苏东方九天新能源材料有限公司 | 193091 | 肖勋民 |  |  | 0.4 | 5720 | 760 | 1 | JG1224060244 | 轧0.1，米数控制在23100-23200米，脱脂分一包10400米。 |  |  | 否 | 否 | 5330 | 11
分剪 | JL1124040096/18 | JL1124040096 | 东方分剪6# | 合格 | 合格品 | 乙 | 尹斌斌 | 225.05 | 217 | 0.9642 | 0 | 0.13 | 173.2 | 1.排刀105*5 切1.1吨 2.排刀172.5*3切3.3吨首钢SPCC 此单发浙江银轮 HV100±10.毛化面轻涂油 0.2/0.3管芯500mm,0.13管芯400mm，宽度公差+/-0.2mm，厚度公差+/-0.01mm |  | 31010007 | 小品种钢卷 | 0.13-SPCC | 31020008 | 小品种钢分切带 | 0.13-SPCC |  | 10 | MO001311 | MO001311-001-18 | FJ001 | 分剪模板 | 4360 | 2024-07-06 | 2024-07-06 | 2 | 2024-07-07 05:32:20 | 2024-07-07 06:07:48 | 江苏东方九天新能源材料有限公司 |  | 尹斌斌 |  | 1 | 0.13 | 0 | 533 | 1 | JL1124040096/18 | 1.排刀105*5 切1.1吨 2.排刀172.5*3切3.3吨首钢SPCC 此单发浙江银轮 HV100±10.毛化面轻涂油 0.2/0.3管芯500mm,0.13管芯400mm，宽度公差+/-0.2mm，厚度公差+/-0.01mm | 1 |  | 是 | 是 | 36 | 1
分剪 | JL1124040096/17 | JL1124040096 | 东方分剪6# | 合格 | 合格品 | 乙 | 尹斌斌 | 222.97 | 215 | 0.9643 | 0 | 0.13 | 173.2 | 1.排刀105*5 切1.1吨 2.排刀172.5*3切3.3吨首钢SPCC 此单发浙江银轮 HV100±10.毛化面轻涂油 0.2/0.3管芯500mm,0.13管芯400mm，宽度公差+/-0.2mm，厚度公差+/-0.01mm |  | 31010007 | 小品种钢卷 | 0.13-SPCC | 31020008 | 小品种钢分切带 | 0.13-SPCC |  | 10 | MO001311 | MO001311-001-17 | FJ001 | 分剪模板 | 4360 | 2024-07-06 | 2024-07-06 | 2 | 2024-07-07 05:32:20 | 2024-07-07 06:07:48 | 江苏东方九天新能源材料有限公司 |  | 尹斌斌 |  | 1 | 0.13 | 0 | 533 | 1 | JL1124040096/17 | 1.排刀105*5 切1.1吨 2.排刀172.5*3切3.3吨首钢SPCC 此单发浙江银轮 HV100±10.毛化面轻涂油 0.2/0.3管芯500mm,0.13管芯400mm，宽度公差+/-0.2mm，厚度公差+/-0.01mm | 1 |  | 是 | 是 | 36 | 1
分剪 | JL1124040096/16 | JL1124040096 | 东方分剪6# | 合格 | 合格品 | 乙 | 尹斌斌 | 220.9 | 213 | 0.9642 | 0 | 0.13 | 173.2 | 1.排刀105*5 切1.1吨 2.排刀172.5*3切3.3吨首钢SPCC 此单发浙江银轮 HV100±10.毛化面轻涂油 0.2/0.3管芯500mm,0.13管芯400mm，宽度公差+/-0.2mm，厚度公差+/-0.01mm |  | 31010007 | 小品种钢卷 | 0.13-SPCC | 31020008 | 小品种钢分切带 | 0.13-SPCC |  | 10 | MO001311 | MO001311-001-16 | FJ001 | 分剪模板 | 4360 | 2024-07-06 | 2024-07-06 | 2 | 2024-07-07 05:32:20 | 2024-07-07 06:07:48 | 江苏东方九天新能源材料有限公司 |  | 尹斌斌 |  | 1 | 0.13 | 0 | 533 | 1 | JL1124040096/16 | 1.排刀105*5 切1.1吨 2.排刀172.5*3切3.3吨首钢SPCC 此单发浙江银轮 HV100±10.毛化面轻涂油 0.2/0.3管芯500mm,0.13管芯400mm，宽度公差+/-0.2mm，厚度公差+/-0.01mm | 1 |  | 是 | 是 | 36 | 1
分剪 | JL1124040096/15 | JL1124040096 | 东方分剪6# | 合格 | 合格品 | 乙 | 尹斌斌 | 244.75 | 236 | 0.9642 | 0 | 0.13 | 173.2 | 1.排刀105*5 切1.1吨 2.排刀172.5*3切3.3吨首钢SPCC 此单发浙江银轮 HV100±10.毛化面轻涂油 0.2/0.3管芯500mm,0.13管芯400mm，宽度公差+/-0.2mm，厚度公差+/-0.01mm |  | 31010007 | 小品种钢卷 | 0.13-SPCC | 31020008 | 小品种钢分切带 | 0.13-SPCC |  | 10 | MO001311 | MO001311-001-15 | FJ001 | 分剪模板 | 4360 | 2024-07-06 | 2024-07-06 | 2 | 2024-07-07 05:32:20 | 2024-07-07 06:07:48 | 江苏东方九天新能源材料有限公司 |  | 尹斌斌 |  | 1 | 0.13 | 0 | 533 | 1 | JL1124040096/15 | 1.排刀105*5 切1.1吨 2.排刀172.5*3切3.3吨首钢SPCC 此单发浙江银轮 HV100±10.毛化面轻涂油 0.2/0.3管芯500mm,0.13管芯400mm，宽度公差+/-0.2mm，厚度公差+/-0.01mm | 1 |  | 是 | 是 | 36 | 1
分剪 | JL1124040096/14 | JL1124040096 | 东方分剪6# | 合格 | 合格品 | 乙 | 尹斌斌 | 242.68 | 234 | 0.9642 | 0 | 0.13 | 173.2 | 1.排刀105*5 切1.1吨 2.排刀172.5*3切3.3吨首钢SPCC 此单发浙江银轮 HV100±10.毛化面轻涂油 0.2/0.3管芯500mm,0.13管芯400mm，宽度公差+/-0.2mm，厚度公差+/-0.01mm |  | 31010007 | 小品种钢卷 | 0.13-SPCC | 31020008 | 小品种钢分切带 | 0.13-SPCC |  | 10 | MO001311 | MO001311-001-14 | FJ001 | 分剪模板 | 4360 | 2024-07-06 | 2024-07-06 | 2 | 2024-07-07 05:32:20 | 2024-07-07 06:07:48 | 江苏东方九天新能源材料有限公司 |  | 尹斌斌 |  | 1 | 0.13 | 0 | 533 | 1 | JL1124040096/14 | 1.排刀105*5 切1.1吨 2.排刀172.5*3切3.3吨首钢SPCC 此单发浙江银轮 HV100±10.毛化面轻涂油 0.2/0.3管芯500mm,0.13管芯400mm，宽度公差+/-0.2mm，厚度公差+/-0.01mm | 1 |  | 是 | 是 | 36 | 1
分剪 | JL1124040096/13 | JL1124040096 | 东方分剪6# | 合格 | 合格品 | 乙 | 尹斌斌 | 241.64 | 233 | 0.9642 | 0 | 0.13 | 173.2 | 1.排刀105*5 切1.1吨 2.排刀172.5*3切3.3吨首钢SPCC 此单发浙江银轮 HV100±10.毛化面轻涂油 0.2/0.3管芯500mm,0.13管芯400mm，宽度公差+/-0.2mm，厚度公差+/-0.01mm |  | 31010007 | 小品种钢卷 | 0.13-SPCC | 31020008 | 小品种钢分切带 | 0.13-SPCC |  | 10 | MO001311 | MO001311-001-13 | FJ001 | 分剪模板 | 4360 | 2024-07-06 | 2024-07-06 | 2 | 2024-07-07 05:32:20 | 2024-07-07 06:07:48 | 江苏东方九天新能源材料有限公司 |  | 尹斌斌 |  | 1 | 0.13 | 0 | 533 | 1 | JL1124040096/13 | 1.排刀105*5 切1.1吨 2.排刀172.5*3切3.3吨首钢SPCC 此单发浙江银轮 HV100±10.毛化面轻涂油 0.2/0.3管芯500mm,0.13管芯400mm，宽度公差+/-0.2mm，厚度公差+/-0.01mm | 1 |  | 是 | 是 | 36 | 1
分剪 | JL1124040096/12 | JL1124040096 | 东方分剪6# | 合格 | 合格品 | 乙 | 尹斌斌 | 243.72 | 235 | 0.9642 | 0 | 0.13 | 173.2 | 1.排刀105*5 切1.1吨 2.排刀172.5*3切3.3吨首钢SPCC 此单发浙江银轮 HV100±10.毛化面轻涂油 0.2/0.3管芯500mm,0.13管芯400mm，宽度公差+/-0.2mm，厚度公差+/-0.01mm |  | 31010007 | 小品种钢卷 | 0.13-SPCC | 31020008 | 小品种钢分切带 | 0.13-SPCC |  | 10 | MO001311 | MO001311-001-12 | FJ001 | 分剪模板 | 4360 | 2024-07-06 | 2024-07-06 | 2 | 2024-07-07 05:32:20 | 2024-07-07 06:07:48 | 江苏东方九天新能源材料有限公司 |  | 尹斌斌 |  | 1 | 0.13 | 0 | 533 | 1 | JL1124040096/12 | 1.排刀105*5 切1.1吨 2.排刀172.5*3切3.3吨首钢SPCC 此单发浙江银轮 HV100±10.毛化面轻涂油 0.2/0.3管芯500mm,0.13管芯400mm，宽度公差+/-0.2mm，厚度公差+/-0.01mm | 1 |  | 是 | 是 | 36 | 1
分剪 | JL1124040096/11 | JL1124040096 | 东方分剪6# | 合格 | 合格品 | 乙 | 尹斌斌 | 242.68 | 234 | 0.9642 | 0 | 0.13 | 173.2 | 1.排刀105*5 切1.1吨 2.排刀172.5*3切3.3吨首钢SPCC 此单发浙江银轮 HV100±10.毛化面轻涂油 0.2/0.3管芯500mm,0.13管芯400mm，宽度公差+/-0.2mm，厚度公差+/-0.01mm |  | 31010007 | 小品种钢卷 | 0.13-SPCC | 31020008 | 小品种钢分切带 | 0.13-SPCC |  | 10 | MO001311 | MO001311-001-11 | FJ001 | 分剪模板 | 4360 | 2024-07-06 | 2024-07-06 | 2 | 2024-07-07 05:32:20 | 2024-07-07 06:07:48 | 江苏东方九天新能源材料有限公司 |  | 尹斌斌 |  | 1 | 0.13 | 0 | 533 | 1 | JL1124040096/11 | 1.排刀105*5 切1.1吨 2.排刀172.5*3切3.3吨首钢SPCC 此单发浙江银轮 HV100±10.毛化面轻涂油 0.2/0.3管芯500mm,0.13管芯400mm，宽度公差+/-0.2mm，厚度公差+/-0.01mm | 1 |  | 是 | 是 | 36 | 1
分剪 | JL1124040096/10 | JL1124040096 | 东方分剪6# | 合格 | 合格品 | 乙 | 尹斌斌 | 241.64 | 233 | 0.9642 | 0 | 0.13 | 173.2 | 1.排刀105*5 切1.1吨 2.排刀172.5*3切3.3吨首钢SPCC 此单发浙江银轮 HV100±10.毛化面轻涂油 0.2/0.3管芯500mm,0.13管芯400mm，宽度公差+/-0.2mm，厚度公差+/-0.01mm |  | 31010007 | 小品种钢卷 | 0.13-SPCC | 31020008 | 小品种钢分切带 | 0.13-SPCC |  | 10 | MO001311 | MO001311-001-10 | FJ001 | 分剪模板 | 4360 | 2024-07-06 | 2024-07-06 | 2 | 2024-07-07 05:32:20 | 2024-07-07 06:07:48 | 江苏东方九天新能源材料有限公司 |  | 尹斌斌 |  | 1 | 0.13 | 0 | 533 | 1 | JL1124040096/10 | 1.排刀105*5 切1.1吨 2.排刀172.5*3切3.3吨首钢SPCC 此单发浙江银轮 HV100±10.毛化面轻涂油 0.2/0.3管芯500mm,0.13管芯400mm，宽度公差+/-0.2mm，厚度公差+/-0.01mm | 1 |  | 是 | 是 | 36 | 1
分剪 | JL1124040096/9 | JL1124040096 | 东方分剪6# | 合格 | 合格品 | 乙 | 尹斌斌 | 254.09 | 245 | 0.9642 | 0 | 0.13 | 173.2 | 1.排刀105*5 切1.1吨 2.排刀172.5*3切3.3吨首钢SPCC 此单发浙江银轮 HV100±10.毛化面轻涂油 0.2/0.3管芯500mm,0.13管芯400mm，宽度公差+/-0.2mm，厚度公差+/-0.01mm |  | 31010007 | 小品种钢卷 | 0.13-SPCC | 31020008 | 小品种钢分切带 | 0.13-SPCC |  | 10 | MO001311 | MO001311-001-09 | FJ001 | 分剪模板 | 4360 | 2024-07-06 | 2024-07-06 | 2 | 2024-07-07 05:32:20 | 2024-07-07 06:07:48 | 江苏东方九天新能源材料有限公司 |  | 尹斌斌 |  | 1 | 0.13 | 0 | 533 | 1 | JL1124040096/9 | 1.排刀105*5 切1.1吨 2.排刀172.5*3切3.3吨首钢SPCC 此单发浙江银轮 HV100±10.毛化面轻涂油 0.2/0.3管芯500mm,0.13管芯400mm，宽度公差+/-0.2mm，厚度公差+/-0.01mm | 1 |  | 是 | 是 | 36 | 1
分剪 | JL1124040096/8 | JL1124040096 | 东方分剪6# | 合格 | 合格品 | 乙 | 尹斌斌 | 252.01 | 243 | 0.9642 | 0 | 0.13 | 173.2 | 1.排刀105*5 切1.1吨 2.排刀172.5*3切3.3吨首钢SPCC 此单发浙江银轮 HV100±10.毛化面轻涂油 0.2/0.3管芯500mm,0.13管芯400mm，宽度公差+/-0.2mm，厚度公差+/-0.01mm |  | 31010007 | 小品种钢卷 | 0.13-SPCC | 31020008 | 小品种钢分切带 | 0.13-SPCC |  | 10 | MO001311 | MO001311-001-08 | FJ001 | 分剪模板 | 4360 | 2024-07-06 | 2024-07-06 | 2 | 2024-07-07 05:32:20 | 2024-07-07 06:07:48 | 江苏东方九天新能源材料有限公司 |  | 尹斌斌 |  | 1 | 0.13 | 0 | 533 | 1 | JL1124040096/8 | 1.排刀105*5 切1.1吨 2.排刀172.5*3切3.3吨首钢SPCC 此单发浙江银轮 HV100±10.毛化面轻涂油 0.2/0.3管芯500mm,0.13管芯400mm，宽度公差+/-0.2mm，厚度公差+/-0.01mm | 1 |  | 是 | 是 | 36 | 1
分剪 | JL1124040096/7 | JL1124040096 | 东方分剪6# | 合格 | 合格品 | 乙 | 尹斌斌 | 243.72 | 235 | 0.9642 | 0 | 0.13 | 168 | 1.排刀105*5 切1.1吨 2.排刀172.5*3切3.3吨首钢SPCC 此单发浙江银轮 HV100±10.毛化面轻涂油 0.2/0.3管芯500mm,0.13管芯400mm，宽度公差+/-0.2mm，厚度公差+/-0.01mm |  | 31010007 | 小品种钢卷 | 0.13-SPCC | 31020008 | 小品种钢分切带 | 0.13-SPCC |  | 10 | MO001311 | MO001311-001-07 | FJ001 | 分剪模板 | 4360 | 2024-07-06 | 2024-07-06 | 2 | 2024-07-07 05:32:20 | 2024-07-07 06:07:48 | 江苏东方九天新能源材料有限公司 |  | 尹斌斌 |  | 1 | 0.13 | 0 | 533 | 1 | JL1124040096/7 | 1.排刀105*5 切1.1吨 2.排刀172.5*3切3.3吨首钢SPCC 此单发浙江银轮 HV100±10.毛化面轻涂油 0.2/0.3管芯500mm,0.13管芯400mm，宽度公差+/-0.2mm，厚度公差+/-0.01mm | 1 |  | 是 | 是 | 36 | 1
分剪 | JL1124040096/6 | JL1124040096 | 东方分剪6# | 合格 | 合格品 | 乙 | 尹斌斌 | 250.98 | 242 | 0.9642 | 0 | 0.13 | 173.2 | 1.排刀105*5 切1.1吨 2.排刀172.5*3切3.3吨首钢SPCC 此单发浙江银轮 HV100±10.毛化面轻涂油 0.2/0.3管芯500mm,0.13管芯400mm，宽度公差+/-0.2mm，厚度公差+/-0.01mm |  | 31010007 | 小品种钢卷 | 0.13-SPCC | 31020008 | 小品种钢分切带 | 0.13-SPCC |  | 10 | MO001311 | MO001311-001-06 | FJ001 | 分剪模板 | 4360 | 2024-07-06 | 2024-07-06 | 2 | 2024-07-07 05:32:20 | 2024-07-07 06:07:48 | 江苏东方九天新能源材料有限公司 |  | 尹斌斌 |  | 1 | 0.13 | 0 | 533 | 1 | JL1124040096/6 | 1.排刀105*5 切1.1吨 2.排刀172.5*3切3.3吨首钢SPCC 此单发浙江银轮 HV100±10.毛化面轻涂油 0.2/0.3管芯500mm,0.13管芯400mm，宽度公差+/-0.2mm，厚度公差+/-0.01mm | 1 |  | 是 | 是 | 36 | 1
分剪 | JL1124040096/5 | JL1124040096 | 东方分剪6# | 合格 | 合格品 | 乙 | 尹斌斌 | 249.94 | 241 | 0.9642 | 0 | 0.13 | 173.2 | 1.排刀105*5 切1.1吨 2.排刀172.5*3切3.3吨首钢SPCC 此单发浙江银轮 HV100±10.毛化面轻涂油 0.2/0.3管芯500mm,0.13管芯400mm，宽度公差+/-0.2mm，厚度公差+/-0.01mm |  | 31010007 | 小品种钢卷 | 0.13-SPCC | 31020008 | 小品种钢分切带 | 0.13-SPCC |  | 10 | MO001311 | MO001311-001-05 | FJ001 | 分剪模板 | 4360 | 2024-07-06 | 2024-07-06 | 2 | 2024-07-07 05:32:20 | 2024-07-07 06:07:48 | 江苏东方九天新能源材料有限公司 |  | 尹斌斌 |  | 1 | 0.13 | 0 | 533 | 1 | JL1124040096/5 | 1.排刀105*5 切1.1吨 2.排刀172.5*3切3.3吨首钢SPCC 此单发浙江银轮 HV100±10.毛化面轻涂油 0.2/0.3管芯500mm,0.13管芯400mm，宽度公差+/-0.2mm，厚度公差+/-0.01mm | 1 |  | 是 | 是 | 36 | 1
分剪 | JL1124040096/4 | JL1124040096 | 东方分剪6# | 合格 | 合格品 | 乙 | 尹斌斌 | 242.68 | 234 | 0.9642 | 0 | 0.13 | 168 | 1.排刀105*5 切1.1吨 2.排刀172.5*3切3.3吨首钢SPCC 此单发浙江银轮 HV100±10.毛化面轻涂油 0.2/0.3管芯500mm,0.13管芯400mm，宽度公差+/-0.2mm，厚度公差+/-0.01mm |  | 31010007 | 小品种钢卷 | 0.13-SPCC | 31020008 | 小品种钢分切带 | 0.13-SPCC |  | 10 | MO001311 | MO001311-001-04 | FJ001 | 分剪模板 | 4360 | 2024-07-06 | 2024-07-06 | 2 | 2024-07-07 05:32:20 | 2024-07-07 06:07:48 | 江苏东方九天新能源材料有限公司 |  | 尹斌斌 |  | 1 | 0.13 | 0 | 533 | 1 | JL1124040096/4 | 1.排刀105*5 切1.1吨 2.排刀172.5*3切3.3吨首钢SPCC 此单发浙江银轮 HV100±10.毛化面轻涂油 0.2/0.3管芯500mm,0.13管芯400mm，宽度公差+/-0.2mm，厚度公差+/-0.01mm | 1 |  | 是 | 是 | 36 | 1
分剪 | JL1124040096/3 | JL1124040096 | 东方分剪6# | 合格 | 合格品 | 乙 | 尹斌斌 | 250.98 | 242 | 0.9642 | 0 | 0.13 | 173.2 | 1.排刀105*5 切1.1吨 2.排刀172.5*3切3.3吨首钢SPCC 此单发浙江银轮 HV100±10.毛化面轻涂油 0.2/0.3管芯500mm,0.13管芯400mm，宽度公差+/-0.2mm，厚度公差+/-0.01mm |  | 31010007 | 小品种钢卷 | 0.13-SPCC | 31020008 | 小品种钢分切带 | 0.13-SPCC |  | 10 | MO001311 | MO001311-001-03 | FJ001 | 分剪模板 | 4360 | 2024-07-06 | 2024-07-06 | 2 | 2024-07-07 05:32:20 | 2024-07-07 06:07:48 | 江苏东方九天新能源材料有限公司 |  | 尹斌斌 |  | 1 | 0.13 | 0 | 533 | 1 | JL1124040096/3 | 1.排刀105*5 切1.1吨 2.排刀172.5*3切3.3吨首钢SPCC 此单发浙江银轮 HV100±10.毛化面轻涂油 0.2/0.3管芯500mm,0.13管芯400mm，宽度公差+/-0.2mm，厚度公差+/-0.01mm | 1 |  | 是 | 是 | 36 | 1
分剪 | JL1124040096/2 | JL1124040096 | 东方分剪6# | 合格 | 合格品 | 乙 | 尹斌斌 | 248.9 | 240 | 0.9642 | 0 | 0.13 | 173.2 | 1.排刀105*5 切1.1吨 2.排刀172.5*3切3.3吨首钢SPCC 此单发浙江银轮 HV100±10.毛化面轻涂油 0.2/0.3管芯500mm,0.13管芯400mm，宽度公差+/-0.2mm，厚度公差+/-0.01mm |  | 31010007 | 小品种钢卷 | 0.13-SPCC | 31020008 | 小品种钢分切带 | 0.13-SPCC |  | 10 | MO001311 | MO001311-001-02 | FJ001 | 分剪模板 | 4360 | 2024-07-06 | 2024-07-06 | 2 | 2024-07-07 05:32:20 | 2024-07-07 06:07:48 | 江苏东方九天新能源材料有限公司 |  | 尹斌斌 |  | 1 | 0.13 | 0 | 533 | 1 | JL1124040096/2 | 1.排刀105*5 切1.1吨 2.排刀172.5*3切3.3吨首钢SPCC 此单发浙江银轮 HV100±10.毛化面轻涂油 0.2/0.3管芯500mm,0.13管芯400mm，宽度公差+/-0.2mm，厚度公差+/-0.01mm | 1 |  | 是 | 是 | 36 | 1
分剪 | JL1124040096/1 | JL1124040096 | 东方分剪6# | 合格 | 合格品 | 乙 | 尹斌斌 | 240.6 | 232 | 0.9643 | 0 | 0.13 | 168 | 1.排刀105*5 切1.1吨 2.排刀172.5*3切3.3吨首钢SPCC 此单发浙江银轮 HV100±10.毛化面轻涂油 0.2/0.3管芯500mm,0.13管芯400mm，宽度公差+/-0.2mm，厚度公差+/-0.01mm |  | 31010007 | 小品种钢卷 | 0.13-SPCC | 31020008 | 小品种钢分切带 | 0.13-SPCC |  | 10 | MO001311 | MO001311-001-01 | FJ001 | 分剪模板 | 4360 | 2024-07-06 | 2024-07-06 | 2 | 2024-07-07 05:32:20 | 2024-07-07 06:07:48 | 江苏东方九天新能源材料有限公司 |  | 尹斌斌 |  | 1 | 0.13 | 0 | 533 | 1 | JL1124040096/1 | 1.排刀105*5 切1.1吨 2.排刀172.5*3切3.3吨首钢SPCC 此单发浙江银轮 HV100±10.毛化面轻涂油 0.2/0.3管芯500mm,0.13管芯400mm，宽度公差+/-0.2mm，厚度公差+/-0.01mm | 1 |  | 是 | 是 | 36 | 1
最终退火 | JG12240602462 | JG1224060246 | 东方7# | 合格 |  | 甲 | 程新华,李龙礼,吴双勇 | 6000 | 6000 | 1 | 10450 | 0.1 | 760 | 退火（590℃） |  | 20100142 | 轧硬 | 0.4*760-SPCC | 30210015 | 光亮卷 | 0.1-SPCC |  | 50 | MO000945 | MO000945-007-02 | KSFW001 | 东方小品种钢前处理 0.67（昆山富维 厚度公差：0.660-0.670mm,光泽度大于150GU（横向、纵向），粗糙度：Ra0.2-0.45um.硬度：HV80-110） | 13450 | 2024-06-25 | 2024-07-05 | 2 | 2024-07-05 07:10:16 | 2024-07-07 05:28:43 | 江苏东方九天新能源材料有限公司 | 193087 | 刘忠于 | 刘忠于 |  | 0.1 | 10450 | 760 | 1 | JG12240602462 | 轧0.1，米数控制在23100-23200米，脱脂分一包10400米。 |  |  | 否 | 否 | 4942 | 7
最终退火 | JG12240602461 | JG1224060246 | 东方7# | 合格 |  | 甲 | 程新华,李龙礼,吴双勇 | 7215 | 7215 | 1 | 12540 | 0.1 | 760 | 退火（590℃） |  | 20100142 | 轧硬 | 0.4*760-SPCC | 30210015 | 光亮卷 | 0.1-SPCC |  | 50 | MO000945 | MO000945-007-01 | KSFW001 | 东方小品种钢前处理 0.67（昆山富维 厚度公差：0.660-0.670mm,光泽度大于150GU（横向、纵向），粗糙度：Ra0.2-0.45um.硬度：HV80-110） | 13450 | 2024-06-25 | 2024-07-05 | 2 | 2024-07-05 07:10:16 | 2024-07-07 05:28:43 | 江苏东方九天新能源材料有限公司 | 193087 | 刘忠于 | 刘忠于 |  | 0.1 | 12540 | 760 | 1 | JG12240602461 | 轧0.1，米数控制在23100-23200米，脱脂分一包10400米。 |  |  | 否 | 否 | 4942 | 7
最终退火 | JG12240551641 | JG1224055164 | 东方20# | 合格 |  | 甲 | 程新华,李龙礼,吴双勇 | 6055 | 6055 | 1 | 10500 | 0.1 | 760 | 退火（590℃） |  | 20100142 | 轧硬 | 0.4*760-SPCC | 30210015 | 光亮卷 | 0.1-SPCC |  | 50 | MO000771 | MO000771-002-01 | KSFW001 | 东方小品种钢前处理 0.67（昆山富维 厚度公差：0.660-0.670mm,光泽度大于150GU（横向、纵向），粗糙度：Ra0.2-0.45um.硬度：HV80-110） | 12290 | 2024-06-17 | 2024-06-27 | 2 | 2024-07-05 07:10:16 | 2024-07-07 05:28:43 | 江苏东方九天新能源材料有限公司 | 187670 | 刘忠于 | 刘忠于 |  | 0.1 | 10500 | 760 | 1 | JG12240551641 | 轧0.1，米数控制在21100-21200米，脱脂平均分包 |  |  | 否 | 否 | 8241 | 2
最终退火 | JG12240551532 | JG1224055153 | 东方20# | 合格 |  | 甲 | 程新华,李龙礼,吴双勇 | 6010 | 6010 | 1 | 10300 | 0.1 | 760 | 退火（590℃） |  | 20100142 | 轧硬 | 0.4*760-SPCC | 30210015 | 光亮卷 | 0.1-SPCC |  | 50 | MO000664 | MO000664-008-02 | KSFW001 | 东方小品种钢前处理 0.67（昆山富维 厚度公差：0.660-0.670mm,光泽度大于150GU（横向、纵向），粗糙度：Ra0.2-0.45um.硬度：HV80-110） | 13730 | 2024-06-05 | 2024-06-15 | 2 | 2024-07-05 07:10:16 | 2024-07-07 05:28:43 | 江苏东方九天新能源材料有限公司 | 161507 | 刘忠于 | 刘忠于 |  | 0.1 | 10300 | 760 | 1 | JG12240551532 | 轧0.1，米数控制在23700-23800米，脱脂分一包10500米。 |  |  | 否 | 否 | 6403 | 8
分剪 | JL1124030073-12/10 | JL1124030073-12 | 东方分剪5# | 合格 | 合格品 | 乙 | 张建勇 | 395.9 | 376 | 0.9497 | 0 | 0.3 | 143 | 1:排刀规格 143MM+175MM*2+69*2 摩丁普信 SPCC 料 2：成品内孔φ500MM.厚度公差+0.003/-0.007mm，宽度公差+0/-0.2mm |  | 31010041 | 小品种钢卷 | 0.3-SPCC | 31020053 | 小品种钢分切带 | 0.3-SPCC |  | 10 | MO001264 | MO001264-002-10 | FJ001 | 分剪模板 | 3500 | 2024-07-06 | 2024-07-06 | 2 | 2024-07-07 04:31:21 | 2024-07-07 04:34:49 | 江苏东方九天新能源材料有限公司 |  | 张建勇 |  | 1 | 0.3 | 0 | 650 | 1 | JL1124030073-12/10 | 1:排刀规格 143MM+175MM*2+69*2 摩丁普信 SPCC 料 2：成品内孔φ500MM.厚度公差+0.003/-0.007mm，宽度公差+0/-0.2mm | 1 |  | 是 | 是 | 3 | 2
分剪 | JL1124030073-12/9 | JL1124030073-12 | 东方分剪5# | 合格 | 合格品 | 乙 | 张建勇 | 484.35 | 460 | 0.9497 | 0 | 0.3 | 175 | 1:排刀规格 143MM+175MM*2+69*2 摩丁普信 SPCC 料 2：成品内孔φ500MM.厚度公差+0.003/-0.007mm，宽度公差+0/-0.2mm |  | 31010041 | 小品种钢卷 | 0.3-SPCC | 31020053 | 小品种钢分切带 | 0.3-SPCC |  | 10 | MO001264 | MO001264-002-09 | FJ001 | 分剪模板 | 3500 | 2024-07-06 | 2024-07-06 | 2 | 2024-07-07 04:31:21 | 2024-07-07 04:34:49 | 江苏东方九天新能源材料有限公司 |  | 张建勇 |  | 1 | 0.3 | 0 | 650 | 1 | JL1124030073-12/9 | 1:排刀规格 143MM+175MM*2+69*2 摩丁普信 SPCC 料 2：成品内孔φ500MM.厚度公差+0.003/-0.007mm，宽度公差+0/-0.2mm | 1 |  | 是 | 是 | 3 | 2
分剪 | JL1124030073-12/8 | JL1124030073-12 | 东方分剪5# | 合格 | 合格品 | 乙 | 张建勇 | 481.19 | 457 | 0.9497 | 0 | 0.3 | 175 | 1:排刀规格 143MM+175MM*2+69*2 摩丁普信 SPCC 料 2：成品内孔φ500MM.厚度公差+0.003/-0.007mm，宽度公差+0/-0.2mm |  | 31010041 | 小品种钢卷 | 0.3-SPCC | 31020053 | 小品种钢分切带 | 0.3-SPCC |  | 10 | MO001264 | MO001264-002-08 | FJ001 | 分剪模板 | 3500 | 2024-07-06 | 2024-07-06 | 2 | 2024-07-07 04:31:21 | 2024-07-07 04:34:49 | 江苏东方九天新能源材料有限公司 |  | 张建勇 |  | 1 | 0.3 | 0 | 650 | 1 | JL1124030073-12/8 | 1:排刀规格 143MM+175MM*2+69*2 摩丁普信 SPCC 料 2：成品内孔φ500MM.厚度公差+0.003/-0.007mm，宽度公差+0/-0.2mm | 1 |  | 是 | 是 | 3 | 2
分剪 | JL1124030073-12/7 | JL1124030073-12 | 东方分剪5# | 合格 | 合格品 | 乙 | 张建勇 | 188.47 | 179 | 0.9498 | 0 | 0.3 | 69 | 1:排刀规格 143MM+175MM*2+69*2 摩丁普信 SPCC 料 2：成品内孔φ500MM.厚度公差+0.003/-0.007mm，宽度公差+0/-0.2mm |  | 31010041 | 小品种钢卷 | 0.3-SPCC | 31020053 | 小品种钢分切带 | 0.3-SPCC |  | 10 | MO001264 | MO001264-002-07 | FJ001 | 分剪模板 | 3500 | 2024-07-06 | 2024-07-06 | 2 | 2024-07-07 04:31:21 | 2024-07-07 04:34:49 | 江苏东方九天新能源材料有限公司 |  | 张建勇 |  | 1 | 0.3 | 0 | 650 | 1 | JL1124030073-12/7 | 1:排刀规格 143MM+175MM*2+69*2 摩丁普信 SPCC 料 2：成品内孔φ500MM.厚度公差+0.003/-0.007mm，宽度公差+0/-0.2mm | 1 |  | 是 | 是 | 3 | 2
分剪 | JL1124030073-12/6 | JL1124030073-12 | 东方分剪5# | 合格 | 合格品 | 乙 | 张建勇 | 187.42 | 178 | 0.9497 | 0 | 0.3 | 69 | 1:排刀规格 143MM+175MM*2+69*2 摩丁普信 SPCC 料 2：成品内孔φ500MM.厚度公差+0.003/-0.007mm，宽度公差+0/-0.2mm |  | 31010041 | 小品种钢卷 | 0.3-SPCC | 31020053 | 小品种钢分切带 | 0.3-SPCC |  | 10 | MO001264 | MO001264-002-06 | FJ001 | 分剪模板 | 3500 | 2024-07-06 | 2024-07-06 | 2 | 2024-07-07 04:31:21 | 2024-07-07 04:34:49 | 江苏东方九天新能源材料有限公司 |  | 张建勇 |  | 1 | 0.3 | 0 | 650 | 1 | JL1124030073-12/6 | 1:排刀规格 143MM+175MM*2+69*2 摩丁普信 SPCC 料 2：成品内孔φ500MM.厚度公差+0.003/-0.007mm，宽度公差+0/-0.2mm | 1 |  | 是 | 是 | 3 | 2
分剪 | JL1124030073-12/5 | JL1124030073-12 | 东方分剪5# | 合格 | 合格品 | 乙 | 张建勇 | 402.22 | 382 | 0.9497 | 0 | 0.3 | 143 | 1:排刀规格 143MM+175MM*2+69*2 摩丁普信 SPCC 料 2：成品内孔φ500MM.厚度公差+0.003/-0.007mm，宽度公差+0/-0.2mm |  | 31010041 | 小品种钢卷 | 0.3-SPCC | 31020053 | 小品种钢分切带 | 0.3-SPCC |  | 10 | MO001264 | MO001264-002-05 | FJ001 | 分剪模板 | 3500 | 2024-07-06 | 2024-07-06 | 2 | 2024-07-07 04:31:21 | 2024-07-07 04:34:49 | 江苏东方九天新能源材料有限公司 |  | 张建勇 |  | 1 | 0.3 | 0 | 650 | 1 | JL1124030073-12/5 | 1:排刀规格 143MM+175MM*2+69*2 摩丁普信 SPCC 料 2：成品内孔φ500MM.厚度公差+0.003/-0.007mm，宽度公差+0/-0.2mm | 1 |  | 是 | 是 | 3 | 2
分剪 | JL1124030073-12/4 | JL1124030073-12 | 东方分剪5# | 合格 | 合格品 | 乙 | 张建勇 | 490.67 | 466 | 0.9497 | 0 | 0.3 | 175 | 1:排刀规格 143MM+175MM*2+69*2 摩丁普信 SPCC 料 2：成品内孔φ500MM.厚度公差+0.003/-0.007mm，宽度公差+0/-0.2mm |  | 31010041 | 小品种钢卷 | 0.3-SPCC | 31020053 | 小品种钢分切带 | 0.3-SPCC |  | 10 | MO001264 | MO001264-002-04 | FJ001 | 分剪模板 | 3500 | 2024-07-06 | 2024-07-06 | 2 | 2024-07-07 04:31:21 | 2024-07-07 04:34:49 | 江苏东方九天新能源材料有限公司 |  | 张建勇 |  | 1 | 0.3 | 0 | 650 | 1 | JL1124030073-12/4 | 1:排刀规格 143MM+175MM*2+69*2 摩丁普信 SPCC 料 2：成品内孔φ500MM.厚度公差+0.003/-0.007mm，宽度公差+0/-0.2mm | 1 |  | 是 | 是 | 3 | 2
分剪 | JL1124030073-12/3 | JL1124030073-12 | 东方分剪5# | 合格 | 合格品 | 乙 | 张建勇 | 488.56 | 464 | 0.9497 | 0 | 0.3 | 175 | 1:排刀规格 143MM+175MM*2+69*2 摩丁普信 SPCC 料 2：成品内孔φ500MM.厚度公差+0.003/-0.007mm，宽度公差+0/-0.2mm |  | 31010041 | 小品种钢卷 | 0.3-SPCC | 31020053 | 小品种钢分切带 | 0.3-SPCC |  | 10 | MO001264 | MO001264-002-03 | FJ001 | 分剪模板 | 3500 | 2024-07-06 | 2024-07-06 | 2 | 2024-07-07 04:31:21 | 2024-07-07 04:34:49 | 江苏东方九天新能源材料有限公司 |  | 张建勇 |  | 1 | 0.3 | 0 | 650 | 1 | JL1124030073-12/3 | 1:排刀规格 143MM+175MM*2+69*2 摩丁普信 SPCC 料 2：成品内孔φ500MM.厚度公差+0.003/-0.007mm，宽度公差+0/-0.2mm | 1 |  | 是 | 是 | 3 | 2
分剪 | JL1124030073-12/2 | JL1124030073-12 | 东方分剪5# | 合格 | 合格品 | 乙 | 张建勇 | 190.58 | 181 | 0.9497 | 0 | 0.3 | 69 | 1:排刀规格 143MM+175MM*2+69*2 摩丁普信 SPCC 料 2：成品内孔φ500MM.厚度公差+0.003/-0.007mm，宽度公差+0/-0.2mm |  | 31010041 | 小品种钢卷 | 0.3-SPCC | 31020053 | 小品种钢分切带 | 0.3-SPCC |  | 10 | MO001264 | MO001264-002-02 | FJ001 | 分剪模板 | 3500 | 2024-07-06 | 2024-07-06 | 2 | 2024-07-07 04:31:21 | 2024-07-07 04:34:49 | 江苏东方九天新能源材料有限公司 |  | 张建勇 |  | 1 | 0.3 | 0 | 650 | 1 | JL1124030073-12/2 | 1:排刀规格 143MM+175MM*2+69*2 摩丁普信 SPCC 料 2：成品内孔φ500MM.厚度公差+0.003/-0.007mm，宽度公差+0/-0.2mm | 1 |  | 是 | 是 | 3 | 2
分剪 | JL1124030073-12/1 | JL1124030073-12 | 东方分剪5# | 合格 | 合格品 | 乙 | 张建勇 | 190.58 | 181 | 0.9497 | 0 | 0.3 | 69 | 1:排刀规格 143MM+175MM*2+69*2 摩丁普信 SPCC 料 2：成品内孔φ500MM.厚度公差+0.003/-0.007mm，宽度公差+0/-0.2mm |  | 31010041 | 小品种钢卷 | 0.3-SPCC | 31020053 | 小品种钢分切带 | 0.3-SPCC |  | 10 | MO001264 | MO001264-002-01 | FJ001 | 分剪模板 | 3500 | 2024-07-06 | 2024-07-06 | 2 | 2024-07-07 04:31:21 | 2024-07-07 04:34:49 | 江苏东方九天新能源材料有限公司 |  | 张建勇 |  | 1 | 0.3 | 0 | 650 | 1 | JL1124030073-12/1 | 1:排刀规格 143MM+175MM*2+69*2 摩丁普信 SPCC 料 2：成品内孔φ500MM.厚度公差+0.003/-0.007mm，宽度公差+0/-0.2mm | 1 |  | 是 | 是 | 3 | 2
最终冷轧 | JG1224055118 | JG1224055118 | 东方850轧机 | 合格 | 合格品 | 乙 | 肖勋民 | 13705 | 13230 | 0.9653 | 22018 | 0.1 | 760 | 850轧机普光辊(Ra0.4-0.6μm)轧制0.1mm(0.4-0.25-0.15-0.115-0.1) |  | 20100142 | 轧硬 | 0.4*760-SPCC | 30210015 | 光亮卷 | 0.1-SPCC |  | 30 | MO000767 | MO000767-006 | KSFW001 | 东方小品种钢前处理 0.67（昆山富维 厚度公差：0.660-0.670mm,光泽度大于150GU（横向、纵向），粗糙度：Ra0.2-0.45um.硬度：HV80-110） | 13730 | 2024-06-17 | 2024-06-27 | 2 | 2024-07-07 02:54:35 | 2024-07-07 03:38:13 | 江苏东方九天新能源材料有限公司 | 187629 | 肖勋民 |  |  | 0.4 | 5820 | 760 | 1 | JG1224055118 | 轧0.1，米数控制在23700-23800米，脱脂分一包10500米。 |  |  | 否 | 否 | 9135 | 6
铬钝化 | JG1224060069 | JG1224060069 | 东方铬钝化750 | 合格 | 让步接收 | 甲 | 孙锋 | 4554 | 4549 | 0.9989 | 6520 | 0.15 | 610 | / | 辊印，亮斑点，振纹，板面偶有白斑 | 30210011 | 光亮卷 | 0.15-SPCC | 30110011 | 铬钝化卷 | 0.15-SPCC |  | 10 | MO001166 | MO001166-009 | GDH001 | 铬钝化模板 | 4554 | 2024-07-04 | 2024-07-04 | 2 | 2024-07-07 02:53:51 | 2024-07-07 03:36:09 | 江苏东方九天新能源材料有限公司 | 204239 | 倪兵 |  |  | 0.15 | 6470 | 610 | 1 | JG1224060069 |  | 1 | 来料板面辊印，亮斑点，振纹，来料板面偶有白斑 | 是 | 是 | 43 | 9
分剪 | JG1124055082/19 | JG1124055082 | 东方分剪6# | 合格 | 合格品 | 乙 | 樊小兵,尹斌斌 | 228.12 | 202 | 0.8855 | 0 | 0.13 | 173.2 | 1.排刀105*5 切1.1吨 2.排刀172.5*3切3.3吨首钢SPCC 此单发浙江银轮 HV100±10.毛化面轻涂油 0.2/0.3管芯500mm,0.13管芯400mm，宽度公差+/-0.2mm，厚度公差+/-0.01mm |  | 31010007 | 小品种钢卷 | 0.13-SPCC | 31020008 | 小品种钢分切带 | 0.13-SPCC |  | 10 | MO001237 | MO001237-001-19 | FJ001 | 分剪模板 | 4410 | 2024-07-05 | 2024-07-05 | 2 | 2024-07-07 02:05:47 | 2024-07-07 03:01:16 | 江苏东方九天新能源材料有限公司 |  | 尹斌斌 |  | 1 | 0.13 | 0 | 533 | 1 | JG1124055082/19 | 1.排刀105*5 切1.1吨 2.排刀172.5*3切3.3吨首钢SPCC 此单发浙江银轮 HV100±10.毛化面轻涂油 0.2/0.3管芯500mm,0.13管芯400mm，宽度公差+/-0.2mm，厚度公差+/-0.01mm | 1 |  | 是 | 是 | 58 | 1
分剪 | JG1124055082/18 | JG1124055082 | 东方分剪6# | 合格 | 合格品 | 乙 | 樊小兵,尹斌斌 | 229.25 | 203 | 0.8855 | 0 | 0.13 | 173.2 | 1.排刀105*5 切1.1吨 2.排刀172.5*3切3.3吨首钢SPCC 此单发浙江银轮 HV100±10.毛化面轻涂油 0.2/0.3管芯500mm,0.13管芯400mm，宽度公差+/-0.2mm，厚度公差+/-0.01mm |  | 31010007 | 小品种钢卷 | 0.13-SPCC | 31020008 | 小品种钢分切带 | 0.13-SPCC |  | 10 | MO001237 | MO001237-001-18 | FJ001 | 分剪模板 | 4410 | 2024-07-05 | 2024-07-05 | 2 | 2024-07-07 02:05:47 | 2024-07-07 03:01:16 | 江苏东方九天新能源材料有限公司 |  | 尹斌斌 |  | 1 | 0.13 | 0 | 533 | 1 | JG1124055082/18 | 1.排刀105*5 切1.1吨 2.排刀172.5*3切3.3吨首钢SPCC 此单发浙江银轮 HV100±10.毛化面轻涂油 0.2/0.3管芯500mm,0.13管芯400mm，宽度公差+/-0.2mm，厚度公差+/-0.01mm | 1 |  | 是 | 是 | 58 | 1
分剪 | JG1124055082/17 | JG1124055082 | 东方分剪6# | 其他入库 | 协议品 | 乙 | 樊小兵,尹斌斌 | 222.47 | 197 | 0.8855 | 0 | 0.13 | 168 | 1.排刀105*5 切1.1吨 2.排刀172.5*3切3.3吨首钢SPCC 此单发浙江银轮 HV100±10.毛化面轻涂油 0.2/0.3管芯500mm,0.13管芯400mm，宽度公差+/-0.2mm，厚度公差+/-0.01mm | S松花印() | 31010007 | 小品种钢卷 | 0.13-SPCC | 31020008 | 小品种钢分切带 | 0.13-SPCC |  | 10 | MO001237 | MO001237-001-17 | FJ001 | 分剪模板 | 4410 | 2024-07-05 | 2024-07-05 | 2 | 2024-07-07 02:05:47 | 2024-07-07 03:01:16 | 江苏东方九天新能源材料有限公司 |  | 尹斌斌 |  | 1 | 0.13 | 0 | 533 | 1 | JG1124055082/17 | 1.排刀105*5 切1.1吨 2.排刀172.5*3切3.3吨首钢SPCC 此单发浙江银轮 HV100±10.毛化面轻涂油 0.2/0.3管芯500mm,0.13管芯400mm，宽度公差+/-0.2mm，厚度公差+/-0.01mm | 1 | S松花印() | 是 | 是 | 58 | 1
分剪 | JG1124055082/16 | JG1124055082 | 东方分剪6# | 合格 | 合格品 | 乙 | 樊小兵,尹斌斌 | 233.76 | 207 | 0.8855 | 0 | 0.13 | 173.2 | 1.排刀105*5 切1.1吨 2.排刀172.5*3切3.3吨首钢SPCC 此单发浙江银轮 HV100±10.毛化面轻涂油 0.2/0.3管芯500mm,0.13管芯400mm，宽度公差+/-0.2mm，厚度公差+/-0.01mm |  | 31010007 | 小品种钢卷 | 0.13-SPCC | 31020008 | 小品种钢分切带 | 0.13-SPCC |  | 10 | MO001237 | MO001237-001-16 | FJ001 | 分剪模板 | 4410 | 2024-07-05 | 2024-07-05 | 2 | 2024-07-07 02:05:47 | 2024-07-07 03:01:16 | 江苏东方九天新能源材料有限公司 |  | 尹斌斌 |  | 1 | 0.13 | 0 | 533 | 1 | JG1124055082/16 | 1.排刀105*5 切1.1吨 2.排刀172.5*3切3.3吨首钢SPCC 此单发浙江银轮 HV100±10.毛化面轻涂油 0.2/0.3管芯500mm,0.13管芯400mm，宽度公差+/-0.2mm，厚度公差+/-0.01mm | 1 |  | 是 | 是 | 58 | 1
分剪 | JG1124055082/15 | JG1124055082 | 东方分剪6# | 合格 | 合格品 | 乙 | 樊小兵,尹斌斌 | 233.76 | 207 | 0.8855 | 0 | 0.13 | 173.2 | 1.排刀105*5 切1.1吨 2.排刀172.5*3切3.3吨首钢SPCC 此单发浙江银轮 HV100±10.毛化面轻涂油 0.2/0.3管芯500mm,0.13管芯400mm，宽度公差+/-0.2mm，厚度公差+/-0.01mm |  | 31010007 | 小品种钢卷 | 0.13-SPCC | 31020008 | 小品种钢分切带 | 0.13-SPCC |  | 10 | MO001237 | MO001237-001-15 | FJ001 | 分剪模板 | 4410 | 2024-07-05 | 2024-07-05 | 2 | 2024-07-07 02:05:47 | 2024-07-07 03:01:16 | 江苏东方九天新能源材料有限公司 |  | 尹斌斌 |  | 1 | 0.13 | 0 | 533 | 1 | JG1124055082/15 | 1.排刀105*5 切1.1吨 2.排刀172.5*3切3.3吨首钢SPCC 此单发浙江银轮 HV100±10.毛化面轻涂油 0.2/0.3管芯500mm,0.13管芯400mm，宽度公差+/-0.2mm，厚度公差+/-0.01mm | 1 |  | 是 | 是 | 58 | 1
分剪 | JG1124055082/14 | JG1124055082 | 东方分剪6# | 其他入库 | 协议品 | 乙 | 樊小兵,尹斌斌 | 228.12 | 202 | 0.8855 | 0 | 0.13 | 168 | 1.排刀105*5 切1.1吨 2.排刀172.5*3切3.3吨首钢SPCC 此单发浙江银轮 HV100±10.毛化面轻涂油 0.2/0.3管芯500mm,0.13管芯400mm，宽度公差+/-0.2mm，厚度公差+/-0.01mm | S松花印() | 31010007 | 小品种钢卷 | 0.13-SPCC | 31020008 | 小品种钢分切带 | 0.13-SPCC |  | 10 | MO001237 | MO001237-001-14 | FJ001 | 分剪模板 | 4410 | 2024-07-05 | 2024-07-05 | 2 | 2024-07-07 02:05:47 | 2024-07-07 03:01:16 | 江苏东方九天新能源材料有限公司 |  | 尹斌斌 |  | 1 | 0.13 | 0 | 533 | 1 | JG1124055082/14 | 1.排刀105*5 切1.1吨 2.排刀172.5*3切3.3吨首钢SPCC 此单发浙江银轮 HV100±10.毛化面轻涂油 0.2/0.3管芯500mm,0.13管芯400mm，宽度公差+/-0.2mm，厚度公差+/-0.01mm | 1 | S松花印() | 是 | 是 | 58 | 1
分剪 | JG1124055082/13 | JG1124055082 | 东方分剪6# | 合格 | 合格品 | 乙 | 樊小兵,尹斌斌 | 243.93 | 216 | 0.8855 | 0 | 0.13 | 173.2 | 1.排刀105*5 切1.1吨 2.排刀172.5*3切3.3吨首钢SPCC 此单发浙江银轮 HV100±10.毛化面轻涂油 0.2/0.3管芯500mm,0.13管芯400mm，宽度公差+/-0.2mm，厚度公差+/-0.01mm |  | 31010007 | 小品种钢卷 | 0.13-SPCC | 31020008 | 小品种钢分切带 | 0.13-SPCC |  | 10 | MO001237 | MO001237-001-13 | FJ001 | 分剪模板 | 4410 | 2024-07-05 | 2024-07-05 | 2 | 2024-07-07 02:05:47 | 2024-07-07 03:01:16 | 江苏东方九天新能源材料有限公司 |  | 尹斌斌 |  | 1 | 0.13 | 0 | 533 | 1 | JG1124055082/13 | 1.排刀105*5 切1.1吨 2.排刀172.5*3切3.3吨首钢SPCC 此单发浙江银轮 HV100±10.毛化面轻涂油 0.2/0.3管芯500mm,0.13管芯400mm，宽度公差+/-0.2mm，厚度公差+/-0.01mm | 1 |  | 是 | 是 | 58 | 1
分剪 | JG1124055082/12 | JG1124055082 | 东方分剪6# | 合格 | 合格品 | 乙 | 樊小兵,尹斌斌 | 243.93 | 216 | 0.8855 | 0 | 0.13 | 173.2 | 1.排刀105*5 切1.1吨 2.排刀172.5*3切3.3吨首钢SPCC 此单发浙江银轮 HV100±10.毛化面轻涂油 0.2/0.3管芯500mm,0.13管芯400mm，宽度公差+/-0.2mm，厚度公差+/-0.01mm |  | 31010007 | 小品种钢卷 | 0.13-SPCC | 31020008 | 小品种钢分切带 | 0.13-SPCC |  | 10 | MO001237 | MO001237-001-12 | FJ001 | 分剪模板 | 4410 | 2024-07-05 | 2024-07-05 | 2 | 2024-07-07 02:05:47 | 2024-07-07 03:01:16 | 江苏东方九天新能源材料有限公司 |  | 尹斌斌 |  | 1 | 0.13 | 0 | 533 | 1 | JG1124055082/12 | 1.排刀105*5 切1.1吨 2.排刀172.5*3切3.3吨首钢SPCC 此单发浙江银轮 HV100±10.毛化面轻涂油 0.2/0.3管芯500mm,0.13管芯400mm，宽度公差+/-0.2mm，厚度公差+/-0.01mm | 1 |  | 是 | 是 | 58 | 1
分剪 | JG1124055082/11 | JG1124055082 | 东方分剪6# | 合格 | 合格品 | 乙 | 樊小兵,尹斌斌 | 228.12 | 202 | 0.8855 | 0 | 0.13 | 168 | 1.排刀105*5 切1.1吨 2.排刀172.5*3切3.3吨首钢SPCC 此单发浙江银轮 HV100±10.毛化面轻涂油 0.2/0.3管芯500mm,0.13管芯400mm，宽度公差+/-0.2mm，厚度公差+/-0.01mm |  | 31010007 | 小品种钢卷 | 0.13-SPCC | 31020008 | 小品种钢分切带 | 0.13-SPCC |  | 10 | MO001237 | MO001237-001-11 | FJ001 | 分剪模板 | 4410 | 2024-07-05 | 2024-07-05 | 2 | 2024-07-07 02:05:47 | 2024-07-07 03:01:16 | 江苏东方九天新能源材料有限公司 |  | 尹斌斌 |  | 1 | 0.13 | 0 | 533 | 1 | JG1124055082/11 | 1.排刀105*5 切1.1吨 2.排刀172.5*3切3.3吨首钢SPCC 此单发浙江银轮 HV100±10.毛化面轻涂油 0.2/0.3管芯500mm,0.13管芯400mm，宽度公差+/-0.2mm，厚度公差+/-0.01mm | 1 |  | 是 | 是 | 58 | 1
分剪 | JG1124055082/10 | JG1124055082 | 东方分剪6# | 合格 | 合格品 | 乙 | 樊小兵,尹斌斌 | 233.76 | 207 | 0.8855 | 0 | 0.13 | 105 | 1.排刀105*5 切1.1吨 2.排刀172.5*3切3.3吨首钢SPCC 此单发浙江银轮 HV100±10.毛化面轻涂油 0.2/0.3管芯500mm,0.13管芯400mm，宽度公差+/-0.2mm，厚度公差+/-0.01mm |  | 31010007 | 小品种钢卷 | 0.13-SPCC | 31020008 | 小品种钢分切带 | 0.13-SPCC |  | 10 | MO001237 | MO001237-001-10 | FJ001 | 分剪模板 | 4410 | 2024-07-05 | 2024-07-05 | 2 | 2024-07-07 02:05:47 | 2024-07-07 03:01:16 | 江苏东方九天新能源材料有限公司 |  | 尹斌斌 |  | 1 | 0.13 | 0 | 533 | 1 | JG1124055082/10 | 1.排刀105*5 切1.1吨 2.排刀172.5*3切3.3吨首钢SPCC 此单发浙江银轮 HV100±10.毛化面轻涂油 0.2/0.3管芯500mm,0.13管芯400mm，宽度公差+/-0.2mm，厚度公差+/-0.01mm | 1 |  | 是 | 是 | 58 | 1
分剪 | JG1124055082/9 | JG1124055082 | 东方分剪6# | 合格 | 合格品 | 乙 | 樊小兵,尹斌斌 | 232.64 | 206 | 0.8855 | 0 | 0.13 | 105 | 1.排刀105*5 切1.1吨 2.排刀172.5*3切3.3吨首钢SPCC 此单发浙江银轮 HV100±10.毛化面轻涂油 0.2/0.3管芯500mm,0.13管芯400mm，宽度公差+/-0.2mm，厚度公差+/-0.01mm |  | 31010007 | 小品种钢卷 | 0.13-SPCC | 31020008 | 小品种钢分切带 | 0.13-SPCC |  | 10 | MO001237 | MO001237-001-09 | FJ001 | 分剪模板 | 4410 | 2024-07-05 | 2024-07-05 | 2 | 2024-07-07 02:05:47 | 2024-07-07 03:01:16 | 江苏东方九天新能源材料有限公司 |  | 尹斌斌 |  | 1 | 0.13 | 0 | 533 | 1 | JG1124055082/9 | 1.排刀105*5 切1.1吨 2.排刀172.5*3切3.3吨首钢SPCC 此单发浙江银轮 HV100±10.毛化面轻涂油 0.2/0.3管芯500mm,0.13管芯400mm，宽度公差+/-0.2mm，厚度公差+/-0.01mm | 1 |  | 是 | 是 | 58 | 1
分剪 | JG1124055082/8 | JG1124055082 | 东方分剪6# | 合格 | 合格品 | 乙 | 樊小兵,尹斌斌 | 232.64 | 206 | 0.8855 | 0 | 0.13 | 105 | 1.排刀105*5 切1.1吨 2.排刀172.5*3切3.3吨首钢SPCC 此单发浙江银轮 HV100±10.毛化面轻涂油 0.2/0.3管芯500mm,0.13管芯400mm，宽度公差+/-0.2mm，厚度公差+/-0.01mm |  | 31010007 | 小品种钢卷 | 0.13-SPCC | 31020008 | 小品种钢分切带 | 0.13-SPCC |  | 10 | MO001237 | MO001237-001-08 | FJ001 | 分剪模板 | 4410 | 2024-07-05 | 2024-07-05 | 2 | 2024-07-07 02:05:47 | 2024-07-07 03:01:16 | 江苏东方九天新能源材料有限公司 |  | 尹斌斌 |  | 1 | 0.13 | 0 | 533 | 1 | JG1124055082/8 | 1.排刀105*5 切1.1吨 2.排刀172.5*3切3.3吨首钢SPCC 此单发浙江银轮 HV100±10.毛化面轻涂油 0.2/0.3管芯500mm,0.13管芯400mm，宽度公差+/-0.2mm，厚度公差+/-0.01mm | 1 |  | 是 | 是 | 58 | 1
分剪 | JG1124055082/7 | JG1124055082 | 东方分剪6# | 合格 | 合格品 | 乙 | 樊小兵,尹斌斌 | 232.64 | 206 | 0.8855 | 0 | 0.13 | 105 | 1.排刀105*5 切1.1吨 2.排刀172.5*3切3.3吨首钢SPCC 此单发浙江银轮 HV100±10.毛化面轻涂油 0.2/0.3管芯500mm,0.13管芯400mm，宽度公差+/-0.2mm，厚度公差+/-0.01mm |  | 31010007 | 小品种钢卷 | 0.13-SPCC | 31020008 | 小品种钢分切带 | 0.13-SPCC |  | 10 | MO001237 | MO001237-001-07 | FJ001 | 分剪模板 | 4410 | 2024-07-05 | 2024-07-05 | 2 | 2024-07-07 02:05:47 | 2024-07-07 03:01:16 | 江苏东方九天新能源材料有限公司 |  | 尹斌斌 |  | 1 | 0.13 | 0 | 533 | 1 | JG1124055082/7 | 1.排刀105*5 切1.1吨 2.排刀172.5*3切3.3吨首钢SPCC 此单发浙江银轮 HV100±10.毛化面轻涂油 0.2/0.3管芯500mm,0.13管芯400mm，宽度公差+/-0.2mm，厚度公差+/-0.01mm | 1 |  | 是 | 是 | 58 | 1
分剪 | JG1124055082/6 | JG1124055082 | 东方分剪6# | 合格 | 合格品 | 乙 | 樊小兵,尹斌斌 | 232.64 | 206 | 0.8855 | 0 | 0.13 | 105 | 1.排刀105*5 切1.1吨 2.排刀172.5*3切3.3吨首钢SPCC 此单发浙江银轮 HV100±10.毛化面轻涂油 0.2/0.3管芯500mm,0.13管芯400mm，宽度公差+/-0.2mm，厚度公差+/-0.01mm |  | 31010007 | 小品种钢卷 | 0.13-SPCC | 31020008 | 小品种钢分切带 | 0.13-SPCC |  | 10 | MO001237 | MO001237-001-06 | FJ001 | 分剪模板 | 4410 | 2024-07-05 | 2024-07-05 | 2 | 2024-07-07 02:05:47 | 2024-07-07 03:01:16 | 江苏东方九天新能源材料有限公司 |  | 尹斌斌 |  | 1 | 0.13 | 0 | 533 | 1 | JG1124055082/6 | 1.排刀105*5 切1.1吨 2.排刀172.5*3切3.3吨首钢SPCC 此单发浙江银轮 HV100±10.毛化面轻涂油 0.2/0.3管芯500mm,0.13管芯400mm，宽度公差+/-0.2mm，厚度公差+/-0.01mm | 1 |  | 是 | 是 | 58 | 1
分剪 | JG1124055082/5 | JG1124055082 | 东方分剪6# | 合格 | 合格品 | 乙 | 樊小兵,尹斌斌 | 231.51 | 205 | 0.8855 | 0 | 0.13 | 105 | 1.排刀105*5 切1.1吨 2.排刀172.5*3切3.3吨首钢SPCC 此单发浙江银轮 HV100±10.毛化面轻涂油 0.2/0.3管芯500mm,0.13管芯400mm，宽度公差+/-0.2mm，厚度公差+/-0.01mm |  | 31010007 | 小品种钢卷 | 0.13-SPCC | 31020008 | 小品种钢分切带 | 0.13-SPCC |  | 10 | MO001237 | MO001237-001-05 | FJ001 | 分剪模板 | 4410 | 2024-07-05 | 2024-07-05 | 2 | 2024-07-07 02:05:47 | 2024-07-07 03:01:16 | 江苏东方九天新能源材料有限公司 |  | 尹斌斌 |  | 1 | 0.13 | 0 | 533 | 1 | JG1124055082/5 | 1.排刀105*5 切1.1吨 2.排刀172.5*3切3.3吨首钢SPCC 此单发浙江银轮 HV100±10.毛化面轻涂油 0.2/0.3管芯500mm,0.13管芯400mm，宽度公差+/-0.2mm，厚度公差+/-0.01mm | 1 |  | 是 | 是 | 58 | 1
分剪 | JG1124055082/4 | JG1124055082 | 东方分剪6# | 合格 | 合格品 | 乙 | 樊小兵,尹斌斌 | 230.38 | 204 | 0.8855 | 0 | 0.13 | 105 | 1.排刀105*5 切1.1吨 2.排刀172.5*3切3.3吨首钢SPCC 此单发浙江银轮 HV100±10.毛化面轻涂油 0.2/0.3管芯500mm,0.13管芯400mm，宽度公差+/-0.2mm，厚度公差+/-0.01mm |  | 31010007 | 小品种钢卷 | 0.13-SPCC | 31020008 | 小品种钢分切带 | 0.13-SPCC |  | 10 | MO001237 | MO001237-001-04 | FJ001 | 分剪模板 | 4410 | 2024-07-05 | 2024-07-05 | 2 | 2024-07-07 02:05:47 | 2024-07-07 03:01:16 | 江苏东方九天新能源材料有限公司 |  | 尹斌斌 |  | 1 | 0.13 | 0 | 533 | 1 | JG1124055082/4 | 1.排刀105*5 切1.1吨 2.排刀172.5*3切3.3吨首钢SPCC 此单发浙江银轮 HV100±10.毛化面轻涂油 0.2/0.3管芯500mm,0.13管芯400mm，宽度公差+/-0.2mm，厚度公差+/-0.01mm | 1 |  | 是 | 是 | 58 | 1
分剪 | JG1124055082/3 | JG1124055082 | 东方分剪6# | 合格 | 合格品 | 乙 | 樊小兵,尹斌斌 | 230.38 | 204 | 0.8855 | 0 | 0.13 | 105 | 1.排刀105*5 切1.1吨 2.排刀172.5*3切3.3吨首钢SPCC 此单发浙江银轮 HV100±10.毛化面轻涂油 0.2/0.3管芯500mm,0.13管芯400mm，宽度公差+/-0.2mm，厚度公差+/-0.01mm |  | 31010007 | 小品种钢卷 | 0.13-SPCC | 31020008 | 小品种钢分切带 | 0.13-SPCC |  | 10 | MO001237 | MO001237-001-03 | FJ001 | 分剪模板 | 4410 | 2024-07-05 | 2024-07-05 | 2 | 2024-07-07 02:05:47 | 2024-07-07 03:01:16 | 江苏东方九天新能源材料有限公司 |  | 尹斌斌 |  | 1 | 0.13 | 0 | 533 | 1 | JG1124055082/3 | 1.排刀105*5 切1.1吨 2.排刀172.5*3切3.3吨首钢SPCC 此单发浙江银轮 HV100±10.毛化面轻涂油 0.2/0.3管芯500mm,0.13管芯400mm，宽度公差+/-0.2mm，厚度公差+/-0.01mm | 1 |  | 是 | 是 | 58 | 1
分剪 | JG1124055082/2 | JG1124055082 | 东方分剪6# | 合格 | 合格品 | 乙 | 樊小兵,尹斌斌 | 231.51 | 205 | 0.8855 | 0 | 0.13 | 105 | 1.排刀105*5 切1.1吨 2.排刀172.5*3切3.3吨首钢SPCC 此单发浙江银轮 HV100±10.毛化面轻涂油 0.2/0.3管芯500mm,0.13管芯400mm，宽度公差+/-0.2mm，厚度公差+/-0.01mm |  | 31010007 | 小品种钢卷 | 0.13-SPCC | 31020008 | 小品种钢分切带 | 0.13-SPCC |  | 10 | MO001237 | MO001237-001-02 | FJ001 | 分剪模板 | 4410 | 2024-07-05 | 2024-07-05 | 2 | 2024-07-07 02:05:47 | 2024-07-07 03:01:16 | 江苏东方九天新能源材料有限公司 |  | 尹斌斌 |  | 1 | 0.13 | 0 | 533 | 1 | JG1124055082/2 | 1.排刀105*5 切1.1吨 2.排刀172.5*3切3.3吨首钢SPCC 此单发浙江银轮 HV100±10.毛化面轻涂油 0.2/0.3管芯500mm,0.13管芯400mm，宽度公差+/-0.2mm，厚度公差+/-0.01mm | 1 |  | 是 | 是 | 58 | 1
分剪 | JG1124055082/1 | JG1124055082 | 东方分剪6# | 合格 | 合格品 | 乙 | 樊小兵,尹斌斌 | 230.38 | 204 | 0.8855 | 0 | 0.13 | 105 | 1.排刀105*5 切1.1吨 2.排刀172.5*3切3.3吨首钢SPCC 此单发浙江银轮 HV100±10.毛化面轻涂油 0.2/0.3管芯500mm,0.13管芯400mm，宽度公差+/-0.2mm，厚度公差+/-0.01mm |  | 31010007 | 小品种钢卷 | 0.13-SPCC | 31020008 | 小品种钢分切带 | 0.13-SPCC |  | 10 | MO001237 | MO001237-001-01 | FJ001 | 分剪模板 | 4410 | 2024-07-05 | 2024-07-05 | 2 | 2024-07-07 02:05:47 | 2024-07-07 03:01:16 | 江苏东方九天新能源材料有限公司 |  | 尹斌斌 |  | 1 | 0.13 | 0 | 533 | 1 | JG1124055082/1 | 1.排刀105*5 切1.1吨 2.排刀172.5*3切3.3吨首钢SPCC 此单发浙江银轮 HV100±10.毛化面轻涂油 0.2/0.3管芯500mm,0.13管芯400mm，宽度公差+/-0.2mm，厚度公差+/-0.01mm | 1 |  | 是 | 是 | 58 | 1
铬钝化 | JG0024060042 | JG0024060042 | 东方铬钝化750 | 合格 | 让步接收 | 甲 | 周建锋 | 4936 | 4933 | 0.9994 | 7060 | 0.15 | 610 | / | 5744米横向609mm孔洞（大小1.86mm2） | 30210011 | 光亮卷 | 0.15-SPCC | 30110011 | 铬钝化卷 | 0.15-SPCC |  | 10 | MO001166 | MO001166-003 | GDH001 | 铬钝化模板 | 4936 | 2024-07-04 | 2024-07-04 | 2 | 2024-07-07 02:06:51 | 2024-07-07 02:53:30 | 江苏东方九天新能源材料有限公司 | 204229 | 倪兵 |  |  | 0.15 | 7020 | 610 | 1 | JG0024060042 |  | 1 | 来料板面辊印，亮斑点，振纹，来料板面偶有白斑，5744米横向609，大小1.86 | 是 | 是 | 47 | 3
铬钝化 | JG0024060034 | JG0024060034 | 东方铬钝化750 | 合格 | 让步接收 | 甲 | 孙锋 | 4960 | 4957 | 0.9994 | 7140 | 0.15 | 610 | / | 7110米横向596mm孔洞（大小0.68mm2） | 30210011 | 光亮卷 | 0.15-SPCC | 30110011 | 铬钝化卷 | 0.15-SPCC |  | 10 | MO001166 | MO001166-007 | GDH001 | 铬钝化模板 | 4960 | 2024-07-04 | 2024-07-04 | 2 | 2024-07-07 01:22:12 | 2024-07-07 02:06:25 | 江苏东方九天新能源材料有限公司 | 204236 | 倪兵 |  |  | 0.15 | 7080 | 610 | 1 | JG0024060034 |  | 1 | 来料板面辊印，亮斑点，振纹，来料板面偶有白斑,7110米横向596，大小0.68 | 是 | 是 | 44 | 7
最终脱脂 | JG12240601252 | JG1224060125 | 东方950脱脂1# | 合格 | 合格品 | 乙 | 何晓健 | 6680 | 6650 | 0.9955 | 11500 | 0.1 | 760 | 脱脂（950-1） |  | 20100142 | 轧硬 | 0.4*760-SPCC | 30210015 | 光亮卷 | 0.1-SPCC |  | 40 | MO000938 | MO000938-010-02 | KSFW001 | 东方小品种钢前处理 0.67（昆山富维 厚度公差：0.660-0.670mm,光泽度大于150GU（横向、纵向），粗糙度：Ra0.2-0.45um.硬度：HV80-110） | 13510 | 2024-06-24 | 2024-07-04 | 2 | 2024-07-07 01:46:55 | 2024-07-07 01:47:22 | 江苏东方九天新能源材料有限公司 | 192994 | 何晓健 |  |  | 0.1 | 11496 | 760 | 1 | JG12240601252 | 轧0.1，米数控制在23100-23200米，脱脂分一包10400米。 |  |  | 否 | 否 | 4770 | 10
铬钝化 | JG0024060054 | JG0024060054 | 东方铬钝化750 | 合格 | 让步接收 | 乙 | 李澍 | 4990 | 4983 | 0.9986 | 7150 | 0.15 | 610 | / | 白斑 辊印 白条印 凹印 亮线印 | 30210011 | 光亮卷 | 0.15-SPCC | 30110011 | 铬钝化卷 | 0.15-SPCC |  | 10 | MO001166 | MO001166-008 | GDH001 | 铬钝化模板 | 4990 | 2024-07-04 | 2024-07-04 | 2 | 2024-07-07 00:11:41 | 2024-07-07 01:21:23 | 江苏东方九天新能源材料有限公司 | 204237 | 李澍 |  |  | 0.15 | 7100 | 610 | 1 | JG0024060054 |  | 1 | 白斑 辊印 白条印 凹印 亮线印 | 是 | 是 | 70 | 8
最终脱脂 | JG12240602532 | JG1224060253 | 东方950脱脂1# | 合格 | 合格品 | 甲 | 关莫平,王建军 | 5774.98 | 5735 | 0.9931 | 9900 | 0.1 | 760 | 脱脂（950-1） |  | 20100142 | 轧硬 | 0.4*760-SPCC | 30210015 | 光亮卷 | 0.1-SPCC |  | 40 | MO000945 | MO000945-018-02 | KSFW001 | 东方小品种钢前处理 0.67（昆山富维 厚度公差：0.660-0.670mm,光泽度大于150GU（横向、纵向），粗糙度：Ra0.2-0.45um.硬度：HV80-110） | 13500 | 2024-06-25 | 2024-07-05 | 2 | 2024-07-06 23:07:20 | 2024-07-07 00:43:18 | 江苏东方九天新能源材料有限公司 |  | 王建军 |  | 1 | 0.1 | 22353 | 760 | 1 | JG12240602532 | 轧0.1，米数控制在23100-23200米，脱脂分一包10400米。 |  |  |  |  | 5723 | 18
最终脱脂 | JG12240602531 | JG1224060253 | 东方950脱脂1# | 合格 | 合格品 | 甲 | 关莫平,王建军 | 7225.01 | 7175 | 0.9931 | 12400 | 0.1 | 760 | 脱脂（950-1） |  | 20100142 | 轧硬 | 0.4*760-SPCC | 30210015 | 光亮卷 | 0.1-SPCC |  | 40 | MO000945 | MO000945-018-01 | KSFW001 | 东方小品种钢前处理 0.67（昆山富维 厚度公差：0.660-0.670mm,光泽度大于150GU（横向、纵向），粗糙度：Ra0.2-0.45um.硬度：HV80-110） | 13500 | 2024-06-25 | 2024-07-05 | 2 | 2024-07-06 23:07:20 | 2024-07-07 00:43:18 | 江苏东方九天新能源材料有限公司 |  | 王建军 |  | 1 | 0.1 | 22353 | 760 | 1 | JG12240602531 | 轧0.1，米数控制在23100-23200米，脱脂分一包10400米。 |  |  |  |  | 5723 | 18
最终平整 | JG12240551251 | JG1224055125 | 东方850平整 | 合格 | 让步接收 | 甲 | 陈俊华,钱琨 | 7580 | 7580 | 1 | 12920 | 0.1 | 760 | 平整 | 6041.7米传侧506.5mm处孔洞（2.55mm2），6049米传侧506.7mm处孔洞（0.28mm2） | 20100142 | 轧硬 | 0.4*760-SPCC | 30210015 | 光亮卷 | 0.1-SPCC |  | 60 | MO001032 | MO001032-001-01 | GLJ003 | 光亮卷前处理 模板 | 13800 | 2024-06-28 | 2024-07-06 | 2 | 2024-07-07 00:17:25 | 2024-07-07 00:18:37 | 江苏东方九天新能源材料有限公司 | 161502 | 陈俊华 |  |  | 0.1 | 12840 | 760 | 1 | JG12240551251 | 轧0.1，米数控制在23700-23800米，脱脂分一包10500米。 | 1 | K孔洞(6041.7米传506.5MM2.55；6049米传506.7MM0.28MM2) | 是 | 是 | 1179 | 1
最终冷轧 | JG1224055093 | JG1224055093 | 东方850轧机 | 合格 | 合格品 | 甲 | 蔡迎虎 | 12965 | 12000 | 0.9256 | 20840 | 0.1 | 760 | 850轧机普光辊(Ra0.4-0.6μm)轧制0.1mm(0.4-0.25-0.15-0.115-0.1) |  | 20100142 | 轧硬 | 0.4*760-SPCC | 30210015 | 光亮卷 | 0.1-SPCC |  | 30 | MO000769 | MO000769-001 | KSFW001 | 东方小品种钢前处理 0.67（昆山富维 厚度公差：0.660-0.670mm,光泽度大于150GU（横向、纵向），粗糙度：Ra0.2-0.45um.硬度：HV80-110） | 12985 | 2024-06-17 | 2024-06-27 | 2 | 2024-07-07 00:15:11 | 2024-07-07 00:15:44 | 江苏东方九天新能源材料有限公司 | 187639 | 吴宏林 |  |  | 0.4 | 5500 | 760 | 1 | JG1224055093 | 轧0.1，米数控制在22200-22300米，脱脂分一包9200米。 |  |  | 否 | 否 | 5404 | 1
铬钝化 | JG0024060033 | JG0024060033 | 东方铬钝化750 | 合格 | 让步接收 | 乙 | 李澍 | 4930 | 4915 | 0.997 | 7040 | 0.15 | 610 | / | 轻微黄斑 | 30210011 | 光亮卷 | 0.15-SPCC | 30110011 | 铬钝化卷 | 0.15-SPCC |  | 10 | MO001166 | MO001166-006 | GDH001 | 铬钝化模板 | 4930 | 2024-07-04 | 2024-07-04 | 2 | 2024-07-06 23:44:08 | 2024-07-07 00:11:09 | 江苏东方九天新能源材料有限公司 | 204235 | 李澍 |  |  | 0.15 | 7010 | 610 | 1 | JG0024060033 |  | 1 | 白斑 辊印 白条印 凹印 轻微黄斑 | 是 | 是 | 27 | 6
最终平整 | JG12240551581 | JG1224055158 | 东方850平整 | 合格 | 合格品 | 甲 | 陈俊华,钱琨 | 7400 | 7380 | 0.9973 | 12630 | 0.1 | 760 | 平整 | 3946.7米传侧535.8mm孔洞（1.56mm2），6671.8米传侧692.5mm孔洞（0.49mm2) | 20100142 | 轧硬 | 0.4*760-SPCC | 30210015 | 光亮卷 | 0.1-SPCC |  | 60 | MO001068 | MO001068-007-01 | GLJ003 | 光亮卷前处理 模板 | 13765 | 2024-07-01 | 2024-07-08 | 2 | 2024-07-06 23:49:34 | 2024-07-06 23:54:01 | 江苏东方九天新能源材料有限公司 | 187624 | 陈俊华 |  |  | 0.1 | 12520 | 760 | 1 | JG12240551581 | 轧0.1，米数控制在23700-23800米，脱脂分一包10500米。 | 1 | K孔洞(3946.7米传535.8MM1.56；6671.8米传692.5MM0.49MM2) | 是 | 是 | 3132 | 7
铬钝化 | JG0024060006 | JG0024060006 | 东方铬钝化750 | 合格 | 让步接收 | 乙 | 李澍 | 5000 | 4977 | 0.9954 | 7090 | 0.15 | 610 | / | 板面轻黄 | 30210011 | 光亮卷 | 0.15-SPCC | 30110011 | 铬钝化卷 | 0.15-SPCC |  | 10 | MO001166 | MO001166-005 | GDH001 | 铬钝化模板 | 5000 | 2024-07-04 | 2024-07-04 | 2 | 2024-07-06 23:42:25 | 2024-07-06 23:43:56 | 江苏东方九天新能源材料有限公司 | 204232 | 李澍 |  |  | 0.15 | 7050 | 610 | 1 | JG0024060006 |  | 1 | 白斑 辊印 白条印 线印 板面轻黄 | 是 | 是 | 1 | 5
最终平整 | JG12240551572 | JG1224055157 | 东方850平整 | 合格 | 合格品 | 甲 | 陈俊华,钱琨 | 6065 | 6060 | 0.9992 | 10630 | 0.1 | 760 | 平整 | R乳化斑(轻微) | 20100142 | 轧硬 | 0.4*760-SPCC | 30210015 | 光亮卷 | 0.1-SPCC |  | 60 | MO001068 | MO001068-005-02 | GLJ003 | 光亮卷前处理 模板 | 13730 | 2024-07-01 | 2024-07-08 | 2 | 2024-07-06 23:18:20 | 2024-07-06 23:19:12 | 江苏东方九天新能源材料有限公司 | 187621 | 陈俊华 |  |  | 0.1 | 10600 | 760 | 1 | JG12240551572 | 轧0.1，米数控制在23700-23800米，脱脂分一包10500米。 | 1 | R乳化斑(轻微) | 是 | 是 | 2195 | 5
最终脱脂 | JG12240502381 | JG1224050238 | 东方950脱脂1# | 合格 | 合格品 | 甲 | 关莫平,王建军 | 9600 | 9225 | 0.9609 | 15850 | 0.1 | 760 | 脱脂（950-1） |  | 20100142 | 轧硬 | 0.4*760-SPCC | 30210015 | 光亮卷 | 0.1-SPCC |  | 40 | MO000943 | MO000943-003-01 | KSFW001 | 东方小品种钢前处理 0.67（昆山富维 厚度公差：0.660-0.670mm,光泽度大于150GU（横向、纵向），粗糙度：Ra0.2-0.45um.硬度：HV80-110） | 13880 | 2024-06-25 | 2024-07-05 | 2 | 2024-07-06 19:40:56 | 2024-07-06 23:07:03 | 江苏东方九天新能源材料有限公司 | 193072 | 王建军 |  |  | 0.1 | 16500 | 760 | 1 | JG12240502381 | 轧0.1，米数控制在23700-23800米，脱脂分一包10500米。 |  |  |  |  | 3026 | 3
分剪 | JG1124055080/21 | JG1124055080 | 东方分剪6# | 合格 | 合格品 | 甲 | 秦海波 | 207.36 | 204 | 0.9838 | 0 | 0.13 | 173.2 | 1.排刀146+172.5+198 切一包 JG1124055078 2.排刀157+172.5+198 切一包 JG1124055080首钢SPCC 此单发浙江银轮 HV100±10.毛化面轻涂油 0.2/0.3管芯500mm,0.13管芯400mm，宽度公差+/-0.2mm，厚度公差+/-0.01mm |  | 31010007 | 小品种钢卷 | 0.13-SPCC | 31020008 | 小品种钢分切带 | 0.13-SPCC |  | 10 | MO001221 | MO001221-002-21 | FJ001 | 分剪模板 | 4370 | 2024-07-05 | 2024-07-05 | 2 | 2024-07-06 22:59:13 | 2024-07-06 23:03:39 | 江苏东方九天新能源材料有限公司 |  | 秦海波 |  | 1 | 0.13 | 0 | 533 | 1 | JG1124055080/21 | 1.排刀146+172.5+198 切一包 JG1124055078 2.排刀157+172.5+198 切一包 JG1124055080首钢SPCC 此单发浙江银轮 HV100±10.毛化面轻涂油 0.2/0.3管芯500mm,0.13管芯400mm，宽度公差+/-0.2mm，厚度公差+/-0.01mm | 1 |  | 是 | 是 | 4 | 2
分剪 | JG1124055080/20 | JG1124055080 | 东方分剪6# | 其他入库 | 协议品 | 甲 | 秦海波 | 239.89 | 236 | 0.9838 | 0 | 0.13 | 198 | 1.排刀146+172.5+198 切一包 JG1124055078 2.排刀157+172.5+198 切一包 JG1124055080首钢SPCC 此单发浙江银轮 HV100±10.毛化面轻涂油 0.2/0.3管芯500mm,0.13管芯400mm，宽度公差+/-0.2mm，厚度公差+/-0.01mm | 缩芯折印(来料缩心折印) | 31010007 | 小品种钢卷 | 0.13-SPCC | 31020008 | 小品种钢分切带 | 0.13-SPCC |  | 10 | MO001221 | MO001221-002-20 | FJ001 | 分剪模板 | 4370 | 2024-07-05 | 2024-07-05 | 2 | 2024-07-06 22:59:13 | 2024-07-06 23:03:39 | 江苏东方九天新能源材料有限公司 |  | 秦海波 |  | 1 | 0.13 | 0 | 533 | 1 | JG1124055080/20 | 1.排刀146+172.5+198 切一包 JG1124055078 2.排刀157+172.5+198 切一包 JG1124055080首钢SPCC 此单发浙江银轮 HV100±10.毛化面轻涂油 0.2/0.3管芯500mm,0.13管芯400mm，宽度公差+/-0.2mm，厚度公差+/-0.01mm | 1 | 缩芯折印(来料缩心折印) | 是 | 是 | 4 | 2
分剪 | JG1124055080/19 | JG1124055080 | 东方分剪6# | 其他入库 | 协议品 | 甲 | 秦海波 | 192.12 | 189 | 0.9838 | 0 | 0.13 | 157 | 1.排刀146+172.5+198 切一包 JG1124055078 2.排刀157+172.5+198 切一包 JG1124055080首钢SPCC 此单发浙江银轮 HV100±10.毛化面轻涂油 0.2/0.3管芯500mm,0.13管芯400mm，宽度公差+/-0.2mm，厚度公差+/-0.01mm | 缩芯折印() | 31010007 | 小品种钢卷 | 0.13-SPCC | 31020008 | 小品种钢分切带 | 0.13-SPCC |  | 10 | MO001221 | MO001221-002-19 | FJ001 | 分剪模板 | 4370 | 2024-07-05 | 2024-07-05 | 2 | 2024-07-06 22:59:13 | 2024-07-06 23:03:39 | 江苏东方九天新能源材料有限公司 |  | 秦海波 |  | 1 | 0.13 | 0 | 533 | 1 | JG1124055080/19 | 1.排刀146+172.5+198 切一包 JG1124055078 2.排刀157+172.5+198 切一包 JG1124055080首钢SPCC 此单发浙江银轮 HV100±10.毛化面轻涂油 0.2/0.3管芯500mm,0.13管芯400mm，宽度公差+/-0.2mm，厚度公差+/-0.01mm | 1 | 缩芯折印() | 是 | 是 | 4 | 2
分剪 | JG1124055080/18 | JG1124055080 | 东方分剪6# | 合格 | 合格品 | 甲 | 秦海波 | 201.27 | 198 | 0.9838 | 0 | 0.13 | 173.2 | 1.排刀146+172.5+198 切一包 JG1124055078 2.排刀157+172.5+198 切一包 JG1124055080首钢SPCC 此单发浙江银轮 HV100±10.毛化面轻涂油 0.2/0.3管芯500mm,0.13管芯400mm，宽度公差+/-0.2mm，厚度公差+/-0.01mm |  | 31010007 | 小品种钢卷 | 0.13-SPCC | 31020008 | 小品种钢分切带 | 0.13-SPCC |  | 10 | MO001221 | MO001221-002-18 | FJ001 | 分剪模板 | 4370 | 2024-07-05 | 2024-07-05 | 2 | 2024-07-06 22:59:13 | 2024-07-06 23:03:39 | 江苏东方九天新能源材料有限公司 |  | 秦海波 |  | 1 | 0.13 | 0 | 533 | 1 | JG1124055080/18 | 1.排刀146+172.5+198 切一包 JG1124055078 2.排刀157+172.5+198 切一包 JG1124055080首钢SPCC 此单发浙江银轮 HV100±10.毛化面轻涂油 0.2/0.3管芯500mm,0.13管芯400mm，宽度公差+/-0.2mm，厚度公差+/-0.01mm | 1 |  | 是 | 是 | 4 | 2
分剪 | JG1124055080/17 | JG1124055080 | 东方分剪6# | 合格 | 合格品 | 甲 | 秦海波 | 232.78 | 229 | 0.9838 | 0 | 0.13 | 198 | 1.排刀146+172.5+198 切一包 JG1124055078 2.排刀157+172.5+198 切一包 JG1124055080首钢SPCC 此单发浙江银轮 HV100±10.毛化面轻涂油 0.2/0.3管芯500mm,0.13管芯400mm，宽度公差+/-0.2mm，厚度公差+/-0.01mm |  | 31010007 | 小品种钢卷 | 0.13-SPCC | 31020008 | 小品种钢分切带 | 0.13-SPCC |  | 10 | MO001221 | MO001221-002-17 | FJ001 | 分剪模板 | 4370 | 2024-07-05 | 2024-07-05 | 2 | 2024-07-06 22:59:13 | 2024-07-06 23:03:39 | 江苏东方九天新能源材料有限公司 |  | 秦海波 |  | 1 | 0.13 | 0 | 533 | 1 | JG1124055080/17 | 1.排刀146+172.5+198 切一包 JG1124055078 2.排刀157+172.5+198 切一包 JG1124055080首钢SPCC 此单发浙江银轮 HV100±10.毛化面轻涂油 0.2/0.3管芯500mm,0.13管芯400mm，宽度公差+/-0.2mm，厚度公差+/-0.01mm | 1 |  | 是 | 是 | 4 | 2
分剪 | JG1124055080/16 | JG1124055080 | 东方分剪6# | 合格 | 合格品 | 甲 | 秦海波 | 187.03 | 184 | 0.9838 | 0 | 0.13 | 157 | 1.排刀146+172.5+198 切一包 JG1124055078 2.排刀157+172.5+198 切一包 JG1124055080首钢SPCC 此单发浙江银轮 HV100±10.毛化面轻涂油 0.2/0.3管芯500mm,0.13管芯400mm，宽度公差+/-0.2mm，厚度公差+/-0.01mm |  | 31010007 | 小品种钢卷 | 0.13-SPCC | 31020008 | 小品种钢分切带 | 0.13-SPCC |  | 10 | MO001221 | MO001221-002-16 | FJ001 | 分剪模板 | 4370 | 2024-07-05 | 2024-07-05 | 2 | 2024-07-06 22:59:13 | 2024-07-06 23:03:39 | 江苏东方九天新能源材料有限公司 |  | 秦海波 |  | 1 | 0.13 | 0 | 533 | 1 | JG1124055080/16 | 1.排刀146+172.5+198 切一包 JG1124055078 2.排刀157+172.5+198 切一包 JG1124055080首钢SPCC 此单发浙江银轮 HV100±10.毛化面轻涂油 0.2/0.3管芯500mm,0.13管芯400mm，宽度公差+/-0.2mm，厚度公差+/-0.01mm | 1 |  | 是 | 是 | 4 | 2
分剪 | JG1124055080/15 | JG1124055080 | 东方分剪6# | 合格 | 合格品 | 甲 | 秦海波 | 201.27 | 198 | 0.9838 | 0 | 0.13 | 173.2 | 1.排刀146+172.5+198 切一包 JG1124055078 2.排刀157+172.5+198 切一包 JG1124055080首钢SPCC 此单发浙江银轮 HV100±10.毛化面轻涂油 0.2/0.3管芯500mm,0.13管芯400mm，宽度公差+/-0.2mm，厚度公差+/-0.01mm |  | 31010007 | 小品种钢卷 | 0.13-SPCC | 31020008 | 小品种钢分切带 | 0.13-SPCC |  | 10 | MO001221 | MO001221-002-15 | FJ001 | 分剪模板 | 4370 | 2024-07-05 | 2024-07-05 | 2 | 2024-07-06 22:59:13 | 2024-07-06 23:03:39 | 江苏东方九天新能源材料有限公司 |  | 秦海波 |  | 1 | 0.13 | 0 | 533 | 1 | JG1124055080/15 | 1.排刀146+172.5+198 切一包 JG1124055078 2.排刀157+172.5+198 切一包 JG1124055080首钢SPCC 此单发浙江银轮 HV100±10.毛化面轻涂油 0.2/0.3管芯500mm,0.13管芯400mm，宽度公差+/-0.2mm，厚度公差+/-0.01mm | 1 |  | 是 | 是 | 4 | 2
分剪 | JG1124055080/14 | JG1124055080 | 东方分剪6# | 合格 | 合格品 | 甲 | 秦海波 | 233.79 | 230 | 0.9838 | 0 | 0.13 | 198 | 1.排刀146+172.5+198 切一包 JG1124055078 2.排刀157+172.5+198 切一包 JG1124055080首钢SPCC 此单发浙江银轮 HV100±10.毛化面轻涂油 0.2/0.3管芯500mm,0.13管芯400mm，宽度公差+/-0.2mm，厚度公差+/-0.01mm |  | 31010007 | 小品种钢卷 | 0.13-SPCC | 31020008 | 小品种钢分切带 | 0.13-SPCC |  | 10 | MO001221 | MO001221-002-14 | FJ001 | 分剪模板 | 4370 | 2024-07-05 | 2024-07-05 | 2 | 2024-07-06 22:59:13 | 2024-07-06 23:03:39 | 江苏东方九天新能源材料有限公司 |  | 秦海波 |  | 1 | 0.13 | 0 | 533 | 1 | JG1124055080/14 | 1.排刀146+172.5+198 切一包 JG1124055078 2.排刀157+172.5+198 切一包 JG1124055080首钢SPCC 此单发浙江银轮 HV100±10.毛化面轻涂油 0.2/0.3管芯500mm,0.13管芯400mm，宽度公差+/-0.2mm，厚度公差+/-0.01mm | 1 |  | 是 | 是 | 4 | 2
分剪 | JG1124055080/13 | JG1124055080 | 东方分剪6# | 合格 | 合格品 | 甲 | 秦海波 | 187.03 | 184 | 0.9838 | 0 | 0.13 | 157 | 1.排刀146+172.5+198 切一包 JG1124055078 2.排刀157+172.5+198 切一包 JG1124055080首钢SPCC 此单发浙江银轮 HV100±10.毛化面轻涂油 0.2/0.3管芯500mm,0.13管芯400mm，宽度公差+/-0.2mm，厚度公差+/-0.01mm |  | 31010007 | 小品种钢卷 | 0.13-SPCC | 31020008 | 小品种钢分切带 | 0.13-SPCC |  | 10 | MO001221 | MO001221-002-13 | FJ001 | 分剪模板 | 4370 | 2024-07-05 | 2024-07-05 | 2 | 2024-07-06 22:59:13 | 2024-07-06 23:03:39 | 江苏东方九天新能源材料有限公司 |  | 秦海波 |  | 1 | 0.13 | 0 | 533 | 1 | JG1124055080/13 | 1.排刀146+172.5+198 切一包 JG1124055078 2.排刀157+172.5+198 切一包 JG1124055080首钢SPCC 此单发浙江银轮 HV100±10.毛化面轻涂油 0.2/0.3管芯500mm,0.13管芯400mm，宽度公差+/-0.2mm，厚度公差+/-0.01mm | 1 |  | 是 | 是 | 4 | 2
分剪 | JG1124055080/12 | JG1124055080 | 东方分剪6# | 合格 | 合格品 | 甲 | 秦海波 | 202.28 | 199 | 0.9838 | 0 | 0.13 | 173.2 | 1.排刀146+172.5+198 切一包 JG1124055078 2.排刀157+172.5+198 切一包 JG1124055080首钢SPCC 此单发浙江银轮 HV100±10.毛化面轻涂油 0.2/0.3管芯500mm,0.13管芯400mm，宽度公差+/-0.2mm，厚度公差+/-0.01mm |  | 31010007 | 小品种钢卷 | 0.13-SPCC | 31020008 | 小品种钢分切带 | 0.13-SPCC |  | 10 | MO001221 | MO001221-002-12 | FJ001 | 分剪模板 | 4370 | 2024-07-05 | 2024-07-05 | 2 | 2024-07-06 22:59:13 | 2024-07-06 23:03:39 | 江苏东方九天新能源材料有限公司 |  | 秦海波 |  | 1 | 0.13 | 0 | 533 | 1 | JG1124055080/12 | 1.排刀146+172.5+198 切一包 JG1124055078 2.排刀157+172.5+198 切一包 JG1124055080首钢SPCC 此单发浙江银轮 HV100±10.毛化面轻涂油 0.2/0.3管芯500mm,0.13管芯400mm，宽度公差+/-0.2mm，厚度公差+/-0.01mm | 1 |  | 是 | 是 | 4 | 2
分剪 | JG1124055080/11 | JG1124055080 | 东方分剪6# | 合格 | 合格品 | 甲 | 秦海波 | 232.78 | 229 | 0.9838 | 0 | 0.13 | 198 | 1.排刀146+172.5+198 切一包 JG1124055078 2.排刀157+172.5+198 切一包 JG1124055080首钢SPCC 此单发浙江银轮 HV100±10.毛化面轻涂油 0.2/0.3管芯500mm,0.13管芯400mm，宽度公差+/-0.2mm，厚度公差+/-0.01mm |  | 31010007 | 小品种钢卷 | 0.13-SPCC | 31020008 | 小品种钢分切带 | 0.13-SPCC |  | 10 | MO001221 | MO001221-002-11 | FJ001 | 分剪模板 | 4370 | 2024-07-05 | 2024-07-05 | 2 | 2024-07-06 22:59:13 | 2024-07-06 23:03:39 | 江苏东方九天新能源材料有限公司 |  | 秦海波 |  | 1 | 0.13 | 0 | 533 | 1 | JG1124055080/11 | 1.排刀146+172.5+198 切一包 JG1124055078 2.排刀157+172.5+198 切一包 JG1124055080首钢SPCC 此单发浙江银轮 HV100±10.毛化面轻涂油 0.2/0.3管芯500mm,0.13管芯400mm，宽度公差+/-0.2mm，厚度公差+/-0.01mm | 1 |  | 是 | 是 | 4 | 2
分剪 | JG1124055080/10 | JG1124055080 | 东方分剪6# | 合格 | 合格品 | 甲 | 秦海波 | 187.03 | 184 | 0.9838 | 0 | 0.13 | 157 | 1.排刀146+172.5+198 切一包 JG1124055078 2.排刀157+172.5+198 切一包 JG1124055080首钢SPCC 此单发浙江银轮 HV100±10.毛化面轻涂油 0.2/0.3管芯500mm,0.13管芯400mm，宽度公差+/-0.2mm，厚度公差+/-0.01mm |  | 31010007 | 小品种钢卷 | 0.13-SPCC | 31020008 | 小品种钢分切带 | 0.13-SPCC |  | 10 | MO001221 | MO001221-002-10 | FJ001 | 分剪模板 | 4370 | 2024-07-05 | 2024-07-05 | 2 | 2024-07-06 22:59:13 | 2024-07-06 23:03:39 | 江苏东方九天新能源材料有限公司 |  | 秦海波 |  | 1 | 0.13 | 0 | 533 | 1 | JG1124055080/10 | 1.排刀146+172.5+198 切一包 JG1124055078 2.排刀157+172.5+198 切一包 JG1124055080首钢SPCC 此单发浙江银轮 HV100±10.毛化面轻涂油 0.2/0.3管芯500mm,0.13管芯400mm，宽度公差+/-0.2mm，厚度公差+/-0.01mm | 1 |  | 是 | 是 | 4 | 2
分剪 | JG1124055080/9 | JG1124055080 | 东方分剪6# | 合格 | 合格品 | 甲 | 秦海波 | 201.27 | 198 | 0.9838 | 0 | 0.13 | 173.2 | 1.排刀146+172.5+198 切一包 JG1124055078 2.排刀157+172.5+198 切一包 JG1124055080首钢SPCC 此单发浙江银轮 HV100±10.毛化面轻涂油 0.2/0.3管芯500mm,0.13管芯400mm，宽度公差+/-0.2mm，厚度公差+/-0.01mm |  | 31010007 | 小品种钢卷 | 0.13-SPCC | 31020008 | 小品种钢分切带 | 0.13-SPCC |  | 10 | MO001221 | MO001221-002-09 | FJ001 | 分剪模板 | 4370 | 2024-07-05 | 2024-07-05 | 2 | 2024-07-06 22:59:13 | 2024-07-06 23:03:39 | 江苏东方九天新能源材料有限公司 |  | 秦海波 |  | 1 | 0.13 | 0 | 533 | 1 | JG1124055080/9 | 1.排刀146+172.5+198 切一包 JG1124055078 2.排刀157+172.5+198 切一包 JG1124055080首钢SPCC 此单发浙江银轮 HV100±10.毛化面轻涂油 0.2/0.3管芯500mm,0.13管芯400mm，宽度公差+/-0.2mm，厚度公差+/-0.01mm | 1 |  | 是 | 是 | 4 | 2
分剪 | JG1124055080/8 | JG1124055080 | 东方分剪6# | 合格 | 合格品 | 甲 | 秦海波 | 233.79 | 230 | 0.9838 | 0 | 0.13 | 198 | 1.排刀146+172.5+198 切一包 JG1124055078 2.排刀157+172.5+198 切一包 JG1124055080首钢SPCC 此单发浙江银轮 HV100±10.毛化面轻涂油 0.2/0.3管芯500mm,0.13管芯400mm，宽度公差+/-0.2mm，厚度公差+/-0.01mm |  | 31010007 | 小品种钢卷 | 0.13-SPCC | 31020008 | 小品种钢分切带 | 0.13-SPCC |  | 10 | MO001221 | MO001221-002-08 | FJ001 | 分剪模板 | 4370 | 2024-07-05 | 2024-07-05 | 2 | 2024-07-06 22:59:13 | 2024-07-06 23:03:39 | 江苏东方九天新能源材料有限公司 |  | 秦海波 |  | 1 | 0.13 | 0 | 533 | 1 | JG1124055080/8 | 1.排刀146+172.5+198 切一包 JG1124055078 2.排刀157+172.5+198 切一包 JG1124055080首钢SPCC 此单发浙江银轮 HV100±10.毛化面轻涂油 0.2/0.3管芯500mm,0.13管芯400mm，宽度公差+/-0.2mm，厚度公差+/-0.01mm | 1 |  | 是 | 是 | 4 | 2
分剪 | JG1124055080/7 | JG1124055080 | 东方分剪6# | 合格 | 合格品 | 甲 | 秦海波 | 186.02 | 183 | 0.9838 | 0 | 0.13 | 157 | 1.排刀146+172.5+198 切一包 JG1124055078 2.排刀157+172.5+198 切一包 JG1124055080首钢SPCC 此单发浙江银轮 HV100±10.毛化面轻涂油 0.2/0.3管芯500mm,0.13管芯400mm，宽度公差+/-0.2mm，厚度公差+/-0.01mm |  | 31010007 | 小品种钢卷 | 0.13-SPCC | 31020008 | 小品种钢分切带 | 0.13-SPCC |  | 10 | MO001221 | MO001221-002-07 | FJ001 | 分剪模板 | 4370 | 2024-07-05 | 2024-07-05 | 2 | 2024-07-06 22:59:13 | 2024-07-06 23:03:39 | 江苏东方九天新能源材料有限公司 |  | 秦海波 |  | 1 | 0.13 | 0 | 533 | 1 | JG1124055080/7 | 1.排刀146+172.5+198 切一包 JG1124055078 2.排刀157+172.5+198 切一包 JG1124055080首钢SPCC 此单发浙江银轮 HV100±10.毛化面轻涂油 0.2/0.3管芯500mm,0.13管芯400mm，宽度公差+/-0.2mm，厚度公差+/-0.01mm | 1 |  | 是 | 是 | 4 | 2
分剪 | JG1124055080/6 | JG1124055080 | 东方分剪6# | 合格 | 合格品 | 甲 | 秦海波 | 202.28 | 199 | 0.9838 | 0 | 0.13 | 173.2 | 1.排刀146+172.5+198 切一包 JG1124055078 2.排刀157+172.5+198 切一包 JG1124055080首钢SPCC 此单发浙江银轮 HV100±10.毛化面轻涂油 0.2/0.3管芯500mm,0.13管芯400mm，宽度公差+/-0.2mm，厚度公差+/-0.01mm |  | 31010007 | 小品种钢卷 | 0.13-SPCC | 31020008 | 小品种钢分切带 | 0.13-SPCC |  | 10 | MO001221 | MO001221-002-06 | FJ001 | 分剪模板 | 4370 | 2024-07-05 | 2024-07-05 | 2 | 2024-07-06 22:59:13 | 2024-07-06 23:03:39 | 江苏东方九天新能源材料有限公司 |  | 秦海波 |  | 1 | 0.13 | 0 | 533 | 1 | JG1124055080/6 | 1.排刀146+172.5+198 切一包 JG1124055078 2.排刀157+172.5+198 切一包 JG1124055080首钢SPCC 此单发浙江银轮 HV100±10.毛化面轻涂油 0.2/0.3管芯500mm,0.13管芯400mm，宽度公差+/-0.2mm，厚度公差+/-0.01mm | 1 |  | 是 | 是 | 4 | 2
分剪 | JG1124055080/5 | JG1124055080 | 东方分剪6# | 合格 | 合格品 | 甲 | 秦海波 | 233.79 | 230 | 0.9838 | 0 | 0.13 | 198 | 1.排刀146+172.5+198 切一包 JG1124055078 2.排刀157+172.5+198 切一包 JG1124055080首钢SPCC 此单发浙江银轮 HV100±10.毛化面轻涂油 0.2/0.3管芯500mm,0.13管芯400mm，宽度公差+/-0.2mm，厚度公差+/-0.01mm |  | 31010007 | 小品种钢卷 | 0.13-SPCC | 31020008 | 小品种钢分切带 | 0.13-SPCC |  | 10 | MO001221 | MO001221-002-05 | FJ001 | 分剪模板 | 4370 | 2024-07-05 | 2024-07-05 | 2 | 2024-07-06 22:59:13 | 2024-07-06 23:03:39 | 江苏东方九天新能源材料有限公司 |  | 秦海波 |  | 1 | 0.13 | 0 | 533 | 1 | JG1124055080/5 | 1.排刀146+172.5+198 切一包 JG1124055078 2.排刀157+172.5+198 切一包 JG1124055080首钢SPCC 此单发浙江银轮 HV100±10.毛化面轻涂油 0.2/0.3管芯500mm,0.13管芯400mm，宽度公差+/-0.2mm，厚度公差+/-0.01mm | 1 |  | 是 | 是 | 4 | 2
分剪 | JG1124055080/4 | JG1124055080 | 东方分剪6# | 合格 | 合格品 | 甲 | 秦海波 | 187.03 | 184 | 0.9838 | 0 | 0.13 | 157 | 1.排刀146+172.5+198 切一包 JG1124055078 2.排刀157+172.5+198 切一包 JG1124055080首钢SPCC 此单发浙江银轮 HV100±10.毛化面轻涂油 0.2/0.3管芯500mm,0.13管芯400mm，宽度公差+/-0.2mm，厚度公差+/-0.01mm |  | 31010007 | 小品种钢卷 | 0.13-SPCC | 31020008 | 小品种钢分切带 | 0.13-SPCC |  | 10 | MO001221 | MO001221-002-04 | FJ001 | 分剪模板 | 4370 | 2024-07-05 | 2024-07-05 | 2 | 2024-07-06 22:59:13 | 2024-07-06 23:03:39 | 江苏东方九天新能源材料有限公司 |  | 秦海波 |  | 1 | 0.13 | 0 | 533 | 1 | JG1124055080/4 | 1.排刀146+172.5+198 切一包 JG1124055078 2.排刀157+172.5+198 切一包 JG1124055080首钢SPCC 此单发浙江银轮 HV100±10.毛化面轻涂油 0.2/0.3管芯500mm,0.13管芯400mm，宽度公差+/-0.2mm，厚度公差+/-0.01mm | 1 |  | 是 | 是 | 4 | 2
分剪 | JG1124055080/3 | JG1124055080 | 东方分剪6# | 合格 | 合格品 | 甲 | 秦海波 | 202.28 | 199 | 0.9838 | 0 | 0.13 | 173.2 | 1.排刀146+172.5+198 切一包 JG1124055078 2.排刀157+172.5+198 切一包 JG1124055080首钢SPCC 此单发浙江银轮 HV100±10.毛化面轻涂油 0.2/0.3管芯500mm,0.13管芯400mm，宽度公差+/-0.2mm，厚度公差+/-0.01mm |  | 31010007 | 小品种钢卷 | 0.13-SPCC | 31020008 | 小品种钢分切带 | 0.13-SPCC |  | 10 | MO001221 | MO001221-002-03 | FJ001 | 分剪模板 | 4370 | 2024-07-05 | 2024-07-05 | 2 | 2024-07-06 22:59:13 | 2024-07-06 23:03:39 | 江苏东方九天新能源材料有限公司 |  | 秦海波 |  | 1 | 0.13 | 0 | 533 | 1 | JG1124055080/3 | 1.排刀146+172.5+198 切一包 JG1124055078 2.排刀157+172.5+198 切一包 JG1124055080首钢SPCC 此单发浙江银轮 HV100±10.毛化面轻涂油 0.2/0.3管芯500mm,0.13管芯400mm，宽度公差+/-0.2mm，厚度公差+/-0.01mm | 1 |  | 是 | 是 | 4 | 2
分剪 | JG1124055080/2 | JG1124055080 | 东方分剪6# | 合格 | 合格品 | 甲 | 秦海波 | 232.78 | 229 | 0.9838 | 0 | 0.13 | 198 | 1.排刀146+172.5+198 切一包 JG1124055078 2.排刀157+172.5+198 切一包 JG1124055080首钢SPCC 此单发浙江银轮 HV100±10.毛化面轻涂油 0.2/0.3管芯500mm,0.13管芯400mm，宽度公差+/-0.2mm，厚度公差+/-0.01mm |  | 31010007 | 小品种钢卷 | 0.13-SPCC | 31020008 | 小品种钢分切带 | 0.13-SPCC |  | 10 | MO001221 | MO001221-002-02 | FJ001 | 分剪模板 | 4370 | 2024-07-05 | 2024-07-05 | 2 | 2024-07-06 22:59:13 | 2024-07-06 23:03:39 | 江苏东方九天新能源材料有限公司 |  | 秦海波 |  | 1 | 0.13 | 0 | 533 | 1 | JG1124055080/2 | 1.排刀146+172.5+198 切一包 JG1124055078 2.排刀157+172.5+198 切一包 JG1124055080首钢SPCC 此单发浙江银轮 HV100±10.毛化面轻涂油 0.2/0.3管芯500mm,0.13管芯400mm，宽度公差+/-0.2mm，厚度公差+/-0.01mm | 1 |  | 是 | 是 | 4 | 2
分剪 | JG1124055080/1 | JG1124055080 | 东方分剪6# | 合格 | 合格品 | 甲 | 秦海波 | 186.02 | 183 | 0.9838 | 0 | 0.13 | 157 | 1.排刀146+172.5+198 切一包 JG1124055078 2.排刀157+172.5+198 切一包 JG1124055080首钢SPCC 此单发浙江银轮 HV100±10.毛化面轻涂油 0.2/0.3管芯500mm,0.13管芯400mm，宽度公差+/-0.2mm，厚度公差+/-0.01mm |  | 31010007 | 小品种钢卷 | 0.13-SPCC | 31020008 | 小品种钢分切带 | 0.13-SPCC |  | 10 | MO001221 | MO001221-002-01 | FJ001 | 分剪模板 | 4370 | 2024-07-05 | 2024-07-05 | 2 | 2024-07-06 22:59:13 | 2024-07-06 23:03:39 | 江苏东方九天新能源材料有限公司 |  | 秦海波 |  | 1 | 0.13 | 0 | 533 | 1 | JG1124055080/1 | 1.排刀146+172.5+198 切一包 JG1124055078 2.排刀157+172.5+198 切一包 JG1124055080首钢SPCC 此单发浙江银轮 HV100±10.毛化面轻涂油 0.2/0.3管芯500mm,0.13管芯400mm，宽度公差+/-0.2mm，厚度公差+/-0.01mm | 1 |  | 是 | 是 | 4 | 2
最终平整 | JG12240550662 | JG1224055066 | 东方850平整 | 合格 | 合格品 | 甲 | 陈俊华,钱琨 | 5490 | 5480 | 0.9982 | 9440 | 0.1 | 760 | 平整 | 300.1米传侧338.8mm孔洞（0.99mm2），2839.9-2846.8米传侧244.4-271.2mm3个孔洞（0.07-0.21mm2),尾部800米传侧折印5cm左右 | 20100142 | 轧硬 | 0.4*760-SPCC | 30210015 | 光亮卷 | 0.1-SPCC |  | 60 | MO001072 | MO001072-001-02 | GLJ003 | 光亮卷前处理 模板 | 13425 | 2024-07-01 | 2024-07-08 | 2 | 2024-07-06 22:50:29 | 2024-07-06 22:53:08 | 江苏东方九天新能源材料有限公司 | 187646 | 陈俊华 |  |  | 0.1 | 9450 | 760 | 1 | JG12240550662 | 轧0.1，米数控制在23200-23300米，脱脂分一包10400米。 | 1 | K孔洞(300.1米传338.8MM0.99；2839.9-2846.8米传244.4-271.2MM3个0.07-0.21MM2),N粘钢折印(尾800米传5CM) | 是 | 是 | 2194 | 1
最终平整 | JG12240551411 | JG1224055141 | 东方850平整 | 合格 | 让步接收 | 甲 | 陈俊华,钱琨 | 7090 | 7100 | 1.0014 | 12380 | 0.1 | 760 | 平整 | 尾部200米板面水锈斑 | 20100142 | 轧硬 | 0.4*760-SPCC | 30210015 | 光亮卷 | 0.1-SPCC |  | 60 | MO001035 | MO001035-001-01 | GLJ003 | 光亮卷前处理 模板 | 13780 | 2024-06-28 | 2024-07-06 | 2 | 2024-07-06 22:20:23 | 2024-07-06 22:22:34 | 江苏东方九天新能源材料有限公司 | 161511 | 陈俊华 |  |  | 0.1 | 12300 | 760 | 1 | JG12240551411 | 轧0.1，米数控制在23700-23800米，脱脂分一包10500米。 | 1 | S色差(重),S水锈斑(尾200米) | 是 | 是 | 2819 | 1
最终退火 | JG12240601272 | JG1224060127 | 东方20# | 合格 |  | 甲 | 程新华,李龙礼,吴双勇 | 6040 | 6040 | 1 | 10510 | 0.1 | 760 | 退火（590℃） |  | 20100142 | 轧硬 | 0.4*760-SPCC | 30210015 | 光亮卷 | 0.1-SPCC |  | 50 | MO000938 | MO000938-012-02 | KSFW001 | 东方小品种钢前处理 0.67（昆山富维 厚度公差：0.660-0.670mm,光泽度大于150GU（横向、纵向），粗糙度：Ra0.2-0.45um.硬度：HV80-110） | 13445 | 2024-06-24 | 2024-07-04 | 2 | 2024-07-05 06:22:15 | 2024-07-06 22:16:08 | 江苏东方九天新能源材料有限公司 | 192996 | 刘忠于 | 刘忠于 |  | 0.1 | 10510 | 760 | 1 | JG12240601272 | 轧0.1，米数控制在23100-23200米，脱脂分一包10400米。 |  |  | 否 | 否 | 1927 | 12
最终退火 | JG12240601271 | JG1224060127 | 东方20# | 合格 |  | 甲 | 程新华,李龙礼,吴双勇 | 7280 | 7280 | 1 | 12640 | 0.1 | 760 | 退火（590℃） |  | 20100142 | 轧硬 | 0.4*760-SPCC | 30210015 | 光亮卷 | 0.1-SPCC |  | 50 | MO000938 | MO000938-012-01 | KSFW001 | 东方小品种钢前处理 0.67（昆山富维 厚度公差：0.660-0.670mm,光泽度大于150GU（横向、纵向），粗糙度：Ra0.2-0.45um.硬度：HV80-110） | 13445 | 2024-06-24 | 2024-07-04 | 2 | 2024-07-05 06:22:15 | 2024-07-06 22:16:08 | 江苏东方九天新能源材料有限公司 | 192996 | 刘忠于 | 刘忠于 |  | 0.1 | 12640 | 760 | 1 | JG12240601271 | 轧0.1，米数控制在23100-23200米，脱脂分一包10400米。 |  |  | 否 | 否 | 1927 | 12
最终退火 | JG12240601291 | JG1224060129 | 东方20# | 合格 |  | 甲 | 程新华,李龙礼,吴双勇 | 7475 | 7475 | 1 | 13000 | 0.1 | 760 | 退火（590℃） |  | 20100142 | 轧硬 | 0.4*760-SPCC | 30210015 | 光亮卷 | 0.1-SPCC |  | 50 | MO000938 | MO000938-008-01 | KSFW001 | 东方小品种钢前处理 0.67（昆山富维 厚度公差：0.660-0.670mm,光泽度大于150GU（横向、纵向），粗糙度：Ra0.2-0.45um.硬度：HV80-110） | 13450 | 2024-06-24 | 2024-07-04 | 2 | 2024-07-05 06:22:15 | 2024-07-06 22:16:08 | 江苏东方九天新能源材料有限公司 | 192992 | 刘忠于 | 刘忠于 |  | 0.1 | 13000 | 760 | 1 | JG12240601291 | 轧0.1，米数控制在23100-23200米，脱脂分一包10400米。 |  |  | 否 | 否 | 5996 | 8
最终退火 | JG12240601312 | JG1224060131 | 东方20# | 合格 |  | 甲 | 程新华,李龙礼,吴双勇 | 5840 | 5840 | 1 | 10100 | 0.1 | 760 | 退火（590℃） |  | 20100142 | 轧硬 | 0.4*760-SPCC | 30210015 | 光亮卷 | 0.1-SPCC |  | 50 | MO000938 | MO000938-002-02 | KSFW001 | 东方小品种钢前处理 0.67（昆山富维 厚度公差：0.660-0.670mm,光泽度大于150GU（横向、纵向），粗糙度：Ra0.2-0.45um.硬度：HV80-110） | 13490 | 2024-06-24 | 2024-07-04 | 2 | 2024-07-05 06:22:15 | 2024-07-06 22:16:08 | 江苏东方九天新能源材料有限公司 | 192986 | 刘忠于 | 刘忠于 |  | 0.1 | 10100 | 760 | 1 | JG12240601312 | 轧0.1，米数控制在23100-23200米，脱脂分一包10400米。 |  |  | 否 | 否 | 3962 | 2
最终退火 | JG12240601421 | JG1224060142 | 东方20# | 合格 |  | 甲 | 吴双勇,程新华,李龙礼 | 7250 | 7250 | 1 | 12600 | 0.1 | 760 | 退火（590℃） |  | 20100142 | 轧硬 | 0.4*760-SPCC | 30210015 | 光亮卷 | 0.1-SPCC |  | 50 | MO000938 | MO000938-005-01 | KSFW001 | 东方小品种钢前处理 0.67（昆山富维 厚度公差：0.660-0.670mm,光泽度大于150GU（横向、纵向），粗糙度：Ra0.2-0.45um.硬度：HV80-110） | 13445 | 2024-06-24 | 2024-07-04 | 2 | 2024-07-05 08:05:41 | 2024-07-06 22:15:14 | 江苏东方九天新能源材料有限公司 | 192989 | 刘忠于 | 刘忠于 |  | 0.1 | 12600 | 760 | 1 | JG12240601421 | 轧0.1，米数控制在23100-23200米，脱脂分一包10400米。 |  |  | 否 | 否 | 6007 | 5
最终退火 | JG12240601322 | JG1224060132 | 东方20# | 合格 |  | 甲 | 吴双勇,程新华,李龙礼 | 5995 | 5995 | 1 | 10440 | 0.1 | 760 | 退火（590℃） |  | 20100142 | 轧硬 | 0.4*760-SPCC | 30210015 | 光亮卷 | 0.1-SPCC |  | 50 | MO000938 | MO000938-003-02 | KSFW001 | 东方小品种钢前处理 0.67（昆山富维 厚度公差：0.660-0.670mm,光泽度大于150GU（横向、纵向），粗糙度：Ra0.2-0.45um.硬度：HV80-110） | 13510 | 2024-06-24 | 2024-07-04 | 2 | 2024-07-05 08:05:41 | 2024-07-06 22:15:14 | 江苏东方九天新能源材料有限公司 | 192987 | 刘忠于 | 刘忠于 |  | 0.1 | 10440 | 760 | 1 | JG12240601322 | 轧0.1，米数控制在23100-23200米，脱脂分一包10400米。 |  |  | 否 | 否 | 5592 | 3
最终退火 | JG12240601361 | JG1224060136 | 东方20# | 合格 |  | 甲 | 吴双勇,程新华,李龙礼 | 7500 | 7500 | 1 | 13000 | 0.1 | 760 | 退火（590℃） |  | 20100142 | 轧硬 | 0.4*760-SPCC | 30210015 | 光亮卷 | 0.1-SPCC |  | 50 | MO000938 | MO000938-001-01 | KSFW001 | 东方小品种钢前处理 0.67（昆山富维 厚度公差：0.660-0.670mm,光泽度大于150GU（横向、纵向），粗糙度：Ra0.2-0.45um.硬度：HV80-110） | 13460 | 2024-06-24 | 2024-07-04 | 2 | 2024-07-05 08:05:41 | 2024-07-06 22:15:14 | 江苏东方九天新能源材料有限公司 | 192985 | 刘忠于 | 刘忠于 |  | 0.1 | 13000 | 760 | 1 | JG12240601361 | 轧0.1，米数控制在23100-23200米，脱脂分一包10400米。 |  |  | 否 | 否 | 3812 | 1
分剪 | JG1124055078/21 | JG1124055078 | 东方分剪5# | 合格 | 合格品 | 乙 | 秦海波,张建勇 | 171.89 | 165 | 0.9599 | 0 | 0.13 | 146 | 1.排刀146+172.5+198 切一包 JG1124055078 2.排刀157+172.5+198 切一包 JG1124055080首钢SPCC 此单发浙江银轮 HV100±10.毛化面轻涂油 0.2/0.3管芯500mm,0.13管芯400mm，宽度公差+/-0.2mm，厚度公差+/-0.01mm |  | 31010007 | 小品种钢卷 | 0.13-SPCC | 31020008 | 小品种钢分切带 | 0.13-SPCC |  | 10 | MO001221 | MO001221-001-21 | FJ001 | 分剪模板 | 4290 | 2024-07-05 | 2024-07-05 | 2 | 2024-07-06 15:57:06 | 2024-07-06 20:24:02 | 江苏东方九天新能源材料有限公司 |  | 张建勇 |  | 1 | 0.13 | 0 | 533 | 1 | JG1124055078/21 | 1.排刀146+172.5+198 切一包 JG1124055078 2.排刀157+172.5+198 切一包 JG1124055080首钢SPCC 此单发浙江银轮 HV100±10.毛化面轻涂油 0.2/0.3管芯500mm,0.13管芯400mm，宽度公差+/-0.2mm，厚度公差+/-0.01mm | 1 |  | 是 | 是 | 279 | 1
分剪 | JG1124055078/20 | JG1124055078 | 东方分剪5# | 合格 | 合格品 | 乙 | 秦海波,张建勇 | 204.18 | 196 | 0.9599 | 0 | 0.13 | 173.2 | 1.排刀146+172.5+198 切一包 JG1124055078 2.排刀157+172.5+198 切一包 JG1124055080首钢SPCC 此单发浙江银轮 HV100±10.毛化面轻涂油 0.2/0.3管芯500mm,0.13管芯400mm，宽度公差+/-0.2mm，厚度公差+/-0.01mm |  | 31010007 | 小品种钢卷 | 0.13-SPCC | 31020008 | 小品种钢分切带 | 0.13-SPCC |  | 10 | MO001221 | MO001221-001-20 | FJ001 | 分剪模板 | 4290 | 2024-07-05 | 2024-07-05 | 2 | 2024-07-06 15:57:06 | 2024-07-06 20:24:02 | 江苏东方九天新能源材料有限公司 |  | 张建勇 |  | 1 | 0.13 | 0 | 533 | 1 | JG1124055078/20 | 1.排刀146+172.5+198 切一包 JG1124055078 2.排刀157+172.5+198 切一包 JG1124055080首钢SPCC 此单发浙江银轮 HV100±10.毛化面轻涂油 0.2/0.3管芯500mm,0.13管芯400mm，宽度公差+/-0.2mm，厚度公差+/-0.01mm | 1 |  | 是 | 是 | 279 | 1
分剪 | JG1124055078/19 | JG1124055078 | 东方分剪5# | 合格 | 合格品 | 乙 | 秦海波,张建勇 | 236.48 | 227 | 0.9599 | 0 | 0.13 | 198 | 1.排刀146+172.5+198 切一包 JG1124055078 2.排刀157+172.5+198 切一包 JG1124055080首钢SPCC 此单发浙江银轮 HV100±10.毛化面轻涂油 0.2/0.3管芯500mm,0.13管芯400mm，宽度公差+/-0.2mm，厚度公差+/-0.01mm |  | 31010007 | 小品种钢卷 | 0.13-SPCC | 31020008 | 小品种钢分切带 | 0.13-SPCC |  | 10 | MO001221 | MO001221-001-19 | FJ001 | 分剪模板 | 4290 | 2024-07-05 | 2024-07-05 | 2 | 2024-07-06 15:57:06 | 2024-07-06 20:24:02 | 江苏东方九天新能源材料有限公司 |  | 张建勇 |  | 1 | 0.13 | 0 | 533 | 1 | JG1124055078/19 | 1.排刀146+172.5+198 切一包 JG1124055078 2.排刀157+172.5+198 切一包 JG1124055080首钢SPCC 此单发浙江银轮 HV100±10.毛化面轻涂油 0.2/0.3管芯500mm,0.13管芯400mm，宽度公差+/-0.2mm，厚度公差+/-0.01mm | 1 |  | 是 | 是 | 279 | 1
分剪 | JG1124055078/18 | JG1124055078 | 东方分剪5# | 合格 | 合格品 | 乙 | 秦海波,张建勇 | 172.93 | 166 | 0.9599 | 0 | 0.13 | 146 | 1.排刀146+172.5+198 切一包 JG1124055078 2.排刀157+172.5+198 切一包 JG1124055080首钢SPCC 此单发浙江银轮 HV100±10.毛化面轻涂油 0.2/0.3管芯500mm,0.13管芯400mm，宽度公差+/-0.2mm，厚度公差+/-0.01mm |  | 31010007 | 小品种钢卷 | 0.13-SPCC | 31020008 | 小品种钢分切带 | 0.13-SPCC |  | 10 | MO001221 | MO001221-001-18 | FJ001 | 分剪模板 | 4290 | 2024-07-05 | 2024-07-05 | 2 | 2024-07-06 15:57:06 | 2024-07-06 20:24:02 | 江苏东方九天新能源材料有限公司 |  | 张建勇 |  | 1 | 0.13 | 0 | 533 | 1 | JG1124055078/18 | 1.排刀146+172.5+198 切一包 JG1124055078 2.排刀157+172.5+198 切一包 JG1124055080首钢SPCC 此单发浙江银轮 HV100±10.毛化面轻涂油 0.2/0.3管芯500mm,0.13管芯400mm，宽度公差+/-0.2mm，厚度公差+/-0.01mm | 1 |  | 是 | 是 | 279 | 1
分剪 | JG1124055078/17 | JG1124055078 | 东方分剪5# | 合格 | 合格品 | 乙 | 秦海波,张建勇 | 204.18 | 196 | 0.9599 | 0 | 0.13 | 173.2 | 1.排刀146+172.5+198 切一包 JG1124055078 2.排刀157+172.5+198 切一包 JG1124055080首钢SPCC 此单发浙江银轮 HV100±10.毛化面轻涂油 0.2/0.3管芯500mm,0.13管芯400mm，宽度公差+/-0.2mm，厚度公差+/-0.01mm |  | 31010007 | 小品种钢卷 | 0.13-SPCC | 31020008 | 小品种钢分切带 | 0.13-SPCC |  | 10 | MO001221 | MO001221-001-17 | FJ001 | 分剪模板 | 4290 | 2024-07-05 | 2024-07-05 | 2 | 2024-07-06 15:57:06 | 2024-07-06 20:24:02 | 江苏东方九天新能源材料有限公司 |  | 张建勇 |  | 1 | 0.13 | 0 | 533 | 1 | JG1124055078/17 | 1.排刀146+172.5+198 切一包 JG1124055078 2.排刀157+172.5+198 切一包 JG1124055080首钢SPCC 此单发浙江银轮 HV100±10.毛化面轻涂油 0.2/0.3管芯500mm,0.13管芯400mm，宽度公差+/-0.2mm，厚度公差+/-0.01mm | 1 |  | 是 | 是 | 279 | 1
分剪 | JG1124055078/16 | JG1124055078 | 东方分剪5# | 合格 | 合格品 | 乙 | 秦海波,张建勇 | 236.48 | 227 | 0.9599 | 0 | 0.13 | 198 | 1.排刀146+172.5+198 切一包 JG1124055078 2.排刀157+172.5+198 切一包 JG1124055080首钢SPCC 此单发浙江银轮 HV100±10.毛化面轻涂油 0.2/0.3管芯500mm,0.13管芯400mm，宽度公差+/-0.2mm，厚度公差+/-0.01mm |  | 31010007 | 小品种钢卷 | 0.13-SPCC | 31020008 | 小品种钢分切带 | 0.13-SPCC |  | 10 | MO001221 | MO001221-001-16 | FJ001 | 分剪模板 | 4290 | 2024-07-05 | 2024-07-05 | 2 | 2024-07-06 15:57:06 | 2024-07-06 20:24:02 | 江苏东方九天新能源材料有限公司 |  | 张建勇 |  | 1 | 0.13 | 0 | 533 | 1 | JG1124055078/16 | 1.排刀146+172.5+198 切一包 JG1124055078 2.排刀157+172.5+198 切一包 JG1124055080首钢SPCC 此单发浙江银轮 HV100±10.毛化面轻涂油 0.2/0.3管芯500mm,0.13管芯400mm，宽度公差+/-0.2mm，厚度公差+/-0.01mm | 1 |  | 是 | 是 | 279 | 1
分剪 | JG1124055078/15 | JG1124055078 | 东方分剪5# | 合格 | 合格品 | 乙 | 秦海波,张建勇 | 172.93 | 166 | 0.9599 | 0 | 0.13 | 146 | 1.排刀146+172.5+198 切一包 JG1124055078 2.排刀157+172.5+198 切一包 JG1124055080首钢SPCC 此单发浙江银轮 HV100±10.毛化面轻涂油 0.2/0.3管芯500mm,0.13管芯400mm，宽度公差+/-0.2mm，厚度公差+/-0.01mm |  | 31010007 | 小品种钢卷 | 0.13-SPCC | 31020008 | 小品种钢分切带 | 0.13-SPCC |  | 10 | MO001221 | MO001221-001-15 | FJ001 | 分剪模板 | 4290 | 2024-07-05 | 2024-07-05 | 2 | 2024-07-06 15:57:06 | 2024-07-06 20:24:02 | 江苏东方九天新能源材料有限公司 |  | 张建勇 |  | 1 | 0.13 | 0 | 533 | 1 | JG1124055078/15 | 1.排刀146+172.5+198 切一包 JG1124055078 2.排刀157+172.5+198 切一包 JG1124055080首钢SPCC 此单发浙江银轮 HV100±10.毛化面轻涂油 0.2/0.3管芯500mm,0.13管芯400mm，宽度公差+/-0.2mm，厚度公差+/-0.01mm | 1 |  | 是 | 是 | 279 | 1
分剪 | JG1124055078/14 | JG1124055078 | 东方分剪5# | 合格 | 合格品 | 乙 | 秦海波,张建勇 | 204.18 | 196 | 0.9599 | 0 | 0.13 | 173.2 | 1.排刀146+172.5+198 切一包 JG1124055078 2.排刀157+172.5+198 切一包 JG1124055080首钢SPCC 此单发浙江银轮 HV100±10.毛化面轻涂油 0.2/0.3管芯500mm,0.13管芯400mm，宽度公差+/-0.2mm，厚度公差+/-0.01mm |  | 31010007 | 小品种钢卷 | 0.13-SPCC | 31020008 | 小品种钢分切带 | 0.13-SPCC |  | 10 | MO001221 | MO001221-001-14 | FJ001 | 分剪模板 | 4290 | 2024-07-05 | 2024-07-05 | 2 | 2024-07-06 15:57:06 | 2024-07-06 20:24:02 | 江苏东方九天新能源材料有限公司 |  | 张建勇 |  | 1 | 0.13 | 0 | 533 | 1 | JG1124055078/14 | 1.排刀146+172.5+198 切一包 JG1124055078 2.排刀157+172.5+198 切一包 JG1124055080首钢SPCC 此单发浙江银轮 HV100±10.毛化面轻涂油 0.2/0.3管芯500mm,0.13管芯400mm，宽度公差+/-0.2mm，厚度公差+/-0.01mm | 1 |  | 是 | 是 | 279 | 1
分剪 | JG1124055078/13 | JG1124055078 | 东方分剪5# | 合格 | 合格品 | 乙 | 秦海波,张建勇 | 236.48 | 227 | 0.9599 | 0 | 0.13 | 198 | 1.排刀146+172.5+198 切一包 JG1124055078 2.排刀157+172.5+198 切一包 JG1124055080首钢SPCC 此单发浙江银轮 HV100±10.毛化面轻涂油 0.2/0.3管芯500mm,0.13管芯400mm，宽度公差+/-0.2mm，厚度公差+/-0.01mm |  | 31010007 | 小品种钢卷 | 0.13-SPCC | 31020008 | 小品种钢分切带 | 0.13-SPCC |  | 10 | MO001221 | MO001221-001-13 | FJ001 | 分剪模板 | 4290 | 2024-07-05 | 2024-07-05 | 2 | 2024-07-06 15:57:06 | 2024-07-06 20:24:02 | 江苏东方九天新能源材料有限公司 |  | 张建勇 |  | 1 | 0.13 | 0 | 533 | 1 | JG1124055078/13 | 1.排刀146+172.5+198 切一包 JG1124055078 2.排刀157+172.5+198 切一包 JG1124055080首钢SPCC 此单发浙江银轮 HV100±10.毛化面轻涂油 0.2/0.3管芯500mm,0.13管芯400mm，宽度公差+/-0.2mm，厚度公差+/-0.01mm | 1 |  | 是 | 是 | 279 | 1
分剪 | JG1124055078/12 | JG1124055078 | 东方分剪5# | 合格 | 合格品 | 乙 | 秦海波,张建勇 | 171.89 | 165 | 0.9599 | 0 | 0.13 | 146 | 1.排刀146+172.5+198 切一包 JG1124055078 2.排刀157+172.5+198 切一包 JG1124055080首钢SPCC 此单发浙江银轮 HV100±10.毛化面轻涂油 0.2/0.3管芯500mm,0.13管芯400mm，宽度公差+/-0.2mm，厚度公差+/-0.01mm |  | 31010007 | 小品种钢卷 | 0.13-SPCC | 31020008 | 小品种钢分切带 | 0.13-SPCC |  | 10 | MO001221 | MO001221-001-12 | FJ001 | 分剪模板 | 4290 | 2024-07-05 | 2024-07-05 | 2 | 2024-07-06 15:57:06 | 2024-07-06 20:24:02 | 江苏东方九天新能源材料有限公司 |  | 张建勇 |  | 1 | 0.13 | 0 | 533 | 1 | JG1124055078/12 | 1.排刀146+172.5+198 切一包 JG1124055078 2.排刀157+172.5+198 切一包 JG1124055080首钢SPCC 此单发浙江银轮 HV100±10.毛化面轻涂油 0.2/0.3管芯500mm,0.13管芯400mm，宽度公差+/-0.2mm，厚度公差+/-0.01mm | 1 |  | 是 | 是 | 279 | 1
分剪 | JG1124055078/11 | JG1124055078 | 东方分剪5# | 合格 | 合格品 | 乙 | 秦海波,张建勇 | 204.18 | 196 | 0.9599 | 0 | 0.13 | 173.2 | 1.排刀146+172.5+198 切一包 JG1124055078 2.排刀157+172.5+198 切一包 JG1124055080首钢SPCC 此单发浙江银轮 HV100±10.毛化面轻涂油 0.2/0.3管芯500mm,0.13管芯400mm，宽度公差+/-0.2mm，厚度公差+/-0.01mm |  | 31010007 | 小品种钢卷 | 0.13-SPCC | 31020008 | 小品种钢分切带 | 0.13-SPCC |  | 10 | MO001221 | MO001221-001-11 | FJ001 | 分剪模板 | 4290 | 2024-07-05 | 2024-07-05 | 2 | 2024-07-06 15:57:06 | 2024-07-06 20:24:02 | 江苏东方九天新能源材料有限公司 |  | 张建勇 |  | 1 | 0.13 | 0 | 533 | 1 | JG1124055078/11 | 1.排刀146+172.5+198 切一包 JG1124055078 2.排刀157+172.5+198 切一包 JG1124055080首钢SPCC 此单发浙江银轮 HV100±10.毛化面轻涂油 0.2/0.3管芯500mm,0.13管芯400mm，宽度公差+/-0.2mm，厚度公差+/-0.01mm | 1 |  | 是 | 是 | 279 | 1
分剪 | JG1124055078/10 | JG1124055078 | 东方分剪5# | 合格 | 合格品 | 乙 | 秦海波,张建勇 | 236.48 | 227 | 0.9599 | 0 | 0.13 | 198 | 1.排刀146+172.5+198 切一包 JG1124055078 2.排刀157+172.5+198 切一包 JG1124055080首钢SPCC 此单发浙江银轮 HV100±10.毛化面轻涂油 0.2/0.3管芯500mm,0.13管芯400mm，宽度公差+/-0.2mm，厚度公差+/-0.01mm |  | 31010007 | 小品种钢卷 | 0.13-SPCC | 31020008 | 小品种钢分切带 | 0.13-SPCC |  | 10 | MO001221 | MO001221-001-10 | FJ001 | 分剪模板 | 4290 | 2024-07-05 | 2024-07-05 | 2 | 2024-07-06 15:57:06 | 2024-07-06 20:24:02 | 江苏东方九天新能源材料有限公司 |  | 张建勇 |  | 1 | 0.13 | 0 | 533 | 1 | JG1124055078/10 | 1.排刀146+172.5+198 切一包 JG1124055078 2.排刀157+172.5+198 切一包 JG1124055080首钢SPCC 此单发浙江银轮 HV100±10.毛化面轻涂油 0.2/0.3管芯500mm,0.13管芯400mm，宽度公差+/-0.2mm，厚度公差+/-0.01mm | 1 |  | 是 | 是 | 279 | 1
分剪 | JG1124055078/9 | JG1124055078 | 东方分剪5# | 合格 | 合格品 | 乙 | 秦海波,张建勇 | 171.89 | 165 | 0.9599 | 0 | 0.13 | 146 | 1.排刀146+172.5+198 切一包 JG1124055078 2.排刀157+172.5+198 切一包 JG1124055080首钢SPCC 此单发浙江银轮 HV100±10.毛化面轻涂油 0.2/0.3管芯500mm,0.13管芯400mm，宽度公差+/-0.2mm，厚度公差+/-0.01mm |  | 31010007 | 小品种钢卷 | 0.13-SPCC | 31020008 | 小品种钢分切带 | 0.13-SPCC |  | 10 | MO001221 | MO001221-001-09 | FJ001 | 分剪模板 | 4290 | 2024-07-05 | 2024-07-05 | 2 | 2024-07-06 15:57:06 | 2024-07-06 20:24:02 | 江苏东方九天新能源材料有限公司 |  | 张建勇 |  | 1 | 0.13 | 0 | 533 | 1 | JG1124055078/9 | 1.排刀146+172.5+198 切一包 JG1124055078 2.排刀157+172.5+198 切一包 JG1124055080首钢SPCC 此单发浙江银轮 HV100±10.毛化面轻涂油 0.2/0.3管芯500mm,0.13管芯400mm，宽度公差+/-0.2mm，厚度公差+/-0.01mm | 1 |  | 是 | 是 | 279 | 1
分剪 | JG1124055078/8 | JG1124055078 | 东方分剪5# | 合格 | 合格品 | 乙 | 秦海波,张建勇 | 204.18 | 196 | 0.9599 | 0 | 0.13 | 173.2 | 1.排刀146+172.5+198 切一包 JG1124055078 2.排刀157+172.5+198 切一包 JG1124055080首钢SPCC 此单发浙江银轮 HV100±10.毛化面轻涂油 0.2/0.3管芯500mm,0.13管芯400mm，宽度公差+/-0.2mm，厚度公差+/-0.01mm |  | 31010007 | 小品种钢卷 | 0.13-SPCC | 31020008 | 小品种钢分切带 | 0.13-SPCC |  | 10 | MO001221 | MO001221-001-08 | FJ001 | 分剪模板 | 4290 | 2024-07-05 | 2024-07-05 | 2 | 2024-07-06 15:57:06 | 2024-07-06 20:24:02 | 江苏东方九天新能源材料有限公司 |  | 张建勇 |  | 1 | 0.13 | 0 | 533 | 1 | JG1124055078/8 | 1.排刀146+172.5+198 切一包 JG1124055078 2.排刀157+172.5+198 切一包 JG1124055080首钢SPCC 此单发浙江银轮 HV100±10.毛化面轻涂油 0.2/0.3管芯500mm,0.13管芯400mm，宽度公差+/-0.2mm，厚度公差+/-0.01mm | 1 |  | 是 | 是 | 279 | 1
分剪 | JG1124055078/7 | JG1124055078 | 东方分剪5# | 合格 | 合格品 | 乙 | 秦海波,张建勇 | 236.48 | 227 | 0.9599 | 0 | 0.13 | 198 | 1.排刀146+172.5+198 切一包 JG1124055078 2.排刀157+172.5+198 切一包 JG1124055080首钢SPCC 此单发浙江银轮 HV100±10.毛化面轻涂油 0.2/0.3管芯500mm,0.13管芯400mm，宽度公差+/-0.2mm，厚度公差+/-0.01mm |  | 31010007 | 小品种钢卷 | 0.13-SPCC | 31020008 | 小品种钢分切带 | 0.13-SPCC |  | 10 | MO001221 | MO001221-001-07 | FJ001 | 分剪模板 | 4290 | 2024-07-05 | 2024-07-05 | 2 | 2024-07-06 15:57:06 | 2024-07-06 20:24:02 | 江苏东方九天新能源材料有限公司 |  | 张建勇 |  | 1 | 0.13 | 0 | 533 | 1 | JG1124055078/7 | 1.排刀146+172.5+198 切一包 JG1124055078 2.排刀157+172.5+198 切一包 JG1124055080首钢SPCC 此单发浙江银轮 HV100±10.毛化面轻涂油 0.2/0.3管芯500mm,0.13管芯400mm，宽度公差+/-0.2mm，厚度公差+/-0.01mm | 1 |  | 是 | 是 | 279 | 1
分剪 | JG1124055078/6 | JG1124055078 | 东方分剪5# | 合格 | 合格品 | 乙 | 秦海波,张建勇 | 171.89 | 165 | 0.9599 | 0 | 0.13 | 146 | 1.排刀146+172.5+198 切一包 JG1124055078 2.排刀157+172.5+198 切一包 JG1124055080首钢SPCC 此单发浙江银轮 HV100±10.毛化面轻涂油 0.2/0.3管芯500mm,0.13管芯400mm，宽度公差+/-0.2mm，厚度公差+/-0.01mm |  | 31010007 | 小品种钢卷 | 0.13-SPCC | 31020008 | 小品种钢分切带 | 0.13-SPCC |  | 10 | MO001221 | MO001221-001-06 | FJ001 | 分剪模板 | 4290 | 2024-07-05 | 2024-07-05 | 2 | 2024-07-06 15:57:06 | 2024-07-06 20:24:02 | 江苏东方九天新能源材料有限公司 |  | 张建勇 |  | 1 | 0.13 | 0 | 533 | 1 | JG1124055078/6 | 1.排刀146+172.5+198 切一包 JG1124055078 2.排刀157+172.5+198 切一包 JG1124055080首钢SPCC 此单发浙江银轮 HV100±10.毛化面轻涂油 0.2/0.3管芯500mm,0.13管芯400mm，宽度公差+/-0.2mm，厚度公差+/-0.01mm | 1 |  | 是 | 是 | 279 | 1
分剪 | JG1124055078/5 | JG1124055078 | 东方分剪5# | 合格 | 合格品 | 乙 | 秦海波,张建勇 | 204.18 | 196 | 0.9599 | 0 | 0.13 | 173.2 | 1.排刀146+172.5+198 切一包 JG1124055078 2.排刀157+172.5+198 切一包 JG1124055080首钢SPCC 此单发浙江银轮 HV100±10.毛化面轻涂油 0.2/0.3管芯500mm,0.13管芯400mm，宽度公差+/-0.2mm，厚度公差+/-0.01mm |  | 31010007 | 小品种钢卷 | 0.13-SPCC | 31020008 | 小品种钢分切带 | 0.13-SPCC |  | 10 | MO001221 | MO001221-001-05 | FJ001 | 分剪模板 | 4290 | 2024-07-05 | 2024-07-05 | 2 | 2024-07-06 15:57:06 | 2024-07-06 20:24:02 | 江苏东方九天新能源材料有限公司 |  | 张建勇 |  | 1 | 0.13 | 0 | 533 | 1 | JG1124055078/5 | 1.排刀146+172.5+198 切一包 JG1124055078 2.排刀157+172.5+198 切一包 JG1124055080首钢SPCC 此单发浙江银轮 HV100±10.毛化面轻涂油 0.2/0.3管芯500mm,0.13管芯400mm，宽度公差+/-0.2mm，厚度公差+/-0.01mm | 1 |  | 是 | 是 | 279 | 1
分剪 | JG1124055078/4 | JG1124055078 | 东方分剪5# | 合格 | 合格品 | 乙 | 秦海波,张建勇 | 235.43 | 226 | 0.9599 | 0 | 0.13 | 198 | 1.排刀146+172.5+198 切一包 JG1124055078 2.排刀157+172.5+198 切一包 JG1124055080首钢SPCC 此单发浙江银轮 HV100±10.毛化面轻涂油 0.2/0.3管芯500mm,0.13管芯400mm，宽度公差+/-0.2mm，厚度公差+/-0.01mm |  | 31010007 | 小品种钢卷 | 0.13-SPCC | 31020008 | 小品种钢分切带 | 0.13-SPCC |  | 10 | MO001221 | MO001221-001-04 | FJ001 | 分剪模板 | 4290 | 2024-07-05 | 2024-07-05 | 2 | 2024-07-06 15:57:06 | 2024-07-06 20:24:02 | 江苏东方九天新能源材料有限公司 |  | 张建勇 |  | 1 | 0.13 | 0 | 533 | 1 | JG1124055078/4 | 1.排刀146+172.5+198 切一包 JG1124055078 2.排刀157+172.5+198 切一包 JG1124055080首钢SPCC 此单发浙江银轮 HV100±10.毛化面轻涂油 0.2/0.3管芯500mm,0.13管芯400mm，宽度公差+/-0.2mm，厚度公差+/-0.01mm | 1 |  | 是 | 是 | 279 | 1
分剪 | JG1124055078/3 | JG1124055078 | 东方分剪5# | 合格 | 合格品 | 乙 | 秦海波,张建勇 | 172.93 | 166 | 0.9599 | 0 | 0.13 | 146 | 1.排刀146+172.5+198 切一包 JG1124055078 2.排刀157+172.5+198 切一包 JG1124055080首钢SPCC 此单发浙江银轮 HV100±10.毛化面轻涂油 0.2/0.3管芯500mm,0.13管芯400mm，宽度公差+/-0.2mm，厚度公差+/-0.01mm |  | 31010007 | 小品种钢卷 | 0.13-SPCC | 31020008 | 小品种钢分切带 | 0.13-SPCC |  | 10 | MO001221 | MO001221-001-03 | FJ001 | 分剪模板 | 4290 | 2024-07-05 | 2024-07-05 | 2 | 2024-07-06 15:57:06 | 2024-07-06 20:24:02 | 江苏东方九天新能源材料有限公司 |  | 张建勇 |  | 1 | 0.13 | 0 | 533 | 1 | JG1124055078/3 | 1.排刀146+172.5+198 切一包 JG1124055078 2.排刀157+172.5+198 切一包 JG1124055080首钢SPCC 此单发浙江银轮 HV100±10.毛化面轻涂油 0.2/0.3管芯500mm,0.13管芯400mm，宽度公差+/-0.2mm，厚度公差+/-0.01mm | 1 |  | 是 | 是 | 279 | 1
分剪 | JG1124055078/2 | JG1124055078 | 东方分剪5# | 合格 | 合格品 | 乙 | 秦海波,张建勇 | 204.18 | 196 | 0.9599 | 0 | 0.13 | 173.2 | 1.排刀146+172.5+198 切一包 JG1124055078 2.排刀157+172.5+198 切一包 JG1124055080首钢SPCC 此单发浙江银轮 HV100±10.毛化面轻涂油 0.2/0.3管芯500mm,0.13管芯400mm，宽度公差+/-0.2mm，厚度公差+/-0.01mm |  | 31010007 | 小品种钢卷 | 0.13-SPCC | 31020008 | 小品种钢分切带 | 0.13-SPCC |  | 10 | MO001221 | MO001221-001-02 | FJ001 | 分剪模板 | 4290 | 2024-07-05 | 2024-07-05 | 2 | 2024-07-06 15:57:06 | 2024-07-06 20:24:02 | 江苏东方九天新能源材料有限公司 |  | 张建勇 |  | 1 | 0.13 | 0 | 533 | 1 | JG1124055078/2 | 1.排刀146+172.5+198 切一包 JG1124055078 2.排刀157+172.5+198 切一包 JG1124055080首钢SPCC 此单发浙江银轮 HV100±10.毛化面轻涂油 0.2/0.3管芯500mm,0.13管芯400mm，宽度公差+/-0.2mm，厚度公差+/-0.01mm | 1 |  | 是 | 是 | 279 | 1
分剪 | JG1124055078/1 | JG1124055078 | 东方分剪5# | 合格 | 合格品 | 乙 | 秦海波,张建勇 | 236.48 | 227 | 0.9599 | 0 | 0.13 | 198 | 1.排刀146+172.5+198 切一包 JG1124055078 2.排刀157+172.5+198 切一包 JG1124055080首钢SPCC 此单发浙江银轮 HV100±10.毛化面轻涂油 0.2/0.3管芯500mm,0.13管芯400mm，宽度公差+/-0.2mm，厚度公差+/-0.01mm |  | 31010007 | 小品种钢卷 | 0.13-SPCC | 31020008 | 小品种钢分切带 | 0.13-SPCC |  | 10 | MO001221 | MO001221-001-01 | FJ001 | 分剪模板 | 4290 | 2024-07-05 | 2024-07-05 | 2 | 2024-07-06 15:57:06 | 2024-07-06 20:24:02 | 江苏东方九天新能源材料有限公司 |  | 张建勇 |  | 1 | 0.13 | 0 | 533 | 1 | JG1124055078/1 | 1.排刀146+172.5+198 切一包 JG1124055078 2.排刀157+172.5+198 切一包 JG1124055080首钢SPCC 此单发浙江银轮 HV100±10.毛化面轻涂油 0.2/0.3管芯500mm,0.13管芯400mm，宽度公差+/-0.2mm，厚度公差+/-0.01mm | 1 |  | 是 | 是 | 279 | 1
最终脱脂 | JG12240602422 | JG1224060242 | 东方950脱脂1# | 合格 | 合格品 | 甲 | 关莫平,王建军 | 5847.95 | 5785 | 0.9892 | 10000 | 0.1 | 760 | 脱脂（950-1） |  | 20100142 | 轧硬 | 0.4*760-SPCC | 30210015 | 光亮卷 | 0.1-SPCC |  | 40 | MO000945 | MO000945-021-02 | KSFW001 | 东方小品种钢前处理 0.67（昆山富维 厚度公差：0.660-0.670mm,光泽度大于150GU（横向、纵向），粗糙度：Ra0.2-0.45um.硬度：HV80-110） | 13520 | 2024-06-25 | 2024-07-05 | 2 | 2024-07-06 17:54:04 | 2024-07-06 19:40:33 | 江苏东方九天新能源材料有限公司 |  | 王建军 |  | 1 | 0.1 | 23070 | 760 | 1 | JG12240602422 | 轧0.1，米数控制在23100-23200米，脱脂分一包10400米。 |  |  |  |  | 4183 | 21
最终脱脂 | JG12240602421 | JG1224060242 | 东方950脱脂1# | 合格 | 合格品 | 甲 | 关莫平,王建军 | 13470 | 7540 | 0.5598 | 13050 | 0.1 | 760 | 脱脂（950-1） |  | 20100142 | 轧硬 | 0.4*760-SPCC | 30210015 | 光亮卷 | 0.1-SPCC |  | 40 | MO000945 | MO000945-021-01 | KSFW001 | 东方小品种钢前处理 0.67（昆山富维 厚度公差：0.660-0.670mm,光泽度大于150GU（横向、纵向），粗糙度：Ra0.2-0.45um.硬度：HV80-110） | 13520 | 2024-06-25 | 2024-07-05 | 2 | 2024-07-06 17:54:04 | 2024-07-06 19:40:33 | 江苏东方九天新能源材料有限公司 |  | 王建军 |  | 1 | 0.1 | 23070 | 760 | 1 | JG12240602421 | 轧0.1，米数控制在23100-23200米，脱脂分一包10400米。 |  |  |  |  | 4183 | 21
最终冷轧 | JG1224060253 | JG1224060253 | 东方850轧机 | 合格 | 合格品 | 甲 | 吴宏林 | 13500 | 13000 | 0.963 | 22353 | 0.1 | 760 | 850轧机普光辊(Ra0.4-0.6μm)轧制0.1mm(0.4-0.25-0.15-0.115-0.1) |  | 20100142 | 轧硬 | 0.4*760-SPCC | 30210015 | 光亮卷 | 0.1-SPCC |  | 30 | MO000945 | MO000945-018 | KSFW001 | 东方小品种钢前处理 0.67（昆山富维 厚度公差：0.660-0.670mm,光泽度大于150GU（横向、纵向），粗糙度：Ra0.2-0.45um.硬度：HV80-110） | 13500 | 2024-06-25 | 2024-07-05 | 2 | 2024-07-06 16:39:59 | 2024-07-06 19:39:43 | 江苏东方九天新能源材料有限公司 | 193099 | 吴宏林 |  |  | 0.4 | 5740 | 760 | 1 | JG1224060253 | 轧0.1，米数控制在23100-23200米，脱脂分一包10400米。 |  |  | 否 | 否 | 5723 | 18
一次脱脂 | DL1224070006 | DL1224070006 | 东方950脱脂2# | 合格 | 让步接收 | 甲 | 韩成飞,周志平 | 5055 | 5045 | 0.998 | 880 | 1.2 | 610 | 上海仁杰：脱脂（单位张力3.5）、转650轧机 |  | 20100130 | 轧硬 | 1.2*610-SPCC | 31010063 | 小品种钢卷 | 0.61-SPCC |  | 10 | MO001149 | MO001149-007 | XPZG001 | 小品种钢前处理模板 | 5055 | 2024-07-03 | 2024-07-15 | 2 | 2024-07-06 18:22:31 | 2024-07-06 18:23:36 | 江苏东方九天新能源材料有限公司 | 202915 | 周志平 |  |  | 1.2 | 885 | 610 | 1 | DL1224070006 | 上海仁杰（0.61）：厚度0.6-0.62mm，HV140-160，粗糙度0.7-0.9，卷重4.5-5吨；无黑斑、锈斑、压划伤、脱皮等缺陷。钢带平整度好：边浪、中浪＜2mm，不允许肉眼可见的扭曲； |  | 条印色差细划伤 | 否 | 否 | 5373 | 7
一次脱脂 | DL1224070002 | DL1224070002 | 东方950脱脂2# | 合格 | 让步接收 | 甲 | 韩成飞,周志平 | 5130 | 5130 | 1 | 890 | 1.2 | 610 | 上海仁杰：脱脂（单位张力3.5）、转650轧机 |  | 20100130 | 轧硬 | 1.2*610-SPCC | 31010063 | 小品种钢卷 | 0.61-SPCC |  | 10 | MO001149 | MO001149-003 | XPZG001 | 小品种钢前处理模板 | 5130 | 2024-07-03 | 2024-07-15 | 2 | 2024-07-06 17:31:09 | 2024-07-06 17:59:07 | 江苏东方九天新能源材料有限公司 | 202913 | 周志平 |  |  | 1.2 | 900 | 610 | 1 | DL1224070002 | 上海仁杰（0.61）：厚度0.6-0.62mm，HV140-160，粗糙度0.7-0.9，卷重4.5-5吨；无黑斑、锈斑、压划伤、脱皮等缺陷。钢带平整度好：边浪、中浪＜2mm，不允许肉眼可见的扭曲； |  | 条印色差细划伤 | 否 | 否 | 2698 | 3
最终脱脂 | JG12240601352 | JG1224060135 | 东方950脱脂1# | 合格 | 合格品 | 甲 | 关莫平,王建军 | 13400 | 7450 | 0.556 | 12900 | 0.1 | 760 | 脱脂（950-1） |  | 20100142 | 轧硬 | 0.4*760-SPCC | 30210015 | 光亮卷 | 0.1-SPCC |  | 40 | MO000937 | MO000937-001-02 | KSFW001 | 东方小品种钢前处理 0.67（昆山富维 厚度公差：0.660-0.670mm,光泽度大于150GU（横向、纵向），粗糙度：Ra0.2-0.45um.硬度：HV80-110） | 13440 | 2024-06-24 | 2024-07-04 | 2 | 2024-07-06 16:40:09 | 2024-07-06 17:53:24 | 江苏东方九天新能源材料有限公司 |  | 王建军 |  | 1 | 0.1 | 23040 | 760 | 1 | JG12240601352 | 轧0.1，米数控制在23100-23200米，脱脂分一包10400米。 |  |  |  |  | 5598 | 1
最终脱脂 | JG12240601351 | JG1224060135 | 东方950脱脂1# | 合格 | 合格品 | 甲 | 何晓健,张东兵 | 5877.01 | 5820 | 0.9903 | 10050 | 0.1 | 760 | 脱脂（950-1） |  | 20100142 | 轧硬 | 0.4*760-SPCC | 30210015 | 光亮卷 | 0.1-SPCC |  | 40 | MO000937 | MO000937-001-01 | KSFW001 | 东方小品种钢前处理 0.67（昆山富维 厚度公差：0.660-0.670mm,光泽度大于150GU（横向、纵向），粗糙度：Ra0.2-0.45um.硬度：HV80-110） | 13440 | 2024-06-24 | 2024-07-04 | 2 | 2024-07-06 16:40:09 | 2024-07-06 17:53:24 | 江苏东方九天新能源材料有限公司 |  | 王建军 |  | 1 | 0.1 | 23040 | 760 | 1 | JG12240601351 | 轧0.1，米数控制在23100-23200米，脱脂分一包10400米。 |  |  |  |  | 5598 | 1
一次退火 | JG1224060239 | JG1224060239 | 东方3# | 合格 |  | 乙 | 陈国,李楷文,袁亚东,张天圣 | 13545 | 13545 | 1 | 5750 | 0.4 | 760 | 退火 装炉量20T-45T(620℃),装炉量>45T (630℃） |  | 20100142 | 轧硬 | 0.4*760-SPCC | 30210015 | 光亮卷 | 0.1-SPCC |  | 20 | MO000945 | MO000945-027 | XPZG001 | 小品种钢前处理模板 | 13555 | 2024-06-25 | 2024-07-05 | 2 | 2024-07-04 14:08:08 | 2024-07-06 17:36:52 | 江苏东方九天新能源材料有限公司 | 193108 | 刘忠于 | 刘忠于 |  | 0.4 | 5750 | 760 | 1 | JG1224060239 | 轧0.1，米数控制在23100-23200米，脱脂分一包10400米。 |  |  | 否 | 否 | 4137 | 27
一次退火 | JG1224060248 | JG1224060248 | 东方3# | 合格 |  | 乙 | 陈国,李楷文,袁亚东,张天圣 | 13520 | 13520 | 1 | 5750 | 0.4 | 760 | 退火 装炉量20T-45T(620℃),装炉量>45T (630℃） |  | 20100142 | 轧硬 | 0.4*760-SPCC | 30210015 | 光亮卷 | 0.1-SPCC |  | 20 | MO000945 | MO000945-026 | XPZG001 | 小品种钢前处理模板 | 13550 | 2024-06-25 | 2024-07-05 | 2 | 2024-07-04 14:08:08 | 2024-07-06 17:36:52 | 江苏东方九天新能源材料有限公司 | 193107 | 刘忠于 | 刘忠于 |  | 0.4 | 5750 | 760 | 1 | JG1224060248 | 轧0.1，米数控制在23100-23200米，脱脂分一包10400米。 |  |  | 否 | 否 | 4071 | 26
一次退火 | JG1224060247 | JG1224060247 | 东方3# | 合格 |  | 乙 | 陈国,李楷文,袁亚东,张天圣 | 13540 | 13540 | 1 | 5740 | 0.4 | 760 | 退火 装炉量20T-45T(620℃),装炉量>45T (630℃） |  | 20100142 | 轧硬 | 0.4*760-SPCC | 30210015 | 光亮卷 | 0.1-SPCC |  | 20 | MO000945 | MO000945-024 | XPZG001 | 小品种钢前处理模板 | 13530 | 2024-06-25 | 2024-07-05 | 2 | 2024-07-04 14:08:08 | 2024-07-06 17:36:52 | 江苏东方九天新能源材料有限公司 | 193105 | 刘忠于 | 刘忠于 |  | 0.4 | 5740 | 760 | 1 | JG1224060247 | 轧0.1，米数控制在23100-23200米，脱脂分一包10400米。 |  |  | 否 | 否 | 2943 | 24
一次退火 | JG1224050240 | JG1224050240 | 东方8# | 合格 |  | 乙 | 陈国,李楷文,袁亚东,张天圣 | 13560 | 13560 | 1 | 5750 | 0.4 | 760 | 退火 装炉量20T-45T(620℃),装炉量>45T (630℃） |  | 20100142 | 轧硬 | 0.4*760-SPCC | 30210015 | 光亮卷 | 0.1-SPCC |  | 20 | MO000943 | MO000943-001 | XPZG001 | 小品种钢前处理模板 | 13765 | 2024-06-25 | 2024-07-05 | 5 | 2024-07-04 14:08:08 | 2024-07-06 17:36:52 | 江苏东方九天新能源材料有限公司 | 193070 | 刘忠于 | 刘忠于 |  | 0.4 | 5750 | 760 | 1 | JG1224050240 | 轧0.1，米数控制在23700-23800米，脱脂分一包10500米。 |  |  | 否 | 否 | 1584 | 1
一次脱脂 | DL1224070004 | DL1224070004 | 东方950脱脂2# | 合格 | 让步接收 | 甲 | 韩成飞,周志平 | 7615 | 7600 | 0.998 | 1320 | 1.2 | 610 | 昆山宝必达：脱脂（单位张力3.5）、转650轧机 |  | 20100130 | 轧硬 | 1.2*610-SPCC | 31010040 | 小品种钢卷 | 0.39-SPCC |  | 10 | MO001152 | MO001152-003 | XPZG001 | 小品种钢前处理模板 | 7615 | 2024-07-03 | 2024-07-12 | 2 | 2024-07-06 16:54:57 | 2024-07-06 16:56:06 | 江苏东方九天新能源材料有限公司 | 202950 | 周志平 |  |  | 1.2 | 1340 | 610 | 1 | DL1224070004 | 昆山宝必达（0.39）：厚度±0.01mm，HV150-170,粗糙度0.7-1.0μM，卷重2-3吨；表面要求毛化面，无夹杂、无严重色差,条印，无黑斑，锈斑，压划伤。不能有划伤、锈蚀、脱皮等缺陷。 | 0 | 条印色差细划伤 | 处理中 | 否 | 1796 | 3
铬钝化 | JG0024060017 | JG0024060017 | 东方铬钝化750 | 合格 | 让步接收 | 乙 | 李澍 | 5152 | 5143 | 0.9983 | 7170 | 0.155 | 610 | / | 白斑 辊印 条印 白条印 | 30210010 | 光亮卷 | 0.155-SPCC | 30110010 | 铬钝化卷 | 0.155-SPCC |  | 10 | MO000964 | MO000964-003 | GDH001 | 铬钝化模板 | 5152 | 2024-06-25 | 2024-06-25 | 2 | 2024-07-06 16:54:35 | 2024-07-06 16:55:26 | 江苏东方九天新能源材料有限公司 | 193411 | 李澍 |  |  | 0.155 | 7140 | 610 | 1 | JG0024060017 |  | 1 | 白斑 辊印 条印 白条印 | 是 | 是 | 1 | 3
铬钝化 | JG1224060182 | JG1224060182 | 东方铬钝化950 | 合格 | 合格品 | 乙 | 李志祥 | 6624 | 6625 | 1.0002 | 12120 | 0.1 | 710 | / |  | 30210015 | 光亮卷 | 0.1-SPCC | 30110014 | 铬钝化卷 | 0.1-SPCC |  | 10 | MO001082 | MO001082-007 | GDH001 | 铬钝化模板 | 6624 | 2024-07-01 | 2024-07-01 | 2 | 2024-07-06 16:51:31 | 2024-07-06 16:52:25 | 江苏东方九天新能源材料有限公司 | 198557 | 李志祥 |  |  | 0.1 | 0 | 710 | 1 | JG1224060182 |  | 1 | 色差 条印 辊印 | 是 | 是 | 1 | 7
分剪 | JL1124040106-1/18 | JL1124040106-1 | 东方分剪6# | 合格 | 合格品 | 甲 | 秦海波 | 186.08 | 183 | 0.9834 | 0 | 0.4 | 74.6 | 浙江银帆 （0.4）SPCC HV:90-110 1: 排刀规格 74.6*4+61*5;管芯内径500mm，轻涂油；只要切3吨。 |  | 31010051 | 小品种钢卷 | 0.4-SPCC | 31020065 | 小品种钢分切带 | 0.4-SPCC |  | 10 | MO001098 | MO001098-001-18 | FJ001 | 分剪模板 | 4580 | 2024-07-01 | 2024-07-01 | 2 | 2024-07-02 08:16:18 | 2024-07-06 16:47:08 | 江苏东方九天新能源材料有限公司 |  | 秦海波 |  | 1 | 0.4 | 0 | 610 | 1 | JL1124040106-1/18 | 浙江银帆 （0.4）SPCC HV:90-110 1: 排刀规格 74.6*4+61*5;管芯内径500mm，轻涂油；只要切3吨。 | 1 |  | 是 | 是 | 6591 | 1
分剪 | JL1124040106-1/17 | JL1124040106-1 | 东方分剪6# | 合格 | 合格品 | 甲 | 秦海波 | 187.1 | 184 | 0.9834 | 0 | 0.4 | 74.6 | 浙江银帆 （0.4）SPCC HV:90-110 1: 排刀规格 74.6*4+61*5;管芯内径500mm，轻涂油；只要切3吨。 |  | 31010051 | 小品种钢卷 | 0.4-SPCC | 31020065 | 小品种钢分切带 | 0.4-SPCC |  | 10 | MO001098 | MO001098-001-17 | FJ001 | 分剪模板 | 4580 | 2024-07-01 | 2024-07-01 | 2 | 2024-07-02 08:16:18 | 2024-07-06 16:47:08 | 江苏东方九天新能源材料有限公司 |  | 秦海波 |  | 1 | 0.4 | 0 | 610 | 1 | JL1124040106-1/17 | 浙江银帆 （0.4）SPCC HV:90-110 1: 排刀规格 74.6*4+61*5;管芯内径500mm，轻涂油；只要切3吨。 | 1 |  | 是 | 是 | 6591 | 1
分剪 | JL1124040106-1/16 | JL1124040106-1 | 东方分剪6# | 合格 | 合格品 | 甲 | 秦海波 | 187.1 | 184 | 0.9834 | 0 | 0.4 | 74.6 | 浙江银帆 （0.4）SPCC HV:90-110 1: 排刀规格 74.6*4+61*5;管芯内径500mm，轻涂油；只要切3吨。 |  | 31010051 | 小品种钢卷 | 0.4-SPCC | 31020065 | 小品种钢分切带 | 0.4-SPCC |  | 10 | MO001098 | MO001098-001-16 | FJ001 | 分剪模板 | 4580 | 2024-07-01 | 2024-07-01 | 2 | 2024-07-02 08:16:18 | 2024-07-06 16:47:07 | 江苏东方九天新能源材料有限公司 |  | 秦海波 |  | 1 | 0.4 | 0 | 610 | 1 | JL1124040106-1/16 | 浙江银帆 （0.4）SPCC HV:90-110 1: 排刀规格 74.6*4+61*5;管芯内径500mm，轻涂油；只要切3吨。 | 1 |  | 是 | 是 | 6591 | 1
分剪 | JL1124040106-1/15 | JL1124040106-1 | 东方分剪6# | 合格 | 合格品 | 甲 | 秦海波 | 188.12 | 185 | 0.9834 | 0 | 0.4 | 74.6 | 浙江银帆 （0.4）SPCC HV:90-110 1: 排刀规格 74.6*4+61*5;管芯内径500mm，轻涂油；只要切3吨。 |  | 31010051 | 小品种钢卷 | 0.4-SPCC | 31020065 | 小品种钢分切带 | 0.4-SPCC |  | 10 | MO001098 | MO001098-001-15 | FJ001 | 分剪模板 | 4580 | 2024-07-01 | 2024-07-01 | 2 | 2024-07-02 08:16:18 | 2024-07-06 16:47:07 | 江苏东方九天新能源材料有限公司 |  | 秦海波 |  | 1 | 0.4 | 0 | 610 | 1 | JL1124040106-1/15 | 浙江银帆 （0.4）SPCC HV:90-110 1: 排刀规格 74.6*4+61*5;管芯内径500mm，轻涂油；只要切3吨。 | 1 |  | 是 | 是 | 6591 | 1
分剪 | JL1124040106-1/14 | JL1124040106-1 | 东方分剪6# | 合格 | 合格品 | 甲 | 秦海波 | 153.54 | 151 | 0.9835 | 0 | 0.4 | 61 | 浙江银帆 （0.4）SPCC HV:90-110 1: 排刀规格 74.6*4+61*5;管芯内径500mm，轻涂油；只要切3吨。 |  | 31010051 | 小品种钢卷 | 0.4-SPCC | 31020065 | 小品种钢分切带 | 0.4-SPCC |  | 10 | MO001098 | MO001098-001-14 | FJ001 | 分剪模板 | 4580 | 2024-07-01 | 2024-07-01 | 2 | 2024-07-02 08:16:18 | 2024-07-06 16:47:07 | 江苏东方九天新能源材料有限公司 |  | 秦海波 |  | 1 | 0.4 | 0 | 610 | 1 | JL1124040106-1/14 | 浙江银帆 （0.4）SPCC HV:90-110 1: 排刀规格 74.6*4+61*5;管芯内径500mm，轻涂油；只要切3吨。 | 1 |  | 是 | 是 | 6591 | 1
分剪 | JL1124040106-1/13 | JL1124040106-1 | 东方分剪6# | 合格 | 合格品 | 甲 | 秦海波 | 153.54 | 151 | 0.9835 | 0 | 0.4 | 61 | 浙江银帆 （0.4）SPCC HV:90-110 1: 排刀规格 74.6*4+61*5;管芯内径500mm，轻涂油；只要切3吨。 |  | 31010051 | 小品种钢卷 | 0.4-SPCC | 31020065 | 小品种钢分切带 | 0.4-SPCC |  | 10 | MO001098 | MO001098-001-13 | FJ001 | 分剪模板 | 4580 | 2024-07-01 | 2024-07-01 | 2 | 2024-07-02 08:16:18 | 2024-07-06 16:47:07 | 江苏东方九天新能源材料有限公司 |  | 秦海波 |  | 1 | 0.4 | 0 | 610 | 1 | JL1124040106-1/13 | 浙江银帆 （0.4）SPCC HV:90-110 1: 排刀规格 74.6*4+61*5;管芯内径500mm，轻涂油；只要切3吨。 | 1 |  | 是 | 是 | 6591 | 1
分剪 | JL1124040106-1/12 | JL1124040106-1 | 东方分剪6# | 合格 | 合格品 | 甲 | 秦海波 | 154.56 | 152 | 0.9834 | 0 | 0.4 | 61 | 浙江银帆 （0.4）SPCC HV:90-110 1: 排刀规格 74.6*4+61*5;管芯内径500mm，轻涂油；只要切3吨。 |  | 31010051 | 小品种钢卷 | 0.4-SPCC | 31020065 | 小品种钢分切带 | 0.4-SPCC |  | 10 | MO001098 | MO001098-001-12 | FJ001 | 分剪模板 | 4580 | 2024-07-01 | 2024-07-01 | 2 | 2024-07-02 08:16:18 | 2024-07-06 16:47:07 | 江苏东方九天新能源材料有限公司 |  | 秦海波 |  | 1 | 0.4 | 0 | 610 | 1 | JL1124040106-1/12 | 浙江银帆 （0.4）SPCC HV:90-110 1: 排刀规格 74.6*4+61*5;管芯内径500mm，轻涂油；只要切3吨。 | 1 |  | 是 | 是 | 6591 | 1
分剪 | JL1124040106-1/11 | JL1124040106-1 | 东方分剪6# | 合格 | 合格品 | 甲 | 秦海波 | 154.56 | 152 | 0.9834 | 0 | 0.4 | 61 | 浙江银帆 （0.4）SPCC HV:90-110 1: 排刀规格 74.6*4+61*5;管芯内径500mm，轻涂油；只要切3吨。 |  | 31010051 | 小品种钢卷 | 0.4-SPCC | 31020065 | 小品种钢分切带 | 0.4-SPCC |  | 10 | MO001098 | MO001098-001-11 | FJ001 | 分剪模板 | 4580 | 2024-07-01 | 2024-07-01 | 2 | 2024-07-02 08:16:18 | 2024-07-06 16:47:07 | 江苏东方九天新能源材料有限公司 |  | 秦海波 |  | 1 | 0.4 | 0 | 610 | 1 | JL1124040106-1/11 | 浙江银帆 （0.4）SPCC HV:90-110 1: 排刀规格 74.6*4+61*5;管芯内径500mm，轻涂油；只要切3吨。 | 1 |  | 是 | 是 | 6591 | 1
分剪 | JL1124040106-1/10 | JL1124040106-1 | 东方分剪6# | 合格 | 合格品 | 甲 | 秦海波 | 154.56 | 152 | 0.9834 | 0 | 0.4 | 61 | 浙江银帆 （0.4）SPCC HV:90-110 1: 排刀规格 74.6*4+61*5;管芯内径500mm，轻涂油；只要切3吨。 |  | 31010051 | 小品种钢卷 | 0.4-SPCC | 31020065 | 小品种钢分切带 | 0.4-SPCC |  | 10 | MO001098 | MO001098-001-10 | FJ001 | 分剪模板 | 4580 | 2024-07-01 | 2024-07-01 | 2 | 2024-07-02 08:16:18 | 2024-07-06 16:47:07 | 江苏东方九天新能源材料有限公司 |  | 秦海波 |  | 1 | 0.4 | 0 | 610 | 1 | JL1124040106-1/10 | 浙江银帆 （0.4）SPCC HV:90-110 1: 排刀规格 74.6*4+61*5;管芯内径500mm，轻涂油；只要切3吨。 | 1 |  | 是 | 是 | 6591 | 1
分剪 | JL1124040106-1/9 | JL1124040106-1 | 东方分剪6# | 合格 | 合格品 | 甲 | 秦海波 | 185.07 | 182 | 0.9834 | 0 | 0.4 | 74.6 | 浙江银帆 （0.4）SPCC HV:90-110 1: 排刀规格 74.6*4+61*5;管芯内径500mm，轻涂油；只要切3吨。 |  | 31010051 | 小品种钢卷 | 0.4-SPCC | 31020065 | 小品种钢分切带 | 0.4-SPCC |  | 10 | MO001098 | MO001098-001-09 | FJ001 | 分剪模板 | 4580 | 2024-07-01 | 2024-07-01 | 2 | 2024-07-02 08:16:18 | 2024-07-06 16:47:07 | 江苏东方九天新能源材料有限公司 |  | 秦海波 |  | 1 | 0.4 | 0 | 610 | 1 | JL1124040106-1/9 | 浙江银帆 （0.4）SPCC HV:90-110 1: 排刀规格 74.6*4+61*5;管芯内径500mm，轻涂油；只要切3吨。 | 1 |  | 是 | 是 | 6591 | 1
分剪 | JL1124040106-1/8 | JL1124040106-1 | 东方分剪6# | 合格 | 合格品 | 甲 | 秦海波 | 186.08 | 183 | 0.9834 | 0 | 0.4 | 74.6 | 浙江银帆 （0.4）SPCC HV:90-110 1: 排刀规格 74.6*4+61*5;管芯内径500mm，轻涂油；只要切3吨。 |  | 31010051 | 小品种钢卷 | 0.4-SPCC | 31020065 | 小品种钢分切带 | 0.4-SPCC |  | 10 | MO001098 | MO001098-001-08 | FJ001 | 分剪模板 | 4580 | 2024-07-01 | 2024-07-01 | 2 | 2024-07-02 08:16:18 | 2024-07-06 16:47:07 | 江苏东方九天新能源材料有限公司 |  | 秦海波 |  | 1 | 0.4 | 0 | 610 | 1 | JL1124040106-1/8 | 浙江银帆 （0.4）SPCC HV:90-110 1: 排刀规格 74.6*4+61*5;管芯内径500mm，轻涂油；只要切3吨。 | 1 |  | 是 | 是 | 6591 | 1
分剪 | JL1124040106-1/7 | JL1124040106-1 | 东方分剪6# | 合格 | 合格品 | 甲 | 秦海波 | 186.08 | 183 | 0.9834 | 0 | 0.4 | 74.6 | 浙江银帆 （0.4）SPCC HV:90-110 1: 排刀规格 74.6*4+61*5;管芯内径500mm，轻涂油；只要切3吨。 |  | 31010051 | 小品种钢卷 | 0.4-SPCC | 31020065 | 小品种钢分切带 | 0.4-SPCC |  | 10 | MO001098 | MO001098-001-07 | FJ001 | 分剪模板 | 4580 | 2024-07-01 | 2024-07-01 | 2 | 2024-07-02 08:16:18 | 2024-07-06 16:47:07 | 江苏东方九天新能源材料有限公司 |  | 秦海波 |  | 1 | 0.4 | 0 | 610 | 1 | JL1124040106-1/7 | 浙江银帆 （0.4）SPCC HV:90-110 1: 排刀规格 74.6*4+61*5;管芯内径500mm，轻涂油；只要切3吨。 | 1 |  | 是 | 是 | 6591 | 1
分剪 | JL1124040106-1/6 | JL1124040106-1 | 东方分剪6# | 合格 | 合格品 | 甲 | 秦海波 | 186.08 | 183 | 0.9834 | 0 | 0.4 | 74.6 | 浙江银帆 （0.4）SPCC HV:90-110 1: 排刀规格 74.6*4+61*5;管芯内径500mm，轻涂油；只要切3吨。 |  | 31010051 | 小品种钢卷 | 0.4-SPCC | 31020065 | 小品种钢分切带 | 0.4-SPCC |  | 10 | MO001098 | MO001098-001-06 | FJ001 | 分剪模板 | 4580 | 2024-07-01 | 2024-07-01 | 2 | 2024-07-02 08:16:18 | 2024-07-06 16:47:07 | 江苏东方九天新能源材料有限公司 |  | 秦海波 |  | 1 | 0.4 | 0 | 610 | 1 | JL1124040106-1/6 | 浙江银帆 （0.4）SPCC HV:90-110 1: 排刀规格 74.6*4+61*5;管芯内径500mm，轻涂油；只要切3吨。 | 1 |  | 是 | 是 | 6591 | 1
分剪 | JL1124040106-1/5 | JL1124040106-1 | 东方分剪6# | 合格 | 合格品 | 甲 | 秦海波 | 151.51 | 149 | 0.9834 | 0 | 0.4 | 61 | 浙江银帆 （0.4）SPCC HV:90-110 1: 排刀规格 74.6*4+61*5;管芯内径500mm，轻涂油；只要切3吨。 |  | 31010051 | 小品种钢卷 | 0.4-SPCC | 31020065 | 小品种钢分切带 | 0.4-SPCC |  | 10 | MO001098 | MO001098-001-05 | FJ001 | 分剪模板 | 4580 | 2024-07-01 | 2024-07-01 | 2 | 2024-07-02 08:16:18 | 2024-07-06 16:47:07 | 江苏东方九天新能源材料有限公司 |  | 秦海波 |  | 1 | 0.4 | 0 | 610 | 1 | JL1124040106-1/5 | 浙江银帆 （0.4）SPCC HV:90-110 1: 排刀规格 74.6*4+61*5;管芯内径500mm，轻涂油；只要切3吨。 | 1 |  | 是 | 是 | 6591 | 1
分剪 | JL1124040106-1/4 | JL1124040106-1 | 东方分剪6# | 合格 | 合格品 | 甲 | 秦海波 | 152.53 | 150 | 0.9834 | 0 | 0.4 | 61 | 浙江银帆 （0.4）SPCC HV:90-110 1: 排刀规格 74.6*4+61*5;管芯内径500mm，轻涂油；只要切3吨。 |  | 31010051 | 小品种钢卷 | 0.4-SPCC | 31020065 | 小品种钢分切带 | 0.4-SPCC |  | 10 | MO001098 | MO001098-001-04 | FJ001 | 分剪模板 | 4580 | 2024-07-01 | 2024-07-01 | 2 | 2024-07-02 08:16:18 | 2024-07-06 16:47:07 | 江苏东方九天新能源材料有限公司 |  | 秦海波 |  | 1 | 0.4 | 0 | 610 | 1 | JL1124040106-1/4 | 浙江银帆 （0.4）SPCC HV:90-110 1: 排刀规格 74.6*4+61*5;管芯内径500mm，轻涂油；只要切3吨。 | 1 |  | 是 | 是 | 6591 | 1
分剪 | JL1124040106-1/3 | JL1124040106-1 | 东方分剪6# | 合格 | 合格品 | 甲 | 秦海波 | 152.53 | 150 | 0.9834 | 0 | 0.4 | 61 | 浙江银帆 （0.4）SPCC HV:90-110 1: 排刀规格 74.6*4+61*5;管芯内径500mm，轻涂油；只要切3吨。 |  | 31010051 | 小品种钢卷 | 0.4-SPCC | 31020065 | 小品种钢分切带 | 0.4-SPCC |  | 10 | MO001098 | MO001098-001-03 | FJ001 | 分剪模板 | 4580 | 2024-07-01 | 2024-07-01 | 2 | 2024-07-02 08:16:18 | 2024-07-06 16:47:07 | 江苏东方九天新能源材料有限公司 |  | 秦海波 |  | 1 | 0.4 | 0 | 610 | 1 | JL1124040106-1/3 | 浙江银帆 （0.4）SPCC HV:90-110 1: 排刀规格 74.6*4+61*5;管芯内径500mm，轻涂油；只要切3吨。 | 1 |  | 是 | 是 | 6591 | 1
分剪 | JL1124040106-1/2 | JL1124040106-1 | 东方分剪6# | 合格 | 合格品 | 甲 | 秦海波 | 152.53 | 150 | 0.9834 | 0 | 0.4 | 61 | 浙江银帆 （0.4）SPCC HV:90-110 1: 排刀规格 74.6*4+61*5;管芯内径500mm，轻涂油；只要切3吨。 |  | 31010051 | 小品种钢卷 | 0.4-SPCC | 31020065 | 小品种钢分切带 | 0.4-SPCC |  | 10 | MO001098 | MO001098-001-02 | FJ001 | 分剪模板 | 4580 | 2024-07-01 | 2024-07-01 | 2 | 2024-07-02 08:16:18 | 2024-07-06 16:47:07 | 江苏东方九天新能源材料有限公司 |  | 秦海波 |  | 1 | 0.4 | 0 | 610 | 1 | JL1124040106-1/2 | 浙江银帆 （0.4）SPCC HV:90-110 1: 排刀规格 74.6*4+61*5;管芯内径500mm，轻涂油；只要切3吨。 | 1 |  | 是 | 是 | 6591 | 1
分剪 | JL1124040106-1/1 | JL1124040106-1 | 东方分剪6# | 合格 | 合格品 | 甲 | 秦海波 | 152.53 | 150 | 0.9834 | 0 | 0.4 | 61 | 浙江银帆 （0.4）SPCC HV:90-110 1: 排刀规格 74.6*4+61*5;管芯内径500mm，轻涂油；只要切3吨。 |  | 31010051 | 小品种钢卷 | 0.4-SPCC | 31020065 | 小品种钢分切带 | 0.4-SPCC |  | 10 | MO001098 | MO001098-001-01 | FJ001 | 分剪模板 | 4580 | 2024-07-01 | 2024-07-01 | 2 | 2024-07-02 08:16:18 | 2024-07-06 16:47:07 | 江苏东方九天新能源材料有限公司 |  | 秦海波 |  | 1 | 0.4 | 0 | 610 | 1 | JL1124040106-1/1 | 浙江银帆 （0.4）SPCC HV:90-110 1: 排刀规格 74.6*4+61*5;管芯内径500mm，轻涂油；只要切3吨。 | 1 |  | 是 | 是 | 6591 | 1
铬钝化 | JG122406001022 | JG122406001022 | 东方铬钝化950 | 合格 | 合格品 | 乙 | 李志祥 | 3744 | 3739 | 0.9987 | 6790 | 0.1 | 710 | / |  | 30210015 | 光亮卷 | 0.1-SPCC | 30110014 | 铬钝化卷 | 0.1-SPCC |  | 10 | MO001058 | MO001058-002 | GDH001 | 铬钝化模板 | 3744 | 2024-06-30 | 2024-06-30 | 2 | 2024-07-06 16:46:25 | 2024-07-06 16:46:46 | 江苏东方九天新能源材料有限公司 | 197484 | 李志祥 |  |  | 0.1 | 6800 | 710 | 1 | JG122406001022 |  | 1 |  | 是 | 是 | 0 | 2
一次脱脂 | DL1224070003 | DL1224070003 | 东方950脱脂2# | 合格 | 让步接收 | 甲 | 韩成飞,周志平 | 7620 | 7605 | 0.998 | 1320 | 1.2 | 610 | 昆山宝必达：脱脂（单位张力3.5）、转650轧机 |  | 20100130 | 轧硬 | 1.2*610-SPCC | 31010040 | 小品种钢卷 | 0.39-SPCC |  | 10 | MO001152 | MO001152-001 | XPZG001 | 小品种钢前处理模板 | 7620 | 2024-07-03 | 2024-07-12 | 2 | 2024-07-06 16:11:21 | 2024-07-06 16:19:24 | 江苏东方九天新能源材料有限公司 | 202949 | 周志平 |  |  | 1.2 | 1340 | 610 | 1 | DL1224070003 | 昆山宝必达（0.39）：厚度±0.01mm，HV150-170,粗糙度0.7-1.0μM，卷重2-3吨；表面要求毛化面，无夹杂、无严重色差,条印，无黑斑，锈斑，压划伤。不能有划伤、锈蚀、脱皮等缺陷。 | 0 | 条印色差 | 处理中 | 否 | 1784 | 1
最终冷轧 | JG12240601252 | JG1224060125 | 东方850轧机 | 合格 | 合格品 | 乙 | 王厉 | 6730 | 6680 | 0.9926 | 11496 | 0.1 | 760 | 850轧机普光辊(Ra0.4-0.6μm)轧制0.1mm(0.4-0.25-0.15-0.115-0.1) |  | 20100142 | 轧硬 | 0.4*760-SPCC | 30210015 | 光亮卷 | 0.1-SPCC |  | 30 | MO000938 | MO000938-010-02 | KSFW001 | 东方小品种钢前处理 0.67（昆山富维 厚度公差：0.660-0.670mm,光泽度大于150GU（横向、纵向），粗糙度：Ra0.2-0.45um.硬度：HV80-110） | 13510 | 2024-06-24 | 2024-07-04 | 2 | 2024-07-06 15:43:16 | 2024-07-06 16:07:53 | 江苏东方九天新能源材料有限公司 | 192994 | 王厉 |  |  | 0.4 | 2860 | 760 | 1 | JG12240601252 | 轧0.1，米数控制在23100-23200米，脱脂分一包10400米。 |  |  | 否 | 否 | 4770 | 10
一次脱脂 | DL1224070005 | DL1224070005 | 东方950脱脂2# | 合格 | 让步接收 | 甲 | 韩成飞,周志平 | 5060 | 5055 | 0.999 | 890 | 1.2 | 610 | 上海仁杰：脱脂（单位张力3.5）、转650轧机 |  | 20100130 | 轧硬 | 1.2*610-SPCC | 31010063 | 小品种钢卷 | 0.61-SPCC |  | 10 | MO001149 | MO001149-005 | XPZG001 | 小品种钢前处理模板 | 5060 | 2024-07-03 | 2024-07-15 | 2 | 2024-07-06 15:20:36 | 2024-07-06 15:21:26 | 江苏东方九天新能源材料有限公司 | 202914 | 周志平 |  |  | 1.2 | 885 | 610 | 1 | DL1224070005 | 上海仁杰（0.61）：厚度0.6-0.62mm，HV140-160，粗糙度0.7-0.9，卷重4.5-5吨；无黑斑、锈斑、压划伤、脱皮等缺陷。钢带平整度好：边浪、中浪＜2mm，不允许肉眼可见的扭曲； |  | 条印色差 | 否 | 否 | 5391 | 5
一次脱脂 | DL00240600092 | DL0024060009 | 东方950脱脂2# | 合格 | 让步接收 | 甲 | 韩成飞,周志平 | 6042.02 | 6000 | 0.993 | 2120 | 0.6 | 610 | 昆山宝必达：脱脂(单位张力6.0）、转650轧机 | S色差条印(),X细划伤() | 20100082 | 轧硬 | 0.6*610-SPCC | 31010081 | 小品种钢卷 | 0.57-SPCC |  | 10 | MO001113 | MO001113-001-02 | XPZG001 | 小品种钢前处理模板 | 12220 | 2024-07-02 | 2024-07-12 | 2 | 2024-07-06 14:00:22 | 2024-07-06 14:48:44 | 江苏东方九天新能源材料有限公司 |  | 周志平 |  | 1 | 0.6 | 4325 | 610 | 1 | DL00240600092 | 昆山宝必达：（0.57）厚度±0.01mm，HV85-105,粗糙度0.5-0.8μM，卷重2-3吨；表面要求毛化面，无夹杂、无严重色差,条印，无黑斑，锈斑，压划伤。不能有划伤、锈蚀、脱皮等缺陷。 | 0 | S色差条印(),X细划伤() | 处理中 |  | 1741 | 1
一次脱脂 | DL00240600091 | DL0024060009 | 东方950脱脂2# | 合格 | 让步接收 | 甲 | 韩成飞,周志平 | 6177.97 | 6135 | 0.993 | 2150 | 0.6 | 610 | 昆山宝必达：脱脂(单位张力6.0）、转650轧机 | X细划伤(),S色差条印() | 20100082 | 轧硬 | 0.6*610-SPCC | 31010081 | 小品种钢卷 | 0.57-SPCC |  | 10 | MO001113 | MO001113-001-01 | XPZG001 | 小品种钢前处理模板 | 12220 | 2024-07-02 | 2024-07-12 | 2 | 2024-07-06 14:00:22 | 2024-07-06 14:48:44 | 江苏东方九天新能源材料有限公司 |  | 周志平 |  | 1 | 0.6 | 4325 | 610 | 1 | DL00240600091 | 昆山宝必达：（0.57）厚度±0.01mm，HV85-105,粗糙度0.5-0.8μM，卷重2-3吨；表面要求毛化面，无夹杂、无严重色差,条印，无黑斑，锈斑，压划伤。不能有划伤、锈蚀、脱皮等缺陷。 | 0 | X细划伤(),S色差条印() | 处理中 |  | 1741 | 1
最终脱脂 | JL00240100812 | JL0024010081 | 东方950脱脂1# | 合格 | 合格品 | 甲 | 王建军,关莫平 | 5550 | 5440 | 0.9802 | 4280 | 0.254 | 630 | 海金杜门：脱脂(单位张力6.9）、转退火 |  | 20100086 | 轧硬 | 0.6*630-SPCC | 20600002 | 镍钝化卷半成品 | 0.254-SPCC |  | 30 | MO000994 | MO000994-001-02 | ZDY | 自定义 | 11370 | 2024-06-25 | 2024-06-27 | 2 | 2024-07-06 14:30:51 | 2024-07-06 14:40:59 | 江苏东方九天新能源材料有限公司 | 194122 | 王建军 |  |  | 0.254 | 4400 | 630 | 1 | JL00240100812 | 海金杜门:（0.254）厚度公差：0.250-0.255mm、硬度：90-100HV,粗糙度：Ra0.5-0.7μm |  |  | 否 | 否 | 11 | 1
最终冷轧 | JG1224060135 | JG1224060135 | 东方850轧机 | 合格 | 合格品 | 乙 | 杨海鹏 | 13440 | 13400 | 0.997 | 23040 | 0.1 | 760 | 850轧机普光辊(Ra0.4-0.6μm)轧制0.1mm(0.4-0.25-0.15-0.115-0.1) |  | 20100142 | 轧硬 | 0.4*760-SPCC | 30210015 | 光亮卷 | 0.1-SPCC |  | 30 | MO000937 | MO000937-001 | KSFW001 | 东方小品种钢前处理 0.67（昆山富维 厚度公差：0.660-0.670mm,光泽度大于150GU（横向、纵向），粗糙度：Ra0.2-0.45um.硬度：HV80-110） | 13440 | 2024-06-24 | 2024-07-04 | 2 | 2024-07-06 14:25:39 | 2024-07-06 14:39:22 | 江苏东方九天新能源材料有限公司 | 192980 | 杨海鹏 |  |  | 0.4 | 5710 | 760 | 1 | JG1224060135 | 轧0.1，米数控制在23100-23200米，脱脂分一包10400米。 |  |  | 否 | 否 | 5598 | 1
一次脱脂 | DL1224070001 | DL1224070001 | 东方950脱脂2# | 合格 | 让步接收 | 甲 | 韩成飞,周志平 | 5135 | 5145 | 1.0019 | 890 | 1.2 | 610 | 上海仁杰：脱脂（单位张力3.5）、转650轧机 |  | 20100130 | 轧硬 | 1.2*610-SPCC | 31010063 | 小品种钢卷 | 0.61-SPCC |  | 10 | MO001149 | MO001149-001 | XPZG001 | 小品种钢前处理模板 | 5135 | 2024-07-03 | 2024-07-15 | 2 | 2024-07-06 13:15:36 | 2024-07-06 14:00:05 | 江苏东方九天新能源材料有限公司 | 202912 | 周志平 |  |  | 1.2 | 900 | 610 | 1 | DL1224070001 | 上海仁杰（0.61）：厚度0.6-0.62mm，HV140-160，粗糙度0.7-0.9，卷重4.5-5吨；无黑斑、锈斑、压划伤、脱皮等缺陷。钢带平整度好：边浪、中浪＜2mm，不允许肉眼可见的扭曲； |  | 条印色差 | 否 | 否 | 5417 | 1
最终平整 | DU66240600031 | DU6624060003 | 东方750平整 | 合格 | 让步接收 | 甲 | 丁振,刘飞 | 1490 | 1235 | 0.8289 | 370 | 0.755 | 575 | 南通光阳SK4：750平整用超光辊Ra<0.1μm平整，厚度公差0.745-0.765mm，HV230-250，粗糙度Ra≤0.1，转分切 |  | 11050004 | 优钢原料 | 2.3-SK95 | 31110016 | 优钢卷 | 0.755-SK95 |  | 70 | MO000806 | MO000806-003-01 | YG001 | 优钢前处理模板 | 8785 | 2024-06-19 | 2024-07-14 | 2 | 2024-07-06 13:38:32 | 2024-07-06 13:38:55 | 江苏东方九天新能源材料有限公司 | 189216 | 丁振 |  |  | 0.755 | 450 | 575 | 1 | DU66240600031 | 南通光阳：（0.755）厚度±0.01，HV230-250,粗糙度小于0.1μM | 1 |  | 是 | 是 | 1322 | 3
最终退火 | JG12240551521 | JG1224055152 | 东方20# | 合格 |  | 乙 | 陈国,李楷文,袁亚东,张天圣 | 4535 | 4535 | 1 | 6500 | 0.125 | 760 | 退火 590℃ |  | 20100142 | 轧硬 | 0.4*760-SPCC | 30210004 | 光亮卷 | 0.125-SPCC |  | 50 | MO001139 | MO001139-002-01 | GLJ003 | 光亮卷前处理 模板 | 13810 | 2024-07-03 | 2024-07-08 | 2 | 2024-07-04 11:33:06 | 2024-07-06 13:18:25 | 江苏东方九天新能源材料有限公司 | 178262 | 刘忠于 | 刘忠于 |  | 0.125 | 6500 | 760 | 1 | JG12240551521 | 轧0.125，厚度0.117-0.122mm，米数控制在19700-19800米，脱脂分一包6500米。 |  |  | 否 | 否 | 3100 | 2
最终退火 | JG12240551452 | JG1224055145 | 东方20# | 合格 |  | 乙 | 陈国,李楷文,袁亚东,张天圣 | 9115 | 9115 | 1 | 13300 | 0.125 | 760 | 退火 590℃ |  | 20100142 | 轧硬 | 0.4*760-SPCC | 30210004 | 光亮卷 | 0.125-SPCC |  | 50 | MO001139 | MO001139-001-02 | GLJ003 | 光亮卷前处理 模板 | 13735 | 2024-07-03 | 2024-07-08 | 2 | 2024-07-04 11:33:06 | 2024-07-06 13:18:25 | 江苏东方九天新能源材料有限公司 | 161510 | 刘忠于 | 刘忠于 |  | 0.125 | 13300 | 760 | 1 | JG12240551452 | 轧0.125，厚度0.117-0.122mm，米数控制在19700-19800米，脱脂分一包6500米。 |  |  | 否 | 否 | 3967 | 1
最终退火 | JG12240551451 | JG1224055145 | 东方20# | 合格 |  | 乙 | 陈国,李楷文,袁亚东,张天圣 | 4500 | 4500 | 1 | 6550 | 0.125 | 760 | 退火 590℃ |  | 20100142 | 轧硬 | 0.4*760-SPCC | 30210004 | 光亮卷 | 0.125-SPCC |  | 50 | MO001139 | MO001139-001-01 | GLJ003 | 光亮卷前处理 模板 | 13735 | 2024-07-03 | 2024-07-08 | 2 | 2024-07-04 11:33:06 | 2024-07-06 13:18:25 | 江苏东方九天新能源材料有限公司 | 161510 | 刘忠于 | 刘忠于 |  | 0.125 | 6550 | 760 | 1 | JG12240551451 | 轧0.125，厚度0.117-0.122mm，米数控制在19700-19800米，脱脂分一包6500米。 |  |  | 否 | 否 | 3967 | 1
最终退火 | JG12240601311 | JG1224060131 | 东方20# | 合格 |  | 乙 | 陈国,李楷文,袁亚东,张天圣 | 7560 | 7560 | 1 | 13100 | 0.1 | 760 | 退火（590℃） |  | 20100142 | 轧硬 | 0.4*760-SPCC | 30210015 | 光亮卷 | 0.1-SPCC |  | 50 | MO000938 | MO000938-002-01 | KSFW001 | 东方小品种钢前处理 0.67（昆山富维 厚度公差：0.660-0.670mm,光泽度大于150GU（横向、纵向），粗糙度：Ra0.2-0.45um.硬度：HV80-110） | 13490 | 2024-06-24 | 2024-07-04 | 2 | 2024-07-04 11:33:06 | 2024-07-06 13:18:25 | 江苏东方九天新能源材料有限公司 | 192986 | 刘忠于 | 刘忠于 |  | 0.1 | 13100 | 760 | 1 | JG12240601311 | 轧0.1，米数控制在23100-23200米，脱脂分一包10400米。 |  |  | 否 | 否 | 3962 | 2
最终退火 | JG12240601321 | JG1224060132 | 东方20# | 合格 |  | 甲 | 吴双勇,李龙礼,程新华 | 7385 | 7385 | 1 | 12800 | 0.1 | 760 | 退火（590℃） |  | 20100142 | 轧硬 | 0.4*760-SPCC | 30210015 | 光亮卷 | 0.1-SPCC |  | 50 | MO000938 | MO000938-003-01 | KSFW001 | 东方小品种钢前处理 0.67（昆山富维 厚度公差：0.660-0.670mm,光泽度大于150GU（横向、纵向），粗糙度：Ra0.2-0.45um.硬度：HV80-110） | 13510 | 2024-06-24 | 2024-07-04 | 2 | 2024-07-05 01:24:58 | 2024-07-06 13:18:05 | 江苏东方九天新能源材料有限公司 | 192987 | 刘忠于 | 刘忠于 |  | 0.1 | 12800 | 760 | 1 | JG12240601321 | 轧0.1，米数控制在23100-23200米，脱脂分一包10400米。 |  |  | 否 | 否 | 5592 | 3
最终退火 | JG12240551642 | JG1224055164 | 东方20# | 合格 |  | 甲 | 吴双勇,李龙礼,程新华 | 6130 | 6130 | 1 | 10640 | 0.1 | 760 | 退火（590℃） |  | 20100142 | 轧硬 | 0.4*760-SPCC | 30210015 | 光亮卷 | 0.1-SPCC |  | 50 | MO000771 | MO000771-002-02 | KSFW001 | 东方小品种钢前处理 0.67（昆山富维 厚度公差：0.660-0.670mm,光泽度大于150GU（横向、纵向），粗糙度：Ra0.2-0.45um.硬度：HV80-110） | 12290 | 2024-06-17 | 2024-06-27 | 2 | 2024-07-05 01:24:58 | 2024-07-06 13:18:05 | 江苏东方九天新能源材料有限公司 | 187670 | 刘忠于 | 刘忠于 |  | 0.1 | 10640 | 760 | 1 | JG12240551642 | 轧0.1，米数控制在21100-21200米，脱脂平均分包 |  |  | 否 | 否 | 8241 | 2
最终退火 | JG12240551491 | JG1224055149 | 东方20# | 合格 |  | 甲 | 吴双勇,李龙礼,程新华 | 6840 | 6840 | 1 | 11850 | 0.1 | 760 | 退火（590℃） |  | 20100142 | 轧硬 | 0.4*760-SPCC | 30210015 | 光亮卷 | 0.1-SPCC |  | 50 | MO000692 | MO000692-002-01 | KSFW001 | 东方小品种钢前处理 0.67（昆山富维 厚度公差：0.660-0.670mm,光泽度大于150GU（横向、纵向），粗糙度：Ra0.2-0.45um.硬度：HV80-110） | 13840 | 2024-06-07 | 2024-06-17 | 2 | 2024-07-05 01:24:58 | 2024-07-06 13:18:05 | 江苏东方九天新能源材料有限公司 | 178261 | 刘忠于 | 刘忠于 |  | 0.1 | 11850 | 760 | 1 | JG12240551491 | 轧0.1，米数控制在23700-23800米，脱脂分一包10500米。 |  |  | 否 | 否 | 4772 | 2
最终退火 | JG12240551531 | JG1224055153 | 东方20# | 合格 |  | 甲 | 吴双勇,李龙礼,程新华 | 7435 | 7435 | 1 | 12740 | 0.1 | 760 | 退火（590℃） |  | 20100142 | 轧硬 | 0.4*760-SPCC | 30210015 | 光亮卷 | 0.1-SPCC |  | 50 | MO000664 | MO000664-008-01 | KSFW001 | 东方小品种钢前处理 0.67（昆山富维 厚度公差：0.660-0.670mm,光泽度大于150GU（横向、纵向），粗糙度：Ra0.2-0.45um.硬度：HV80-110） | 13730 | 2024-06-05 | 2024-06-15 | 2 | 2024-07-05 01:24:58 | 2024-07-06 13:18:05 | 江苏东方九天新能源材料有限公司 | 161507 | 刘忠于 | 刘忠于 |  | 0.1 | 12740 | 760 | 1 | JG12240551531 | 轧0.1，米数控制在23700-23800米，脱脂分一包10500米。 |  |  | 否 | 否 | 6403 | 8
最终平整 | DU66240600022 | DU6624060002 | 东方750平整 | 合格 | 让步接收 | 甲 | 丁振,刘飞 | 2960 | 2700 | 0.9122 | 810 | 0.755 | 575 | 南通光阳SK4：750平整用超光辊Ra<0.1μm平整，厚度公差0.745-0.765mm，HV230-250，粗糙度Ra≤0.1，转分切 |  | 11050004 | 优钢原料 | 2.3-SK95 | 31110016 | 优钢卷 | 0.755-SK95 |  | 70 | MO000806 | MO000806-002-02 | YG001 | 优钢前处理模板 | 8765 | 2024-06-19 | 2024-07-14 | 2 | 2024-07-06 13:15:30 | 2024-07-06 13:16:04 | 江苏东方九天新能源材料有限公司 | 189215 | 丁振 |  |  | 0.755 | 830 | 575 | 1 | DU66240600022 | 南通光阳：（0.755）厚度±0.01，HV230-250,粗糙度小于0.1μM | 1 |  | 是 | 是 | 2642 | 2
分剪 | JL1224030157/20 | JL1224030157 | 东方分剪6# | 合格 | 合格品 | 乙 | 张建勇 | 379.15 | 372 | 0.9811 | 0 | 0.3 | 142 | 1：排刀规格142*4+74.8 切一包 首钢SPCC 此单发浙江银轮 HV100±10.毛化面轻涂油。0.2/0.3管芯500mm,0.13管芯400mm。厚度公差0.29-0.3mm，宽度公差+/-0.15mm |  | 31010041 | 小品种钢卷 | 0.3-SPCC | 31020053 | 小品种钢分切带 | 0.3-SPCC |  | 10 | MO001249 | MO001249-001-20 | FJ001 | 分剪模板 | 6840 | 2024-07-05 | 2024-07-05 | 2 | 2024-07-06 11:08:37 | 2024-07-06 13:06:01 | 江苏东方九天新能源材料有限公司 |  | 张建勇 |  | 1 | 0.3 | 0 | 650 | 1 | JL1224030157/20 | 1：排刀规格142*4+74.8 切一包 首钢SPCC 此单发浙江银轮 HV100±10.毛化面轻涂油。0.2/0.3管芯500mm,0.13管芯400mm。厚度公差0.29-0.3mm，宽度公差+/-0.15mm | 1 |  | 是 | 是 | 123 | 1
分剪 | JL1224030157/19 | JL1224030157 | 东方分剪6# | 合格 | 合格品 | 乙 | 张建勇 | 378.13 | 371 | 0.9811 | 0 | 0.3 | 142 | 1：排刀规格142*4+74.8 切一包 首钢SPCC 此单发浙江银轮 HV100±10.毛化面轻涂油。0.2/0.3管芯500mm,0.13管芯400mm。厚度公差0.29-0.3mm，宽度公差+/-0.15mm |  | 31010041 | 小品种钢卷 | 0.3-SPCC | 31020053 | 小品种钢分切带 | 0.3-SPCC |  | 10 | MO001249 | MO001249-001-19 | FJ001 | 分剪模板 | 6840 | 2024-07-05 | 2024-07-05 | 2 | 2024-07-06 11:08:37 | 2024-07-06 13:06:01 | 江苏东方九天新能源材料有限公司 |  | 张建勇 |  | 1 | 0.3 | 0 | 650 | 1 | JL1224030157/19 | 1：排刀规格142*4+74.8 切一包 首钢SPCC 此单发浙江银轮 HV100±10.毛化面轻涂油。0.2/0.3管芯500mm,0.13管芯400mm。厚度公差0.29-0.3mm，宽度公差+/-0.15mm | 1 |  | 是 | 是 | 123 | 1
分剪 | JL1224030157/18 | JL1224030157 | 东方分剪6# | 合格 | 合格品 | 乙 | 张建勇 | 377.11 | 370 | 0.9811 | 0 | 0.3 | 142 | 1：排刀规格142*4+74.8 切一包 首钢SPCC 此单发浙江银轮 HV100±10.毛化面轻涂油。0.2/0.3管芯500mm,0.13管芯400mm。厚度公差0.29-0.3mm，宽度公差+/-0.15mm |  | 31010041 | 小品种钢卷 | 0.3-SPCC | 31020053 | 小品种钢分切带 | 0.3-SPCC |  | 10 | MO001249 | MO001249-001-18 | FJ001 | 分剪模板 | 6840 | 2024-07-05 | 2024-07-05 | 2 | 2024-07-06 11:08:37 | 2024-07-06 13:06:01 | 江苏东方九天新能源材料有限公司 |  | 张建勇 |  | 1 | 0.3 | 0 | 650 | 1 | JL1224030157/18 | 1：排刀规格142*4+74.8 切一包 首钢SPCC 此单发浙江银轮 HV100±10.毛化面轻涂油。0.2/0.3管芯500mm,0.13管芯400mm。厚度公差0.29-0.3mm，宽度公差+/-0.15mm | 1 |  | 是 | 是 | 123 | 1
分剪 | JL1224030157/17 | JL1224030157 | 东方分剪6# | 合格 | 合格品 | 乙 | 张建勇 | 374.05 | 367 | 0.9812 | 0 | 0.3 | 142 | 1：排刀规格142*4+74.8 切一包 首钢SPCC 此单发浙江银轮 HV100±10.毛化面轻涂油。0.2/0.3管芯500mm,0.13管芯400mm。厚度公差0.29-0.3mm，宽度公差+/-0.15mm |  | 31010041 | 小品种钢卷 | 0.3-SPCC | 31020053 | 小品种钢分切带 | 0.3-SPCC |  | 10 | MO001249 | MO001249-001-17 | FJ001 | 分剪模板 | 6840 | 2024-07-05 | 2024-07-05 | 2 | 2024-07-06 11:08:37 | 2024-07-06 13:06:01 | 江苏东方九天新能源材料有限公司 |  | 张建勇 |  | 1 | 0.3 | 0 | 650 | 1 | JL1224030157/17 | 1：排刀规格142*4+74.8 切一包 首钢SPCC 此单发浙江银轮 HV100±10.毛化面轻涂油。0.2/0.3管芯500mm,0.13管芯400mm。厚度公差0.29-0.3mm，宽度公差+/-0.15mm | 1 |  | 是 | 是 | 123 | 1
分剪 | JL1224030157/16 | JL1224030157 | 东方分剪6# | 合格 | 合格品 | 乙 | 张建勇 | 195.69 | 192 | 0.9811 | 0 | 0.3 | 74.8 | 1：排刀规格142*4+74.8 切一包 首钢SPCC 此单发浙江银轮 HV100±10.毛化面轻涂油。0.2/0.3管芯500mm,0.13管芯400mm。厚度公差0.29-0.3mm，宽度公差+/-0.15mm |  | 31010041 | 小品种钢卷 | 0.3-SPCC | 31020053 | 小品种钢分切带 | 0.3-SPCC |  | 10 | MO001249 | MO001249-001-16 | FJ001 | 分剪模板 | 6840 | 2024-07-05 | 2024-07-05 | 2 | 2024-07-06 11:08:37 | 2024-07-06 13:06:01 | 江苏东方九天新能源材料有限公司 |  | 张建勇 |  | 1 | 0.3 | 0 | 650 | 1 | JL1224030157/16 | 1：排刀规格142*4+74.8 切一包 首钢SPCC 此单发浙江银轮 HV100±10.毛化面轻涂油。0.2/0.3管芯500mm,0.13管芯400mm。厚度公差0.29-0.3mm，宽度公差+/-0.15mm | 1 |  | 是 | 是 | 123 | 1
分剪 | JL1224030157/15 | JL1224030157 | 东方分剪6# | 合格 | 合格品 | 乙 | 张建勇 | 379.15 | 372 | 0.9811 | 0 | 0.3 | 142 | 1：排刀规格142*4+74.8 切一包 首钢SPCC 此单发浙江银轮 HV100±10.毛化面轻涂油。0.2/0.3管芯500mm,0.13管芯400mm。厚度公差0.29-0.3mm，宽度公差+/-0.15mm |  | 31010041 | 小品种钢卷 | 0.3-SPCC | 31020053 | 小品种钢分切带 | 0.3-SPCC |  | 10 | MO001249 | MO001249-001-15 | FJ001 | 分剪模板 | 6840 | 2024-07-05 | 2024-07-05 | 2 | 2024-07-06 11:08:37 | 2024-07-06 13:06:01 | 江苏东方九天新能源材料有限公司 |  | 张建勇 |  | 1 | 0.3 | 0 | 650 | 1 | JL1224030157/15 | 1：排刀规格142*4+74.8 切一包 首钢SPCC 此单发浙江银轮 HV100±10.毛化面轻涂油。0.2/0.3管芯500mm,0.13管芯400mm。厚度公差0.29-0.3mm，宽度公差+/-0.15mm | 1 |  | 是 | 是 | 123 | 1
分剪 | JL1224030157/14 | JL1224030157 | 东方分剪6# | 合格 | 合格品 | 乙 | 张建勇 | 379.15 | 372 | 0.9811 | 0 | 0.3 | 142 | 1：排刀规格142*4+74.8 切一包 首钢SPCC 此单发浙江银轮 HV100±10.毛化面轻涂油。0.2/0.3管芯500mm,0.13管芯400mm。厚度公差0.29-0.3mm，宽度公差+/-0.15mm |  | 31010041 | 小品种钢卷 | 0.3-SPCC | 31020053 | 小品种钢分切带 | 0.3-SPCC |  | 10 | MO001249 | MO001249-001-14 | FJ001 | 分剪模板 | 6840 | 2024-07-05 | 2024-07-05 | 2 | 2024-07-06 11:08:37 | 2024-07-06 13:06:01 | 江苏东方九天新能源材料有限公司 |  | 张建勇 |  | 1 | 0.3 | 0 | 650 | 1 | JL1224030157/14 | 1：排刀规格142*4+74.8 切一包 首钢SPCC 此单发浙江银轮 HV100±10.毛化面轻涂油。0.2/0.3管芯500mm,0.13管芯400mm。厚度公差0.29-0.3mm，宽度公差+/-0.15mm | 1 |  | 是 | 是 | 123 | 1
分剪 | JL1224030157/13 | JL1224030157 | 东方分剪6# | 合格 | 合格品 | 乙 | 张建勇 | 378.13 | 371 | 0.9811 | 0 | 0.3 | 142 | 1：排刀规格142*4+74.8 切一包 首钢SPCC 此单发浙江银轮 HV100±10.毛化面轻涂油。0.2/0.3管芯500mm,0.13管芯400mm。厚度公差0.29-0.3mm，宽度公差+/-0.15mm |  | 31010041 | 小品种钢卷 | 0.3-SPCC | 31020053 | 小品种钢分切带 | 0.3-SPCC |  | 10 | MO001249 | MO001249-001-13 | FJ001 | 分剪模板 | 6840 | 2024-07-05 | 2024-07-05 | 2 | 2024-07-06 11:08:37 | 2024-07-06 13:06:01 | 江苏东方九天新能源材料有限公司 |  | 张建勇 |  | 1 | 0.3 | 0 | 650 | 1 | JL1224030157/13 | 1：排刀规格142*4+74.8 切一包 首钢SPCC 此单发浙江银轮 HV100±10.毛化面轻涂油。0.2/0.3管芯500mm,0.13管芯400mm。厚度公差0.29-0.3mm，宽度公差+/-0.15mm | 1 |  | 是 | 是 | 123 | 1
分剪 | JL1224030157/12 | JL1224030157 | 东方分剪6# | 合格 | 合格品 | 乙 | 张建勇 | 375.07 | 368 | 0.9812 | 0 | 0.3 | 142 | 1：排刀规格142*4+74.8 切一包 首钢SPCC 此单发浙江银轮 HV100±10.毛化面轻涂油。0.2/0.3管芯500mm,0.13管芯400mm。厚度公差0.29-0.3mm，宽度公差+/-0.15mm |  | 31010041 | 小品种钢卷 | 0.3-SPCC | 31020053 | 小品种钢分切带 | 0.3-SPCC |  | 10 | MO001249 | MO001249-001-12 | FJ001 | 分剪模板 | 6840 | 2024-07-05 | 2024-07-05 | 2 | 2024-07-06 11:08:37 | 2024-07-06 13:06:01 | 江苏东方九天新能源材料有限公司 |  | 张建勇 |  | 1 | 0.3 | 0 | 650 | 1 | JL1224030157/12 | 1：排刀规格142*4+74.8 切一包 首钢SPCC 此单发浙江银轮 HV100±10.毛化面轻涂油。0.2/0.3管芯500mm,0.13管芯400mm。厚度公差0.29-0.3mm，宽度公差+/-0.15mm | 1 |  | 是 | 是 | 123 | 1
分剪 | JL1224030157/11 | JL1224030157 | 东方分剪6# | 合格 | 合格品 | 乙 | 张建勇 | 196.7 | 193 | 0.9812 | 0 | 0.3 | 74.8 | 1：排刀规格142*4+74.8 切一包 首钢SPCC 此单发浙江银轮 HV100±10.毛化面轻涂油。0.2/0.3管芯500mm,0.13管芯400mm。厚度公差0.29-0.3mm，宽度公差+/-0.15mm |  | 31010041 | 小品种钢卷 | 0.3-SPCC | 31020053 | 小品种钢分切带 | 0.3-SPCC |  | 10 | MO001249 | MO001249-001-11 | FJ001 | 分剪模板 | 6840 | 2024-07-05 | 2024-07-05 | 2 | 2024-07-06 11:08:37 | 2024-07-06 13:06:01 | 江苏东方九天新能源材料有限公司 |  | 张建勇 |  | 1 | 0.3 | 0 | 650 | 1 | JL1224030157/11 | 1：排刀规格142*4+74.8 切一包 首钢SPCC 此单发浙江银轮 HV100±10.毛化面轻涂油。0.2/0.3管芯500mm,0.13管芯400mm。厚度公差0.29-0.3mm，宽度公差+/-0.15mm | 1 |  | 是 | 是 | 123 | 1
分剪 | JL1224030157/10 | JL1224030157 | 东方分剪6# | 合格 | 合格品 | 乙 | 张建勇 | 380.16 | 373 | 0.9812 | 0 | 0.3 | 142 | 1：排刀规格142*4+74.8 切一包 首钢SPCC 此单发浙江银轮 HV100±10.毛化面轻涂油。0.2/0.3管芯500mm,0.13管芯400mm。厚度公差0.29-0.3mm，宽度公差+/-0.15mm |  | 31010041 | 小品种钢卷 | 0.3-SPCC | 31020053 | 小品种钢分切带 | 0.3-SPCC |  | 10 | MO001249 | MO001249-001-10 | FJ001 | 分剪模板 | 6840 | 2024-07-05 | 2024-07-05 | 2 | 2024-07-06 11:08:37 | 2024-07-06 13:06:01 | 江苏东方九天新能源材料有限公司 |  | 张建勇 |  | 1 | 0.3 | 0 | 650 | 1 | JL1224030157/10 | 1：排刀规格142*4+74.8 切一包 首钢SPCC 此单发浙江银轮 HV100±10.毛化面轻涂油。0.2/0.3管芯500mm,0.13管芯400mm。厚度公差0.29-0.3mm，宽度公差+/-0.15mm | 1 |  | 是 | 是 | 123 | 1
分剪 | JL1224030157/9 | JL1224030157 | 东方分剪6# | 合格 | 合格品 | 乙 | 张建勇 | 379.15 | 372 | 0.9811 | 0 | 0.3 | 142 | 1：排刀规格142*4+74.8 切一包 首钢SPCC 此单发浙江银轮 HV100±10.毛化面轻涂油。0.2/0.3管芯500mm,0.13管芯400mm。厚度公差0.29-0.3mm，宽度公差+/-0.15mm |  | 31010041 | 小品种钢卷 | 0.3-SPCC | 31020053 | 小品种钢分切带 | 0.3-SPCC |  | 10 | MO001249 | MO001249-001-09 | FJ001 | 分剪模板 | 6840 | 2024-07-05 | 2024-07-05 | 2 | 2024-07-06 11:08:37 | 2024-07-06 13:06:01 | 江苏东方九天新能源材料有限公司 |  | 张建勇 |  | 1 | 0.3 | 0 | 650 | 1 | JL1224030157/9 | 1：排刀规格142*4+74.8 切一包 首钢SPCC 此单发浙江银轮 HV100±10.毛化面轻涂油。0.2/0.3管芯500mm,0.13管芯400mm。厚度公差0.29-0.3mm，宽度公差+/-0.15mm | 1 |  | 是 | 是 | 123 | 1
分剪 | JL1224030157/8 | JL1224030157 | 东方分剪6# | 合格 | 合格品 | 乙 | 张建勇 | 378.13 | 371 | 0.9811 | 0 | 0.3 | 142 | 1：排刀规格142*4+74.8 切一包 首钢SPCC 此单发浙江银轮 HV100±10.毛化面轻涂油。0.2/0.3管芯500mm,0.13管芯400mm。厚度公差0.29-0.3mm，宽度公差+/-0.15mm |  | 31010041 | 小品种钢卷 | 0.3-SPCC | 31020053 | 小品种钢分切带 | 0.3-SPCC |  | 10 | MO001249 | MO001249-001-08 | FJ001 | 分剪模板 | 6840 | 2024-07-05 | 2024-07-05 | 2 | 2024-07-06 11:08:37 | 2024-07-06 13:06:01 | 江苏东方九天新能源材料有限公司 |  | 张建勇 |  | 1 | 0.3 | 0 | 650 | 1 | JL1224030157/8 | 1：排刀规格142*4+74.8 切一包 首钢SPCC 此单发浙江银轮 HV100±10.毛化面轻涂油。0.2/0.3管芯500mm,0.13管芯400mm。厚度公差0.29-0.3mm，宽度公差+/-0.15mm | 1 |  | 是 | 是 | 123 | 1
分剪 | JL1224030157/7 | JL1224030157 | 东方分剪6# | 合格 | 合格品 | 乙 | 张建勇 | 375.07 | 368 | 0.9812 | 0 | 0.3 | 142 | 1：排刀规格142*4+74.8 切一包 首钢SPCC 此单发浙江银轮 HV100±10.毛化面轻涂油。0.2/0.3管芯500mm,0.13管芯400mm。厚度公差0.29-0.3mm，宽度公差+/-0.15mm |  | 31010041 | 小品种钢卷 | 0.3-SPCC | 31020053 | 小品种钢分切带 | 0.3-SPCC |  | 10 | MO001249 | MO001249-001-07 | FJ001 | 分剪模板 | 6840 | 2024-07-05 | 2024-07-05 | 2 | 2024-07-06 11:08:37 | 2024-07-06 13:06:01 | 江苏东方九天新能源材料有限公司 |  | 张建勇 |  | 1 | 0.3 | 0 | 650 | 1 | JL1224030157/7 | 1：排刀规格142*4+74.8 切一包 首钢SPCC 此单发浙江银轮 HV100±10.毛化面轻涂油。0.2/0.3管芯500mm,0.13管芯400mm。厚度公差0.29-0.3mm，宽度公差+/-0.15mm | 1 |  | 是 | 是 | 123 | 1
分剪 | JL1224030157/6 | JL1224030157 | 东方分剪6# | 合格 | 合格品 | 乙 | 张建勇 | 196.7 | 193 | 0.9812 | 0 | 0.3 | 74.8 | 1：排刀规格142*4+74.8 切一包 首钢SPCC 此单发浙江银轮 HV100±10.毛化面轻涂油。0.2/0.3管芯500mm,0.13管芯400mm。厚度公差0.29-0.3mm，宽度公差+/-0.15mm |  | 31010041 | 小品种钢卷 | 0.3-SPCC | 31020053 | 小品种钢分切带 | 0.3-SPCC |  | 10 | MO001249 | MO001249-001-06 | FJ001 | 分剪模板 | 6840 | 2024-07-05 | 2024-07-05 | 2 | 2024-07-06 11:08:37 | 2024-07-06 13:06:01 | 江苏东方九天新能源材料有限公司 |  | 张建勇 |  | 1 | 0.3 | 0 | 650 | 1 | JL1224030157/6 | 1：排刀规格142*4+74.8 切一包 首钢SPCC 此单发浙江银轮 HV100±10.毛化面轻涂油。0.2/0.3管芯500mm,0.13管芯400mm。厚度公差0.29-0.3mm，宽度公差+/-0.15mm | 1 |  | 是 | 是 | 123 | 1
分剪 | JL1224030157/5 | JL1224030157 | 东方分剪6# | 合格 | 合格品 | 乙 | 张建勇 | 382.2 | 375 | 0.9812 | 0 | 0.3 | 142 | 1：排刀规格142*4+74.8 切一包 首钢SPCC 此单发浙江银轮 HV100±10.毛化面轻涂油。0.2/0.3管芯500mm,0.13管芯400mm。厚度公差0.29-0.3mm，宽度公差+/-0.15mm |  | 31010041 | 小品种钢卷 | 0.3-SPCC | 31020053 | 小品种钢分切带 | 0.3-SPCC |  | 10 | MO001249 | MO001249-001-05 | FJ001 | 分剪模板 | 6840 | 2024-07-05 | 2024-07-05 | 2 | 2024-07-06 11:08:37 | 2024-07-06 13:06:01 | 江苏东方九天新能源材料有限公司 |  | 张建勇 |  | 1 | 0.3 | 0 | 650 | 1 | JL1224030157/5 | 1：排刀规格142*4+74.8 切一包 首钢SPCC 此单发浙江银轮 HV100±10.毛化面轻涂油。0.2/0.3管芯500mm,0.13管芯400mm。厚度公差0.29-0.3mm，宽度公差+/-0.15mm | 1 |  | 是 | 是 | 123 | 1
分剪 | JL1224030157/4 | JL1224030157 | 东方分剪6# | 合格 | 合格品 | 乙 | 张建勇 | 381.18 | 374 | 0.9812 | 0 | 0.3 | 142 | 1：排刀规格142*4+74.8 切一包 首钢SPCC 此单发浙江银轮 HV100±10.毛化面轻涂油。0.2/0.3管芯500mm,0.13管芯400mm。厚度公差0.29-0.3mm，宽度公差+/-0.15mm |  | 31010041 | 小品种钢卷 | 0.3-SPCC | 31020053 | 小品种钢分切带 | 0.3-SPCC |  | 10 | MO001249 | MO001249-001-04 | FJ001 | 分剪模板 | 6840 | 2024-07-05 | 2024-07-05 | 2 | 2024-07-06 11:08:37 | 2024-07-06 13:06:01 | 江苏东方九天新能源材料有限公司 |  | 张建勇 |  | 1 | 0.3 | 0 | 650 | 1 | JL1224030157/4 | 1：排刀规格142*4+74.8 切一包 首钢SPCC 此单发浙江银轮 HV100±10.毛化面轻涂油。0.2/0.3管芯500mm,0.13管芯400mm。厚度公差0.29-0.3mm，宽度公差+/-0.15mm | 1 |  | 是 | 是 | 123 | 1
分剪 | JL1224030157/3 | JL1224030157 | 东方分剪6# | 合格 | 合格品 | 乙 | 张建勇 | 380.16 | 373 | 0.9812 | 0 | 0.3 | 142 | 1：排刀规格142*4+74.8 切一包 首钢SPCC 此单发浙江银轮 HV100±10.毛化面轻涂油。0.2/0.3管芯500mm,0.13管芯400mm。厚度公差0.29-0.3mm，宽度公差+/-0.15mm |  | 31010041 | 小品种钢卷 | 0.3-SPCC | 31020053 | 小品种钢分切带 | 0.3-SPCC |  | 10 | MO001249 | MO001249-001-03 | FJ001 | 分剪模板 | 6840 | 2024-07-05 | 2024-07-05 | 2 | 2024-07-06 11:08:37 | 2024-07-06 13:06:01 | 江苏东方九天新能源材料有限公司 |  | 张建勇 |  | 1 | 0.3 | 0 | 650 | 1 | JL1224030157/3 | 1：排刀规格142*4+74.8 切一包 首钢SPCC 此单发浙江银轮 HV100±10.毛化面轻涂油。0.2/0.3管芯500mm,0.13管芯400mm。厚度公差0.29-0.3mm，宽度公差+/-0.15mm | 1 |  | 是 | 是 | 123 | 1
分剪 | JL1224030157/2 | JL1224030157 | 东方分剪6# | 合格 | 合格品 | 乙 | 张建勇 | 377.11 | 370 | 0.9811 | 0 | 0.3 | 142 | 1：排刀规格142*4+74.8 切一包 首钢SPCC 此单发浙江银轮 HV100±10.毛化面轻涂油。0.2/0.3管芯500mm,0.13管芯400mm。厚度公差0.29-0.3mm，宽度公差+/-0.15mm |  | 31010041 | 小品种钢卷 | 0.3-SPCC | 31020053 | 小品种钢分切带 | 0.3-SPCC |  | 10 | MO001249 | MO001249-001-02 | FJ001 | 分剪模板 | 6840 | 2024-07-05 | 2024-07-05 | 2 | 2024-07-06 11:08:37 | 2024-07-06 13:06:01 | 江苏东方九天新能源材料有限公司 |  | 张建勇 |  | 1 | 0.3 | 0 | 650 | 1 | JL1224030157/2 | 1：排刀规格142*4+74.8 切一包 首钢SPCC 此单发浙江银轮 HV100±10.毛化面轻涂油。0.2/0.3管芯500mm,0.13管芯400mm。厚度公差0.29-0.3mm，宽度公差+/-0.15mm | 1 |  | 是 | 是 | 123 | 1
分剪 | JL1224030157/1 | JL1224030157 | 东方分剪6# | 合格 | 合格品 | 乙 | 张建勇 | 197.72 | 194 | 0.9812 | 0 | 0.3 | 74.8 | 1：排刀规格142*4+74.8 切一包 首钢SPCC 此单发浙江银轮 HV100±10.毛化面轻涂油。0.2/0.3管芯500mm,0.13管芯400mm。厚度公差0.29-0.3mm，宽度公差+/-0.15mm |  | 31010041 | 小品种钢卷 | 0.3-SPCC | 31020053 | 小品种钢分切带 | 0.3-SPCC |  | 10 | MO001249 | MO001249-001-01 | FJ001 | 分剪模板 | 6840 | 2024-07-05 | 2024-07-05 | 2 | 2024-07-06 11:08:37 | 2024-07-06 13:06:01 | 江苏东方九天新能源材料有限公司 |  | 张建勇 |  | 1 | 0.3 | 0 | 650 | 1 | JL1224030157/1 | 1：排刀规格142*4+74.8 切一包 首钢SPCC 此单发浙江银轮 HV100±10.毛化面轻涂油。0.2/0.3管芯500mm,0.13管芯400mm。厚度公差0.29-0.3mm，宽度公差+/-0.15mm | 1 |  | 是 | 是 | 123 | 1
最终脱脂 | JG12240551652 | JG1224055165 | 东方950脱脂1# | 合格 | 合格品 | 乙 | 何晓健,张东兵 | 5820.83 | 5715 | 0.9818 | 9900 | 0.1 | 760 | 脱脂（950-1） |  | 20100142 | 轧硬 | 0.4*760-SPCC | 30210015 | 光亮卷 | 0.1-SPCC |  | 40 | MO000693 | MO000693-002-02 | KSFW001 | 东方小品种钢前处理 0.67（昆山富维 厚度公差：0.660-0.670mm,光泽度大于150GU（横向、纵向），粗糙度：Ra0.2-0.45um.硬度：HV80-110） | 13500 | 2024-06-07 | 2024-06-17 | 2 | 2024-07-06 13:01:37 | 2024-07-06 13:02:29 | 江苏东方九天新能源材料有限公司 |  | 何晓健 |  | 1 | 0.1 | 23008 | 760 | 1 | JG12240551652 | 轧0.1，米数控制在23200-23300米，脱脂分一包10400米。 |  |  |  |  | 13232 | 2
最终脱脂 | JG12240551651 | JG1224055165 | 东方950脱脂1# | 合格 | 合格品 | 乙 | 何晓健,张东兵 | 13475 | 7515 | 0.5577 | 13100 | 0.1 | 760 | 脱脂（950-1） |  | 20100142 | 轧硬 | 0.4*760-SPCC | 30210015 | 光亮卷 | 0.1-SPCC |  | 40 | MO000693 | MO000693-002-01 | KSFW001 | 东方小品种钢前处理 0.67（昆山富维 厚度公差：0.660-0.670mm,光泽度大于150GU（横向、纵向），粗糙度：Ra0.2-0.45um.硬度：HV80-110） | 13500 | 2024-06-07 | 2024-06-17 | 2 | 2024-07-06 13:01:37 | 2024-07-06 13:02:29 | 江苏东方九天新能源材料有限公司 |  | 何晓健 |  | 1 | 0.1 | 23008 | 760 | 1 | JG12240551651 | 轧0.1，米数控制在23200-23300米，脱脂分一包10400米。 |  |  |  |  | 13232 | 2
一次脱脂 | JL0024040069 | JL0024040069 | 东方950脱脂2# | 合格 | 让步接收 | 甲 | 韩成飞,周志平 | 6090 | 6085 | 0.9992 | 3200 | 0.4 | 610 | 昆山宝必达：脱脂(单位张力6.0）、转650轧机 |  | 20100023 | 轧硬 | 0.4*610-SPCC | 31010016 | 小品种钢卷 | 0.19-SPCC |  | 10 | MO001199 | MO001199-001 | XPZG001 | 小品种钢前处理模板 | 6090 | 2024-07-04 | 2024-07-12 | 2 | 2024-07-06 12:35:37 | 2024-07-06 13:00:38 | 江苏东方九天新能源材料有限公司 | 205723 | 周志平 |  |  | 0.4 | 0 | 610 | 1 | JL0024040069 | 昆山宝必达：（0.19）厚度±0.01mm，HV150-170,粗糙度0.7-1.0μM，卷重2-3吨 | 0 | 条印色差 | 处理中 | 否 | 2740 | 1
最终平整 | DU66240600032 | DU6624060003 | 东方750平整 | 合格 | 让步接收 | 甲 | 丁振,刘飞 | 5780 | 5460 | 0.9446 | 1620 | 0.755 | 575 | 南通光阳SK4：750平整用超光辊Ra<0.1μm平整，厚度公差0.745-0.765mm，HV230-250，粗糙度Ra≤0.1，转分切 |  | 11050004 | 优钢原料 | 2.3-SK95 | 31110016 | 优钢卷 | 0.755-SK95 |  | 70 | MO000806 | MO000806-003-02 | YG001 | 优钢前处理模板 | 8785 | 2024-06-19 | 2024-07-14 | 2 | 2024-07-06 12:30:50 | 2024-07-06 12:31:19 | 江苏东方九天新能源材料有限公司 | 189216 | 丁振 |  |  | 0.755 | 1650 | 575 | 1 | DU66240600032 | 南通光阳：（0.755）厚度±0.01，HV230-250,粗糙度小于0.1μM | 1 |  | 是 | 是 | 1322 | 3
一次脱脂 | JG1224060146 | JG1224060146 | 东方950脱脂2# | 合格 | 合格品 | 甲 | 韩成飞,周志平 | 11685 | 11670 | 0.9987 | 4950 | 0.4 | 760 | 脱脂（950-2） |  | 20100142 | 轧硬 | 0.4*760-SPCC | 30210015 | 光亮卷 | 0.1-SPCC |  | 10 | MO000948 | MO000948-002 | KSFW001 | 东方小品种钢前处理 0.67（昆山富维 厚度公差：0.660-0.670mm,光泽度大于150GU（横向、纵向），粗糙度：Ra0.2-0.45um.硬度：HV80-110） | 11685 | 2024-06-25 | 2024-07-05 | 5 | 2024-07-06 11:19:25 | 2024-07-06 12:25:40 | 江苏东方九天新能源材料有限公司 | 193160 | 周志平 |  |  | 0.4 | 0 | 760 | 1 | JG1224060146 | 轧0.1，米数控制在11900-20000米，脱脂分一包9300米。 |  |  | 否 | 否 | 4934 | 2
最终冷轧 | JG1224060242 | JG1224060242 | 东方850轧机 | 合格 | 合格品 | 乙 | 肖勋民 | 13500 | 13470 | 0.9978 | 23070 | 0.1 | 760 | 850轧机普光辊(Ra0.4-0.6μm)轧制0.1mm(0.4-0.25-0.15-0.115-0.1) |  | 20100142 | 轧硬 | 0.4*760-SPCC | 30210015 | 光亮卷 | 0.1-SPCC |  | 30 | MO000945 | MO000945-021 | KSFW001 | 东方小品种钢前处理 0.67（昆山富维 厚度公差：0.660-0.670mm,光泽度大于150GU（横向、纵向），粗糙度：Ra0.2-0.45um.硬度：HV80-110） | 13520 | 2024-06-25 | 2024-07-05 | 2 | 2024-07-06 12:17:36 | 2024-07-06 12:18:14 | 江苏东方九天新能源材料有限公司 | 193102 | 肖勋民 |  |  | 0.4 | 5740 | 760 | 1 | JG1224060242 | 轧0.1，米数控制在23100-23200米，脱脂分一包10400米。 |  |  | 否 | 否 | 4183 | 21
最终脱脂 | JG12240602751 | JG1224060275 | 东方950脱脂1# | 合格 | 合格品 | 乙 | 何晓健,张东兵 | 7175.98 | 7125 | 0.9929 | 12300 | 0.1 | 760 | 脱脂（950-1） |  | 20100142 | 轧硬 | 0.4*760-SPCC | 30210015 | 光亮卷 | 0.1-SPCC |  | 40 | MO000945 | MO000945-001-01 | KSFW001 | 东方小品种钢前处理 0.67（昆山富维 厚度公差：0.660-0.670mm,光泽度大于150GU（横向、纵向），粗糙度：Ra0.2-0.45um.硬度：HV80-110） | 13410 | 2024-06-25 | 2024-07-05 | 2 | 2024-07-06 11:01:41 | 2024-07-06 11:19:17 | 江苏东方九天新能源材料有限公司 |  | 何晓健 |  | 1 | 0.1 | 22898 | 760 | 1 | JG12240602751 | 轧0.1，米数控制在23100-23200米，脱脂分一包10400米。 |  |  |  |  | 1764 | 1
最终脱脂 | JG12240602752 | JG1224060275 | 东方950脱脂1# | 合格 | 合格品 | 乙 | 何晓健,张东兵 | 6194.01 | 6150 | 0.9929 | 10600 | 0.1 | 760 | 脱脂（950-1） |  | 20100142 | 轧硬 | 0.4*760-SPCC | 30210015 | 光亮卷 | 0.1-SPCC |  | 40 | MO000945 | MO000945-001-02 | KSFW001 | 东方小品种钢前处理 0.67（昆山富维 厚度公差：0.660-0.670mm,光泽度大于150GU（横向、纵向），粗糙度：Ra0.2-0.45um.硬度：HV80-110） | 13410 | 2024-06-25 | 2024-07-05 | 2 | 2024-07-06 11:01:41 | 2024-07-06 11:19:17 | 江苏东方九天新能源材料有限公司 |  | 何晓健 |  | 1 | 0.1 | 22898 | 760 | 1 | JG12240602752 | 轧0.1，米数控制在23100-23200米，脱脂分一包10400米。 |  |  |  |  | 1764 | 1
一次脱脂 | JG1224060269 | JG1224060269 | 东方950脱脂2# | 合格 | 合格品 | 甲 | 韩成飞,周志平 | 12955 | 12950 | 0.9996 | 5500 | 0.4 | 760 | 脱脂（950-2） |  | 20100142 | 轧硬 | 0.4*760-SPCC | 30210015 | 光亮卷 | 0.1-SPCC |  | 10 | MO000947 | MO000947-003 | KSFW001 | 东方小品种钢前处理 0.67（昆山富维 厚度公差：0.660-0.670mm,光泽度大于150GU（横向、纵向），粗糙度：Ra0.2-0.45um.硬度：HV80-110） | 12955 | 2024-06-25 | 2024-07-05 | 2 | 2024-07-06 11:11:41 | 2024-07-06 11:12:11 | 江苏东方九天新能源材料有限公司 | 193134 | 周志平 |  |  | 0.4 | 0 | 760 | 1 | JG1224060269 | 轧0.1，米数控制在22200-22300米，脱脂分一包9200米。 |  |  | 否 | 否 | 3020 | 3
一次脱脂 | JG1224060259 | JG1224060259 | 东方950脱脂2# | 合格 | 合格品 | 甲 | 韩成飞,周志平 | 13075 | 13055 | 0.9985 | 5550 | 0.4 | 760 | 脱脂（950-2） |  | 20100142 | 轧硬 | 0.4*760-SPCC | 30210015 | 光亮卷 | 0.1-SPCC |  | 10 | MO000947 | MO000947-016 | KSFW001 | 东方小品种钢前处理 0.67（昆山富维 厚度公差：0.660-0.670mm,光泽度大于150GU（横向、纵向），粗糙度：Ra0.2-0.45um.硬度：HV80-110） | 13075 | 2024-06-25 | 2024-07-05 | 2 | 2024-07-06 10:09:27 | 2024-07-06 11:11:07 | 江苏东方九天新能源材料有限公司 | 193154 | 周志平 |  |  | 0.4 | 0 | 760 | 1 | JG1224060259 | 轧0.1，米数控制在22200-22300米，脱脂分一包9200米。 |  |  | 否 | 否 | 2686 | 16
一次脱脂 | JG1224060260 | JG1224060260 | 东方950脱脂2# | 合格 | 合格品 | 甲 | 韩成飞,周志平 | 13095 | 13065 | 0.9977 | 5550 | 0.4 | 760 | 脱脂（950-2） |  | 20100142 | 轧硬 | 0.4*760-SPCC | 30210015 | 光亮卷 | 0.1-SPCC |  | 10 | MO000947 | MO000947-018 | KSFW001 | 东方小品种钢前处理 0.67（昆山富维 厚度公差：0.660-0.670mm,光泽度大于150GU（横向、纵向），粗糙度：Ra0.2-0.45um.硬度：HV80-110） | 13095 | 2024-06-25 | 2024-07-05 | 2 | 2024-07-06 09:12:36 | 2024-07-06 09:48:43 | 江苏东方九天新能源材料有限公司 | 193157 | 周志平 |  |  | 0.4 | 0 | 760 | 1 | JG1224060260 | 轧0.1，米数控制在22200-22300米，脱脂分一包9200米。 |  |  | 否 | 否 | 3094 | 18
最终脱脂 | JL00240300411 | JL0024030041 | 东方950脱脂1# | 合格 | 合格品 | 乙 | 何晓健,张东兵 | 6620 | 6530 | 0.9864 | 5250 | 0.254 | 630 | 海金杜门：脱脂(单位张力6.9）、转退火 |  | 20100086 | 轧硬 | 0.6*630-SPCC | 20600002 | 镍钝化卷半成品 | 0.254-SPCC |  | 30 | MO000994 | MO000994-002-01 | ZDY | 自定义 | 13280 | 2024-06-25 | 2024-06-27 | 2 | 2024-07-06 09:25:37 | 2024-07-06 09:26:09 | 江苏东方九天新能源材料有限公司 | 194124 | 何晓健 |  |  | 0.254 | 5280 | 630 | 1 | JL00240300411 | 海金杜门:（0.254）厚度公差：0.250-0.255mm、硬度：90-100HV,粗糙度：Ra0.5-0.7μm |  |  | 否 | 否 | 7 | 2
最终脱脂 | JG12240602542 | JG1224060254 | 东方950脱脂1# | 合格 | 合格品 | 甲 | 何晓健 | 5943.14 | 5910 | 0.9944 | 10200 | 0.1 | 760 | 脱脂（950-1） |  | 20100142 | 轧硬 | 0.4*760-SPCC | 30210015 | 光亮卷 | 0.1-SPCC |  | 40 | MO000945 | MO000945-023-02 | KSFW001 | 东方小品种钢前处理 0.67（昆山富维 厚度公差：0.660-0.670mm,光泽度大于150GU（横向、纵向），粗糙度：Ra0.2-0.45um.硬度：HV80-110） | 13520 | 2024-06-25 | 2024-07-05 | 2 | 2024-07-06 09:21:41 | 2024-07-06 09:22:59 | 江苏东方九天新能源材料有限公司 |  | 王建军 |  | 1 | 0.1 | 23260 | 760 | 1 | JG12240602542 | 轧0.1，米数控制在23100-23200米，脱脂分一包10400米。 |  |  |  |  | 5692 | 23
最终脱脂 | JG12240602541 | JG1224060254 | 东方950脱脂1# | 合格 | 合格品 | 甲 | 王建军 | 7506.85 | 7465 | 0.9944 | 12940 | 0.1 | 760 | 脱脂（950-1） |  | 20100142 | 轧硬 | 0.4*760-SPCC | 30210015 | 光亮卷 | 0.1-SPCC |  | 40 | MO000945 | MO000945-023-01 | KSFW001 | 东方小品种钢前处理 0.67（昆山富维 厚度公差：0.660-0.670mm,光泽度大于150GU（横向、纵向），粗糙度：Ra0.2-0.45um.硬度：HV80-110） | 13520 | 2024-06-25 | 2024-07-05 | 2 | 2024-07-06 09:21:41 | 2024-07-06 09:22:59 | 江苏东方九天新能源材料有限公司 |  | 王建军 |  | 1 | 0.1 | 23260 | 760 | 1 | JG12240602541 | 轧0.1，米数控制在23100-23200米，脱脂分一包10400米。 |  |  |  |  | 5692 | 23
最终冷轧 | JL00240100812 | JL0024010081 | 东方650轧机 | 合格 | 合格品 | 甲 | 顾峰 | 5595 | 5550 | 0.992 | 4400 | 0.254 | 630 | 海金杜门：650轧机中间道次普光辊（Ra0.2-0.3μm)轧制，最后一道用Ra0.8-1.0μm细毛化辊轧至0.254mm(0.6-0.45-0.35-0.29-0.25)厚度公差：0.253-0.258mm（注意公差范围）、转脱脂 |  | 20100086 | 轧硬 | 0.6*630-SPCC | 20600002 | 镍钝化卷半成品 | 0.254-SPCC |  | 20 | MO000994 | MO000994-001-02 | ZDY | 自定义 | 11370 | 2024-06-25 | 2024-06-27 | 2 | 2024-07-06 08:54:08 | 2024-07-06 08:54:42 | 江苏东方九天新能源材料有限公司 | 194122 | 顾峰 |  |  | 0.6 | 1900 | 630 | 1 | JL00240100812 | 海金杜门:（0.254）厚度公差：0.250-0.255mm、硬度：90-100HV,粗糙度：Ra0.5-0.7μm |  |  | 否 | 否 | 11 | 1
最终冷轧 | JL00240300411 | JL0024030041 | 东方650轧机 | 合格 | 合格品 | 甲 | 关颜伟 | 6685 | 6620 | 0.9903 | 5280 | 0.254 | 630 | 海金杜门：650轧机中间道次普光辊（Ra0.2-0.3μm)轧制，最后一道用Ra0.8-1.0μm细毛化辊轧至0.254mm(0.6-0.45-0.35-0.29-0.25)厚度公差：0.253-0.258mm（注意公差范围）、转脱脂 |  | 20100086 | 轧硬 | 0.6*630-SPCC | 20600002 | 镍钝化卷半成品 | 0.254-SPCC |  | 20 | MO000994 | MO000994-002-01 | ZDY | 自定义 | 13280 | 2024-06-25 | 2024-06-27 | 2 | 2024-07-06 08:53:22 | 2024-07-06 08:53:48 | 江苏东方九天新能源材料有限公司 | 194124 | 关颜伟 |  |  | 0.6 | 2250 | 630 | 1 | JL00240300411 | 海金杜门:（0.254）厚度公差：0.250-0.255mm、硬度：90-100HV,粗糙度：Ra0.5-0.7μm |  |  | 否 | 否 | 7 | 2
最终冷轧 | JG1224055165 | JG1224055165 | 东方850轧机 | 合格 | 合格品 | 甲 | 何建 | 13495 | 13475 | 0.9985 | 23008 | 0.1 | 760 | 850轧机普光辊(Ra0.4-0.6μm)轧制0.1mm(0.4-0.25-0.15-0.115-0.1) |  | 20100142 | 轧硬 | 0.4*760-SPCC | 30210015 | 光亮卷 | 0.1-SPCC |  | 30 | MO000693 | MO000693-002 | KSFW001 | 东方小品种钢前处理 0.67（昆山富维 厚度公差：0.660-0.670mm,光泽度大于150GU（横向、纵向），粗糙度：Ra0.2-0.45um.硬度：HV80-110） | 13500 | 2024-06-07 | 2024-06-17 | 2 | 2024-07-06 08:34:27 | 2024-07-06 08:38:46 | 江苏东方九天新能源材料有限公司 | 178283 | 何建 |  |  | 0.4 | 5740 | 760 | 1 | JG1224055165 | 轧0.1，米数控制在23200-23300米，脱脂分一包10400米。 |  |  | 否 | 否 | 13232 | 2
最终冷轧 | JG12240502383 | JG1224050238 | 东方850轧机 | 其他入库 | 半成品退库 | 甲 | 吴宏林 | 1667.46 | 1600 | 0.9595 | 620 | 0.4 | 760 | 850轧机普光辊(Ra0.4-0.6μm)轧制0.1mm(0.4-0.25-0.15-0.115-0.1) |  | 20100142 | 轧硬 | 0.4*760-SPCC | 20500021 | 光亮卷半成品 | 0.4-SPCC |  | 30 | MO000943 | MO000943-003-03 | KSFW001 | 东方小品种钢前处理 0.67（昆山富维 厚度公差：0.660-0.670mm,光泽度大于150GU（横向、纵向），粗糙度：Ra0.2-0.45um.硬度：HV80-110） | 13880 | 2024-06-25 | 2024-07-05 | 2 | 2024-07-06 08:23:25 | 2024-07-06 08:25:32 | 江苏东方九天新能源材料有限公司 |  | 吴宏林 |  | 1 | 0.4 | 5880 | 760 | 1 | JG12240502383 | 轧0.1，米数控制在23700-23800米，脱脂分一包10500米。 | 1 |  | 是 | 是 | 3026 | 3
最终冷轧 | JG12240502382 | JG1224050238 | 东方850轧机 | 其他入库 | 半成品退库 | 甲 | 吴宏林 | 2292.76 | 2200 | 0.9595 | 3755 | 0.1 | 760 | 850轧机普光辊(Ra0.4-0.6μm)轧制0.1mm(0.4-0.25-0.15-0.115-0.1) |  | 20100142 | 轧硬 | 0.4*760-SPCC | 20500018 | 光亮卷半成品 | 0.1-SPCC |  | 30 | MO000943 | MO000943-003-02 | KSFW001 | 东方小品种钢前处理 0.67（昆山富维 厚度公差：0.660-0.670mm,光泽度大于150GU（横向、纵向），粗糙度：Ra0.2-0.45um.硬度：HV80-110） | 13880 | 2024-06-25 | 2024-07-05 | 2 | 2024-07-06 08:23:25 | 2024-07-06 08:25:32 | 江苏东方九天新能源材料有限公司 |  | 吴宏林 |  | 1 | 0.4 | 5880 | 760 | 1 | JG12240502382 | 轧0.1，米数控制在23700-23800米，脱脂分一包10500米。 | 1 |  | 是 | 是 | 3026 | 3
最终冷轧 | JG12240502381 | JG1224050238 | 东方850轧机 | 合格 | 合格品 | 甲 | 吴宏林 | 13965 | 9600 | 0.6874 | 16500 | 0.1 | 760 | 850轧机普光辊(Ra0.4-0.6μm)轧制0.1mm(0.4-0.25-0.15-0.115-0.1) |  | 20100142 | 轧硬 | 0.4*760-SPCC | 30210015 | 光亮卷 | 0.1-SPCC |  | 30 | MO000943 | MO000943-003-01 | KSFW001 | 东方小品种钢前处理 0.67（昆山富维 厚度公差：0.660-0.670mm,光泽度大于150GU（横向、纵向），粗糙度：Ra0.2-0.45um.硬度：HV80-110） | 13880 | 2024-06-25 | 2024-07-05 | 2 | 2024-07-06 08:23:25 | 2024-07-06 08:25:32 | 江苏东方九天新能源材料有限公司 |  | 吴宏林 |  | 1 | 0.4 | 5880 | 760 | 1 | JG12240502381 | 轧0.1，米数控制在23700-23800米，脱脂分一包10500米。 |  |  |  |  | 3026 | 3
最终平整 | DU6624060001 | DU6624060001 | 东方750平整 | 合格 | 让步接收 | 甲 | 丁振 | 7800 | 7430 | 0.9526 | 2200 | 0.755 | 575 | 南通光阳SK4：750平整用超光辊Ra<0.1μm平整，厚度公差0.745-0.765mm，HV230-250，粗糙度Ra≤0.1，转分切 |  | 11050004 | 优钢原料 | 2.3-SK95 | 31110016 | 优钢卷 | 0.755-SK95 |  | 70 | MO000806 | MO000806-001 | YG001 | 优钢前处理模板 | 8785 | 2024-06-19 | 2024-07-14 | 2 | 2024-07-06 08:20:34 | 2024-07-06 08:21:04 | 江苏东方九天新能源材料有限公司 | 189214 | 丁振 |  |  | 0.755 | 2200 | 575 | 1 | DU6624060001 | 南通光阳：（0.755）厚度±0.01，HV230-250,粗糙度小于0.1μM | 1 |  | 是 | 是 | 2046 | 1
最终脱脂 | JG12240502392 | JG1224050239 | 东方950脱脂1# | 合格 | 合格品 | 甲 | 关莫平,王建军 | 13890 | 9155 | 0.6591 | 13200 | 0.125 | 760 | 950-1脱脂 |  | 20100142 | 轧硬 | 0.4*760-SPCC | 30210004 | 光亮卷 | 0.125-SPCC |  | 40 | MO001238 | MO001238-001-02 | GLJ003 | 光亮卷前处理 模板 | 13935 | 2024-07-05 | 2024-07-12 | 2 | 2024-07-06 06:12:54 | 2024-07-06 08:10:06 | 江苏东方九天新能源材料有限公司 |  | 王建军 |  | 1 | 0.125 | 19880 | 760 | 1 | JG12240502392 | 轧0.125，厚度0.117-0.122mm，米数控制在19800-19900米，脱脂分一包6600米。 |  |  |  |  | 3088 | 1
最终脱脂 | JG12240502391 | JG1224050239 | 东方950脱脂1# | 合格 | 合格品 | 甲 | 关莫平,王建军 | 4645.14 | 4600 | 0.9903 | 6610 | 0.125 | 760 | 950-1脱脂 |  | 20100142 | 轧硬 | 0.4*760-SPCC | 30210004 | 光亮卷 | 0.125-SPCC |  | 40 | MO001238 | MO001238-001-01 | GLJ003 | 光亮卷前处理 模板 | 13935 | 2024-07-05 | 2024-07-12 | 2 | 2024-07-06 06:12:54 | 2024-07-06 08:10:06 | 江苏东方九天新能源材料有限公司 |  | 王建军 |  | 1 | 0.125 | 19880 | 760 | 1 | JG12240502391 | 轧0.125，厚度0.117-0.122mm，米数控制在19800-19900米，脱脂分一包6600米。 |  |  |  |  | 3088 | 1
最终平整 | DU6624060005 | DU6624060005 | 东方750平整 | 合格 | 合格品 | 甲 | 关颜伟,徐炜 | 7800 | 7440 | 0.9538 | 2250 | 0.72 | 575 | 南通光阳SK4：750平整用超光辊Ra<0.1μm平整，厚度公差0.71-0.73mm，HV230-250，粗糙度Ra≤0.1，转分切 | C挫伤(),X细划伤(),S色差(),Z振纹(),N粘钢折印() | 11050004 | 优钢原料 | 2.3-SK95 | 31110013 | 优钢卷 | 0.72-SK95 |  | 70 | MO000826 | MO000826-003 | YG001 | 优钢前处理模板 | 8395 | 2024-06-19 | 2024-07-14 | 2 | 2024-07-06 07:40:19 | 2024-07-06 07:41:03 | 江苏东方九天新能源材料有限公司 | 189226 | 关颜伟 |  |  | 0.755 | 2250 | 575 | 1 | DU6624060005 | 南通光阳：（0.72）厚度±0.01，HV230-250,粗糙度小于0.1μM；表面光洁，无划伤，无碎边，无生锈，辊印，麻点 | 1 | C挫伤(),X细划伤(),S色差(),Z振纹(),N粘钢折印() | 是 | 是 | 2056 | 3
三次冷轧 | DU6624060001 | DU6624060001 | 东方650轧机 | 合格 | 合格品 | 甲 | 徐炜,关颜伟 | 7905 | 7800 | 0.9867 | 2200 | 0.755 | 575 | 南通光阳SK4：650轧机用普光辊Ra0.15-0.25μm轧制，最后一道用超光辊轧Ra<0.1μm制0.755mm（1.1-0.93-0.795-0.755）厚度公差0.751-0.756mm，HV230-250，粗糙度Ra≤0.1，成品在南边卸料,转750平整 | C挫伤(),X细划伤(),S色差(),Z振纹(),N粘钢折印() | 11050004 | 优钢原料 | 2.3-SK95 | 31110016 | 优钢卷 | 0.755-SK95 |  | 60 | MO000806 | MO000806-001 | YG001 | 优钢前处理模板 | 8785 | 2024-06-19 | 2024-07-14 | 2 | 2024-07-06 07:39:26 | 2024-07-06 07:40:07 | 江苏东方九天新能源材料有限公司 | 189214 | 关颜伟 |  |  | 1.1 | 1650 | 575 | 1 | DU6624060001 | 南通光阳：（0.755）厚度±0.01，HV230-250,粗糙度小于0.1μM |  | C挫伤(),X细划伤(),S色差(),Z振纹(),N粘钢折印() | 否 | 否 | 2046 | 1
三次冷轧 | DU6624060008 | DU6624060008 | 东方650轧机 | 合格 | 合格品 | 甲 | 关颜伟,徐炜 | 7730 | 7640 | 0.9884 | 2350 | 0.68 | 575 | 南通光阳SK95：650轧机用普光辊Ra0.15-0.25μm轧制，最后一道用超光辊Ra<0.1μm轧制0.68mm（0.95-0.81-0.72-0.68）厚度公差0.676-0.681mm，HV230-250，粗糙度Ra≤0.1，成品在南边卸料,转750平整 | C挫伤(),X细划伤(),S色差(),Z振纹(),N粘钢折印() | 11050004 | 优钢原料 | 2.3-SK95 | 31110011 | 优钢卷 | 0.68-SK95 |  | 60 | MO000830 | MO000830-002 | YG001 | 优钢前处理模板 | 8745 | 2024-06-19 | 2024-07-14 | 2 | 2024-07-06 07:38:03 | 2024-07-06 07:39:02 | 江苏东方九天新能源材料有限公司 | 189826 | 徐炜 |  |  | 0.95 | 1760 | 575 | 1 | DU6624060008 | 南通光阳：（0.68）厚度±0.01，HV230-250,粗糙度小于0.1μM；表面光洁，无划伤，无碎边，无生锈，辊印，麻点 |  | C挫伤(),X细划伤(),S色差(),Z振纹(),N粘钢折印() | 否 | 否 | 2104 | 2
三次冷轧 | DU6624060005 | DU6624060005 | 东方650轧机 | 合格 | 合格品 | 甲 | 关颜伟,徐炜 | 7520 | 7800 | 1.0372 | 2250 | 0.755 | 575 | 南通光阳SK4：650轧机用普光辊Ra0.15-0.25μm轧制，最后一道用超光辊Ra<0.1μm轧制0.72mm（1.0-0.88-0.76-0.72）厚度公差0.716-0.721mm，HV230-250，粗糙度Ra≤0.1，成品在南边卸料,转750平整 | C挫伤(),X细划伤(),S色差(),Z振纹(),N粘钢折印() | 11050004 | 优钢原料 | 2.3-SK95 | 31110013 | 优钢卷 | 0.72-SK95 |  | 60 | MO000826 | MO000826-003 | YG001 | 优钢前处理模板 | 8395 | 2024-06-19 | 2024-07-14 | 2 | 2024-07-06 07:27:06 | 2024-07-06 07:37:13 | 江苏东方九天新能源材料有限公司 | 189226 | 蔡迎虎 |  |  | 1 | 1670 | 575 | 1 | DU6624060005 | 南通光阳：（0.72）厚度±0.01，HV230-250,粗糙度小于0.1μM；表面光洁，无划伤，无碎边，无生锈，辊印，麻点 |  | C挫伤(),X细划伤(),S色差(),Z振纹(),N粘钢折印() | 否 | 否 | 2056 | 3
最终平整 | DU6624060007 | DU6624060007 | 东方750平整 | 合格 | 合格品 | 甲 | 丁振 | 7750 | 7500 | 0.9677 | 2450 | 0.68 | 575 | 南通光阳SK95：750平整用超光辊Ra<0.1μm平整，厚度公差0.67-0.69mm，HV230-250，粗糙度Ra≤0.1，转分切 |  | 11050004 | 优钢原料 | 2.3-SK95 | 31110011 | 优钢卷 | 0.68-SK95 |  | 70 | MO000830 | MO000830-001 | YG001 | 优钢前处理模板 | 8775 | 2024-06-19 | 2024-07-14 | 2 | 2024-07-06 06:07:13 | 2024-07-06 06:07:53 | 江苏东方九天新能源材料有限公司 | 189825 | 丁振 |  |  | 0.68 | 2650 | 575 | 1 | DU6624060007 | 南通光阳：（0.68）厚度±0.01，HV230-250,粗糙度小于0.1μM；表面光洁，无划伤，无碎边，无生锈，辊印，麻点 | 1 |  | 是 | 是 | 2042 | 1
最终平整 | DU6624060004 | DU6624060004 | 东方750平整 | 待判定 | 5 | 甲 | 丁振 | 8200 | 7620 | 0.9293 | 2360 | 0.72 | 575 | 南通光阳SK4：750平整用超光辊Ra<0.1μm平整，厚度公差0.71-0.73mm，HV230-250，粗糙度Ra≤0.1，转分切 | 厚薄公差(纵向跳动0.717-0.728设高点同板差0.012)，单边浪，来料细划伤，雪花纹，整卷间断性挫伤，内1000米传边粘钢折印 | 11050004 | 优钢原料 | 2.3-SK95 | 31110013 | 优钢卷 | 0.72-SK95 |  | 70 | MO000826 | MO000826-001 | YG001 | 优钢前处理模板 | 8755 | 2024-06-19 | 2024-07-14 | 2 | 2024-07-06 06:05:57 | 2024-07-06 06:06:46 | 江苏东方九天新能源材料有限公司 | 189225 | 丁振 |  |  | 0.72 | 2380 | 575 | 1 | DU6624060004 | 南通光阳：（0.72）厚度±0.01，HV230-250,粗糙度小于0.1μM；表面光洁，无划伤，无碎边，无生锈，辊印，麻点 | 1 |  | 否 | 否 |  | 1
最终平整 | DU6624060006 | DU6624060006 | 东方750平整 | 待判定 | 5 | 甲 | 丁振 | 7400 | 7130 | 0.9635 | 2200 | 0.72 | 575 | 南通光阳SK4：750平整用超光辊Ra<0.1μm平整，厚度公差0.71-0.73mm，HV230-250，粗糙度Ra≤0.1，转分切 | 厚薄公差(纵向跳动0.717-0.726设高点同板差0.01)，单边浪，来料细划伤，氧化边，挫伤，雪花纹，操边缺口1-3CM，传边缺口1CM | 11050004 | 优钢原料 | 2.3-SK95 | 31110013 | 优钢卷 | 0.72-SK95 |  | 70 | MO000826 | MO000826-005 | YG001 | 优钢前处理模板 | 8465 | 2024-06-19 | 2024-07-14 | 2 | 2024-07-06 06:04:08 | 2024-07-06 06:05:26 | 江苏东方九天新能源材料有限公司 | 189227 | 丁振 |  |  | 0.72 | 2200 | 575 | 1 | DU6624060006 | 南通光阳：（0.72）厚度±0.01，HV230-250,粗糙度小于0.1μM；表面光洁，无划伤，无碎边，无生锈，辊印，麻点 | 1 |  | 否 | 否 |  | 5
最终冷轧 | JG1224050239 | JG1224050239 | 东方850轧机 | 合格 | 合格品 | 甲 | 蔡迎虎 | 13935 | 13890 | 0.9968 | 19880 | 0.125 | 760 | 850轧机普光辊(Ra0.4-0.6μm)轧制0.125mm(0.4-0.25-0.16-0.125) |  | 20100142 | 轧硬 | 0.4*760-SPCC | 30210004 | 光亮卷 | 0.125-SPCC |  | 30 | MO001238 | MO001238-001 | GLJ003 | 光亮卷前处理 模板 | 13935 | 2024-07-05 | 2024-07-12 | 2 | 2024-07-06 05:20:19 | 2024-07-06 05:21:04 | 江苏东方九天新能源材料有限公司 | 193073 | 蔡迎虎 |  |  | 0.4 | 0 | 760 | 1 | JG1224050239 | 轧0.125，厚度0.117-0.122mm，米数控制在19800-19900米，脱脂分一包6600米。 |  |  | 否 | 否 | 3088 | 1
最终脱脂 | JG12240601282 | JG1224060128 | 东方950脱脂1# | 合格 | 合格品 | 甲 | 关莫平,王建军 | 5860.02 | 5880 | 1.0034 | 10250 | 0.1 | 760 | 脱脂（950-1） |  | 20100142 | 轧硬 | 0.4*760-SPCC | 30210015 | 光亮卷 | 0.1-SPCC |  | 40 | MO000938 | MO000938-013-02 | KSFW001 | 东方小品种钢前处理 0.67（昆山富维 厚度公差：0.660-0.670mm,光泽度大于150GU（横向、纵向），粗糙度：Ra0.2-0.45um.硬度：HV80-110） | 13460 | 2024-06-24 | 2024-07-04 | 2 | 2024-07-06 03:09:32 | 2024-07-06 05:10:05 | 江苏东方九天新能源材料有限公司 |  | 王建军 |  | 1 | 0.1 | 23100 | 760 | 1 | JG12240601282 | 轧0.1，米数控制在23100-23200米，脱脂分一包10400米。 |  |  |  |  | 6842 | 13
最终脱脂 | JG12240601281 | JG1224060128 | 东方950脱脂1# | 合格 | 合格品 | 甲 | 关莫平,王建军 | 13200 | 7365 | 0.558 | 12830 | 0.1 | 760 | 脱脂（950-1） |  | 20100142 | 轧硬 | 0.4*760-SPCC | 30210015 | 光亮卷 | 0.1-SPCC |  | 40 | MO000938 | MO000938-013-01 | KSFW001 | 东方小品种钢前处理 0.67（昆山富维 厚度公差：0.660-0.670mm,光泽度大于150GU（横向、纵向），粗糙度：Ra0.2-0.45um.硬度：HV80-110） | 13460 | 2024-06-24 | 2024-07-04 | 2 | 2024-07-06 03:09:32 | 2024-07-06 05:10:05 | 江苏东方九天新能源材料有限公司 |  | 王建军 |  | 1 | 0.1 | 23100 | 760 | 1 | JG12240601281 | 轧0.1，米数控制在23100-23200米，脱脂分一包10400米。 |  |  |  |  | 6842 | 13
最终脱脂 | JG12240551511 | JG1224055151 | 东方950脱脂1# | 合格 | 合格品 | 甲 | 王建军,关莫平 | 6930 | 6615 | 0.9545 | 11620 | 0.1 | 760 | 脱脂（950-1） |  | 20100142 | 轧硬 | 0.4*760-SPCC | 30210015 | 光亮卷 | 0.1-SPCC |  | 40 | MO000767 | MO000767-009-01 | KSFW001 | 东方小品种钢前处理 0.67（昆山富维 厚度公差：0.660-0.670mm,光泽度大于150GU（横向、纵向），粗糙度：Ra0.2-0.45um.硬度：HV80-110） | 13825 | 2024-06-17 | 2024-06-27 | 5 | 2024-07-06 02:00:18 | 2024-07-06 03:05:54 | 江苏东方九天新能源材料有限公司 | 187635 | 王建军 |  |  | 0.1 | 11800 | 760 | 1 | JG12240551511 | 轧0.1，米数控制在23700-23800米，脱脂分一包10500米。 |  |  | 否 | 否 | 4411 | 9
最终平整 | JG12240602451.4 | JG1224060245 | 东方850平整 | 合格 | 让步接收 | 甲 | 陈俊华,钱琨 | 7485 | 7480 | 0.9993 | 13140 | 0.1 | 760 | 平整 | 2732.4米传604MM孔洞0.07平方毫米 | 20100142 | 轧硬 | 0.4*760-SPCC | 30210015 | 光亮卷 | 0.1-SPCC |  | 60 | MO000945 | MO000945-003-01 | KSFW001 | 东方小品种钢前处理 0.67（昆山富维 厚度公差：0.660-0.670mm,光泽度大于150GU（横向、纵向），粗糙度：Ra0.2-0.45um.硬度：HV80-110） | 13430 | 2024-06-25 | 2024-07-05 | 2 | 2024-07-06 02:13:30 | 2024-07-06 02:14:43 | 江苏东方九天新能源材料有限公司 | 193083 | 陈俊华 |  |  | 0.1 | 13000 | 760 | 1 | JG12240602451.4 | 轧0.1，米数控制在23100-23200米，脱脂分一包10400米。 | 1 | K孔洞(2732.4m传604MM0.07MM2) | 是 | 是 | 4991 | 3
最终脱脂 | JG12240551592 | JG1224055159 | 东方950脱脂1# | 合格 | 合格品 | 甲 | 王建军,关莫平 | 13750 | 9020 | 0.656 | 13020 | 0.125 | 760 | 950-1脱脂 |  | 20100142 | 轧硬 | 0.4*760-SPCC | 30210004 | 光亮卷 | 0.125-SPCC |  | 40 | MO001241 | MO001241-001-02 | GLJ003 | 光亮卷前处理 模板 | 13780 | 2024-07-05 | 2024-07-12 | 2 | 2024-07-06 00:22:00 | 2024-07-06 02:00:00 | 江苏东方九天新能源材料有限公司 |  | 王建军 |  | 1 | 0.125 | 19735 | 760 | 1 | JG12240551592 | 轧0.125，厚度0.117-0.122mm，米数控制在19700-19800米，脱脂分一包6500米。 |  |  |  |  | 6290 | 1
最终脱脂 | JG12240551591 | JG1224055159 | 东方950脱脂1# | 合格 | 合格品 | 甲 | 王建军,关莫平 | 4657.25 | 4620 | 0.992 | 6650 | 0.125 | 760 | 950-1脱脂 |  | 20100142 | 轧硬 | 0.4*760-SPCC | 30210004 | 光亮卷 | 0.125-SPCC |  | 40 | MO001241 | MO001241-001-01 | GLJ003 | 光亮卷前处理 模板 | 13780 | 2024-07-05 | 2024-07-12 | 2 | 2024-07-06 00:22:00 | 2024-07-06 02:00:00 | 江苏东方九天新能源材料有限公司 |  | 王建军 |  | 1 | 0.125 | 19735 | 760 | 1 | JG12240551591 | 轧0.125，厚度0.117-0.122mm，米数控制在19700-19800米，脱脂分一包6500米。 |  |  |  |  | 6290 | 1
最终脱脂 | JG12240602412 | JG1224060241 | 东方950脱脂1# | 合格 | 合格品 | 甲 | 王建军,关莫平 | 5804.47 | 5880 | 1.013 | 10270 | 0.1 | 760 | 脱脂（950-1） |  | 20100142 | 轧硬 | 0.4*760-SPCC | 30210015 | 光亮卷 | 0.1-SPCC |  | 40 | MO000945 | MO000945-016-02 | KSFW001 | 东方小品种钢前处理 0.67（昆山富维 厚度公差：0.660-0.670mm,光泽度大于150GU（横向、纵向），粗糙度：Ra0.2-0.45um.硬度：HV80-110） | 13500 | 2024-06-25 | 2024-07-05 | 2 | 2024-07-05 23:09:21 | 2024-07-06 00:21:07 | 江苏东方九天新能源材料有限公司 |  | 王建军 |  | 1 | 0.1 | 23845 | 760 | 1 | JG12240602412 | 轧0.1，米数控制在23100-23200米，脱脂分一包10400米。 |  |  |  |  | 2355 | 16
最终脱脂 | JG12240602411 | JG1224060241 | 东方950脱脂1# | 合格 | 合格品 | 甲 | 王建军,关莫平 | 13450 | 7745 | 0.5758 | 13500 | 0.1 | 760 | 脱脂（950-1） |  | 20100142 | 轧硬 | 0.4*760-SPCC | 30210015 | 光亮卷 | 0.1-SPCC |  | 40 | MO000945 | MO000945-016-01 | KSFW001 | 东方小品种钢前处理 0.67（昆山富维 厚度公差：0.660-0.670mm,光泽度大于150GU（横向、纵向），粗糙度：Ra0.2-0.45um.硬度：HV80-110） | 13500 | 2024-06-25 | 2024-07-05 | 2 | 2024-07-05 23:09:21 | 2024-07-06 00:21:07 | 江苏东方九天新能源材料有限公司 |  | 王建军 |  | 1 | 0.1 | 23845 | 760 | 1 | JG12240602411 | 轧0.1，米数控制在23100-23200米，脱脂分一包10400米。 |  |  |  |  | 2355 | 16
最终冷轧 | JG1224055159 | JG1224055159 | 东方850轧机 | 合格 | 合格品 | 甲 | 何建 | 13780 | 13750 | 0.9978 | 19735 | 0.125 | 760 | 850轧机普光辊(Ra0.4-0.6μm)轧制0.125mm(0.4-0.25-0.16-0.125) |  | 20100142 | 轧硬 | 0.4*760-SPCC | 30210004 | 光亮卷 | 0.125-SPCC |  | 30 | MO001241 | MO001241-001 | GLJ003 | 光亮卷前处理 模板 | 13780 | 2024-07-05 | 2024-07-12 | 2 | 2024-07-05 22:23:39 | 2024-07-05 23:06:04 | 江苏东方九天新能源材料有限公司 | 187625 | 何建 |  |  | 0.4 | 0 | 760 | 1 | JG1224055159 | 轧0.125，厚度0.117-0.122mm，米数控制在19700-19800米，脱脂分一包6500米。 |  |  | 否 | 否 | 6290 | 1
一次退火 | DL0024055105-13 | DL0024055105-13 | 东方11# | 合格 | 让步接收 | 乙 | 陈国,李楷文,袁亚东,张天圣 | 2082 | 2082 | 1 | 0 | 0.254 | 590 | 海金杜门：东方退火工艺：350℃/1.5h,460℃/1.5h,保1+8h,炉号镍带专用炉（11#、12#、13#、14#、16#），装炉最下面一包毛料,上面3包镍钝化卷，转光电850平整 |  | 31310013 | 镍钝化卷 | 0.254-SPCC | 20600002 | 镍钝化卷半成品 | 0.254-SPCC |  | 10 | MO001131 | MO001131-002 | ZDY | 自定义 | 2082 | 2024-07-03 | 2024-07-03 | 2 | 2024-07-04 12:07:43 | 2024-07-05 23:01:22 | 江苏东方九天新能源材料有限公司 | 202436 | 刘忠于 | 刘忠于 |  | 0.254 | 0 | 590 | 1 | DL0024055105-13 | 海金杜门（0.254）：退火后转光电平整 | 1 |  | 是 | 是 | 2094 | 2
一次退火 | DL0024055100-11 | DL0024055100-11 | 东方11# | 合格 | 让步接收 | 乙 | 陈国,李楷文,袁亚东,张天圣 | 1894 | 1894 | 1 | 0 | 0.254 | 590 | 海金杜门：东方退火工艺：350℃/1.5h,460℃/1.5h,保1+8h,炉号镍带专用炉（11#、12#、13#、14#、16#），装炉最下面一包毛料,上面3包镍钝化卷，转光电850平整 |  | 31310013 | 镍钝化卷 | 0.254-SPCC | 20600002 | 镍钝化卷半成品 | 0.254-SPCC |  | 10 | MO001131 | MO001131-001 | ZDY | 自定义 | 1894 | 2024-07-03 | 2024-07-03 | 2 | 2024-07-04 12:07:43 | 2024-07-05 23:01:22 | 江苏东方九天新能源材料有限公司 | 202435 | 刘忠于 | 刘忠于 |  | 0.254 | 0 | 590 | 1 | DL0024055100-11 | 海金杜门（0.254）：退火后转光电平整 | 1 |  | 是 | 是 | 2094 | 1
最终退火 | JG12240602382 | JG1224060238 | 东方7# | 合格 |  | 甲 | 吴双勇,李龙礼,程新华 | 5625 | 5625 | 1 | 9750 | 0.1 | 760 | 退火（590℃） |  | 20100142 | 轧硬 | 0.4*760-SPCC | 30210015 | 光亮卷 | 0.1-SPCC |  | 50 | MO000945 | MO000945-022-02 | KSFW001 | 东方小品种钢前处理 0.67（昆山富维 厚度公差：0.660-0.670mm,光泽度大于150GU（横向、纵向），粗糙度：Ra0.2-0.45um.硬度：HV80-110） | 13520 | 2024-06-25 | 2024-07-05 | 2 | 2024-07-04 01:28:05 | 2024-07-05 23:00:54 | 江苏东方九天新能源材料有限公司 | 193103 | 刘忠于 | 刘忠于 |  | 0.1 | 9750 | 760 | 1 | JG12240602382 | 轧0.1，米数控制在23100-23200米，脱脂分一包10400米。 |  |  | 否 | 否 | 4471 | 22
最终退火 | JG12240602381 | JG1224060238 | 东方7# | 合格 |  | 甲 | 吴双勇,李龙礼,程新华 | 7165 | 7165 | 1 | 12400 | 0.1 | 760 | 退火（590℃） |  | 20100142 | 轧硬 | 0.4*760-SPCC | 30210015 | 光亮卷 | 0.1-SPCC |  | 50 | MO000945 | MO000945-022-01 | KSFW001 | 东方小品种钢前处理 0.67（昆山富维 厚度公差：0.660-0.670mm,光泽度大于150GU（横向、纵向），粗糙度：Ra0.2-0.45um.硬度：HV80-110） | 13520 | 2024-06-25 | 2024-07-05 | 2 | 2024-07-04 01:28:05 | 2024-07-05 23:00:54 | 江苏东方九天新能源材料有限公司 | 193103 | 刘忠于 | 刘忠于 |  | 0.1 | 12400 | 760 | 1 | JG12240602381 | 轧0.1，米数控制在23100-23200米，脱脂分一包10400米。 |  |  | 否 | 否 | 4471 | 22
最终退火 | JG12240502412 | JG1224050241 | 东方20# | 合格 |  | 甲 | 吴双勇,李龙礼,程新华 | 6375 | 6375 | 1 | 11200 | 0.1 | 760 | 退火（590℃） |  | 20100142 | 轧硬 | 0.4*760-SPCC | 30210015 | 光亮卷 | 0.1-SPCC |  | 50 | MO000943 | MO000943-002-02 | KSFW001 | 东方小品种钢前处理 0.67（昆山富维 厚度公差：0.660-0.670mm,光泽度大于150GU（横向、纵向），粗糙度：Ra0.2-0.45um.硬度：HV80-110） | 13790 | 2024-06-25 | 2024-07-05 | 2 | 2024-07-04 01:28:05 | 2024-07-05 23:00:54 | 江苏东方九天新能源材料有限公司 | 193071 | 刘忠于 | 刘忠于 |  | 0.1 | 11200 | 760 | 1 | JG12240502412 | 轧0.1，米数控制在23700-23800米，脱脂分一包10500米。 |  |  | 否 | 否 | 3432 | 2
最终退火 | JG12240551241 | JG1224055124 | 东方20# | 合格 |  | 甲 | 吴双勇,李龙礼,程新华 | 6215 | 6215 | 1 | 10700 | 0.1 | 760 | 退火（590℃） |  | 20100142 | 轧硬 | 0.4*760-SPCC | 30210015 | 光亮卷 | 0.1-SPCC |  | 50 | MO000767 | MO000767-008-01 | KSFW001 | 东方小品种钢前处理 0.67（昆山富维 厚度公差：0.660-0.670mm,光泽度大于150GU（横向、纵向），粗糙度：Ra0.2-0.45um.硬度：HV80-110） | 13720 | 2024-06-17 | 2024-06-27 | 2 | 2024-07-04 01:28:05 | 2024-07-05 23:00:54 | 江苏东方九天新能源材料有限公司 | 187633 | 刘忠于 | 刘忠于 |  | 0.1 | 10700 | 760 | 1 | JG12240551241 | 轧0.1，米数控制在23700-23800米，脱脂分一包10500米。 |  |  | 否 | 否 | 6800 | 8
最终退火 | JG12240551522 | JG1224055152 | 东方20# | 合格 |  | 乙 | 陈国,李楷文,袁亚东,张天圣 | 9100 | 9100 | 1 | 13100 | 0.125 | 760 | 退火 590℃ |  | 20100142 | 轧硬 | 0.4*760-SPCC | 30210004 | 光亮卷 | 0.125-SPCC |  | 50 | MO001139 | MO001139-002-02 | GLJ003 | 光亮卷前处理 模板 | 13810 | 2024-07-03 | 2024-07-08 | 2 | 2024-07-04 11:19:34 | 2024-07-05 23:00:39 | 江苏东方九天新能源材料有限公司 | 178262 | 刘忠于 | 刘忠于 |  | 0.125 | 13100 | 760 | 1 | JG12240551522 | 轧0.125，厚度0.117-0.122mm，米数控制在19700-19800米，脱脂分一包6500米。 |  |  | 否 | 否 | 3100 | 2
最终退火 | JG12240550372 | JG1224055037 | 东方20# | 合格 |  | 乙 | 陈国,李楷文,袁亚东,张天圣 | 9230 | 9230 | 1 | 13340 | 0.125 | 760 | 退火 590℃ |  | 20100142 | 轧硬 | 0.4*760-SPCC | 30210004 | 光亮卷 | 0.125-SPCC |  | 50 | MO001137 | MO001137-001-02 | GLJ003 | 光亮卷前处理 模板 | 13930 | 2024-07-03 | 2024-07-03 | 2 | 2024-07-04 11:19:34 | 2024-07-05 23:00:39 | 江苏东方九天新能源材料有限公司 | 178269 | 刘忠于 | 刘忠于 |  | 0.125 | 13340 | 760 | 1 | JG12240550372 | 轧0.125，厚度0.117-0.122mm，米数控制在19800-19900米，脱脂分一包6600米。 |  |  | 否 | 否 | 4640 | 1
最终退火 | JG12240550371 | JG1224055037 | 东方20# | 合格 |  | 乙 | 陈国,李楷文,袁亚东,张天圣 | 4590 | 4590 | 1 | 6600 | 0.125 | 760 | 退火 590℃ |  | 20100142 | 轧硬 | 0.4*760-SPCC | 30210004 | 光亮卷 | 0.125-SPCC |  | 50 | MO001137 | MO001137-001-01 | GLJ003 | 光亮卷前处理 模板 | 13930 | 2024-07-03 | 2024-07-03 | 2 | 2024-07-04 11:19:34 | 2024-07-05 23:00:39 | 江苏东方九天新能源材料有限公司 | 178269 | 刘忠于 | 刘忠于 |  | 0.125 | 6600 | 760 | 1 | JG12240550371 | 轧0.125，厚度0.117-0.122mm，米数控制在19800-19900米，脱脂分一包6600米。 |  |  | 否 | 否 | 4640 | 1
最终退火 | JG12240601362 | JG1224060136 | 东方20# | 合格 |  | 乙 | 陈国,李楷文,袁亚东,张天圣 | 5860 | 5860 | 1 | 10100 | 0.1 | 760 | 退火（590℃） |  | 20100142 | 轧硬 | 0.4*760-SPCC | 30210015 | 光亮卷 | 0.1-SPCC |  | 50 | MO000938 | MO000938-001-02 | KSFW001 | 东方小品种钢前处理 0.67（昆山富维 厚度公差：0.660-0.670mm,光泽度大于150GU（横向、纵向），粗糙度：Ra0.2-0.45um.硬度：HV80-110） | 13460 | 2024-06-24 | 2024-07-04 | 2 | 2024-07-04 11:19:34 | 2024-07-05 23:00:39 | 江苏东方九天新能源材料有限公司 | 192985 | 刘忠于 | 刘忠于 |  | 0.1 | 10100 | 760 | 1 | JG12240601362 | 轧0.1，米数控制在23100-23200米，脱脂分一包10400米。 |  |  | 否 | 否 | 3812 | 1
一次退火 | JG1224060256 | JG1224060256 | 东方3# | 合格 |  | 乙 | 陈国,袁亚东,张天圣 | 13505 | 13505 | 1 | 5740 | 0.4 | 760 | 退火 装炉量20T-45T(620℃),装炉量>45T (630℃） |  | 20100142 | 轧硬 | 0.4*760-SPCC | 30210015 | 光亮卷 | 0.1-SPCC |  | 20 | MO000945 | MO000945-025 | XPZG001 | 小品种钢前处理模板 | 13530 | 2024-06-25 | 2024-07-05 | 2 | 2024-07-02 16:05:38 | 2024-07-05 23:00:26 | 江苏东方九天新能源材料有限公司 | 193106 | 刘忠于 | 刘忠于 |  | 0.4 | 5740 | 760 | 1 | JG1224060256 | 轧0.1，米数控制在23100-23200米，脱脂分一包10400米。 |  |  | 否 | 否 | 3832 | 25
一次退火 | JG1224060255 | JG1224060255 | 东方3# | 合格 |  | 乙 | 陈国,袁亚东,张天圣 | 13510 | 13510 | 1 | 5750 | 0.4 | 760 | 退火 装炉量20T-45T(620℃),装炉量>45T (630℃） |  | 20100142 | 轧硬 | 0.4*760-SPCC | 30210015 | 光亮卷 | 0.1-SPCC |  | 20 | MO000945 | MO000945-020 | XPZG001 | 小品种钢前处理模板 | 13510 | 2024-06-25 | 2024-07-05 | 2 | 2024-07-02 16:05:38 | 2024-07-05 23:00:26 | 江苏东方九天新能源材料有限公司 | 193101 | 刘忠于 | 刘忠于 |  | 0.4 | 5750 | 760 | 1 | JG1224060255 | 轧0.1，米数控制在23100-23200米，脱脂分一包10400米。 |  |  | 否 | 否 | 5043 | 20
一次退火 | JG1224060233 | JG1224060233 | 东方3# | 合格 |  | 乙 | 陈国,袁亚东,张天圣 | 13485 | 13485 | 1 | 5730 | 0.4 | 760 | 退火 装炉量20T-45T(620℃),装炉量>45T (630℃） |  | 20100142 | 轧硬 | 0.4*760-SPCC | 30210015 | 光亮卷 | 0.1-SPCC |  | 20 | MO000945 | MO000945-017 | XPZG001 | 小品种钢前处理模板 | 13500 | 2024-06-25 | 2024-07-05 | 2 | 2024-07-02 16:05:38 | 2024-07-05 23:00:26 | 江苏东方九天新能源材料有限公司 | 193097 | 刘忠于 | 刘忠于 |  | 0.4 | 5730 | 760 | 1 | JG1224060233 | 轧0.1，米数控制在23100-23200米，脱脂分一包10400米。 |  |  | 否 | 否 | 3481 | 17
一次退火 | JG1224060243 | JG1224060243 | 东方3# | 合格 |  | 乙 | 陈国,袁亚东,张天圣 | 13450 | 13450 | 1 | 5710 | 0.4 | 760 | 退火 装炉量20T-45T(620℃),装炉量>45T (630℃） |  | 20100142 | 轧硬 | 0.4*760-SPCC | 30210015 | 光亮卷 | 0.1-SPCC |  | 20 | MO000945 | MO000945-008 | XPZG001 | 小品种钢前处理模板 | 13465 | 2024-06-25 | 2024-07-05 | 5 | 2024-07-02 16:05:38 | 2024-07-05 23:00:26 | 江苏东方九天新能源材料有限公司 | 193088 | 刘忠于 | 刘忠于 |  | 0.4 | 5710 | 760 | 1 | JG1224060243 | 轧0.1，米数控制在23100-23200米，脱脂分一包10400米。 |  |  | 否 | 否 | 3594 | 8
一次退火 | JG1224060250 | JG1224060250 | 东方3# | 合格 |  | 乙 | 陈国,李楷文,袁亚东,张天圣 | 13455 | 13455 | 1 | 5720 | 0.4 | 760 | 退火 装炉量20T-45T(620℃),装炉量>45T (630℃） |  | 20100142 | 轧硬 | 0.4*760-SPCC | 30210015 | 光亮卷 | 0.1-SPCC |  | 20 | MO000945 | MO000945-010 | XPZG001 | 小品种钢前处理模板 | 13470 | 2024-06-25 | 2024-07-05 | 2 | 2024-07-01 15:34:01 | 2024-07-05 23:00:10 | 江苏东方九天新能源材料有限公司 | 193090 | 刘忠于 | 刘忠于 |  | 0.4 | 5720 | 760 | 1 | JG1224060250 | 轧0.1，米数控制在23100-23200米，脱脂分一包10400米。 |  |  | 否 | 否 | 5589 | 10
一次退火 | JG1224060249 | JG1224060249 | 东方3# | 合格 |  | 乙 | 陈国,李楷文,袁亚东,张天圣 | 13450 | 13450 | 1 | 5720 | 0.4 | 760 | 退火 装炉量20T-45T(620℃),装炉量>45T (630℃） |  | 20100142 | 轧硬 | 0.4*760-SPCC | 30210015 | 光亮卷 | 0.1-SPCC |  | 20 | MO000945 | MO000945-006 | XPZG001 | 小品种钢前处理模板 | 13450 | 2024-06-25 | 2024-07-05 | 2 | 2024-07-01 15:34:01 | 2024-07-05 23:00:10 | 江苏东方九天新能源材料有限公司 | 193086 | 刘忠于 | 刘忠于 |  | 0.4 | 5720 | 760 | 1 | JG1224060249 | 轧0.1，米数控制在23100-23200米，脱脂分一包10400米。 |  |  | 否 | 否 | 4051 | 6
一次退火 | JG1224060258 | JG1224060258 | 东方3# | 合格 |  | 乙 | 陈国,李楷文,袁亚东,张天圣 | 13420 | 13420 | 1 | 5700 | 0.4 | 760 | 退火 装炉量20T-45T(620℃),装炉量>45T (630℃） |  | 20100142 | 轧硬 | 0.4*760-SPCC | 30210015 | 光亮卷 | 0.1-SPCC |  | 20 | MO000945 | MO000945-005 | XPZG001 | 小品种钢前处理模板 | 13435 | 2024-06-25 | 2024-07-05 | 2 | 2024-07-01 15:34:01 | 2024-07-05 23:00:10 | 江苏东方九天新能源材料有限公司 | 193085 | 刘忠于 | 刘忠于 |  | 0.4 | 5700 | 760 | 1 | JG1224060258 | 轧0.1，米数控制在23100-23200米，脱脂分一包10400米。 |  |  | 否 | 否 | 6919 | 5
一次退火 | JG1224050238 | JG1224050238 | 东方8# | 合格 |  | 乙 | 陈国,李楷文,袁亚东,张天圣 | 13965 | 13965 | 1 | 5880 | 0.4 | 760 | 退火 装炉量20T-45T(620℃),装炉量>45T (630℃） |  | 20100142 | 轧硬 | 0.4*760-SPCC | 30210015 | 光亮卷 | 0.1-SPCC |  | 20 | MO000943 | MO000943-003 | XPZG001 | 小品种钢前处理模板 | 13880 | 2024-06-25 | 2024-07-05 | 2 | 2024-07-01 15:34:01 | 2024-07-05 23:00:10 | 江苏东方九天新能源材料有限公司 | 193072 | 刘忠于 | 刘忠于 |  | 0.4 | 5880 | 760 | 1 | JG1224050238 | 轧0.1，米数控制在23700-23800米，脱脂分一包10500米。 |  |  | 否 | 否 | 3026 | 3
最终平整 | DU66240600021 | DU6624060002 | 东方750平整 | 合格 | 让步接收 | 甲 | 丁振 | 3640 | 3380 | 0.9286 | 1010 | 0.755 | 575 | 南通光阳SK4：750平整用超光辊Ra<0.1μm平整，厚度公差0.745-0.765mm，HV230-250，粗糙度Ra≤0.1，转分切 | X细划伤(来料细划伤，搓伤，氧化边，雪花纹，下表面多条细划伤),Z折印(传边粘钢折印),X线辊印(传边4CM线印),H厚薄公差(0.75-0.759同板差0.01),D单边浪(来料版型差)Q缺口(操边缺口1-2CM传边缺口1CM) | 11050004 | 优钢原料 | 2.3-SK95 | 31110016 | 优钢卷 | 0.755-SK95 |  | 70 | MO000806 | MO000806-002-01 | YG001 | 优钢前处理模板 | 8765 | 2024-06-19 | 2024-07-14 | 2 | 2024-07-05 19:23:11 | 2024-07-05 19:28:05 | 江苏东方九天新能源材料有限公司 | 189215 | 丁振 |  |  | 0.755 | 1030 | 575 | 1 | DU66240600021 | 南通光阳：（0.755）厚度±0.01，HV230-250,粗糙度小于0.1μM | 1 | X细划伤(来料细划伤，搓伤，氧化边，雪花纹，下表面多条细划伤),Z折印(传边粘钢折印),X线辊印(传边4CM线印),H厚薄公差(0.75-0.759同板差0.01),D单边浪(来料版型差)Q缺口(操边缺口1-2CM传边缺口1CM) | 是 | 是 | 2642 | 2
一次脱脂 | DL0024070008 | DL0024070008 | 东方950脱脂2# | 合格 | 合格品 | 甲 | 韩成飞,周志平 | 14280 | 14250 | 0.9979 | 4280 | 0.6 | 710 | 无锡丰元：脱脂（单位张力5.0）,转退火 |  | 20100097 | 轧硬 | 0.6*710-SPCC | 30210007 | 光亮卷 | 0.13-SPCC |  | 10 | MO001219 | MO001219-004 | GLJ003 | 光亮卷前处理 模板 | 14280 | 2024-07-05 | 2024-07-05 | 2 | 2024-07-05 17:19:58 | 2024-07-05 17:32:39 | 江苏东方九天新能源材料有限公司 | 206481 | 周志平 |  |  | 0.6 | 4340 | 710 | 1 | DL0024070008 | 无锡丰元：轧0.13，公差+/-0.005，卷重6-7吨，轧到0.13后脱脂平均分包，平整时涂油。 |  |  | 否 | 否 | 5488 | 4
最终平整 | JG12240550661 | JG1224055066 | 东方850平整 | 合格 | 让步接收 | 乙 | 鞠承,姚学禹 | 7615 | 7590 | 0.9967 | 13040 | 0.1 | 760 | 平整 | 112-139米传36CM5个孔洞0.28-0.64平方毫米 | 20100142 | 轧硬 | 0.4*760-SPCC | 30210015 | 光亮卷 | 0.1-SPCC |  | 60 | MO001072 | MO001072-001-01 | GLJ003 | 光亮卷前处理 模板 | 13425 | 2024-07-01 | 2024-07-08 | 2 | 2024-07-05 17:19:02 | 2024-07-05 17:20:13 | 江苏东方九天新能源材料有限公司 | 187646 | 鞠承 |  |  | 0.1 | 13000 | 760 | 1 | JG12240550661 | 轧0.1，米数控制在23200-23300米，脱脂分一包10400米。 | 1 | K孔洞(112-139米传36CM5个0.28-0.64) | 是 | 是 | 2194 | 1
最终退火 | JG12240502442 | JG1224050244 | 东方20# | 合格 |  | 乙 | 陈国,李楷文,袁亚东,张天圣 | 5925 | 5925 | 1 | 10200 | 0.1 | 760 | 退火（590℃） |  | 20100142 | 轧硬 | 0.4*760-SPCC | 30210015 | 光亮卷 | 0.1-SPCC |  | 50 | MO001068 | MO001068-004-02 | GLJ003 | 光亮卷前处理 模板 | 13760 | 2024-07-01 | 2024-07-08 | 2 | 2024-07-03 15:01:08 | 2024-07-05 17:01:34 | 江苏东方九天新能源材料有限公司 | 161508 | 张天圣 | 张天圣 |  | 0.1 | 10200 | 760 | 1 | JG12240502442 | 轧0.1，米数控制在23700-23800米，脱脂分一包10500米。 |  |  | 否 | 否 | 3018 | 4
最终退火 | JG12240502441 | JG1224050244 | 东方20# | 合格 |  | 乙 | 陈国,李楷文,袁亚东,张天圣 | 7605 | 7605 | 1 | 13000 | 0.1 | 760 | 退火（590℃） |  | 20100142 | 轧硬 | 0.4*760-SPCC | 30210015 | 光亮卷 | 0.1-SPCC |  | 50 | MO001068 | MO001068-004-01 | GLJ003 | 光亮卷前处理 模板 | 13760 | 2024-07-01 | 2024-07-08 | 2 | 2024-07-03 15:01:08 | 2024-07-05 17:01:34 | 江苏东方九天新能源材料有限公司 | 161508 | 张天圣 | 张天圣 |  | 0.1 | 13000 | 760 | 1 | JG12240502441 | 轧0.1，米数控制在23700-23800米，脱脂分一包10500米。 |  |  | 否 | 否 | 3018 | 4
最终退火 | JG12240551411 | JG1224055141 | 东方20# | 合格 |  | 乙 | 陈国,李楷文,袁亚东,张天圣 | 7090 | 7090 | 1 | 12300 | 0.1 | 760 | 退火（590℃） |  | 20100142 | 轧硬 | 0.4*760-SPCC | 30210015 | 光亮卷 | 0.1-SPCC |  | 50 | MO001035 | MO001035-001-01 | GLJ003 | 光亮卷前处理 模板 | 13780 | 2024-06-28 | 2024-07-06 | 2 | 2024-07-03 15:01:08 | 2024-07-05 17:01:34 | 江苏东方九天新能源材料有限公司 | 161511 | 张天圣 | 张天圣 |  | 0.1 | 12300 | 760 | 1 | JG12240551411 | 轧0.1，米数控制在23700-23800米，脱脂分一包10500米。 |  |  | 否 | 否 | 2819 | 1
最终退火 | JG12240602452 | JG1224060245 | 东方7# | 合格 |  | 乙 | 陈国,李楷文,袁亚东,张天圣 | 5840 | 5840 | 1 | 10200 | 0.1 | 760 | 退火（590℃） |  | 20100142 | 轧硬 | 0.4*760-SPCC | 30210015 | 光亮卷 | 0.1-SPCC |  | 50 | MO000945 | MO000945-003-02 | KSFW001 | 东方小品种钢前处理 0.67（昆山富维 厚度公差：0.660-0.670mm,光泽度大于150GU（横向、纵向），粗糙度：Ra0.2-0.45um.硬度：HV80-110） | 13430 | 2024-06-25 | 2024-07-05 | 2 | 2024-07-03 15:01:08 | 2024-07-05 17:01:34 | 江苏东方九天新能源材料有限公司 | 193083 | 张天圣 | 张天圣 |  | 0.1 | 10200 | 760 | 1 | JG12240602452 | 轧0.1，米数控制在23100-23200米，脱脂分一包10400米。 |  |  | 否 | 否 | 4991 | 3
最终平整 | JG12240551571 | JG1224055157 | 东方850平整 | 合格 | 让步接收 | 乙 | 鞠承,姚学禹 | 7495 | 7470 | 0.9967 | 13080 | 0.1 | 760 | 平整 | 2986米传10CM2个孔洞0.07-2.69平方毫米 | 20100142 | 轧硬 | 0.4*760-SPCC | 30210015 | 光亮卷 | 0.1-SPCC |  | 60 | MO001068 | MO001068-005-01 | GLJ003 | 光亮卷前处理 模板 | 13730 | 2024-07-01 | 2024-07-08 | 2 | 2024-07-05 16:57:51 | 2024-07-05 16:58:39 | 江苏东方九天新能源材料有限公司 | 187621 | 鞠承 |  |  | 0.1 | 13000 | 760 | 1 | JG12240551571 | 轧0.1，米数控制在23700-23800米，脱脂分一包10500米。 | 1 | K孔洞(2986米传10CM2个0.07-2.69) | 是 | 是 | 2195 | 5
三次冷轧 | DU66240600032 | DU6624060003 | 东方650轧机 | 合格 | 合格品 | 乙 | 朱明 | 7475 | 5780 | 0.7732 | 1650 | 0.755 | 575 | 南通光阳SK4：650轧机用普光辊Ra0.15-0.25μm轧制，最后一道用超光辊轧Ra<0.1μm制0.755mm（1.1-0.93-0.795-0.755）厚度公差0.751-0.756mm，HV230-250，粗糙度Ra≤0.1，成品在南边卸料,转750平整 |  | 11050004 | 优钢原料 | 2.3-SK95 | 31110016 | 优钢卷 | 0.755-SK95 |  | 60 | MO000806 | MO000806-003-02 | YG001 | 优钢前处理模板 | 8785 | 2024-06-19 | 2024-07-14 | 2 | 2024-07-05 16:46:52 | 2024-07-05 16:48:39 | 江苏东方九天新能源材料有限公司 |  | 朱明 |  | 1 | 1.1 | 1490 | 575 | 1 | DU66240600032 | 南通光阳：（0.755）厚度±0.01，HV230-250,粗糙度小于0.1μM |  |  | 否 | 否 | 1322 | 3
三次冷轧 | DU66240600031 | DU6624060003 | 东方650轧机 | 合格 | 合格品 | 乙 | 朱明 | 1532.01 | 1490 | 0.9726 | 450 | 0.755 | 575 | 南通光阳SK4：650轧机用普光辊Ra0.15-0.25μm轧制，最后一道用超光辊轧Ra<0.1μm制0.755mm（1.1-0.93-0.795-0.755）厚度公差0.751-0.756mm，HV230-250，粗糙度Ra≤0.1，成品在南边卸料,转750平整 |  | 11050004 | 优钢原料 | 2.3-SK95 | 31110016 | 优钢卷 | 0.755-SK95 |  | 60 | MO000806 | MO000806-003-01 | YG001 | 优钢前处理模板 | 8785 | 2024-06-19 | 2024-07-14 | 2 | 2024-07-05 16:46:52 | 2024-07-05 16:48:39 | 江苏东方九天新能源材料有限公司 |  | 朱明 |  | 1 | 1.1 | 1490 | 575 | 1 | DU66240600031 | 南通光阳：（0.755）厚度±0.01，HV230-250,粗糙度小于0.1μM |  |  | 否 | 否 | 1322 | 3
分剪 | TD240608014/5 | TD240608014 | 东方分剪6# | 合格 | 合格品 | 乙 | 尹斌斌 | 360.45 | 351 | 0.9738 | 0 | 0.762 | 80.5 | 分剪翻包涂油 |  | 31020098 | 小品种钢分切带 | 0.762-SPCC | 31020098 | 小品种钢分切带 | 0.762-SPCC |  | 10 | MO001142 | MO001142-004-05 | FJ001 | 分剪模板 | 1830 | 2024-07-03 | 2024-07-06 | 2 | 2024-07-05 16:45:36 | 2024-07-05 16:46:12 | 江苏东方九天新能源材料有限公司 |  | 尹斌斌 |  | 1 | 0.762 | 0 | 80.5 | 1 | TD240608014/5 | 分剪翻包涂油 | 1 |  | 是 | 是 | 1 | 4
分剪 | TD240608014/4 | TD240608014 | 东方分剪6# | 合格 | 合格品 | 乙 | 尹斌斌 | 363.53 | 354 | 0.9738 | 0 | 0.762 | 80.5 | 分剪翻包涂油 |  | 31020098 | 小品种钢分切带 | 0.762-SPCC | 31020098 | 小品种钢分切带 | 0.762-SPCC |  | 10 | MO001142 | MO001142-004-04 | FJ001 | 分剪模板 | 1830 | 2024-07-03 | 2024-07-06 | 2 | 2024-07-05 16:45:36 | 2024-07-05 16:46:12 | 江苏东方九天新能源材料有限公司 |  | 尹斌斌 |  | 1 | 0.762 | 0 | 80.5 | 1 | TD240608014/4 | 分剪翻包涂油 | 1 |  | 是 | 是 | 1 | 4
分剪 | TD240608014/3 | TD240608014 | 东方分剪6# | 合格 | 合格品 | 乙 | 尹斌斌 | 370.72 | 361 | 0.9738 | 0 | 0.762 | 80.5 | 分剪翻包涂油 |  | 31020098 | 小品种钢分切带 | 0.762-SPCC | 31020098 | 小品种钢分切带 | 0.762-SPCC |  | 10 | MO001142 | MO001142-004-03 | FJ001 | 分剪模板 | 1830 | 2024-07-03 | 2024-07-06 | 2 | 2024-07-05 16:45:36 | 2024-07-05 16:46:12 | 江苏东方九天新能源材料有限公司 |  | 尹斌斌 |  | 1 | 0.762 | 0 | 80.5 | 1 | TD240608014/3 | 分剪翻包涂油 | 1 |  | 是 | 是 | 1 | 4
分剪 | TD240608014/2 | TD240608014 | 东方分剪6# | 合格 | 合格品 | 乙 | 尹斌斌 | 363.53 | 354 | 0.9738 | 0 | 0.762 | 80.5 | 分剪翻包涂油 |  | 31020098 | 小品种钢分切带 | 0.762-SPCC | 31020098 | 小品种钢分切带 | 0.762-SPCC |  | 10 | MO001142 | MO001142-004-02 | FJ001 | 分剪模板 | 1830 | 2024-07-03 | 2024-07-06 | 2 | 2024-07-05 16:45:36 | 2024-07-05 16:46:12 | 江苏东方九天新能源材料有限公司 |  | 尹斌斌 |  | 1 | 0.762 | 0 | 80.5 | 1 | TD240608014/2 | 分剪翻包涂油 | 1 |  | 是 | 是 | 1 | 4
分剪 | TD240608014/1 | TD240608014 | 东方分剪6# | 合格 | 合格品 | 乙 | 尹斌斌 | 371.75 | 362 | 0.9738 | 0 | 0.762 | 80.5 | 分剪翻包涂油 |  | 31020098 | 小品种钢分切带 | 0.762-SPCC | 31020098 | 小品种钢分切带 | 0.762-SPCC |  | 10 | MO001142 | MO001142-004-01 | FJ001 | 分剪模板 | 1830 | 2024-07-03 | 2024-07-06 | 2 | 2024-07-05 16:45:36 | 2024-07-05 16:46:12 | 江苏东方九天新能源材料有限公司 |  | 尹斌斌 |  | 1 | 0.762 | 0 | 80.5 | 1 | TD240608014/1 | 分剪翻包涂油 | 1 |  | 是 | 是 | 1 | 4
一次脱脂 | DL0024070006 | DL0024070006 | 东方950脱脂2# | 合格 | 合格品 | 甲 | 韩成飞,周志平 | 14275 | 14255 | 0.9986 | 4290 | 0.6 | 710 | 无锡丰元：脱脂（单位张力5.0）,转退火 |  | 20100097 | 轧硬 | 0.6*710-SPCC | 30210007 | 光亮卷 | 0.13-SPCC |  | 10 | MO001219 | MO001219-003 | GLJ003 | 光亮卷前处理 模板 | 14275 | 2024-07-05 | 2024-07-05 | 2 | 2024-07-05 16:31:54 | 2024-07-05 16:38:52 | 江苏东方九天新能源材料有限公司 | 206447 | 周志平 |  |  | 0.6 | 4350 | 710 | 1 | DL0024070006 | 无锡丰元：轧0.13，公差+/-0.005，卷重6-7吨，轧到0.13后脱脂平均分包，平整时涂油。 |  |  | 否 | 否 | 5443 | 3
平整翻包 | JG12240514012 | JG1224051401 | 东方850平整 | 合格 | 协议品 | 乙 | 鞠承,姚学禹 | 390 | 390 | 1 | 680 | 0.1 | 760 | JG122405025121 (内600米并包短带)； JG1224051401 (11920米后翻包短带) | 松花印短带（协议品） | 30210015 | 光亮卷 | 0.1-SPCC | 30210015 | 光亮卷 | 0.1-SPCC |  | 10 | MO001195 | MO001195-002-02 | GLJ003 | 光亮卷前处理 模板 | 7220 | 2024-07-04 | 2024-07-05 | 2 | 2024-07-05 16:06:25 | 2024-07-05 16:21:09 | 江苏东方九天新能源材料有限公司 |  | 鞠承 |  | 1 | 0.1 | 12600 | 760 | 1 | JG12240514012 | JG122405025121 (内600米并包短带)；JG1224051401 (11920米后翻包短带) | 1 |  | 是 | 是 | 22 | 2
平整翻包 | JG12240514011 | JG1224051401 | 东方850平整 | 合格 | 合格品 | 乙 | 鞠承,姚学禹 | 7220 | 6830 | 0.946 | 11920 | 0.1 | 760 | JG122405025121 (内600米并包短带)； JG1224051401 (11920米后翻包短带) |  | 30210015 | 光亮卷 | 0.1-SPCC | 30210015 | 光亮卷 | 0.1-SPCC |  | 10 | MO001195 | MO001195-002-01 | GLJ003 | 光亮卷前处理 模板 | 7220 | 2024-07-04 | 2024-07-05 | 2 | 2024-07-05 16:06:25 | 2024-07-05 16:21:09 | 江苏东方九天新能源材料有限公司 |  | 鞠承 |  | 1 | 0.1 | 12600 | 760 | 1 | JG12240514011 | JG122405025121 (内600米并包短带)；JG1224051401 (11920米后翻包短带) | 1 |  | 是 | 是 | 22 | 2
平整翻包 | JG122405513912 | JG12240551391 | 东方850平整 | 合格 | 协议品 | 乙 | 鞠承,姚学禹 | 460 | 460 | 1 | 760 | 0.1 | 760 | 12100米后翻包当短带 | 松花印短带（协议品） | 30210015 | 光亮卷 | 0.1-SPCC | 30210015 | 光亮卷 | 0.1-SPCC |  | 10 | MO001190 | MO001190-001-02 | GLJ003 | 光亮卷前处理 模板 | 7520 | 2024-07-04 | 2024-07-05 | 2 | 2024-07-05 15:57:05 | 2024-07-05 16:06:02 | 江苏东方九天新能源材料有限公司 |  | 鞠承 |  | 1 | 0.1 | 0 | 760 | 1 | JG122405513912 | 12100米后翻包当短带 | 1 |  | 是 | 是 | 13 | 1
平整翻包 | JG122405513911 | JG12240551391 | 东方850平整 | 合格 | 让步接收 | 乙 | 鞠承,姚学禹 | 7520 | 7060 | 0.9388 | 12100 | 0.1 | 760 | 12100米后翻包当短带 | 3804-4607米传侧25-37cm3个孔洞（0.21-0.92mm2），7808米传侧54cm孔洞（0.07mm2) | 30210015 | 光亮卷 | 0.1-SPCC | 30210015 | 光亮卷 | 0.1-SPCC |  | 10 | MO001190 | MO001190-001-01 | GLJ003 | 光亮卷前处理 模板 | 7520 | 2024-07-04 | 2024-07-05 | 2 | 2024-07-05 15:57:05 | 2024-07-05 16:06:02 | 江苏东方九天新能源材料有限公司 |  | 鞠承 |  | 1 | 0.1 | 0 | 760 | 1 | JG122405513911 | 12100米后翻包当短带 | 1 | K孔洞(3804-4607米传25-37CM3个0.21-0.92/7808米传54CM0.07/) | 是 | 是 | 13 | 1
平整翻包 | JG122405505222 | JG1224055052 | 东方850平整 | 合格 | 协议品 | 乙 | 鞠承,姚学禹 | 470 | 470 | 1 | 810 | 0.1 | 760 | 内800米并包短带 | 孔洞短带（协议品） | 20100142 | 轧硬 | 0.4*760-SPCC | 30210015 | 光亮卷 | 0.1-SPCC |  | 70 | MO000691 | MO000691-003-02-02 | KSFW001 | 东方小品种钢前处理 0.67（昆山富维 厚度公差：0.660-0.670mm,光泽度大于150GU（横向、纵向），粗糙度：Ra0.2-0.45um.硬度：HV80-110） | 13270 | 2024-06-07 | 2024-06-17 | 2 | 2024-07-05 15:55:10 | 2024-07-05 15:56:46 | 江苏东方九天新能源材料有限公司 |  | 鞠承 |  | 1 | 0.1 | 10490 | 760 | 1 | JG122405505222 | 轧0.1，米数控制在22800-22900米，脱脂分一包9300米。 | 1 |  | 是 | 是 | 2897 | 3
平整翻包 | JG122405505221 | JG1224055052 | 东方850平整 | 合格 | 让步接收 | 乙 | 鞠承,姚学禹 | 6000 | 5530 | 0.9217 | 9580 | 0.1 | 760 | 内800米并包短带 | 5850米传侧60cm孔洞（1.274mm2） | 20100142 | 轧硬 | 0.4*760-SPCC | 30210015 | 光亮卷 | 0.1-SPCC |  | 70 | MO000691 | MO000691-003-02-01 | KSFW001 | 东方小品种钢前处理 0.67（昆山富维 厚度公差：0.660-0.670mm,光泽度大于150GU（横向、纵向），粗糙度：Ra0.2-0.45um.硬度：HV80-110） | 13270 | 2024-06-07 | 2024-06-17 | 2 | 2024-07-05 15:55:10 | 2024-07-05 15:56:46 | 江苏东方九天新能源材料有限公司 |  | 鞠承 |  | 1 | 0.1 | 10490 | 760 | 1 | JG122405505221 | 轧0.1，米数控制在22800-22900米，脱脂分一包9300米。 | 1 | K孔洞(5850米传60CM1.274)K孔洞(5850米传60CM1.274) | 是 | 是 | 2897 | 3
一次脱脂 | DL0024070003 | DL0024070003 | 东方950脱脂2# | 合格 | 合格品 | 甲 | 韩成飞,周志平 | 14615 | 14585 | 0.9979 | 4390 | 0.6 | 710 | 无锡丰元：脱脂（单位张力5.0）,转退火 |  | 20100097 | 轧硬 | 0.6*710-SPCC | 30210007 | 光亮卷 | 0.13-SPCC |  | 10 | MO001219 | MO001219-002 | GLJ003 | 光亮卷前处理 模板 | 14615 | 2024-07-05 | 2024-07-05 | 2 | 2024-07-05 15:55:25 | 2024-07-05 15:55:56 | 江苏东方九天新能源材料有限公司 | 206406 | 周志平 |  |  | 0.6 | 4430 | 710 | 1 | DL0024070003 | 无锡丰元：轧0.13，公差+/-0.005，卷重6-7吨，轧到0.13后脱脂平均分包，平整时涂油。 |  |  | 否 | 否 | 5376 | 2
一次脱脂 | DL0024070001 | DL0024070001 | 东方950脱脂2# | 合格 | 合格品 | 甲 | 韩成飞,周志平 | 14290 | 14260 | 0.9979 | 4290 | 0.6 | 710 | 无锡丰元：脱脂（单位张力5.0）,转退火 |  | 20100097 | 轧硬 | 0.6*710-SPCC | 30210007 | 光亮卷 | 0.13-SPCC |  | 10 | MO001219 | MO001219-001 | GLJ003 | 光亮卷前处理 模板 | 14290 | 2024-07-05 | 2024-07-05 | 2 | 2024-07-05 14:06:52 | 2024-07-05 15:55:08 | 江苏东方九天新能源材料有限公司 | 206485 | 周志平 |  |  | 0.6 | 4340 | 710 | 1 | DL0024070001 | 无锡丰元：轧0.13，公差+/-0.005，卷重6-7吨，轧到0.13后脱脂平均分包，平整时涂油。 |  |  | 否 | 否 | 3629 | 1
分剪 | TD240608017/5 | TD240608017 | 东方分剪6# | 合格 | 合格品 | 乙 | 尹斌斌 | 383.29 | 375 | 0.9784 | 0 | 0.762 | 80.5 | 分剪翻包涂油 |  | 31020098 | 小品种钢分切带 | 0.762-SPCC | 31020098 | 小品种钢分切带 | 0.762-SPCC |  | 10 | MO001142 | MO001142-014-05 | FJ001 | 分剪模板 | 1940 | 2024-07-03 | 2024-07-06 | 2 | 2024-07-05 15:39:55 | 2024-07-05 15:40:38 | 江苏东方九天新能源材料有限公司 |  | 尹斌斌 |  | 1 | 0.762 | 0 | 80.5 | 1 | TD240608017/5 | 分剪翻包涂油 | 1 |  | 是 | 是 | 1 | 14
分剪 | TD240608017/4 | TD240608017 | 东方分剪6# | 合格 | 合格品 | 乙 | 尹斌斌 | 386.36 | 378 | 0.9784 | 0 | 0.762 | 80.5 | 分剪翻包涂油 |  | 31020098 | 小品种钢分切带 | 0.762-SPCC | 31020098 | 小品种钢分切带 | 0.762-SPCC |  | 10 | MO001142 | MO001142-014-04 | FJ001 | 分剪模板 | 1940 | 2024-07-03 | 2024-07-06 | 2 | 2024-07-05 15:39:55 | 2024-07-05 15:40:38 | 江苏东方九天新能源材料有限公司 |  | 尹斌斌 |  | 1 | 0.762 | 0 | 80.5 | 1 | TD240608017/4 | 分剪翻包涂油 | 1 |  | 是 | 是 | 1 | 14
分剪 | TD240608017/3 | TD240608017 | 东方分剪6# | 合格 | 合格品 | 乙 | 尹斌斌 | 386.36 | 378 | 0.9784 | 0 | 0.762 | 80.5 | 分剪翻包涂油 |  | 31020098 | 小品种钢分切带 | 0.762-SPCC | 31020098 | 小品种钢分切带 | 0.762-SPCC |  | 10 | MO001142 | MO001142-014-03 | FJ001 | 分剪模板 | 1940 | 2024-07-03 | 2024-07-06 | 2 | 2024-07-05 15:39:55 | 2024-07-05 15:40:38 | 江苏东方九天新能源材料有限公司 |  | 尹斌斌 |  | 1 | 0.762 | 0 | 80.5 | 1 | TD240608017/3 | 分剪翻包涂油 | 1 |  | 是 | 是 | 1 | 14
分剪 | TD240608017/2 | TD240608017 | 东方分剪6# | 合格 | 合格品 | 乙 | 尹斌斌 | 388.4 | 380 | 0.9784 | 0 | 0.762 | 80.5 | 分剪翻包涂油 |  | 31020098 | 小品种钢分切带 | 0.762-SPCC | 31020098 | 小品种钢分切带 | 0.762-SPCC |  | 10 | MO001142 | MO001142-014-02 | FJ001 | 分剪模板 | 1940 | 2024-07-03 | 2024-07-06 | 2 | 2024-07-05 15:39:55 | 2024-07-05 15:40:38 | 江苏东方九天新能源材料有限公司 |  | 尹斌斌 |  | 1 | 0.762 | 0 | 80.5 | 1 | TD240608017/2 | 分剪翻包涂油 | 1 |  | 是 | 是 | 1 | 14
分剪 | TD240608017/1 | TD240608017 | 东方分剪6# | 合格 | 合格品 | 乙 | 尹斌斌 | 395.56 | 387 | 0.9784 | 0 | 0.762 | 80.5 | 分剪翻包涂油 |  | 31020098 | 小品种钢分切带 | 0.762-SPCC | 31020098 | 小品种钢分切带 | 0.762-SPCC |  | 10 | MO001142 | MO001142-014-01 | FJ001 | 分剪模板 | 1940 | 2024-07-03 | 2024-07-06 | 2 | 2024-07-05 15:39:55 | 2024-07-05 15:40:38 | 江苏东方九天新能源材料有限公司 |  | 尹斌斌 |  | 1 | 0.762 | 0 | 80.5 | 1 | TD240608017/1 | 分剪翻包涂油 | 1 |  | 是 | 是 | 1 | 14
平整翻包 | JG122405501112 | JG12240550111 | 东方850平整 | 合格 | 协议品 | 乙 | 鞠承,姚学禹 | 690 | 690 | 1 | 1290 | 0.1 | 710 | JG12240601412 外圈翻包到6605米分一包，5301-6605米并包短带； JG12240550111 内1259米并包短带； | 松花印短带（协议品） | 30210015 | 光亮卷 | 0.1-SPCC | 30210015 | 光亮卷 | 0.1-SPCC/ |  | 10 | MO001194 | MO001194-002-02 | GLJ003 | 光亮卷前处理 模板 | 6750 | 2024-07-04 | 2024-07-05 | 2 | 2024-07-05 15:16:51 | 2024-07-05 15:20:06 | 江苏东方九天新能源材料有限公司 |  | 鞠承 |  | 1 | 0.1 | 0 | 760 | 1 | JG122405501112 | JG12240601412 外圈翻包到6605米分一包，5301-6605米并包短带；JG12240550111 内1259米并包短带； | 1 |  | 是 | 是 | 6 | 2
平整翻包 | JG122405501111 | JG12240550111 | 东方850平整 | 合格 | 让步接收 | 乙 | 鞠承,姚学禹 | 6750 | 6060 | 0.8978 | 11360 | 0.1 | 710 | JG12240601412 外圈翻包到6605米分一包，5301-6605米并包短带； JG12240550111 内1259米并包短带； | X锈点(板面锈斑点多) | 30210015 | 光亮卷 | 0.1-SPCC | 30210015 | 光亮卷 | 0.1-SPCC |  | 10 | MO001194 | MO001194-002-01 | GLJ003 | 光亮卷前处理 模板 | 6750 | 2024-07-04 | 2024-07-05 | 2 | 2024-07-05 15:16:51 | 2024-07-05 15:20:06 | 江苏东方九天新能源材料有限公司 |  | 鞠承 |  | 1 | 0.1 | 0 | 760 | 1 | JG122405501111 | JG12240601412 外圈翻包到6605米分一包，5301-6605米并包短带；JG12240550111 内1259米并包短带； | 1 | X锈点(板面锈斑点多) | 是 | 是 | 6 | 2
三次冷轧 | DU66240600022 | DU6624060002 | 东方650轧机 | 合格 | 合格品 | 乙 | 朱明 | 3065 | 2960 | 0.9657 | 830 | 0.755 | 575 | 南通光阳SK4：650轧机用普光辊Ra0.15-0.25μm轧制，最后一道用超光辊轧Ra<0.1μm制0.755mm（1.1-0.93-0.795-0.755）厚度公差0.751-0.756mm，HV230-250，粗糙度Ra≤0.1，成品在南边卸料,转750平整 |  | 11050004 | 优钢原料 | 2.3-SK95 | 31110016 | 优钢卷 | 0.755-SK95 |  | 60 | MO000806 | MO000806-002-02 | YG001 | 优钢前处理模板 | 8765 | 2024-06-19 | 2024-07-14 | 2 | 2024-07-05 15:14:03 | 2024-07-05 15:14:35 | 江苏东方九天新能源材料有限公司 | 189215 | 朱明 |  |  | 1.1 | 610 | 575 | 1 | DU66240600022 | 南通光阳：（0.755）厚度±0.01，HV230-250,粗糙度小于0.1μM |  |  | 否 | 否 | 2642 | 2
最终冷轧 | JG1224060254 | JG1224060254 | 东方850轧机 | 合格 | 合格品 | 乙 | 肖勋民 | 13490 | 13450 | 0.997 | 23260 | 0.1 | 760 | 850轧机普光辊(Ra0.4-0.6μm)轧制0.1mm(0.4-0.25-0.15-0.115-0.1) |  | 20100142 | 轧硬 | 0.4*760-SPCC | 30210015 | 光亮卷 | 0.1-SPCC |  | 30 | MO000945 | MO000945-023 | KSFW001 | 东方小品种钢前处理 0.67（昆山富维 厚度公差：0.660-0.670mm,光泽度大于150GU（横向、纵向），粗糙度：Ra0.2-0.45um.硬度：HV80-110） | 13520 | 2024-06-25 | 2024-07-05 | 2 | 2024-07-05 13:38:45 | 2024-07-05 14:57:53 | 江苏东方九天新能源材料有限公司 | 193104 | 肖勋民 |  |  | 0.4 | 5740 | 760 | 1 | JG1224060254 | 轧0.1，米数控制在23100-23200米，脱脂分一包10400米。 |  |  | 否 | 否 | 5692 | 23
三次冷轧 | DU66240600021 | DU6624060002 | 东方650轧机 | 合格 | 合格品 | 乙 | 刘爱民 | 3740 | 3640 | 0.9733 | 1030 | 0.755 | 575 | 南通光阳SK4：650轧机用普光辊Ra0.15-0.25μm轧制，最后一道用超光辊轧Ra<0.1μm制0.755mm（1.1-0.93-0.795-0.755）厚度公差0.751-0.756mm，HV230-250，粗糙度Ra≤0.1，成品在南边卸料,转750平整 |  | 11050004 | 优钢原料 | 2.3-SK95 | 31110016 | 优钢卷 | 0.755-SK95 |  | 60 | MO000806 | MO000806-002-01 | YG001 | 优钢前处理模板 | 8765 | 2024-06-19 | 2024-07-14 | 2 | 2024-07-05 14:32:27 | 2024-07-05 14:33:02 | 江苏东方九天新能源材料有限公司 | 189215 | 刘爱民 |  |  | 1.1 | 740 | 575 | 1 | DU66240600021 | 南通光阳：（0.755）厚度±0.01，HV230-250,粗糙度小于0.1μM |  |  | 否 | 否 | 2642 | 2
一次脱脂 | JG1224060266 | JG1224060266 | 东方950脱脂2# | 合格 | 合格品 | 甲 | 韩成飞,周志平 | 13040 | 13015 | 0.9981 | 5540 | 0.4 | 760 | 脱脂（950-2） |  | 20100142 | 轧硬 | 0.4*760-SPCC | 30210015 | 光亮卷 | 0.1-SPCC |  | 10 | MO000947 | MO000947-013 | KSFW001 | 东方小品种钢前处理 0.67（昆山富维 厚度公差：0.660-0.670mm,光泽度大于150GU（横向、纵向），粗糙度：Ra0.2-0.45um.硬度：HV80-110） | 13040 | 2024-06-25 | 2024-07-05 | 5 | 2024-07-05 14:15:34 | 2024-07-05 14:16:08 | 江苏东方九天新能源材料有限公司 | 193150 | 周志平 |  |  | 0.4 | 0 | 760 | 1 | JG1224060266 | 轧0.1，米数控制在22200-22300米，脱脂分一包9200米。 |  |  | 否 | 否 | 4477 | 13
一次脱脂 | DL1224070011 | DL1224070011 | 东方950脱脂2# | 合格 | 让步接收 | 甲 | 韩成飞,周志平 | 5865 | 5710 | 0.9736 | 1070 | 1.2 | 565 | 昆山富维：脱脂(单位张力3.5)、转退火 |  | 20100125 | 轧硬 | 1.2*565-SPCC | 31010046 | 小品种钢卷 | 0.45-SPCC |  | 10 | MO001168 | MO001168-001 | XPZG001 | 小品种钢前处理模板 | 5865 | 2024-07-04 | 2024-07-13 | 2 | 2024-07-05 13:04:04 | 2024-07-05 13:24:39 | 江苏东方九天新能源材料有限公司 | 204272 | 周志平 |  |  | 1.2 | 1110 | 565 | 1 | DL1224070011 | 昆山富维（0.45）：厚度公差：+0/-0.012mm，HV80-120,粗糙度0.8-1.0um,光泽度80-150GU(纵向）卷重2-3吨，取A4纸贴打包后贴外面 |  | 条印色差细划伤 | 否 | 否 | 2813 | 1
一次脱脂 | DL00240600181 | DL0024060018 | 东方950脱脂2# | 合格 | 让步接收 | 甲 | 韩成飞,周志平 | 6145 | 6130 | 0.9976 | 2150 | 0.6 | 610 | 东莞鸿力：脱脂（单位张力5.0）、转退火 | S色差条印() | 20100082 | 轧硬 | 0.6*610-SPCC | 31010016 | 小品种钢卷 | 0.19-SPCC |  | 10 | MO001200 | MO001200-001-01 | XPZG001 | 小品种钢前处理模板 | 12290 | 2024-07-04 | 2024-07-04 | 2 | 2024-07-05 12:58:38 | 2024-07-05 13:01:28 | 江苏东方九天新能源材料有限公司 |  | 周志平 |  | 1 | 0.6 | 4345 | 610 | 1 | DL00240600181 | 第二次投料，东莞鸿力：厚度-0.01，HV90-110粗糙度≤0.15，卷重在2-3.5吨 | 0 | S色差条印() | 处理中 | 否 | 1656 | 1
一次脱脂 | DL00240600182 | DL0024060018 | 东方950脱脂2# | 合格 | 让步接收 | 甲 | 韩成飞,周志平 | 6145 | 6130 | 0.9976 | 2150 | 0.6 | 610 | 东莞鸿力：脱脂（单位张力5.0）、转退火 | S色差条印() | 20100082 | 轧硬 | 0.6*610-SPCC | 31010016 | 小品种钢卷 | 0.19-SPCC |  | 10 | MO001200 | MO001200-001-02 | XPZG001 | 小品种钢前处理模板 | 12290 | 2024-07-04 | 2024-07-04 | 2 | 2024-07-05 12:58:38 | 2024-07-05 13:01:27 | 江苏东方九天新能源材料有限公司 |  | 周志平 |  | 1 | 0.6 | 4345 | 610 | 1 | DL00240600182 | 第二次投料，东莞鸿力：厚度-0.01，HV90-110粗糙度≤0.15，卷重在2-3.5吨 | 0 | S色差条印() | 处理中 | 否 | 1656 | 1
最终冷轧 | JG1224060275 | JG1224060275 | 东方850轧机 | 合格 | 合格品 | 乙 | 杨海鹏 | 13410 | 13370 | 0.997 | 22898 | 0.1 | 760 | 850轧机普光辊(Ra0.4-0.6μm)轧制0.1mm(0.4-0.25-0.15-0.115-0.1) |  | 20100142 | 轧硬 | 0.4*760-SPCC | 30210015 | 光亮卷 | 0.1-SPCC |  | 30 | MO000945 | MO000945-001 | KSFW001 | 东方小品种钢前处理 0.67（昆山富维 厚度公差：0.660-0.670mm,光泽度大于150GU（横向、纵向），粗糙度：Ra0.2-0.45um.硬度：HV80-110） | 13410 | 2024-06-25 | 2024-07-05 | 2 | 2024-07-05 12:14:08 | 2024-07-05 12:15:19 | 江苏东方九天新能源材料有限公司 | 193074 | 杨海鹏 |  |  | 0.4 | 5710 | 760 | 1 | JG1224060275 | 轧0.1，米数控制在23100-23200米，脱脂分一包10400米。 |  |  | 否 | 否 | 1764 | 1
一次脱脂 | DL1224070012 | DL1224070012 | 东方950脱脂2# | 合格 | 让步接收 | 甲 | 韩成飞,周志平 | 5860 | 5705 | 0.9735 | 1070 | 1.2 | 565 | 昆山富维：脱脂(单位张力3.5)、转退火 |  | 20100125 | 轧硬 | 1.2*565-SPCC | 31010046 | 小品种钢卷 | 0.45-SPCC |  | 10 | MO001167 | MO001167-001 | XPZG001 | 小品种钢前处理模板 | 5860 | 2024-07-04 | 2024-07-13 | 2 | 2024-07-05 10:47:32 | 2024-07-05 11:07:25 | 江苏东方九天新能源材料有限公司 | 204271 | 周志平 |  |  | 1.2 | 1110 | 565 | 1 | DL1224070012 | 昆山富维（0.45）：厚度公差：+/-0.005mm，HV100-120,粗糙度0.5-0.7um,卷重2-3吨，取A4纸贴打包后贴外面 |  | 条印色差细划伤 | 否 | 否 | 2869 | 1
一次脱脂 | JG12240602651 | JG1224060265 | 东方950脱脂2# | 合格 | 合格品 | 甲 | 韩成飞,周志平 | 6512.49 | 6515 | 1.0004 | 2760 | 0.4 | 760 | 脱脂（950-2） |  | 20100142 | 轧硬 | 0.4*760-SPCC | 30210015 | 光亮卷 | 0.1-SPCC |  | 10 | MO000947 | MO000947-010-01 | KSFW001 | 东方小品种钢前处理 0.67（昆山富维 厚度公差：0.660-0.670mm,光泽度大于150GU（横向、纵向），粗糙度：Ra0.2-0.45um.硬度：HV80-110） | 13020 | 2024-06-25 | 2024-07-05 | 2 | 2024-07-05 10:41:44 | 2024-07-05 10:43:51 | 江苏东方九天新能源材料有限公司 |  | 周志平 |  | 1 | 0.4 | 0 | 760 | 1 | JG12240602651 | 轧0.1，米数控制在22200-22300米，脱脂分一包9200米。 |  |  | 否 | 否 | 27507 | 10
一次脱脂 | JG12240602652 | JG1224060265 | 东方950脱脂2# | 合格 | 合格品 | 甲 | 韩成飞,周志平 | 6507.5 | 6510 | 1.0004 | 2760 | 0.4 | 760 | 脱脂（950-2） |  | 20100142 | 轧硬 | 0.4*760-SPCC | 30210015 | 光亮卷 | 0.1-SPCC |  | 10 | MO000947 | MO000947-010-02 | KSFW001 | 东方小品种钢前处理 0.67（昆山富维 厚度公差：0.660-0.670mm,光泽度大于150GU（横向、纵向），粗糙度：Ra0.2-0.45um.硬度：HV80-110） | 13020 | 2024-06-25 | 2024-07-05 | 2 | 2024-07-05 10:41:44 | 2024-07-05 10:43:51 | 江苏东方九天新能源材料有限公司 |  | 周志平 |  | 1 | 0.4 | 0 | 760 | 1 | JG12240602652 | 轧0.1，米数控制在22200-22300米，脱脂分一包9200米。 |  |  | 否 | 否 | 27507 | 10
分剪 | JL0024040017-11/12 | JL0024040017-11 | 东方分剪5# | 合格 | 合格品 | 甲 | 秦海波 | 55.38 | 54 | 0.9751 | 0 | 0.18 | 140 | 宜兴新申 SPCC-Ni 镍层≥1.2/1.2um, 排刀规格 230*2+140.厚度公差+/-0.01mm，宽度公差+0/-0.2mm。注：成品表面不允许有油,木托高度大于110mm。4：纸管芯内孔φ300MM 单片重量≤100KG |  | 31310009 | 镍钝化卷 | 0.18-SPCC | 31320009 | 镍钝化分切带 | 0.18-SPCC |  | 10 | MO001192 | MO001192-001-12 | FJ001 | 分剪模板 | 959 | 2024-07-04 | 2024-07-04 | 2 | 2024-07-04 20:50:45 | 2024-07-05 10:14:08 | 江苏东方九天新能源材料有限公司 |  | 秦海波 |  | 1 | 0.18 | 0 | 610 | 1 | JL0024040017-11/12 | 宜兴新申 SPCC-Ni 镍层≥1.2/1.2um, 排刀规格 230*2+140.厚度公差+/-0.01mm，宽度公差+0/-0.2mm | 1 |  | 是 | 是 | 871 | 1
分剪 | JL0024040017-11/11 | JL0024040017-11 | 东方分剪5# | 合格 | 合格品 | 甲 | 秦海波 | 86.15 | 84 | 0.975 | 0 | 0.18 | 230 | 宜兴新申 SPCC-Ni 镍层≥1.2/1.2um, 排刀规格 230*2+140.厚度公差+/-0.01mm，宽度公差+0/-0.2mm。注：成品表面不允许有油,木托高度大于110mm。4：纸管芯内孔φ300MM 单片重量≤100KG |  | 31310009 | 镍钝化卷 | 0.18-SPCC | 31320009 | 镍钝化分切带 | 0.18-SPCC |  | 10 | MO001192 | MO001192-001-11 | FJ001 | 分剪模板 | 959 | 2024-07-04 | 2024-07-04 | 2 | 2024-07-04 20:50:45 | 2024-07-05 10:14:08 | 江苏东方九天新能源材料有限公司 |  | 秦海波 |  | 1 | 0.18 | 0 | 610 | 1 | JL0024040017-11/11 | 宜兴新申 SPCC-Ni 镍层≥1.2/1.2um, 排刀规格 230*2+140.厚度公差+/-0.01mm，宽度公差+0/-0.2mm | 1 |  | 是 | 是 | 871 | 1
分剪 | JL0024040017-11/10 | JL0024040017-11 | 东方分剪5# | 合格 | 合格品 | 甲 | 秦海波 | 86.15 | 84 | 0.975 | 0 | 0.18 | 230 | 宜兴新申 SPCC-Ni 镍层≥1.2/1.2um, 排刀规格 230*2+140.厚度公差+/-0.01mm，宽度公差+0/-0.2mm。注：成品表面不允许有油,木托高度大于110mm。4：纸管芯内孔φ300MM 单片重量≤100KG |  | 31310009 | 镍钝化卷 | 0.18-SPCC | 31320009 | 镍钝化分切带 | 0.18-SPCC |  | 10 | MO001192 | MO001192-001-10 | FJ001 | 分剪模板 | 959 | 2024-07-04 | 2024-07-04 | 2 | 2024-07-04 20:50:45 | 2024-07-05 10:14:08 | 江苏东方九天新能源材料有限公司 |  | 秦海波 |  | 1 | 0.18 | 0 | 610 | 1 | JL0024040017-11/10 | 宜兴新申 SPCC-Ni 镍层≥1.2/1.2um, 排刀规格 230*2+140.厚度公差+/-0.01mm，宽度公差+0/-0.2mm | 1 |  | 是 | 是 | 871 | 1
分剪 | JL0024040017-11/9 | JL0024040017-11 | 东方分剪5# | 合格 | 合格品 | 甲 | 秦海波 | 55.38 | 54 | 0.9751 | 0 | 0.18 | 140 | 宜兴新申 SPCC-Ni 镍层≥1.2/1.2um, 排刀规格 230*2+140.厚度公差+/-0.01mm，宽度公差+0/-0.2mm。注：成品表面不允许有油,木托高度大于110mm。4：纸管芯内孔φ300MM 单片重量≤100KG |  | 31310009 | 镍钝化卷 | 0.18-SPCC | 31320009 | 镍钝化分切带 | 0.18-SPCC |  | 10 | MO001192 | MO001192-001-09 | FJ001 | 分剪模板 | 959 | 2024-07-04 | 2024-07-04 | 2 | 2024-07-04 20:50:45 | 2024-07-05 10:14:08 | 江苏东方九天新能源材料有限公司 |  | 秦海波 |  | 1 | 0.18 | 0 | 610 | 1 | JL0024040017-11/9 | 宜兴新申 SPCC-Ni 镍层≥1.2/1.2um, 排刀规格 230*2+140.厚度公差+/-0.01mm，宽度公差+0/-0.2mm | 1 |  | 是 | 是 | 871 | 1
分剪 | JL0024040017-11/8 | JL0024040017-11 | 东方分剪5# | 合格 | 合格品 | 甲 | 秦海波 | 92.31 | 90 | 0.975 | 0 | 0.18 | 230 | 宜兴新申 SPCC-Ni 镍层≥1.2/1.2um, 排刀规格 230*2+140.厚度公差+/-0.01mm，宽度公差+0/-0.2mm。注：成品表面不允许有油,木托高度大于110mm。4：纸管芯内孔φ300MM 单片重量≤100KG |  | 31310009 | 镍钝化卷 | 0.18-SPCC | 31320009 | 镍钝化分切带 | 0.18-SPCC |  | 10 | MO001192 | MO001192-001-08 | FJ001 | 分剪模板 | 959 | 2024-07-04 | 2024-07-04 | 2 | 2024-07-04 20:50:45 | 2024-07-05 10:14:08 | 江苏东方九天新能源材料有限公司 |  | 秦海波 |  | 1 | 0.18 | 0 | 610 | 1 | JL0024040017-11/8 | 宜兴新申 SPCC-Ni 镍层≥1.2/1.2um, 排刀规格 230*2+140.厚度公差+/-0.01mm，宽度公差+0/-0.2mm | 1 |  | 是 | 是 | 871 | 1
分剪 | JL0024040017-11/7 | JL0024040017-11 | 东方分剪5# | 合格 | 合格品 | 甲 | 秦海波 | 92.31 | 90 | 0.975 | 0 | 0.18 | 230 | 宜兴新申 SPCC-Ni 镍层≥1.2/1.2um, 排刀规格 230*2+140.厚度公差+/-0.01mm，宽度公差+0/-0.2mm。注：成品表面不允许有油,木托高度大于110mm。4：纸管芯内孔φ300MM 单片重量≤100KG |  | 31310009 | 镍钝化卷 | 0.18-SPCC | 31320009 | 镍钝化分切带 | 0.18-SPCC |  | 10 | MO001192 | MO001192-001-07 | FJ001 | 分剪模板 | 959 | 2024-07-04 | 2024-07-04 | 2 | 2024-07-04 20:50:45 | 2024-07-05 10:14:08 | 江苏东方九天新能源材料有限公司 |  | 秦海波 |  | 1 | 0.18 | 0 | 610 | 1 | JL0024040017-11/7 | 宜兴新申 SPCC-Ni 镍层≥1.2/1.2um, 排刀规格 230*2+140.厚度公差+/-0.01mm，宽度公差+0/-0.2mm | 1 |  | 是 | 是 | 871 | 1
分剪 | JL0024040017-11/6 | JL0024040017-11 | 东方分剪5# | 合格 | 合格品 | 甲 | 秦海波 | 56.41 | 55 | 0.975 | 0 | 0.18 | 140 | 宜兴新申 SPCC-Ni 镍层≥1.2/1.2um, 排刀规格 230*2+140.厚度公差+/-0.01mm，宽度公差+0/-0.2mm。注：成品表面不允许有油,木托高度大于110mm。4：纸管芯内孔φ300MM 单片重量≤100KG |  | 31310009 | 镍钝化卷 | 0.18-SPCC | 31320009 | 镍钝化分切带 | 0.18-SPCC |  | 10 | MO001192 | MO001192-001-06 | FJ001 | 分剪模板 | 959 | 2024-07-04 | 2024-07-04 | 2 | 2024-07-04 20:50:45 | 2024-07-05 10:14:08 | 江苏东方九天新能源材料有限公司 |  | 秦海波 |  | 1 | 0.18 | 0 | 610 | 1 | JL0024040017-11/6 | 宜兴新申 SPCC-Ni 镍层≥1.2/1.2um, 排刀规格 230*2+140.厚度公差+/-0.01mm，宽度公差+0/-0.2mm | 1 |  | 是 | 是 | 871 | 1
分剪 | JL0024040017-11/5 | JL0024040017-11 | 东方分剪5# | 合格 | 合格品 | 甲 | 秦海波 | 94.36 | 92 | 0.975 | 0 | 0.18 | 230 | 宜兴新申 SPCC-Ni 镍层≥1.2/1.2um, 排刀规格 230*2+140.厚度公差+/-0.01mm，宽度公差+0/-0.2mm。注：成品表面不允许有油,木托高度大于110mm。4：纸管芯内孔φ300MM 单片重量≤100KG |  | 31310009 | 镍钝化卷 | 0.18-SPCC | 31320009 | 镍钝化分切带 | 0.18-SPCC |  | 10 | MO001192 | MO001192-001-05 | FJ001 | 分剪模板 | 959 | 2024-07-04 | 2024-07-04 | 2 | 2024-07-04 20:50:45 | 2024-07-05 10:14:08 | 江苏东方九天新能源材料有限公司 |  | 秦海波 |  | 1 | 0.18 | 0 | 610 | 1 | JL0024040017-11/5 | 宜兴新申 SPCC-Ni 镍层≥1.2/1.2um, 排刀规格 230*2+140.厚度公差+/-0.01mm，宽度公差+0/-0.2mm | 1 |  | 是 | 是 | 871 | 1
分剪 | JL0024040017-11/4 | JL0024040017-11 | 东方分剪5# | 合格 | 合格品 | 甲 | 秦海波 | 94.36 | 92 | 0.975 | 0 | 0.18 | 230 | 宜兴新申 SPCC-Ni 镍层≥1.2/1.2um, 排刀规格 230*2+140.厚度公差+/-0.01mm，宽度公差+0/-0.2mm。注：成品表面不允许有油,木托高度大于110mm。4：纸管芯内孔φ300MM 单片重量≤100KG |  | 31310009 | 镍钝化卷 | 0.18-SPCC | 31320009 | 镍钝化分切带 | 0.18-SPCC |  | 10 | MO001192 | MO001192-001-04 | FJ001 | 分剪模板 | 959 | 2024-07-04 | 2024-07-04 | 2 | 2024-07-04 20:50:45 | 2024-07-05 10:14:08 | 江苏东方九天新能源材料有限公司 |  | 秦海波 |  | 1 | 0.18 | 0 | 610 | 1 | JL0024040017-11/4 | 宜兴新申 SPCC-Ni 镍层≥1.2/1.2um, 排刀规格 230*2+140.厚度公差+/-0.01mm，宽度公差+0/-0.2mm | 1 |  | 是 | 是 | 871 | 1
分剪 | JL0024040017-11/3 | JL0024040017-11 | 东方分剪5# | 合格 | 合格品 | 甲 | 秦海波 | 57.43 | 56 | 0.9751 | 0 | 0.18 | 140 | 宜兴新申 SPCC-Ni 镍层≥1.2/1.2um, 排刀规格 230*2+140.厚度公差+/-0.01mm，宽度公差+0/-0.2mm。注：成品表面不允许有油,木托高度大于110mm。4：纸管芯内孔φ300MM 单片重量≤100KG |  | 31310009 | 镍钝化卷 | 0.18-SPCC | 31320009 | 镍钝化分切带 | 0.18-SPCC |  | 10 | MO001192 | MO001192-001-03 | FJ001 | 分剪模板 | 959 | 2024-07-04 | 2024-07-04 | 2 | 2024-07-04 20:50:45 | 2024-07-05 10:14:08 | 江苏东方九天新能源材料有限公司 |  | 秦海波 |  | 1 | 0.18 | 0 | 610 | 1 | JL0024040017-11/3 | 宜兴新申 SPCC-Ni 镍层≥1.2/1.2um, 排刀规格 230*2+140.厚度公差+/-0.01mm，宽度公差+0/-0.2mm | 1 |  | 是 | 是 | 871 | 1
分剪 | JL0024040017-11/2 | JL0024040017-11 | 东方分剪5# | 合格 | 合格品 | 甲 | 秦海波 | 94.36 | 92 | 0.975 | 0 | 0.18 | 230 | 宜兴新申 SPCC-Ni 镍层≥1.2/1.2um, 排刀规格 230*2+140.厚度公差+/-0.01mm，宽度公差+0/-0.2mm。注：成品表面不允许有油,木托高度大于110mm。4：纸管芯内孔φ300MM 单片重量≤100KG |  | 31310009 | 镍钝化卷 | 0.18-SPCC | 31320009 | 镍钝化分切带 | 0.18-SPCC |  | 10 | MO001192 | MO001192-001-02 | FJ001 | 分剪模板 | 959 | 2024-07-04 | 2024-07-04 | 2 | 2024-07-04 20:50:45 | 2024-07-05 10:14:08 | 江苏东方九天新能源材料有限公司 |  | 秦海波 |  | 1 | 0.18 | 0 | 610 | 1 | JL0024040017-11/2 | 宜兴新申 SPCC-Ni 镍层≥1.2/1.2um, 排刀规格 230*2+140.厚度公差+/-0.01mm，宽度公差+0/-0.2mm | 1 |  | 是 | 是 | 871 | 1
分剪 | JL0024040017-11/1 | JL0024040017-11 | 东方分剪5# | 合格 | 合格品 | 甲 | 秦海波 | 94.36 | 92 | 0.975 | 0 | 0.18 | 230 | 宜兴新申 SPCC-Ni 镍层≥1.2/1.2um, 排刀规格 230*2+140.厚度公差+/-0.01mm，宽度公差+0/-0.2mm。注：成品表面不允许有油,木托高度大于110mm。4：纸管芯内孔φ300MM 单片重量≤100KG |  | 31310009 | 镍钝化卷 | 0.18-SPCC | 31320009 | 镍钝化分切带 | 0.18-SPCC |  | 10 | MO001192 | MO001192-001-01 | FJ001 | 分剪模板 | 959 | 2024-07-04 | 2024-07-04 | 2 | 2024-07-04 20:50:45 | 2024-07-05 10:14:08 | 江苏东方九天新能源材料有限公司 |  | 秦海波 |  | 1 | 0.18 | 0 | 610 | 1 | JL0024040017-11/1 | 宜兴新申 SPCC-Ni 镍层≥1.2/1.2um, 排刀规格 230*2+140.厚度公差+/-0.01mm，宽度公差+0/-0.2mm | 1 |  | 是 | 是 | 871 | 1
分剪 | JL0023120102-122/15 | JL0023120102-122 | 东方分剪5# | 合格 | 让步接收 | 甲 | 秦海波 | 66.02 | 64 | 0.9694 | 0 | 0.18 | 140 | 宜兴新申 SPCC-Ni 镍层≥1.2/1.2um, 排刀规格 230*2+140.厚度公差+/-0.01mm，宽度公差+0/-0.2mm。注：成品表面不允许有油,木托高度大于110mm。4：纸管芯内孔φ300MM 单片重量≤100KG | 麻点线印 | 31310009 | 镍钝化卷 | 0.18-SPCC | 31320009 | 镍钝化分切带 | 0.18-SPCC |  | 10 | MO001192 | MO001192-002-15 | FJ001 | 分剪模板 | 1271 | 2024-07-04 | 2024-07-04 | 2 | 2024-07-05 02:28:13 | 2024-07-05 10:09:55 | 江苏东方九天新能源材料有限公司 |  | 秦海波 |  | 1 | 0.18 | 0 | 610 | 1 | JL0023120102-122/15 | 宜兴新申 SPCC-Ni 镍层≥1.2/1.2um, 排刀规格 230*2+140.厚度公差+/-0.01mm，宽度公差+0/-0.2mm | 1 |  | 是 | 是 | 491 | 2
分剪 | JL0023120102-122/14 | JL0023120102-122 | 东方分剪5# | 合格 | 合格品 | 甲 | 秦海波 | 107.29 | 104 | 0.9693 | 0 | 0.18 | 230 | 宜兴新申 SPCC-Ni 镍层≥1.2/1.2um, 排刀规格 230*2+140.厚度公差+/-0.01mm，宽度公差+0/-0.2mm。注：成品表面不允许有油,木托高度大于110mm。4：纸管芯内孔φ300MM 单片重量≤100KG |  | 31310009 | 镍钝化卷 | 0.18-SPCC | 31320009 | 镍钝化分切带 | 0.18-SPCC |  | 10 | MO001192 | MO001192-002-14 | FJ001 | 分剪模板 | 1271 | 2024-07-04 | 2024-07-04 | 2 | 2024-07-05 02:28:13 | 2024-07-05 10:09:55 | 江苏东方九天新能源材料有限公司 |  | 秦海波 |  | 1 | 0.18 | 0 | 610 | 1 | JL0023120102-122/14 | 宜兴新申 SPCC-Ni 镍层≥1.2/1.2um, 排刀规格 230*2+140.厚度公差+/-0.01mm，宽度公差+0/-0.2mm | 1 |  | 是 | 是 | 491 | 2
分剪 | JL0023120102-122/13 | JL0023120102-122 | 东方分剪5# | 合格 | 合格品 | 甲 | 秦海波 | 107.29 | 104 | 0.9693 | 0 | 0.18 | 230 | 宜兴新申 SPCC-Ni 镍层≥1.2/1.2um, 排刀规格 230*2+140.厚度公差+/-0.01mm，宽度公差+0/-0.2mm。注：成品表面不允许有油,木托高度大于110mm。4：纸管芯内孔φ300MM 单片重量≤100KG |  | 31310009 | 镍钝化卷 | 0.18-SPCC | 31320009 | 镍钝化分切带 | 0.18-SPCC |  | 10 | MO001192 | MO001192-002-13 | FJ001 | 分剪模板 | 1271 | 2024-07-04 | 2024-07-04 | 2 | 2024-07-05 02:28:13 | 2024-07-05 10:09:55 | 江苏东方九天新能源材料有限公司 |  | 秦海波 |  | 1 | 0.18 | 0 | 610 | 1 | JL0023120102-122/13 | 宜兴新申 SPCC-Ni 镍层≥1.2/1.2um, 排刀规格 230*2+140.厚度公差+/-0.01mm，宽度公差+0/-0.2mm | 1 |  | 是 | 是 | 491 | 2
分剪 | JL0023120102-122/12 | JL0023120102-122 | 东方分剪5# | 合格 | 让步接收 | 甲 | 秦海波 | 57.77 | 56 | 0.9694 | 0 | 0.18 | 140 | 宜兴新申 SPCC-Ni 镍层≥1.2/1.2um, 排刀规格 230*2+140.厚度公差+/-0.01mm，宽度公差+0/-0.2mm。注：成品表面不允许有油,木托高度大于110mm。4：纸管芯内孔φ300MM 单片重量≤100KG | 麻点线印 | 31310009 | 镍钝化卷 | 0.18-SPCC | 31320009 | 镍钝化分切带 | 0.18-SPCC |  | 10 | MO001192 | MO001192-002-12 | FJ001 | 分剪模板 | 1271 | 2024-07-04 | 2024-07-04 | 2 | 2024-07-05 02:28:13 | 2024-07-05 10:09:55 | 江苏东方九天新能源材料有限公司 |  | 秦海波 |  | 1 | 0.18 | 0 | 610 | 1 | JL0023120102-122/12 | 宜兴新申 SPCC-Ni 镍层≥1.2/1.2um, 排刀规格 230*2+140.厚度公差+/-0.01mm，宽度公差+0/-0.2mm | 1 |  | 是 | 是 | 491 | 2
分剪 | JL0023120102-122/11 | JL0023120102-122 | 东方分剪5# | 合格 | 合格品 | 甲 | 秦海波 | 92.84 | 90 | 0.9694 | 0 | 0.18 | 230 | 宜兴新申 SPCC-Ni 镍层≥1.2/1.2um, 排刀规格 230*2+140.厚度公差+/-0.01mm，宽度公差+0/-0.2mm。注：成品表面不允许有油,木托高度大于110mm。4：纸管芯内孔φ300MM 单片重量≤100KG |  | 31310009 | 镍钝化卷 | 0.18-SPCC | 31320009 | 镍钝化分切带 | 0.18-SPCC |  | 10 | MO001192 | MO001192-002-11 | FJ001 | 分剪模板 | 1271 | 2024-07-04 | 2024-07-04 | 2 | 2024-07-05 02:28:13 | 2024-07-05 10:09:55 | 江苏东方九天新能源材料有限公司 |  | 秦海波 |  | 1 | 0.18 | 0 | 610 | 1 | JL0023120102-122/11 | 宜兴新申 SPCC-Ni 镍层≥1.2/1.2um, 排刀规格 230*2+140.厚度公差+/-0.01mm，宽度公差+0/-0.2mm | 1 |  | 是 | 是 | 491 | 2
分剪 | JL0023120102-122/10 | JL0023120102-122 | 东方分剪5# | 合格 | 合格品 | 甲 | 秦海波 | 92.84 | 90 | 0.9694 | 0 | 0.18 | 230 | 宜兴新申 SPCC-Ni 镍层≥1.2/1.2um, 排刀规格 230*2+140.厚度公差+/-0.01mm，宽度公差+0/-0.2mm。注：成品表面不允许有油,木托高度大于110mm。4：纸管芯内孔φ300MM 单片重量≤100KG |  | 31310009 | 镍钝化卷 | 0.18-SPCC | 31320009 | 镍钝化分切带 | 0.18-SPCC |  | 10 | MO001192 | MO001192-002-10 | FJ001 | 分剪模板 | 1271 | 2024-07-04 | 2024-07-04 | 2 | 2024-07-05 02:28:13 | 2024-07-05 10:09:55 | 江苏东方九天新能源材料有限公司 |  | 秦海波 |  | 1 | 0.18 | 0 | 610 | 1 | JL0023120102-122/10 | 宜兴新申 SPCC-Ni 镍层≥1.2/1.2um, 排刀规格 230*2+140.厚度公差+/-0.01mm，宽度公差+0/-0.2mm | 1 |  | 是 | 是 | 491 | 2
分剪 | JL0023120102-122/9 | JL0023120102-122 | 东方分剪5# | 合格 | 让步接收 | 甲 | 秦海波 | 57.77 | 56 | 0.9694 | 0 | 0.18 | 140 | 宜兴新申 SPCC-Ni 镍层≥1.2/1.2um, 排刀规格 230*2+140.厚度公差+/-0.01mm，宽度公差+0/-0.2mm。注：成品表面不允许有油,木托高度大于110mm。4：纸管芯内孔φ300MM 单片重量≤100KG | 麻点线印 | 31310009 | 镍钝化卷 | 0.18-SPCC | 31320009 | 镍钝化分切带 | 0.18-SPCC |  | 10 | MO001192 | MO001192-002-09 | FJ001 | 分剪模板 | 1271 | 2024-07-04 | 2024-07-04 | 2 | 2024-07-05 02:28:13 | 2024-07-05 10:09:55 | 江苏东方九天新能源材料有限公司 |  | 秦海波 |  | 1 | 0.18 | 0 | 610 | 1 | JL0023120102-122/9 | 宜兴新申 SPCC-Ni 镍层≥1.2/1.2um, 排刀规格 230*2+140.厚度公差+/-0.01mm，宽度公差+0/-0.2mm | 1 |  | 是 | 是 | 491 | 2
分剪 | JL0023120102-122/8 | JL0023120102-122 | 东方分剪5# | 合格 | 合格品 | 甲 | 秦海波 | 93.88 | 91 | 0.9693 | 0 | 0.18 | 230 | 宜兴新申 SPCC-Ni 镍层≥1.2/1.2um, 排刀规格 230*2+140.厚度公差+/-0.01mm，宽度公差+0/-0.2mm。注：成品表面不允许有油,木托高度大于110mm。4：纸管芯内孔φ300MM 单片重量≤100KG |  | 31310009 | 镍钝化卷 | 0.18-SPCC | 31320009 | 镍钝化分切带 | 0.18-SPCC |  | 10 | MO001192 | MO001192-002-08 | FJ001 | 分剪模板 | 1271 | 2024-07-04 | 2024-07-04 | 2 | 2024-07-05 02:28:13 | 2024-07-05 10:09:55 | 江苏东方九天新能源材料有限公司 |  | 秦海波 |  | 1 | 0.18 | 0 | 610 | 1 | JL0023120102-122/8 | 宜兴新申 SPCC-Ni 镍层≥1.2/1.2um, 排刀规格 230*2+140.厚度公差+/-0.01mm，宽度公差+0/-0.2mm | 1 |  | 是 | 是 | 491 | 2
分剪 | JL0023120102-122/7 | JL0023120102-122 | 东方分剪5# | 合格 | 合格品 | 甲 | 秦海波 | 92.84 | 90 | 0.9694 | 0 | 0.18 | 230 | 宜兴新申 SPCC-Ni 镍层≥1.2/1.2um, 排刀规格 230*2+140.厚度公差+/-0.01mm，宽度公差+0/-0.2mm。注：成品表面不允许有油,木托高度大于110mm。4：纸管芯内孔φ300MM 单片重量≤100KG |  | 31310009 | 镍钝化卷 | 0.18-SPCC | 31320009 | 镍钝化分切带 | 0.18-SPCC |  | 10 | MO001192 | MO001192-002-07 | FJ001 | 分剪模板 | 1271 | 2024-07-04 | 2024-07-04 | 2 | 2024-07-05 02:28:13 | 2024-07-05 10:09:55 | 江苏东方九天新能源材料有限公司 |  | 秦海波 |  | 1 | 0.18 | 0 | 610 | 1 | JL0023120102-122/7 | 宜兴新申 SPCC-Ni 镍层≥1.2/1.2um, 排刀规格 230*2+140.厚度公差+/-0.01mm，宽度公差+0/-0.2mm | 1 |  | 是 | 是 | 491 | 2
分剪 | JL0023120102-122/6 | JL0023120102-122 | 东方分剪5# | 合格 | 让步接收 | 甲 | 秦海波 | 57.77 | 56 | 0.9694 | 0 | 0.18 | 140 | 宜兴新申 SPCC-Ni 镍层≥1.2/1.2um, 排刀规格 230*2+140.厚度公差+/-0.01mm，宽度公差+0/-0.2mm。注：成品表面不允许有油,木托高度大于110mm。4：纸管芯内孔φ300MM 单片重量≤100KG | 麻点线印 | 31310009 | 镍钝化卷 | 0.18-SPCC | 31320009 | 镍钝化分切带 | 0.18-SPCC |  | 10 | MO001192 | MO001192-002-06 | FJ001 | 分剪模板 | 1271 | 2024-07-04 | 2024-07-04 | 2 | 2024-07-05 02:28:13 | 2024-07-05 10:09:55 | 江苏东方九天新能源材料有限公司 |  | 秦海波 |  | 1 | 0.18 | 0 | 610 | 1 | JL0023120102-122/6 | 宜兴新申 SPCC-Ni 镍层≥1.2/1.2um, 排刀规格 230*2+140.厚度公差+/-0.01mm，宽度公差+0/-0.2mm | 1 |  | 是 | 是 | 491 | 2
分剪 | JL0023120102-122/5 | JL0023120102-122 | 东方分剪5# | 合格 | 合格品 | 甲 | 秦海波 | 93.88 | 91 | 0.9693 | 0 | 0.18 | 230 | 宜兴新申 SPCC-Ni 镍层≥1.2/1.2um, 排刀规格 230*2+140.厚度公差+/-0.01mm，宽度公差+0/-0.2mm。注：成品表面不允许有油,木托高度大于110mm。4：纸管芯内孔φ300MM 单片重量≤100KG |  | 31310009 | 镍钝化卷 | 0.18-SPCC | 31320009 | 镍钝化分切带 | 0.18-SPCC |  | 10 | MO001192 | MO001192-002-05 | FJ001 | 分剪模板 | 1271 | 2024-07-04 | 2024-07-04 | 2 | 2024-07-05 02:28:13 | 2024-07-05 10:09:55 | 江苏东方九天新能源材料有限公司 |  | 秦海波 |  | 1 | 0.18 | 0 | 610 | 1 | JL0023120102-122/5 | 宜兴新申 SPCC-Ni 镍层≥1.2/1.2um, 排刀规格 230*2+140.厚度公差+/-0.01mm，宽度公差+0/-0.2mm | 1 |  | 是 | 是 | 491 | 2
分剪 | JL0023120102-122/4 | JL0023120102-122 | 东方分剪5# | 合格 | 合格品 | 甲 | 秦海波 | 92.84 | 90 | 0.9694 | 0 | 0.18 | 230 | 宜兴新申 SPCC-Ni 镍层≥1.2/1.2um, 排刀规格 230*2+140.厚度公差+/-0.01mm，宽度公差+0/-0.2mm。注：成品表面不允许有油,木托高度大于110mm。4：纸管芯内孔φ300MM 单片重量≤100KG |  | 31310009 | 镍钝化卷 | 0.18-SPCC | 31320009 | 镍钝化分切带 | 0.18-SPCC |  | 10 | MO001192 | MO001192-002-04 | FJ001 | 分剪模板 | 1271 | 2024-07-04 | 2024-07-04 | 2 | 2024-07-05 02:28:13 | 2024-07-05 10:09:55 | 江苏东方九天新能源材料有限公司 |  | 秦海波 |  | 1 | 0.18 | 0 | 610 | 1 | JL0023120102-122/4 | 宜兴新申 SPCC-Ni 镍层≥1.2/1.2um, 排刀规格 230*2+140.厚度公差+/-0.01mm，宽度公差+0/-0.2mm | 1 |  | 是 | 是 | 491 | 2
分剪 | JL0023120102-122/3 | JL0023120102-122 | 东方分剪5# | 合格 | 让步接收 | 甲 | 秦海波 | 60.86 | 59 | 0.9694 | 0 | 0.18 | 140 | 宜兴新申 SPCC-Ni 镍层≥1.2/1.2um, 排刀规格 230*2+140.厚度公差+/-0.01mm，宽度公差+0/-0.2mm。注：成品表面不允许有油,木托高度大于110mm。4：纸管芯内孔φ300MM 单片重量≤100KG | 麻点线印 | 31310009 | 镍钝化卷 | 0.18-SPCC | 31320009 | 镍钝化分切带 | 0.18-SPCC |  | 10 | MO001192 | MO001192-002-03 | FJ001 | 分剪模板 | 1271 | 2024-07-04 | 2024-07-04 | 2 | 2024-07-05 02:28:13 | 2024-07-05 10:09:55 | 江苏东方九天新能源材料有限公司 |  | 秦海波 |  | 1 | 0.18 | 0 | 610 | 1 | JL0023120102-122/3 | 宜兴新申 SPCC-Ni 镍层≥1.2/1.2um, 排刀规格 230*2+140.厚度公差+/-0.01mm，宽度公差+0/-0.2mm | 1 |  | 是 | 是 | 491 | 2
分剪 | JL0023120102-122/2 | JL0023120102-122 | 东方分剪5# | 合格 | 合格品 | 甲 | 秦海波 | 99.03 | 96 | 0.9694 | 0 | 0.18 | 230 | 宜兴新申 SPCC-Ni 镍层≥1.2/1.2um, 排刀规格 230*2+140.厚度公差+/-0.01mm，宽度公差+0/-0.2mm。注：成品表面不允许有油,木托高度大于110mm。4：纸管芯内孔φ300MM 单片重量≤100KG |  | 31310009 | 镍钝化卷 | 0.18-SPCC | 31320009 | 镍钝化分切带 | 0.18-SPCC |  | 10 | MO001192 | MO001192-002-02 | FJ001 | 分剪模板 | 1271 | 2024-07-04 | 2024-07-04 | 2 | 2024-07-05 02:28:13 | 2024-07-05 10:09:55 | 江苏东方九天新能源材料有限公司 |  | 秦海波 |  | 1 | 0.18 | 0 | 610 | 1 | JL0023120102-122/2 | 宜兴新申 SPCC-Ni 镍层≥1.2/1.2um, 排刀规格 230*2+140.厚度公差+/-0.01mm，宽度公差+0/-0.2mm | 1 |  | 是 | 是 | 491 | 2
分剪 | JL0023120102-122/1 | JL0023120102-122 | 东方分剪5# | 合格 | 合格品 | 甲 | 秦海波 | 98 | 95 | 0.9694 | 0 | 0.18 | 230 | 宜兴新申 SPCC-Ni 镍层≥1.2/1.2um, 排刀规格 230*2+140.厚度公差+/-0.01mm，宽度公差+0/-0.2mm。注：成品表面不允许有油,木托高度大于110mm。4：纸管芯内孔φ300MM 单片重量≤100KG |  | 31310009 | 镍钝化卷 | 0.18-SPCC | 31320009 | 镍钝化分切带 | 0.18-SPCC |  | 10 | MO001192 | MO001192-002-01 | FJ001 | 分剪模板 | 1271 | 2024-07-04 | 2024-07-04 | 2 | 2024-07-05 02:28:13 | 2024-07-05 10:09:55 | 江苏东方九天新能源材料有限公司 |  | 秦海波 |  | 1 | 0.18 | 0 | 610 | 1 | JL0023120102-122/1 | 宜兴新申 SPCC-Ni 镍层≥1.2/1.2um, 排刀规格 230*2+140.厚度公差+/-0.01mm，宽度公差+0/-0.2mm | 1 |  | 是 | 是 | 491 | 2
一次退火 | JG12240601432 | JG1224060143 | 东方3# | 合格 |  | 乙 | 陈国,李楷文,袁亚东,张天圣 | 6730 | 6730 | 1 | 2860 | 0.4 | 760 | 退火 装炉量20T-45T(620℃),装炉量>45T (630℃） |  | 20100142 | 轧硬 | 0.4*760-SPCC | 30210015 | 光亮卷 | 0.1-SPCC |  | 20 | MO000945 | MO000945-012-02 | XPZG001 | 小品种钢前处理模板 | 13475 | 2024-06-25 | 2024-07-05 | 2 | 2024-07-03 12:57:48 | 2024-07-05 09:56:46 | 江苏东方九天新能源材料有限公司 | 193092 | 张天圣 | 张天圣 |  | 0.4 | 2860 | 760 | 1 | JG12240601432 | 轧0.1，米数控制在23100-23200米，脱脂分一包10400米。 |  |  | 否 | 否 | 4682 | 12
一次退火 | JG12240601431 | JG1224060143 | 东方3# | 合格 |  | 乙 | 陈国,李楷文,袁亚东,张天圣 | 6715 | 6715 | 1 | 2850 | 0.4 | 760 | 退火 装炉量20T-45T(620℃),装炉量>45T (630℃） |  | 20100142 | 轧硬 | 0.4*760-SPCC | 30210015 | 光亮卷 | 0.1-SPCC |  | 20 | MO000945 | MO000945-012-01 | XPZG001 | 小品种钢前处理模板 | 13475 | 2024-06-25 | 2024-07-05 | 2 | 2024-07-03 12:57:48 | 2024-07-05 09:56:46 | 江苏东方九天新能源材料有限公司 | 193092 | 张天圣 | 张天圣 |  | 0.4 | 2850 | 760 | 1 | JG12240601431 | 轧0.1，米数控制在23100-23200米，脱脂分一包10400米。 |  |  | 否 | 否 | 4682 | 12
最终退火 | JG12240551412 | JG1224055141 | 东方20# | 合格 |  | 乙 | 陈国,李楷文,袁亚东,张天圣 | 5695 | 5695 | 1 | 9950 | 0.1 | 760 | 退火（590℃） |  | 20100142 | 轧硬 | 0.4*760-SPCC | 30210015 | 光亮卷 | 0.1-SPCC |  | 50 | MO001035 | MO001035-001-02 | GLJ003 | 光亮卷前处理 模板 | 13780 | 2024-06-28 | 2024-07-06 | 2 | 2024-07-03 13:09:17 | 2024-07-05 09:00:40 | 江苏东方九天新能源材料有限公司 | 161511 | 张天圣 | 张天圣 |  | 0.1 | 9950 | 760 | 1 | JG12240551412 | 轧0.1，米数控制在23700-23800米，脱脂分一包10500米。 |  |  | 否 | 否 | 2819 | 1
最终退火 | JG12240551252 | JG1224055125 | 东方20# | 合格 |  | 乙 | 陈国,李楷文,袁亚东,张天圣 | 6070 | 6070 | 1 | 10270 | 0.1 | 760 | 退火（590℃） |  | 20100142 | 轧硬 | 0.4*760-SPCC | 30210015 | 光亮卷 | 0.1-SPCC |  | 50 | MO001032 | MO001032-001-02 | GLJ003 | 光亮卷前处理 模板 | 13800 | 2024-06-28 | 2024-07-06 | 2 | 2024-07-03 13:09:17 | 2024-07-05 09:00:40 | 江苏东方九天新能源材料有限公司 | 161502 | 张天圣 | 张天圣 |  | 0.1 | 10270 | 760 | 1 | JG12240551252 | 轧0.1，米数控制在23700-23800米，脱脂分一包10500米。 |  |  | 否 | 否 | 1179 | 1
最终退火 | JG12240602451.4 | JG1224060245 | 东方7# | 合格 |  | 乙 | 陈国,李楷文,袁亚东,张天圣 | 7485 | 7485 | 1 | 13000 | 0.1 | 760 | 退火（590℃） |  | 20100142 | 轧硬 | 0.4*760-SPCC | 30210015 | 光亮卷 | 0.1-SPCC |  | 50 | MO000945 | MO000945-003-01 | KSFW001 | 东方小品种钢前处理 0.67（昆山富维 厚度公差：0.660-0.670mm,光泽度大于150GU（横向、纵向），粗糙度：Ra0.2-0.45um.硬度：HV80-110） | 13430 | 2024-06-25 | 2024-07-05 | 2 | 2024-07-03 13:09:17 | 2024-07-05 09:00:40 | 江苏东方九天新能源材料有限公司 | 193083 | 张天圣 | 张天圣 |  | 0.1 | 13000 | 760 | 1 | JG12240602451.4 | 轧0.1，米数控制在23100-23200米，脱脂分一包10400米。 |  |  | 否 | 否 | 4991 | 3
最终退火 | JG12240551582 | JG1224055158 | 东方20# | 合格 |  | 甲 | 程新华,李龙礼,吴双勇 | 5935 | 5935 | 1 | 10050 | 0.1 | 760 | 退火（590℃） |  | 20100142 | 轧硬 | 0.4*760-SPCC | 30210015 | 光亮卷 | 0.1-SPCC |  | 50 | MO001068 | MO001068-007-02 | GLJ003 | 光亮卷前处理 模板 | 13765 | 2024-07-01 | 2024-07-08 | 2 | 2024-07-03 07:26:42 | 2024-07-05 09:00:13 | 江苏东方九天新能源材料有限公司 | 187624 | 张天圣 | 张天圣 |  | 0.1 | 10050 | 760 | 1 | JG12240551582 | 轧0.1，米数控制在23700-23800米，脱脂分一包10500米。 |  |  | 否 | 否 | 3132 | 7
最终退火 | JG12240551581 | JG1224055158 | 东方20# | 合格 |  | 甲 | 程新华,李龙礼,吴双勇 | 7400 | 7400 | 1 | 12520 | 0.1 | 760 | 退火（590℃） |  | 20100142 | 轧硬 | 0.4*760-SPCC | 30210015 | 光亮卷 | 0.1-SPCC |  | 50 | MO001068 | MO001068-007-01 | GLJ003 | 光亮卷前处理 模板 | 13765 | 2024-07-01 | 2024-07-08 | 2 | 2024-07-03 07:26:42 | 2024-07-05 09:00:13 | 江苏东方九天新能源材料有限公司 | 187624 | 张天圣 | 张天圣 |  | 0.1 | 12520 | 760 | 1 | JG12240551581 | 轧0.1，米数控制在23700-23800米，脱脂分一包10500米。 |  |  | 否 | 否 | 3132 | 7
最终退火 | JG12240551251 | JG1224055125 | 东方20# | 合格 |  | 甲 | 程新华,李龙礼,吴双勇 | 7580 | 7580 | 1 | 12840 | 0.1 | 760 | 退火（590℃） |  | 20100142 | 轧硬 | 0.4*760-SPCC | 30210015 | 光亮卷 | 0.1-SPCC |  | 50 | MO001032 | MO001032-001-01 | GLJ003 | 光亮卷前处理 模板 | 13800 | 2024-06-28 | 2024-07-06 | 2 | 2024-07-03 07:26:42 | 2024-07-05 09:00:13 | 江苏东方九天新能源材料有限公司 | 161502 | 张天圣 | 张天圣 |  | 0.1 | 12840 | 760 | 1 | JG12240551251 | 轧0.1，米数控制在23700-23800米，脱脂分一包10500米。 |  |  | 否 | 否 | 1179 | 1
最终冷轧 | JG12240551511 | JG1224055151 | 东方850轧机 | 合格 | 合格品 | 甲 | 蔡迎虎 | 6975 | 6930 | 0.9935 | 11800 | 0.1 | 760 | 850轧机普光辊(Ra0.4-0.6μm)轧制0.1mm(0.4-0.25-0.15-0.115-0.1) |  | 20100142 | 轧硬 | 0.4*760-SPCC | 30210015 | 光亮卷 | 0.1-SPCC |  | 30 | MO000767 | MO000767-009-01 | KSFW001 | 东方小品种钢前处理 0.67（昆山富维 厚度公差：0.660-0.670mm,光泽度大于150GU（横向、纵向），粗糙度：Ra0.2-0.45um.硬度：HV80-110） | 13825 | 2024-06-17 | 2024-06-27 | 5 | 2024-07-05 08:45:36 | 2024-07-05 08:46:04 | 江苏东方九天新能源材料有限公司 | 187635 | 蔡迎虎 |  |  | 0.4 | 2950 | 760 | 1 | JG12240551511 | 轧0.1，米数控制在23700-23800米，脱脂分一包10500米。 |  |  | 否 | 否 | 4411 | 9
最终脱脂 | JG12240601422 | JG1224060142 | 东方950脱脂1# | 合格 | 合格品 | 甲 | 关莫平,王建军 | 6122.84 | 6100 | 0.9963 | 10600 | 0.1 | 760 | 脱脂（950-1） |  | 20100142 | 轧硬 | 0.4*760-SPCC | 30210015 | 光亮卷 | 0.1-SPCC |  | 40 | MO000938 | MO000938-005-02 | KSFW001 | 东方小品种钢前处理 0.67（昆山富维 厚度公差：0.660-0.670mm,光泽度大于150GU（横向、纵向），粗糙度：Ra0.2-0.45um.硬度：HV80-110） | 13445 | 2024-06-24 | 2024-07-04 | 2 | 2024-07-05 06:10:43 | 2024-07-05 07:59:38 | 江苏东方九天新能源材料有限公司 |  | 王建军 |  | 1 | 0.1 | 23200 | 760 | 1 | JG12240601422 | 轧0.1，米数控制在23100-23200米，脱脂分一包10400米。 |  |  | 否 | 否 | 6007 | 5
最终脱脂 | JG12240601421 | JG1224060142 | 东方950脱脂1# | 合格 | 合格品 | 甲 | 关莫平,王建军 | 7277.15 | 7250 | 0.9963 | 12600 | 0.1 | 760 | 脱脂（950-1） |  | 20100142 | 轧硬 | 0.4*760-SPCC | 30210015 | 光亮卷 | 0.1-SPCC |  | 40 | MO000938 | MO000938-005-01 | KSFW001 | 东方小品种钢前处理 0.67（昆山富维 厚度公差：0.660-0.670mm,光泽度大于150GU（横向、纵向），粗糙度：Ra0.2-0.45um.硬度：HV80-110） | 13445 | 2024-06-24 | 2024-07-04 | 2 | 2024-07-05 06:10:43 | 2024-07-05 07:59:38 | 江苏东方九天新能源材料有限公司 |  | 王建军 |  | 1 | 0.1 | 23200 | 760 | 1 | JG12240601421 | 轧0.1，米数控制在23100-23200米，脱脂分一包10400米。 |  |  | 否 | 否 | 6007 | 5
最终冷轧 | JG1224060241 | JG1224060241 | 东方850轧机 | 合格 | 合格品 | 甲 | 吴宏林 | 13480 | 13450 | 0.9978 | 23845 | 0.1 | 760 | 850轧机普光辊(Ra0.4-0.6μm)轧制0.1mm(0.4-0.25-0.15-0.115-0.1) |  | 20100142 | 轧硬 | 0.4*760-SPCC | 30210015 | 光亮卷 | 0.1-SPCC |  | 30 | MO000945 | MO000945-016 | KSFW001 | 东方小品种钢前处理 0.67（昆山富维 厚度公差：0.660-0.670mm,光泽度大于150GU（横向、纵向），粗糙度：Ra0.2-0.45um.硬度：HV80-110） | 13500 | 2024-06-25 | 2024-07-05 | 2 | 2024-07-05 07:10:36 | 2024-07-05 07:13:01 | 江苏东方九天新能源材料有限公司 | 193096 | 吴宏林 |  |  | 0.4 | 5730 | 760 | 1 | JG1224060241 | 轧0.1，米数控制在23100-23200米，脱脂分一包10400米。 |  |  | 否 | 否 | 2355 | 16
最终脱脂 | JG12240602461 | JG1224060246 | 东方950脱脂1# | 合格 | 合格品 | 甲 | 关莫平,王建军 | 7261.4 | 7215 | 0.9936 | 12540 | 0.1 | 760 | 脱脂（950-1） |  | 20100142 | 轧硬 | 0.4*760-SPCC | 30210015 | 光亮卷 | 0.1-SPCC |  | 40 | MO000945 | MO000945-007-01 | KSFW001 | 东方小品种钢前处理 0.67（昆山富维 厚度公差：0.660-0.670mm,光泽度大于150GU（横向、纵向），粗糙度：Ra0.2-0.45um.硬度：HV80-110） | 13450 | 2024-06-25 | 2024-07-05 | 2 | 2024-07-05 04:05:26 | 2024-07-05 06:10:10 | 江苏东方九天新能源材料有限公司 |  | 王建军 |  | 1 | 0.1 | 23000 | 760 | 1 | JG12240602461 | 轧0.1，米数控制在23100-23200米，脱脂分一包10400米。 |  |  | 否 | 否 | 4942 | 7
最终脱脂 | JG12240602462 | JG1224060246 | 东方950脱脂1# | 合格 | 合格品 | 甲 | 关莫平,王建军 | 6038.59 | 6000 | 0.9936 | 10450 | 0.1 | 760 | 脱脂（950-1） |  | 20100142 | 轧硬 | 0.4*760-SPCC | 30210015 | 光亮卷 | 0.1-SPCC |  | 40 | MO000945 | MO000945-007-02 | KSFW001 | 东方小品种钢前处理 0.67（昆山富维 厚度公差：0.660-0.670mm,光泽度大于150GU（横向、纵向），粗糙度：Ra0.2-0.45um.硬度：HV80-110） | 13450 | 2024-06-25 | 2024-07-05 | 2 | 2024-07-05 04:05:26 | 2024-07-05 06:10:10 | 江苏东方九天新能源材料有限公司 |  | 王建军 |  | 1 | 0.1 | 23000 | 760 | 1 | JG12240602462 | 轧0.1，米数控制在23100-23200米，脱脂分一包10400米。 |  |  | 否 | 否 | 4942 | 7
最终平整 | JG12240551602 | JG1224055160 | 东方850平整 | 合格 | 合格品 | 甲 | 陈俊华,钱琨 | 5960 | 5960 | 1 | 10560 | 0.1 | 760 | 平整 | R乳化斑(轻微) | 20100142 | 轧硬 | 0.4*760-SPCC | 30210015 | 光亮卷 | 0.1-SPCC |  | 60 | MO001068 | MO001068-002-02 | GLJ003 | 光亮卷前处理 模板 | 13795 | 2024-07-01 | 2024-07-08 | 2 | 2024-07-05 05:49:22 | 2024-07-05 05:50:21 | 江苏东方九天新能源材料有限公司 | 187626 | 陈俊华 |  |  | 0.1 | 10500 | 760 | 1 | JG12240551602 | 轧0.1，米数控制在23700-23800米，脱脂分一包10500米。 | 1 | R乳化斑(轻微) | 是 | 是 | 2255 | 2
最终平整 | JG122405514621 | JG1224055146 | 东方850平整 | 合格 | 合格品 | 甲 | 陈俊华,钱琨 | 2650 | 2650 | 1 | 4650 | 0.1 | 760 | 平整 |  | 20100142 | 轧硬 | 0.4*760-SPCC | 30210015 | 光亮卷 | 0.1-SPCC |  | 60 | MO001068 | MO001068-003-02-01 | GLJ003 | 光亮卷前处理 模板 | 13800 | 2024-07-01 | 2024-07-08 | 2 | 2024-07-05 05:46:51 | 2024-07-05 05:49:05 | 江苏东方九天新能源材料有限公司 |  | 陈俊华 |  | 1 | 0.1 | 11300 | 760 | 1 | JG122405514621 | 轧0.1，米数控制在23700-23800米，脱脂分一包10500米。 | 1 |  | 是 | 是 | 1767 | 3
最终平整 | JG122405514622 | JG1224055146 | 东方850平整 | 合格 | 合格品 | 甲 | 陈俊华,钱琨 | 6500 | 3830 | 0.5892 | 6720 | 0.1 | 760 | 平整 | 6472.7米传侧341.9mm孔洞（0.07mm2） | 20100142 | 轧硬 | 0.4*760-SPCC | 30210015 | 光亮卷 | 0.1-SPCC |  | 60 | MO001068 | MO001068-003-02-02 | GLJ003 | 光亮卷前处理 模板 | 13800 | 2024-07-01 | 2024-07-08 | 2 | 2024-07-05 05:46:51 | 2024-07-05 05:49:05 | 江苏东方九天新能源材料有限公司 |  | 陈俊华 |  | 1 | 0.1 | 11300 | 760 | 1 | JG122405514622 | 轧0.1，米数控制在23700-23800米，脱脂分一包10500米。 | 1 | K孔洞(6472.7米传341.9MM0.07MM2) | 是 | 是 | 1767 | 3
最终冷轧 | JG1224060142 | JG1224060142 | 东方850轧机 | 合格 | 合格品 | 甲 | 蔡迎虎 | 13430 | 13400 | 0.9978 | 23200 | 0.1 | 760 | 850轧机普光辊(Ra0.4-0.6μm)轧制0.1mm(0.4-0.25-0.15-0.115-0.1) |  | 20100142 | 轧硬 | 0.4*760-SPCC | 30210015 | 光亮卷 | 0.1-SPCC |  | 30 | MO000938 | MO000938-005 | KSFW001 | 东方小品种钢前处理 0.67（昆山富维 厚度公差：0.660-0.670mm,光泽度大于150GU（横向、纵向），粗糙度：Ra0.2-0.45um.硬度：HV80-110） | 13445 | 2024-06-24 | 2024-07-04 | 2 | 2024-07-05 04:57:12 | 2024-07-05 04:57:39 | 江苏东方九天新能源材料有限公司 | 192989 | 蔡迎虎 |  |  | 0.4 | 5710 | 760 | 1 | JG1224060142 | 轧0.1，米数控制在23100-23200米，脱脂分一包10400米。 |  |  | 否 | 否 | 6007 | 5
最终平整 | JG12240551601 | JG1224055160 | 东方850平整 | 合格 | 让步接收 | 甲 | 陈俊华,钱琨 | 7275 | 7270 | 0.9993 | 12850 | 0.1 | 760 | 平整 | 1444.6米传463.4MM孔洞0.07平方毫米 | 20100142 | 轧硬 | 0.4*760-SPCC | 30210015 | 光亮卷 | 0.1-SPCC |  | 60 | MO001068 | MO001068-002-01 | GLJ003 | 光亮卷前处理 模板 | 13795 | 2024-07-01 | 2024-07-08 | 2 | 2024-07-05 04:28:00 | 2024-07-05 04:28:59 | 江苏东方九天新能源材料有限公司 | 187626 | 陈俊华 |  |  | 0.1 | 12800 | 760 | 1 | JG12240551601 | 轧0.1，米数控制在23700-23800米，脱脂分一包10500米。 | 1 | K孔洞(1444.6米传463.4MM0.07MM2) | 是 | 是 | 2255 | 2
最终平整 | JG12240502452 | JG1224050245 | 东方850平整 | 合格 | 让步接收 | 甲 | 陈俊华,钱琨 | 6055 | 6070 | 1.0025 | 10600 | 0.1 | 760 | 平整 | 462.5米传389.9MM孔洞0.07平方毫米 | 20100142 | 轧硬 | 0.4*760-SPCC | 30210015 | 光亮卷 | 0.1-SPCC |  | 60 | MO001068 | MO001068-001-02 | GLJ003 | 光亮卷前处理 模板 | 13780 | 2024-07-01 | 2024-07-08 | 2 | 2024-07-05 03:53:32 | 2024-07-05 03:54:30 | 江苏东方九天新能源材料有限公司 | 187637 | 陈俊华 |  |  | 0.1 | 10520 | 760 | 1 | JG12240502452 | 轧0.1，米数控制在23700-23800米，脱脂分一包10500米。 | 1 | K孔洞(462.5米传389.9MM0.07MM2) | 是 | 是 | 2537 | 1
最终平整 | JG122405511921 | JG1224055119 | 东方850平整 | 其他入库 | 协议品 | 甲 | 陈俊华,钱琨 | 1427.34 | 1440 | 1.0089 | 2470 | 0.1 | 760 | 平整 | 来料叠带分包-短带 | 20100142 | 轧硬 | 0.4*760-SPCC | 30210015 | 光亮卷 | 0.1-SPCC |  | 60 | MO000664 | MO000664-005-02-01 | KSFW001 | 东方小品种钢前处理 0.67（昆山富维 厚度公差：0.660-0.670mm,光泽度大于150GU（横向、纵向），粗糙度：Ra0.2-0.45um.硬度：HV80-110） | 13735 | 2024-06-05 | 2024-06-15 | 2 | 2024-07-05 03:17:16 | 2024-07-05 03:21:04 | 江苏东方九天新能源材料有限公司 |  | 陈俊华 |  | 1 | 0.1 | 11500 | 760 | 1 | JG122405511921 | 轧0.1，米数控制在23700-23800米，脱脂分一包10500米。 | 1 |  | 是 | 是 | 1616 | 5
最终平整 | JG122405511923 | JG1224055119 | 东方850平整 | 合格 | 协议品 | 甲 | 陈俊华,钱琨 | 475.78 | 480 | 1.0089 | 790 | 0.1 | 760 | 平整 | 松包打皱剪下-短带 | 20100142 | 轧硬 | 0.4*760-SPCC | 30210015 | 光亮卷 | 0.1-SPCC |  | 60 | MO000664 | MO000664-005-02-03 | KSFW001 | 东方小品种钢前处理 0.67（昆山富维 厚度公差：0.660-0.670mm,光泽度大于150GU（横向、纵向），粗糙度：Ra0.2-0.45um.硬度：HV80-110） | 13735 | 2024-06-05 | 2024-06-15 | 2 | 2024-07-05 03:17:16 | 2024-07-05 03:21:04 | 江苏东方九天新能源材料有限公司 |  | 陈俊华 |  | 1 | 0.1 | 11500 | 760 | 1 | JG122405511923 | 轧0.1，米数控制在23700-23800米，脱脂分一包10500米。 | 1 |  | 是 | 是 | 1616 | 5
最终平整 | JG122405511922 | JG1224055119 | 东方850平整 | 合格 | 让步接收 | 甲 | 陈俊华,钱琨 | 6765 | 4810 | 0.711 | 8240 | 0.1 | 760 | 平整 | K孔洞(1575.3米传169.6MM0.14；7326.8米传723.7MM0.64；7683米传448.2MM4.53MM2) | 20100142 | 轧硬 | 0.4*760-SPCC | 30210015 | 光亮卷 | 0.1-SPCC |  | 60 | MO000664 | MO000664-005-02-02 | KSFW001 | 东方小品种钢前处理 0.67（昆山富维 厚度公差：0.660-0.670mm,光泽度大于150GU（横向、纵向），粗糙度：Ra0.2-0.45um.硬度：HV80-110） | 13735 | 2024-06-05 | 2024-06-15 | 2 | 2024-07-05 03:17:16 | 2024-07-05 03:21:04 | 江苏东方九天新能源材料有限公司 |  | 陈俊华 |  | 1 | 0.1 | 11500 | 760 | 1 | JG122405511922 | 轧0.1，米数控制在23700-23800米，脱脂分一包10500米。 | 1 | K孔洞(1575.3米传169.6MM0.14；7326.8米传723.7MM0.64；7683米传448.2MM4.53MM2) | 是 | 是 | 1616 | 5
最终冷轧 | JG1224060246 | JG1224060246 | 东方850轧机 | 合格 | 合格品 | 甲 | 吴宏林 | 13435 | 13300 | 0.99 | 23000 | 0.1 | 760 | 850轧机普光辊(Ra0.4-0.6μm)轧制0.1mm(0.4-0.25-0.15-0.115-0.1) |  | 20100142 | 轧硬 | 0.4*760-SPCC | 30210015 | 光亮卷 | 0.1-SPCC |  | 30 | MO000945 | MO000945-007 | KSFW001 | 东方小品种钢前处理 0.67（昆山富维 厚度公差：0.660-0.670mm,光泽度大于150GU（横向、纵向），粗糙度：Ra0.2-0.45um.硬度：HV80-110） | 13450 | 2024-06-25 | 2024-07-05 | 2 | 2024-07-05 02:25:01 | 2024-07-05 02:26:14 | 江苏东方九天新能源材料有限公司 | 193087 | 吴宏林 |  |  | 0.4 | 5710 | 760 | 1 | JG1224060246 | 轧0.1，米数控制在23100-23200米，脱脂分一包10400米。 |  |  | 否 | 否 | 4942 | 7
平整翻包 | JG122405503021 | JG12240550302 | 东方850平整 | 合格 | 合格品 | 甲 | 陈俊华,钱琨 | 2669.77 | 2660 | 0.9963 | 4900 | 0.1 | 710 | JG12240550452 内2700米并包短带； JG12240550302 5190-5203米处分包 |  | 30210015 | 光亮卷 | 0.1-SPCC | 30210015 | 光亮卷 | 0.1-SPCC |  | 10 | MO001197 | MO001197-002-01 | GLJ003 | 光亮卷前处理 模板 | 5460 | 2024-07-04 | 2024-07-05 | 2 | 2024-07-05 02:23:24 | 2024-07-05 02:25:18 | 江苏东方九天新能源材料有限公司 |  | 陈俊华 |  | 1 | 0.1 | 10160 | 710 | 1 | JG122405503021 | JG12240550452 内2700米并包短带；JG12240550302 5190-5203米处分包 | 1 |  | 是 | 是 | 3 | 2
平整翻包 | JG122405503022 | JG12240550302 | 东方850平整 | 合格 | 合格品 | 甲 | 陈俊华,钱琨 | 2790.22 | 2780 | 0.9963 | 5230 | 0.1 | 710 | JG12240550452 内2700米并包短带； JG12240550302 5190-5203米处分包 |  | 30210015 | 光亮卷 | 0.1-SPCC | 30210015 | 光亮卷 | 0.1-SPCC |  | 10 | MO001197 | MO001197-002-02 | GLJ003 | 光亮卷前处理 模板 | 5460 | 2024-07-04 | 2024-07-05 | 2 | 2024-07-05 02:23:24 | 2024-07-05 02:25:18 | 江苏东方九天新能源材料有限公司 |  | 陈俊华 |  | 1 | 0.1 | 10160 | 710 | 1 | JG122405503022 | JG12240550452 内2700米并包短带；JG12240550302 5190-5203米处分包 | 1 |  | 是 | 是 | 3 | 2
平整翻包 | JG122405502321 | JG12240550232 | 东方850平整 | 合格 | 让步接收 | 甲 | 陈俊华,钱琨 | 5870 | 5240 | 0.8927 | 9160 | 0.1 | 760 | JG12240551022 内132米倒包剪去 ； JG12240550232 翻包喊质检确认 | 乳化斑重，轻微色差 | 30210015 | 光亮卷 | 0.1-SPCC | 30210015 | 光亮卷 | 0.1-SPCC |  | 10 | MO001193 | MO001193-002-01 | GLJ003 | 光亮卷前处理 模板 | 5870 | 2024-07-04 | 2024-07-05 | 2 | 2024-07-05 01:33:27 | 2024-07-05 01:37:03 | 江苏东方九天新能源材料有限公司 |  | 陈俊华 |  | 1 | 0.1 | 10250 | 760 | 1 | JG122405502321 | JG12240551022 内132米倒包剪去 ；JG12240550232 翻包喊质检确认 | 1 | R乳化斑(重),S色差(轻微) | 是 | 是 | 6 | 2
平整翻包 | JG122405502322 | JG12240550232 | 东方850平整 | 合格 | 协议品 | 甲 | 陈俊华,钱琨 | 603.08 | 600 | 0.9949 | 1060 | 0.1 | 760 | JG12240551022 内132米倒包剪去 ； JG12240550232 翻包喊质检确认 | 大孔洞多剪下-短带 | 30210015 | 光亮卷 | 0.1-SPCC | 30210015 | 光亮卷 | 0.1-SPCC |  | 10 | MO001193 | MO001193-002-02 | GLJ003 | 光亮卷前处理 模板 | 5870 | 2024-07-04 | 2024-07-05 | 2 | 2024-07-05 01:33:27 | 2024-07-05 01:37:03 | 江苏东方九天新能源材料有限公司 |  | 陈俊华 |  | 1 | 0.1 | 10250 | 760 | 1 | JG122405502322 | JG12240551022 内132米倒包剪去 ；JG12240550232 翻包喊质检确认 | 1 |  | 是 | 是 | 6 | 2
一次退火 | JG1224060272 | JG1224060272 | 东方8# | 合格 |  | 乙 | 陈国,袁亚东,张天圣 | 12935 | 12935 | 1 | 5500 | 0.4 | 760 | 退火 装炉量20T-45T(620℃),装炉量>45T (630℃） |  | 20100142 | 轧硬 | 0.4*760-SPCC | 30210015 | 光亮卷 | 0.1-SPCC |  | 20 | MO000947 | MO000947-002 | XPZG001 | 小品种钢前处理模板 | 12955 | 2024-06-25 | 2024-07-05 | 2 | 2024-07-02 13:53:19 | 2024-07-05 00:03:32 | 江苏东方九天新能源材料有限公司 | 193132 | 张天圣 | 张天圣 |  | 0.4 | 5500 | 760 | 1 | JG1224060272 | 轧0.1，米数控制在22200-22300米，脱脂分一包9200米。 |  |  | 否 | 否 | 4732 | 2
一次退火 | JG1224060139 | JG1224060139 | 东方7# | 合格 |  | 乙 | 陈国,袁亚东,张天圣 | 13275 | 13275 | 1 | 5640 | 0.4 | 760 | 退火 装炉量20T-45T(620℃),装炉量>45T (630℃） |  | 20100142 | 轧硬 | 0.4*760-SPCC | 30210015 | 光亮卷 | 0.1-SPCC |  | 20 | MO000946 | MO000946-003 | XPZG001 | 小品种钢前处理模板 | 13315 | 2024-06-25 | 2024-07-05 | 2 | 2024-07-02 13:53:19 | 2024-07-05 00:03:32 | 江苏东方九天新能源材料有限公司 | 193121 | 张天圣 | 张天圣 |  | 0.4 | 5640 | 760 | 1 | JG1224060139 | 轧0.1，米数控制在22500-22600米，脱脂分一包9200米。 |  |  | 否 | 否 | 2636 | 3
一次退火 | JG1224060242 | JG1224060242 | 东方3# | 合格 |  | 乙 | 陈国,袁亚东,张天圣 | 13500 | 13500 | 1 | 5740 | 0.4 | 760 | 退火 装炉量20T-45T(620℃),装炉量>45T (630℃） |  | 20100142 | 轧硬 | 0.4*760-SPCC | 30210015 | 光亮卷 | 0.1-SPCC |  | 20 | MO000945 | MO000945-021 | XPZG001 | 小品种钢前处理模板 | 13520 | 2024-06-25 | 2024-07-05 | 2 | 2024-07-02 13:53:19 | 2024-07-05 00:03:32 | 江苏东方九天新能源材料有限公司 | 193102 | 张天圣 | 张天圣 |  | 0.4 | 5740 | 760 | 1 | JG1224060242 | 轧0.1，米数控制在23100-23200米，脱脂分一包10400米。 |  |  | 否 | 否 | 4183 | 21
一次退火 | JG1224060144 | JG1224060144 | 东方3# | 合格 |  | 乙 | 陈国,袁亚东,张天圣 | 13450 | 13450 | 1 | 5700 | 0.4 | 760 | 退火 装炉量20T-45T(620℃),装炉量>45T (630℃） |  | 20100142 | 轧硬 | 0.4*760-SPCC | 30210015 | 光亮卷 | 0.1-SPCC |  | 20 | MO000945 | MO000945-013 | XPZG001 | 小品种钢前处理模板 | 13475 | 2024-06-25 | 2024-07-05 | 2 | 2024-07-02 13:53:19 | 2024-07-05 00:03:32 | 江苏东方九天新能源材料有限公司 | 193093 | 张天圣 | 张天圣 |  | 0.4 | 5700 | 760 | 1 | JG1224060144 | 轧0.1，米数控制在23100-23200米，脱脂分一包10400米。 |  |  | 否 | 否 | 4244 | 13
一次退火 | JG1224060262 | JG1224060262 | 东方7# | 合格 |  | 乙 | 陈国,李楷文,袁亚东,张天圣 | 13100 | 13100 | 1 | 5570 | 0.4 | 760 | 退火 装炉量20T-45T(620℃),装炉量>45T (630℃） |  | 20100142 | 轧硬 | 0.4*760-SPCC | 30210015 | 光亮卷 | 0.1-SPCC |  | 20 | MO000946 | MO000946-002 | XPZG001 | 小品种钢前处理模板 | 13120 | 2024-06-25 | 2024-07-05 | 2 | 2024-07-01 15:31:35 | 2024-07-05 00:03:19 | 江苏东方九天新能源材料有限公司 | 193120 | 张天圣 | 张天圣 |  | 0.4 | 5570 | 760 | 1 | JG1224060262 | 轧0.1，米数控制在22500-22600米，脱脂分一包9200米。 |  |  | 否 | 否 | 6301 | 2
一次退火 | JG1224060236 | JG1224060236 | 东方3# | 合格 |  | 乙 | 陈国,李楷文,袁亚东,张天圣 | 13475 | 13475 | 1 | 5720 | 0.4 | 760 | 退火 装炉量20T-45T(620℃),装炉量>45T (630℃） |  | 20100142 | 轧硬 | 0.4*760-SPCC | 30210015 | 光亮卷 | 0.1-SPCC |  | 20 | MO000945 | MO000945-015 | XPZG001 | 小品种钢前处理模板 | 13495 | 2024-06-25 | 2024-07-05 | 2 | 2024-07-01 15:31:35 | 2024-07-05 00:03:19 | 江苏东方九天新能源材料有限公司 | 193095 | 张天圣 | 张天圣 |  | 0.4 | 5720 | 760 | 1 | JG1224060236 | 轧0.1，米数控制在23100-23200米，脱脂分一包10400米。 |  |  | 否 | 否 | 5089 | 15
一次退火 | JG1224060235 | JG1224060235 | 东方3# | 合格 |  | 乙 | 陈国,李楷文,袁亚东,张天圣 | 13470 | 13470 | 1 | 5720 | 0.4 | 760 | 退火 装炉量20T-45T(620℃),装炉量>45T (630℃） |  | 20100142 | 轧硬 | 0.4*760-SPCC | 30210015 | 光亮卷 | 0.1-SPCC |  | 20 | MO000945 | MO000945-009 | XPZG001 | 小品种钢前处理模板 | 13470 | 2024-06-25 | 2024-07-05 | 2 | 2024-07-01 15:31:35 | 2024-07-05 00:03:19 | 江苏东方九天新能源材料有限公司 | 193089 | 张天圣 | 张天圣 |  | 0.4 | 5720 | 760 | 1 | JG1224060235 | 轧0.1，米数控制在23100-23200米，脱脂分一包10400米。 |  |  | 否 | 否 | 3407 | 9
一次退火 | JG1224050239 | JG1224050239 | 东方8# | 合格 |  | 乙 | 陈国,李楷文,袁亚东,张天圣 | 13930 | 13930 | 1 | 5860 | 0.4 | 760 | 退火 装炉量20T-45T(620℃),装炉量>45T (630℃） |  | 20100142 | 轧硬 | 0.4*760-SPCC | 30210015 | 光亮卷 | 0.1-SPCC |  | 20 | MO000943 | MO000943-004 | XPZG001 | 小品种钢前处理模板 | 13935 | 2024-06-25 | 2024-07-05 | 2 | 2024-07-01 15:31:35 | 2024-07-05 00:03:19 | 江苏东方九天新能源材料有限公司 | 193073 | 张天圣 | 张天圣 |  | 0.4 | 5860 | 760 | 1 | JG1224050239 | 轧0.1，米数控制在23700-23800米，脱脂分一包10500米。 |  |  | 否 | 否 |  | 4
最终脱脂 | JG12240551641 | JG1224055164 | 东方950脱脂1# | 合格 | 合格品 | 甲 | 关莫平,王建军 | 6072.39 | 6055 | 0.9971 | 10500 | 0.1 | 760 | 脱脂（950-1） |  | 20100142 | 轧硬 | 0.4*760-SPCC | 30210015 | 光亮卷 | 0.1-SPCC |  | 40 | MO000771 | MO000771-002-01 | KSFW001 | 东方小品种钢前处理 0.67（昆山富维 厚度公差：0.660-0.670mm,光泽度大于150GU（横向、纵向），粗糙度：Ra0.2-0.45um.硬度：HV80-110） | 12290 | 2024-06-17 | 2024-06-27 | 2 | 2024-07-04 22:10:00 | 2024-07-04 23:55:17 | 江苏东方九天新能源材料有限公司 |  | 王建军 |  | 1 | 0.1 | 21176 | 760 | 1 | JG12240551641 | 轧0.1，米数控制在21100-21200米，脱脂平均分包 |  |  | 否 | 否 | 8241 | 2
最终脱脂 | JG12240551642 | JG1224055164 | 东方950脱脂1# | 合格 | 合格品 | 甲 | 关莫平,王建军 | 6147.6 | 6130 | 0.9971 | 10640 | 0.1 | 760 | 脱脂（950-1） |  | 20100142 | 轧硬 | 0.4*760-SPCC | 30210015 | 光亮卷 | 0.1-SPCC |  | 40 | MO000771 | MO000771-002-02 | KSFW001 | 东方小品种钢前处理 0.67（昆山富维 厚度公差：0.660-0.670mm,光泽度大于150GU（横向、纵向），粗糙度：Ra0.2-0.45um.硬度：HV80-110） | 12290 | 2024-06-17 | 2024-06-27 | 2 | 2024-07-04 22:10:00 | 2024-07-04 23:55:17 | 江苏东方九天新能源材料有限公司 |  | 王建军 |  | 1 | 0.1 | 21176 | 760 | 1 | JG12240551642 | 轧0.1，米数控制在21100-21200米，脱脂平均分包 |  |  | 否 | 否 | 8241 | 2
最终冷轧 | JG1224060128 | JG1224060128 | 东方850轧机 | 合格 | 合格品 | 甲 | 蔡迎虎 | 13450 | 13200 | 0.9814 | 23100 | 0.1 | 760 | 850轧机普光辊(Ra0.4-0.6μm)轧制0.1mm(0.4-0.25-0.15-0.115-0.1) |  | 20100142 | 轧硬 | 0.4*760-SPCC | 30210015 | 光亮卷 | 0.1-SPCC |  | 30 | MO000938 | MO000938-013 | KSFW001 | 东方小品种钢前处理 0.67（昆山富维 厚度公差：0.660-0.670mm,光泽度大于150GU（横向、纵向），粗糙度：Ra0.2-0.45um.硬度：HV80-110） | 13460 | 2024-06-24 | 2024-07-04 | 2 | 2024-07-04 23:43:31 | 2024-07-04 23:44:03 | 江苏东方九天新能源材料有限公司 | 192997 | 蔡迎虎 |  |  | 0.4 | 5710 | 760 | 1 | JG1224060128 | 轧0.1，米数控制在23100-23200米，脱脂分一包10400米。 |  |  | 否 | 否 | 6842 | 13
最终脱脂 | JG12240551531 | JG1224055153 | 东方950脱脂1# | 合格 | 合格品 | 甲 | 关莫平,王建军 | 7520.71 | 7435 | 0.9886 | 12740 | 0.1 | 760 | 脱脂（950-1） |  | 20100142 | 轧硬 | 0.4*760-SPCC | 30210015 | 光亮卷 | 0.1-SPCC |  | 40 | MO000664 | MO000664-008-01 | KSFW001 | 东方小品种钢前处理 0.67（昆山富维 厚度公差：0.660-0.670mm,光泽度大于150GU（横向、纵向），粗糙度：Ra0.2-0.45um.硬度：HV80-110） | 13730 | 2024-06-05 | 2024-06-15 | 2 | 2024-07-04 21:06:15 | 2024-07-04 22:09:33 | 江苏东方九天新能源材料有限公司 |  | 王建军 |  | 1 | 0.1 | 23095 | 760 | 1 | JG12240551531 | 轧0.1，米数控制在23700-23800米，脱脂分一包10500米。 |  |  | 否 | 否 | 6403 | 8
最终脱脂 | JG12240551532 | JG1224055153 | 东方950脱脂1# | 合格 | 合格品 | 甲 | 关莫平,王建军 | 6079.28 | 6010 | 0.9886 | 10300 | 0.1 | 760 | 脱脂（950-1） |  | 20100142 | 轧硬 | 0.4*760-SPCC | 30210015 | 光亮卷 | 0.1-SPCC |  | 40 | MO000664 | MO000664-008-02 | KSFW001 | 东方小品种钢前处理 0.67（昆山富维 厚度公差：0.660-0.670mm,光泽度大于150GU（横向、纵向），粗糙度：Ra0.2-0.45um.硬度：HV80-110） | 13730 | 2024-06-05 | 2024-06-15 | 2 | 2024-07-04 21:06:15 | 2024-07-04 22:09:33 | 江苏东方九天新能源材料有限公司 |  | 王建军 |  | 1 | 0.1 | 23095 | 760 | 1 | JG12240551532 | 轧0.1，米数控制在23700-23800米，脱脂分一包10500米。 |  |  | 否 | 否 | 6403 | 8
最终冷轧 | JG1224055164 | JG1224055164 | 东方850轧机 | 合格 | 合格品 | 乙 | 肖勋民 | 12265 | 12220 | 0.9963 | 21176 | 0.1 | 760 | 850轧机普光辊(Ra0.4-0.6μm)轧制0.1mm(0.4-0.25-0.15-0.115-0.1) |  | 20100142 | 轧硬 | 0.4*760-SPCC | 30210015 | 光亮卷 | 0.1-SPCC |  | 30 | MO000771 | MO000771-002 | KSFW001 | 东方小品种钢前处理 0.67（昆山富维 厚度公差：0.660-0.670mm,光泽度大于150GU（横向、纵向），粗糙度：Ra0.2-0.45um.硬度：HV80-110） | 12290 | 2024-06-17 | 2024-06-27 | 2 | 2024-07-04 21:19:40 | 2024-07-04 21:20:23 | 江苏东方九天新能源材料有限公司 | 187670 | 肖勋民 |  |  | 0.4 | 5200 | 760 | 1 | JG1224055164 | 轧0.1，米数控制在21100-21200米，脱脂平均分包 |  |  | 否 | 否 | 8241 | 2
最终脱脂 | JG12240601321 | JG1224060132 | 东方950脱脂1# | 合格 | 合格品 | 乙 | 何晓健,张东兵 | 7423.63 | 7385 | 0.9948 | 12800 | 0.1 | 760 | 脱脂（950-1） |  | 20100142 | 轧硬 | 0.4*760-SPCC | 30210015 | 光亮卷 | 0.1-SPCC |  | 40 | MO000938 | MO000938-003-01 | KSFW001 | 东方小品种钢前处理 0.67（昆山富维 厚度公差：0.660-0.670mm,光泽度大于150GU（横向、纵向），粗糙度：Ra0.2-0.45um.硬度：HV80-110） | 13510 | 2024-06-24 | 2024-07-04 | 2 | 2024-07-04 18:50:01 | 2024-07-04 20:13:05 | 江苏东方九天新能源材料有限公司 |  | 何晓健 |  | 1 | 0.1 | 23215 | 760 | 1 | JG12240601321 | 轧0.1，米数控制在23100-23200米，脱脂分一包10400米。 |  |  | 否 | 否 | 5592 | 3
最终脱脂 | JG12240601322 | JG1224060132 | 东方950脱脂1# | 合格 | 合格品 | 乙 | 何晓健,张东兵 | 6026.36 | 5995 | 0.9948 | 10440 | 0.1 | 760 | 脱脂（950-1） |  | 20100142 | 轧硬 | 0.4*760-SPCC | 30210015 | 光亮卷 | 0.1-SPCC |  | 40 | MO000938 | MO000938-003-02 | KSFW001 | 东方小品种钢前处理 0.67（昆山富维 厚度公差：0.660-0.670mm,光泽度大于150GU（横向、纵向），粗糙度：Ra0.2-0.45um.硬度：HV80-110） | 13510 | 2024-06-24 | 2024-07-04 | 2 | 2024-07-04 18:50:01 | 2024-07-04 20:13:05 | 江苏东方九天新能源材料有限公司 |  | 何晓健 |  | 1 | 0.1 | 23215 | 760 | 1 | JG12240601322 | 轧0.1，米数控制在23100-23200米，脱脂分一包10400米。 |  |  | 否 | 否 | 5592 | 3
最终冷轧 | JG1224055153 | JG1224055153 | 东方850轧机 | 合格 | 合格品 | 乙 | 杨海鹏 | 13710 | 13600 | 0.992 | 23095 | 0.1 | 760 | 850轧机普光辊(Ra0.4-0.6μm)轧制0.1mm(0.4-0.25-0.15-0.115-0.1) |  | 20100142 | 轧硬 | 0.4*760-SPCC | 30210015 | 光亮卷 | 0.1-SPCC |  | 30 | MO000664 | MO000664-008 | KSFW001 | 东方小品种钢前处理 0.67（昆山富维 厚度公差：0.660-0.670mm,光泽度大于150GU（横向、纵向），粗糙度：Ra0.2-0.45um.硬度：HV80-110） | 13730 | 2024-06-05 | 2024-06-15 | 2 | 2024-07-04 18:04:04 | 2024-07-04 19:08:45 | 江苏东方九天新能源材料有限公司 | 161507 | 杨海鹏 |  |  | 0.4 | 5810 | 760 | 1 | JG1224055153 | 轧0.1，米数控制在23700-23800米，脱脂分一包10500米。 |  |  | 否 | 否 | 6403 | 8
最终脱脂 | JG12240601291 | JG1224060129 | 东方950脱脂1# | 合格 | 合格品 | 乙 | 何晓健,张东兵 | 13410 | 7475 | 0.5574 | 13000 | 0.1 | 760 | 脱脂（950-1） |  | 20100142 | 轧硬 | 0.4*760-SPCC | 30210015 | 光亮卷 | 0.1-SPCC |  | 40 | MO000938 | MO000938-008-01 | KSFW001 | 东方小品种钢前处理 0.67（昆山富维 厚度公差：0.660-0.670mm,光泽度大于150GU（横向、纵向），粗糙度：Ra0.2-0.45um.硬度：HV80-110） | 13450 | 2024-06-24 | 2024-07-04 | 2 | 2024-07-04 17:20:25 | 2024-07-04 18:22:39 | 江苏东方九天新能源材料有限公司 |  | 何晓健 |  | 1 | 0.1 | 23200 | 760 | 1 | JG12240601291 | 轧0.1，米数控制在23100-23200米，脱脂分一包10400米。 |  |  | 否 | 否 | 5996 | 8
最终脱脂 | JG12240601292 | JG1224060129 | 东方950脱脂1# | 合格 | 合格品 | 乙 | 何晓健,张东兵 | 5884.49 | 5845 | 0.9933 | 10200 | 0.1 | 760 | 脱脂（950-1） |  | 20100142 | 轧硬 | 0.4*760-SPCC | 30210015 | 光亮卷 | 0.1-SPCC |  | 40 | MO000938 | MO000938-008-02 | KSFW001 | 东方小品种钢前处理 0.67（昆山富维 厚度公差：0.660-0.670mm,光泽度大于150GU（横向、纵向），粗糙度：Ra0.2-0.45um.硬度：HV80-110） | 13450 | 2024-06-24 | 2024-07-04 | 2 | 2024-07-04 17:20:25 | 2024-07-04 18:22:39 | 江苏东方九天新能源材料有限公司 |  | 何晓健 |  | 1 | 0.1 | 23200 | 760 | 1 | JG12240601292 | 轧0.1，米数控制在23100-23200米，脱脂分一包10400米。 |  |  | 否 | 否 | 5996 | 8
三次冷轧 | DU6624060006 | DU6624060006 | 东方650轧机 | 合格 | 合格品 | 乙 | 刘爱民 | 7500 | 7400 | 0.9867 | 2200 | 0.72 | 575 | 南通光阳SK4：650轧机用普光辊Ra0.15-0.25μm轧制，最后一道用超光辊Ra<0.1μm轧制0.72mm（1.0-0.88-0.76-0.72）厚度公差0.716-0.721mm，HV230-250，粗糙度Ra≤0.1，成品在南边卸料,转750平整 |  | 11050004 | 优钢原料 | 2.3-SK95 | 31110013 | 优钢卷 | 0.72-SK95 |  | 60 | MO000826 | MO000826-005 | YG001 | 优钢前处理模板 | 8465 | 2024-06-19 | 2024-07-14 | 2 | 2024-07-04 17:26:16 | 2024-07-04 17:26:51 | 江苏东方九天新能源材料有限公司 | 189227 | 刘爱民 |  |  | 1 | 1660 | 575 | 1 | DU6624060006 | 南通光阳：（0.72）厚度±0.01，HV230-250,粗糙度小于0.1μM；表面光洁，无划伤，无碎边，无生锈，辊印，麻点 |  |  | 否 | 否 |  | 5
最终平整 | JG12240551461 | JG1224055146 | 东方850平整 | 合格 | 让步接收 | 乙 | 鞠承,姚学禹 | 7180 | 7200 | 1.0028 | 12580 | 0.1 | 760 | 平整 | 10604米传33CM孔洞0.28平方毫米 | 20100142 | 轧硬 | 0.4*760-SPCC | 30210015 | 光亮卷 | 0.1-SPCC |  | 60 | MO001068 | MO001068-003-01 | GLJ003 | 光亮卷前处理 模板 | 13800 | 2024-07-01 | 2024-07-08 | 2 | 2024-07-04 17:22:46 | 2024-07-04 17:24:03 | 江苏东方九天新能源材料有限公司 | 161509 | 鞠承 |  |  | 0.1 | 12500 | 760 | 1 | JG12240551461 | 轧0.1，米数控制在23700-23800米，脱脂分一包10500米。 | 1 | K孔洞(10604米传33CM0.28) | 是 | 是 | 1767 | 3
一次脱脂 | JG1224060137 | JG1224060137 | 东方950脱脂2# | 合格 | 合格品 | 甲 | 韩成飞,周志平 | 12995 | 12980 | 0.9988 | 5500 | 0.4 | 760 | 脱脂（950-2） |  | 20100142 | 轧硬 | 0.4*760-SPCC | 30210015 | 光亮卷 | 0.1-SPCC |  | 10 | MO000947 | MO000947-006 | KSFW001 | 东方小品种钢前处理 0.67（昆山富维 厚度公差：0.660-0.670mm,光泽度大于150GU（横向、纵向），粗糙度：Ra0.2-0.45um.硬度：HV80-110） | 12995 | 2024-06-25 | 2024-07-05 | 2 | 2024-07-04 17:11:16 | 2024-07-04 17:11:40 | 江苏东方九天新能源材料有限公司 | 193139 | 周志平 |  |  | 0.4 | 0 | 760 | 1 | JG1224060137 | 轧0.1，米数控制在22200-22300米，脱脂分一包9200米。 |  |  | 否 | 否 | 4391 | 6
分剪 | TD240608019/5 | TD240608019 | 东方分剪6# | 合格 | 合格品 | 乙 | 尹斌斌 | 393.39 | 388 | 0.9863 | 0 | 0.762 | 80.5 | 分剪翻包涂油 |  | 31020098 | 小品种钢分切带 | 0.762-SPCC | 31020098 | 小品种钢分切带 | 0.762-SPCC |  | 10 | MO001142 | MO001142-010-05 | FJ001 | 分剪模板 | 1968 | 2024-07-03 | 2024-07-06 | 2 | 2024-07-04 17:06:13 | 2024-07-04 17:07:03 | 江苏东方九天新能源材料有限公司 |  | 尹斌斌 |  | 1 | 0.762 | 0 | 80.5 | 1 | TD240608019/5 | 分剪翻包涂油 | 1 |  | 是 | 是 | 1 | 10
分剪 | TD240608019/4 | TD240608019 | 东方分剪6# | 合格 | 合格品 | 乙 | 尹斌斌 | 392.38 | 387 | 0.9863 | 0 | 0.762 | 80.5 | 分剪翻包涂油 |  | 31020098 | 小品种钢分切带 | 0.762-SPCC | 31020098 | 小品种钢分切带 | 0.762-SPCC |  | 10 | MO001142 | MO001142-010-04 | FJ001 | 分剪模板 | 1968 | 2024-07-03 | 2024-07-06 | 2 | 2024-07-04 17:06:13 | 2024-07-04 17:07:03 | 江苏东方九天新能源材料有限公司 |  | 尹斌斌 |  | 1 | 0.762 | 0 | 80.5 | 1 | TD240608019/4 | 分剪翻包涂油 | 1 |  | 是 | 是 | 1 | 10
分剪 | TD240608019/3 | TD240608019 | 东方分剪6# | 合格 | 合格品 | 乙 | 尹斌斌 | 394.41 | 389 | 0.9863 | 0 | 0.762 | 80.5 | 分剪翻包涂油 |  | 31020098 | 小品种钢分切带 | 0.762-SPCC | 31020098 | 小品种钢分切带 | 0.762-SPCC |  | 10 | MO001142 | MO001142-010-03 | FJ001 | 分剪模板 | 1968 | 2024-07-03 | 2024-07-06 | 2 | 2024-07-04 17:06:13 | 2024-07-04 17:07:03 | 江苏东方九天新能源材料有限公司 |  | 尹斌斌 |  | 1 | 0.762 | 0 | 80.5 | 1 | TD240608019/3 | 分剪翻包涂油 | 1 |  | 是 | 是 | 1 | 10
分剪 | TD240608019/2 | TD240608019 | 东方分剪6# | 合格 | 合格品 | 乙 | 尹斌斌 | 394.41 | 389 | 0.9863 | 0 | 0.762 | 80.5 | 分剪翻包涂油 |  | 31020098 | 小品种钢分切带 | 0.762-SPCC | 31020098 | 小品种钢分切带 | 0.762-SPCC |  | 10 | MO001142 | MO001142-010-02 | FJ001 | 分剪模板 | 1968 | 2024-07-03 | 2024-07-06 | 2 | 2024-07-04 17:06:13 | 2024-07-04 17:07:03 | 江苏东方九天新能源材料有限公司 |  | 尹斌斌 |  | 1 | 0.762 | 0 | 80.5 | 1 | TD240608019/2 | 分剪翻包涂油 | 1 |  | 是 | 是 | 1 | 10
分剪 | TD240608019/1 | TD240608019 | 东方分剪6# | 合格 | 合格品 | 乙 | 尹斌斌 | 393.39 | 388 | 0.9863 | 0 | 0.762 | 80.5 | 分剪翻包涂油 |  | 31020098 | 小品种钢分切带 | 0.762-SPCC | 31020098 | 小品种钢分切带 | 0.762-SPCC |  | 10 | MO001142 | MO001142-010-01 | FJ001 | 分剪模板 | 1968 | 2024-07-03 | 2024-07-06 | 2 | 2024-07-04 17:06:13 | 2024-07-04 17:07:03 | 江苏东方九天新能源材料有限公司 |  | 尹斌斌 |  | 1 | 0.762 | 0 | 80.5 | 1 | TD240608019/1 | 分剪翻包涂油 | 1 |  | 是 | 是 | 1 | 10
一次脱脂 | JG1224060264 | JG1224060264 | 东方950脱脂2# | 合格 | 合格品 | 甲 | 韩成飞,周志平 | 13050 | 13035 | 0.9989 | 5540 | 0.4 | 760 | 脱脂（950-2） |  | 20100142 | 轧硬 | 0.4*760-SPCC | 30210015 | 光亮卷 | 0.1-SPCC |  | 10 | MO000947 | MO000947-014 | KSFW001 | 东方小品种钢前处理 0.67（昆山富维 厚度公差：0.660-0.670mm,光泽度大于150GU（横向、纵向），粗糙度：Ra0.2-0.45um.硬度：HV80-110） | 13050 | 2024-06-25 | 2024-07-05 | 2 | 2024-07-04 16:31:42 | 2024-07-04 16:32:08 | 江苏东方九天新能源材料有限公司 | 193151 | 周志平 |  |  | 0.4 | 0 | 760 | 1 | JG1224060264 | 轧0.1，米数控制在22200-22300米，脱脂分一包9200米。 |  |  | 否 | 否 | 4420 | 14
三次冷轧 | DU6624060004 | DU6624060004 | 东方650轧机 | 合格 | 合格品 | 乙 | 徐炜 | 8300 | 8200 | 0.988 | 2380 | 0.72 | 575 | 南通光阳SK4：650轧机用普光辊Ra0.15-0.25μm轧制，最后一道用超光辊Ra<0.1μm轧制0.72mm（1.0-0.88-0.76-0.72）厚度公差0.716-0.721mm，HV230-250，粗糙度Ra≤0.1，成品在南边卸料,转750平整 |  | 11050004 | 优钢原料 | 2.3-SK95 | 31110013 | 优钢卷 | 0.72-SK95 |  | 60 | MO000826 | MO000826-001 | YG001 | 优钢前处理模板 | 8755 | 2024-06-19 | 2024-07-14 | 2 | 2024-07-04 16:22:20 | 2024-07-04 16:23:08 | 江苏东方九天新能源材料有限公司 | 189225 | 朱明 |  |  | 1 | 1750 | 575 | 1 | DU6624060004 | 南通光阳：（0.72）厚度±0.01，HV230-250,粗糙度小于0.1μM；表面光洁，无划伤，无碎边，无生锈，辊印，麻点 |  |  | 否 | 否 |  | 1
最终平整 | JG12240502451 | JG1224050245 | 东方850平整 | 合格 | 让步接收 | 乙 | 鞠承,姚学禹 | 7490 | 7470 | 0.9973 | 13070 | 0.1 | 760 | 平整 | 1919-1940米传侧47cm3个孔洞（0.21-0.35mm2），操侧15cm内轻微花辊印 | 20100142 | 轧硬 | 0.4*760-SPCC | 30210015 | 光亮卷 | 0.1-SPCC |  | 60 | MO001068 | MO001068-001-01 | GLJ003 | 光亮卷前处理 模板 | 13780 | 2024-07-01 | 2024-07-08 | 2 | 2024-07-04 16:13:32 | 2024-07-04 16:15:06 | 江苏东方九天新能源材料有限公司 | 187637 | 鞠承 |  |  | 0.1 | 13000 | 760 | 1 | JG12240502451 | 轧0.1，米数控制在23700-23800米，脱脂分一包10500米。 | 1 | K孔洞(1919-1940米传47CM3个0.21-0.35)H花辊印(来料操15CM内轻微) | 是 | 是 | 2537 | 1
最终平整 | JG12240550912 | JG1224055091 | 东方850平整 | 合格 | 让步接收 | 乙 | 鞠承,姚学禹 | 6000 | 5980 | 0.9967 | 10520 | 0.1 | 760 | 平整 | 313-379米传侧32-51cm2个孔洞（2.05-0.42mm2），1100米传侧34cm处孔洞（0.49mm2） | 20100142 | 轧硬 | 0.4*760-SPCC | 30210015 | 光亮卷 | 0.1-SPCC |  | 60 | MO001072 | MO001072-002-02 | GLJ003 | 光亮卷前处理 模板 | 13455 | 2024-07-01 | 2024-07-08 | 2 | 2024-07-04 15:44:16 | 2024-07-04 15:46:35 | 江苏东方九天新能源材料有限公司 | 187647 | 鞠承 |  |  | 0.1 | 10450 | 760 | 1 | JG12240550912 | 轧0.1，米数控制在23200-23300米，脱脂分一包10400米。 | 1 | K孔洞(313-379m传32-51CM2个2.05-0.42/1100米传34CM0.49) | 是 | 是 | 2618 | 2
分剪 | TD240608022/5 | TD240608022 | 东方分剪6# | 合格 | 合格品 | 乙 | 尹斌斌 | 382.42 | 375 | 0.9806 | 0 | 0.762 | 80.5 | 分剪翻包涂油 |  | 31020098 | 小品种钢分切带 | 0.762-SPCC | 31020098 | 小品种钢分切带 | 0.762-SPCC |  | 10 | MO001142 | MO001142-015-05 | FJ001 | 分剪模板 | 1957 | 2024-07-03 | 2024-07-06 | 2 | 2024-07-04 15:44:58 | 2024-07-04 15:45:42 | 江苏东方九天新能源材料有限公司 |  | 尹斌斌 |  | 1 | 0.762 | 0 | 80.5 | 1 | TD240608022/5 | 分剪翻包涂油 | 1 |  | 是 | 是 | 1 | 15
分剪 | TD240608022/4 | TD240608022 | 东方分剪6# | 合格 | 合格品 | 乙 | 尹斌斌 | 393.64 | 386 | 0.9806 | 0 | 0.762 | 80.5 | 分剪翻包涂油 |  | 31020098 | 小品种钢分切带 | 0.762-SPCC | 31020098 | 小品种钢分切带 | 0.762-SPCC |  | 10 | MO001142 | MO001142-015-04 | FJ001 | 分剪模板 | 1957 | 2024-07-03 | 2024-07-06 | 2 | 2024-07-04 15:44:58 | 2024-07-04 15:45:42 | 江苏东方九天新能源材料有限公司 |  | 尹斌斌 |  | 1 | 0.762 | 0 | 80.5 | 1 | TD240608022/4 | 分剪翻包涂油 | 1 |  | 是 | 是 | 1 | 15
分剪 | TD240608022/3 | TD240608022 | 东方分剪6# | 合格 | 合格品 | 乙 | 尹斌斌 | 393.64 | 386 | 0.9806 | 0 | 0.762 | 80.5 | 分剪翻包涂油 |  | 31020098 | 小品种钢分切带 | 0.762-SPCC | 31020098 | 小品种钢分切带 | 0.762-SPCC |  | 10 | MO001142 | MO001142-015-03 | FJ001 | 分剪模板 | 1957 | 2024-07-03 | 2024-07-06 | 2 | 2024-07-04 15:44:58 | 2024-07-04 15:45:42 | 江苏东方九天新能源材料有限公司 |  | 尹斌斌 |  | 1 | 0.762 | 0 | 80.5 | 1 | TD240608022/3 | 分剪翻包涂油 | 1 |  | 是 | 是 | 1 | 15
分剪 | TD240608022/2 | TD240608022 | 东方分剪6# | 合格 | 合格品 | 乙 | 尹斌斌 | 395.68 | 388 | 0.9806 | 0 | 0.762 | 80.5 | 分剪翻包涂油 |  | 31020098 | 小品种钢分切带 | 0.762-SPCC | 31020098 | 小品种钢分切带 | 0.762-SPCC |  | 10 | MO001142 | MO001142-015-02 | FJ001 | 分剪模板 | 1957 | 2024-07-03 | 2024-07-06 | 2 | 2024-07-04 15:44:58 | 2024-07-04 15:45:42 | 江苏东方九天新能源材料有限公司 |  | 尹斌斌 |  | 1 | 0.762 | 0 | 80.5 | 1 | TD240608022/2 | 分剪翻包涂油 | 1 |  | 是 | 是 | 1 | 15
分剪 | TD240608022/1 | TD240608022 | 东方分剪6# | 合格 | 合格品 | 乙 | 尹斌斌 | 391.6 | 384 | 0.9806 | 0 | 0.762 | 80.5 | 分剪翻包涂油 |  | 31020098 | 小品种钢分切带 | 0.762-SPCC | 31020098 | 小品种钢分切带 | 0.762-SPCC |  | 10 | MO001142 | MO001142-015-01 | FJ001 | 分剪模板 | 1957 | 2024-07-03 | 2024-07-06 | 2 | 2024-07-04 15:44:58 | 2024-07-04 15:45:42 | 江苏东方九天新能源材料有限公司 |  | 尹斌斌 |  | 1 | 0.762 | 0 | 80.5 | 1 | TD240608022/1 | 分剪翻包涂油 | 1 |  | 是 | 是 | 1 | 15
一次脱脂 | JG1224060140 | JG1224060140 | 东方950脱脂2# | 合格 | 合格品 | 甲 | 韩成飞,周志平 | 13325 | 13310 | 0.9989 | 5640 | 0.4 | 760 | 脱脂（950-2） |  | 20100142 | 轧硬 | 0.4*760-SPCC | 30210015 | 光亮卷 | 0.1-SPCC |  | 10 | MO000946 | MO000946-004 | KSFW001 | 东方小品种钢前处理 0.67（昆山富维 厚度公差：0.660-0.670mm,光泽度大于150GU（横向、纵向），粗糙度：Ra0.2-0.45um.硬度：HV80-110） | 13325 | 2024-06-25 | 2024-07-05 | 2 | 2024-07-04 15:43:12 | 2024-07-04 15:43:39 | 江苏东方九天新能源材料有限公司 | 193123 | 周志平 |  |  | 0.4 | 0 | 760 | 1 | JG1224060140 | 轧0.1，米数控制在22500-22600米，脱脂分一包9200米。 |  |  | 否 | 否 | 2801 | 4
三次冷轧 | DU6624060007 | DU6624060007 | 东方650轧机 | 合格 | 合格品 | 乙 | 刘爱民 | 7855 | 7750 | 0.9866 | 2650 | 0.68 | 575 | 南通光阳SK95：650轧机用普光辊Ra0.15-0.25μm轧制，最后一道用超光辊Ra<0.1μm轧制0.68mm（0.95-0.81-0.72-0.68）厚度公差0.676-0.681mm，HV230-250，粗糙度Ra≤0.1，成品在南边卸料,转750平整 |  | 11050004 | 优钢原料 | 2.3-SK95 | 31110011 | 优钢卷 | 0.68-SK95 |  | 60 | MO000830 | MO000830-001 | YG001 | 优钢前处理模板 | 8775 | 2024-06-19 | 2024-07-14 | 2 | 2024-07-04 15:28:05 | 2024-07-04 15:29:21 | 江苏东方九天新能源材料有限公司 | 189825 | 刘爱民 |  |  | 0.95 | 1900 | 575 | 1 | DU6624060007 | 南通光阳：（0.68）厚度±0.01，HV230-250,粗糙度小于0.1μM；表面光洁，无划伤，无碎边，无生锈，辊印，麻点 |  |  | 否 | 否 | 2042 | 1
一次脱脂 | JL00240401321 | JL0024040132 | 东方950脱脂2# | 合格 | 让步接收 | 甲 | 韩成飞,周志平 | 6194.97 | 6190 | 0.9992 | 2170 | 0.6 | 610 | 镇海联航：脱脂（单位张力5.0）、转退火 | S色差条印(色差条印),X细划伤(细划伤) | 20100082 | 轧硬 | 0.6*610-SPCC | 31010009 | 小品种钢卷 | 0.14-SPCC |  | 10 | MO001078 | MO001078-003-01 | XPZG001 | 小品种钢前处理模板 | 12445 | 2024-07-01 | 2024-07-16 | 2 | 2024-07-04 15:00:17 | 2024-07-04 15:20:02 | 江苏东方九天新能源材料有限公司 |  | 周志平 |  | 1 | 0.6 | 0 | 610 | 1 | JL00240401321 | 镇海联航：（0.14）厚度公差：0.135-0.145mm,延伸＞30%，HV100-110,粗糙度≤0.2μM |  | S色差条印(色差条印),X细划伤(细划伤) | 否 | 否 | 16697 | 3
一次脱脂 | JL00240401322 | JL0024040132 | 东方950脱脂2# | 合格 | 让步接收 | 甲 | 韩成飞,周志平 | 6250.02 | 6245 | 0.9992 | 2190 | 0.6 | 610 | 镇海联航：脱脂（单位张力5.0）、转退火 | X细划伤(细划伤),S色差条印(色差条印) | 20100082 | 轧硬 | 0.6*610-SPCC | 31010009 | 小品种钢卷 | 0.14-SPCC |  | 10 | MO001078 | MO001078-003-02 | XPZG001 | 小品种钢前处理模板 | 12445 | 2024-07-01 | 2024-07-16 | 2 | 2024-07-04 15:00:17 | 2024-07-04 15:20:02 | 江苏东方九天新能源材料有限公司 |  | 周志平 |  | 1 | 0.6 | 0 | 610 | 1 | JL00240401322 | 镇海联航：（0.14）厚度公差：0.135-0.145mm,延伸＞30%，HV100-110,粗糙度≤0.2μM |  | X细划伤(细划伤),S色差条印(色差条印) | 否 | 否 | 16697 | 3
最终冷轧 | JG1224060129 | JG1224060129 | 东方850轧机 | 合格 | 合格品 | 乙 | 肖勋民 | 13450 | 13410 | 0.997 | 23200 | 0.1 | 760 | 850轧机普光辊(Ra0.4-0.6μm)轧制0.1mm(0.4-0.25-0.15-0.115-0.1) |  | 20100142 | 轧硬 | 0.4*760-SPCC | 30210015 | 光亮卷 | 0.1-SPCC |  | 30 | MO000938 | MO000938-008 | KSFW001 | 东方小品种钢前处理 0.67（昆山富维 厚度公差：0.660-0.670mm,光泽度大于150GU（横向、纵向），粗糙度：Ra0.2-0.45um.硬度：HV80-110） | 13450 | 2024-06-24 | 2024-07-04 | 2 | 2024-07-04 15:18:39 | 2024-07-04 15:19:30 | 江苏东方九天新能源材料有限公司 | 192992 | 肖勋民 |  |  | 0.4 | 5710 | 760 | 1 | JG1224060129 | 轧0.1，米数控制在23100-23200米，脱脂分一包10400米。 |  |  | 否 | 否 | 5996 | 8
一次脱脂 | JL00240401311 | JL0024040131 | 东方950脱脂2# | 合格 | 让步接收 | 甲 | 韩成飞,周志平 | 6217.44 | 6200 | 0.9972 | 2120 | 0.6 | 610 | 镇海联航：脱脂（单位张力5.0）、转退火 |  | 20100082 | 轧硬 | 0.6*610-SPCC | 31010009 | 小品种钢卷 | 0.14-SPCC |  | 10 | MO001078 | MO001078-001-01 | XPZG001 | 小品种钢前处理模板 | 12475 | 2024-07-01 | 2024-07-16 | 2 | 2024-07-04 14:30:32 | 2024-07-04 14:36:49 | 江苏东方九天新能源材料有限公司 |  | 周志平 |  | 1 | 0.6 | 0 | 610 | 1 | JL00240401311 | 镇海联航：（0.14）厚度公差：0.135-0.145mm,延伸＞30%，HV100-110,粗糙度≤0.2μM |  |  | 否 | 否 | 16666 | 1
一次脱脂 | JL00240401312 | JL0024040131 | 东方950脱脂2# | 合格 | 让步接收 | 甲 | 韩成飞,周志平 | 6257.55 | 6240 | 0.9972 | 2180 | 0.6 | 610 | 镇海联航：脱脂（单位张力5.0）、转退火 |  | 20100082 | 轧硬 | 0.6*610-SPCC | 31010009 | 小品种钢卷 | 0.14-SPCC |  | 10 | MO001078 | MO001078-001-02 | XPZG001 | 小品种钢前处理模板 | 12475 | 2024-07-01 | 2024-07-16 | 2 | 2024-07-04 14:30:32 | 2024-07-04 14:36:48 | 江苏东方九天新能源材料有限公司 |  | 周志平 |  | 1 | 0.6 | 0 | 610 | 1 | JL00240401312 | 镇海联航：（0.14）厚度公差：0.135-0.145mm,延伸＞30%，HV100-110,粗糙度≤0.2μM |  |  | 否 | 否 | 16666 | 1
最终退火 | JG12240550662 | JG1224055066 | 东方20# | 合格 |  | 甲 | 程新华,李龙礼,吴双勇 | 5490 | 5490 | 1 | 9450 | 0.1 | 760 | 退火（590℃） |  | 20100142 | 轧硬 | 0.4*760-SPCC | 30210015 | 光亮卷 | 0.1-SPCC |  | 50 | MO001072 | MO001072-001-02 | GLJ003 | 光亮卷前处理 模板 | 13425 | 2024-07-01 | 2024-07-08 | 2 | 2024-07-03 01:39:16 | 2024-07-04 14:08:59 | 江苏东方九天新能源材料有限公司 | 187646 | 张天圣 | 张天圣 |  | 0.1 | 9450 | 760 | 1 | JG12240550662 | 轧0.1，米数控制在23200-23300米，脱脂分一包10400米。 |  |  | 否 | 否 | 2194 | 1
最终退火 | JG12240550661 | JG1224055066 | 东方20# | 合格 |  | 甲 | 程新华,李龙礼,吴双勇 | 7615 | 7615 | 1 | 13000 | 0.1 | 760 | 退火（590℃） |  | 20100142 | 轧硬 | 0.4*760-SPCC | 30210015 | 光亮卷 | 0.1-SPCC |  | 50 | MO001072 | MO001072-001-01 | GLJ003 | 光亮卷前处理 模板 | 13425 | 2024-07-01 | 2024-07-08 | 2 | 2024-07-03 01:39:16 | 2024-07-04 14:08:59 | 江苏东方九天新能源材料有限公司 | 187646 | 张天圣 | 张天圣 |  | 0.1 | 13000 | 760 | 1 | JG12240550661 | 轧0.1，米数控制在23200-23300米，脱脂分一包10400米。 |  |  | 否 | 否 | 2194 | 1
最终退火 | JG12240551572 | JG1224055157 | 东方20# | 合格 |  | 甲 | 程新华,李龙礼,吴双勇 | 6065 | 6065 | 1 | 10600 | 0.1 | 760 | 退火（590℃） |  | 20100142 | 轧硬 | 0.4*760-SPCC | 30210015 | 光亮卷 | 0.1-SPCC |  | 50 | MO001068 | MO001068-005-02 | GLJ003 | 光亮卷前处理 模板 | 13730 | 2024-07-01 | 2024-07-08 | 2 | 2024-07-03 01:39:16 | 2024-07-04 14:08:59 | 江苏东方九天新能源材料有限公司 | 187621 | 张天圣 | 张天圣 |  | 0.1 | 10600 | 760 | 1 | JG12240551572 | 轧0.1，米数控制在23700-23800米，脱脂分一包10500米。 |  |  | 否 | 否 | 2195 | 5
最终退火 | JG12240551571 | JG1224055157 | 东方20# | 合格 |  | 甲 | 程新华,李龙礼,吴双勇 | 7495 | 7495 | 1 | 13000 | 0.1 | 760 | 退火（590℃） |  | 20100142 | 轧硬 | 0.4*760-SPCC | 30210015 | 光亮卷 | 0.1-SPCC |  | 50 | MO001068 | MO001068-005-01 | GLJ003 | 光亮卷前处理 模板 | 13730 | 2024-07-01 | 2024-07-08 | 2 | 2024-07-03 01:39:16 | 2024-07-04 14:08:59 | 江苏东方九天新能源材料有限公司 | 187621 | 张天圣 | 张天圣 |  | 0.1 | 13000 | 760 | 1 | JG12240551571 | 轧0.1，米数控制在23700-23800米，脱脂分一包10500米。 |  |  | 否 | 否 | 2195 | 5
一次退火 | JG12240602762 | JG1224060276 | 东方3# | 合格 |  | 乙 | 陈国,袁亚东,张天圣 | 6675 | 6675 | 1 | 2850 | 0.4 | 760 | 退火 装炉量20T-45T(620℃),装炉量>45T (630℃） |  | 20100142 | 轧硬 | 0.4*760-SPCC | 30210015 | 光亮卷 | 0.1-SPCC |  | 20 | MO000945 | MO000945-004-02 | XPZG001 | 小品种钢前处理模板 | 13430 | 2024-06-25 | 2024-07-05 | 5 | 2024-07-02 16:06:36 | 2024-07-04 14:08:37 | 江苏东方九天新能源材料有限公司 | 193084 | 张天圣 | 张天圣 |  | 0.4 | 2850 | 760 | 1 | JG12240602762 | 轧0.1，米数控制在23100-23200米，脱脂分一包10400米。 |  |  | 否 | 否 | 5452 | 4
一次退火 | JG12240602761 | JG1224060276 | 东方3# | 合格 |  | 乙 | 陈国,袁亚东,张天圣 | 6695 | 6695 | 1 | 2850 | 0.4 | 760 | 退火 装炉量20T-45T(620℃),装炉量>45T (630℃） |  | 20100142 | 轧硬 | 0.4*760-SPCC | 30210015 | 光亮卷 | 0.1-SPCC |  | 20 | MO000945 | MO000945-004-01 | XPZG001 | 小品种钢前处理模板 | 13430 | 2024-06-25 | 2024-07-05 | 5 | 2024-07-02 16:06:36 | 2024-07-04 14:08:37 | 江苏东方九天新能源材料有限公司 | 193084 | 张天圣 | 张天圣 |  | 0.4 | 2850 | 760 | 1 | JG12240602761 | 轧0.1，米数控制在23100-23200米，脱脂分一包10400米。 |  |  | 否 | 否 | 5452 | 4
一次脱脂 | JL00240401281 | JL0024040128 | 东方950脱脂2# | 合格 | 让步接收 | 甲 | 韩成飞,周志平 | 6067.49 | 6060 | 0.9988 | 2120 | 0.6 | 610 | 苏州中意：脱脂(单位张力5.0）、转退火 |  | 20100082 | 轧硬 | 0.6*610-SPCC | 31010009 | 小品种钢卷 | 0.14-SPCC |  | 10 | MO001105 | MO001105-001-01 | XPZG001 | 小品种钢前处理模板 | 12140 | 2024-07-02 | 2024-07-15 | 2 | 2024-07-04 13:21:29 | 2024-07-04 13:29:05 | 江苏东方九天新能源材料有限公司 |  | 周志平 |  | 1 | 0.6 | 0 | 610 | 1 | JL00240401281 | 苏州中意（0.14）：厚度±0.005MM,HV100-110,C粗糙度≤0.2μ |  |  | 否 | 否 | 12732 | 1
一次脱脂 | JL00240401282 | JL0024040128 | 东方950脱脂2# | 合格 | 让步接收 | 甲 | 韩成飞,周志平 | 6072.5 | 6065 | 0.9988 | 2120 | 0.6 | 610 | 苏州中意：脱脂(单位张力5.0）、转退火 |  | 20100082 | 轧硬 | 0.6*610-SPCC | 31010009 | 小品种钢卷 | 0.14-SPCC |  | 10 | MO001105 | MO001105-001-02 | XPZG001 | 小品种钢前处理模板 | 12140 | 2024-07-02 | 2024-07-15 | 2 | 2024-07-04 13:21:29 | 2024-07-04 13:29:05 | 江苏东方九天新能源材料有限公司 |  | 周志平 |  | 1 | 0.6 | 0 | 610 | 1 | JL00240401282 | 苏州中意（0.14）：厚度±0.005MM,HV100-110,C粗糙度≤0.2μ |  |  | 否 | 否 | 12732 | 1
最终冷轧 | JG1224060132 | JG1224060132 | 东方850轧机 | 合格 | 合格品 | 乙 | 杨海鹏 | 13485 | 13450 | 0.9974 | 23215 | 0.1 | 760 | 850轧机普光辊(Ra0.4-0.6μm)轧制0.1mm(0.4-0.25-0.15-0.115-0.1) |  | 20100142 | 轧硬 | 0.4*760-SPCC | 30210015 | 光亮卷 | 0.1-SPCC |  | 30 | MO000938 | MO000938-003 | KSFW001 | 东方小品种钢前处理 0.67（昆山富维 厚度公差：0.660-0.670mm,光泽度大于150GU（横向、纵向），粗糙度：Ra0.2-0.45um.硬度：HV80-110） | 13510 | 2024-06-24 | 2024-07-04 | 2 | 2024-07-04 12:46:32 | 2024-07-04 13:23:27 | 江苏东方九天新能源材料有限公司 | 192987 | 杨海鹏 |  |  | 0.4 | 5730 | 760 | 1 | JG1224060132 | 轧0.1，米数控制在23100-23200米，脱脂分一包10400米。 |  |  | 否 | 否 | 5592 | 3
分剪 | JL1124030076-22/4 | JL1124030076-22 | 东方分剪5# | 合格 | 合格品 | 乙 | 张建勇 | 359.18 | 356 | 0.9911 | 0 | 0.2 | 190 | 浙江银帆 SPCC HV:90-110 纸管芯内孔φ500MM 成品外径≤900MM 1.排刀规格190*3+72 切1.2吨 72当银轮库存。注：成品卷直径必须小于木托宽度，成品托高度不允许超过730MM（高度从地面算起） 0.2/0.3平着摆放打包。厚度0.18-0.19mm，宽度+0/-0.1mm |  | 31010030 | 小品种钢卷 | 0.2-SPCC | 31020038 | 小品种钢分切带 | 0.2-SPCC |  | 10 | MO001178 | MO001178-001-05 | FJ001 | 分剪模板 | 4955 | 2024-07-04 | 2024-07-04 | 2 | 2024-07-04 13:00:23 | 2024-07-04 13:05:13 | 江苏东方九天新能源材料有限公司 |  | 张建勇 |  | 1 | 0.2 | 0 | 650 | 1 | JL1124030076-22/4 | 浙江银帆 SPCC HV:90-110 纸管芯内孔φ500MM 成品外径≤900MM 1.排刀规格190*3+72 切1.2吨 72当银轮库存。注：成品卷直径必须小于木托宽度，成品托高度不允许超过730MM（高度从地面算起） 0.2/0.3平着摆放打包。厚度0.18-0.19mm，宽度+0/-0.1mm | 1 |  | 是 | 是 | 6 | 1
分剪 | JL1124030076-22/3 | JL1124030076-22 | 东方分剪5# | 合格 | 合格品 | 乙 | 张建勇 | 361.2 | 358 | 0.9911 | 0 | 0.2 | 190 | 浙江银帆 SPCC HV:90-110 纸管芯内孔φ500MM 成品外径≤900MM 1.排刀规格190*3+72 切1.2吨 72当银轮库存。注：成品卷直径必须小于木托宽度，成品托高度不允许超过730MM（高度从地面算起） 0.2/0.3平着摆放打包。厚度0.18-0.19mm，宽度+0/-0.1mm |  | 31010030 | 小品种钢卷 | 0.2-SPCC | 31020038 | 小品种钢分切带 | 0.2-SPCC |  | 10 | MO001178 | MO001178-001-04 | FJ001 | 分剪模板 | 4955 | 2024-07-04 | 2024-07-04 | 2 | 2024-07-04 13:00:23 | 2024-07-04 13:05:13 | 江苏东方九天新能源材料有限公司 |  | 张建勇 |  | 1 | 0.2 | 0 | 650 | 1 | JL1124030076-22/3 | 浙江银帆 SPCC HV:90-110 纸管芯内孔φ500MM 成品外径≤900MM 1.排刀规格190*3+72 切1.2吨 72当银轮库存。注：成品卷直径必须小于木托宽度，成品托高度不允许超过730MM（高度从地面算起） 0.2/0.3平着摆放打包。厚度0.18-0.19mm，宽度+0/-0.1mm | 1 |  | 是 | 是 | 6 | 1
分剪 | JL1124030076-22/2 | JL1124030076-22 | 东方分剪5# | 合格 | 合格品 | 乙 | 张建勇 | 363.22 | 360 | 0.9911 | 0 | 0.2 | 190 | 浙江银帆 SPCC HV:90-110 纸管芯内孔φ500MM 成品外径≤900MM 1.排刀规格190*3+72 切1.2吨 72当银轮库存。注：成品卷直径必须小于木托宽度，成品托高度不允许超过730MM（高度从地面算起） 0.2/0.3平着摆放打包。厚度0.18-0.19mm，宽度+0/-0.1mm |  | 31010030 | 小品种钢卷 | 0.2-SPCC | 31020038 | 小品种钢分切带 | 0.2-SPCC |  | 10 | MO001178 | MO001178-001-03 | FJ001 | 分剪模板 | 4955 | 2024-07-04 | 2024-07-04 | 2 | 2024-07-04 13:00:23 | 2024-07-04 13:05:13 | 江苏东方九天新能源材料有限公司 |  | 张建勇 |  | 1 | 0.2 | 0 | 650 | 1 | JL1124030076-22/2 | 浙江银帆 SPCC HV:90-110 纸管芯内孔φ500MM 成品外径≤900MM 1.排刀规格190*3+72 切1.2吨 72当银轮库存。注：成品卷直径必须小于木托宽度，成品托高度不允许超过730MM（高度从地面算起） 0.2/0.3平着摆放打包。厚度0.18-0.19mm，宽度+0/-0.1mm | 1 |  | 是 | 是 | 6 | 1
分剪 | JL1124030076-22/1 | JL1124030076-22 | 东方分剪5# | 合格 | 合格品 | 乙 | 张建勇 | 138.22 | 137 | 0.9912 | 0 | 0.2 | 72 | 浙江银帆 SPCC HV:90-110 纸管芯内孔φ500MM 成品外径≤900MM 1.排刀规格190*3+72 切1.2吨 72当银轮库存。注：成品卷直径必须小于木托宽度，成品托高度不允许超过730MM（高度从地面算起） 0.2/0.3平着摆放打包。厚度0.18-0.19mm，宽度+0/-0.1mm |  | 31010030 | 小品种钢卷 | 0.2-SPCC | 31020038 | 小品种钢分切带 | 0.2-SPCC |  | 10 | MO001178 | MO001178-001-02 | FJ001 | 分剪模板 | 4955 | 2024-07-04 | 2024-07-04 | 2 | 2024-07-04 13:00:23 | 2024-07-04 13:05:13 | 江苏东方九天新能源材料有限公司 |  | 张建勇 |  | 1 | 0.2 | 0 | 650 | 1 | JL1124030076-22/1 | 浙江银帆 SPCC HV:90-110 纸管芯内孔φ500MM 成品外径≤900MM 1.排刀规格190*3+72 切1.2吨 72当银轮库存。注：成品卷直径必须小于木托宽度，成品托高度不允许超过730MM（高度从地面算起） 0.2/0.3平着摆放打包。厚度0.18-0.19mm，宽度+0/-0.1mm | 1 |  | 是 | 是 | 6 | 1
分剪 | JL1124030076-222 | JL1124030076-22 | 东方分剪5# | 合格 | 合格品 | 乙 | 张建勇 | 4955 | 3700 | 0.7467 | 3970 | 0.2 | 650 | 浙江银帆 SPCC HV:90-110 纸管芯内孔φ500MM 成品外径≤900MM 1.排刀规格190*3+72 切1.2吨 72当银轮库存。注：成品卷直径必须小于木托宽度，成品托高度不允许超过730MM（高度从地面算起） 0.2/0.3平着摆放打包。厚度0.18-0.19mm，宽度+0/-0.1mm |  | 31010030 | 小品种钢卷 | 0.2-SPCC | 31020038 | 小品种钢分切带 | 0.2-SPCC |  | 10 | MO001178 | MO001178-001-01 | FJ001 | 分剪模板 | 4955 | 2024-07-04 | 2024-07-04 | 2 | 2024-07-04 13:00:23 | 2024-07-04 13:05:13 | 江苏东方九天新能源材料有限公司 |  | 张建勇 |  | 1 | 0.2 | 0 | 650 | 1 | JL1124030076-222 | 浙江银帆 SPCC HV:90-110 纸管芯内孔φ500MM 成品外径≤900MM 1.排刀规格190*3+72 切1.2吨 72当银轮库存。注：成品卷直径必须小于木托宽度，成品托高度不允许超过730MM（高度从地面算起） 0.2/0.3平着摆放打包。厚度0.18-0.19mm，宽度+0/-0.1mm | 1 |  | 是 | 是 | 6 | 1
一次脱脂 | JG1224050240 | JG1224050240 | 东方950脱脂2# | 合格 | 合格品 | 甲 | 韩成飞,周志平 | 13765 | 13560 | 0.9851 | 5750 | 0.4 | 760 | 脱脂（950-2） |  | 20100142 | 轧硬 | 0.4*760-SPCC | 30210015 | 光亮卷 | 0.1-SPCC |  | 10 | MO000943 | MO000943-001 | KSFW001 | 东方小品种钢前处理 0.67（昆山富维 厚度公差：0.660-0.670mm,光泽度大于150GU（横向、纵向），粗糙度：Ra0.2-0.45um.硬度：HV80-110） | 13765 | 2024-06-25 | 2024-07-05 | 5 | 2024-07-04 11:20:57 | 2024-07-04 12:25:59 | 江苏东方九天新能源材料有限公司 | 193070 | 周志平 |  |  | 0.4 | 0 | 760 | 1 | JG1224050240 | 轧0.1，米数控制在23700-23800米，脱脂分一包10500米。 |  |  | 否 | 否 | 1584 | 1
最终脱脂 | JG12240551491 | JG1224055149 | 东方950脱脂1# | 合格 | 合格品 | 乙 | 何晓健,张东兵 | 6900 | 6840 | 0.9913 | 11850 | 0.1 | 760 | 脱脂（950-1） |  | 20100142 | 轧硬 | 0.4*760-SPCC | 30210015 | 光亮卷 | 0.1-SPCC |  | 40 | MO000692 | MO000692-002-01 | KSFW001 | 东方小品种钢前处理 0.67（昆山富维 厚度公差：0.660-0.670mm,光泽度大于150GU（横向、纵向），粗糙度：Ra0.2-0.45um.硬度：HV80-110） | 13840 | 2024-06-07 | 2024-06-17 | 2 | 2024-07-04 12:00:32 | 2024-07-04 12:00:53 | 江苏东方九天新能源材料有限公司 | 178261 | 何晓健 |  |  | 0.1 | 11855 | 760 | 1 | JG12240551491 | 轧0.1，米数控制在23700-23800米，脱脂分一包10500米。 |  |  | 否 | 否 | 4772 | 2
分剪 | JL1124040106-12/8 | JL1124040106-12 | 东方分剪6# | 合格 | 合格品 | 甲 | 秦海波 | 191.64 | 181 | 0.9445 | 0 | 0.4 | 74.6 | 浙江银帆 （0.4）SPCC HV:90-110 1: 排刀规格 74.6*8;管芯内径500mm，轻涂油；切一包。 |  | 31010051 | 小品种钢卷 | 0.4-SPCC | 31020065 | 小品种钢分切带 | 0.4-SPCC |  | 10 | MO001112 | MO001112-001-08 | FJ001 | 分剪模板 | 1530 | 2024-07-02 | 2024-07-03 | 2 | 2024-07-04 07:45:17 | 2024-07-04 11:23:40 | 江苏东方九天新能源材料有限公司 |  | 秦海波 |  | 1 | 0.4 | 0 | 610 | 1 | JL1124040106-12/8 | 浙江银帆 （0.4）SPCC HV:90-110 1: 排刀规格 74.6*8;管芯内径500mm，轻涂油；切一包。 | 1 |  | 是 | 是 | -183 | 1
分剪 | JL1124040106-12/7 | JL1124040106-12 | 东方分剪6# | 合格 | 合格品 | 甲 | 秦海波 | 191.64 | 181 | 0.9445 | 0 | 0.4 | 74.6 | 浙江银帆 （0.4）SPCC HV:90-110 1: 排刀规格 74.6*8;管芯内径500mm，轻涂油；切一包。 |  | 31010051 | 小品种钢卷 | 0.4-SPCC | 31020065 | 小品种钢分切带 | 0.4-SPCC |  | 10 | MO001112 | MO001112-001-07 | FJ001 | 分剪模板 | 1530 | 2024-07-02 | 2024-07-03 | 2 | 2024-07-04 07:45:17 | 2024-07-04 11:23:40 | 江苏东方九天新能源材料有限公司 |  | 秦海波 |  | 1 | 0.4 | 0 | 610 | 1 | JL1124040106-12/7 | 浙江银帆 （0.4）SPCC HV:90-110 1: 排刀规格 74.6*8;管芯内径500mm，轻涂油；切一包。 | 1 |  | 是 | 是 | -183 | 1
分剪 | JL1124040106-12/6 | JL1124040106-12 | 东方分剪6# | 合格 | 合格品 | 甲 | 秦海波 | 191.64 | 181 | 0.9445 | 0 | 0.4 | 74.6 | 浙江银帆 （0.4）SPCC HV:90-110 1: 排刀规格 74.6*8;管芯内径500mm，轻涂油；切一包。 |  | 31010051 | 小品种钢卷 | 0.4-SPCC | 31020065 | 小品种钢分切带 | 0.4-SPCC |  | 10 | MO001112 | MO001112-001-06 | FJ001 | 分剪模板 | 1530 | 2024-07-02 | 2024-07-03 | 2 | 2024-07-04 07:45:17 | 2024-07-04 11:23:40 | 江苏东方九天新能源材料有限公司 |  | 秦海波 |  | 1 | 0.4 | 0 | 610 | 1 | JL1124040106-12/6 | 浙江银帆 （0.4）SPCC HV:90-110 1: 排刀规格 74.6*8;管芯内径500mm，轻涂油；切一包。 | 1 |  | 是 | 是 | -183 | 1
分剪 | JL1124040106-12/5 | JL1124040106-12 | 东方分剪6# | 合格 | 合格品 | 甲 | 秦海波 | 191.64 | 181 | 0.9445 | 0 | 0.4 | 74.6 | 浙江银帆 （0.4）SPCC HV:90-110 1: 排刀规格 74.6*8;管芯内径500mm，轻涂油；切一包。 |  | 31010051 | 小品种钢卷 | 0.4-SPCC | 31020065 | 小品种钢分切带 | 0.4-SPCC |  | 10 | MO001112 | MO001112-001-05 | FJ001 | 分剪模板 | 1530 | 2024-07-02 | 2024-07-03 | 2 | 2024-07-04 07:45:17 | 2024-07-04 11:23:40 | 江苏东方九天新能源材料有限公司 |  | 秦海波 |  | 1 | 0.4 | 0 | 610 | 1 | JL1124040106-12/5 | 浙江银帆 （0.4）SPCC HV:90-110 1: 排刀规格 74.6*8;管芯内径500mm，轻涂油；切一包。 | 1 |  | 是 | 是 | -183 | 1
分剪 | JL1124040106-12/4 | JL1124040106-12 | 东方分剪6# | 合格 | 合格品 | 甲 | 秦海波 | 191.64 | 181 | 0.9445 | 0 | 0.4 | 74.6 | 浙江银帆 （0.4）SPCC HV:90-110 1: 排刀规格 74.6*8;管芯内径500mm，轻涂油；切一包。 |  | 31010051 | 小品种钢卷 | 0.4-SPCC | 31020065 | 小品种钢分切带 | 0.4-SPCC |  | 10 | MO001112 | MO001112-001-04 | FJ001 | 分剪模板 | 1530 | 2024-07-02 | 2024-07-03 | 2 | 2024-07-04 07:45:17 | 2024-07-04 11:23:40 | 江苏东方九天新能源材料有限公司 |  | 秦海波 |  | 1 | 0.4 | 0 | 610 | 1 | JL1124040106-12/4 | 浙江银帆 （0.4）SPCC HV:90-110 1: 排刀规格 74.6*8;管芯内径500mm，轻涂油；切一包。 | 1 |  | 是 | 是 | -183 | 1
分剪 | JL1124040106-12/3 | JL1124040106-12 | 东方分剪6# | 合格 | 合格品 | 甲 | 秦海波 | 190.58 | 180 | 0.9445 | 0 | 0.4 | 74.6 | 浙江银帆 （0.4）SPCC HV:90-110 1: 排刀规格 74.6*8;管芯内径500mm，轻涂油；切一包。 |  | 31010051 | 小品种钢卷 | 0.4-SPCC | 31020065 | 小品种钢分切带 | 0.4-SPCC |  | 10 | MO001112 | MO001112-001-03 | FJ001 | 分剪模板 | 1530 | 2024-07-02 | 2024-07-03 | 2 | 2024-07-04 07:45:17 | 2024-07-04 11:23:40 | 江苏东方九天新能源材料有限公司 |  | 秦海波 |  | 1 | 0.4 | 0 | 610 | 1 | JL1124040106-12/3 | 浙江银帆 （0.4）SPCC HV:90-110 1: 排刀规格 74.6*8;管芯内径500mm，轻涂油；切一包。 | 1 |  | 是 | 是 | -183 | 1
分剪 | JL1124040106-12/2 | JL1124040106-12 | 东方分剪6# | 合格 | 合格品 | 甲 | 秦海波 | 190.58 | 180 | 0.9445 | 0 | 0.4 | 74.6 | 浙江银帆 （0.4）SPCC HV:90-110 1: 排刀规格 74.6*8;管芯内径500mm，轻涂油；切一包。 |  | 31010051 | 小品种钢卷 | 0.4-SPCC | 31020065 | 小品种钢分切带 | 0.4-SPCC |  | 10 | MO001112 | MO001112-001-02 | FJ001 | 分剪模板 | 1530 | 2024-07-02 | 2024-07-03 | 2 | 2024-07-04 07:45:17 | 2024-07-04 11:23:40 | 江苏东方九天新能源材料有限公司 |  | 秦海波 |  | 1 | 0.4 | 0 | 610 | 1 | JL1124040106-12/2 | 浙江银帆 （0.4）SPCC HV:90-110 1: 排刀规格 74.6*8;管芯内径500mm，轻涂油；切一包。 | 1 |  | 是 | 是 | -183 | 1
分剪 | JL1124040106-12/1 | JL1124040106-12 | 东方分剪6# | 合格 | 合格品 | 甲 | 秦海波 | 190.58 | 180 | 0.9445 | 0 | 0.4 | 74.6 | 浙江银帆 （0.4）SPCC HV:90-110 1: 排刀规格 74.6*8;管芯内径500mm，轻涂油；切一包。 |  | 31010051 | 小品种钢卷 | 0.4-SPCC | 31020065 | 小品种钢分切带 | 0.4-SPCC |  | 10 | MO001112 | MO001112-001-01 | FJ001 | 分剪模板 | 1530 | 2024-07-02 | 2024-07-03 | 2 | 2024-07-04 07:45:17 | 2024-07-04 11:23:40 | 江苏东方九天新能源材料有限公司 |  | 秦海波 |  | 1 | 0.4 | 0 | 610 | 1 | JL1124040106-12/1 | 浙江银帆 （0.4）SPCC HV:90-110 1: 排刀规格 74.6*8;管芯内径500mm，轻涂油；切一包。 | 1 |  | 是 | 是 | -183 | 1
一次脱脂 | JG1224060239 | JG1224060239 | 东方950脱脂2# | 合格 | 合格品 | 甲 | 韩成飞,周志平 | 13555 | 13545 | 0.9993 | 5750 | 0.4 | 760 | 脱脂（950-2） |  | 20100142 | 轧硬 | 0.4*760-SPCC | 30210015 | 光亮卷 | 0.1-SPCC |  | 10 | MO000945 | MO000945-027 | KSFW001 | 东方小品种钢前处理 0.67（昆山富维 厚度公差：0.660-0.670mm,光泽度大于150GU（横向、纵向），粗糙度：Ra0.2-0.45um.硬度：HV80-110） | 13555 | 2024-06-25 | 2024-07-05 | 2 | 2024-07-04 11:13:24 | 2024-07-04 11:13:50 | 江苏东方九天新能源材料有限公司 | 193108 | 周志平 |  |  | 0.4 | 0 | 760 | 1 | JG1224060239 | 轧0.1，米数控制在23100-23200米，脱脂分一包10400米。 |  |  | 否 | 否 | 4137 | 27
一次脱脂 | JG1224060248 | JG1224060248 | 东方950脱脂2# | 合格 | 合格品 | 甲 | 韩成飞,周志平 | 13550 | 13520 | 0.9978 | 5750 | 0.4 | 760 | 脱脂（950-2） |  | 20100142 | 轧硬 | 0.4*760-SPCC | 30210015 | 光亮卷 | 0.1-SPCC |  | 10 | MO000945 | MO000945-026 | KSFW001 | 东方小品种钢前处理 0.67（昆山富维 厚度公差：0.660-0.670mm,光泽度大于150GU（横向、纵向），粗糙度：Ra0.2-0.45um.硬度：HV80-110） | 13550 | 2024-06-25 | 2024-07-05 | 2 | 2024-07-04 10:05:38 | 2024-07-04 11:12:28 | 江苏东方九天新能源材料有限公司 | 193107 | 周志平 |  |  | 0.4 | 0 | 760 | 1 | JG1224060248 | 轧0.1，米数控制在23100-23200米，脱脂分一包10400米。 |  |  | 否 | 否 | 4071 | 26
最终脱脂 | JG12240601311 | JG1224060131 | 东方950脱脂1# | 合格 | 合格品 | 乙 | 何晓健,张东兵 | 13450 | 7560 | 0.5621 | 13100 | 0.1 | 760 | 脱脂（950-1） |  | 20100142 | 轧硬 | 0.4*760-SPCC | 30210015 | 光亮卷 | 0.1-SPCC |  | 40 | MO000938 | MO000938-002-01 | KSFW001 | 东方小品种钢前处理 0.67（昆山富维 厚度公差：0.660-0.670mm,光泽度大于150GU（横向、纵向），粗糙度：Ra0.2-0.45um.硬度：HV80-110） | 13490 | 2024-06-24 | 2024-07-04 | 2 | 2024-07-04 10:49:45 | 2024-07-04 10:50:54 | 江苏东方九天新能源材料有限公司 |  | 何晓健 |  | 1 | 0.1 | 23260 | 760 | 1 | JG12240601311 | 轧0.1，米数控制在23100-23200米，脱脂分一包10400米。 |  |  | 否 | 否 | 3962 | 2
最终脱脂 | JG12240601312 | JG1224060131 | 东方950脱脂1# | 合格 | 合格品 | 乙 | 何晓健,张东兵 | 5861.79 | 5840 | 0.9963 | 10100 | 0.1 | 760 | 脱脂（950-1） |  | 20100142 | 轧硬 | 0.4*760-SPCC | 30210015 | 光亮卷 | 0.1-SPCC |  | 40 | MO000938 | MO000938-002-02 | KSFW001 | 东方小品种钢前处理 0.67（昆山富维 厚度公差：0.660-0.670mm,光泽度大于150GU（横向、纵向），粗糙度：Ra0.2-0.45um.硬度：HV80-110） | 13490 | 2024-06-24 | 2024-07-04 | 2 | 2024-07-04 10:49:45 | 2024-07-04 10:50:54 | 江苏东方九天新能源材料有限公司 |  | 何晓健 |  | 1 | 0.1 | 23260 | 760 | 1 | JG12240601312 | 轧0.1，米数控制在23100-23200米，脱脂分一包10400米。 |  |  | 否 | 否 | 3962 | 2
分剪 | TD240608020/5 | TD240608020 | 东方分剪6# | 合格 | 合格品 | 乙 | 尹斌斌 | 386.97 | 380 | 0.982 | 0 | 0.762 | 80.5 | 分剪翻包涂油 |  | 31020098 | 小品种钢分切带 | 0.762-SPCC | 31020098 | 小品种钢分切带 | 0.762-SPCC |  | 10 | MO001142 | MO001142-012-05 | FJ001 | 分剪模板 | 1942 | 2024-07-03 | 2024-07-06 | 2 | 2024-07-03 15:26:03 | 2024-07-04 10:20:02 | 江苏东方九天新能源材料有限公司 |  | 尹斌斌 |  | 1 | 0.762 | 0 | 80.5 | 1 | TD240608020/5 | 分剪翻包涂油 | 1 |  | 是 | 是 | 1136 | 12
分剪 | TD240608020/4 | TD240608020 | 东方分剪6# | 合格 | 合格品 | 乙 | 尹斌斌 | 386.97 | 380 | 0.982 | 0 | 0.762 | 80.5 | 分剪翻包涂油 |  | 31020098 | 小品种钢分切带 | 0.762-SPCC | 31020098 | 小品种钢分切带 | 0.762-SPCC |  | 10 | MO001142 | MO001142-012-04 | FJ001 | 分剪模板 | 1942 | 2024-07-03 | 2024-07-06 | 2 | 2024-07-03 15:26:03 | 2024-07-04 10:20:02 | 江苏东方九天新能源材料有限公司 |  | 尹斌斌 |  | 1 | 0.762 | 0 | 80.5 | 1 | TD240608020/4 | 分剪翻包涂油 | 1 |  | 是 | 是 | 1136 | 12
分剪 | TD240608020/3 | TD240608020 | 东方分剪6# | 合格 | 合格品 | 乙 | 尹斌斌 | 394.1 | 387 | 0.982 | 0 | 0.762 | 80.5 | 分剪翻包涂油 |  | 31020098 | 小品种钢分切带 | 0.762-SPCC | 31020098 | 小品种钢分切带 | 0.762-SPCC |  | 10 | MO001142 | MO001142-012-03 | FJ001 | 分剪模板 | 1942 | 2024-07-03 | 2024-07-06 | 2 | 2024-07-03 15:26:03 | 2024-07-04 10:20:02 | 江苏东方九天新能源材料有限公司 |  | 尹斌斌 |  | 1 | 0.762 | 0 | 80.5 | 1 | TD240608020/3 | 分剪翻包涂油 | 1 |  | 是 | 是 | 1136 | 12
分剪 | TD240608020/2 | TD240608020 | 东方分剪6# | 合格 | 合格品 | 乙 | 尹斌斌 | 386.97 | 380 | 0.982 | 0 | 0.762 | 80.5 | 分剪翻包涂油 |  | 31020098 | 小品种钢分切带 | 0.762-SPCC | 31020098 | 小品种钢分切带 | 0.762-SPCC |  | 10 | MO001142 | MO001142-012-02 | FJ001 | 分剪模板 | 1942 | 2024-07-03 | 2024-07-06 | 2 | 2024-07-03 15:26:03 | 2024-07-04 10:20:02 | 江苏东方九天新能源材料有限公司 |  | 尹斌斌 |  | 1 | 0.762 | 0 | 80.5 | 1 | TD240608020/2 | 分剪翻包涂油 | 1 |  | 是 | 是 | 1136 | 12
分剪 | TD240608020/1 | TD240608020 | 东方分剪6# | 合格 | 合格品 | 乙 | 尹斌斌 | 386.97 | 380 | 0.982 | 0 | 0.762 | 80.5 | 分剪翻包涂油 |  | 31020098 | 小品种钢分切带 | 0.762-SPCC | 31020098 | 小品种钢分切带 | 0.762-SPCC |  | 10 | MO001142 | MO001142-012-01 | FJ001 | 分剪模板 | 1942 | 2024-07-03 | 2024-07-06 | 2 | 2024-07-03 15:26:03 | 2024-07-04 10:20:02 | 江苏东方九天新能源材料有限公司 |  | 尹斌斌 |  | 1 | 0.762 | 0 | 80.5 | 1 | TD240608020/1 | 分剪翻包涂油 | 1 |  | 是 | 是 | 1136 | 12
最终冷轧 | JG12240551491 | JG1224055149 | 东方850轧机 | 合格 | 合格品 | 甲 | 吴宏林 | 6970 | 6900 | 0.99 | 11855 | 0.1 | 760 | 850轧机普光辊(Ra0.4-0.6μm)轧制0.1mm(0.4-0.25-0.15-0.115-0.1) |  | 20100142 | 轧硬 | 0.4*760-SPCC | 30210015 | 光亮卷 | 0.1-SPCC |  | 30 | MO000692 | MO000692-002-01 | KSFW001 | 东方小品种钢前处理 0.67（昆山富维 厚度公差：0.660-0.670mm,光泽度大于150GU（横向、纵向），粗糙度：Ra0.2-0.45um.硬度：HV80-110） | 13840 | 2024-06-07 | 2024-06-17 | 2 | 2024-07-04 09:15:19 | 2024-07-04 09:15:47 | 江苏东方九天新能源材料有限公司 | 178261 | 吴宏林 |  |  | 0.4 | 2950 | 760 | 1 | JG12240551491 | 轧0.1，米数控制在23700-23800米，脱脂分一包10500米。 |  |  | 否 | 否 | 4772 | 2
最终脱脂 | JG12240601361 | JG1224060136 | 东方950脱脂1# | 合格 | 合格品 | 乙 | 何晓健,张东兵 | 13400 | 7500 | 0.5597 | 13000 | 0.1 | 760 | 脱脂（950-1） |  | 20100142 | 轧硬 | 0.4*760-SPCC | 30210015 | 光亮卷 | 0.1-SPCC |  | 40 | MO000938 | MO000938-001-01 | KSFW001 | 东方小品种钢前处理 0.67（昆山富维 厚度公差：0.660-0.670mm,光泽度大于150GU（横向、纵向），粗糙度：Ra0.2-0.45um.硬度：HV80-110） | 13460 | 2024-06-24 | 2024-07-04 | 2 | 2024-07-04 08:56:30 | 2024-07-04 09:01:05 | 江苏东方九天新能源材料有限公司 |  | 何晓健 |  | 1 | 0.1 | 23130 | 760 | 1 | JG12240601361 | 轧0.1，米数控制在23100-23200米，脱脂分一包10400米。 |  |  | 否 | 否 | 3812 | 1
最终脱脂 | JG12240601362 | JG1224060136 | 东方950脱脂1# | 合格 | 合格品 | 乙 | 何晓健,张东兵 | 5877.54 | 5860 | 0.997 | 10100 | 0.1 | 760 | 脱脂（950-1） |  | 20100142 | 轧硬 | 0.4*760-SPCC | 30210015 | 光亮卷 | 0.1-SPCC |  | 40 | MO000938 | MO000938-001-02 | KSFW001 | 东方小品种钢前处理 0.67（昆山富维 厚度公差：0.660-0.670mm,光泽度大于150GU（横向、纵向），粗糙度：Ra0.2-0.45um.硬度：HV80-110） | 13460 | 2024-06-24 | 2024-07-04 | 2 | 2024-07-04 08:56:30 | 2024-07-04 09:01:05 | 江苏东方九天新能源材料有限公司 |  | 何晓健 |  | 1 | 0.1 | 23130 | 760 | 1 | JG12240601362 | 轧0.1，米数控制在23100-23200米，脱脂分一包10400米。 |  |  | 否 | 否 | 3812 | 1
最终平整 | JG122406014111 | JG1224060141 | 东方850平整 | 其他入库 | 协议品 | 甲 | 陈俊华,钱琨 | 840 | 840 | 1 | 1480 | 0.1 | 760 | 平整 |  | 20100142 | 轧硬 | 0.4*760-SPCC | 30210015 | 光亮卷 | 0.1-SPCC |  | 60 | MO000938 | MO000938-004-01-01 | KSFW001 | 东方小品种钢前处理 0.67（昆山富维 厚度公差：0.660-0.670mm,光泽度大于150GU（横向、纵向），粗糙度：Ra0.2-0.45um.硬度：HV80-110） | 13450 | 2024-06-24 | 2024-07-04 | 2 | 2024-07-04 03:36:20 | 2024-07-04 08:39:34 | 江苏东方九天新能源材料有限公司 |  | 陈俊华 |  | 1 | 0.1 | 10600 | 760 | 1 | JG122406014111 | 轧0.1，米数控制在23100-23200米，脱脂分一包10400米。 | 1 |  | 是 | 是 | 5176 | 4
最终平整 | JG122406014112 | JG1224060141 | 东方850平整 | 合格 | 合格品 | 甲 | 陈俊华,钱琨 | 6090 | 5230 | 0.8588 | 9130 | 0.1 | 760 | 平整 |  | 20100142 | 轧硬 | 0.4*760-SPCC | 30210015 | 光亮卷 | 0.1-SPCC |  | 60 | MO000938 | MO000938-004-01-02 | KSFW001 | 东方小品种钢前处理 0.67（昆山富维 厚度公差：0.660-0.670mm,光泽度大于150GU（横向、纵向），粗糙度：Ra0.2-0.45um.硬度：HV80-110） | 13450 | 2024-06-24 | 2024-07-04 | 2 | 2024-07-04 03:36:20 | 2024-07-04 08:39:34 | 江苏东方九天新能源材料有限公司 |  | 陈俊华 |  | 1 | 0.1 | 10600 | 760 | 1 | JG122406014112 | 轧0.1，米数控制在23100-23200米，脱脂分一包10400米。 | 1 |  | 处理中 | 否 | 5176 | 4
最终平整 | JG122405506521 | JG1224055065 | 东方850平整 | 合格 | 合格品 | 甲 | 陈俊华,钱琨 | 7810 | 7320 | 0.9373 | 12500 | 0.1 | 760 | 平整 |  | 20100142 | 轧硬 | 0.4*760-SPCC | 30210015 | 光亮卷 | 0.1-SPCC |  | 60 | MO000770 | MO000770-001-02-01 | KSFW001 | 东方小品种钢前处理 0.67（昆山富维 厚度公差：0.660-0.670mm,光泽度大于150GU（横向、纵向），粗糙度：Ra0.2-0.45um.硬度：HV80-110） | 13425 | 2024-06-17 | 2024-06-27 | 2 | 2024-07-04 03:47:28 | 2024-07-04 08:38:20 | 江苏东方九天新能源材料有限公司 |  | 陈俊华 |  | 1 | 0.1 | 13250 | 760 | 1 | JG122405506521 | 轧0.1，米数控制在23200-23300米，脱脂分一包10400米。 | 1 |  | 是 | 是 | 3948 | 1
最终平整 | JG122405506522 | JG1224055065 | 东方850平整 | 其他入库 | 协议品 | 甲 | 陈俊华,钱琨 | 462.01 | 470 | 1.0173 | 800 | 0.1 | 760 | 平整 |  | 20100142 | 轧硬 | 0.4*760-SPCC | 30210015 | 光亮卷 | 0.1-SPCC |  | 60 | MO000770 | MO000770-001-02-02 | KSFW001 | 东方小品种钢前处理 0.67（昆山富维 厚度公差：0.660-0.670mm,光泽度大于150GU（横向、纵向），粗糙度：Ra0.2-0.45um.硬度：HV80-110） | 13425 | 2024-06-17 | 2024-06-27 | 2 | 2024-07-04 03:47:28 | 2024-07-04 08:38:20 | 江苏东方九天新能源材料有限公司 |  | 陈俊华 |  | 1 | 0.1 | 13250 | 760 | 1 | JG122405506522 | 轧0.1，米数控制在23200-23300米，脱脂分一包10400米。 | 1 |  | 是 | 是 | 3948 | 1
铬钝化 | JG122405510121 | JG12240551012 | 东方铬钝化950 | 合格 | 合格品 | 乙 | 李志祥 | 2733.04 | 2723 | 0.9963 | 4800 | 0.1 | 760 | / |  | 30210015 | 光亮卷 | 0.1-SPCC | 30110014 | 铬钝化卷 | 0.1-SPCC |  | 10 | MO001107 | MO001107-013-01 | GDH001 | 铬钝化模板 | 5440 | 2024-07-02 | 2024-07-02 | 2 | 2024-07-04 07:18:48 | 2024-07-04 08:08:43 | 江苏东方九天新能源材料有限公司 |  | 李志祥 |  | 1 | 0.1 | 9600 | 760 | 1 | JG122405510121 |  | 1 |  | 是 | 是 | 75 | 13
铬钝化 | JG122405510122 | JG12240551012 | 东方铬钝化950 | 合格 | 合格品 | 乙 | 李志祥 | 2706.95 | 2697 | 0.9963 | 4770 | 0.1 | 760 | / |  | 30210015 | 光亮卷 | 0.1-SPCC | 30110014 | 铬钝化卷 | 0.1-SPCC |  | 10 | MO001107 | MO001107-013-02 | GDH001 | 铬钝化模板 | 5440 | 2024-07-02 | 2024-07-02 | 2 | 2024-07-04 07:18:48 | 2024-07-04 08:08:43 | 江苏东方九天新能源材料有限公司 |  | 李志祥 |  | 1 | 0.1 | 9600 | 760 | 1 | JG122405510122 |  | 1 |  | 是 | 是 | 75 | 13
最终冷轧 | JG1224060131 | JG1224060131 | 东方850轧机 | 合格 | 合格品 | 甲 | 何建 | 13490 | 13450 | 0.997 | 23260 | 0.1 | 760 | 850轧机普光辊(Ra0.4-0.6μm)轧制0.1mm(0.4-0.25-0.15-0.115-0.1) |  | 20100142 | 轧硬 | 0.4*760-SPCC | 30210015 | 光亮卷 | 0.1-SPCC |  | 30 | MO000938 | MO000938-002 | KSFW001 | 东方小品种钢前处理 0.67（昆山富维 厚度公差：0.660-0.670mm,光泽度大于150GU（横向、纵向），粗糙度：Ra0.2-0.45um.硬度：HV80-110） | 13490 | 2024-06-24 | 2024-07-04 | 2 | 2024-07-04 07:30:23 | 2024-07-04 07:30:53 | 江苏东方九天新能源材料有限公司 | 192986 | 何建 |  |  | 0.4 | 5730 | 760 | 1 | JG1224060131 | 轧0.1，米数控制在23100-23200米，脱脂分一包10400米。 |  |  | 否 | 否 | 3962 | 2
铬钝化 | JG1224055137121 | JG122405513712 | 东方铬钝化950 | 其他入库 | 协议品 | 乙 | 李志祥 | 1175 | 1175 | 1 | 2000 | 0.1 | 760 | / |  | 30210015 | 光亮卷 | 0.1-SPCC | 30110014 | 铬钝化卷 | 0.1-SPCC |  | 10 | MO001107 | MO001107-003-01 | GDH001 | 铬钝化模板 | 5220 | 2024-07-02 | 2024-07-02 | 2 | 2024-07-04 07:14:55 | 2024-07-04 07:18:21 | 江苏东方九天新能源材料有限公司 |  | 李志祥 |  | 1 | 0.1 | 9000 | 760 | 1 | JG1224055137121 |  | 1 | 辊印 白斑 碱液斑 锈斑 | 是 | 是 | 6 | 3
铬钝化 | JG1224055137122 | JG122405513712 | 东方铬钝化950 | 合格 | 合格品 | 乙 | 李志祥 | 5220 | 4045 | 0.7749 | 7010 | 0.1 | 760 | / |  | 30210015 | 光亮卷 | 0.1-SPCC | 30110014 | 铬钝化卷 | 0.1-SPCC |  | 10 | MO001107 | MO001107-003-02 | GDH001 | 铬钝化模板 | 5220 | 2024-07-02 | 2024-07-02 | 2 | 2024-07-04 07:14:55 | 2024-07-04 07:18:21 | 江苏东方九天新能源材料有限公司 |  | 李志祥 |  | 1 | 0.1 | 9000 | 760 | 1 | JG1224055137122 |  | 1 | 辊印 白斑 碱液斑 锈斑 | 是 | 是 | 6 | 3
铬钝化 | JG12240551432 | JG12240551432 | 东方铬钝化950 | 合格 | 让步接收 | 乙 | 李志祥 | 6110 | 6077 | 0.9946 | 10620 | 0.1 | 760 | / | 3300米左右折印，尾部厚度偏厚 0.111mm | 30210015 | 光亮卷 | 0.1-SPCC | 30110014 | 铬钝化卷 | 0.1-SPCC |  | 10 | MO001107 | MO001107-009 | GDH001 | 铬钝化模板 | 6110 | 2024-07-02 | 2024-07-02 | 2 | 2024-07-04 06:21:35 | 2024-07-04 07:13:56 | 江苏东方九天新能源材料有限公司 | 201034 | 李澍 |  |  | 0.1 | 10640 | 760 | 1 | JG12240551432 |  | 1 | 辊印 白斑 板面轻黄 3300米左右折印 | 是 | 是 | 52 | 9
最终脱脂 | JG12240601271 | JG1224060127 | 东方950脱脂1# | 合格 | 合格品 | 甲 | 关莫平,王建军 | 7323.72 | 7280 | 0.994 | 12640 | 0.1 | 760 | 脱脂（950-1） |  | 20100142 | 轧硬 | 0.4*760-SPCC | 30210015 | 光亮卷 | 0.1-SPCC |  | 40 | MO000938 | MO000938-012-01 | KSFW001 | 东方小品种钢前处理 0.67（昆山富维 厚度公差：0.660-0.670mm,光泽度大于150GU（横向、纵向），粗糙度：Ra0.2-0.45um.硬度：HV80-110） | 13445 | 2024-06-24 | 2024-07-04 | 2 | 2024-07-04 05:35:36 | 2024-07-04 07:13:22 | 江苏东方九天新能源材料有限公司 |  | 王建军 |  | 1 | 0.1 | 23170 | 760 | 1 | JG12240601271 | 轧0.1，米数控制在23100-23200米，脱脂分一包10400米。 |  |  | 否 | 否 | 1927 | 12
最终脱脂 | JG12240601272 | JG1224060127 | 东方950脱脂1# | 合格 | 合格品 | 甲 | 关莫平,王建军 | 6076.27 | 6040 | 0.994 | 10510 | 0.1 | 760 | 脱脂（950-1） |  | 20100142 | 轧硬 | 0.4*760-SPCC | 30210015 | 光亮卷 | 0.1-SPCC |  | 40 | MO000938 | MO000938-012-02 | KSFW001 | 东方小品种钢前处理 0.67（昆山富维 厚度公差：0.660-0.670mm,光泽度大于150GU（横向、纵向），粗糙度：Ra0.2-0.45um.硬度：HV80-110） | 13445 | 2024-06-24 | 2024-07-04 | 2 | 2024-07-04 05:35:36 | 2024-07-04 07:13:22 | 江苏东方九天新能源材料有限公司 |  | 王建军 |  | 1 | 0.1 | 23170 | 760 | 1 | JG12240601272 | 轧0.1，米数控制在23100-23200米，脱脂分一包10400米。 |  |  | 否 | 否 | 1927 | 12
分剪 | TD240608013/5 | TD240608013 | 东方分剪6# | 合格 | 合格品 | 甲 | 樊小兵 | 360.73 | 353 | 0.9786 | 0 | 0.762 | 80.5 | 分剪翻包涂油 |  | 31020098 | 小品种钢分切带 | 0.762-SPCC | 31020098 | 小品种钢分切带 | 0.762-SPCC |  | 10 | MO001142 | MO001142-007-05 | FJ001 | 分剪模板 | 1866 | 2024-07-03 | 2024-07-06 | 2 | 2024-07-04 06:48:33 | 2024-07-04 06:49:53 | 江苏东方九天新能源材料有限公司 |  | 樊小兵 |  | 1 | 0.762 | 0 | 80.5 | 1 | TD240608013/5 | 分剪翻包涂油 | 1 |  | 是 | 是 | 1 | 7
分剪 | TD240608013/4 | TD240608013 | 东方分剪6# | 合格 | 合格品 | 甲 | 樊小兵 | 377.08 | 369 | 0.9786 | 0 | 0.762 | 80.5 | 分剪翻包涂油 |  | 31020098 | 小品种钢分切带 | 0.762-SPCC | 31020098 | 小品种钢分切带 | 0.762-SPCC |  | 10 | MO001142 | MO001142-007-04 | FJ001 | 分剪模板 | 1866 | 2024-07-03 | 2024-07-06 | 2 | 2024-07-04 06:48:33 | 2024-07-04 06:49:53 | 江苏东方九天新能源材料有限公司 |  | 樊小兵 |  | 1 | 0.762 | 0 | 80.5 | 1 | TD240608013/4 | 分剪翻包涂油 | 1 |  | 是 | 是 | 1 | 7
分剪 | TD240608013/3 | TD240608013 | 东方分剪6# | 合格 | 合格品 | 甲 | 樊小兵 | 376.06 | 368 | 0.9786 | 0 | 0.762 | 80.5 | 分剪翻包涂油 |  | 31020098 | 小品种钢分切带 | 0.762-SPCC | 31020098 | 小品种钢分切带 | 0.762-SPCC |  | 10 | MO001142 | MO001142-007-03 | FJ001 | 分剪模板 | 1866 | 2024-07-03 | 2024-07-06 | 2 | 2024-07-04 06:48:33 | 2024-07-04 06:49:53 | 江苏东方九天新能源材料有限公司 |  | 樊小兵 |  | 1 | 0.762 | 0 | 80.5 | 1 | TD240608013/3 | 分剪翻包涂油 | 1 |  | 是 | 是 | 1 | 7
分剪 | TD240608013/2 | TD240608013 | 东方分剪6# | 合格 | 合格品 | 甲 | 樊小兵 | 377.08 | 369 | 0.9786 | 0 | 0.762 | 80.5 | 分剪翻包涂油 |  | 31020098 | 小品种钢分切带 | 0.762-SPCC | 31020098 | 小品种钢分切带 | 0.762-SPCC |  | 10 | MO001142 | MO001142-007-02 | FJ001 | 分剪模板 | 1866 | 2024-07-03 | 2024-07-06 | 2 | 2024-07-04 06:48:33 | 2024-07-04 06:49:53 | 江苏东方九天新能源材料有限公司 |  | 樊小兵 |  | 1 | 0.762 | 0 | 80.5 | 1 | TD240608013/2 | 分剪翻包涂油 | 1 |  | 是 | 是 | 1 | 7
分剪 | TD240608013/1 | TD240608013 | 东方分剪6# | 合格 | 合格品 | 甲 | 樊小兵 | 375.03 | 367 | 0.9786 | 0 | 0.762 | 80.5 | 分剪翻包涂油 |  | 31020098 | 小品种钢分切带 | 0.762-SPCC | 31020098 | 小品种钢分切带 | 0.762-SPCC |  | 10 | MO001142 | MO001142-007-01 | FJ001 | 分剪模板 | 1866 | 2024-07-03 | 2024-07-06 | 2 | 2024-07-04 06:48:33 | 2024-07-04 06:49:53 | 江苏东方九天新能源材料有限公司 |  | 樊小兵 |  | 1 | 0.762 | 0 | 80.5 | 1 | TD240608013/1 | 分剪翻包涂油 | 1 |  | 是 | 是 | 1 | 7
分剪 | TD240608012/1 | TD240608012 | 东方分剪6# | 合格 | 合格品 | 甲 | 樊小兵 | 381.94 | 374 | 0.9792 | 0 | 0.762 | 80.5 | 分剪翻包涂油 |  | 31020098 | 小品种钢分切带 | 0.762-SPCC | 31020098 | 小品种钢分切带 | 0.762-SPCC |  | 10 | MO001142 | MO001142-008-01 | FJ001 | 分剪模板 | 1875 | 2024-07-03 | 2024-07-06 | 2 | 2024-07-04 06:43:52 | 2024-07-04 06:47:41 | 江苏东方九天新能源材料有限公司 |  | 樊小兵 |  | 1 | 0.762 | 0 | 80.5 | 1 | TD240608012/1 | 分剪翻包涂油 | 1 |  | 是 | 是 | 4 | 8
分剪 | TD240608012/5 | TD240608012 | 东方分剪6# | 合格 | 合格品 | 甲 | 樊小兵 | 370.71 | 363 | 0.9792 | 0 | 0.762 | 80.5 | 分剪翻包涂油 |  | 31020098 | 小品种钢分切带 | 0.762-SPCC | 31020098 | 小品种钢分切带 | 0.762-SPCC |  | 10 | MO001142 | MO001142-008-05 | FJ001 | 分剪模板 | 1875 | 2024-07-03 | 2024-07-06 | 2 | 2024-07-04 06:43:52 | 2024-07-04 06:47:40 | 江苏东方九天新能源材料有限公司 |  | 樊小兵 |  | 1 | 0.762 | 0 | 80.5 | 1 | TD240608012/5 | 分剪翻包涂油 | 1 |  | 是 | 是 | 4 | 8
分剪 | TD240608012/4 | TD240608012 | 东方分剪6# | 合格 | 合格品 | 甲 | 樊小兵 | 369.68 | 362 | 0.9792 | 0 | 0.762 | 80.5 | 分剪翻包涂油 |  | 31020098 | 小品种钢分切带 | 0.762-SPCC | 31020098 | 小品种钢分切带 | 0.762-SPCC |  | 10 | MO001142 | MO001142-008-04 | FJ001 | 分剪模板 | 1875 | 2024-07-03 | 2024-07-06 | 2 | 2024-07-04 06:43:52 | 2024-07-04 06:47:40 | 江苏东方九天新能源材料有限公司 |  | 樊小兵 |  | 1 | 0.762 | 0 | 80.5 | 1 | TD240608012/4 | 分剪翻包涂油 | 1 |  | 是 | 是 | 4 | 8
分剪 | TD240608012/3 | TD240608012 | 东方分剪6# | 合格 | 合格品 | 甲 | 樊小兵 | 369.68 | 362 | 0.9792 | 0 | 0.762 | 80.5 | 分剪翻包涂油 |  | 31020098 | 小品种钢分切带 | 0.762-SPCC | 31020098 | 小品种钢分切带 | 0.762-SPCC |  | 10 | MO001142 | MO001142-008-03 | FJ001 | 分剪模板 | 1875 | 2024-07-03 | 2024-07-06 | 2 | 2024-07-04 06:43:52 | 2024-07-04 06:47:40 | 江苏东方九天新能源材料有限公司 |  | 樊小兵 |  | 1 | 0.762 | 0 | 80.5 | 1 | TD240608012/3 | 分剪翻包涂油 | 1 |  | 是 | 是 | 4 | 8
分剪 | TD240608012/2 | TD240608012 | 东方分剪6# | 合格 | 合格品 | 甲 | 樊小兵 | 382.96 | 375 | 0.9792 | 0 | 0.762 | 80.5 | 分剪翻包涂油 |  | 31020098 | 小品种钢分切带 | 0.762-SPCC | 31020098 | 小品种钢分切带 | 0.762-SPCC |  | 10 | MO001142 | MO001142-008-02 | FJ001 | 分剪模板 | 1875 | 2024-07-03 | 2024-07-06 | 2 | 2024-07-04 06:43:52 | 2024-07-04 06:47:40 | 江苏东方九天新能源材料有限公司 |  | 樊小兵 |  | 1 | 0.762 | 0 | 80.5 | 1 | TD240608012/2 | 分剪翻包涂油 | 1 |  | 是 | 是 | 4 | 8
最终平整 | JG12240551271 | JG1224055127 | 东方850平整 | 合格 | 让步接收 | 甲 | 陈俊华,钱琨 | 9510 | 8980 | 0.9443 | 15410 | 0.1 | 760 | 平整 | K孔洞(137.6米传147MM2.27；3267.7米传104.9MM6.3；10297米传111.8MM0.28；11787.9米传327.6MM3.19MM2) | 20100142 | 轧硬 | 0.4*760-SPCC | 30210015 | 光亮卷 | 0.1-SPCC |  | 60 | MO000774 | MO000774-001-01 | KSFW001 | 东方小品种钢前处理 0.67（昆山富维 厚度公差：0.660-0.670mm,光泽度大于150GU（横向、纵向），粗糙度：Ra0.2-0.45um.硬度：HV80-110） | 9630 | 2024-06-17 | 2024-06-27 | 2 | 2024-07-04 05:47:32 | 2024-07-04 05:53:59 | 江苏东方九天新能源材料有限公司 |  | 陈俊华 |  | 1 | 0.1 | 16150 | 760 | 1 | JG12240551271 | 轧0.1，米数控制在16500-16600米，脱脂分一包6200米 | 1 | K孔洞(137.6米传147MM2.27；3267.7米传104.9MM6.3；10297米传111.8MM0.28；11787.9米传327.6MM3.19MM2) | 是 | 是 | 1534 | 1
一次退火 | JG1224055093 | JG1224055093 | 东方8# | 合格 |  | 甲 | 程新华,吴双勇,李龙礼 | 12965 | 12965 | 1 | 5500 | 0.4 | 760 | 退火 装炉量20T-45T(620℃),装炉量>45T (630℃） |  | 20100142 | 轧硬 | 0.4*760-SPCC | 30210015 | 光亮卷 | 0.1-SPCC |  | 20 | MO000769 | MO000769-001 | XPZG001 | 小品种钢前处理模板 | 12985 | 2024-06-17 | 2024-06-27 | 2 | 2024-06-19 05:54:23 | 2024-07-04 05:28:58 | 江苏东方九天新能源材料有限公司 | 187639 | 张天圣 | 张天圣 |  | 0.4 | 5500 | 760 | 1 | JG1224055093 | 轧0.1，米数控制在22200-22300米，脱脂分一包9200米。 |  |  | 否 | 否 | 5404 | 1
一次退火 | JG1224055118 | JG1224055118 | 东方8# | 合格 |  | 甲 | 程新华,吴双勇,李龙礼 | 13705 | 13705 | 1 | 5820 | 0.4 | 760 | 退火 装炉量20T-45T(620℃),装炉量>45T (630℃） |  | 20100142 | 轧硬 | 0.4*760-SPCC | 30210015 | 光亮卷 | 0.1-SPCC |  | 20 | MO000767 | MO000767-006 | XPZG001 | 小品种钢前处理模板 | 13730 | 2024-06-17 | 2024-06-27 | 2 | 2024-06-19 05:54:23 | 2024-07-04 05:28:58 | 江苏东方九天新能源材料有限公司 | 187629 | 张天圣 | 张天圣 |  | 0.4 | 5820 | 760 | 1 | JG1224055118 | 轧0.1，米数控制在23700-23800米，脱脂分一包10500米。 |  |  | 否 | 否 | 9135 | 6
一次退火 | JG1224055159 | JG1224055159 | 东方8# | 合格 |  | 甲 | 程新华,吴双勇,李龙礼 | 13780 | 13780 | 1 | 5850 | 0.4 | 760 | 退火 装炉量20T-45T(620℃),装炉量>45T (630℃） |  | 20100142 | 轧硬 | 0.4*760-SPCC | 30210015 | 光亮卷 | 0.1-SPCC |  | 20 | MO000767 | MO000767-003 | XPZG001 | 小品种钢前处理模板 | 13800 | 2024-06-17 | 2024-06-27 | 2 | 2024-06-19 05:54:23 | 2024-07-04 05:28:58 | 江苏东方九天新能源材料有限公司 | 187625 | 张天圣 | 张天圣 |  | 0.4 | 5850 | 760 | 1 | JG1224055159 | 轧0.1，米数控制在23700-23800米，脱脂分一包10500米。 |  |  | 否 | 否 |  | 3
一次退火 | JG1224055165 | JG1224055165 | 东方8# | 合格 |  | 甲 | 程新华,吴双勇,李龙礼 | 13495 | 13495 | 1 | 5740 | 0.4 | 760 | 退火 装炉量20T-45T(620℃),装炉量>45T (630℃） |  | 20100142 | 轧硬 | 0.4*760-SPCC | 30210015 | 光亮卷 | 0.1-SPCC |  | 20 | MO000693 | MO000693-002 | XPZG001 | 小品种钢前处理模板 | 13500 | 2024-06-07 | 2024-06-17 | 2 | 2024-06-19 05:54:23 | 2024-07-04 05:28:58 | 江苏东方九天新能源材料有限公司 | 178283 | 张天圣 | 张天圣 |  | 0.4 | 5740 | 760 | 1 | JG1224055165 | 轧0.1，米数控制在23200-23300米，脱脂分一包10400米。 |  |  | 否 | 否 | 13232 | 2
最终冷轧 | JG1224060136 | JG1224060136 | 东方850轧机 | 合格 | 合格品 | 甲 | 吴宏林 | 13435 | 13400 | 0.9974 | 23130 | 0.1 | 760 | 850轧机普光辊(Ra0.4-0.6μm)轧制0.1mm(0.4-0.25-0.15-0.115-0.1) |  | 20100142 | 轧硬 | 0.4*760-SPCC | 30210015 | 光亮卷 | 0.1-SPCC |  | 30 | MO000938 | MO000938-001 | KSFW001 | 东方小品种钢前处理 0.67（昆山富维 厚度公差：0.660-0.670mm,光泽度大于150GU（横向、纵向），粗糙度：Ra0.2-0.45um.硬度：HV80-110） | 13460 | 2024-06-24 | 2024-07-04 | 2 | 2024-07-04 04:56:56 | 2024-07-04 04:57:40 | 江苏东方九天新能源材料有限公司 | 192985 | 吴宏林 |  |  | 0.4 | 5710 | 760 | 1 | JG1224060136 | 轧0.1，米数控制在23100-23200米，脱脂分一包10400米。 |  |  | 否 | 否 | 3812 | 1
最终平整 | JG12240550911 | JG1224055091 | 东方850平整 | 合格 | 合格品 | 甲 | 陈俊华,钱琨 | 7355 | 7360 | 1.0007 | 12900 | 0.1 | 760 | 平整 | S色差(轻微) | 20100142 | 轧硬 | 0.4*760-SPCC | 30210015 | 光亮卷 | 0.1-SPCC |  | 60 | MO001072 | MO001072-002-01 | GLJ003 | 光亮卷前处理 模板 | 13455 | 2024-07-01 | 2024-07-08 | 2 | 2024-07-04 04:49:54 | 2024-07-04 04:51:24 | 江苏东方九天新能源材料有限公司 | 187647 | 陈俊华 |  |  | 0.1 | 12800 | 760 | 1 | JG12240550911 | 轧0.1，米数控制在23200-23300米，脱脂分一包10400米。 | 1 | S色差(轻微) | 是 | 是 | 2618 | 2
最终退火 | JG12240550652 | JG1224055065 | 东方20# | 合格 |  | 甲 | 吴双勇 | 7810 | 7810 | 1 | 13250 | 0.1 | 760 | 退火（590℃） |  | 20100142 | 轧硬 | 0.4*760-SPCC | 30210015 | 光亮卷 | 0.1-SPCC |  | 50 | MO000770 | MO000770-001-02 | KSFW001 | 东方小品种钢前处理 0.67（昆山富维 厚度公差：0.660-0.670mm,光泽度大于150GU（横向、纵向），粗糙度：Ra0.2-0.45um.硬度：HV80-110） | 13425 | 2024-06-17 | 2024-06-27 | 2 | 2024-07-02 01:34:15 | 2024-07-04 03:45:34 | 江苏东方九天新能源材料有限公司 | 187645 | 张天圣 | 张天圣 |  | 0.1 | 13250 | 760 | 1 | JG12240550652 | 轧0.1，米数控制在23200-23300米，脱脂分一包10400米。 |  |  | 否 | 否 | 3948 | 1
最终退火 | JG12240551192 | JG1224055119 | 东方20# | 合格 |  | 甲 | 吴双勇 | 6765 | 6765 | 1 | 11500 | 0.1 | 760 | 退火（590℃） |  | 20100142 | 轧硬 | 0.4*760-SPCC | 30210015 | 光亮卷 | 0.1-SPCC |  | 50 | MO000664 | MO000664-005-02 | KSFW001 | 东方小品种钢前处理 0.67（昆山富维 厚度公差：0.660-0.670mm,光泽度大于150GU（横向、纵向），粗糙度：Ra0.2-0.45um.硬度：HV80-110） | 13735 | 2024-06-05 | 2024-06-15 | 2 | 2024-07-02 01:34:15 | 2024-07-04 03:45:34 | 江苏东方九天新能源材料有限公司 | 161504 | 张天圣 | 张天圣 |  | 0.1 | 11500 | 760 | 1 | JG12240551192 | 轧0.1，米数控制在23700-23800米，脱脂分一包10500米。 |  |  | 否 | 否 | 1616 | 5
最终冷轧 | JG1224060127 | JG1224060127 | 东方850轧机 | 合格 | 合格品 | 甲 | 何建 | 13440 | 13400 | 0.997 | 23170 | 0.1 | 760 | 850轧机普光辊(Ra0.4-0.6μm)轧制0.1mm(0.4-0.25-0.15-0.115-0.1) |  | 20100142 | 轧硬 | 0.4*760-SPCC | 30210015 | 光亮卷 | 0.1-SPCC |  | 30 | MO000938 | MO000938-012 | KSFW001 | 东方小品种钢前处理 0.67（昆山富维 厚度公差：0.660-0.670mm,光泽度大于150GU（横向、纵向），粗糙度：Ra0.2-0.45um.硬度：HV80-110） | 13445 | 2024-06-24 | 2024-07-04 | 2 | 2024-07-04 01:49:51 | 2024-07-04 01:50:27 | 江苏东方九天新能源材料有限公司 | 192996 | 何建 |  |  | 0.4 | 5710 | 760 | 1 | JG1224060127 | 轧0.1，米数控制在23100-23200米，脱脂分一包10400米。 |  |  | 否 | 否 | 1927 | 12
最终脱脂 | JG12240551521 | JG1224055152 | 东方950脱脂1# | 合格 | 合格品 | 甲 | 关莫平,王建军 | 4576.57 | 4535 | 0.9909 | 6500 | 0.125 | 760 | 950-1脱脂 |  | 20100142 | 轧硬 | 0.4*760-SPCC | 30210004 | 光亮卷 | 0.125-SPCC |  | 40 | MO001139 | MO001139-002-01 | GLJ003 | 光亮卷前处理 模板 | 13810 | 2024-07-03 | 2024-07-08 | 2 | 2024-07-03 23:22:49 | 2024-07-04 00:55:20 | 江苏东方九天新能源材料有限公司 |  | 王建军 |  | 1 | 0.125 | 19700 | 760 | 1 | JG12240551521 | 轧0.125，厚度0.117-0.122mm，米数控制在19700-19800米，脱脂分一包6500米。 |  |  | 否 | 否 | 3100 | 2
最终脱脂 | JG12240551522 | JG1224055152 | 东方950脱脂1# | 合格 | 合格品 | 甲 | 关莫平,王建军 | 13760 | 9100 | 0.6613 | 13100 | 0.125 | 760 | 950-1脱脂 |  | 20100142 | 轧硬 | 0.4*760-SPCC | 30210004 | 光亮卷 | 0.125-SPCC |  | 40 | MO001139 | MO001139-002-02 | GLJ003 | 光亮卷前处理 模板 | 13810 | 2024-07-03 | 2024-07-08 | 2 | 2024-07-03 23:22:49 | 2024-07-04 00:55:20 | 江苏东方九天新能源材料有限公司 |  | 王建军 |  | 1 | 0.125 | 19700 | 760 | 1 | JG12240551522 | 轧0.125，厚度0.117-0.122mm，米数控制在19700-19800米，脱脂分一包6500米。 |  |  | 否 | 否 | 3100 | 2
最终退火 | JG12240551602 | JG1224055160 | 东方20# | 合格 |  | 乙 | 陈国,袁亚东,张天圣 | 5960 | 5960 | 1 | 10500 | 0.1 | 760 | 退火（590℃） |  | 20100142 | 轧硬 | 0.4*760-SPCC | 30210015 | 光亮卷 | 0.1-SPCC |  | 50 | MO001068 | MO001068-002-02 | GLJ003 | 光亮卷前处理 模板 | 13795 | 2024-07-01 | 2024-07-08 | 2 | 2024-07-02 11:13:14 | 2024-07-03 23:57:51 | 江苏东方九天新能源材料有限公司 | 187626 | 张天圣 | 张天圣 |  | 0.1 | 10500 | 760 | 1 | JG12240551602 | 轧0.1，米数控制在23700-23800米，脱脂分一包10500米。 |  |  | 否 | 否 | 2255 | 2
最终退火 | JG12240551601 | JG1224055160 | 东方20# | 合格 |  | 乙 | 陈国,袁亚东,张天圣 | 7275 | 7275 | 1 | 12800 | 0.1 | 760 | 退火（590℃） |  | 20100142 | 轧硬 | 0.4*760-SPCC | 30210015 | 光亮卷 | 0.1-SPCC |  | 50 | MO001068 | MO001068-002-01 | GLJ003 | 光亮卷前处理 模板 | 13795 | 2024-07-01 | 2024-07-08 | 2 | 2024-07-02 11:13:14 | 2024-07-03 23:57:51 | 江苏东方九天新能源材料有限公司 | 187626 | 张天圣 | 张天圣 |  | 0.1 | 12800 | 760 | 1 | JG12240551601 | 轧0.1，米数控制在23700-23800米，脱脂分一包10500米。 |  |  | 否 | 否 | 2255 | 2
最终退火 | JG12240502452 | JG1224050245 | 东方20# | 合格 |  | 乙 | 陈国,袁亚东,张天圣 | 6055 | 6055 | 1 | 10520 | 0.1 | 760 | 退火（590℃） |  | 20100142 | 轧硬 | 0.4*760-SPCC | 30210015 | 光亮卷 | 0.1-SPCC |  | 50 | MO001068 | MO001068-001-02 | GLJ003 | 光亮卷前处理 模板 | 13780 | 2024-07-01 | 2024-07-08 | 2 | 2024-07-02 11:13:14 | 2024-07-03 23:57:51 | 江苏东方九天新能源材料有限公司 | 187637 | 张天圣 | 张天圣 |  | 0.1 | 10520 | 760 | 1 | JG12240502452 | 轧0.1，米数控制在23700-23800米，脱脂分一包10500米。 |  |  | 否 | 否 | 2537 | 1
最终退火 | JG12240502451 | JG1224050245 | 东方20# | 合格 |  | 乙 | 陈国,袁亚东,张天圣 | 7490 | 7490 | 1 | 13000 | 0.1 | 760 | 退火（590℃） |  | 20100142 | 轧硬 | 0.4*760-SPCC | 30210015 | 光亮卷 | 0.1-SPCC |  | 50 | MO001068 | MO001068-001-01 | GLJ003 | 光亮卷前处理 模板 | 13780 | 2024-07-01 | 2024-07-08 | 2 | 2024-07-02 11:13:14 | 2024-07-03 23:57:51 | 江苏东方九天新能源材料有限公司 | 187637 | 张天圣 | 张天圣 |  | 0.1 | 13000 | 760 | 1 | JG12240502451 | 轧0.1，米数控制在23700-23800米，脱脂分一包10500米。 |  |  | 否 | 否 | 2537 | 1
一次退火 | JG1224060271 | JG1224060271 | 东方8# | 合格 |  | 乙 | 李楷文,袁亚东,张天圣 | 12925 | 12925 | 1 | 5500 | 0.4 | 760 | 退火 装炉量20T-45T(620℃),装炉量>45T (630℃） |  | 20100142 | 轧硬 | 0.4*760-SPCC | 30210015 | 光亮卷 | 0.1-SPCC |  | 20 | MO000947 | MO000947-001 | XPZG001 | 小品种钢前处理模板 | 12935 | 2024-06-25 | 2024-07-05 | 2 | 2024-06-30 11:37:14 | 2024-07-03 23:57:30 | 江苏东方九天新能源材料有限公司 | 193129 | 张天圣 | 张天圣 |  | 0.4 | 5500 | 760 | 1 | JG1224060271 | 轧0.1，米数控制在22200-22300米，脱脂分一包9200米。 |  |  | 否 | 否 | 4753 | 1
一次退火 | JG1224060240 | JG1224060240 | 东方3# | 合格 |  | 乙 | 李楷文,袁亚东,张天圣 | 13760 | 13760 | 1 | 5840 | 0.4 | 760 | 退火 装炉量20T-45T(620℃),装炉量>45T (630℃） |  | 20100142 | 轧硬 | 0.4*760-SPCC | 30210015 | 光亮卷 | 0.1-SPCC |  | 20 | MO000945 | MO000945-028 | XPZG001 | 小品种钢前处理模板 | 13580 | 2024-06-25 | 2024-07-05 | 2 | 2024-06-30 11:37:14 | 2024-07-03 23:57:30 | 江苏东方九天新能源材料有限公司 | 193109 | 张天圣 | 张天圣 |  | 0.4 | 5840 | 760 | 1 | JG1224060240 | 轧0.1，米数控制在23100-23200米，脱脂分一包10400米。 |  |  | 否 | 否 | 4741 | 28
一次退火 | JG1224060234 | JG1224060234 | 东方3# | 合格 |  | 乙 | 李楷文,袁亚东,张天圣 | 13465 | 13465 | 1 | 5720 | 0.4 | 760 | 退火 装炉量20T-45T(620℃),装炉量>45T (630℃） |  | 20100142 | 轧硬 | 0.4*760-SPCC | 30210015 | 光亮卷 | 0.1-SPCC |  | 20 | MO000945 | MO000945-019 | XPZG001 | 小品种钢前处理模板 | 13510 | 2024-06-25 | 2024-07-05 | 2 | 2024-06-30 11:37:14 | 2024-07-03 23:57:30 | 江苏东方九天新能源材料有限公司 | 193100 | 张天圣 | 张天圣 |  | 0.4 | 5720 | 760 | 1 | JG1224060234 | 轧0.1，米数控制在23100-23200米，脱脂分一包10400米。 |  |  | 否 | 否 | 5302 | 19
一次退火 | JG1224060244 | JG1224060244 | 东方3# | 合格 |  | 乙 | 李楷文,袁亚东,张天圣 | 13460 | 13460 | 1 | 5720 | 0.4 | 760 | 退火 装炉量20T-45T(620℃),装炉量>45T (630℃） |  | 20100142 | 轧硬 | 0.4*760-SPCC | 30210015 | 光亮卷 | 0.1-SPCC |  | 20 | MO000945 | MO000945-011 | XPZG001 | 小品种钢前处理模板 | 13475 | 2024-06-25 | 2024-07-05 | 2 | 2024-06-30 11:37:14 | 2024-07-03 23:57:30 | 江苏东方九天新能源材料有限公司 | 193091 | 张天圣 | 张天圣 |  | 0.4 | 5720 | 760 | 1 | JG1224060244 | 轧0.1，米数控制在23100-23200米，脱脂分一包10400米。 |  |  | 否 | 否 | 5330 | 11
最终退火 | JG12240550912 | JG1224055091 | 东方20# | 合格 |  | 甲 | 吴双勇,李龙礼,程新华 | 6000 | 6000 | 1 | 10450 | 0.1 | 760 | 退火（590℃） |  | 20100142 | 轧硬 | 0.4*760-SPCC | 30210015 | 光亮卷 | 0.1-SPCC |  | 50 | MO001072 | MO001072-002-02 | GLJ003 | 光亮卷前处理 模板 | 13455 | 2024-07-01 | 2024-07-08 | 2 | 2024-07-02 06:33:37 | 2024-07-03 23:57:13 | 江苏东方九天新能源材料有限公司 | 187647 | 张天圣 | 张天圣 |  | 0.1 | 10450 | 760 | 1 | JG12240550912 | 轧0.1，米数控制在23200-23300米，脱脂分一包10400米。 |  |  | 否 | 否 | 2618 | 2
最终退火 | JG12240550911 | JG1224055091 | 东方20# | 合格 |  | 甲 | 吴双勇,李龙礼,程新华 | 7355 | 7355 | 1 | 12800 | 0.1 | 760 | 退火（590℃） |  | 20100142 | 轧硬 | 0.4*760-SPCC | 30210015 | 光亮卷 | 0.1-SPCC |  | 50 | MO001072 | MO001072-002-01 | GLJ003 | 光亮卷前处理 模板 | 13455 | 2024-07-01 | 2024-07-08 | 2 | 2024-07-02 06:33:37 | 2024-07-03 23:57:13 | 江苏东方九天新能源材料有限公司 | 187647 | 张天圣 | 张天圣 |  | 0.1 | 12800 | 760 | 1 | JG12240550911 | 轧0.1，米数控制在23200-23300米，脱脂分一包10400米。 |  |  | 否 | 否 | 2618 | 2
最终退火 | JG12240551462 | JG1224055146 | 东方20# | 合格 |  | 甲 | 吴双勇,李龙礼,程新华 | 6500 | 6500 | 1 | 11300 | 0.1 | 760 | 退火（590℃） |  | 20100142 | 轧硬 | 0.4*760-SPCC | 30210015 | 光亮卷 | 0.1-SPCC |  | 50 | MO001068 | MO001068-003-02 | GLJ003 | 光亮卷前处理 模板 | 13800 | 2024-07-01 | 2024-07-08 | 2 | 2024-07-02 06:33:37 | 2024-07-03 23:57:13 | 江苏东方九天新能源材料有限公司 | 161509 | 张天圣 | 张天圣 |  | 0.1 | 11300 | 760 | 1 | JG12240551462 | 轧0.1，米数控制在23700-23800米，脱脂分一包10500米。 |  |  | 否 | 否 | 1767 | 3
最终退火 | JG12240551461 | JG1224055146 | 东方20# | 合格 |  | 甲 | 吴双勇,李龙礼,程新华 | 7180 | 7180 | 1 | 12500 | 0.1 | 760 | 退火（590℃） |  | 20100142 | 轧硬 | 0.4*760-SPCC | 30210015 | 光亮卷 | 0.1-SPCC |  | 50 | MO001068 | MO001068-003-01 | GLJ003 | 光亮卷前处理 模板 | 13800 | 2024-07-01 | 2024-07-08 | 2 | 2024-07-02 06:33:37 | 2024-07-03 23:57:13 | 江苏东方九天新能源材料有限公司 | 161509 | 张天圣 | 张天圣 |  | 0.1 | 12500 | 760 | 1 | JG12240551461 | 轧0.1，米数控制在23700-23800米，脱脂分一包10500米。 |  |  | 否 | 否 | 1767 | 3
最终退火 | JG12240502411 | JG1224050241 | 东方20# | 合格 |  | 乙 | 张天圣 | 5700 | 5700 | 1 | 10000 | 0.1 | 760 | 退火（590℃） |  | 20100142 | 轧硬 | 0.4*760-SPCC | 30210015 | 光亮卷 | 0.1-SPCC |  | 50 | MO000943 | MO000943-002-01 | KSFW001 | 东方小品种钢前处理 0.67（昆山富维 厚度公差：0.660-0.670mm,光泽度大于150GU（横向、纵向），粗糙度：Ra0.2-0.45um.硬度：HV80-110） | 13790 | 2024-06-25 | 2024-07-05 | 2 | 2024-07-03 23:22:51 | 2024-07-03 23:23:25 | 江苏东方九天新能源材料有限公司 | 193071 | 张天圣 | 张天圣 |  | 0.1 | 10000 | 760 | 1 | JG12240502411 | 轧0.1，米数控制在23700-23800米，脱脂分一包10500米。 |  |  | 否 | 否 | 3432 | 2
最终冷轧 | JG1224055152 | JG1224055152 | 东方850轧机 | 合格 | 合格品 | 甲 | 吴宏林 | 13810 | 13760 | 0.9964 | 19700 | 0.125 | 760 | 850轧机普光辊(Ra0.4-0.6μm)轧制0.125mm(0.4-0.25-0.16-0.125) |  | 20100142 | 轧硬 | 0.4*760-SPCC | 30210004 | 光亮卷 | 0.125-SPCC |  | 30 | MO001139 | MO001139-002 | GLJ003 | 光亮卷前处理 模板 | 13810 | 2024-07-03 | 2024-07-08 | 2 | 2024-07-03 22:39:23 | 2024-07-03 22:42:42 | 江苏东方九天新能源材料有限公司 | 178262 | 吴宏林 |  |  | 0.4 | 0 | 760 | 1 | JG1224055152 | 轧0.125，厚度0.117-0.122mm，米数控制在19700-19800米，脱脂分一包6500米。 |  |  | 否 | 否 | 3100 | 2
最终脱脂 | JG12240550371 | JG1224055037 | 东方950脱脂1# | 合格 | 合格品 | 甲 | 关莫平,王建军 | 4616.57 | 4590 | 0.9942 | 6600 | 0.125 | 760 | 950-1脱脂 |  | 20100142 | 轧硬 | 0.4*760-SPCC | 30210004 | 光亮卷 | 0.125-SPCC |  | 40 | MO001137 | MO001137-001-01 | GLJ003 | 光亮卷前处理 模板 | 13930 | 2024-07-03 | 2024-07-03 | 2 | 2024-07-03 21:05:32 | 2024-07-03 22:33:41 | 江苏东方九天新能源材料有限公司 |  | 王建军 |  | 1 | 0.125 | 20010 | 760 | 1 | JG12240550371 | 轧0.125，厚度0.117-0.122mm，米数控制在19800-19900米，脱脂分一包6600米。 |  |  | 否 | 否 | 4640 | 1
最终脱脂 | JG12240550372 | JG1224055037 | 东方950脱脂1# | 合格 | 合格品 | 甲 | 关莫平,王建军 | 13900 | 9230 | 0.664 | 13340 | 0.125 | 760 | 950-1脱脂 |  | 20100142 | 轧硬 | 0.4*760-SPCC | 30210004 | 光亮卷 | 0.125-SPCC |  | 40 | MO001137 | MO001137-001-02 | GLJ003 | 光亮卷前处理 模板 | 13930 | 2024-07-03 | 2024-07-03 | 2 | 2024-07-03 21:05:32 | 2024-07-03 22:33:41 | 江苏东方九天新能源材料有限公司 |  | 王建军 |  | 1 | 0.125 | 20010 | 760 | 1 | JG12240550372 | 轧0.125，厚度0.117-0.122mm，米数控制在19800-19900米，脱脂分一包6600米。 |  |  | 否 | 否 | 4640 | 1
最终脱脂 | JG12240551451 | JG1224055145 | 东方950脱脂1# | 合格 | 合格品 | 乙 | 何晓健,张东兵 | 4528.09 | 4500 | 0.9938 | 6550 | 0.125 | 760 | 950-1脱脂 |  | 20100142 | 轧硬 | 0.4*760-SPCC | 30210004 | 光亮卷 | 0.125-SPCC |  | 40 | MO001139 | MO001139-001-01 | GLJ003 | 光亮卷前处理 模板 | 13735 | 2024-07-03 | 2024-07-08 | 2 | 2024-07-03 19:31:54 | 2024-07-03 20:54:31 | 江苏东方九天新能源材料有限公司 |  | 何晓健 |  | 1 | 0.12 | 19888 | 760 | 1 | JG12240551451 | 轧0.125，厚度0.117-0.122mm，米数控制在19700-19800米，脱脂分一包6500米。 |  |  | 否 | 否 | 3967 | 1
最终脱脂 | JG12240551452 | JG1224055145 | 东方950脱脂1# | 合格 | 合格品 | 乙 | 何晓健,张东兵 | 13700 | 9115 | 0.6653 | 13300 | 0.125 | 760 | 950-1脱脂 |  | 20100142 | 轧硬 | 0.4*760-SPCC | 30210004 | 光亮卷 | 0.125-SPCC |  | 40 | MO001139 | MO001139-001-02 | GLJ003 | 光亮卷前处理 模板 | 13735 | 2024-07-03 | 2024-07-08 | 2 | 2024-07-03 19:31:54 | 2024-07-03 20:54:31 | 江苏东方九天新能源材料有限公司 |  | 何晓健 |  | 1 | 0.12 | 19888 | 760 | 1 | JG12240551452 | 轧0.125，厚度0.117-0.122mm，米数控制在19700-19800米，脱脂分一包6500米。 |  |  | 否 | 否 | 3967 | 1
最终冷轧 | JG1224055037 | JG1224055037 | 东方850轧机 | 合格 | 合格品 | 乙 | 肖勋民 | 13930 | 13900 | 0.9978 | 20010 | 0.125 | 760 | 850轧机普光辊(Ra0.4-0.6μm)轧制0.125mm(0.4-0.25-0.16-0.125) |  | 20100142 | 轧硬 | 0.4*760-SPCC | 30210004 | 光亮卷 | 0.125-SPCC |  | 30 | MO001137 | MO001137-001 | GLJ003 | 光亮卷前处理 模板 | 13930 | 2024-07-03 | 2024-07-03 | 2 | 2024-07-03 18:23:36 | 2024-07-03 20:47:35 | 江苏东方九天新能源材料有限公司 | 178269 | 肖勋民 |  |  | 0.4 | 0 | 760 | 1 | JG1224055037 | 轧0.125，厚度0.117-0.122mm，米数控制在19800-19900米，脱脂分一包6600米。 |  |  | 否 | 否 | 4640 | 1
最终冷轧 | JG1224055145 | JG1224055145 | 东方850轧机 | 合格 | 合格品 | 乙 | 肖勋民 | 13735 | 13700 | 0.9975 | 19888 | 0.12 | 760 | 850轧机普光辊(Ra0.4-0.6μm)轧制0.125mm(0.4-0.25-0.16-0.125) |  | 20100142 | 轧硬 | 0.4*760-SPCC | 30210004 | 光亮卷 | 0.125-SPCC |  | 30 | MO001139 | MO001139-001 | GLJ003 | 光亮卷前处理 模板 | 13735 | 2024-07-03 | 2024-07-08 | 2 | 2024-07-03 18:03:25 | 2024-07-03 19:31:17 | 江苏东方九天新能源材料有限公司 | 161510 | 杨海鹏 |  |  | 0.4 | 0 | 760 | 1 | JG1224055145 | 轧0.125，厚度0.117-0.122mm，米数控制在19700-19800米，脱脂分一包6500米。 |  |  | 否 | 否 | 3967 | 1
分剪 | TD240608021/5 | TD240608021 | 东方分剪6# | 合格 | 合格品 | 乙 | 尹斌斌 | 388.01 | 381 | 0.9819 | 0 | 0.762 | 80.5 | 分剪翻包涂油 |  | 31020098 | 小品种钢分切带 | 0.762-SPCC | 31020098 | 小品种钢分切带 | 0.762-SPCC |  | 10 | MO001142 | MO001142-011-05 | FJ001 | 分剪模板 | 1935 | 2024-07-03 | 2024-07-06 | 2 | 2024-07-03 18:21:28 | 2024-07-03 18:22:47 | 江苏东方九天新能源材料有限公司 |  | 尹斌斌 |  | 1 | 0.762 | 0 | 80.5 | 1 | TD240608021/5 | 分剪翻包涂油 | 1 |  | 是 | 是 | 1 | 11
分剪 | TD240608021/4 | TD240608021 | 东方分剪6# | 合格 | 合格品 | 乙 | 尹斌斌 | 387 | 380 | 0.9819 | 0 | 0.762 | 80.5 | 分剪翻包涂油 |  | 31020098 | 小品种钢分切带 | 0.762-SPCC | 31020098 | 小品种钢分切带 | 0.762-SPCC |  | 10 | MO001142 | MO001142-011-04 | FJ001 | 分剪模板 | 1935 | 2024-07-03 | 2024-07-06 | 2 | 2024-07-03 18:21:28 | 2024-07-03 18:22:47 | 江苏东方九天新能源材料有限公司 |  | 尹斌斌 |  | 1 | 0.762 | 0 | 80.5 | 1 | TD240608021/4 | 分剪翻包涂油 | 1 |  | 是 | 是 | 1 | 11
分剪 | TD240608021/3 | TD240608021 | 东方分剪6# | 合格 | 合格品 | 乙 | 尹斌斌 | 387 | 380 | 0.9819 | 0 | 0.762 | 80.5 | 分剪翻包涂油 |  | 31020098 | 小品种钢分切带 | 0.762-SPCC | 31020098 | 小品种钢分切带 | 0.762-SPCC |  | 10 | MO001142 | MO001142-011-03 | FJ001 | 分剪模板 | 1935 | 2024-07-03 | 2024-07-06 | 2 | 2024-07-03 18:21:28 | 2024-07-03 18:22:47 | 江苏东方九天新能源材料有限公司 |  | 尹斌斌 |  | 1 | 0.762 | 0 | 80.5 | 1 | TD240608021/3 | 分剪翻包涂油 | 1 |  | 是 | 是 | 1 | 11
分剪 | TD240608021/2 | TD240608021 | 东方分剪6# | 合格 | 合格品 | 乙 | 尹斌斌 | 387 | 380 | 0.9819 | 0 | 0.762 | 80.5 | 分剪翻包涂油 |  | 31020098 | 小品种钢分切带 | 0.762-SPCC | 31020098 | 小品种钢分切带 | 0.762-SPCC |  | 10 | MO001142 | MO001142-011-02 | FJ001 | 分剪模板 | 1935 | 2024-07-03 | 2024-07-06 | 2 | 2024-07-03 18:21:28 | 2024-07-03 18:22:47 | 江苏东方九天新能源材料有限公司 |  | 尹斌斌 |  | 1 | 0.762 | 0 | 80.5 | 1 | TD240608021/2 | 分剪翻包涂油 | 1 |  | 是 | 是 | 1 | 11
分剪 | TD240608021/1 | TD240608021 | 东方分剪6# | 合格 | 合格品 | 乙 | 尹斌斌 | 385.98 | 379 | 0.9819 | 0 | 0.762 | 80.5 | 分剪翻包涂油 |  | 31020098 | 小品种钢分切带 | 0.762-SPCC | 31020098 | 小品种钢分切带 | 0.762-SPCC |  | 10 | MO001142 | MO001142-011-01 | FJ001 | 分剪模板 | 1935 | 2024-07-03 | 2024-07-06 | 2 | 2024-07-03 18:21:28 | 2024-07-03 18:22:47 | 江苏东方九天新能源材料有限公司 |  | 尹斌斌 |  | 1 | 0.762 | 0 | 80.5 | 1 | TD240608021/1 | 分剪翻包涂油 | 1 |  | 是 | 是 | 1 | 11
最终脱脂 | JG12240602381 | JG1224060238 | 东方950脱脂1# | 合格 | 合格品 | 乙 | 何晓健,张东兵 | 12890 | 7165 | 0.5559 | 12400 | 0.1 | 760 | 脱脂（950-1） |  | 20100142 | 轧硬 | 0.4*760-SPCC | 30210015 | 光亮卷 | 0.1-SPCC |  | 40 | MO000945 | MO000945-022-01 | KSFW001 | 东方小品种钢前处理 0.67（昆山富维 厚度公差：0.660-0.670mm,光泽度大于150GU（横向、纵向），粗糙度：Ra0.2-0.45um.硬度：HV80-110） | 13520 | 2024-06-25 | 2024-07-05 | 2 | 2024-07-03 15:49:08 | 2024-07-03 17:27:27 | 江苏东方九天新能源材料有限公司 |  | 何晓健 |  | 1 | 0.1 | 22180 | 760 | 1 | JG12240602381 | 轧0.1，米数控制在23100-23200米，脱脂分一包10400米。 |  |  | 否 | 否 | 4471 | 22
最终脱脂 | JG12240602382 | JG1224060238 | 东方950脱脂1# | 合格 | 合格品 | 乙 | 何晓健,张东兵 | 5668.97 | 5625 | 0.9922 | 9750 | 0.1 | 760 | 脱脂（950-1） |  | 20100142 | 轧硬 | 0.4*760-SPCC | 30210015 | 光亮卷 | 0.1-SPCC |  | 40 | MO000945 | MO000945-022-02 | KSFW001 | 东方小品种钢前处理 0.67（昆山富维 厚度公差：0.660-0.670mm,光泽度大于150GU（横向、纵向），粗糙度：Ra0.2-0.45um.硬度：HV80-110） | 13520 | 2024-06-25 | 2024-07-05 | 2 | 2024-07-03 15:49:08 | 2024-07-03 17:27:27 | 江苏东方九天新能源材料有限公司 |  | 何晓健 |  | 1 | 0.1 | 22180 | 760 | 1 | JG12240602382 | 轧0.1，米数控制在23100-23200米，脱脂分一包10400米。 |  |  | 否 | 否 | 4471 | 22
最终平整 | JG12240551172 | JG1224055117 | 东方850平整 | 合格 | 让步接收 | 乙 | 鞠承,姚学禹 | 6085 | 6060 | 0.9959 | 10550 | 0.1 | 760 | 平整 | K孔洞(86米传57CM3个0.07-0.14/249米传20CM0.14/2857-4829米传20-56CM12个0.07-4.46/6303米传23CM0.57) | 20100142 | 轧硬 | 0.4*760-SPCC | 30210015 | 光亮卷 | 0.1-SPCC |  | 60 | MO001030 | MO001030-001-02 | GLJ003 | 光亮卷前处理 模板 | 13715 | 2024-06-28 | 2024-07-06 | 2 | 2024-07-03 15:03:04 | 2024-07-03 17:25:10 | 江苏东方九天新能源材料有限公司 | 187628 | 鞠承 |  |  | 0.1 | 10550 | 760 | 1 | JG12240551172 | 轧0.1，米数控制在23700-23800米，脱脂分一包10500米。 | 1 | K孔洞(86米传57CM3个0.07-0.14/249米传20CM0.14/2857-4829米传20-56CM12个0.07-4.46/6303米传23CM0.57) | 是 | 是 | 3697 | 1
最终平整 | JG12240601412 | JG1224060141 | 东方850平整 | 合格 | 让步接收 | 乙 | 鞠承,姚学禹 | 7585 | 7580 | 0.9993 | 13250 | 0.1 | 760 | 平整 | 传边轻微起筋，5301-6605米传30-37CM6个孔洞0.28-1.98平方毫米 | 20100142 | 轧硬 | 0.4*760-SPCC | 30210015 | 光亮卷 | 0.1-SPCC |  | 60 | MO000938 | MO000938-004-02 | KSFW001 | 东方小品种钢前处理 0.67（昆山富维 厚度公差：0.660-0.670mm,光泽度大于150GU（横向、纵向），粗糙度：Ra0.2-0.45um.硬度：HV80-110） | 13450 | 2024-06-24 | 2024-07-04 | 2 | 2024-07-03 16:59:17 | 2024-07-03 17:01:17 | 江苏东方九天新能源材料有限公司 | 192988 | 鞠承 |  |  | 0.1 | 13200 | 760 | 1 | JG12240601412 | 轧0.1，米数控制在23100-23200米，脱脂分一包10400米。 | 1 | Q起筋(来料传平后轻微),K孔洞(5301-6605米传30-37CM6个0.28-1.98) | 是 | 是 | 5176 | 4
最终平整 | JG12240551622 | JG1224055162 | 东方850平整 | 合格 | 让步接收 | 乙 | 鞠承,姚学禹 | 5975 | 5970 | 0.9992 | 10430 | 0.1 | 760 | 平整 | 3343-3371米传侧25cm7个孔洞（0.21-0.71mm2） | 20100142 | 轧硬 | 0.4*760-SPCC | 30210015 | 光亮卷 | 0.1-SPCC |  | 60 | MO000772 | MO000772-004-02 | KSFW001 | 东方小品种钢前处理 0.67（昆山富维 厚度公差：0.660-0.670mm,光泽度大于150GU（横向、纵向），粗糙度：Ra0.2-0.45um.硬度：HV80-110） | 12010 | 2024-06-17 | 2024-06-27 | 2 | 2024-07-03 15:48:15 | 2024-07-03 15:49:33 | 江苏东方九天新能源材料有限公司 | 187674 | 鞠承 |  |  | 0.1 | 10400 | 760 | 1 | JG12240551622 | 轧0.1，米数控制在20700-20800米，脱脂平均分包 | 1 | K孔洞(3343-3371米传25CM7个0.21-0.71) | 是 | 是 | 4619 | 4
最终脱脂 | JG12240551241 | JG1224055124 | 东方950脱脂1# | 合格 | 合格品 | 乙 | 何晓健,张东兵 | 6560 | 6215 | 0.9474 | 10700 | 0.1 | 760 | 脱脂（950-1） |  | 20100142 | 轧硬 | 0.4*760-SPCC | 30210015 | 光亮卷 | 0.1-SPCC |  | 40 | MO000767 | MO000767-008-01 | KSFW001 | 东方小品种钢前处理 0.67（昆山富维 厚度公差：0.660-0.670mm,光泽度大于150GU（横向、纵向），粗糙度：Ra0.2-0.45um.硬度：HV80-110） | 13720 | 2024-06-17 | 2024-06-27 | 2 | 2024-07-03 14:43:58 | 2024-07-03 15:48:55 | 江苏东方九天新能源材料有限公司 | 187633 | 何晓健 |  |  | 0.1 | 10664 | 760 | 1 | JG12240551241 | 轧0.1，米数控制在23700-23800米，脱脂分一包10500米。 |  |  | 否 | 否 | 6800 | 8
最终平整 | JG12240551171 | JG1224055117 | 东方850平整 | 合格 | 让步接收 | 乙 | 鞠承,姚学禹 | 7535 | 7460 | 0.99 | 13000 | 0.1 | 760 | 平整 | 夹纸内110米粘钢印重平后松花印1-2CM（其中有7处孔洞）【退平整】 | 20100142 | 轧硬 | 0.4*760-SPCC | 30210015 | 光亮卷 | 0.1-SPCC |  | 60 | MO001030 | MO001030-001-01 | GLJ003 | 光亮卷前处理 模板 | 13715 | 2024-06-28 | 2024-07-06 | 2 | 2024-07-03 14:58:39 | 2024-07-03 15:01:53 | 江苏东方九天新能源材料有限公司 | 187628 | 鞠承 |  |  | 0.1 | 13100 | 760 | 1 | JG12240551171 | 轧0.1，米数控制在23700-23800米，脱脂分一包10500米。 | 1 | S松花印(夹纸内内110米来料粘钢印重平后松花印1-2CM【退平整】】) | 是 | 是 | 3697 | 1
最终冷轧 | JG1224060238 | JG1224060238 | 东方850轧机 | 合格 | 合格品 | 乙 | 王厉 | 13485 | 12890 | 0.9559 | 22180 | 0.1 | 760 | 850轧机普光辊(Ra0.4-0.6μm)轧制0.1mm(0.4-0.25-0.15-0.115-0.1) |  | 20100142 | 轧硬 | 0.4*760-SPCC | 30210015 | 光亮卷 | 0.1-SPCC |  | 30 | MO000945 | MO000945-022 | KSFW001 | 东方小品种钢前处理 0.67（昆山富维 厚度公差：0.660-0.670mm,光泽度大于150GU（横向、纵向），粗糙度：Ra0.2-0.45um.硬度：HV80-110） | 13520 | 2024-06-25 | 2024-07-05 | 2 | 2024-07-03 14:48:18 | 2024-07-03 14:49:14 | 江苏东方九天新能源材料有限公司 | 193103 | 王厉 |  |  | 0.4 | 5730 | 760 | 1 | JG1224060238 | 轧0.1，米数控制在23100-23200米，脱脂分一包10400米。 |  |  | 否 | 否 | 4471 | 22
最终脱脂 | JG12240502411 | JG1224050241 | 东方950脱脂1# | 合格 | 合格品 | 乙 | 何晓健,张东兵 | 6136.64 | 5700 | 0.9288 | 10000 | 0.1 | 760 | 脱脂（950-1） |  | 20100142 | 轧硬 | 0.4*760-SPCC | 30210015 | 光亮卷 | 0.1-SPCC |  | 40 | MO000943 | MO000943-002-01 | KSFW001 | 东方小品种钢前处理 0.67（昆山富维 厚度公差：0.660-0.670mm,光泽度大于150GU（横向、纵向），粗糙度：Ra0.2-0.45um.硬度：HV80-110） | 13790 | 2024-06-25 | 2024-07-05 | 2 | 2024-07-03 13:44:55 | 2024-07-03 14:43:34 | 江苏东方九天新能源材料有限公司 |  | 何晓健 |  | 1 | 0.1 | 22300 | 760 | 1 | JG12240502411 | 轧0.1，米数控制在23700-23800米，脱脂分一包10500米。 |  |  | 否 | 否 | 3432 | 2
最终脱脂 | JG12240502412 | JG1224050241 | 东方950脱脂1# | 合格 | 合格品 | 乙 | 何晓健,张东兵 | 6863.35 | 6375 | 0.9288 | 11200 | 0.1 | 760 | 脱脂（950-1） |  | 20100142 | 轧硬 | 0.4*760-SPCC | 30210015 | 光亮卷 | 0.1-SPCC |  | 40 | MO000943 | MO000943-002-02 | KSFW001 | 东方小品种钢前处理 0.67（昆山富维 厚度公差：0.660-0.670mm,光泽度大于150GU（横向、纵向），粗糙度：Ra0.2-0.45um.硬度：HV80-110） | 13790 | 2024-06-25 | 2024-07-05 | 2 | 2024-07-03 13:44:55 | 2024-07-03 14:43:34 | 江苏东方九天新能源材料有限公司 |  | 何晓健 |  | 1 | 0.1 | 22300 | 760 | 1 | JG12240502412 | 轧0.1，米数控制在23700-23800米，脱脂分一包10500米。 |  |  | 否 | 否 | 3432 | 2
最终退火 | JL00240300412 | JL0024030041 | 东方20# | 合格 |  | 甲 | 刘忠于 | 6430 | 6430 | 1 | 5200 | 0.254 | 630 | 海金杜门：退火(620℃)、转850平整 |  | 20100086 | 轧硬 | 0.6*630-SPCC | 20600002 | 镍钝化卷半成品 | 0.254-SPCC |  | 40 | MO000994 | MO000994-002-02 | ZDY | 自定义 | 13280 | 2024-06-25 | 2024-06-27 | 2 | 2024-07-03 14:42:26 | 2024-07-03 14:42:43 | 江苏东方九天新能源材料有限公司 | 194124 | 5838 | 5838 |  | 0.254 | 5200 | 630 | 1 | JL00240300412 | 海金杜门:（0.254）厚度公差：0.250-0.255mm、硬度：90-100HV,粗糙度：Ra0.5-0.7μm |  |  | 否 | 否 | 7 | 2
最终脱脂 | JL00240300412 | JL0024030041 | 东方950脱脂1# | 合格 | 合格品 | 甲 | 王建军 | 6500 | 6430 | 0.9892 | 5200 | 0.254 | 630 | 海金杜门：脱脂(单位张力6.9）、转退火 |  | 20100086 | 轧硬 | 0.6*630-SPCC | 20600002 | 镍钝化卷半成品 | 0.254-SPCC |  | 30 | MO000994 | MO000994-002-02 | ZDY | 自定义 | 13280 | 2024-06-25 | 2024-06-27 | 2 | 2024-07-03 14:38:55 | 2024-07-03 14:42:08 | 江苏东方九天新能源材料有限公司 | 194124 | 王建军 |  |  | 0.254 | 5250 | 630 | 1 | JL00240300412 | 海金杜门:（0.254）厚度公差：0.250-0.255mm、硬度：90-100HV,粗糙度：Ra0.5-0.7μm |  |  | 否 | 否 | 7 | 2
铬钝化 | JG12240550692 | JG12240550692 | 东方铬钝化950 | 合格 | 合格品 | 甲 | 周建锋 | 6120 | 6101 | 0.9969 | 10690 | 0.1 | 760 | / |  | 30210015 | 光亮卷 | 0.1-SPCC | 30110014 | 铬钝化卷 | 0.1-SPCC |  | 10 | MO001048 | MO001048-006 | GDH001 | 铬钝化模板 | 6120 | 2024-06-30 | 2024-06-30 | 2 | 2024-07-03 13:31:30 | 2024-07-03 14:38:16 | 江苏东方九天新能源材料有限公司 | 197246 | 倪兵 |  |  | 0.1 | 10700 | 760 | 1 | JG12240550692 |  | 1 | S色差(色差 条印 辊印 亮斑 | 是 | 是 | 67 | 6
最终平整 | JG12240550432 | JG1224055043 | 东方850平整 | 合格 | 让步接收 | 乙 | 鞠承,姚学禹 | 6725 | 6710 | 0.9978 | 11750 | 0.1 | 760 | 850平整用Ra0.8-1.0μm毛化辊平整.厚度公差：0.095-0.105mm | T停机斑(50米处重/板面白条印),K孔洞(4663-4666米传24CM2个0.14/11200米传66CM5.095) | 20100142 | 轧硬 | 0.4*760-SPCC | 30210015 | 光亮卷 | 0.1-SPCC |  | 60 | MO000578 | MO000578-003-02 | YG001 | 优钢前处理 | 13815 | 2024-05-31 | 2024-06-10 | 2 | 2024-07-03 13:31:01 | 2024-07-03 13:33:22 | 江苏东方九天新能源材料有限公司 | 155682 | 鞠承 |  |  | 0.1 | 11700 | 760 | 1 | JG12240550432 | 轧0.1，米数控制在23700-23800米，脱脂分一包10500米。 | 1 | T停机斑(50米处重/板面白条印),K孔洞(4663-4666米传24CM2个0.14/11200米传66CM5.095) | 是 | 是 | 5306 | 3
铬钝化 | JG12240551362 | JG12240551362 | 东方铬钝化950 | 合格 | 合格品 | 甲 | 周建锋 | 6085 | 5995 | 0.9852 | 10450 | 0.1 | 760 | / | 9457米横向15mm孔洞（大小1.77mm2） | 30210015 | 光亮卷 | 0.1-SPCC | 30110014 | 铬钝化卷 | 0.1-SPCC |  | 10 | MO001048 | MO001048-005 | GDH001 | 铬钝化模板 | 6085 | 2024-06-30 | 2024-06-30 | 2 | 2024-07-03 12:31:22 | 2024-07-03 13:30:14 | 江苏东方九天新能源材料有限公司 | 197245 | 倪兵 |  |  | 0.1 | 10590 | 760 | 1 | JG12240551362 |  | 1 | 9470米横向15MM大小1077MM孔洞，色差，辊印 | 是 | 是 | 59 | 5
最终脱脂 | JG12240502441 | JG1224050244 | 东方950脱脂1# | 合格 | 合格品 | 乙 | 何晓健,张东兵 | 7706.17 | 7605 | 0.9869 | 13000 | 0.1 | 760 | 脱脂（950-1） |  | 20100142 | 轧硬 | 0.4*760-SPCC | 30210015 | 光亮卷 | 0.1-SPCC |  | 40 | MO001068 | MO001068-004-01 | GLJ003 | 光亮卷前处理 模板 | 13760 | 2024-07-01 | 2024-07-08 | 2 | 2024-07-03 13:05:25 | 2024-07-03 13:06:28 | 江苏东方九天新能源材料有限公司 |  | 何晓健 |  | 1 | 0.1 | 23380 | 760 | 1 | JG12240502441 | 轧0.1，米数控制在23700-23800米，脱脂分一包10500米。 |  |  | 否 | 否 | 3018 | 4
最终脱脂 | JG12240502442 | JG1224050244 | 东方950脱脂1# | 合格 | 合格品 | 乙 | 何晓健,张东兵 | 6003.82 | 5925 | 0.9869 | 10200 | 0.1 | 760 | 脱脂（950-1） |  | 20100142 | 轧硬 | 0.4*760-SPCC | 30210015 | 光亮卷 | 0.1-SPCC |  | 40 | MO001068 | MO001068-004-02 | GLJ003 | 光亮卷前处理 模板 | 13760 | 2024-07-01 | 2024-07-08 | 2 | 2024-07-03 13:05:25 | 2024-07-03 13:06:28 | 江苏东方九天新能源材料有限公司 |  | 何晓健 |  | 1 | 0.1 | 23380 | 760 | 1 | JG12240502442 | 轧0.1，米数控制在23700-23800米，脱脂分一包10500米。 |  |  | 否 | 否 | 3018 | 4
最终脱脂 | JG12240551411 | JG1224055141 | 东方950脱脂1# | 合格 | 合格品 | 乙 | 何晓健,张东兵 | 7164.86 | 7090 | 0.9896 | 12300 | 0.1 | 760 | 脱脂（950-1） |  | 20100142 | 轧硬 | 0.4*760-SPCC | 30210015 | 光亮卷 | 0.1-SPCC |  | 40 | MO001035 | MO001035-001-01 | GLJ003 | 光亮卷前处理 模板 | 13780 | 2024-06-28 | 2024-07-06 | 2 | 2024-07-03 13:04:10 | 2024-07-03 13:05:08 | 江苏东方九天新能源材料有限公司 |  | 何晓健 |  | 1 | 0.1 | 22300 | 760 | 1 | JG12240551411 | 轧0.1，米数控制在23700-23800米，脱脂分一包10500米。 |  |  | 否 | 否 | 2819 | 1
最终脱脂 | JG12240551412 | JG1224055141 | 东方950脱脂1# | 合格 | 合格品 | 乙 | 何晓健,张东兵 | 5755.13 | 5695 | 0.9896 | 9950 | 0.1 | 760 | 脱脂（950-1） |  | 20100142 | 轧硬 | 0.4*760-SPCC | 30210015 | 光亮卷 | 0.1-SPCC |  | 40 | MO001035 | MO001035-001-02 | GLJ003 | 光亮卷前处理 模板 | 13780 | 2024-06-28 | 2024-07-06 | 2 | 2024-07-03 13:04:10 | 2024-07-03 13:05:08 | 江苏东方九天新能源材料有限公司 |  | 何晓健 |  | 1 | 0.1 | 22300 | 760 | 1 | JG12240551412 | 轧0.1，米数控制在23700-23800米，脱脂分一包10500米。 |  |  | 否 | 否 | 2819 | 1
最终平整 | JG12240551631 | JG1224055163 | 东方850平整 | 合格 | 让步接收 | 乙 | 鞠承,姚学禹 | 5710 | 5730 | 1.0035 | 10030 | 0.1 | 760 | 平整 | 6483-6574米传侧19-35cm2个孔洞（0.42-2.05mm2），9494-9497米传侧24-31cm2个孔洞（0.07-0.28mm2) | 20100142 | 轧硬 | 0.4*760-SPCC | 30210015 | 光亮卷 | 0.1-SPCC |  | 60 | MO000771 | MO000771-001-01 | KSFW001 | 东方小品种钢前处理 0.67（昆山富维 厚度公差：0.660-0.670mm,光泽度大于150GU（横向、纵向），粗糙度：Ra0.2-0.45um.硬度：HV80-110） | 12320 | 2024-06-17 | 2024-06-27 | 2 | 2024-07-03 12:55:18 | 2024-07-03 12:57:20 | 江苏东方九天新能源材料有限公司 | 187669 | 鞠承 |  |  | 0.1 | 10000 | 760 | 1 | JG12240551631 | 轧0.1，米数控制在21100-21200米，脱脂平均分包 | 1 | K孔洞(6483-6574米传19-35CM2个0.42-2.05/9494-9477米传24-31CM2个0.07-0.28),T停机斑(50米处) | 是 | 是 | 4954 | 1
铬钝化 | JG122405515021 | JG12240551502 | 东方铬钝化950 | 合格 | 合格品 | 甲 | 孙锋 | 2852.67 | 2811 | 0.9854 | 4910 | 0.1 | 760 | / |  | 30210015 | 光亮卷 | 0.1-SPCC | 30110014 | 铬钝化卷 | 0.1-SPCC |  | 10 | MO001107 | MO001107-002-01 | GDH001 | 铬钝化模板 | 8420 | 2024-07-02 | 2024-07-02 | 2 | 2024-07-03 10:35:02 | 2024-07-03 12:30:51 | 江苏东方九天新能源材料有限公司 |  | 倪兵 |  | 1 | 0.1 | 14750 | 760 | 1 | JG122405515021 |  | 1 |  | 是 | 是 | 153 | 2
铬钝化 | JG122405515022 | JG12240551502 | 东方铬钝化950 | 合格 | 让步接收 | 甲 | 孙锋 | 2858.76 | 2817 | 0.9854 | 4910 | 0.1 | 760 | / | 内150米左右板面折皱印 | 30210015 | 光亮卷 | 0.1-SPCC | 30110014 | 铬钝化卷 | 0.1-SPCC |  | 10 | MO001107 | MO001107-002-02 | GDH001 | 铬钝化模板 | 8420 | 2024-07-02 | 2024-07-02 | 2 | 2024-07-03 10:35:02 | 2024-07-03 12:30:51 | 江苏东方九天新能源材料有限公司 |  | 倪兵 |  | 1 | 0.1 | 14750 | 760 | 1 | JG122405515022 |  | 1 | Z折皱(内150米左右板面折皱印) | 是 | 是 | 153 | 2
铬钝化 | JG122405515023 | JG12240551502 | 东方铬钝化950 | 合格 | 让步接收 | 甲 | 孙锋 | 2708.56 | 2669 | 0.9854 | 4670 | 0.1 | 760 | / | 1994米横向320mm，大小0.18mm2 | 30210015 | 光亮卷 | 0.1-SPCC | 30110014 | 铬钝化卷 | 0.1-SPCC |  | 10 | MO001107 | MO001107-002-03 | GDH001 | 铬钝化模板 | 8420 | 2024-07-02 | 2024-07-02 | 2 | 2024-07-03 10:35:02 | 2024-07-03 12:30:51 | 江苏东方九天新能源材料有限公司 |  | 倪兵 |  | 1 | 0.1 | 14750 | 760 | 1 | JG122405515023 |  | 1 | K孔洞(1994米横向320，大小0.18) | 是 | 是 | 153 | 2
最终平整 | JG12240513211 | JG122405132 | 东方850平整 | 合格 | 让步接收 | 乙 | 鞠承,姚学禹 | 8400 | 5750 | 0.6845 | 10000 | 0.1 | 760 | 平整 | 4524-4660米传侧28-45cm3个孔洞(0.071-0.99mm2) | 20100142 | 轧硬 | 0.4*760-SPCC | 30210015 | 光亮卷 | 0.1-SPCC |  | 60 | MO000773 | MO000773-001-01-01 | KSFW001 | 东方小品种钢前处理 0.67（昆山富维 厚度公差：0.660-0.670mm,光泽度大于150GU（横向、纵向），粗糙度：Ra0.2-0.45um.硬度：HV80-110） | 14280 | 2024-06-17 | 2024-06-27 | 2 | 2024-07-03 12:26:30 | 2024-07-03 12:28:45 | 江苏东方九天新能源材料有限公司 |  | 鞠承 |  | 1 | 0.1 | 14600 | 760 | 1 | JG12240513211 | 轧0.1，米数控制在24600-24700米，脱脂平均分包 | 1 | S色差条印(板面),Z振纹(板面),K孔洞(4524-4660米传28-45CM3个0.071-0.99) | 是 | 是 | 5717 | 1
最终平整 | JG12240513212 | JG122405132 | 东方850平整 | 合格 | 合格品 | 乙 | 鞠承,姚学禹 | 2640 | 2640 | 1 | 4630 | 0.1 | 760 | 平整 |  | 20100142 | 轧硬 | 0.4*760-SPCC | 30210015 | 光亮卷 | 0.1-SPCC |  | 60 | MO000773 | MO000773-001-01-02 | KSFW001 | 东方小品种钢前处理 0.67（昆山富维 厚度公差：0.660-0.670mm,光泽度大于150GU（横向、纵向），粗糙度：Ra0.2-0.45um.硬度：HV80-110） | 14280 | 2024-06-17 | 2024-06-27 | 2 | 2024-07-03 12:26:30 | 2024-07-03 12:28:45 | 江苏东方九天新能源材料有限公司 |  | 鞠承 |  | 1 | 0.1 | 14600 | 760 | 1 | JG12240513212 | 轧0.1，米数控制在24600-24700米，脱脂平均分包 | 1 |  | 是 | 是 | 5717 | 1
最终退火 | JG1224055127 | JG1224055127 | 东方20# | 合格 |  | 甲 | 吴双勇,程新华,李龙礼 | 9510 | 9510 | 1 | 16150 | 0.1 | 760 | 退火（590℃） |  | 20100142 | 轧硬 | 0.4*760-SPCC | 30210015 | 光亮卷 | 0.1-SPCC |  | 50 | MO000774 | MO000774-001 | KSFW001 | 东方小品种钢前处理 0.67（昆山富维 厚度公差：0.660-0.670mm,光泽度大于150GU（横向、纵向），粗糙度：Ra0.2-0.45um.硬度：HV80-110） | 9630 | 2024-06-17 | 2024-06-27 | 2 | 2024-07-02 01:11:52 | 2024-07-03 11:36:10 | 江苏东方九天新能源材料有限公司 | 187689 | 刘忠于 | 刘忠于 |  | 0.1 | 16150 | 760 | 1 | JG1224055127 | 轧0.1，米数控制在16500-16600米，脱脂分一包6200米 |  |  | 否 | 否 | 1534 | 1
二次退火 | DU6624060004 | DU6624060004 | 东方16# | 合格 |  | 乙 | 陈国,李楷文,袁亚东,张天圣 | 8300 | 8300 | 1 | 1750 | 1 | 575 | 南通光阳SK4：退火（730℃），转650轧机 |  | 11050004 | 优钢原料 | 2.3-SK95 | 31110013 | 优钢卷 | 0.72-SK95 |  | 50 | MO000826 | MO000826-001 | YG001 | 优钢前处理模板 | 8755 | 2024-06-19 | 2024-07-14 | 2 | 2024-07-01 15:41:13 | 2024-07-03 11:35:53 | 江苏东方九天新能源材料有限公司 | 189225 | 刘忠于 | 刘忠于 |  | 1 | 1750 | 575 | 1 | DU6624060004 | 南通光阳：（0.72）厚度±0.01，HV230-250,粗糙度小于0.1μM；表面光洁，无划伤，无碎边，无生锈，辊印，麻点 |  |  | 否 | 否 |  | 1
二次退火 | DU6624060003 | DU6624060003 | 东方16# | 合格 |  | 乙 | 陈国,李楷文,袁亚东,张天圣 | 7475 | 7475 | 1 | 1490 | 1.1 | 575 | 南通光阳SK4：退火（730℃），转650轧机 |  | 11050004 | 优钢原料 | 2.3-SK95 | 31110016 | 优钢卷 | 0.755-SK95 |  | 50 | MO000806 | MO000806-003 | YG001 | 优钢前处理模板 | 8785 | 2024-06-19 | 2024-07-14 | 2 | 2024-07-01 15:41:13 | 2024-07-03 11:35:53 | 江苏东方九天新能源材料有限公司 | 189216 | 刘忠于 | 刘忠于 |  | 1.1 | 1490 | 575 | 1 | DU6624060003 | 南通光阳：（0.755）厚度±0.01，HV230-250,粗糙度小于0.1μM |  |  | 否 | 否 | 1322 | 3
二次退火 | DU66240600022 | DU6624060002 | 东方16# | 合格 |  | 乙 | 陈国,李楷文,袁亚东,张天圣 | 3065 | 3065 | 1 | 610 | 1.1 | 575 | 南通光阳SK4：退火（730℃），转650轧机 |  | 11050004 | 优钢原料 | 2.3-SK95 | 31110016 | 优钢卷 | 0.755-SK95 |  | 50 | MO000806 | MO000806-002-02 | YG001 | 优钢前处理模板 | 8765 | 2024-06-19 | 2024-07-14 | 2 | 2024-07-01 15:41:13 | 2024-07-03 11:35:53 | 江苏东方九天新能源材料有限公司 | 189215 | 刘忠于 | 刘忠于 |  | 1.1 | 610 | 575 | 1 | DU66240600022 | 南通光阳：（0.755）厚度±0.01，HV230-250,粗糙度小于0.1μM |  |  | 否 | 否 | 2642 | 2
二次退火 | DU66240600021 | DU6624060002 | 东方16# | 合格 |  | 乙 | 陈国,李楷文,袁亚东,张天圣 | 3740 | 3740 | 1 | 740 | 1.1 | 575 | 南通光阳SK4：退火（730℃），转650轧机 |  | 11050004 | 优钢原料 | 2.3-SK95 | 31110016 | 优钢卷 | 0.755-SK95 |  | 50 | MO000806 | MO000806-002-01 | YG001 | 优钢前处理模板 | 8765 | 2024-06-19 | 2024-07-14 | 2 | 2024-07-01 15:41:13 | 2024-07-03 11:35:53 | 江苏东方九天新能源材料有限公司 | 189215 | 刘忠于 | 刘忠于 |  | 1.1 | 740 | 575 | 1 | DU66240600021 | 南通光阳：（0.755）厚度±0.01，HV230-250,粗糙度小于0.1μM |  |  | 否 | 否 | 2642 | 2
一次退火 | DL00240551152 | DL0024055115 | 东方8# | 合格 |  | 甲 | 吴双勇 | 5890 | 5890 | 1 | 2140 | 0.6 | 590 | 海金杜门：退火（620℃）、转650轧机 |  | 20100077 | 轧硬 | 0.6*590-SPCC | 20600001 | 镍钝化卷半成品 | 0.203-SPCC |  | 20 | MO000993 | MO000993-002-02 | ZDY | 自定义 | 11865 | 2024-06-25 | 2024-07-03 | 2 | 2024-07-01 11:06:07 | 2024-07-03 11:35:22 | 江苏东方九天新能源材料有限公司 | 194117 | 刘忠于 | 刘忠于 |  | 0.6 | 2140 | 590 | 1 | DL00240551152 | 海金杜门:（0.203）厚度公差: 0.198-0.203mm、硬度: 90-100HV,粗粕度: Ra0.5-0.7um |  |  | 否 | 否 | 6834 | 2
一次退火 | DL00240551131 | DL0024055113 | 东方8# | 合格 |  | 甲 | 吴双勇 | 6040 | 6040 | 1 | 2200 | 0.6 | 590 | 海金杜门：退火（620℃）、转650轧机 |  | 20100077 | 轧硬 | 0.6*590-SPCC | 20600001 | 镍钝化卷半成品 | 0.203-SPCC |  | 20 | MO000993 | MO000993-001-01 | ZDY | 自定义 | 12135 | 2024-06-25 | 2024-07-03 | 2 | 2024-07-01 11:06:07 | 2024-07-03 11:35:22 | 江苏东方九天新能源材料有限公司 | 194116 | 刘忠于 | 刘忠于 |  | 0.6 | 2200 | 590 | 1 | DL00240551131 | 海金杜门:（0.203）厚度公差: 0.198-0.203mm、硬度: 90-100HV,粗粕度: Ra0.5-0.7um |  |  | 否 | 否 | 6564 | 1
最终平整 | JG12240551612 | JG1224055161 | 东方850平整 | 合格 | 让步接收 | 乙 | 鞠承,姚学禹 | 5880 | 5880 | 1 | 10160 | 0.1 | 760 | 平整 |  | 20100142 | 轧硬 | 0.4*760-SPCC | 30210015 | 光亮卷 | 0.1-SPCC |  | 60 | MO000772 | MO000772-003-02 | KSFW001 | 东方小品种钢前处理 0.67（昆山富维 厚度公差：0.660-0.670mm,光泽度大于150GU（横向、纵向），粗糙度：Ra0.2-0.45um.硬度：HV80-110） | 12010 | 2024-06-17 | 2024-06-27 | 2 | 2024-07-03 11:01:42 | 2024-07-03 11:03:21 | 江苏东方九天新能源材料有限公司 | 187673 | 鞠承 |  |  | 0.1 | 10100 | 760 | 1 | JG12240551612 | 轧0.1，米数控制在20700-20800米，脱脂平均分包 | 1 | S色差条印(板面),T停机斑(50米处),),H花辊印(来料操10-30CM内轻微)L亮斑(板面),S色差条印(板面) | 是 | 是 | 5272 | 3
最终平整 | JG12240551611 | JG1224055161 | 东方850平整 | 合格 | 让步接收 | 乙 | 鞠承,姚学禹 | 5835 | 5810 | 0.9957 | 10020 | 0.1 | 760 | 平整 | 8719米传侧42cm孔洞（0.566mm2）,操10-30CM内轻微花辊印 | 20100142 | 轧硬 | 0.4*760-SPCC | 30210015 | 光亮卷 | 0.1-SPCC |  | 60 | MO000772 | MO000772-003-01 | KSFW001 | 东方小品种钢前处理 0.67（昆山富维 厚度公差：0.660-0.670mm,光泽度大于150GU（横向、纵向），粗糙度：Ra0.2-0.45um.硬度：HV80-110） | 12010 | 2024-06-17 | 2024-06-27 | 2 | 2024-07-03 10:34:12 | 2024-07-03 10:36:27 | 江苏东方九天新能源材料有限公司 | 187673 | 鞠承 |  |  | 0.1 | 10020 | 760 | 1 | JG12240551611 | 轧0.1，米数控制在20700-20800米，脱脂平均分包 | 1 | S色差条印(板面),T停机斑(50米处),K孔洞(8719米传42CM0.566),H花辊印(来料操10-30CM内轻微) | 是 | 是 | 5272 | 3
铬钝化 | JG122405513922 | JG122405513922 | 东方铬钝化950 | 合格 | 合格品 | 甲 | 周建锋 | 2490 | 2467 | 0.9908 | 4210 | 0.1 | 760 | / | 内150米板面顶伤重 | 30210015 | 光亮卷 | 0.1-SPCC | 30110014 | 铬钝化卷 | 0.1-SPCC |  | 10 | MO001063 | MO001063-002 | GDH001 | 铬钝化模板 | 2490 | 2024-06-30 | 2024-06-30 | 2 | 2024-07-03 10:04:46 | 2024-07-03 10:34:35 | 江苏东方九天新能源材料有限公司 | 197694 | 倪兵 |  |  | 0.1 | 4240 | 760 | 1 | JG122405513922 |  | 1 | 内150米来料板面顶伤重 | 是 | 是 | 30 | 2
最终脱脂 | JL00240100811 | JL0024010081 | 东方950脱脂1# | 合格 | 合格品 | 乙 | 何晓健,张东兵 | 5700 | 5700 | 1 | 4500 | 0.254 | 630 | 海金杜门：脱脂(单位张力6.9）、转退火 |  | 20100086 | 轧硬 | 0.6*630-SPCC | 20600002 | 镍钝化卷半成品 | 0.254-SPCC |  | 30 | MO000994 | MO000994-001-01 | ZDY | 自定义 | 11370 | 2024-06-25 | 2024-06-27 | 2 | 2024-07-03 10:22:26 | 2024-07-03 10:23:09 | 江苏东方九天新能源材料有限公司 | 194122 | 何晓健 |  |  | 0.254 | 4550 | 630 | 1 | JL00240100811 | 海金杜门:（0.254）厚度公差：0.250-0.255mm、硬度：90-100HV,粗糙度：Ra0.5-0.7μm |  |  | 否 | 否 | 11 | 1
最终平整 | JG12240550941 | JG1224055094 | 东方850平整 | 合格 | 让步接收 | 乙 | 鞠承,姚学禹 | 7100 | 7090 | 0.9986 | 12350 | 0.1 | 760 | 平整 | 1183米传侧31cm孔洞（0.92mm2)，24米传侧66cm孔洞（0.99mm2） | 20100142 | 轧硬 | 0.4*760-SPCC | 30210015 | 光亮卷 | 0.1-SPCC |  | 60 | MO000769 | MO000769-002-01 | KSFW001 | 东方小品种钢前处理 0.67（昆山富维 厚度公差：0.660-0.670mm,光泽度大于150GU（横向、纵向），粗糙度：Ra0.2-0.45um.硬度：HV80-110） | 13000 | 2024-06-17 | 2024-06-27 | 2 | 2024-07-03 10:03:46 | 2024-07-03 10:05:44 | 江苏东方九天新能源材料有限公司 | 187640 | 鞠承 |  |  | 0.1 | 12300 | 760 | 1 | JG12240550941 | 轧0.1，米数控制在22200-22300米，脱脂分一包9200米。 | 1 | K孔洞(24，米传66CM0.99),S色差条印(板面) | 是 | 是 | 4803 | 2
铬钝化 | JG122405513611 | JG122405513611 | 东方铬钝化950 | 合格 | 合格品 | 甲 | 孙锋 | 5615 | 5585 | 0.9947 | 9710 | 0.1 | 760 | / | 905米横向544mm处一个孔洞（3.98mm2） | 30210015 | 光亮卷 | 0.1-SPCC | 30110014 | 铬钝化卷 | 0.1-SPCC |  | 10 | MO001048 | MO001048-008 | GDH001 | 铬钝化模板 | 5615 | 2024-06-30 | 2024-06-30 | 2 | 2024-07-03 09:03:45 | 2024-07-03 10:03:49 | 江苏东方九天新能源材料有限公司 | 197248 | 倪兵 |  |  | 0.1 | 9750 | 760 | 1 | JG122405513611 |  | 1 | 来料板面辊印，白斑，线条印，振纹 | 是 | 是 | 60 | 8
铬钝化 | JG122405025021 | JG12240502502 | 东方铬钝化950 | 合格 | 合格品 | 乙 | 李志祥 | 2379.87 | 2369 | 0.9954 | 4120 | 0.1 | 760 | / |  | 30210015 | 光亮卷 | 0.1-SPCC | 30110014 | 铬钝化卷 | 0.1-SPCC |  | 10 | MO001048 | MO001048-021-01 | GDH001 | 铬钝化模板 | 6130 | 2024-06-30 | 2024-06-30 | 2 | 2024-07-03 07:51:41 | 2024-07-03 09:02:48 | 江苏东方九天新能源材料有限公司 |  | 李志祥 |  | 1 | 0.1 | 10720 | 760 | 1 | JG122405025021 |  | 1 | 白条印 乳化斑 辊印 | 是 | 是 | 106 | 21
铬钝化 | JG122405025022 | JG12240502502 | 东方铬钝化950 | 合格 | 合格品 | 乙 | 李志祥 | 6130 | 3733 | 0.609 | 6520 | 0.1 | 760 | / | 5030米横向554mm孔洞（大小1.41mm2） | 30210015 | 光亮卷 | 0.1-SPCC | 30110014 | 铬钝化卷 | 0.1-SPCC |  | 10 | MO001048 | MO001048-021-02 | GDH001 | 铬钝化模板 | 6130 | 2024-06-30 | 2024-06-30 | 2 | 2024-07-03 07:51:41 | 2024-07-03 09:02:48 | 江苏东方九天新能源材料有限公司 |  | 李志祥 |  | 1 | 0.1 | 10720 | 760 | 1 | JG122405025022 |  | 1 | 白条印 乳化斑 辊印K孔洞(5030米横向554，大小1.41) | 是 | 是 | 106 | 21
最终冷轧 | JG12240551241 | JG1224055124 | 东方850轧机 | 合格 | 合格品 | 甲 | 吴宏林 | 6865 | 6560 | 0.9556 | 10664 | 0.1 | 760 | 850轧机普光辊(Ra0.4-0.6μm)轧制0.1mm(0.4-0.25-0.15-0.115-0.1) |  | 20100142 | 轧硬 | 0.4*760-SPCC | 30210015 | 光亮卷 | 0.1-SPCC |  | 30 | MO000767 | MO000767-008-01 | KSFW001 | 东方小品种钢前处理 0.67（昆山富维 厚度公差：0.660-0.670mm,光泽度大于150GU（横向、纵向），粗糙度：Ra0.2-0.45um.硬度：HV80-110） | 13720 | 2024-06-17 | 2024-06-27 | 2 | 2024-07-03 09:00:40 | 2024-07-03 09:01:43 | 江苏东方九天新能源材料有限公司 | 187633 | 吴宏林 |  |  | 0.4 | 2900 | 760 | 1 | JG12240551241 | 轧0.1，米数控制在23700-23800米，脱脂分一包10500米。 |  |  | 否 | 否 | 6800 | 8
最终脱脂 | JG12240602451.4 | JG1224060245 | 东方950脱脂1# | 合格 | 合格品 | 甲 | 关莫平,王建军 | 13400 | 7485 | 0.5586 | 13000 | 0.1 | 760 | 脱脂（950-1） |  | 20100142 | 轧硬 | 0.4*760-SPCC | 30210015 | 光亮卷 | 0.1-SPCC |  | 40 | MO000945 | MO000945-003-01 | KSFW001 | 东方小品种钢前处理 0.67（昆山富维 厚度公差：0.660-0.670mm,光泽度大于150GU（横向、纵向），粗糙度：Ra0.2-0.45um.硬度：HV80-110） | 13430 | 2024-06-25 | 2024-07-05 | 2 | 2024-07-03 07:30:30 | 2024-07-03 08:58:02 | 江苏东方九天新能源材料有限公司 |  | 王建军 |  | 1 | 0.1 | 23190 | 760 | 1 | JG12240602451.4 | 轧0.1，米数控制在23100-23200米，脱脂分一包10400米。 |  |  | 否 | 否 | 4991 | 3
最终脱脂 | JG12240602452 | JG1224060245 | 东方950脱脂1# | 合格 | 合格品 | 乙 | 何晓健,张东兵 | 5872.87 | 5840 | 0.9944 | 10200 | 0.1 | 760 | 脱脂（950-1） |  | 20100142 | 轧硬 | 0.4*760-SPCC | 30210015 | 光亮卷 | 0.1-SPCC |  | 40 | MO000945 | MO000945-003-02 | KSFW001 | 东方小品种钢前处理 0.67（昆山富维 厚度公差：0.660-0.670mm,光泽度大于150GU（横向、纵向），粗糙度：Ra0.2-0.45um.硬度：HV80-110） | 13430 | 2024-06-25 | 2024-07-05 | 2 | 2024-07-03 07:30:30 | 2024-07-03 08:58:02 | 江苏东方九天新能源材料有限公司 |  | 王建军 |  | 1 | 0.1 | 23190 | 760 | 1 | JG12240602452 | 轧0.1，米数控制在23100-23200米，脱脂分一包10400米。 |  |  | 否 | 否 | 4991 | 3
铬钝化 | JG122405505111 | JG12240550511 | 东方铬钝化950 | 合格 | 合格品 | 乙 | 李志祥 | 2387.35 | 2379 | 0.9965 | 4060 | 0.1 | 760 | / |  | 30210015 | 光亮卷 | 0.1-SPCC | 30110014 | 铬钝化卷 | 0.1-SPCC |  | 10 | MO001107 | MO001107-011-01 | GDH001 | 铬钝化模板 | 7140 | 2024-07-02 | 2024-07-02 | 2 | 2024-07-03 06:56:18 | 2024-07-03 07:51:06 | 江苏东方九天新能源材料有限公司 |  | 李志祥 |  | 1 | 0.1 | 12200 | 760 | 1 | JG122405505111 |  | 1 | 白条印 乳化斑 辊印 | 是 | 是 | 73 | 11
铬钝化 | JG122405505112 | JG12240550511 | 东方铬钝化950 | 合格 | 合格品 | 乙 | 李志祥 | 2389.36 | 2381 | 0.9965 | 4060 | 0.1 | 760 | / |  | 30210015 | 光亮卷 | 0.1-SPCC | 30110014 | 铬钝化卷 | 0.1-SPCC |  | 10 | MO001107 | MO001107-011-02 | GDH001 | 铬钝化模板 | 7140 | 2024-07-02 | 2024-07-02 | 2 | 2024-07-03 06:56:18 | 2024-07-03 07:51:06 | 江苏东方九天新能源材料有限公司 |  | 李志祥 |  | 1 | 0.1 | 12200 | 760 | 1 | JG122405505112 |  | 1 | 白条印 乳化斑 辊印 | 是 | 是 | 73 | 11
铬钝化 | JG122405505113 | JG12240550511 | 东方铬钝化950 | 合格 | 合格品 | 乙 | 李志祥 | 2363.27 | 2355 | 0.9965 | 4020 | 0.1 | 760 | / |  | 30210015 | 光亮卷 | 0.1-SPCC | 30110014 | 铬钝化卷 | 0.1-SPCC |  | 10 | MO001107 | MO001107-011-03 | GDH001 | 铬钝化模板 | 7140 | 2024-07-02 | 2024-07-02 | 2 | 2024-07-03 06:56:18 | 2024-07-03 07:51:06 | 江苏东方九天新能源材料有限公司 |  | 李志祥 |  | 1 | 0.1 | 12200 | 760 | 1 | JG122405505113 |  | 1 | 白条印 乳化斑 辊印 | 是 | 是 | 73 | 11
最终脱脂 | JG12240551252 | JG1224055125 | 东方950脱脂1# | 合格 | 合格品 | 甲 | 王建军,关莫平 | 6123.36 | 6070 | 0.9913 | 10270 | 0.1 | 760 | 脱脂（950-1） |  | 20100142 | 轧硬 | 0.4*760-SPCC | 30210015 | 光亮卷 | 0.1-SPCC |  | 40 | MO001032 | MO001032-001-02 | GLJ003 | 光亮卷前处理 模板 | 13800 | 2024-06-28 | 2024-07-06 | 2 | 2024-07-03 05:39:24 | 2024-07-03 07:10:53 | 江苏东方九天新能源材料有限公司 |  | 王建军 |  | 1 | 0.1 | 23241 | 760 | 1 | JG12240551252 | 轧0.1，米数控制在23700-23800米，脱脂分一包10500米。 |  |  | 否 | 否 | 1179 | 1
最终脱脂 | JG12240551251 | JG1224055125 | 东方950脱脂1# | 合格 | 合格品 | 甲 | 王建军,关莫平 | 7646.63 | 7580 | 0.9913 | 12840 | 0.1 | 760 | 脱脂（950-1） |  | 20100142 | 轧硬 | 0.4*760-SPCC | 30210015 | 光亮卷 | 0.1-SPCC |  | 40 | MO001032 | MO001032-001-01 | GLJ003 | 光亮卷前处理 模板 | 13800 | 2024-06-28 | 2024-07-06 | 2 | 2024-07-03 05:39:24 | 2024-07-03 07:10:53 | 江苏东方九天新能源材料有限公司 |  | 王建军 |  | 1 | 0.1 | 23241 | 760 | 1 | JG12240551251 | 轧0.1，米数控制在23700-23800米，脱脂分一包10500米。 |  |  | 否 | 否 | 1179 | 1
最终冷轧 | JG1224050241 | JG1224050241 | 东方850轧机 | 合格 | 合格品 | 甲 | 何建 | 13780 | 13000 | 0.9434 | 22300 | 0.1 | 760 | 850轧机普光辊(Ra0.4-0.6μm)轧制0.1mm(0.4-0.25-0.15-0.115-0.1) |  | 20100142 | 轧硬 | 0.4*760-SPCC | 30210015 | 光亮卷 | 0.1-SPCC |  | 30 | MO000943 | MO000943-002 | KSFW001 | 东方小品种钢前处理 0.67（昆山富维 厚度公差：0.660-0.670mm,光泽度大于150GU（横向、纵向），粗糙度：Ra0.2-0.45um.硬度：HV80-110） | 13790 | 2024-06-25 | 2024-07-05 | 2 | 2024-07-03 06:59:42 | 2024-07-03 07:00:30 | 江苏东方九天新能源材料有限公司 | 193071 | 何建 |  |  | 0.4 | 5840 | 760 | 1 | JG1224050241 | 轧0.1，米数控制在23700-23800米，脱脂分一包10500米。 |  |  | 否 | 否 | 3432 | 2
铬钝化 | JG122405503811 | JG12240550381 | 东方铬钝化950 | 合格 | 合格品 | 乙 | 李志祥 | 2512.66 | 2513 | 1.0001 | 4380 | 0.1 | 760 | / |  | 30210015 | 光亮卷 | 0.1-SPCC | 30110014 | 铬钝化卷 | 0.1-SPCC |  | 10 | MO001107 | MO001107-012-01 | GDH001 | 铬钝化模板 | 7520 | 2024-07-02 | 2024-07-02 | 2 | 2024-07-03 05:02:36 | 2024-07-03 06:56:03 | 江苏东方九天新能源材料有限公司 |  | 李志祥 |  | 1 | 0.1 | 13160 | 760 | 1 | JG122405503811 |  | 1 | 白条印 乳化斑 辊印 | 是 | 是 | 152 | 12
铬钝化 | JG122405503812 | JG12240550381 | 东方铬钝化950 | 合格 | 合格品 | 乙 | 李志祥 | 2512.66 | 2513 | 1.0001 | 4380 | 0.1 | 760 | / |  | 30210015 | 光亮卷 | 0.1-SPCC | 30110014 | 铬钝化卷 | 0.1-SPCC |  | 10 | MO001107 | MO001107-012-02 | GDH001 | 铬钝化模板 | 7520 | 2024-07-02 | 2024-07-02 | 2 | 2024-07-03 05:02:36 | 2024-07-03 06:56:03 | 江苏东方九天新能源材料有限公司 |  | 李志祥 |  | 1 | 0.1 | 13160 | 760 | 1 | JG122405503812 |  | 1 | 白条印 乳化斑 辊印 | 是 | 是 | 152 | 12
铬钝化 | JG122405503813 | JG12240550381 | 东方铬钝化950 | 合格 | 合格品 | 乙 | 李志祥 | 2494.66 | 2495 | 1.0001 | 4360 | 0.1 | 760 | / |  | 30210015 | 光亮卷 | 0.1-SPCC | 30110014 | 铬钝化卷 | 0.1-SPCC |  | 10 | MO001107 | MO001107-012-03 | GDH001 | 铬钝化模板 | 7520 | 2024-07-02 | 2024-07-02 | 2 | 2024-07-03 05:02:36 | 2024-07-03 06:56:03 | 江苏东方九天新能源材料有限公司 |  | 李志祥 |  | 1 | 0.1 | 13160 | 760 | 1 | JG122405503813 |  | 1 | 白条印 乳化斑 辊印 | 是 | 是 | 152 | 12
最终脱脂 | JG12240551581 | JG1224055158 | 东方950脱脂1# | 合格 | 合格品 | 甲 | 关莫平,王建军 | 7602.54 | 7400 | 0.9734 | 12520 | 0.1 | 760 | 脱脂（950-1） |  | 20100142 | 轧硬 | 0.4*760-SPCC | 30210015 | 光亮卷 | 0.1-SPCC |  | 40 | MO001068 | MO001068-007-01 | GLJ003 | 光亮卷前处理 模板 | 13765 | 2024-07-01 | 2024-07-08 | 2 | 2024-07-03 03:55:14 | 2024-07-03 05:38:58 | 江苏东方九天新能源材料有限公司 |  | 王建军 |  | 1 | 0.1 | 22634 | 760 | 1 | JG12240551581 | 轧0.1，米数控制在23700-23800米，脱脂分一包10500米。 |  |  | 否 | 否 | 3132 | 7
最终脱脂 | JG12240551582 | JG1224055158 | 东方950脱脂1# | 合格 | 合格品 | 甲 | 关莫平,王建军 | 6097.45 | 5935 | 0.9734 | 10050 | 0.1 | 760 | 脱脂（950-1） |  | 20100142 | 轧硬 | 0.4*760-SPCC | 30210015 | 光亮卷 | 0.1-SPCC |  | 40 | MO001068 | MO001068-007-02 | GLJ003 | 光亮卷前处理 模板 | 13765 | 2024-07-01 | 2024-07-08 | 2 | 2024-07-03 03:55:14 | 2024-07-03 05:38:58 | 江苏东方九天新能源材料有限公司 |  | 王建军 |  | 1 | 0.1 | 22634 | 760 | 1 | JG12240551582 | 轧0.1，米数控制在23700-23800米，脱脂分一包10500米。 |  |  | 否 | 否 | 3132 | 7
分剪 | JG1124055077/15 | JG1124055077 | 东方分剪5# | 合格 | 合格品 | 甲 | 秦海波 | 198.27 | 192 | 0.9684 | 0 | 0.13 | 102 | 1:排刀规格102*5 切3.1t 首钢SPCC 此单发浙江银帆 HV100±10.毛化面轻涂油，0.13管芯300mm，竖放打包。宽度公差+0/-0.1mm，厚度公差+/-0.01mm |  | 31010007 | 小品种钢卷 | 0.13-SPCC | 31020008 | 小品种钢分切带 | 0.13-SPCC |  | 10 | MO001108 | MO001108-001-15 | FJ001 | 分剪模板 | 4360 | 2024-07-02 | 2024-07-02 | 2 | 2024-07-03 05:15:28 | 2024-07-03 05:18:42 | 江苏东方九天新能源材料有限公司 |  | 秦海波 |  | 1 | 0.13 | 0 | 533 | 1 | JG1124055077/15 | 1:排刀规格102*5 切3.1t 首钢SPCC 此单发浙江银帆 HV100±10.毛化面轻涂油，0.13管芯300mm，竖放打包。宽度公差+0/-0.1mm，厚度公差+/-0.01mm | 1 |  | 是 | 是 | 3 | 1
分剪 | JG1124055077/14 | JG1124055077 | 东方分剪5# | 合格 | 合格品 | 甲 | 秦海波 | 199.3 | 193 | 0.9684 | 0 | 0.13 | 102 | 1:排刀规格102*5 切3.1t 首钢SPCC 此单发浙江银帆 HV100±10.毛化面轻涂油，0.13管芯300mm，竖放打包。宽度公差+0/-0.1mm，厚度公差+/-0.01mm |  | 31010007 | 小品种钢卷 | 0.13-SPCC | 31020008 | 小品种钢分切带 | 0.13-SPCC |  | 10 | MO001108 | MO001108-001-14 | FJ001 | 分剪模板 | 4360 | 2024-07-02 | 2024-07-02 | 2 | 2024-07-03 05:15:28 | 2024-07-03 05:18:42 | 江苏东方九天新能源材料有限公司 |  | 秦海波 |  | 1 | 0.13 | 0 | 533 | 1 | JG1124055077/14 | 1:排刀规格102*5 切3.1t 首钢SPCC 此单发浙江银帆 HV100±10.毛化面轻涂油，0.13管芯300mm，竖放打包。宽度公差+0/-0.1mm，厚度公差+/-0.01mm | 1 |  | 是 | 是 | 3 | 1
分剪 | JG1124055077/13 | JG1124055077 | 东方分剪5# | 合格 | 合格品 | 甲 | 秦海波 | 200.34 | 194 | 0.9684 | 0 | 0.13 | 102 | 1:排刀规格102*5 切3.1t 首钢SPCC 此单发浙江银帆 HV100±10.毛化面轻涂油，0.13管芯300mm，竖放打包。宽度公差+0/-0.1mm，厚度公差+/-0.01mm |  | 31010007 | 小品种钢卷 | 0.13-SPCC | 31020008 | 小品种钢分切带 | 0.13-SPCC |  | 10 | MO001108 | MO001108-001-13 | FJ001 | 分剪模板 | 4360 | 2024-07-02 | 2024-07-02 | 2 | 2024-07-03 05:15:28 | 2024-07-03 05:18:42 | 江苏东方九天新能源材料有限公司 |  | 秦海波 |  | 1 | 0.13 | 0 | 533 | 1 | JG1124055077/13 | 1:排刀规格102*5 切3.1t 首钢SPCC 此单发浙江银帆 HV100±10.毛化面轻涂油，0.13管芯300mm，竖放打包。宽度公差+0/-0.1mm，厚度公差+/-0.01mm | 1 |  | 是 | 是 | 3 | 1
分剪 | JG1124055077/12 | JG1124055077 | 东方分剪5# | 合格 | 合格品 | 甲 | 秦海波 | 201.37 | 195 | 0.9684 | 0 | 0.13 | 102 | 1:排刀规格102*5 切3.1t 首钢SPCC 此单发浙江银帆 HV100±10.毛化面轻涂油，0.13管芯300mm，竖放打包。宽度公差+0/-0.1mm，厚度公差+/-0.01mm |  | 31010007 | 小品种钢卷 | 0.13-SPCC | 31020008 | 小品种钢分切带 | 0.13-SPCC |  | 10 | MO001108 | MO001108-001-12 | FJ001 | 分剪模板 | 4360 | 2024-07-02 | 2024-07-02 | 2 | 2024-07-03 05:15:28 | 2024-07-03 05:18:42 | 江苏东方九天新能源材料有限公司 |  | 秦海波 |  | 1 | 0.13 | 0 | 533 | 1 | JG1124055077/12 | 1:排刀规格102*5 切3.1t 首钢SPCC 此单发浙江银帆 HV100±10.毛化面轻涂油，0.13管芯300mm，竖放打包。宽度公差+0/-0.1mm，厚度公差+/-0.01mm | 1 |  | 是 | 是 | 3 | 1
分剪 | JG1124055077/11 | JG1124055077 | 东方分剪5# | 合格 | 合格品 | 甲 | 秦海波 | 201.37 | 195 | 0.9684 | 0 | 0.13 | 102 | 1:排刀规格102*5 切3.1t 首钢SPCC 此单发浙江银帆 HV100±10.毛化面轻涂油，0.13管芯300mm，竖放打包。宽度公差+0/-0.1mm，厚度公差+/-0.01mm |  | 31010007 | 小品种钢卷 | 0.13-SPCC | 31020008 | 小品种钢分切带 | 0.13-SPCC |  | 10 | MO001108 | MO001108-001-11 | FJ001 | 分剪模板 | 4360 | 2024-07-02 | 2024-07-02 | 2 | 2024-07-03 05:15:28 | 2024-07-03 05:18:42 | 江苏东方九天新能源材料有限公司 |  | 秦海波 |  | 1 | 0.13 | 0 | 533 | 1 | JG1124055077/11 | 1:排刀规格102*5 切3.1t 首钢SPCC 此单发浙江银帆 HV100±10.毛化面轻涂油，0.13管芯300mm，竖放打包。宽度公差+0/-0.1mm，厚度公差+/-0.01mm | 1 |  | 是 | 是 | 3 | 1
分剪 | JG1124055077/10 | JG1124055077 | 东方分剪5# | 合格 | 合格品 | 甲 | 秦海波 | 197.24 | 191 | 0.9684 | 0 | 0.13 | 102 | 1:排刀规格102*5 切3.1t 首钢SPCC 此单发浙江银帆 HV100±10.毛化面轻涂油，0.13管芯300mm，竖放打包。宽度公差+0/-0.1mm，厚度公差+/-0.01mm |  | 31010007 | 小品种钢卷 | 0.13-SPCC | 31020008 | 小品种钢分切带 | 0.13-SPCC |  | 10 | MO001108 | MO001108-001-10 | FJ001 | 分剪模板 | 4360 | 2024-07-02 | 2024-07-02 | 2 | 2024-07-03 05:15:28 | 2024-07-03 05:18:42 | 江苏东方九天新能源材料有限公司 |  | 秦海波 |  | 1 | 0.13 | 0 | 533 | 1 | JG1124055077/10 | 1:排刀规格102*5 切3.1t 首钢SPCC 此单发浙江银帆 HV100±10.毛化面轻涂油，0.13管芯300mm，竖放打包。宽度公差+0/-0.1mm，厚度公差+/-0.01mm | 1 |  | 是 | 是 | 3 | 1
分剪 | JG1124055077/9 | JG1124055077 | 东方分剪5# | 合格 | 合格品 | 甲 | 秦海波 | 198.27 | 192 | 0.9684 | 0 | 0.13 | 102 | 1:排刀规格102*5 切3.1t 首钢SPCC 此单发浙江银帆 HV100±10.毛化面轻涂油，0.13管芯300mm，竖放打包。宽度公差+0/-0.1mm，厚度公差+/-0.01mm |  | 31010007 | 小品种钢卷 | 0.13-SPCC | 31020008 | 小品种钢分切带 | 0.13-SPCC |  | 10 | MO001108 | MO001108-001-09 | FJ001 | 分剪模板 | 4360 | 2024-07-02 | 2024-07-02 | 2 | 2024-07-03 05:15:28 | 2024-07-03 05:18:42 | 江苏东方九天新能源材料有限公司 |  | 秦海波 |  | 1 | 0.13 | 0 | 533 | 1 | JG1124055077/9 | 1:排刀规格102*5 切3.1t 首钢SPCC 此单发浙江银帆 HV100±10.毛化面轻涂油，0.13管芯300mm，竖放打包。宽度公差+0/-0.1mm，厚度公差+/-0.01mm | 1 |  | 是 | 是 | 3 | 1
分剪 | JG1124055077/8 | JG1124055077 | 东方分剪5# | 合格 | 合格品 | 甲 | 秦海波 | 199.3 | 193 | 0.9684 | 0 | 0.13 | 102 | 1:排刀规格102*5 切3.1t 首钢SPCC 此单发浙江银帆 HV100±10.毛化面轻涂油，0.13管芯300mm，竖放打包。宽度公差+0/-0.1mm，厚度公差+/-0.01mm |  | 31010007 | 小品种钢卷 | 0.13-SPCC | 31020008 | 小品种钢分切带 | 0.13-SPCC |  | 10 | MO001108 | MO001108-001-08 | FJ001 | 分剪模板 | 4360 | 2024-07-02 | 2024-07-02 | 2 | 2024-07-03 05:15:28 | 2024-07-03 05:18:42 | 江苏东方九天新能源材料有限公司 |  | 秦海波 |  | 1 | 0.13 | 0 | 533 | 1 | JG1124055077/8 | 1:排刀规格102*5 切3.1t 首钢SPCC 此单发浙江银帆 HV100±10.毛化面轻涂油，0.13管芯300mm，竖放打包。宽度公差+0/-0.1mm，厚度公差+/-0.01mm | 1 |  | 是 | 是 | 3 | 1
分剪 | JG1124055077/7 | JG1124055077 | 东方分剪5# | 合格 | 合格品 | 甲 | 秦海波 | 200.34 | 194 | 0.9684 | 0 | 0.13 | 102 | 1:排刀规格102*5 切3.1t 首钢SPCC 此单发浙江银帆 HV100±10.毛化面轻涂油，0.13管芯300mm，竖放打包。宽度公差+0/-0.1mm，厚度公差+/-0.01mm |  | 31010007 | 小品种钢卷 | 0.13-SPCC | 31020008 | 小品种钢分切带 | 0.13-SPCC |  | 10 | MO001108 | MO001108-001-07 | FJ001 | 分剪模板 | 4360 | 2024-07-02 | 2024-07-02 | 2 | 2024-07-03 05:15:28 | 2024-07-03 05:18:42 | 江苏东方九天新能源材料有限公司 |  | 秦海波 |  | 1 | 0.13 | 0 | 533 | 1 | JG1124055077/7 | 1:排刀规格102*5 切3.1t 首钢SPCC 此单发浙江银帆 HV100±10.毛化面轻涂油，0.13管芯300mm，竖放打包。宽度公差+0/-0.1mm，厚度公差+/-0.01mm | 1 |  | 是 | 是 | 3 | 1
分剪 | JG1124055077/6 | JG1124055077 | 东方分剪5# | 合格 | 合格品 | 甲 | 秦海波 | 200.34 | 194 | 0.9684 | 0 | 0.13 | 102 | 1:排刀规格102*5 切3.1t 首钢SPCC 此单发浙江银帆 HV100±10.毛化面轻涂油，0.13管芯300mm，竖放打包。宽度公差+0/-0.1mm，厚度公差+/-0.01mm |  | 31010007 | 小品种钢卷 | 0.13-SPCC | 31020008 | 小品种钢分切带 | 0.13-SPCC |  | 10 | MO001108 | MO001108-001-06 | FJ001 | 分剪模板 | 4360 | 2024-07-02 | 2024-07-02 | 2 | 2024-07-03 05:15:28 | 2024-07-03 05:18:42 | 江苏东方九天新能源材料有限公司 |  | 秦海波 |  | 1 | 0.13 | 0 | 533 | 1 | JG1124055077/6 | 1:排刀规格102*5 切3.1t 首钢SPCC 此单发浙江银帆 HV100±10.毛化面轻涂油，0.13管芯300mm，竖放打包。宽度公差+0/-0.1mm，厚度公差+/-0.01mm | 1 |  | 是 | 是 | 3 | 1
分剪 | JG1124055077/5 | JG1124055077 | 东方分剪5# | 合格 | 合格品 | 甲 | 秦海波 | 198.27 | 192 | 0.9684 | 0 | 0.13 | 102 | 1:排刀规格102*5 切3.1t 首钢SPCC 此单发浙江银帆 HV100±10.毛化面轻涂油，0.13管芯300mm，竖放打包。宽度公差+0/-0.1mm，厚度公差+/-0.01mm |  | 31010007 | 小品种钢卷 | 0.13-SPCC | 31020008 | 小品种钢分切带 | 0.13-SPCC |  | 10 | MO001108 | MO001108-001-05 | FJ001 | 分剪模板 | 4360 | 2024-07-02 | 2024-07-02 | 2 | 2024-07-03 05:15:28 | 2024-07-03 05:18:42 | 江苏东方九天新能源材料有限公司 |  | 秦海波 |  | 1 | 0.13 | 0 | 533 | 1 | JG1124055077/5 | 1:排刀规格102*5 切3.1t 首钢SPCC 此单发浙江银帆 HV100±10.毛化面轻涂油，0.13管芯300mm，竖放打包。宽度公差+0/-0.1mm，厚度公差+/-0.01mm | 1 |  | 是 | 是 | 3 | 1
分剪 | JG1124055077/4 | JG1124055077 | 东方分剪5# | 合格 | 合格品 | 甲 | 秦海波 | 198.27 | 192 | 0.9684 | 0 | 0.13 | 102 | 1:排刀规格102*5 切3.1t 首钢SPCC 此单发浙江银帆 HV100±10.毛化面轻涂油，0.13管芯300mm，竖放打包。宽度公差+0/-0.1mm，厚度公差+/-0.01mm |  | 31010007 | 小品种钢卷 | 0.13-SPCC | 31020008 | 小品种钢分切带 | 0.13-SPCC |  | 10 | MO001108 | MO001108-001-04 | FJ001 | 分剪模板 | 4360 | 2024-07-02 | 2024-07-02 | 2 | 2024-07-03 05:15:28 | 2024-07-03 05:18:42 | 江苏东方九天新能源材料有限公司 |  | 秦海波 |  | 1 | 0.13 | 0 | 533 | 1 | JG1124055077/4 | 1:排刀规格102*5 切3.1t 首钢SPCC 此单发浙江银帆 HV100±10.毛化面轻涂油，0.13管芯300mm，竖放打包。宽度公差+0/-0.1mm，厚度公差+/-0.01mm | 1 |  | 是 | 是 | 3 | 1
分剪 | JG1124055077/3 | JG1124055077 | 东方分剪5# | 合格 | 合格品 | 甲 | 秦海波 | 199.3 | 193 | 0.9684 | 0 | 0.13 | 102 | 1:排刀规格102*5 切3.1t 首钢SPCC 此单发浙江银帆 HV100±10.毛化面轻涂油，0.13管芯300mm，竖放打包。宽度公差+0/-0.1mm，厚度公差+/-0.01mm |  | 31010007 | 小品种钢卷 | 0.13-SPCC | 31020008 | 小品种钢分切带 | 0.13-SPCC |  | 10 | MO001108 | MO001108-001-03 | FJ001 | 分剪模板 | 4360 | 2024-07-02 | 2024-07-02 | 2 | 2024-07-03 05:15:28 | 2024-07-03 05:18:42 | 江苏东方九天新能源材料有限公司 |  | 秦海波 |  | 1 | 0.13 | 0 | 533 | 1 | JG1124055077/3 | 1:排刀规格102*5 切3.1t 首钢SPCC 此单发浙江银帆 HV100±10.毛化面轻涂油，0.13管芯300mm，竖放打包。宽度公差+0/-0.1mm，厚度公差+/-0.01mm | 1 |  | 是 | 是 | 3 | 1
分剪 | JG1124055077/2 | JG1124055077 | 东方分剪5# | 合格 | 合格品 | 甲 | 秦海波 | 199.3 | 193 | 0.9684 | 0 | 0.13 | 102 | 1:排刀规格102*5 切3.1t 首钢SPCC 此单发浙江银帆 HV100±10.毛化面轻涂油，0.13管芯300mm，竖放打包。宽度公差+0/-0.1mm，厚度公差+/-0.01mm |  | 31010007 | 小品种钢卷 | 0.13-SPCC | 31020008 | 小品种钢分切带 | 0.13-SPCC |  | 10 | MO001108 | MO001108-001-02 | FJ001 | 分剪模板 | 4360 | 2024-07-02 | 2024-07-02 | 2 | 2024-07-03 05:15:28 | 2024-07-03 05:18:42 | 江苏东方九天新能源材料有限公司 |  | 秦海波 |  | 1 | 0.13 | 0 | 533 | 1 | JG1124055077/2 | 1:排刀规格102*5 切3.1t 首钢SPCC 此单发浙江银帆 HV100±10.毛化面轻涂油，0.13管芯300mm，竖放打包。宽度公差+0/-0.1mm，厚度公差+/-0.01mm | 1 |  | 是 | 是 | 3 | 1
分剪 | JG1124055077/1 | JG1124055077 | 东方分剪5# | 合格 | 合格品 | 甲 | 秦海波 | 200.34 | 194 | 0.9684 | 0 | 0.13 | 102 | 1:排刀规格102*5 切3.1t 首钢SPCC 此单发浙江银帆 HV100±10.毛化面轻涂油，0.13管芯300mm，竖放打包。宽度公差+0/-0.1mm，厚度公差+/-0.01mm |  | 31010007 | 小品种钢卷 | 0.13-SPCC | 31020008 | 小品种钢分切带 | 0.13-SPCC |  | 10 | MO001108 | MO001108-001-01 | FJ001 | 分剪模板 | 4360 | 2024-07-02 | 2024-07-02 | 2 | 2024-07-03 05:15:28 | 2024-07-03 05:18:42 | 江苏东方九天新能源材料有限公司 |  | 秦海波 |  | 1 | 0.13 | 0 | 533 | 1 | JG1124055077/1 | 1:排刀规格102*5 切3.1t 首钢SPCC 此单发浙江银帆 HV100±10.毛化面轻涂油，0.13管芯300mm，竖放打包。宽度公差+0/-0.1mm，厚度公差+/-0.01mm | 1 |  | 是 | 是 | 3 | 1
分剪 | JL12240301612/12 | JL12240301612 | 东方分剪5# | 合格 | 合格品 | 甲 | 樊小兵 | 161.91 | 152 | 0.9388 | 0 | 0.3 | 75 | 浙江银帆 SPCC HV:90-110 1：排刀规格 252+75*5 切一包.管芯内径500mm，轻涂油，厚度0.29-0.3mm，宽度+0/-0.1mm |  | 31010041 | 小品种钢卷 | 0.3-SPCC | 31020053 | 小品种钢分切带 | 0.3-SPCC |  | 10 | MO001109 | MO001109-001-12 | FJ001 | 分剪模板 | 2810 | 2024-07-02 | 2024-07-02 | 2 | 2024-07-03 02:21:32 | 2024-07-03 05:07:49 | 江苏东方九天新能源材料有限公司 |  | 樊小兵 |  | 1 | 0.3 | 0 | 650 | 1 | JL12240301612/12 | 浙江银帆 SPCC HV:90-110 1：排刀规格 252+75*5 切一包.管芯内径500mm，轻涂油，厚度0.29-0.3mm，宽度+0/-0.1mm | 1 |  | 是 | 是 | 179 | 1
分剪 | JL12240301612/11 | JL12240301612 | 东方分剪5# | 合格 | 合格品 | 甲 | 樊小兵 | 162.97 | 153 | 0.9388 | 0 | 0.3 | 75 | 浙江银帆 SPCC HV:90-110 1：排刀规格 252+75*5 切一包.管芯内径500mm，轻涂油，厚度0.29-0.3mm，宽度+0/-0.1mm |  | 31010041 | 小品种钢卷 | 0.3-SPCC | 31020053 | 小品种钢分切带 | 0.3-SPCC |  | 10 | MO001109 | MO001109-001-11 | FJ001 | 分剪模板 | 2810 | 2024-07-02 | 2024-07-02 | 2 | 2024-07-03 02:21:32 | 2024-07-03 05:07:49 | 江苏东方九天新能源材料有限公司 |  | 樊小兵 |  | 1 | 0.3 | 0 | 650 | 1 | JL12240301612/11 | 浙江银帆 SPCC HV:90-110 1：排刀规格 252+75*5 切一包.管芯内径500mm，轻涂油，厚度0.29-0.3mm，宽度+0/-0.1mm | 1 |  | 是 | 是 | 179 | 1
分剪 | JL12240301612/10 | JL12240301612 | 东方分剪5# | 合格 | 合格品 | 甲 | 樊小兵 | 164.04 | 154 | 0.9388 | 0 | 0.3 | 75 | 浙江银帆 SPCC HV:90-110 1：排刀规格 252+75*5 切一包.管芯内径500mm，轻涂油，厚度0.29-0.3mm，宽度+0/-0.1mm |  | 31010041 | 小品种钢卷 | 0.3-SPCC | 31020053 | 小品种钢分切带 | 0.3-SPCC |  | 10 | MO001109 | MO001109-001-10 | FJ001 | 分剪模板 | 2810 | 2024-07-02 | 2024-07-02 | 2 | 2024-07-03 02:21:32 | 2024-07-03 05:07:49 | 江苏东方九天新能源材料有限公司 |  | 樊小兵 |  | 1 | 0.3 | 0 | 650 | 1 | JL12240301612/10 | 浙江银帆 SPCC HV:90-110 1：排刀规格 252+75*5 切一包.管芯内径500mm，轻涂油，厚度0.29-0.3mm，宽度+0/-0.1mm | 1 |  | 是 | 是 | 179 | 1
分剪 | JL12240301612/9 | JL12240301612 | 东方分剪5# | 合格 | 合格品 | 甲 | 樊小兵 | 165.1 | 155 | 0.9388 | 0 | 0.3 | 75 | 浙江银帆 SPCC HV:90-110 1：排刀规格 252+75*5 切一包.管芯内径500mm，轻涂油，厚度0.29-0.3mm，宽度+0/-0.1mm |  | 31010041 | 小品种钢卷 | 0.3-SPCC | 31020053 | 小品种钢分切带 | 0.3-SPCC |  | 10 | MO001109 | MO001109-001-09 | FJ001 | 分剪模板 | 2810 | 2024-07-02 | 2024-07-02 | 2 | 2024-07-03 02:21:32 | 2024-07-03 05:07:49 | 江苏东方九天新能源材料有限公司 |  | 樊小兵 |  | 1 | 0.3 | 0 | 650 | 1 | JL12240301612/9 | 浙江银帆 SPCC HV:90-110 1：排刀规格 252+75*5 切一包.管芯内径500mm，轻涂油，厚度0.29-0.3mm，宽度+0/-0.1mm | 1 |  | 是 | 是 | 179 | 1
分剪 | JL12240301612/8 | JL12240301612 | 东方分剪5# | 合格 | 合格品 | 甲 | 樊小兵 | 165.1 | 155 | 0.9388 | 0 | 0.3 | 75 | 浙江银帆 SPCC HV:90-110 1：排刀规格 252+75*5 切一包.管芯内径500mm，轻涂油，厚度0.29-0.3mm，宽度+0/-0.1mm |  | 31010041 | 小品种钢卷 | 0.3-SPCC | 31020053 | 小品种钢分切带 | 0.3-SPCC |  | 10 | MO001109 | MO001109-001-08 | FJ001 | 分剪模板 | 2810 | 2024-07-02 | 2024-07-02 | 2 | 2024-07-03 02:21:32 | 2024-07-03 05:07:49 | 江苏东方九天新能源材料有限公司 |  | 樊小兵 |  | 1 | 0.3 | 0 | 650 | 1 | JL12240301612/8 | 浙江银帆 SPCC HV:90-110 1：排刀规格 252+75*5 切一包.管芯内径500mm，轻涂油，厚度0.29-0.3mm，宽度+0/-0.1mm | 1 |  | 是 | 是 | 179 | 1
分剪 | JL12240301612/7 | JL12240301612 | 东方分剪5# | 合格 | 合格品 | 甲 | 樊小兵 | 556.03 | 522 | 0.9388 | 0 | 0.3 | 252 | 浙江银帆 SPCC HV:90-110 1：排刀规格 252+75*5 切一包.管芯内径500mm，轻涂油，厚度0.29-0.3mm，宽度+0/-0.1mm |  | 31010041 | 小品种钢卷 | 0.3-SPCC | 31020053 | 小品种钢分切带 | 0.3-SPCC |  | 10 | MO001109 | MO001109-001-07 | FJ001 | 分剪模板 | 2810 | 2024-07-02 | 2024-07-02 | 2 | 2024-07-03 02:21:32 | 2024-07-03 05:07:49 | 江苏东方九天新能源材料有限公司 |  | 樊小兵 |  | 1 | 0.3 | 0 | 650 | 1 | JL12240301612/7 | 浙江银帆 SPCC HV:90-110 1：排刀规格 252+75*5 切一包.管芯内径500mm，轻涂油，厚度0.29-0.3mm，宽度+0/-0.1mm | 1 |  | 是 | 是 | 179 | 1
分剪 | JL12240301612/6 | JL12240301612 | 东方分剪5# | 合格 | 合格品 | 甲 | 樊小兵 | 169.36 | 159 | 0.9388 | 0 | 0.3 | 75 | 浙江银帆 SPCC HV:90-110 1：排刀规格 252+75*5 切一包.管芯内径500mm，轻涂油，厚度0.29-0.3mm，宽度+0/-0.1mm |  | 31010041 | 小品种钢卷 | 0.3-SPCC | 31020053 | 小品种钢分切带 | 0.3-SPCC |  | 10 | MO001109 | MO001109-001-06 | FJ001 | 分剪模板 | 2810 | 2024-07-02 | 2024-07-02 | 2 | 2024-07-03 02:21:32 | 2024-07-03 05:07:49 | 江苏东方九天新能源材料有限公司 |  | 樊小兵 |  | 1 | 0.3 | 0 | 650 | 1 | JL12240301612/6 | 浙江银帆 SPCC HV:90-110 1：排刀规格 252+75*5 切一包.管芯内径500mm，轻涂油，厚度0.29-0.3mm，宽度+0/-0.1mm | 1 |  | 是 | 是 | 179 | 1
分剪 | JL12240301612/5 | JL12240301612 | 东方分剪5# | 合格 | 合格品 | 甲 | 樊小兵 | 170.43 | 160 | 0.9388 | 0 | 0.3 | 75 | 浙江银帆 SPCC HV:90-110 1：排刀规格 252+75*5 切一包.管芯内径500mm，轻涂油，厚度0.29-0.3mm，宽度+0/-0.1mm |  | 31010041 | 小品种钢卷 | 0.3-SPCC | 31020053 | 小品种钢分切带 | 0.3-SPCC |  | 10 | MO001109 | MO001109-001-05 | FJ001 | 分剪模板 | 2810 | 2024-07-02 | 2024-07-02 | 2 | 2024-07-03 02:21:32 | 2024-07-03 05:07:49 | 江苏东方九天新能源材料有限公司 |  | 樊小兵 |  | 1 | 0.3 | 0 | 650 | 1 | JL12240301612/5 | 浙江银帆 SPCC HV:90-110 1：排刀规格 252+75*5 切一包.管芯内径500mm，轻涂油，厚度0.29-0.3mm，宽度+0/-0.1mm | 1 |  | 是 | 是 | 179 | 1
分剪 | JL12240301612/4 | JL12240301612 | 东方分剪5# | 合格 | 合格品 | 甲 | 樊小兵 | 171.49 | 161 | 0.9388 | 0 | 0.3 | 75 | 浙江银帆 SPCC HV:90-110 1：排刀规格 252+75*5 切一包.管芯内径500mm，轻涂油，厚度0.29-0.3mm，宽度+0/-0.1mm |  | 31010041 | 小品种钢卷 | 0.3-SPCC | 31020053 | 小品种钢分切带 | 0.3-SPCC |  | 10 | MO001109 | MO001109-001-04 | FJ001 | 分剪模板 | 2810 | 2024-07-02 | 2024-07-02 | 2 | 2024-07-03 02:21:32 | 2024-07-03 05:07:49 | 江苏东方九天新能源材料有限公司 |  | 樊小兵 |  | 1 | 0.3 | 0 | 650 | 1 | JL12240301612/4 | 浙江银帆 SPCC HV:90-110 1：排刀规格 252+75*5 切一包.管芯内径500mm，轻涂油，厚度0.29-0.3mm，宽度+0/-0.1mm | 1 |  | 是 | 是 | 179 | 1
分剪 | JL12240301612/3 | JL12240301612 | 东方分剪5# | 合格 | 合格品 | 甲 | 樊小兵 | 171.49 | 161 | 0.9388 | 0 | 0.3 | 75 | 浙江银帆 SPCC HV:90-110 1：排刀规格 252+75*5 切一包.管芯内径500mm，轻涂油，厚度0.29-0.3mm，宽度+0/-0.1mm |  | 31010041 | 小品种钢卷 | 0.3-SPCC | 31020053 | 小品种钢分切带 | 0.3-SPCC |  | 10 | MO001109 | MO001109-001-03 | FJ001 | 分剪模板 | 2810 | 2024-07-02 | 2024-07-02 | 2 | 2024-07-03 02:21:32 | 2024-07-03 05:07:49 | 江苏东方九天新能源材料有限公司 |  | 樊小兵 |  | 1 | 0.3 | 0 | 650 | 1 | JL12240301612/3 | 浙江银帆 SPCC HV:90-110 1：排刀规格 252+75*5 切一包.管芯内径500mm，轻涂油，厚度0.29-0.3mm，宽度+0/-0.1mm | 1 |  | 是 | 是 | 179 | 1
分剪 | JL12240301612/2 | JL12240301612 | 东方分剪5# | 合格 | 合格品 | 甲 | 樊小兵 | 172.56 | 162 | 0.9388 | 0 | 0.3 | 75 | 浙江银帆 SPCC HV:90-110 1：排刀规格 252+75*5 切一包.管芯内径500mm，轻涂油，厚度0.29-0.3mm，宽度+0/-0.1mm |  | 31010041 | 小品种钢卷 | 0.3-SPCC | 31020053 | 小品种钢分切带 | 0.3-SPCC |  | 10 | MO001109 | MO001109-001-02 | FJ001 | 分剪模板 | 2810 | 2024-07-02 | 2024-07-02 | 2 | 2024-07-03 02:21:32 | 2024-07-03 05:07:49 | 江苏东方九天新能源材料有限公司 |  | 樊小兵 |  | 1 | 0.3 | 0 | 650 | 1 | JL12240301612/2 | 浙江银帆 SPCC HV:90-110 1：排刀规格 252+75*5 切一包.管芯内径500mm，轻涂油，厚度0.29-0.3mm，宽度+0/-0.1mm | 1 |  | 是 | 是 | 179 | 1
分剪 | JL12240301612/1 | JL12240301612 | 东方分剪5# | 合格 | 合格品 | 甲 | 樊小兵 | 579.46 | 544 | 0.9388 | 0 | 0.3 | 252 | 浙江银帆 SPCC HV:90-110 1：排刀规格 252+75*5 切一包.管芯内径500mm，轻涂油，厚度0.29-0.3mm，宽度+0/-0.1mm |  | 31010041 | 小品种钢卷 | 0.3-SPCC | 31020053 | 小品种钢分切带 | 0.3-SPCC |  | 10 | MO001109 | MO001109-001-01 | FJ001 | 分剪模板 | 2810 | 2024-07-02 | 2024-07-02 | 2 | 2024-07-03 02:21:32 | 2024-07-03 05:07:49 | 江苏东方九天新能源材料有限公司 |  | 樊小兵 |  | 1 | 0.3 | 0 | 650 | 1 | JL12240301612/1 | 浙江银帆 SPCC HV:90-110 1：排刀规格 252+75*5 切一包.管芯内径500mm，轻涂油，厚度0.29-0.3mm，宽度+0/-0.1mm | 1 |  | 是 | 是 | 179 | 1
分剪 | JL1124030073-2/21 | JL1124030073-2 | 东方分剪5# | 合格 | 合格品 | 甲 | 樊小兵 | 212.02 | 206 | 0.9716 | 0 | 0.3 | 75 | 浙江银帆 SPCC HV:90-110 1：排刀规格 142+75*5+125.4 切一包.管芯内径500mm，轻涂油，厚度0.29-0.3mm，宽度+0/-0.1mm |  | 31010041 | 小品种钢卷 | 0.3-SPCC | 31020053 | 小品种钢分切带 | 0.3-SPCC |  | 10 | MO001111 | MO001111-001-21 | FJ001 | 分剪模板 | 5670 | 2024-07-02 | 2024-07-02 | 2 | 2024-07-03 04:53:42 | 2024-07-03 05:04:35 | 江苏东方九天新能源材料有限公司 |  | 樊小兵 |  | 1 | 0.3 | 0 | 650 | 1 | JL1124030073-2/21 | 浙江银帆 SPCC HV:90-110 1：排刀规格 142+75*5+125.4 切一包.管芯内径500mm，轻涂油，厚度0.29-0.3mm，宽度+0/-0.1mm | 1 |  | 是 | 是 | 11 | 1
分剪 | JL1124030073-2/20 | JL1124030073-2 | 东方分剪5# | 合格 | 合格品 | 甲 | 樊小兵 | 212.02 | 206 | 0.9716 | 0 | 0.3 | 75 | 浙江银帆 SPCC HV:90-110 1：排刀规格 142+75*5+125.4 切一包.管芯内径500mm，轻涂油，厚度0.29-0.3mm，宽度+0/-0.1mm |  | 31010041 | 小品种钢卷 | 0.3-SPCC | 31020053 | 小品种钢分切带 | 0.3-SPCC |  | 10 | MO001111 | MO001111-001-20 | FJ001 | 分剪模板 | 5670 | 2024-07-02 | 2024-07-02 | 2 | 2024-07-03 04:53:42 | 2024-07-03 05:04:35 | 江苏东方九天新能源材料有限公司 |  | 樊小兵 |  | 1 | 0.3 | 0 | 650 | 1 | JL1124030073-2/20 | 浙江银帆 SPCC HV:90-110 1：排刀规格 142+75*5+125.4 切一包.管芯内径500mm，轻涂油，厚度0.29-0.3mm，宽度+0/-0.1mm | 1 |  | 是 | 是 | 11 | 1
分剪 | JL1124030073-2/19 | JL1124030073-2 | 东方分剪5# | 合格 | 合格品 | 甲 | 樊小兵 | 213.04 | 207 | 0.9716 | 0 | 0.3 | 75 | 浙江银帆 SPCC HV:90-110 1：排刀规格 142+75*5+125.4 切一包.管芯内径500mm，轻涂油，厚度0.29-0.3mm，宽度+0/-0.1mm |  | 31010041 | 小品种钢卷 | 0.3-SPCC | 31020053 | 小品种钢分切带 | 0.3-SPCC |  | 10 | MO001111 | MO001111-001-19 | FJ001 | 分剪模板 | 5670 | 2024-07-02 | 2024-07-02 | 2 | 2024-07-03 04:53:42 | 2024-07-03 05:04:35 | 江苏东方九天新能源材料有限公司 |  | 樊小兵 |  | 1 | 0.3 | 0 | 650 | 1 | JL1124030073-2/19 | 浙江银帆 SPCC HV:90-110 1：排刀规格 142+75*5+125.4 切一包.管芯内径500mm，轻涂油，厚度0.29-0.3mm，宽度+0/-0.1mm | 1 |  | 是 | 是 | 11 | 1
分剪 | JL1124030073-2/18 | JL1124030073-2 | 东方分剪5# | 合格 | 合格品 | 甲 | 樊小兵 | 214.07 | 208 | 0.9716 | 0 | 0.3 | 75 | 浙江银帆 SPCC HV:90-110 1：排刀规格 142+75*5+125.4 切一包.管芯内径500mm，轻涂油，厚度0.29-0.3mm，宽度+0/-0.1mm |  | 31010041 | 小品种钢卷 | 0.3-SPCC | 31020053 | 小品种钢分切带 | 0.3-SPCC |  | 10 | MO001111 | MO001111-001-18 | FJ001 | 分剪模板 | 5670 | 2024-07-02 | 2024-07-02 | 2 | 2024-07-03 04:53:42 | 2024-07-03 05:04:35 | 江苏东方九天新能源材料有限公司 |  | 樊小兵 |  | 1 | 0.3 | 0 | 650 | 1 | JL1124030073-2/18 | 浙江银帆 SPCC HV:90-110 1：排刀规格 142+75*5+125.4 切一包.管芯内径500mm，轻涂油，厚度0.29-0.3mm，宽度+0/-0.1mm | 1 |  | 是 | 是 | 11 | 1
分剪 | JL1124030073-2/17 | JL1124030073-2 | 东方分剪5# | 合格 | 合格品 | 甲 | 樊小兵 | 215.1 | 209 | 0.9716 | 0 | 0.3 | 75 | 浙江银帆 SPCC HV:90-110 1：排刀规格 142+75*5+125.4 切一包.管芯内径500mm，轻涂油，厚度0.29-0.3mm，宽度+0/-0.1mm |  | 31010041 | 小品种钢卷 | 0.3-SPCC | 31020053 | 小品种钢分切带 | 0.3-SPCC |  | 10 | MO001111 | MO001111-001-17 | FJ001 | 分剪模板 | 5670 | 2024-07-02 | 2024-07-02 | 2 | 2024-07-03 04:53:42 | 2024-07-03 05:04:35 | 江苏东方九天新能源材料有限公司 |  | 樊小兵 |  | 1 | 0.3 | 0 | 650 | 1 | JL1124030073-2/17 | 浙江银帆 SPCC HV:90-110 1：排刀规格 142+75*5+125.4 切一包.管芯内径500mm，轻涂油，厚度0.29-0.3mm，宽度+0/-0.1mm | 1 |  | 是 | 是 | 11 | 1
分剪 | JL1124030073-2/16 | JL1124030073-2 | 东方分剪5# | 合格 | 合格品 | 甲 | 樊小兵 | 408.6 | 397 | 0.9716 | 0 | 0.3 | 142 | 浙江银帆 SPCC HV:90-110 1：排刀规格 142+75*5+125.4 切一包.管芯内径500mm，轻涂油，厚度0.29-0.3mm，宽度+0/-0.1mm |  | 31010041 | 小品种钢卷 | 0.3-SPCC | 31020053 | 小品种钢分切带 | 0.3-SPCC |  | 10 | MO001111 | MO001111-001-16 | FJ001 | 分剪模板 | 5670 | 2024-07-02 | 2024-07-02 | 2 | 2024-07-03 04:53:42 | 2024-07-03 05:04:35 | 江苏东方九天新能源材料有限公司 |  | 樊小兵 |  | 1 | 0.3 | 0 | 650 | 1 | JL1124030073-2/16 | 浙江银帆 SPCC HV:90-110 1：排刀规格 142+75*5+125.4 切一包.管芯内径500mm，轻涂油，厚度0.29-0.3mm，宽度+0/-0.1mm | 1 |  | 是 | 是 | 11 | 1
分剪 | JL1124030073-2/15 | JL1124030073-2 | 东方分剪5# | 合格 | 合格品 | 甲 | 樊小兵 | 361.25 | 351 | 0.9716 | 0 | 0.3 | 125.4 | 浙江银帆 SPCC HV:90-110 1：排刀规格 142+75*5+125.4 切一包.管芯内径500mm，轻涂油，厚度0.29-0.3mm，宽度+0/-0.1mm |  | 31010041 | 小品种钢卷 | 0.3-SPCC | 31020053 | 小品种钢分切带 | 0.3-SPCC |  | 10 | MO001111 | MO001111-001-15 | FJ001 | 分剪模板 | 5670 | 2024-07-02 | 2024-07-02 | 2 | 2024-07-03 04:53:42 | 2024-07-03 05:04:35 | 江苏东方九天新能源材料有限公司 |  | 樊小兵 |  | 1 | 0.3 | 0 | 650 | 1 | JL1124030073-2/15 | 浙江银帆 SPCC HV:90-110 1：排刀规格 142+75*5+125.4 切一包.管芯内径500mm，轻涂油，厚度0.29-0.3mm，宽度+0/-0.1mm | 1 |  | 是 | 是 | 11 | 1
分剪 | JL1124030073-2/14 | JL1124030073-2 | 东方分剪5# | 合格 | 合格品 | 甲 | 樊小兵 | 220.25 | 214 | 0.9716 | 0 | 0.3 | 75 | 浙江银帆 SPCC HV:90-110 1：排刀规格 142+75*5+125.4 切一包.管芯内径500mm，轻涂油，厚度0.29-0.3mm，宽度+0/-0.1mm |  | 31010041 | 小品种钢卷 | 0.3-SPCC | 31020053 | 小品种钢分切带 | 0.3-SPCC |  | 10 | MO001111 | MO001111-001-14 | FJ001 | 分剪模板 | 5670 | 2024-07-02 | 2024-07-02 | 2 | 2024-07-03 04:53:42 | 2024-07-03 05:04:35 | 江苏东方九天新能源材料有限公司 |  | 樊小兵 |  | 1 | 0.3 | 0 | 650 | 1 | JL1124030073-2/14 | 浙江银帆 SPCC HV:90-110 1：排刀规格 142+75*5+125.4 切一包.管芯内径500mm，轻涂油，厚度0.29-0.3mm，宽度+0/-0.1mm | 1 |  | 是 | 是 | 11 | 1
分剪 | JL1124030073-2/13 | JL1124030073-2 | 东方分剪5# | 合格 | 合格品 | 甲 | 樊小兵 | 221.28 | 215 | 0.9716 | 0 | 0.3 | 75 | 浙江银帆 SPCC HV:90-110 1：排刀规格 142+75*5+125.4 切一包.管芯内径500mm，轻涂油，厚度0.29-0.3mm，宽度+0/-0.1mm |  | 31010041 | 小品种钢卷 | 0.3-SPCC | 31020053 | 小品种钢分切带 | 0.3-SPCC |  | 10 | MO001111 | MO001111-001-13 | FJ001 | 分剪模板 | 5670 | 2024-07-02 | 2024-07-02 | 2 | 2024-07-03 04:53:42 | 2024-07-03 05:04:35 | 江苏东方九天新能源材料有限公司 |  | 樊小兵 |  | 1 | 0.3 | 0 | 650 | 1 | JL1124030073-2/13 | 浙江银帆 SPCC HV:90-110 1：排刀规格 142+75*5+125.4 切一包.管芯内径500mm，轻涂油，厚度0.29-0.3mm，宽度+0/-0.1mm | 1 |  | 是 | 是 | 11 | 1
分剪 | JL1124030073-2/12 | JL1124030073-2 | 东方分剪5# | 合格 | 合格品 | 甲 | 樊小兵 | 222.31 | 216 | 0.9716 | 0 | 0.3 | 75 | 浙江银帆 SPCC HV:90-110 1：排刀规格 142+75*5+125.4 切一包.管芯内径500mm，轻涂油，厚度0.29-0.3mm，宽度+0/-0.1mm |  | 31010041 | 小品种钢卷 | 0.3-SPCC | 31020053 | 小品种钢分切带 | 0.3-SPCC |  | 10 | MO001111 | MO001111-001-12 | FJ001 | 分剪模板 | 5670 | 2024-07-02 | 2024-07-02 | 2 | 2024-07-03 04:53:42 | 2024-07-03 05:04:35 | 江苏东方九天新能源材料有限公司 |  | 樊小兵 |  | 1 | 0.3 | 0 | 650 | 1 | JL1124030073-2/12 | 浙江银帆 SPCC HV:90-110 1：排刀规格 142+75*5+125.4 切一包.管芯内径500mm，轻涂油，厚度0.29-0.3mm，宽度+0/-0.1mm | 1 |  | 是 | 是 | 11 | 1
分剪 | JL1124030073-2/11 | JL1124030073-2 | 东方分剪5# | 合格 | 合格品 | 甲 | 樊小兵 | 223.34 | 217 | 0.9716 | 0 | 0.3 | 75 | 浙江银帆 SPCC HV:90-110 1：排刀规格 142+75*5+125.4 切一包.管芯内径500mm，轻涂油，厚度0.29-0.3mm，宽度+0/-0.1mm |  | 31010041 | 小品种钢卷 | 0.3-SPCC | 31020053 | 小品种钢分切带 | 0.3-SPCC |  | 10 | MO001111 | MO001111-001-11 | FJ001 | 分剪模板 | 5670 | 2024-07-02 | 2024-07-02 | 2 | 2024-07-03 04:53:42 | 2024-07-03 05:04:35 | 江苏东方九天新能源材料有限公司 |  | 樊小兵 |  | 1 | 0.3 | 0 | 650 | 1 | JL1124030073-2/11 | 浙江银帆 SPCC HV:90-110 1：排刀规格 142+75*5+125.4 切一包.管芯内径500mm，轻涂油，厚度0.29-0.3mm，宽度+0/-0.1mm | 1 |  | 是 | 是 | 11 | 1
分剪 | JL1124030073-2/10 | JL1124030073-2 | 东方分剪5# | 合格 | 合格品 | 甲 | 樊小兵 | 224.37 | 218 | 0.9716 | 0 | 0.3 | 75 | 浙江银帆 SPCC HV:90-110 1：排刀规格 142+75*5+125.4 切一包.管芯内径500mm，轻涂油，厚度0.29-0.3mm，宽度+0/-0.1mm |  | 31010041 | 小品种钢卷 | 0.3-SPCC | 31020053 | 小品种钢分切带 | 0.3-SPCC |  | 10 | MO001111 | MO001111-001-10 | FJ001 | 分剪模板 | 5670 | 2024-07-02 | 2024-07-02 | 2 | 2024-07-03 04:53:42 | 2024-07-03 05:04:35 | 江苏东方九天新能源材料有限公司 |  | 樊小兵 |  | 1 | 0.3 | 0 | 650 | 1 | JL1124030073-2/10 | 浙江银帆 SPCC HV:90-110 1：排刀规格 142+75*5+125.4 切一包.管芯内径500mm，轻涂油，厚度0.29-0.3mm，宽度+0/-0.1mm | 1 |  | 是 | 是 | 11 | 1
分剪 | JL1124030073-2/5 | JL1124030073-2 | 东方分剪5# | 合格 | 合格品 | 甲 | 樊小兵 | 223.34 | 217 | 0.9716 | 0 | 0.3 | 75 | 浙江银帆 SPCC HV:90-110 1：排刀规格 142+75*5+125.4 切一包.管芯内径500mm，轻涂油，厚度0.29-0.3mm，宽度+0/-0.1mm |  | 31010041 | 小品种钢卷 | 0.3-SPCC | 31020053 | 小品种钢分切带 | 0.3-SPCC |  | 10 | MO001111 | MO001111-001-05 | FJ001 | 分剪模板 | 5670 | 2024-07-02 | 2024-07-02 | 2 | 2024-07-03 04:53:42 | 2024-07-03 05:04:35 | 江苏东方九天新能源材料有限公司 |  | 樊小兵 |  | 1 | 0.3 | 0 | 650 | 1 | JL1124030073-2/5 | 浙江银帆 SPCC HV:90-110 1：排刀规格 142+75*5+125.4 切一包.管芯内径500mm，轻涂油，厚度0.29-0.3mm，宽度+0/-0.1mm | 1 |  | 是 | 是 | 11 | 1
分剪 | JL1124030073-2/4 | JL1124030073-2 | 东方分剪5# | 合格 | 合格品 | 甲 | 樊小兵 | 224.37 | 218 | 0.9716 | 0 | 0.3 | 75 | 浙江银帆 SPCC HV:90-110 1：排刀规格 142+75*5+125.4 切一包.管芯内径500mm，轻涂油，厚度0.29-0.3mm，宽度+0/-0.1mm |  | 31010041 | 小品种钢卷 | 0.3-SPCC | 31020053 | 小品种钢分切带 | 0.3-SPCC |  | 10 | MO001111 | MO001111-001-04 | FJ001 | 分剪模板 | 5670 | 2024-07-02 | 2024-07-02 | 2 | 2024-07-03 04:53:42 | 2024-07-03 05:04:35 | 江苏东方九天新能源材料有限公司 |  | 樊小兵 |  | 1 | 0.3 | 0 | 650 | 1 | JL1124030073-2/4 | 浙江银帆 SPCC HV:90-110 1：排刀规格 142+75*5+125.4 切一包.管芯内径500mm，轻涂油，厚度0.29-0.3mm，宽度+0/-0.1mm | 1 |  | 是 | 是 | 11 | 1
分剪 | JL1124030073-2/3 | JL1124030073-2 | 东方分剪5# | 合格 | 合格品 | 甲 | 樊小兵 | 224.37 | 218 | 0.9716 | 0 | 0.3 | 75 | 浙江银帆 SPCC HV:90-110 1：排刀规格 142+75*5+125.4 切一包.管芯内径500mm，轻涂油，厚度0.29-0.3mm，宽度+0/-0.1mm |  | 31010041 | 小品种钢卷 | 0.3-SPCC | 31020053 | 小品种钢分切带 | 0.3-SPCC |  | 10 | MO001111 | MO001111-001-03 | FJ001 | 分剪模板 | 5670 | 2024-07-02 | 2024-07-02 | 2 | 2024-07-03 04:53:42 | 2024-07-03 05:04:35 | 江苏东方九天新能源材料有限公司 |  | 樊小兵 |  | 1 | 0.3 | 0 | 650 | 1 | JL1124030073-2/3 | 浙江银帆 SPCC HV:90-110 1：排刀规格 142+75*5+125.4 切一包.管芯内径500mm，轻涂油，厚度0.29-0.3mm，宽度+0/-0.1mm | 1 |  | 是 | 是 | 11 | 1
分剪 | JL1124030073-2/2 | JL1124030073-2 | 东方分剪5# | 合格 | 合格品 | 甲 | 樊小兵 | 426.09 | 414 | 0.9716 | 0 | 0.3 | 142 | 浙江银帆 SPCC HV:90-110 1：排刀规格 142+75*5+125.4 切一包.管芯内径500mm，轻涂油，厚度0.29-0.3mm，宽度+0/-0.1mm |  | 31010041 | 小品种钢卷 | 0.3-SPCC | 31020053 | 小品种钢分切带 | 0.3-SPCC |  | 10 | MO001111 | MO001111-001-02 | FJ001 | 分剪模板 | 5670 | 2024-07-02 | 2024-07-02 | 2 | 2024-07-03 04:53:42 | 2024-07-03 05:04:35 | 江苏东方九天新能源材料有限公司 |  | 樊小兵 |  | 1 | 0.3 | 0 | 650 | 1 | JL1124030073-2/2 | 浙江银帆 SPCC HV:90-110 1：排刀规格 142+75*5+125.4 切一包.管芯内径500mm，轻涂油，厚度0.29-0.3mm，宽度+0/-0.1mm | 1 |  | 是 | 是 | 11 | 1
分剪 | JL1124030073-2/1 | JL1124030073-2 | 东方分剪5# | 合格 | 合格品 | 甲 | 樊小兵 | 376.69 | 366 | 0.9716 | 0 | 0.3 | 125.4 | 浙江银帆 SPCC HV:90-110 1：排刀规格 142+75*5+125.4 切一包.管芯内径500mm，轻涂油，厚度0.29-0.3mm，宽度+0/-0.1mm |  | 31010041 | 小品种钢卷 | 0.3-SPCC | 31020053 | 小品种钢分切带 | 0.3-SPCC |  | 10 | MO001111 | MO001111-001-01 | FJ001 | 分剪模板 | 5670 | 2024-07-02 | 2024-07-02 | 2 | 2024-07-03 04:53:42 | 2024-07-03 05:04:35 | 江苏东方九天新能源材料有限公司 |  | 樊小兵 |  | 1 | 0.3 | 0 | 650 | 1 | JL1124030073-2/1 | 浙江银帆 SPCC HV:90-110 1：排刀规格 142+75*5+125.4 切一包.管芯内径500mm，轻涂油，厚度0.29-0.3mm，宽度+0/-0.1mm | 1 |  | 是 | 是 | 11 | 1
分剪 | JL1124030073-2/9 | JL1124030073-2 | 东方分剪5# | 合格 | 合格品 | 甲 | 樊小兵 | 424.04 | 412 | 0.9716 | 0 | 0.3 | 142 | 浙江银帆 SPCC HV:90-110 1：排刀规格 142+75*5+125.4 切一包.管芯内径500mm，轻涂油，厚度0.29-0.3mm，宽度+0/-0.1mm |  | 31010041 | 小品种钢卷 | 0.3-SPCC | 31020053 | 小品种钢分切带 | 0.3-SPCC |  | 10 | MO001111 | MO001111-001-09 | FJ001 | 分剪模板 | 5670 | 2024-07-02 | 2024-07-02 | 2 | 2024-07-03 04:53:42 | 2024-07-03 05:04:34 | 江苏东方九天新能源材料有限公司 |  | 樊小兵 |  | 1 | 0.3 | 0 | 650 | 1 | JL1124030073-2/9 | 浙江银帆 SPCC HV:90-110 1：排刀规格 142+75*5+125.4 切一包.管芯内径500mm，轻涂油，厚度0.29-0.3mm，宽度+0/-0.1mm | 1 |  | 是 | 是 | 11 | 1
分剪 | JL1124030073-2/8 | JL1124030073-2 | 东方分剪5# | 合格 | 合格品 | 甲 | 樊小兵 | 376.69 | 366 | 0.9716 | 0 | 0.3 | 125.4 | 浙江银帆 SPCC HV:90-110 1：排刀规格 142+75*5+125.4 切一包.管芯内径500mm，轻涂油，厚度0.29-0.3mm，宽度+0/-0.1mm |  | 31010041 | 小品种钢卷 | 0.3-SPCC | 31020053 | 小品种钢分切带 | 0.3-SPCC |  | 10 | MO001111 | MO001111-001-08 | FJ001 | 分剪模板 | 5670 | 2024-07-02 | 2024-07-02 | 2 | 2024-07-03 04:53:42 | 2024-07-03 05:04:34 | 江苏东方九天新能源材料有限公司 |  | 樊小兵 |  | 1 | 0.3 | 0 | 650 | 1 | JL1124030073-2/8 | 浙江银帆 SPCC HV:90-110 1：排刀规格 142+75*5+125.4 切一包.管芯内径500mm，轻涂油，厚度0.29-0.3mm，宽度+0/-0.1mm | 1 |  | 是 | 是 | 11 | 1
分剪 | JL1124030073-2/7 | JL1124030073-2 | 东方分剪5# | 合格 | 合格品 | 甲 | 樊小兵 | 223.34 | 217 | 0.9716 | 0 | 0.3 | 75 | 浙江银帆 SPCC HV:90-110 1：排刀规格 142+75*5+125.4 切一包.管芯内径500mm，轻涂油，厚度0.29-0.3mm，宽度+0/-0.1mm |  | 31010041 | 小品种钢卷 | 0.3-SPCC | 31020053 | 小品种钢分切带 | 0.3-SPCC |  | 10 | MO001111 | MO001111-001-07 | FJ001 | 分剪模板 | 5670 | 2024-07-02 | 2024-07-02 | 2 | 2024-07-03 04:53:42 | 2024-07-03 05:04:34 | 江苏东方九天新能源材料有限公司 |  | 樊小兵 |  | 1 | 0.3 | 0 | 650 | 1 | JL1124030073-2/7 | 浙江银帆 SPCC HV:90-110 1：排刀规格 142+75*5+125.4 切一包.管芯内径500mm，轻涂油，厚度0.29-0.3mm，宽度+0/-0.1mm | 1 |  | 是 | 是 | 11 | 1
分剪 | JL1124030073-2/6 | JL1124030073-2 | 东方分剪5# | 合格 | 合格品 | 甲 | 樊小兵 | 223.34 | 217 | 0.9716 | 0 | 0.3 | 75 | 浙江银帆 SPCC HV:90-110 1：排刀规格 142+75*5+125.4 切一包.管芯内径500mm，轻涂油，厚度0.29-0.3mm，宽度+0/-0.1mm |  | 31010041 | 小品种钢卷 | 0.3-SPCC | 31020053 | 小品种钢分切带 | 0.3-SPCC |  | 10 | MO001111 | MO001111-001-06 | FJ001 | 分剪模板 | 5670 | 2024-07-02 | 2024-07-02 | 2 | 2024-07-03 04:53:42 | 2024-07-03 05:04:34 | 江苏东方九天新能源材料有限公司 |  | 樊小兵 |  | 1 | 0.3 | 0 | 650 | 1 | JL1124030073-2/6 | 浙江银帆 SPCC HV:90-110 1：排刀规格 142+75*5+125.4 切一包.管芯内径500mm，轻涂油，厚度0.29-0.3mm，宽度+0/-0.1mm | 1 |  | 是 | 是 | 11 | 1
铬钝化 | JG12240550382 | JG12240550382 | 东方铬钝化950 | 合格 | 合格品 | 乙 | 李志祥 | 6055 | 6031 | 0.996 | 10530 | 0.1 | 760 | / |  | 30210015 | 光亮卷 | 0.1-SPCC | 30110014 | 铬钝化卷 | 0.1-SPCC |  | 10 | MO001107 | MO001107-014 | GDH001 | 铬钝化模板 | 6055 | 2024-07-02 | 2024-07-02 | 2 | 2024-07-03 04:45:27 | 2024-07-03 05:00:59 | 江苏东方九天新能源材料有限公司 | 201039 | 李志祥 |  |  | 0.1 | 10550 | 760 | 1 | JG12240550382 |  | 1 | 白条印 乳化斑 辊印 | 是 | 是 | 15 | 14
铬钝化 | JG12240551262 | JG12240551262 | 东方铬钝化950 | 合格 | 让步接收 | 乙 | 李志祥 | 5780 | 5751 | 0.995 | 10130 | 0.1 | 760 | / | 色差 条印 4000米内黄条印 | 30210015 | 光亮卷 | 0.1-SPCC | 30110014 | 铬钝化卷 | 0.1-SPCC |  | 10 | MO001107 | MO001107-008 | GDH001 | 铬钝化模板 | 5780 | 2024-07-02 | 2024-07-02 | 2 | 2024-07-03 03:59:15 | 2024-07-03 04:09:19 | 江苏东方九天新能源材料有限公司 | 201033 | 李志祥 |  |  | 0.1 | 10200 | 760 | 1 | JG12240551262 |  | 1 | 色差 条印 4000米内黄条印 | 是 | 是 | 10 | 8
铬钝化 | JG12240601091 | JG12240601091 | 东方铬钝化950 | 合格 | 让步接收 | 乙 | 李志祥 | 5564 | 5547 | 0.9969 | 10090 | 0.1 | 710 | / | 色差 条印 4376米操80cm孔洞7.43平方毫米 | 30210015 | 光亮卷 | 0.1-SPCC | 30110014 | 铬钝化卷 | 0.1-SPCC |  | 10 | MO001065 | MO001065-004 | GDH001 | 铬钝化模板 | 5564 | 2024-06-30 | 2024-06-30 | 2 | 2024-07-03 03:56:57 | 2024-07-03 03:57:19 | 江苏东方九天新能源材料有限公司 | 197705 | 李志祥 |  |  | 0.1 | 0 | 710 | 1 | JG12240601091 |  | 1 | 色差 条印 | 是 | 是 | 1 | 4
铬钝化 | JG12240601141 | JG12240601141 | 东方铬钝化950 | 合格 | 让步接收 | 乙 | 李志祥 | 5480 | 5467 | 0.9976 | 9950 | 0.1 | 710 | / | 色差 条印 | 30210015 | 光亮卷 | 0.1-SPCC | 30110014 | 铬钝化卷 | 0.1-SPCC |  | 10 | MO001082 | MO001082-002 | GDH001 | 铬钝化模板 | 5480 | 2024-07-01 | 2024-07-01 | 2 | 2024-07-03 01:02:43 | 2024-07-03 03:56:40 | 江苏东方九天新能源材料有限公司 | 198552 | 李志祥 |  |  | 0.1 | 9970 | 710 | 1 | JG12240601141 |  | 1 | 色差 条印 | 是 | 是 | 174 | 2
最终冷轧 | JG1224055158 | JG1224055158 | 东方850轧机 | 合格 | 合格品 | 乙 | 杨海鹏 | 13765 | 13700 | 0.9953 | 22634 | 0.1 | 760 | 850轧机普光辊(Ra0.4-0.6μm)轧制0.1mm(0.4-0.25-0.15-0.115-0.1) |  | 20100142 | 轧硬 | 0.4*760-SPCC | 30210015 | 光亮卷 | 0.1-SPCC |  | 30 | MO001068 | MO001068-007 | GLJ003 | 光亮卷前处理 模板 | 13765 | 2024-07-01 | 2024-07-08 | 2 | 2024-07-03 03:49:57 | 2024-07-03 03:52:13 | 江苏东方九天新能源材料有限公司 | 187624 | 杨海鹏 |  |  | 0.4 | 0 | 760 | 1 | JG1224055158 | 轧0.1，米数控制在23700-23800米，脱脂分一包10500米。 |  |  | 否 | 否 | 3132 | 7
最终冷轧 | JG1224060245 | JG1224060245 | 东方850轧机 | 合格 | 合格品 | 甲 | 吴宏林 | 13430 | 13400 | 0.9978 | 23190 | 0.1 | 760 | 850轧机普光辊(Ra0.4-0.6μm)轧制0.1mm(0.4-0.25-0.15-0.115-0.1) |  | 20100142 | 轧硬 | 0.4*760-SPCC | 30210015 | 光亮卷 | 0.1-SPCC |  | 30 | MO000945 | MO000945-003 | KSFW001 | 东方小品种钢前处理 0.67（昆山富维 厚度公差：0.660-0.670mm,光泽度大于150GU（横向、纵向），粗糙度：Ra0.2-0.45um.硬度：HV80-110） | 13430 | 2024-06-25 | 2024-07-05 | 2 | 2024-07-03 00:59:43 | 2024-07-03 03:24:33 | 江苏东方九天新能源材料有限公司 | 193083 | 吴宏林 |  |  | 0.4 | 5710 | 760 | 1 | JG1224060245 | 轧0.1，米数控制在23100-23200米，脱脂分一包10400米。 |  |  | 否 | 否 | 4991 | 3
二次退火 | DU6624060008 | DU6624060008 | 东方16# | 合格 |  | 甲 | 吴双勇 | 7730 | 7730 | 1 | 1760 | 0.95 | 575 | 南通光阳SK95：退火（730℃），转650轧机 |  | 11050004 | 优钢原料 | 2.3-SK95 | 31110011 | 优钢卷 | 0.68-SK95 |  | 50 | MO000830 | MO000830-002 | YG001 | 优钢前处理模板 | 8745 | 2024-06-19 | 2024-07-14 | 2 | 2024-07-01 15:39:36 | 2024-07-03 01:39:05 | 江苏东方九天新能源材料有限公司 | 189826 | 刘忠于 | 刘忠于 |  | 0.95 | 1760 | 575 | 1 | DU6624060008 | 南通光阳：（0.68）厚度±0.01，HV230-250,粗糙度小于0.1μM；表面光洁，无划伤，无碎边，无生锈，辊印，麻点 |  |  | 否 | 否 | 2104 | 2
二次退火 | DU6624060007 | DU6624060007 | 东方16# | 合格 |  | 甲 | 吴双勇 | 7855 | 7855 | 1 | 1900 | 0.95 | 575 | 南通光阳SK95：退火（730℃），转650轧机 |  | 11050004 | 优钢原料 | 2.3-SK95 | 31110011 | 优钢卷 | 0.68-SK95 |  | 50 | MO000830 | MO000830-001 | YG001 | 优钢前处理模板 | 8775 | 2024-06-19 | 2024-07-14 | 2 | 2024-07-01 15:39:36 | 2024-07-03 01:39:05 | 江苏东方九天新能源材料有限公司 | 189825 | 刘忠于 | 刘忠于 |  | 0.95 | 1900 | 575 | 1 | DU6624060007 | 南通光阳：（0.68）厚度±0.01，HV230-250,粗糙度小于0.1μM；表面光洁，无划伤，无碎边，无生锈，辊印，麻点 |  |  | 否 | 否 | 2042 | 1
二次退火 | DU6624060006 | DU6624060006 | 东方16# | 合格 |  | 甲 | 吴双勇 | 7500 | 7500 | 1 | 1660 | 1 | 575 | 南通光阳SK4：退火（730℃），转650轧机 |  | 11050004 | 优钢原料 | 2.3-SK95 | 31110013 | 优钢卷 | 0.72-SK95 |  | 50 | MO000826 | MO000826-005 | YG001 | 优钢前处理模板 | 8465 | 2024-06-19 | 2024-07-14 | 2 | 2024-07-01 15:39:36 | 2024-07-03 01:39:05 | 江苏东方九天新能源材料有限公司 | 189227 | 刘忠于 | 刘忠于 |  | 1 | 1660 | 575 | 1 | DU6624060006 | 南通光阳：（0.72）厚度±0.01，HV230-250,粗糙度小于0.1μM；表面光洁，无划伤，无碎边，无生锈，辊印，麻点 |  |  | 否 | 否 |  | 5
二次退火 | DU6624060005 | DU6624060005 | 东方16# | 合格 |  | 甲 | 吴双勇 | 7520 | 7520 | 1 | 1670 | 1 | 575 | 南通光阳SK4：退火（730℃），转650轧机 |  | 11050004 | 优钢原料 | 2.3-SK95 | 31110013 | 优钢卷 | 0.72-SK95 |  | 50 | MO000826 | MO000826-003 | YG001 | 优钢前处理模板 | 8395 | 2024-06-19 | 2024-07-14 | 2 | 2024-07-01 15:39:36 | 2024-07-03 01:39:05 | 江苏东方九天新能源材料有限公司 | 189226 | 刘忠于 | 刘忠于 |  | 1 | 1670 | 575 | 1 | DU6624060005 | 南通光阳：（0.72）厚度±0.01，HV230-250,粗糙度小于0.1μM；表面光洁，无划伤，无碎边，无生锈，辊印，麻点 |  |  | 否 | 否 | 2056 | 3
二次退火 | DU6624060001 | DU6624060001 | 东方16# | 合格 |  | 甲 | 吴双勇 | 7905 | 7905 | 1 | 1650 | 1.1 | 575 | 南通光阳SK4：退火（730℃），转650轧机 |  | 11050004 | 优钢原料 | 2.3-SK95 | 31110016 | 优钢卷 | 0.755-SK95 |  | 50 | MO000806 | MO000806-001 | YG001 | 优钢前处理模板 | 8785 | 2024-06-19 | 2024-07-14 | 2 | 2024-07-01 15:39:36 | 2024-07-03 01:39:05 | 江苏东方九天新能源材料有限公司 | 189214 | 刘忠于 | 刘忠于 |  | 1.1 | 1650 | 575 | 1 | DU6624060001 | 南通光阳：（0.755）厚度±0.01，HV230-250,粗糙度小于0.1μM |  |  | 否 | 否 | 2046 | 1
铬钝化 | JG12240602241 | JG1224060224 | 东方铬钝化950 | 合格 | 合格品 | 乙 | 李志祥 | 2437.74 | 2437 | 0.9997 | 4440 | 0.1 | 710 | / |  | 30210015 | 光亮卷 | 0.1-SPCC | 30110014 | 铬钝化卷 | 0.1-SPCC |  | 10 | MO001082 | MO001082-008-01 | GDH001 | 铬钝化模板 | 6550 | 2024-07-01 | 2024-07-01 | 2 | 2024-07-02 23:18:26 | 2024-07-03 01:02:27 | 江苏东方九天新能源材料有限公司 |  | 李志祥 |  | 1 | 0.1 | 0 | 710 | 1 | JG12240602241 |  | 1 |  | 是 | 是 | 156 | 8
铬钝化 | JG12240602242 | JG1224060224 | 东方铬钝化950 | 合格 | 合格品 | 乙 | 李志祥 | 6550 | 4111 | 0.6276 | 7480 | 0.1 | 710 | / |  | 30210015 | 光亮卷 | 0.1-SPCC | 30110014 | 铬钝化卷 | 0.1-SPCC |  | 10 | MO001082 | MO001082-008-02 | GDH001 | 铬钝化模板 | 6550 | 2024-07-01 | 2024-07-01 | 2 | 2024-07-02 23:18:26 | 2024-07-03 01:02:27 | 江苏东方九天新能源材料有限公司 |  | 李志祥 |  | 1 | 0.1 | 0 | 710 | 1 | JG12240602242 |  | 1 |  | 是 | 是 | 156 | 8
最终冷轧 | JG1224055141 | JG1224055141 | 东方850轧机 | 合格 | 合格品 | 甲 | 何建 | 13780 | 12920 | 0.9376 | 22300 | 0.1 | 760 | 850轧机普光辊(Ra0.4-0.6μm)轧制0.1mm(0.4-0.25-0.15-0.115-0.1) |  | 20100142 | 轧硬 | 0.4*760-SPCC | 30210015 | 光亮卷 | 0.1-SPCC |  | 30 | MO001035 | MO001035-001 | GLJ003 | 光亮卷前处理 模板 | 13780 | 2024-06-28 | 2024-07-06 | 2 | 2024-07-03 00:51:43 | 2024-07-03 00:52:27 | 江苏东方九天新能源材料有限公司 | 161511 | 何建 |  |  | 0.4 | 0 | 760 | 1 | JG1224055141 | 轧0.1，米数控制在23700-23800米，脱脂分一包10500米。 |  |  | 否 | 否 | 2819 | 1
铬钝化 | JG122406020811 | JG12240602081 | 东方铬钝化950 | 合格 | 合格品 | 乙 | 李志祥 | 2364 | 2363 | 0.9996 | 4300 | 0.1 | 710 | / |  | 30210015 | 光亮卷 | 0.1-SPCC | 30110014 | 铬钝化卷 | 0.1-SPCC |  | 10 | MO001082 | MO001082-006-01 | GDH001 | 铬钝化模板 | 4710 | 2024-07-01 | 2024-07-01 | 2 | 2024-07-02 22:31:04 | 2024-07-02 23:18:02 | 江苏东方九天新能源材料有限公司 |  | 李志祥 |  | 1 | 0.1 | 0 | 710 | 1 | JG122406020811 |  | 1 |  | 是 | 是 | 70 | 6
铬钝化 | JG122406020812 | JG12240602081 | 东方铬钝化950 | 合格 | 合格品 | 乙 | 李志祥 | 2345.99 | 2345 | 0.9996 | 4270 | 0.1 | 710 | / |  | 30210015 | 光亮卷 | 0.1-SPCC | 30110014 | 铬钝化卷 | 0.1-SPCC |  | 10 | MO001082 | MO001082-006-02 | GDH001 | 铬钝化模板 | 4710 | 2024-07-01 | 2024-07-01 | 2 | 2024-07-02 22:31:04 | 2024-07-02 23:18:02 | 江苏东方九天新能源材料有限公司 |  | 李志祥 |  | 1 | 0.1 | 0 | 710 | 1 | JG122406020812 |  | 1 |  | 是 | 是 | 70 | 6
铬钝化 | JG12240602141 | JG12240602141 | 东方铬钝化950 | 合格 | 让步接收 | 乙 | 李志祥 | 4500 | 4493 | 0.9984 | 8170 | 0.1 | 710 | / | 色差 辊印 条印 来料孔洞钝化未发现 | 30210015 | 光亮卷 | 0.1-SPCC | 30110014 | 铬钝化卷 | 0.1-SPCC |  | 10 | MO001065 | MO001065-003 | GDH001 | 铬钝化模板 | 4500 | 2024-06-30 | 2024-06-30 | 2 | 2024-07-02 22:29:57 | 2024-07-02 22:30:42 | 江苏东方九天新能源材料有限公司 | 197704 | 李志祥 |  |  | 0.1 | 0 | 710 | 1 | JG12240602141 |  | 1 | 色差 辊印 条印 来料孔洞钝化未发现 | 是 | 是 | 1 | 3
铬钝化 | JG12240601922 | JG12240601922 | 东方铬钝化950 | 合格 | 让步接收 | 乙 | 李志祥 | 3610 | 3609 | 0.9997 | 4550 | 0.15 | 710 | / | 色差 辊印 条印 | 30210011 | 光亮卷 | 0.15-SPCC | 30110011 | 铬钝化卷 | 0.15-SPCC |  | 10 | MO001102 | MO001102-001 | GDH001 | 铬钝化模板 | 3610 | 2024-07-02 | 2024-07-02 | 2 | 2024-07-02 21:36:31 | 2024-07-02 21:37:04 | 江苏东方九天新能源材料有限公司 | 200685 | 李志祥 |  |  | 0.15 | 0 | 710 | 1 | JG12240601922 |  | 1 | 色差 辊印 条印 | 是 | 是 | 1 | 1
铬钝化 | JG122406010821 | JG12240601082 | 东方铬钝化950 | 合格 | 合格品 | 甲 | 韩康 | 2359.72 | 2359 | 0.9997 | 4300 | 0.1 | 710 | / |  | 30210015 | 光亮卷 | 0.1-SPCC | 30110014 | 铬钝化卷 | 0.1-SPCC |  | 10 | MO001082 | MO001082-001-01 | GDH001 | 铬钝化模板 | 6510 | 2024-07-01 | 2024-07-01 | 2 | 2024-07-02 20:17:13 | 2024-07-02 21:35:30 | 江苏东方九天新能源材料有限公司 |  | 孙槐兵 |  | 1 | 0.1 | 11880 | 710 | 1 | JG122406010821 |  | 1 |  | 是 | 是 | 117 | 1
铬钝化 | JG122406010822 | JG12240601082 | 东方铬钝化950 | 合格 | 合格品 | 甲 | 韩康 | 6510 | 4149 | 0.6373 | 7560 | 0.1 | 710 | / |  | 30210015 | 光亮卷 | 0.1-SPCC | 30110014 | 铬钝化卷 | 0.1-SPCC |  | 10 | MO001082 | MO001082-001-02 | GDH001 | 铬钝化模板 | 6510 | 2024-07-01 | 2024-07-01 | 2 | 2024-07-02 20:17:13 | 2024-07-02 21:35:30 | 江苏东方九天新能源材料有限公司 |  | 孙槐兵 |  | 1 | 0.1 | 11880 | 710 | 1 | JG122406010822 |  | 1 |  | 是 | 是 | 117 | 1
一次退火 | JG1224060254 | JG1224060254 | 东方3# | 合格 |  | 乙 | 陈国,袁亚东,张天圣 | 13490 | 13490 | 1 | 5740 | 0.4 | 760 | 退火 装炉量20T-45T(620℃),装炉量>45T (630℃） |  | 20100142 | 轧硬 | 0.4*760-SPCC | 30210015 | 光亮卷 | 0.1-SPCC |  | 20 | MO000945 | MO000945-023 | XPZG001 | 小品种钢前处理模板 | 13520 | 2024-06-25 | 2024-07-05 | 2 | 2024-06-29 03:32:34 | 2024-07-02 20:48:22 | 江苏东方九天新能源材料有限公司 | 193104 | 刘忠于 | 刘忠于 |  | 0.4 | 5740 | 760 | 1 | JG1224060254 | 轧0.1，米数控制在23100-23200米，脱脂分一包10400米。 |  |  | 否 | 否 | 5692 | 23
一次退火 | JG1224060253 | JG1224060253 | 东方3# | 合格 |  | 乙 | 陈国,袁亚东,张天圣 | 13500 | 13500 | 1 | 5740 | 0.4 | 760 | 退火 装炉量20T-45T(620℃),装炉量>45T (630℃） |  | 20100142 | 轧硬 | 0.4*760-SPCC | 30210015 | 光亮卷 | 0.1-SPCC |  | 20 | MO000945 | MO000945-018 | XPZG001 | 小品种钢前处理模板 | 13500 | 2024-06-25 | 2024-07-05 | 2 | 2024-06-29 03:32:34 | 2024-07-02 20:48:22 | 江苏东方九天新能源材料有限公司 | 193099 | 刘忠于 | 刘忠于 |  | 0.4 | 5740 | 760 | 1 | JG1224060253 | 轧0.1，米数控制在23100-23200米，脱脂分一包10400米。 |  |  | 否 | 否 | 5723 | 18
一次退火 | JG1224060237 | JG1224060237 | 东方3# | 合格 |  | 乙 | 陈国,袁亚东,张天圣 | 13490 | 13490 | 1 | 5740 | 0.4 | 760 | 退火 装炉量20T-45T(620℃),装炉量>45T (630℃） |  | 20100142 | 轧硬 | 0.4*760-SPCC | 30210015 | 光亮卷 | 0.1-SPCC |  | 20 | MO000945 | MO000945-014 | XPZG001 | 小品种钢前处理模板 | 13490 | 2024-06-25 | 2024-07-05 | 2 | 2024-06-29 03:32:34 | 2024-07-02 20:48:22 | 江苏东方九天新能源材料有限公司 | 193094 | 刘忠于 | 刘忠于 |  | 0.4 | 5740 | 760 | 1 | JG1224060237 | 轧0.1，米数控制在23100-23200米，脱脂分一包10400米。 |  |  | 否 | 否 | 5228 | 14
一次退火 | JG1224060257 | JG1224060257 | 东方3# | 合格 |  | 乙 | 陈国,袁亚东,张天圣 | 13405 | 13405 | 1 | 5700 | 0.4 | 760 | 退火 装炉量20T-45T(620℃),装炉量>45T (630℃） |  | 20100142 | 轧硬 | 0.4*760-SPCC | 30210015 | 光亮卷 | 0.1-SPCC |  | 20 | MO000945 | MO000945-002 | XPZG001 | 小品种钢前处理模板 | 13425 | 2024-06-25 | 2024-07-05 | 2 | 2024-06-29 03:32:34 | 2024-07-02 20:48:22 | 江苏东方九天新能源材料有限公司 | 193082 | 刘忠于 | 刘忠于 |  | 0.4 | 5700 | 760 | 1 | JG1224060257 | 轧0.1，米数控制在23100-23200米，脱脂分一包10400米。 |  |  | 否 | 否 | 2184 | 2
最终退火 | JG12240551672 | JG1224055167 | 东方20# | 合格 |  | 乙 | 李楷文,袁亚东,张天圣 | 6035 | 6035 | 1 | 10550 | 0.1 | 760 | 退火590℃ |  | 20100142 | 轧硬 | 0.4*760-SPCC | 30210011 | 光亮卷 | 0.15-SPCC |  | 30 | MO000997 | MO000997-013-02 | GLJ003 | 光亮卷前处理 模板 | 13880 | 2024-06-27 | 2024-07-04 | 2 | 2024-06-30 16:46:54 | 2024-07-02 20:39:10 | 江苏东方九天新能源材料有限公司 | 178265 | 刘忠于 | 刘忠于 |  | 0.1 | 10550 | 760 | 1 | JG12240551672 | 轧0.15，厚度+/-0.005mm，按照0.15的标准控制，轧8600-8700米，后续不轧的半包分卷待判定。 |  |  | 否 | 否 | 5528 | 13
最终退火 | JG12240601412 | JG1224060141 | 东方20# | 合格 |  | 乙 | 李楷文,袁亚东,张天圣 | 7585 | 7585 | 1 | 13200 | 0.1 | 760 | 退火（590℃） |  | 20100142 | 轧硬 | 0.4*760-SPCC | 30210015 | 光亮卷 | 0.1-SPCC |  | 50 | MO000938 | MO000938-004-02 | KSFW001 | 东方小品种钢前处理 0.67（昆山富维 厚度公差：0.660-0.670mm,光泽度大于150GU（横向、纵向），粗糙度：Ra0.2-0.45um.硬度：HV80-110） | 13450 | 2024-06-24 | 2024-07-04 | 2 | 2024-06-30 16:46:54 | 2024-07-02 20:39:10 | 江苏东方九天新能源材料有限公司 | 192988 | 刘忠于 | 刘忠于 |  | 0.1 | 13200 | 760 | 1 | JG12240601412 | 轧0.1，米数控制在23100-23200米，脱脂分一包10400米。 |  |  | 否 | 否 | 5176 | 4
最终退火 | JG12240601411 | JG1224060141 | 东方20# | 合格 |  | 乙 | 李楷文,袁亚东,张天圣 | 6090 | 6090 | 1 | 10600 | 0.1 | 760 | 退火（590℃） |  | 20100142 | 轧硬 | 0.4*760-SPCC | 30210015 | 光亮卷 | 0.1-SPCC |  | 50 | MO000938 | MO000938-004-01 | KSFW001 | 东方小品种钢前处理 0.67（昆山富维 厚度公差：0.660-0.670mm,光泽度大于150GU（横向、纵向），粗糙度：Ra0.2-0.45um.硬度：HV80-110） | 13450 | 2024-06-24 | 2024-07-04 | 2 | 2024-06-30 16:46:54 | 2024-07-02 20:39:10 | 江苏东方九天新能源材料有限公司 | 192988 | 刘忠于 | 刘忠于 |  | 0.1 | 10600 | 760 | 1 | JG12240601411 | 轧0.1，米数控制在23100-23200米，脱脂分一包10400米。 |  |  | 否 | 否 | 5176 | 4
最终退火 | JG12240551622 | JG1224055162 | 东方20# | 合格 |  | 乙 | 李楷文,袁亚东,张天圣 | 5975 | 5975 | 1 | 10400 | 0.1 | 760 | 退火（590℃） |  | 20100142 | 轧硬 | 0.4*760-SPCC | 30210015 | 光亮卷 | 0.1-SPCC |  | 50 | MO000772 | MO000772-004-02 | KSFW001 | 东方小品种钢前处理 0.67（昆山富维 厚度公差：0.660-0.670mm,光泽度大于150GU（横向、纵向），粗糙度：Ra0.2-0.45um.硬度：HV80-110） | 12010 | 2024-06-17 | 2024-06-27 | 2 | 2024-06-30 16:46:54 | 2024-07-02 20:39:10 | 江苏东方九天新能源材料有限公司 | 187674 | 刘忠于 | 刘忠于 |  | 0.1 | 10400 | 760 | 1 | JG12240551622 | 轧0.1，米数控制在20700-20800米，脱脂平均分包 |  |  | 否 | 否 | 4619 | 4
最终冷轧 | JG1224055125 | JG1224055125 | 东方850轧机 | 合格 | 合格品 | 乙 | 肖勋民 | 13800 | 13770 | 0.9978 | 23241 | 0.1 | 760 | 850轧机普光辊(Ra0.4-0.6μm)轧制0.1mm(0.4-0.25-0.15-0.115-0.1) |  | 20100142 | 轧硬 | 0.4*760-SPCC | 30210015 | 光亮卷 | 0.1-SPCC |  | 30 | MO001032 | MO001032-001 | GLJ003 | 光亮卷前处理 模板 | 13800 | 2024-06-28 | 2024-07-06 | 2 | 2024-07-02 20:26:43 | 2024-07-02 20:27:39 | 江苏东方九天新能源材料有限公司 | 161502 | 肖勋民 |  |  | 0.4 | 0 | 760 | 1 | JG1224055125 | 轧0.1，米数控制在23700-23800米，脱脂分一包10500米。 |  |  | 否 | 否 | 1179 | 1
最终脱脂 | JG12240550661 | JG1224055066 | 东方950脱脂1# | 合格 | 合格品 | 乙 | 何晓健,张东兵 | 13220 | 7615 | 0.576 | 13000 | 0.1 | 760 | 脱脂（950-1） |  | 20100142 | 轧硬 | 0.4*760-SPCC | 30210015 | 光亮卷 | 0.1-SPCC |  | 40 | MO001072 | MO001072-001-01 | GLJ003 | 光亮卷前处理 模板 | 13425 | 2024-07-01 | 2024-07-08 | 2 | 2024-07-02 20:22:59 | 2024-07-02 20:24:37 | 江苏东方九天新能源材料有限公司 |  | 何晓健 |  | 1 | 0.1 | 23320 | 760 | 1 | JG12240550661 | 轧0.1，米数控制在23200-23300米，脱脂分一包10400米。 |  |  | 否 | 否 | 2194 | 1
最终脱脂 | JG12240550662 | JG1224055066 | 东方950脱脂1# | 合格 | 合格品 | 乙 | 何晓健,张东兵 | 5538.17 | 5490 | 0.9913 | 9450 | 0.1 | 760 | 脱脂（950-1） |  | 20100142 | 轧硬 | 0.4*760-SPCC | 30210015 | 光亮卷 | 0.1-SPCC |  | 40 | MO001072 | MO001072-001-02 | GLJ003 | 光亮卷前处理 模板 | 13425 | 2024-07-01 | 2024-07-08 | 2 | 2024-07-02 20:22:59 | 2024-07-02 20:24:37 | 江苏东方九天新能源材料有限公司 |  | 何晓健 |  | 1 | 0.1 | 23320 | 760 | 1 | JG12240550662 | 轧0.1，米数控制在23200-23300米，脱脂分一包10400米。 |  |  | 否 | 否 | 2194 | 1
铬钝化 | JG1224060186 | JG1224060186 | 东方铬钝化950 | 合格 | 让步接收 | 甲 | 韩康 | 5680 | 5659 | 0.9963 | 7030 | 0.15 | 710 | / | 色差 辊印 尾顶伤印 条印 | 30210011 | 光亮卷 | 0.15-SPCC | 30110011 | 铬钝化卷 | 0.15-SPCC |  | 10 | MO001064 | MO001064-002 | GDH001 | 铬钝化模板 | 5680 | 2024-06-30 | 2024-06-30 | 2 | 2024-07-02 19:44:29 | 2024-07-02 20:16:51 | 江苏东方九天新能源材料有限公司 | 197700 | 孙槐兵 |  |  | 0.15 | 7060 | 710 | 1 | JG1224060186 |  | 1 | S色差(色差 辊印 尾顶伤印 条印) | 是 | 是 | 32 | 2
铬钝化 | JG12240601231 | JG12240601231 | 东方铬钝化950 | 合格 | 合格品 | 甲 | 韩康 | 5540 | 5489 | 0.9908 | 10000 | 0.1 | 710 | / |  | 30210015 | 光亮卷 | 0.1-SPCC | 30110014 | 铬钝化卷 | 0.1-SPCC |  | 10 | MO001082 | MO001082-003 | GDH001 | 铬钝化模板 | 5540 | 2024-07-01 | 2024-07-01 | 2 | 2024-07-02 19:27:57 | 2024-07-02 19:36:05 | 江苏东方九天新能源材料有限公司 | 198553 | 孙槐兵 |  |  | 0.1 | 10100 | 710 | 1 | JG12240601231 |  | 1 |  | 是 | 是 | 9 | 3
铬钝化 | JG12240601941 | JG1224060194 | 东方铬钝化950 | 合格 | 协议品 | 甲 | 韩康 | 951.02 | 891 | 0.9369 | 1660 | 0.1 | 710 | / | 色差 条印 辊印 板面发黄 黄斑 短带 | 30210015 | 光亮卷 | 0.1-SPCC | 30110014 | 铬钝化卷 | 0.1-SPCC |  | 10 | MO001065 | MO001065-006-01 | GDH001 | 铬钝化模板 | 6654 | 2024-06-30 | 2024-06-30 | 2 | 2024-07-02 17:33:17 | 2024-07-02 18:29:47 | 江苏东方九天新能源材料有限公司 |  | 孙槐兵 |  | 1 | 0.1 | 0 | 710 | 1 | JG12240601941 |  | 1 | S色差(S色差(色差 条印 辊印 板面发黄 黄斑)) | 是 | 是 | 84 | 6
铬钝化 | JG12240601942 | JG1224060194 | 东方铬钝化950 | 合格 | 让步接收 | 甲 | 韩康 | 6654 | 5343 | 0.803 | 9830 | 0.1 | 710 | / | 色差 条印 碱液斑 辊印 | 30210015 | 光亮卷 | 0.1-SPCC | 30110014 | 铬钝化卷 | 0.1-SPCC |  | 10 | MO001065 | MO001065-006-02 | GDH001 | 铬钝化模板 | 6654 | 2024-06-30 | 2024-06-30 | 2 | 2024-07-02 17:33:17 | 2024-07-02 18:29:47 | 江苏东方九天新能源材料有限公司 |  | 孙槐兵 |  | 1 | 0.1 | 0 | 710 | 1 | JG12240601942 |  | 1 | S色差(色差 条印 碱液斑 辊印) | 是 | 是 | 84 | 6
最终平整 | JG1224051322 | JG122405132 | 东方850平整 | 合格 | 让步接收 | 乙 | 鞠承,姚学禹 | 5735 | 5710 | 0.9956 | 9980 | 0.1 | 760 | 平整 | 色差，条印，2686-2722米传72CM9个孔洞0.354-1.06平方毫米，50米处尾30米处停机斑 | 20100142 | 轧硬 | 0.4*760-SPCC | 30210015 | 光亮卷 | 0.1-SPCC |  | 60 | MO000773 | MO000773-001-02 | KSFW001 | 东方小品种钢前处理 0.67（昆山富维 厚度公差：0.660-0.670mm,光泽度大于150GU（横向、纵向），粗糙度：Ra0.2-0.45um.硬度：HV80-110） | 14280 | 2024-06-17 | 2024-06-27 | 2 | 2024-07-02 17:26:46 | 2024-07-02 17:28:47 | 江苏东方九天新能源材料有限公司 | 187677 | 鞠承 |  |  | 0.1 | 9950 | 760 | 1 | JG1224051322 | 轧0.1，米数控制在24600-24700米，脱脂平均分包 | 1 | K孔洞(2686-2722米传72CM9个0.354-1.06),T停机斑(50米我是30米处),S色差条印(板面)S色差条印(板面 ),K孔洞(2686-2722米传72CM9个0.354-),T停机斑(50米处尾30米处) | 是 | 是 | 5717 | 1
一次脱脂 | JG1224060247 | JG1224060247 | 东方950脱脂2# | 合格 | 合格品 | 甲 | 韩成飞,周志平 | 13530 | 13540 | 1.0007 | 5740 | 0.4 | 760 | 脱脂（950-2） |  | 20100142 | 轧硬 | 0.4*760-SPCC | 30210015 | 光亮卷 | 0.1-SPCC |  | 10 | MO000945 | MO000945-024 | KSFW001 | 东方小品种钢前处理 0.67（昆山富维 厚度公差：0.660-0.670mm,光泽度大于150GU（横向、纵向），粗糙度：Ra0.2-0.45um.硬度：HV80-110） | 13530 | 2024-06-25 | 2024-07-05 | 2 | 2024-07-02 16:22:12 | 2024-07-02 17:07:35 | 江苏东方九天新能源材料有限公司 | 193105 | 周志平 |  |  | 0.4 | 0 | 760 | 1 | JG1224060247 | 轧0.1，米数控制在23100-23200米，脱脂分一包10400米。 |  |  | 否 | 否 | 2943 | 24
切边 | JG12240551023 | JG12240551023 | 东方分剪6# | 合格 | 合格品 | 乙 | 尹斌斌 | 2540 | 1860 | 0.7323 | 4350 | 0.1 | 550 | 松花印需切边,切550宽 |  | 20500018 | 光亮卷半成品 | 0.1-SPCC | 30210015 | 光亮卷 | 0.1-SPCC |  | 10 | MO001096 | MO001096-001 | GLJ003 | 光亮卷前处理 模板 | 2540 | 2024-07-01 | 2024-07-08 | 2 | 2024-07-02 16:50:06 | 2024-07-02 17:03:27 | 江苏东方九天新能源材料有限公司 | 200039 | 尹斌斌 |  |  | 0.1 | 4350 | 760 | 1 | JG12240551023 | 松花印需切边 |  |  | 否 | 否 | 2438 | 1
铬钝化 | JG12240601151 | JG12240601151 | 东方铬钝化950 | 合格 | 合格品 | 甲 | 韩康 | 5590 | 5547 | 0.9923 | 10120 | 0.1 | 710 | / | 色差 条印 辊印 板面发黄 黄斑 | 30210015 | 光亮卷 | 0.1-SPCC | 30110014 | 铬钝化卷 | 0.1-SPCC |  | 10 | MO001082 | MO001082-005 | GDH001 | 铬钝化模板 | 5590 | 2024-07-01 | 2024-07-01 | 2 | 2024-07-02 17:00:25 | 2024-07-02 17:02:39 | 江苏东方九天新能源材料有限公司 | 198555 | 孙槐兵 |  |  | 0.1 | 10180 | 710 | 1 | JG12240601151 |  | 1 | S色差(色差 条印 辊印 板面发黄 黄斑) | 是 | 是 | 2 | 5
一次脱脂 | JG1224060261 | JG1224060261 | 东方950脱脂2# | 合格 | 合格品 | 甲 | 韩成飞,周志平 | 13110 | 13115 | 1.0004 | 5570 | 0.4 | 760 | 脱脂（950-2） |  | 20100142 | 轧硬 | 0.4*760-SPCC | 30210015 | 光亮卷 | 0.1-SPCC |  | 10 | MO000946 | MO000946-001 | KSFW001 | 东方小品种钢前处理 0.67（昆山富维 厚度公差：0.660-0.670mm,光泽度大于150GU（横向、纵向），粗糙度：Ra0.2-0.45um.硬度：HV80-110） | 13110 | 2024-06-25 | 2024-07-05 | 2 | 2024-07-02 15:35:46 | 2024-07-02 16:19:29 | 江苏东方九天新能源材料有限公司 | 193118 | 周志平 |  |  | 0.4 | 0 | 760 | 1 | JG1224060261 | 轧0.1，米数控制在22500-22600米，脱脂分一包9200米。 |  |  | 否 | 否 | 2083 | 1
一次脱脂 | JG1224060256 | JG1224060256 | 东方950脱脂2# | 合格 | 合格品 | 甲 | 韩成飞,周志平 | 13530 | 13505 | 0.9982 | 5740 | 0.4 | 760 | 脱脂（950-2） |  | 20100142 | 轧硬 | 0.4*760-SPCC | 30210015 | 光亮卷 | 0.1-SPCC |  | 10 | MO000945 | MO000945-025 | KSFW001 | 东方小品种钢前处理 0.67（昆山富维 厚度公差：0.660-0.670mm,光泽度大于150GU（横向、纵向），粗糙度：Ra0.2-0.45um.硬度：HV80-110） | 13530 | 2024-06-25 | 2024-07-05 | 2 | 2024-07-02 14:54:18 | 2024-07-02 15:33:16 | 江苏东方九天新能源材料有限公司 | 193106 | 周志平 |  |  | 0.4 | 0 | 760 | 1 | JG1224060256 | 轧0.1，米数控制在23100-23200米，脱脂分一包10400米。 |  |  | 否 | 否 | 3832 | 25
铬钝化 | JG12240601072 | JG12240601072 | 东方铬钝化950 | 合格 | 合格品 | 甲 | 韩康 | 6610 | 6615 | 1.0008 | 12110 | 0.1 | 710 | / | 撞伤 碱液斑 辊印 尾撞伤 顶伤印 黄斑 | 30210015 | 光亮卷 | 0.1-SPCC | 30110014 | 铬钝化卷 | 0.1-SPCC |  | 10 | MO001065 | MO001065-002 | GDH001 | 铬钝化模板 | 6610 | 2024-06-30 | 2024-06-30 | 2 | 2024-07-02 15:26:31 | 2024-07-02 15:28:16 | 江苏东方九天新能源材料有限公司 | 197703 | 孙槐兵 |  |  | 0.1 | 0 | 710 | 1 | JG12240601072 |  | 1 | Z撞伤(碱液斑 辊印 尾撞伤 顶伤印) | 是 | 是 | 2 | 2
一次脱脂 | JG1224060255 | JG1224060255 | 东方950脱脂2# | 合格 | 合格品 | 甲 | 韩成飞,周志平 | 13510 | 13510 | 1 | 5750 | 0.4 | 760 | 脱脂（950-2） |  | 20100142 | 轧硬 | 0.4*760-SPCC | 30210015 | 光亮卷 | 0.1-SPCC |  | 10 | MO000945 | MO000945-020 | KSFW001 | 东方小品种钢前处理 0.67（昆山富维 厚度公差：0.660-0.670mm,光泽度大于150GU（横向、纵向），粗糙度：Ra0.2-0.45um.硬度：HV80-110） | 13510 | 2024-06-25 | 2024-07-05 | 2 | 2024-07-02 14:30:19 | 2024-07-02 14:53:53 | 江苏东方九天新能源材料有限公司 | 193101 | 周志平 |  |  | 0.4 | 0 | 760 | 1 | JG1224060255 | 轧0.1，米数控制在23100-23200米，脱脂分一包10400米。 |  |  | 否 | 否 | 5043 | 20
最终冷轧 | JG1224050244 | JG1224050244 | 东方850轧机 | 合格 | 合格品 | 乙 | 肖勋民 | 13760 | 13710 | 0.9964 | 23380 | 0.1 | 760 | 850轧机普光辊(Ra0.4-0.6μm)轧制0.1mm(0.4-0.25-0.15-0.115-0.1) |  | 20100142 | 轧硬 | 0.4*760-SPCC | 30210015 | 光亮卷 | 0.1-SPCC |  | 30 | MO001068 | MO001068-004 | GLJ003 | 光亮卷前处理 模板 | 13760 | 2024-07-01 | 2024-07-08 | 2 | 2024-07-02 13:48:57 | 2024-07-02 14:20:09 | 江苏东方九天新能源材料有限公司 | 161508 | 肖勋民 |  |  | 0.4 | 0 | 760 | 1 | JG1224050244 | 轧0.1，米数控制在23700-23800米，脱脂分一包10500米。 |  |  | 否 | 否 | 3018 | 4
铬钝化 | JG12240551542 | JG12240551542 | 东方铬钝化950 | 合格 | 合格品 | 甲 | 韩康 | 6010 | 5975 | 0.9942 | 10430 | 0.1 | 760 | / | 振纹 色差 振纹 松花印 | 30210015 | 光亮卷 | 0.1-SPCC | 30110014 | 铬钝化卷 | 0.1-SPCC |  | 10 | MO001048 | MO001048-007 | GDH001 | 铬钝化模板 | 6010 | 2024-06-30 | 2024-06-30 | 2 | 2024-07-02 14:06:15 | 2024-07-02 14:07:57 | 江苏东方九天新能源材料有限公司 | 197247 | 孙槐兵 |  |  | 0.1 | 10470 | 760 | 1 | JG12240551542 |  | 1 | Z振纹(色差 振纹 松花印) | 是 | 是 | 1 | 7
一次脱脂 | JG1224060233 | JG1224060233 | 东方950脱脂2# | 合格 | 合格品 | 甲 | 韩成飞,周志平 | 13500 | 13485 | 0.9989 | 5730 | 0.4 | 760 | 脱脂（950-2） |  | 20100142 | 轧硬 | 0.4*760-SPCC | 30210015 | 光亮卷 | 0.1-SPCC |  | 10 | MO000945 | MO000945-017 | KSFW001 | 东方小品种钢前处理 0.67（昆山富维 厚度公差：0.660-0.670mm,光泽度大于150GU（横向、纵向），粗糙度：Ra0.2-0.45um.硬度：HV80-110） | 13500 | 2024-06-25 | 2024-07-05 | 2 | 2024-07-02 13:27:07 | 2024-07-02 13:57:51 | 江苏东方九天新能源材料有限公司 | 193097 | 周志平 |  |  | 0.4 | 0 | 760 | 1 | JG1224060233 | 轧0.1，米数控制在23100-23200米，脱脂分一包10400米。 |  |  | 否 | 否 | 3481 | 17
最终退火 | JG12240551172 | JG1224055117 | 东方20# | 合格 |  | 甲 | 程新华,李龙礼,吴双勇 | 6085 | 6085 | 1 | 10550 | 0.1 | 760 | 退火（590℃） |  | 20100142 | 轧硬 | 0.4*760-SPCC | 30210015 | 光亮卷 | 0.1-SPCC |  | 50 | MO001030 | MO001030-001-02 | GLJ003 | 光亮卷前处理 模板 | 13715 | 2024-06-28 | 2024-07-06 | 2 | 2024-06-30 01:31:53 | 2024-07-02 13:54:02 | 江苏东方九天新能源材料有限公司 | 187628 | 刘忠于 | 刘忠于 |  | 0.1 | 10550 | 760 | 1 | JG12240551172 | 轧0.1，米数控制在23700-23800米，脱脂分一包10500米。 |  |  | 否 | 否 | 3697 | 1
最终退火 | JG12240551171 | JG1224055117 | 东方20# | 合格 |  | 甲 | 程新华,李龙礼,吴双勇 | 7535 | 7535 | 1 | 13100 | 0.1 | 760 | 退火（590℃） |  | 20100142 | 轧硬 | 0.4*760-SPCC | 30210015 | 光亮卷 | 0.1-SPCC |  | 50 | MO001030 | MO001030-001-01 | GLJ003 | 光亮卷前处理 模板 | 13715 | 2024-06-28 | 2024-07-06 | 2 | 2024-06-30 01:31:53 | 2024-07-02 13:54:02 | 江苏东方九天新能源材料有限公司 | 187628 | 刘忠于 | 刘忠于 |  | 0.1 | 13100 | 760 | 1 | JG12240551171 | 轧0.1，米数控制在23700-23800米，脱脂分一包10500米。 |  |  | 否 | 否 | 3697 | 1
最终退火 | JG12240551631 | JG1224055163 | 东方20# | 合格 |  | 甲 | 程新华,李龙礼,吴双勇 | 5710 | 5710 | 1 | 10000 | 0.1 | 760 | 退火（590℃） |  | 20100142 | 轧硬 | 0.4*760-SPCC | 30210015 | 光亮卷 | 0.1-SPCC |  | 50 | MO000771 | MO000771-001-01 | KSFW001 | 东方小品种钢前处理 0.67（昆山富维 厚度公差：0.660-0.670mm,光泽度大于150GU（横向、纵向），粗糙度：Ra0.2-0.45um.硬度：HV80-110） | 12320 | 2024-06-17 | 2024-06-27 | 2 | 2024-06-30 01:31:53 | 2024-07-02 13:54:02 | 江苏东方九天新能源材料有限公司 | 187669 | 刘忠于 | 刘忠于 |  | 0.1 | 10000 | 760 | 1 | JG12240551631 | 轧0.1，米数控制在21100-21200米，脱脂平均分包 |  |  | 否 | 否 | 4954 | 1
最终退火 | JG12240550432 | JG1224055043 | 东方20# | 合格 |  | 甲 | 程新华,李龙礼,吴双勇 | 6725 | 6725 | 1 | 11700 | 0.1 | 760 | 退火（590℃） |  | 20100142 | 轧硬 | 0.4*760-SPCC | 30210015 | 光亮卷 | 0.1-SPCC |  | 50 | MO000578 | MO000578-003-02 | XPZG001 | 小品种钢前处理 | 13815 | 2024-05-31 | 2024-06-10 | 2 | 2024-06-30 01:31:53 | 2024-07-02 13:54:02 | 江苏东方九天新能源材料有限公司 | 155682 | 刘忠于 | 刘忠于 |  | 0.1 | 11700 | 760 | 1 | JG12240550432 | 轧0.1，米数控制在23700-23800米，脱脂分一包10500米。 |  |  | 否 | 否 | 5306 | 3
最终平整 | JG12240550942 | JG1224055094 | 东方850平整 | 合格 | 合格品 | 乙 | 鞠承,姚学禹 | 5660 | 5630 | 0.9947 | 9800 | 0.1 | 760 | 平整 |  | 20100142 | 轧硬 | 0.4*760-SPCC | 30210015 | 光亮卷 | 0.1-SPCC |  | 60 | MO000769 | MO000769-002-02 | KSFW001 | 东方小品种钢前处理 0.67（昆山富维 厚度公差：0.660-0.670mm,光泽度大于150GU（横向、纵向），粗糙度：Ra0.2-0.45um.硬度：HV80-110） | 13000 | 2024-06-17 | 2024-06-27 | 2 | 2024-07-02 10:54:33 | 2024-07-02 13:46:52 | 江苏东方九天新能源材料有限公司 | 187640 | 鞠承 |  |  | 0.1 | 9850 | 760 | 1 | JG12240550942 | 轧0.1，米数控制在22200-22300米，脱脂分一包9200米。 | 1 |  | 是 | 是 | 4803 | 2
一次脱脂 | JG1224060272 | JG1224060272 | 东方950脱脂2# | 合格 | 合格品 | 甲 | 韩成飞,周志平 | 12955 | 12935 | 0.9985 | 5500 | 0.4 | 760 | 脱脂（950-2） |  | 20100142 | 轧硬 | 0.4*760-SPCC | 30210015 | 光亮卷 | 0.1-SPCC |  | 10 | MO000947 | MO000947-002 | KSFW001 | 东方小品种钢前处理 0.67（昆山富维 厚度公差：0.660-0.670mm,光泽度大于150GU（横向、纵向），粗糙度：Ra0.2-0.45um.硬度：HV80-110） | 12955 | 2024-06-25 | 2024-07-05 | 2 | 2024-07-02 13:05:19 | 2024-07-02 13:26:47 | 江苏东方九天新能源材料有限公司 | 193132 | 周志平 |  |  | 0.4 | 0 | 760 | 1 | JG1224060272 | 轧0.1，米数控制在22200-22300米，脱脂分一包9200米。 |  |  | 否 | 否 | 4732 | 2
铬钝化 | JG12240550592 | JG12240550592 | 东方铬钝化950 | 合格 | 合格品 | 甲 | 韩康 | 5930 | 5909 | 0.9965 | 10320 | 0.1 | 760 | / | 色差 线条印 振纹 碱液斑 水锈斑 | 30210015 | 光亮卷 | 0.1-SPCC | 30110014 | 铬钝化卷 | 0.1-SPCC |  | 10 | MO001048 | MO001048-020 | GDH001 | 铬钝化模板 | 5930 | 2024-06-30 | 2024-06-30 | 2 | 2024-07-02 12:52:55 | 2024-07-02 12:54:55 | 江苏东方九天新能源材料有限公司 | 197260 | 孙槐兵 |  |  | 0.1 | 10340 | 760 | 1 | JG12240550592 |  | 1 | S色差(色差 线条印 振纹 碱液斑 水锈斑) | 是 | 是 | 2 | 20
一次脱脂 | JG1224060242 | JG1224060242 | 东方950脱脂2# | 合格 | 合格品 | 甲 | 韩成飞,周志平 | 13520 | 13500 | 0.9985 | 5740 | 0.4 | 760 | 脱脂（950-2） |  | 20100142 | 轧硬 | 0.4*760-SPCC | 30210015 | 光亮卷 | 0.1-SPCC |  | 10 | MO000945 | MO000945-021 | KSFW001 | 东方小品种钢前处理 0.67（昆山富维 厚度公差：0.660-0.670mm,光泽度大于150GU（横向、纵向），粗糙度：Ra0.2-0.45um.硬度：HV80-110） | 13520 | 2024-06-25 | 2024-07-05 | 2 | 2024-07-02 11:22:07 | 2024-07-02 12:29:21 | 江苏东方九天新能源材料有限公司 | 193102 | 周志平 |  |  | 0.4 | 0 | 760 | 1 | JG1224060242 | 轧0.1，米数控制在23100-23200米，脱脂分一包10400米。 |  |  | 否 | 否 | 4183 | 21
最终脱脂 | JG12240551571 | JG1224055157 | 东方950脱脂1# | 合格 | 合格品 | 乙 | 何晓健,张东兵 | 7561.32 | 7495 | 0.9912 | 13000 | 0.1 | 760 | 脱脂（950-1） |  | 20100142 | 轧硬 | 0.4*760-SPCC | 30210015 | 光亮卷 | 0.1-SPCC |  | 40 | MO001068 | MO001068-005-01 | GLJ003 | 光亮卷前处理 模板 | 13730 | 2024-07-01 | 2024-07-08 | 2 | 2024-07-02 12:04:39 | 2024-07-02 12:07:58 | 江苏东方九天新能源材料有限公司 |  | 何晓健 |  | 1 | 0.1 | 23635 | 760 | 1 | JG12240551571 | 轧0.1，米数控制在23700-23800米，脱脂分一包10500米。 |  |  | 否 | 否 | 2195 | 5
最终脱脂 | JG12240551572 | JG1224055157 | 东方950脱脂1# | 合格 | 合格品 | 乙 | 何晓健,张东兵 | 6118.67 | 6065 | 0.9912 | 10600 | 0.1 | 760 | 脱脂（950-1） |  | 20100142 | 轧硬 | 0.4*760-SPCC | 30210015 | 光亮卷 | 0.1-SPCC |  | 40 | MO001068 | MO001068-005-02 | GLJ003 | 光亮卷前处理 模板 | 13730 | 2024-07-01 | 2024-07-08 | 2 | 2024-07-02 12:04:39 | 2024-07-02 12:07:58 | 江苏东方九天新能源材料有限公司 |  | 何晓健 |  | 1 | 0.1 | 23635 | 760 | 1 | JG12240551572 | 轧0.1，米数控制在23700-23800米，脱脂分一包10500米。 |  |  | 否 | 否 | 2195 | 5
最终冷轧 | JG1224055066 | JG1224055066 | 东方850轧机 | 合格 | 合格品 | 乙 | 杨海鹏 | 13425 | 13220 | 0.9847 | 23320 | 0.1 | 760 | 850轧机普光辊(Ra0.4-0.6μm)轧制0.1mm(0.4-0.25-0.15-0.115-0.1) |  | 20100142 | 轧硬 | 0.4*760-SPCC | 30210015 | 光亮卷 | 0.1-SPCC |  | 30 | MO001072 | MO001072-001 | GLJ003 | 光亮卷前处理 模板 | 13425 | 2024-07-01 | 2024-07-08 | 2 | 2024-07-02 12:05:23 | 2024-07-02 12:06:36 | 江苏东方九天新能源材料有限公司 | 187646 | 杨海鹏 |  |  | 0.4 | 0 | 760 | 1 | JG1224055066 | 轧0.1，米数控制在23200-23300米，脱脂分一包10400米。 |  |  | 否 | 否 | 2194 | 1
一次脱脂 | JG12240602761 | JG1224060276 | 东方950脱脂2# | 合格 | 合格品 | 甲 | 韩成飞,周志平 | 6725.04 | 6695 | 0.9955 | 2850 | 0.4 | 760 | 脱脂（950-2） |  | 20100142 | 轧硬 | 0.4*760-SPCC | 30210015 | 光亮卷 | 0.1-SPCC |  | 10 | MO000945 | MO000945-004-01 | KSFW001 | 东方小品种钢前处理 0.67（昆山富维 厚度公差：0.660-0.670mm,光泽度大于150GU（横向、纵向），粗糙度：Ra0.2-0.45um.硬度：HV80-110） | 13430 | 2024-06-25 | 2024-07-05 | 5 | 2024-07-02 12:05:53 | 2024-07-02 12:06:03 | 江苏东方九天新能源材料有限公司 |  | 周志平 |  | 1 | 0.4 | 0 | 760 | 1 | JG12240602761 | 轧0.1，米数控制在23100-23200米，脱脂分一包10400米。 |  |  | 否 | 否 | 5452 | 4
铬钝化 | JG122405506812 | JG122405506812 | 东方铬钝化950 | 合格 | 合格品 | 甲 | 韩康 | 2424 | 2417 | 0.9971 | 4230 | 0.1 | 760 | / | 色差 內150米板面撞伤重 条印 辊印 | 30210015 | 光亮卷 | 0.1-SPCC | 30110014 | 铬钝化卷 | 0.1-SPCC |  | 10 | MO001063 | MO001063-003 | GDH001 | 铬钝化模板 | 2424 | 2024-06-30 | 2024-06-30 | 2 | 2024-07-02 11:20:25 | 2024-07-02 11:51:46 | 江苏东方九天新能源材料有限公司 | 197695 | 孙槐兵 |  |  | 0.1 | 4250 | 760 | 1 | JG122405506812 |  | 1 | S色差(色差 內150米板面撞伤重 条印 辊印) | 是 | 是 | 31 | 3
铬钝化 | JG122405513421 | JG122405513421 | 东方铬钝化950 | 合格 | 合格品 | 甲 | 韩康 | 2446 | 2433 | 0.9947 | 4270 | 0.1 | 760 | / | 色差 操轻微起筋 花辊印重 | 30210015 | 光亮卷 | 0.1-SPCC | 30110014 | 铬钝化卷 | 0.1-SPCC |  | 10 | MO001063 | MO001063-001 | GDH001 | 铬钝化模板 | 2446 | 2024-06-30 | 2024-06-30 | 2 | 2024-07-02 11:14:59 | 2024-07-02 11:19:57 | 江苏东方九天新能源材料有限公司 | 197693 | 孙槐兵 |  |  | 0.1 | 4300 | 760 | 1 | JG122405513421 |  | 1 | S色差(色差 操轻微起筋 花辊印重) | 是 | 是 | 5 | 1
一次脱脂 | JG1224060243 | JG1224060243 | 东方950脱脂2# | 合格 | 合格品 | 甲 | 韩成飞,周志平 | 13465 | 13450 | 0.9989 | 5710 | 0.4 | 760 | 脱脂（950-2） |  | 20100142 | 轧硬 | 0.4*760-SPCC | 30210015 | 光亮卷 | 0.1-SPCC |  | 10 | MO000945 | MO000945-008 | KSFW001 | 东方小品种钢前处理 0.67（昆山富维 厚度公差：0.660-0.670mm,光泽度大于150GU（横向、纵向），粗糙度：Ra0.2-0.45um.硬度：HV80-110） | 13465 | 2024-06-25 | 2024-07-05 | 5 | 2024-07-02 10:48:02 | 2024-07-02 11:19:49 | 江苏东方九天新能源材料有限公司 | 193088 | 周志平 |  |  | 0.4 | 0 | 760 | 1 | JG1224060243 | 轧0.1，米数控制在23100-23200米，脱脂分一包10400米。 |  |  | 否 | 否 | 3594 | 8
分剪 | JL1224030159/28 | JL1224030159 | 东方分剪6# | 合格 | 合格品 | 甲 | 秦海波 | 217.97 | 209 | 0.9588 | 0 | 0.3 | 76.5 | 1:排刀规格 175+76.5*6 摩丁普信 SPCC 料 2：成品内孔φ500MM 厚度公差+0.003/-0.007mm，宽度公差+0/-0.2mm |  | 31010041 | 小品种钢卷 | 0.3-SPCC | 31020053 | 小品种钢分切带 | 0.3-SPCC |  | 10 | MO001099 | MO001099-001-28 | FJ001 | 分剪模板 | 7115 | 2024-07-01 | 2024-07-01 | 2 | 2024-07-02 01:31:23 | 2024-07-02 10:53:59 | 江苏东方九天新能源材料有限公司 |  | 秦海波 |  | 1 | 0.3 | 0 | 650 | 1 | JL1224030159/28 | 1:排刀规格 175+76.5*6 摩丁普信 SPCC 料 2：成品内孔φ500MM 厚度公差+0.003/-0.007mm，宽度公差+0/-0.2mm | 1 |  | 是 | 是 | 582 | 1
分剪 | JL1224030159/27 | JL1224030159 | 东方分剪6# | 合格 | 合格品 | 甲 | 秦海波 | 220.06 | 211 | 0.9588 | 0 | 0.3 | 76.5 | 1:排刀规格 175+76.5*6 摩丁普信 SPCC 料 2：成品内孔φ500MM 厚度公差+0.003/-0.007mm，宽度公差+0/-0.2mm |  | 31010041 | 小品种钢卷 | 0.3-SPCC | 31020053 | 小品种钢分切带 | 0.3-SPCC |  | 10 | MO001099 | MO001099-001-27 | FJ001 | 分剪模板 | 7115 | 2024-07-01 | 2024-07-01 | 2 | 2024-07-02 01:31:23 | 2024-07-02 10:53:59 | 江苏东方九天新能源材料有限公司 |  | 秦海波 |  | 1 | 0.3 | 0 | 650 | 1 | JL1224030159/27 | 1:排刀规格 175+76.5*6 摩丁普信 SPCC 料 2：成品内孔φ500MM 厚度公差+0.003/-0.007mm，宽度公差+0/-0.2mm | 1 |  | 是 | 是 | 582 | 1
分剪 | JL1224030159/26 | JL1224030159 | 东方分剪6# | 合格 | 合格品 | 甲 | 秦海波 | 221.1 | 212 | 0.9588 | 0 | 0.3 | 76.5 | 1:排刀规格 175+76.5*6 摩丁普信 SPCC 料 2：成品内孔φ500MM 厚度公差+0.003/-0.007mm，宽度公差+0/-0.2mm |  | 31010041 | 小品种钢卷 | 0.3-SPCC | 31020053 | 小品种钢分切带 | 0.3-SPCC |  | 10 | MO001099 | MO001099-001-26 | FJ001 | 分剪模板 | 7115 | 2024-07-01 | 2024-07-01 | 2 | 2024-07-02 01:31:23 | 2024-07-02 10:53:59 | 江苏东方九天新能源材料有限公司 |  | 秦海波 |  | 1 | 0.3 | 0 | 650 | 1 | JL1224030159/26 | 1:排刀规格 175+76.5*6 摩丁普信 SPCC 料 2：成品内孔φ500MM 厚度公差+0.003/-0.007mm，宽度公差+0/-0.2mm | 1 |  | 是 | 是 | 582 | 1
分剪 | JL1224030159/25 | JL1224030159 | 东方分剪6# | 合格 | 合格品 | 甲 | 秦海波 | 510 | 489 | 0.9588 | 0 | 0.3 | 175 | 1:排刀规格 175+76.5*6 摩丁普信 SPCC 料 2：成品内孔φ500MM 厚度公差+0.003/-0.007mm，宽度公差+0/-0.2mm |  | 31010041 | 小品种钢卷 | 0.3-SPCC | 31020053 | 小品种钢分切带 | 0.3-SPCC |  | 10 | MO001099 | MO001099-001-25 | FJ001 | 分剪模板 | 7115 | 2024-07-01 | 2024-07-01 | 2 | 2024-07-02 01:31:23 | 2024-07-02 10:53:59 | 江苏东方九天新能源材料有限公司 |  | 秦海波 |  | 1 | 0.3 | 0 | 650 | 1 | JL1224030159/25 | 1:排刀规格 175+76.5*6 摩丁普信 SPCC 料 2：成品内孔φ500MM 厚度公差+0.003/-0.007mm，宽度公差+0/-0.2mm | 1 |  | 是 | 是 | 582 | 1
分剪 | JL1224030159/24 | JL1224030159 | 东方分剪6# | 合格 | 合格品 | 甲 | 秦海波 | 224.23 | 215 | 0.9588 | 0 | 0.3 | 76.5 | 1:排刀规格 175+76.5*6 摩丁普信 SPCC 料 2：成品内孔φ500MM 厚度公差+0.003/-0.007mm，宽度公差+0/-0.2mm |  | 31010041 | 小品种钢卷 | 0.3-SPCC | 31020053 | 小品种钢分切带 | 0.3-SPCC |  | 10 | MO001099 | MO001099-001-24 | FJ001 | 分剪模板 | 7115 | 2024-07-01 | 2024-07-01 | 2 | 2024-07-02 01:31:23 | 2024-07-02 10:53:59 | 江苏东方九天新能源材料有限公司 |  | 秦海波 |  | 1 | 0.3 | 0 | 650 | 1 | JL1224030159/24 | 1:排刀规格 175+76.5*6 摩丁普信 SPCC 料 2：成品内孔φ500MM 厚度公差+0.003/-0.007mm，宽度公差+0/-0.2mm | 1 |  | 是 | 是 | 582 | 1
分剪 | JL1224030159/23 | JL1224030159 | 东方分剪6# | 合格 | 合格品 | 甲 | 秦海波 | 224.23 | 215 | 0.9588 | 0 | 0.3 | 76.5 | 1:排刀规格 175+76.5*6 摩丁普信 SPCC 料 2：成品内孔φ500MM 厚度公差+0.003/-0.007mm，宽度公差+0/-0.2mm |  | 31010041 | 小品种钢卷 | 0.3-SPCC | 31020053 | 小品种钢分切带 | 0.3-SPCC |  | 10 | MO001099 | MO001099-001-23 | FJ001 | 分剪模板 | 7115 | 2024-07-01 | 2024-07-01 | 2 | 2024-07-02 01:31:23 | 2024-07-02 10:53:59 | 江苏东方九天新能源材料有限公司 |  | 秦海波 |  | 1 | 0.3 | 0 | 650 | 1 | JL1224030159/23 | 1:排刀规格 175+76.5*6 摩丁普信 SPCC 料 2：成品内孔φ500MM 厚度公差+0.003/-0.007mm，宽度公差+0/-0.2mm | 1 |  | 是 | 是 | 582 | 1
分剪 | JL1224030159/22 | JL1224030159 | 东方分剪6# | 合格 | 合格品 | 甲 | 秦海波 | 224.23 | 215 | 0.9588 | 0 | 0.3 | 76.5 | 1:排刀规格 175+76.5*6 摩丁普信 SPCC 料 2：成品内孔φ500MM 厚度公差+0.003/-0.007mm，宽度公差+0/-0.2mm |  | 31010041 | 小品种钢卷 | 0.3-SPCC | 31020053 | 小品种钢分切带 | 0.3-SPCC |  | 10 | MO001099 | MO001099-001-22 | FJ001 | 分剪模板 | 7115 | 2024-07-01 | 2024-07-01 | 2 | 2024-07-02 01:31:23 | 2024-07-02 10:53:59 | 江苏东方九天新能源材料有限公司 |  | 秦海波 |  | 1 | 0.3 | 0 | 650 | 1 | JL1224030159/22 | 1:排刀规格 175+76.5*6 摩丁普信 SPCC 料 2：成品内孔φ500MM 厚度公差+0.003/-0.007mm，宽度公差+0/-0.2mm | 1 |  | 是 | 是 | 582 | 1
分剪 | JL1224030159/21 | JL1224030159 | 东方分剪6# | 合格 | 合格品 | 甲 | 秦海波 | 209.63 | 201 | 0.9588 | 0 | 0.3 | 76.5 | 1:排刀规格 175+76.5*6 摩丁普信 SPCC 料 2：成品内孔φ500MM 厚度公差+0.003/-0.007mm，宽度公差+0/-0.2mm |  | 31010041 | 小品种钢卷 | 0.3-SPCC | 31020053 | 小品种钢分切带 | 0.3-SPCC |  | 10 | MO001099 | MO001099-001-21 | FJ001 | 分剪模板 | 7115 | 2024-07-01 | 2024-07-01 | 2 | 2024-07-02 01:31:23 | 2024-07-02 10:53:59 | 江苏东方九天新能源材料有限公司 |  | 秦海波 |  | 1 | 0.3 | 0 | 650 | 1 | JL1224030159/21 | 1:排刀规格 175+76.5*6 摩丁普信 SPCC 料 2：成品内孔φ500MM 厚度公差+0.003/-0.007mm，宽度公差+0/-0.2mm | 1 |  | 是 | 是 | 582 | 1
分剪 | JL1224030159/20 | JL1224030159 | 东方分剪6# | 合格 | 合格品 | 甲 | 秦海波 | 209.63 | 201 | 0.9588 | 0 | 0.3 | 76.5 | 1:排刀规格 175+76.5*6 摩丁普信 SPCC 料 2：成品内孔φ500MM 厚度公差+0.003/-0.007mm，宽度公差+0/-0.2mm |  | 31010041 | 小品种钢卷 | 0.3-SPCC | 31020053 | 小品种钢分切带 | 0.3-SPCC |  | 10 | MO001099 | MO001099-001-20 | FJ001 | 分剪模板 | 7115 | 2024-07-01 | 2024-07-01 | 2 | 2024-07-02 01:31:23 | 2024-07-02 10:53:59 | 江苏东方九天新能源材料有限公司 |  | 秦海波 |  | 1 | 0.3 | 0 | 650 | 1 | JL1224030159/20 | 1:排刀规格 175+76.5*6 摩丁普信 SPCC 料 2：成品内孔φ500MM 厚度公差+0.003/-0.007mm，宽度公差+0/-0.2mm | 1 |  | 是 | 是 | 582 | 1
分剪 | JL1224030159/19 | JL1224030159 | 东方分剪6# | 合格 | 合格品 | 甲 | 秦海波 | 211.71 | 203 | 0.9589 | 0 | 0.3 | 76.5 | 1:排刀规格 175+76.5*6 摩丁普信 SPCC 料 2：成品内孔φ500MM 厚度公差+0.003/-0.007mm，宽度公差+0/-0.2mm |  | 31010041 | 小品种钢卷 | 0.3-SPCC | 31020053 | 小品种钢分切带 | 0.3-SPCC |  | 10 | MO001099 | MO001099-001-19 | FJ001 | 分剪模板 | 7115 | 2024-07-01 | 2024-07-01 | 2 | 2024-07-02 01:31:23 | 2024-07-02 10:53:59 | 江苏东方九天新能源材料有限公司 |  | 秦海波 |  | 1 | 0.3 | 0 | 650 | 1 | JL1224030159/19 | 1:排刀规格 175+76.5*6 摩丁普信 SPCC 料 2：成品内孔φ500MM 厚度公差+0.003/-0.007mm，宽度公差+0/-0.2mm | 1 |  | 是 | 是 | 582 | 1
分剪 | JL1224030159/18 | JL1224030159 | 东方分剪6# | 合格 | 合格品 | 甲 | 秦海波 | 487.05 | 467 | 0.9588 | 0 | 0.3 | 175 | 1:排刀规格 175+76.5*6 摩丁普信 SPCC 料 2：成品内孔φ500MM 厚度公差+0.003/-0.007mm，宽度公差+0/-0.2mm |  | 31010041 | 小品种钢卷 | 0.3-SPCC | 31020053 | 小品种钢分切带 | 0.3-SPCC |  | 10 | MO001099 | MO001099-001-18 | FJ001 | 分剪模板 | 7115 | 2024-07-01 | 2024-07-01 | 2 | 2024-07-02 01:31:23 | 2024-07-02 10:53:59 | 江苏东方九天新能源材料有限公司 |  | 秦海波 |  | 1 | 0.3 | 0 | 650 | 1 | JL1224030159/18 | 1:排刀规格 175+76.5*6 摩丁普信 SPCC 料 2：成品内孔φ500MM 厚度公差+0.003/-0.007mm，宽度公差+0/-0.2mm | 1 |  | 是 | 是 | 582 | 1
分剪 | JL1224030159/17 | JL1224030159 | 东方分剪6# | 合格 | 合格品 | 甲 | 秦海波 | 213.8 | 205 | 0.9588 | 0 | 0.3 | 76.5 | 1:排刀规格 175+76.5*6 摩丁普信 SPCC 料 2：成品内孔φ500MM 厚度公差+0.003/-0.007mm，宽度公差+0/-0.2mm |  | 31010041 | 小品种钢卷 | 0.3-SPCC | 31020053 | 小品种钢分切带 | 0.3-SPCC |  | 10 | MO001099 | MO001099-001-17 | FJ001 | 分剪模板 | 7115 | 2024-07-01 | 2024-07-01 | 2 | 2024-07-02 01:31:23 | 2024-07-02 10:53:59 | 江苏东方九天新能源材料有限公司 |  | 秦海波 |  | 1 | 0.3 | 0 | 650 | 1 | JL1224030159/17 | 1:排刀规格 175+76.5*6 摩丁普信 SPCC 料 2：成品内孔φ500MM 厚度公差+0.003/-0.007mm，宽度公差+0/-0.2mm | 1 |  | 是 | 是 | 582 | 1
分剪 | JL1224030159/16 | JL1224030159 | 东方分剪6# | 合格 | 合格品 | 甲 | 秦海波 | 213.8 | 205 | 0.9588 | 0 | 0.3 | 76.5 | 1:排刀规格 175+76.5*6 摩丁普信 SPCC 料 2：成品内孔φ500MM 厚度公差+0.003/-0.007mm，宽度公差+0/-0.2mm |  | 31010041 | 小品种钢卷 | 0.3-SPCC | 31020053 | 小品种钢分切带 | 0.3-SPCC |  | 10 | MO001099 | MO001099-001-16 | FJ001 | 分剪模板 | 7115 | 2024-07-01 | 2024-07-01 | 2 | 2024-07-02 01:31:23 | 2024-07-02 10:53:59 | 江苏东方九天新能源材料有限公司 |  | 秦海波 |  | 1 | 0.3 | 0 | 650 | 1 | JL1224030159/16 | 1:排刀规格 175+76.5*6 摩丁普信 SPCC 料 2：成品内孔φ500MM 厚度公差+0.003/-0.007mm，宽度公差+0/-0.2mm | 1 |  | 是 | 是 | 582 | 1
分剪 | JL1224030159/15 | JL1224030159 | 东方分剪6# | 合格 | 合格品 | 甲 | 秦海波 | 213.8 | 205 | 0.9588 | 0 | 0.3 | 76.5 | 1:排刀规格 175+76.5*6 摩丁普信 SPCC 料 2：成品内孔φ500MM 厚度公差+0.003/-0.007mm，宽度公差+0/-0.2mm |  | 31010041 | 小品种钢卷 | 0.3-SPCC | 31020053 | 小品种钢分切带 | 0.3-SPCC |  | 10 | MO001099 | MO001099-001-15 | FJ001 | 分剪模板 | 7115 | 2024-07-01 | 2024-07-01 | 2 | 2024-07-02 01:31:23 | 2024-07-02 10:53:59 | 江苏东方九天新能源材料有限公司 |  | 秦海波 |  | 1 | 0.3 | 0 | 650 | 1 | JL1224030159/15 | 1:排刀规格 175+76.5*6 摩丁普信 SPCC 料 2：成品内孔φ500MM 厚度公差+0.003/-0.007mm，宽度公差+0/-0.2mm | 1 |  | 是 | 是 | 582 | 1
分剪 | JL1224030159/14 | JL1224030159 | 东方分剪6# | 合格 | 合格品 | 甲 | 秦海波 | 209.63 | 201 | 0.9588 | 0 | 0.3 | 76.5 | 1:排刀规格 175+76.5*6 摩丁普信 SPCC 料 2：成品内孔φ500MM 厚度公差+0.003/-0.007mm，宽度公差+0/-0.2mm |  | 31010041 | 小品种钢卷 | 0.3-SPCC | 31020053 | 小品种钢分切带 | 0.3-SPCC |  | 10 | MO001099 | MO001099-001-14 | FJ001 | 分剪模板 | 7115 | 2024-07-01 | 2024-07-01 | 2 | 2024-07-02 01:31:23 | 2024-07-02 10:53:59 | 江苏东方九天新能源材料有限公司 |  | 秦海波 |  | 1 | 0.3 | 0 | 650 | 1 | JL1224030159/14 | 1:排刀规格 175+76.5*6 摩丁普信 SPCC 料 2：成品内孔φ500MM 厚度公差+0.003/-0.007mm，宽度公差+0/-0.2mm | 1 |  | 是 | 是 | 582 | 1
分剪 | JL1224030159/13 | JL1224030159 | 东方分剪6# | 合格 | 合格品 | 甲 | 秦海波 | 210.67 | 202 | 0.9588 | 0 | 0.3 | 76.5 | 1:排刀规格 175+76.5*6 摩丁普信 SPCC 料 2：成品内孔φ500MM 厚度公差+0.003/-0.007mm，宽度公差+0/-0.2mm |  | 31010041 | 小品种钢卷 | 0.3-SPCC | 31020053 | 小品种钢分切带 | 0.3-SPCC |  | 10 | MO001099 | MO001099-001-13 | FJ001 | 分剪模板 | 7115 | 2024-07-01 | 2024-07-01 | 2 | 2024-07-02 01:31:23 | 2024-07-02 10:53:59 | 江苏东方九天新能源材料有限公司 |  | 秦海波 |  | 1 | 0.3 | 0 | 650 | 1 | JL1224030159/13 | 1:排刀规格 175+76.5*6 摩丁普信 SPCC 料 2：成品内孔φ500MM 厚度公差+0.003/-0.007mm，宽度公差+0/-0.2mm | 1 |  | 是 | 是 | 582 | 1
分剪 | JL1224030159/12 | JL1224030159 | 东方分剪6# | 合格 | 合格品 | 甲 | 秦海波 | 212.76 | 204 | 0.9588 | 0 | 0.3 | 76.5 | 1:排刀规格 175+76.5*6 摩丁普信 SPCC 料 2：成品内孔φ500MM 厚度公差+0.003/-0.007mm，宽度公差+0/-0.2mm |  | 31010041 | 小品种钢卷 | 0.3-SPCC | 31020053 | 小品种钢分切带 | 0.3-SPCC |  | 10 | MO001099 | MO001099-001-12 | FJ001 | 分剪模板 | 7115 | 2024-07-01 | 2024-07-01 | 2 | 2024-07-02 01:31:23 | 2024-07-02 10:53:59 | 江苏东方九天新能源材料有限公司 |  | 秦海波 |  | 1 | 0.3 | 0 | 650 | 1 | JL1224030159/12 | 1:排刀规格 175+76.5*6 摩丁普信 SPCC 料 2：成品内孔φ500MM 厚度公差+0.003/-0.007mm，宽度公差+0/-0.2mm | 1 |  | 是 | 是 | 582 | 1
分剪 | JL1224030159/11 | JL1224030159 | 东方分剪6# | 合格 | 合格品 | 甲 | 秦海波 | 488.1 | 468 | 0.9588 | 0 | 0.3 | 175 | 1:排刀规格 175+76.5*6 摩丁普信 SPCC 料 2：成品内孔φ500MM 厚度公差+0.003/-0.007mm，宽度公差+0/-0.2mm |  | 31010041 | 小品种钢卷 | 0.3-SPCC | 31020053 | 小品种钢分切带 | 0.3-SPCC |  | 10 | MO001099 | MO001099-001-11 | FJ001 | 分剪模板 | 7115 | 2024-07-01 | 2024-07-01 | 2 | 2024-07-02 01:31:23 | 2024-07-02 10:53:59 | 江苏东方九天新能源材料有限公司 |  | 秦海波 |  | 1 | 0.3 | 0 | 650 | 1 | JL1224030159/11 | 1:排刀规格 175+76.5*6 摩丁普信 SPCC 料 2：成品内孔φ500MM 厚度公差+0.003/-0.007mm，宽度公差+0/-0.2mm | 1 |  | 是 | 是 | 582 | 1
分剪 | JL1224030159/10 | JL1224030159 | 东方分剪6# | 合格 | 合格品 | 甲 | 秦海波 | 213.8 | 205 | 0.9588 | 0 | 0.3 | 76.5 | 1:排刀规格 175+76.5*6 摩丁普信 SPCC 料 2：成品内孔φ500MM 厚度公差+0.003/-0.007mm，宽度公差+0/-0.2mm |  | 31010041 | 小品种钢卷 | 0.3-SPCC | 31020053 | 小品种钢分切带 | 0.3-SPCC |  | 10 | MO001099 | MO001099-001-10 | FJ001 | 分剪模板 | 7115 | 2024-07-01 | 2024-07-01 | 2 | 2024-07-02 01:31:23 | 2024-07-02 10:53:59 | 江苏东方九天新能源材料有限公司 |  | 秦海波 |  | 1 | 0.3 | 0 | 650 | 1 | JL1224030159/10 | 1:排刀规格 175+76.5*6 摩丁普信 SPCC 料 2：成品内孔φ500MM 厚度公差+0.003/-0.007mm，宽度公差+0/-0.2mm | 1 |  | 是 | 是 | 582 | 1
分剪 | JL1224030159/9 | JL1224030159 | 东方分剪6# | 合格 | 合格品 | 甲 | 秦海波 | 213.8 | 205 | 0.9588 | 0 | 0.3 | 76.5 | 1:排刀规格 175+76.5*6 摩丁普信 SPCC 料 2：成品内孔φ500MM 厚度公差+0.003/-0.007mm，宽度公差+0/-0.2mm |  | 31010041 | 小品种钢卷 | 0.3-SPCC | 31020053 | 小品种钢分切带 | 0.3-SPCC |  | 10 | MO001099 | MO001099-001-09 | FJ001 | 分剪模板 | 7115 | 2024-07-01 | 2024-07-01 | 2 | 2024-07-02 01:31:23 | 2024-07-02 10:53:59 | 江苏东方九天新能源材料有限公司 |  | 秦海波 |  | 1 | 0.3 | 0 | 650 | 1 | JL1224030159/9 | 1:排刀规格 175+76.5*6 摩丁普信 SPCC 料 2：成品内孔φ500MM 厚度公差+0.003/-0.007mm，宽度公差+0/-0.2mm | 1 |  | 是 | 是 | 582 | 1
分剪 | JL1224030159/8 | JL1224030159 | 东方分剪6# | 合格 | 合格品 | 甲 | 秦海波 | 213.8 | 205 | 0.9588 | 0 | 0.3 | 76.5 | 1:排刀规格 175+76.5*6 摩丁普信 SPCC 料 2：成品内孔φ500MM 厚度公差+0.003/-0.007mm，宽度公差+0/-0.2mm |  | 31010041 | 小品种钢卷 | 0.3-SPCC | 31020053 | 小品种钢分切带 | 0.3-SPCC |  | 10 | MO001099 | MO001099-001-08 | FJ001 | 分剪模板 | 7115 | 2024-07-01 | 2024-07-01 | 2 | 2024-07-02 01:31:23 | 2024-07-02 10:53:59 | 江苏东方九天新能源材料有限公司 |  | 秦海波 |  | 1 | 0.3 | 0 | 650 | 1 | JL1224030159/8 | 1:排刀规格 175+76.5*6 摩丁普信 SPCC 料 2：成品内孔φ500MM 厚度公差+0.003/-0.007mm，宽度公差+0/-0.2mm | 1 |  | 是 | 是 | 582 | 1
分剪 | JL1224030159/7 | JL1224030159 | 东方分剪6# | 合格 | 合格品 | 甲 | 秦海波 | 203.37 | 195 | 0.9588 | 0 | 0.3 | 76.5 | 1:排刀规格 175+76.5*6 摩丁普信 SPCC 料 2：成品内孔φ500MM 厚度公差+0.003/-0.007mm，宽度公差+0/-0.2mm |  | 31010041 | 小品种钢卷 | 0.3-SPCC | 31020053 | 小品种钢分切带 | 0.3-SPCC |  | 10 | MO001099 | MO001099-001-07 | FJ001 | 分剪模板 | 7115 | 2024-07-01 | 2024-07-01 | 2 | 2024-07-02 01:31:23 | 2024-07-02 10:53:59 | 江苏东方九天新能源材料有限公司 |  | 秦海波 |  | 1 | 0.3 | 0 | 650 | 1 | JL1224030159/7 | 1:排刀规格 175+76.5*6 摩丁普信 SPCC 料 2：成品内孔φ500MM 厚度公差+0.003/-0.007mm，宽度公差+0/-0.2mm | 1 |  | 是 | 是 | 582 | 1
分剪 | JL1224030159/6 | JL1224030159 | 东方分剪6# | 合格 | 合格品 | 甲 | 秦海波 | 210.67 | 202 | 0.9588 | 0 | 0.3 | 76.5 | 1:排刀规格 175+76.5*6 摩丁普信 SPCC 料 2：成品内孔φ500MM 厚度公差+0.003/-0.007mm，宽度公差+0/-0.2mm |  | 31010041 | 小品种钢卷 | 0.3-SPCC | 31020053 | 小品种钢分切带 | 0.3-SPCC |  | 10 | MO001099 | MO001099-001-06 | FJ001 | 分剪模板 | 7115 | 2024-07-01 | 2024-07-01 | 2 | 2024-07-02 01:31:23 | 2024-07-02 10:53:59 | 江苏东方九天新能源材料有限公司 |  | 秦海波 |  | 1 | 0.3 | 0 | 650 | 1 | JL1224030159/6 | 1:排刀规格 175+76.5*6 摩丁普信 SPCC 料 2：成品内孔φ500MM 厚度公差+0.003/-0.007mm，宽度公差+0/-0.2mm | 1 |  | 是 | 是 | 582 | 1
分剪 | JL1224030159/5 | JL1224030159 | 东方分剪6# | 合格 | 合格品 | 甲 | 秦海波 | 211.71 | 203 | 0.9589 | 0 | 0.3 | 76.5 | 1:排刀规格 175+76.5*6 摩丁普信 SPCC 料 2：成品内孔φ500MM 厚度公差+0.003/-0.007mm，宽度公差+0/-0.2mm |  | 31010041 | 小品种钢卷 | 0.3-SPCC | 31020053 | 小品种钢分切带 | 0.3-SPCC |  | 10 | MO001099 | MO001099-001-05 | FJ001 | 分剪模板 | 7115 | 2024-07-01 | 2024-07-01 | 2 | 2024-07-02 01:31:23 | 2024-07-02 10:53:59 | 江苏东方九天新能源材料有限公司 |  | 秦海波 |  | 1 | 0.3 | 0 | 650 | 1 | JL1224030159/5 | 1:排刀规格 175+76.5*6 摩丁普信 SPCC 料 2：成品内孔φ500MM 厚度公差+0.003/-0.007mm，宽度公差+0/-0.2mm | 1 |  | 是 | 是 | 582 | 1
分剪 | JL1224030159/4 | JL1224030159 | 东方分剪6# | 合格 | 合格品 | 甲 | 秦海波 | 486.01 | 466 | 0.9588 | 0 | 0.3 | 175 | 1:排刀规格 175+76.5*6 摩丁普信 SPCC 料 2：成品内孔φ500MM 厚度公差+0.003/-0.007mm，宽度公差+0/-0.2mm |  | 31010041 | 小品种钢卷 | 0.3-SPCC | 31020053 | 小品种钢分切带 | 0.3-SPCC |  | 10 | MO001099 | MO001099-001-04 | FJ001 | 分剪模板 | 7115 | 2024-07-01 | 2024-07-01 | 2 | 2024-07-02 01:31:23 | 2024-07-02 10:53:59 | 江苏东方九天新能源材料有限公司 |  | 秦海波 |  | 1 | 0.3 | 0 | 650 | 1 | JL1224030159/4 | 1:排刀规格 175+76.5*6 摩丁普信 SPCC 料 2：成品内孔φ500MM 厚度公差+0.003/-0.007mm，宽度公差+0/-0.2mm | 1 |  | 是 | 是 | 582 | 1
分剪 | JL1224030159/3 | JL1224030159 | 东方分剪6# | 合格 | 合格品 | 甲 | 秦海波 | 212.76 | 204 | 0.9588 | 0 | 0.3 | 76.5 | 1:排刀规格 175+76.5*6 摩丁普信 SPCC 料 2：成品内孔φ500MM 厚度公差+0.003/-0.007mm，宽度公差+0/-0.2mm |  | 31010041 | 小品种钢卷 | 0.3-SPCC | 31020053 | 小品种钢分切带 | 0.3-SPCC |  | 10 | MO001099 | MO001099-001-03 | FJ001 | 分剪模板 | 7115 | 2024-07-01 | 2024-07-01 | 2 | 2024-07-02 01:31:23 | 2024-07-02 10:53:59 | 江苏东方九天新能源材料有限公司 |  | 秦海波 |  | 1 | 0.3 | 0 | 650 | 1 | JL1224030159/3 | 1:排刀规格 175+76.5*6 摩丁普信 SPCC 料 2：成品内孔φ500MM 厚度公差+0.003/-0.007mm，宽度公差+0/-0.2mm | 1 |  | 是 | 是 | 582 | 1
分剪 | JL1224030159/2 | JL1224030159 | 东方分剪6# | 合格 | 合格品 | 甲 | 秦海波 | 212.76 | 204 | 0.9588 | 0 | 0.3 | 76.5 | 1:排刀规格 175+76.5*6 摩丁普信 SPCC 料 2：成品内孔φ500MM 厚度公差+0.003/-0.007mm，宽度公差+0/-0.2mm |  | 31010041 | 小品种钢卷 | 0.3-SPCC | 31020053 | 小品种钢分切带 | 0.3-SPCC |  | 10 | MO001099 | MO001099-001-02 | FJ001 | 分剪模板 | 7115 | 2024-07-01 | 2024-07-01 | 2 | 2024-07-02 01:31:23 | 2024-07-02 10:53:59 | 江苏东方九天新能源材料有限公司 |  | 秦海波 |  | 1 | 0.3 | 0 | 650 | 1 | JL1224030159/2 | 1:排刀规格 175+76.5*6 摩丁普信 SPCC 料 2：成品内孔φ500MM 厚度公差+0.003/-0.007mm，宽度公差+0/-0.2mm | 1 |  | 是 | 是 | 582 | 1
分剪 | JL1224030159/1 | JL1224030159 | 东方分剪6# | 合格 | 合格品 | 甲 | 秦海波 | 213.8 | 205 | 0.9588 | 0 | 0.3 | 76.5 | 1:排刀规格 175+76.5*6 摩丁普信 SPCC 料 2：成品内孔φ500MM 厚度公差+0.003/-0.007mm，宽度公差+0/-0.2mm |  | 31010041 | 小品种钢卷 | 0.3-SPCC | 31020053 | 小品种钢分切带 | 0.3-SPCC |  | 10 | MO001099 | MO001099-001-01 | FJ001 | 分剪模板 | 7115 | 2024-07-01 | 2024-07-01 | 2 | 2024-07-02 01:31:23 | 2024-07-02 10:53:59 | 江苏东方九天新能源材料有限公司 |  | 秦海波 |  | 1 | 0.3 | 0 | 650 | 1 | JL1224030159/1 | 1:排刀规格 175+76.5*6 摩丁普信 SPCC 料 2：成品内孔φ500MM 厚度公差+0.003/-0.007mm，宽度公差+0/-0.2mm | 1 |  | 是 | 是 | 582 | 1
铬钝化 | JG122405506911 | JG12240550691 | 东方铬钝化950 | 合格 | 合格品 | 甲 | 韩康 | 4184.11 | 4169 | 0.9964 | 7300 | 0.1 | 760 | / | 色差 547米1个孔洞 横向60.7 大小0.53 条印 碱液斑 辊印) | 30210015 | 光亮卷 | 0.1-SPCC | 30110014 | 铬钝化卷 | 0.1-SPCC |  | 10 | MO001048 | MO001048-003-01 | GDH001 | 铬钝化模板 | 7750 | 2024-06-30 | 2024-06-30 | 2 | 2024-07-02 10:42:48 | 2024-07-02 10:47:16 | 江苏东方九天新能源材料有限公司 |  | 孙槐兵 |  | 1 | 0.1 | 13620 | 760 | 1 | JG122405506911 |  | 1 | S色差(色差 547米1个孔洞 横向60.7 大小053 条印 碱液斑 辊印) | 是 | 是 | 7 | 3
铬钝化 | JG122405506912 | JG12240550691 | 东方铬钝化950 | 合格 | 合格品 | 甲 | 韩康 | 3565.88 | 3553 | 0.9964 | 6230 | 0.1 | 760 | / | 色差 条印 碱液斑 辊印) | 30210015 | 光亮卷 | 0.1-SPCC | 30110014 | 铬钝化卷 | 0.1-SPCC |  | 10 | MO001048 | MO001048-003-02 | GDH001 | 铬钝化模板 | 7750 | 2024-06-30 | 2024-06-30 | 2 | 2024-07-02 10:42:48 | 2024-07-02 10:47:16 | 江苏东方九天新能源材料有限公司 |  | 孙槐兵 |  | 1 | 0.1 | 13620 | 760 | 1 | JG122405506912 |  | 1 | S色差(色差 条印 碱液斑 辊印) | 是 | 是 | 7 | 3
一次脱脂 | JG1224060139 | JG1224060139 | 东方950脱脂2# | 合格 | 合格品 | 甲 | 韩成飞,周志平 | 13315 | 13275 | 0.997 | 5640 | 0.4 | 760 | 脱脂（950-2） |  | 20100142 | 轧硬 | 0.4*760-SPCC | 30210015 | 光亮卷 | 0.1-SPCC |  | 10 | MO000946 | MO000946-003 | KSFW001 | 东方小品种钢前处理 0.67（昆山富维 厚度公差：0.660-0.670mm,光泽度大于150GU（横向、纵向），粗糙度：Ra0.2-0.45um.硬度：HV80-110） | 13315 | 2024-06-25 | 2024-07-05 | 2 | 2024-07-02 10:44:49 | 2024-07-02 10:45:19 | 江苏东方九天新能源材料有限公司 | 193121 | 周志平 |  |  | 0.4 | 0 | 760 | 1 | JG1224060139 | 轧0.1，米数控制在22500-22600米，脱脂分一包9200米。 |  |  | 否 | 否 | 2636 | 3
最终冷轧 | JL00240100811 | JL0024010081 | 东方650轧机 | 合格 | 合格品 | 甲 | 关颜伟,顾峰 | 5750 | 5700 | 0.9913 | 4550 | 0.254 | 630 | 海金杜门：650轧机中间道次普光辊（Ra0.2-0.3μm)轧制，最后一道用Ra0.8-1.0μm细毛化辊轧至0.254mm(0.6-0.45-0.35-0.29-0.25)厚度公差：0.253-0.258mm（注意公差范围）、转脱脂 | undefinedB白斑(undefined),C擦伤(undefined),Z振纹(undefined) | 20100086 | 轧硬 | 0.6*630-SPCC | 20600002 | 镍钝化卷半成品 | 0.254-SPCC |  | 20 | MO000994 | MO000994-001-01 | ZDY | 自定义 | 11370 | 2024-06-25 | 2024-06-27 | 2 | 2024-07-02 10:38:19 | 2024-07-02 10:44:47 | 江苏东方九天新能源材料有限公司 | 194122 | 关颜伟 |  |  | 0.6 | 1920 | 630 | 1 | JL00240100811 | 海金杜门:（0.254）厚度公差：0.250-0.255mm、硬度：90-100HV,粗糙度：Ra0.5-0.7μm |  | B白斑(undefined),C擦伤(undefined),Z振纹(undefined) | 否 | 否 | 11 | 1
最终冷轧 | JL00240300412 | JL0024030041 | 东方650轧机 | 合格 | 合格品 | 甲 | 关颜伟,顾峰 | 6540 | 6500 | 0.9939 | 5250 | 0.254 | 630 | 海金杜门：650轧机中间道次普光辊（Ra0.2-0.3μm)轧制，最后一道用Ra0.8-1.0μm细毛化辊轧至0.254mm(0.6-0.45-0.35-0.29-0.25)厚度公差：0.253-0.258mm（注意公差范围）、转脱脂 | undefinedS色差条印(undefined)B白斑(undefined),C擦伤(undefined) | 20100086 | 轧硬 | 0.6*630-SPCC | 20600002 | 镍钝化卷半成品 | 0.254-SPCC |  | 20 | MO000994 | MO000994-002-02 | ZDY | 自定义 | 13280 | 2024-06-25 | 2024-06-27 | 2 | 2024-07-02 10:33:43 | 2024-07-02 10:37:23 | 江苏东方九天新能源材料有限公司 | 194124 | 顾峰 |  |  | 0.6 | 2230 | 630 | 1 | JL00240300412 | 海金杜门:（0.254）厚度公差：0.250-0.255mm、硬度：90-100HV,粗糙度：Ra0.5-0.7μm |  | S色差条印(undefined)B白斑(undefined),C擦伤(undefined) | 否 | 否 | 7 | 2
最终平整 | JG12240551022 | JG1224055102 | 东方850平整 | 合格 | 让步接收 | 乙 | 鞠承,姚学禹 | 2055 | 1980 | 0.9635 | 3370 | 0.1 | 760 | 平整 | 9395米传28CM0.21，132米传58CM5.31，1718-1722米传48CM2个0.21-0.42，2550米传33CM1.06mm2孔洞 | 20100142 | 轧硬 | 0.4*760-SPCC | 30210015 | 光亮卷 | 0.1-SPCC |  | 60 | MO000769 | MO000769-004-02 | KSFW001 | 东方小品种钢前处理 0.67（昆山富维 厚度公差：0.660-0.670mm,光泽度大于150GU（横向、纵向），粗糙度：Ra0.2-0.45um.硬度：HV80-110） | 12965 | 2024-06-17 | 2024-06-27 | 2 | 2024-07-02 10:17:07 | 2024-07-02 10:18:39 | 江苏东方九天新能源材料有限公司 | 187642 | 鞠承 |  |  | 0.1 | 3400 | 760 | 1 | JG12240551022 | 轧0.1，米数控制在22200-22300米，脱脂分一包9200米。 | 1 | K孔洞(9395米传28CM0.21)K孔洞(132米传58CM5.31/1718-1722米传48CM2个0.21-0.42/2550米传33CM1.06) | 是 | 是 | 3504 | 4
最终脱脂 | JG12240551601 | JG1224055160 | 东方950脱脂1# | 合格 | 合格品 | 乙 | 何晓健,张东兵 | 7371.19 | 7275 | 0.987 | 12800 | 0.1 | 760 | 脱脂（950-1） |  | 20100142 | 轧硬 | 0.4*760-SPCC | 30210015 | 光亮卷 | 0.1-SPCC |  | 40 | MO001068 | MO001068-002-01 | GLJ003 | 光亮卷前处理 模板 | 13795 | 2024-07-01 | 2024-07-08 | 2 | 2024-07-02 09:32:13 | 2024-07-02 10:06:31 | 江苏东方九天新能源材料有限公司 |  | 何晓健 |  | 1 | 0.1 | 23360 | 760 | 1 | JG12240551601 | 轧0.1，米数控制在23700-23800米，脱脂分一包10500米。 |  |  | 否 | 否 | 2255 | 2
最终脱脂 | JG12240551602 | JG1224055160 | 东方950脱脂1# | 合格 | 合格品 | 乙 | 何晓健,张东兵 | 6038.8 | 5960 | 0.987 | 10500 | 0.1 | 760 | 脱脂（950-1） |  | 20100142 | 轧硬 | 0.4*760-SPCC | 30210015 | 光亮卷 | 0.1-SPCC |  | 40 | MO001068 | MO001068-002-02 | GLJ003 | 光亮卷前处理 模板 | 13795 | 2024-07-01 | 2024-07-08 | 2 | 2024-07-02 09:32:13 | 2024-07-02 10:06:31 | 江苏东方九天新能源材料有限公司 |  | 何晓健 |  | 1 | 0.1 | 23360 | 760 | 1 | JG12240551602 | 轧0.1，米数控制在23700-23800米，脱脂分一包10500米。 |  |  | 否 | 否 | 2255 | 2
最终脱脂 | JG12240502451 | JG1224050245 | 东方950脱脂1# | 合格 | 合格品 | 甲 | 关莫平,王建军 | 7586.77 | 7490 | 0.9872 | 13000 | 0.1 | 760 | 脱脂（950-1） |  | 20100142 | 轧硬 | 0.4*760-SPCC | 30210015 | 光亮卷 | 0.1-SPCC |  | 40 | MO001068 | MO001068-001-01 | GLJ003 | 光亮卷前处理 模板 | 13780 | 2024-07-01 | 2024-07-08 | 2 | 2024-07-02 06:26:20 | 2024-07-02 10:05:11 | 江苏东方九天新能源材料有限公司 |  | 王建军 |  | 1 | 0.1 | 23564 | 760 | 1 | JG12240502451 | 轧0.1，米数控制在23700-23800米，脱脂分一包10500米。 |  |  | 否 | 否 | 2537 | 1
最终脱脂 | JG12240502452 | JG1224050245 | 东方950脱脂1# | 合格 | 合格品 | 甲 | 关莫平,王建军 | 6133.22 | 6055 | 0.9872 | 10520 | 0.1 | 760 | 脱脂（950-1） |  | 20100142 | 轧硬 | 0.4*760-SPCC | 30210015 | 光亮卷 | 0.1-SPCC |  | 40 | MO001068 | MO001068-001-02 | GLJ003 | 光亮卷前处理 模板 | 13780 | 2024-07-01 | 2024-07-08 | 2 | 2024-07-02 06:26:20 | 2024-07-02 10:05:11 | 江苏东方九天新能源材料有限公司 |  | 王建军 |  | 1 | 0.1 | 23564 | 760 | 1 | JG12240502452 | 轧0.1，米数控制在23700-23800米，脱脂分一包10500米。 |  |  | 否 | 否 | 2537 | 1
最终平整 | JG12240551301 | JG1224055130 | 东方850平整 | 合格 | 让步接收 | 乙 | 鞠承,姚学禹 | 5775 | 5750 | 0.9957 | 10000 | 0.1 | 760 | 平整 | 9395米传28CM0.21mm2孔洞 | 20100142 | 轧硬 | 0.4*760-SPCC | 30210015 | 光亮卷 | 0.1-SPCC |  | 60 | MO000772 | MO000772-002-01 | KSFW001 | 东方小品种钢前处理 0.67（昆山富维 厚度公差：0.660-0.670mm,光泽度大于150GU（横向、纵向），粗糙度：Ra0.2-0.45um.硬度：HV80-110） | 12065 | 2024-06-17 | 2024-06-27 | 2 | 2024-07-02 09:53:27 | 2024-07-02 09:54:36 | 江苏东方九天新能源材料有限公司 | 187672 | 鞠承 |  |  | 0.1 | 10000 | 760 | 1 | JG12240551301 | 轧0.1，米数控制在20700-20800米，脱脂平均分包 | 1 | K孔洞(9395米传28CM0.21) | 是 | 是 | 4162 | 2
铬钝化 | JG122405514421 | JG12240551442 | 东方铬钝化950 | 合格 | 合格品 | 乙 | 李志祥 | 2342.44 | 2333 | 0.996 | 4060 | 0.1 | 760 | / |  | 30210015 | 光亮卷 | 0.1-SPCC | 30110014 | 铬钝化卷 | 0.1-SPCC |  | 10 | MO001048 | MO001048-013-01 | GDH001 | 铬钝化模板 | 5950 | 2024-06-30 | 2024-06-30 | 2 | 2024-07-02 08:05:12 | 2024-07-02 09:19:40 | 江苏东方九天新能源材料有限公司 |  | 李志祥 |  | 1 | 0.1 | 10360 | 760 | 1 | JG122405514421 |  | 1 |  | 是 | 是 | 111 | 13
铬钝化 | JG122405514422 | JG12240551442 | 东方铬钝化950 | 合格 | 合格品 | 乙 | 李志祥 | 5950 | 3593 | 0.6039 | 6280 | 0.1 | 760 | / |  | 30210015 | 光亮卷 | 0.1-SPCC | 30110014 | 铬钝化卷 | 0.1-SPCC |  | 10 | MO001048 | MO001048-013-02 | GDH001 | 铬钝化模板 | 5950 | 2024-06-30 | 2024-06-30 | 2 | 2024-07-02 08:05:12 | 2024-07-02 09:19:40 | 江苏东方九天新能源材料有限公司 |  | 李志祥 |  | 1 | 0.1 | 10360 | 760 | 1 | JG122405514422 |  | 1 |  | 是 | 是 | 111 | 13
最终冷轧 | JG1224055157 | JG1224055157 | 东方850轧机 | 合格 | 合格品 | 甲 | 吴宏林 | 13730 | 13680 | 0.9964 | 23635 | 0.1 | 760 | 850轧机普光辊(Ra0.4-0.6μm)轧制0.1mm(0.4-0.25-0.15-0.115-0.1) |  | 20100142 | 轧硬 | 0.4*760-SPCC | 30210015 | 光亮卷 | 0.1-SPCC |  | 30 | MO001068 | MO001068-005 | GLJ003 | 光亮卷前处理 模板 | 13730 | 2024-07-01 | 2024-07-08 | 2 | 2024-07-02 08:54:50 | 2024-07-02 08:55:32 | 江苏东方九天新能源材料有限公司 | 187621 | 吴宏林 |  |  | 0.4 | 0 | 760 | 1 | JG1224055157 | 轧0.1，米数控制在23700-23800米，脱脂分一包10500米。 |  |  | 否 | 否 | 2195 | 5
铬钝化 | JG122405501811 | JG12240550181 | 东方铬钝化950 | 合格 | 合格品 | 乙 | 李志祥 | 2422.11 | 2409 | 0.9946 | 4200 | 0.1 | 760 | / |  | 30210015 | 光亮卷 | 0.1-SPCC | 30110014 | 铬钝化卷 | 0.1-SPCC |  | 10 | MO001021 | MO001021-020-01 | GDH001 | 铬钝化模板 | 7200 | 2024-06-28 | 2024-06-28 | 2 | 2024-07-02 07:56:53 | 2024-07-02 08:04:57 | 江苏东方九天新能源材料有限公司 |  | 李志祥 |  | 1 | 0.1 | 12600 | 760 | 1 | JG122405501811 |  | 1 |  | 是 | 是 | 10 | 20
铬钝化 | JG122405501812 | JG12240550181 | 东方铬钝化950 | 合格 | 合格品 | 乙 | 李志祥 | 2422.11 | 2409 | 0.9946 | 4200 | 0.1 | 760 | / |  | 30210015 | 光亮卷 | 0.1-SPCC | 30110014 | 铬钝化卷 | 0.1-SPCC |  | 10 | MO001021 | MO001021-020-02 | GDH001 | 铬钝化模板 | 7200 | 2024-06-28 | 2024-06-28 | 2 | 2024-07-02 07:56:53 | 2024-07-02 08:04:57 | 江苏东方九天新能源材料有限公司 |  | 李志祥 |  | 1 | 0.1 | 12600 | 760 | 1 | JG122405501812 |  | 1 |  | 是 | 是 | 10 | 20
铬钝化 | JG122405501813 | JG12240550181 | 东方铬钝化950 | 合格 | 合格品 | 乙 | 李志祥 | 2355.76 | 2343 | 0.9946 | 4090 | 0.1 | 760 | / |  | 30210015 | 光亮卷 | 0.1-SPCC | 30110014 | 铬钝化卷 | 0.1-SPCC |  | 10 | MO001021 | MO001021-020-03 | GDH001 | 铬钝化模板 | 7200 | 2024-06-28 | 2024-06-28 | 2 | 2024-07-02 07:56:53 | 2024-07-02 08:04:57 | 江苏东方九天新能源材料有限公司 |  | 李志祥 |  | 1 | 0.1 | 12600 | 760 | 1 | JG122405501813 |  | 1 |  | 是 | 是 | 10 | 20
最终平整 | JG12240551632 | JG1224055163 | 东方850平整 | 合格 | 让步接收 | 甲 | 陈俊华,钱琨 | 6230 | 6220 | 0.9984 | 10920 | 0.1 | 760 | 平整 | 2193.7-2407.1米传207-359.9MM3个1.06,2.69,0.14MM2孔洞 | 20100142 | 轧硬 | 0.4*760-SPCC | 30210015 | 光亮卷 | 0.1*760*10920 |  | 60 | MO000771 | MO000771-001-02 | KSFW001 | 东方小品种钢前处理 0.67（昆山富维 厚度公差：0.660-0.670mm,光泽度大于150GU（横向、纵向），粗糙度：Ra0.2-0.45um.硬度：HV80-110） | 12320 | 2024-06-17 | 2024-06-27 | 2 | 2024-07-02 07:41:35 | 2024-07-02 07:43:09 | 江苏东方九天新能源材料有限公司 | 187669 | 陈俊华 |  |  | 0.1 | 10850 | 760 | 1 | JG12240551632 | 轧0.1，米数控制在21100-21200米，脱脂平均分包 | 1 | K孔洞(2193.7-2407.1米传207-359.9MM3个1.06,2.69,0.14MM2) | 是 | 是 | 4954 | 1
最终脱脂 | JG12240551461 | JG1224055146 | 东方950脱脂1# | 合格 | 合格品 | 甲 | 关莫平,王建军 | 7190.49 | 7180 | 0.9985 | 12500 | 0.1 | 760 | 脱脂（950-1） |  | 20100142 | 轧硬 | 0.4*760-SPCC | 30210015 | 光亮卷 | 0.1-SPCC |  | 40 | MO001068 | MO001068-003-01 | GLJ003 | 光亮卷前处理 模板 | 13800 | 2024-07-01 | 2024-07-08 | 2 | 2024-07-02 04:38:02 | 2024-07-02 06:25:55 | 江苏东方九天新能源材料有限公司 |  | 王建军 |  | 1 | 0.1 | 23880 | 760 | 1 | JG12240551461 | 轧0.1，米数控制在23700-23800米，脱脂分一包10500米。 |  |  | 否 | 否 | 1767 | 3
最终脱脂 | JG12240551462 | JG1224055146 | 东方950脱脂1# | 合格 | 合格品 | 甲 | 关莫平,王建军 | 6509.5 | 6500 | 0.9985 | 11300 | 0.1 | 760 | 脱脂（950-1） |  | 20100142 | 轧硬 | 0.4*760-SPCC | 30210015 | 光亮卷 | 0.1-SPCC |  | 40 | MO001068 | MO001068-003-02 | GLJ003 | 光亮卷前处理 模板 | 13800 | 2024-07-01 | 2024-07-08 | 2 | 2024-07-02 04:38:02 | 2024-07-02 06:25:55 | 江苏东方九天新能源材料有限公司 |  | 王建军 |  | 1 | 0.1 | 23880 | 760 | 1 | JG12240551462 | 轧0.1，米数控制在23700-23800米，脱脂分一包10500米。 |  |  | 否 | 否 | 1767 | 3
最终平整 | JG12240551291 | JG1224055129 | 东方850平整 | 合格 | 合格品 | 甲 | 陈俊华,钱琨 | 6035 | 6030 | 0.9992 | 10440 | 0.1 | 760 | 平整 |  | 20100142 | 轧硬 | 0.4*760-SPCC | 30210015 | 光亮卷 | 0.1*760*10440 |  | 60 | MO000772 | MO000772-001-01 | KSFW001 | 东方小品种钢前处理 0.67（昆山富维 厚度公差：0.660-0.670mm,光泽度大于150GU（横向、纵向），粗糙度：Ra0.2-0.45um.硬度：HV80-110） | 12080 | 2024-06-17 | 2024-06-27 | 2 | 2024-07-02 06:24:59 | 2024-07-02 06:25:46 | 江苏东方九天新能源材料有限公司 | 187671 | 陈俊华 |  |  | 0.1 | 10340 | 760 | 1 | JG12240551291 | 轧0.1，米数控制在20700-20800米，脱脂平均分包 | 1 |  | 是 | 是 | 6726 | 1
最终平整 | JG12240551302 | JG1224055130 | 东方850平整 | 合格 | 合格品 | 甲 | 陈俊华,钱琨 | 5600 | 5600 | 1 | 9820 | 0.1 | 760 | 平整 |  | 20100142 | 轧硬 | 0.4*760-SPCC | 30210015 | 光亮卷 | 0.1*760*9820 |  | 60 | MO000772 | MO000772-002-02 | KSFW001 | 东方小品种钢前处理 0.67（昆山富维 厚度公差：0.660-0.670mm,光泽度大于150GU（横向、纵向），粗糙度：Ra0.2-0.45um.硬度：HV80-110） | 12065 | 2024-06-17 | 2024-06-27 | 2 | 2024-07-02 06:23:58 | 2024-07-02 06:24:34 | 江苏东方九天新能源材料有限公司 | 187672 | 陈俊华 |  |  | 0.1 | 9720 | 760 | 1 | JG12240551302 | 轧0.1，米数控制在20700-20800米，脱脂平均分包 | 1 |  | 是 | 是 | 4162 | 2
最终平整 | JG12240551021 | JG1224055102 | 东方850平整 | 合格 | 让步接收 | 甲 | 陈俊华,钱琨 | 6940 | 6920 | 0.9971 | 12120 | 0.1 | 760 | 平整 | 1616.8-1637.2米传420.8-421.1MM3个0.14-0.35；2663.5-2810.6米传207.9-389.7MM3个0.14-0.42；4556.4米传590.7MM0.99；5771.7米传356.1MM0.28；7617.6米传337.3MM0.35；10035.5米传457.7MM1.56MM2孔洞 | 20100142 | 轧硬 | 0.4*760-SPCC | 30210015 | 光亮卷 | 0.1*760*12120 |  | 60 | MO000769 | MO000769-004-01 | KSFW001 | 东方小品种钢前处理 0.67（昆山富维 厚度公差：0.660-0.670mm,光泽度大于150GU（横向、纵向），粗糙度：Ra0.2-0.45um.硬度：HV80-110） | 12965 | 2024-06-17 | 2024-06-27 | 2 | 2024-07-02 06:03:25 | 2024-07-02 06:23:39 | 江苏东方九天新能源材料有限公司 | 187642 | 陈俊华 |  |  | 0.1 | 12037 | 760 | 1 | JG12240551021 | 轧0.1，米数控制在22200-22300米，脱脂分一包9200米。 | 1 | K孔洞(1616.8-1637.2米传420.8-421.1MM3个0.14-0.35；2663.5-2810.6米传207.9-389.7MM3个0.14-0.42；4556.4米传590.7MM0.99；5771.7米传356.1MM0.28；7617.6米传337.3MM0.35；10035.5米传457.7MM1.56MM2) | 是 | 是 | 3504 | 4
铬钝化 | JG122405506822 | JG122405506822 | 东方铬钝化950 | 合格 | 合格品 | 乙 | 李志祥 | 2462 | 2455 | 0.9972 | 4300 | 0.1 | 760 | / |  | 30210015 | 光亮卷 | 0.1-SPCC | 30110014 | 铬钝化卷 | 0.1-SPCC |  | 10 | MO001063 | MO001063-004 | GDH001 | 铬钝化模板 | 2462 | 2024-06-30 | 2024-06-30 | 2 | 2024-07-02 05:56:02 | 2024-07-02 05:58:00 | 江苏东方九天新能源材料有限公司 | 197696 | 李志祥 |  |  | 0.1 | 4300 | 760 | 1 | JG122405506822 |  | 1 | 色差 条印 来料黄条印 辊印 | 是 | 是 | 2 | 4
最终冷轧 | JG1224055160 | JG1224055160 | 东方850轧机 | 合格 | 合格品 | 甲 | 蔡迎虎 | 13795 | 13410 | 0.9721 | 23360 | 0.1 | 760 | 850轧机普光辊(Ra0.4-0.6μm)轧制0.1mm(0.4-0.25-0.15-0.115-0.1) |  | 20100142 | 轧硬 | 0.4*760-SPCC | 30210015 | 光亮卷 | 0.1-SPCC |  | 30 | MO001068 | MO001068-002 | GLJ003 | 光亮卷前处理 模板 | 13795 | 2024-07-01 | 2024-07-08 | 2 | 2024-07-02 05:45:06 | 2024-07-02 05:45:47 | 江苏东方九天新能源材料有限公司 | 187626 | 蔡迎虎 |  |  | 0.4 | 0 | 760 | 1 | JG1224055160 | 轧0.1，米数控制在23700-23800米，脱脂分一包10500米。 |  |  | 否 | 否 | 2255 | 2
最终退火 | JG12240551671 | JG1224055167 | 东方20# | 合格 |  | 乙 | 李楷文,袁亚东,张天圣 | 7480 | 7480 | 1 | 13000 | 0.1 | 760 | 退火590℃ |  | 20100142 | 轧硬 | 0.4*760-SPCC | 30210011 | 光亮卷 | 0.15-SPCC |  | 30 | MO000997 | MO000997-013-01 | GLJ003 | 光亮卷前处理 模板 | 13880 | 2024-06-27 | 2024-07-04 | 2 | 2024-06-30 15:05:35 | 2024-07-02 04:36:49 | 江苏东方九天新能源材料有限公司 | 178265 | 刘忠于 | 刘忠于 |  | 0.1 | 13000 | 760 | 1 | JG12240551671 | 轧0.15，厚度+/-0.005mm，按照0.15的标准控制，轧8600-8700米，后续不轧的半包分卷待判定。 |  |  | 否 | 否 | 5528 | 13
最终退火 | JG12240551232 | JG1224055123 | 东方20# | 合格 |  | 乙 | 李楷文,袁亚东,张天圣 | 6150 | 6150 | 1 | 10700 | 0.1 | 760 | 退火590℃ |  | 20100142 | 轧硬 | 0.4*760-SPCC | 30210011 | 光亮卷 | 0.15-SPCC |  | 30 | MO000997 | MO000997-011-02 | GLJ003 | 光亮卷前处理 模板 | 13700 | 2024-06-27 | 2024-07-04 | 2 | 2024-06-30 15:05:35 | 2024-07-02 04:36:49 | 江苏东方九天新能源材料有限公司 | 187632 | 刘忠于 | 刘忠于 |  | 0.1 | 10700 | 760 | 1 | JG12240551232 | 轧0.15，厚度+/-0.005mm，按照0.15的标准控制，轧8600-8700米，后续不轧的半包分卷待判定。 |  |  | 否 | 否 | 2056 | 11
最终退火 | JG12240551231 | JG1224055123 | 东方20# | 合格 |  | 乙 | 李楷文,袁亚东,张天圣 | 7470 | 7470 | 1 | 13000 | 0.1 | 760 | 退火590℃ |  | 20100142 | 轧硬 | 0.4*760-SPCC | 30210011 | 光亮卷 | 0.15-SPCC |  | 30 | MO000997 | MO000997-011-01 | GLJ003 | 光亮卷前处理 模板 | 13700 | 2024-06-27 | 2024-07-04 | 2 | 2024-06-30 15:05:35 | 2024-07-02 04:36:49 | 江苏东方九天新能源材料有限公司 | 187632 | 刘忠于 | 刘忠于 |  | 0.1 | 13000 | 760 | 1 | JG12240551231 | 轧0.15，厚度+/-0.005mm，按照0.15的标准控制，轧8600-8700米，后续不轧的半包分卷待判定。 |  |  | 否 | 否 | 2056 | 11
最终退火 | JG1224051322 | JG122405132 | 东方20# | 合格 |  | 乙 | 李楷文,袁亚东,张天圣 | 5735 | 5735 | 1 | 9950 | 0.1 | 760 | 退火（590℃） |  | 20100142 | 轧硬 | 0.4*760-SPCC | 30210015 | 光亮卷 | 0.1-SPCC |  | 50 | MO000773 | MO000773-001-02 | KSFW001 | 东方小品种钢前处理 0.67（昆山富维 厚度公差：0.660-0.670mm,光泽度大于150GU（横向、纵向），粗糙度：Ra0.2-0.45um.硬度：HV80-110） | 14280 | 2024-06-17 | 2024-06-27 | 2 | 2024-06-30 15:05:35 | 2024-07-02 04:36:49 | 江苏东方九天新能源材料有限公司 | 187677 | 刘忠于 | 刘忠于 |  | 0.1 | 9950 | 760 | 1 | JG1224051322 | 轧0.1，米数控制在24600-24700米，脱脂平均分包 |  |  | 否 | 否 | 5717 | 1
最终脱脂 | JG12240550911 | JG1224055091 | 东方950脱脂1# | 合格 | 合格品 | 甲 | 关莫平,王建军 | 7390.79 | 7355 | 0.9952 | 12800 | 0.1 | 760 | 脱脂（950-1） |  | 20100142 | 轧硬 | 0.4*760-SPCC | 30210015 | 光亮卷 | 0.1-SPCC |  | 40 | MO001072 | MO001072-002-01 | GLJ003 | 光亮卷前处理 模板 | 13455 | 2024-07-01 | 2024-07-08 | 2 | 2024-07-02 02:54:07 | 2024-07-02 04:22:40 | 江苏东方九天新能源材料有限公司 |  | 王建军 |  | 1 | 0.1 | 23281 | 760 | 1 | JG12240550911 | 轧0.1，米数控制在23200-23300米，脱脂分一包10400米。 |  |  | 否 | 否 | 2618 | 2
最终脱脂 | JG12240550912 | JG1224055091 | 东方950脱脂1# | 合格 | 合格品 | 甲 | 关莫平,王建军 | 6029.2 | 6000 | 0.9952 | 10450 | 0.1 | 760 | 脱脂（950-1） |  | 20100142 | 轧硬 | 0.4*760-SPCC | 30210015 | 光亮卷 | 0.1-SPCC |  | 40 | MO001072 | MO001072-002-02 | GLJ003 | 光亮卷前处理 模板 | 13455 | 2024-07-01 | 2024-07-08 | 2 | 2024-07-02 02:54:07 | 2024-07-02 04:22:40 | 江苏东方九天新能源材料有限公司 |  | 王建军 |  | 1 | 0.1 | 23281 | 760 | 1 | JG12240550912 | 轧0.1，米数控制在23200-23300米，脱脂分一包10400米。 |  |  | 否 | 否 | 2618 | 2
铬钝化 | JG12240601112 | JG12240601112 | 东方铬钝化950 | 合格 | 让步接收 | 乙 | 李志祥 | 6630 | 6611 | 0.9971 | 12250 | 0.1 | 710 | / | 色差 条印 | 30210015 | 光亮卷 | 0.1-SPCC | 30110014 | 铬钝化卷 | 0.1-SPCC |  | 10 | MO001065 | MO001065-005 | GDH001 | 铬钝化模板 | 6630 | 2024-06-30 | 2024-06-30 | 2 | 2024-07-02 04:13:37 | 2024-07-02 04:15:33 | 江苏东方九天新能源材料有限公司 | 197707 | 李志祥 |  |  | 0.1 | 0 | 710 | 1 | JG12240601112 |  | 1 | 色差 条印 | 是 | 是 | 2 | 5
铬钝化 | JG12240601071 | JG12240601071 | 东方铬钝化950 | 合格 | 让步接收 | 乙 | 李志祥 | 6594 | 6577 | 0.9974 | 12040 | 0.1 | 710 | / | 色差，辊印，条印，3865米操293mm2个孔洞1.33平方毫米 | 30210015 | 光亮卷 | 0.1-SPCC | 30110014 | 铬钝化卷 | 0.1-SPCC |  | 10 | MO001020 | MO001020-009 | GDH001 | 铬钝化模板 | 6594 | 2024-06-28 | 2024-06-28 | 2 | 2024-07-02 04:11:52 | 2024-07-02 04:12:58 | 江苏东方九天新能源材料有限公司 | 196317 | 李志祥 |  |  | 0.1 | 12080 | 710 | 1 | JG12240601071 |  | 1 | 色差 辊印 条印 3865米2个孔洞大小1.33操293 | 是 | 是 | 1 | 9
铬钝化 | JG122405503011 | JG12240550301 | 东方铬钝化950 | 合格 | 让步接收 | 乙 | 李志祥 | 2283.35 | 2275 | 0.9963 | 4200 | 0.1 | 710 | / | 300米内水锈斑，100米内折印，辊印，色差，乳化斑 | 30210015 | 光亮卷 | 0.1-SPCC | 30110014 | 铬钝化卷 | 0.1-SPCC |  | 10 | MO001050 | MO001050-001-01 | GDH001 | 铬钝化模板 | 6830 | 2024-06-30 | 2024-06-30 | 2 | 2024-07-02 00:18:58 | 2024-07-02 04:10:16 | 江苏东方九天新能源材料有限公司 |  | 李志祥 |  | 1 | 0.1 | 12620 | 710 | 1 | JG122405503011 |  | 1 | S水锈斑(300米内水锈斑 100米内折印 辊印 色差 乳化斑) | 是 | 是 | 309 | 1
铬钝化 | JG122405503012 | JG12240550301 | 东方铬钝化950 | 合格 | 合格品 | 乙 | 李志祥 | 2283.35 | 2275 | 0.9963 | 4200 | 0.1 | 710 | / |  | 30210015 | 光亮卷 | 0.1-SPCC | 30110014 | 铬钝化卷 | 0.1-SPCC |  | 10 | MO001050 | MO001050-001-02 | GDH001 | 铬钝化模板 | 6830 | 2024-06-30 | 2024-06-30 | 2 | 2024-07-02 00:18:58 | 2024-07-02 04:10:16 | 江苏东方九天新能源材料有限公司 |  | 李志祥 |  | 1 | 0.1 | 12620 | 710 | 1 | JG122405503012 |  | 1 |  | 是 | 是 | 309 | 1
铬钝化 | JG122405503013 | JG12240550301 | 东方铬钝化950 | 合格 | 让步接收 | 乙 | 李志祥 | 2263.28 | 2255 | 0.9963 | 4180 | 0.1 | 710 | / | 2926米操222mm孔洞0.97平方毫米，色差，辊印 | 30210015 | 光亮卷 | 0.1-SPCC | 30110014 | 铬钝化卷 | 0.1-SPCC |  | 10 | MO001050 | MO001050-001-03 | GDH001 | 铬钝化模板 | 6830 | 2024-06-30 | 2024-06-30 | 2 | 2024-07-02 00:18:58 | 2024-07-02 04:10:16 | 江苏东方九天新能源材料有限公司 |  | 李志祥 |  | 1 | 0.1 | 12620 | 710 | 1 | JG122405503013 |  | 1 | K孔洞(2926米孔洞大小0.97操222 色差 辊印) | 是 | 是 | 309 | 1
最终冷轧 | JG1224055146 | JG1224055146 | 东方850轧机 | 合格 | 合格品 | 甲 | 何建 | 13800 | 13700 | 0.9928 | 23880 | 0.1 | 760 | 850轧机普光辊(Ra0.4-0.6μm)轧制0.1mm(0.4-0.25-0.15-0.115-0.1) |  | 20100142 | 轧硬 | 0.4*760-SPCC | 30210015 | 光亮卷 | 0.1-SPCC |  | 30 | MO001068 | MO001068-003 | GLJ003 | 光亮卷前处理 模板 | 13800 | 2024-07-01 | 2024-07-08 | 2 | 2024-07-02 02:40:51 | 2024-07-02 02:41:23 | 江苏东方九天新能源材料有限公司 | 161509 | 何建 |  |  | 0.4 | 0 | 760 | 1 | JG1224055146 | 轧0.1，米数控制在23700-23800米，脱脂分一包10500米。 |  |  | 否 | 否 | 1767 | 3
最终平整 | JL1224050007 | JL1224050007 | 东方750平整 | 待判定 | 5 | 甲 | 丁振 | 5685 | 5610 | 0.9868 | 1580 | 0.75 | 610 | 泰兴双永:750平整用Ra1.4-1.6μm毛化辊，厚度公差：0.73-0.76mm，硬度95-110，粗糙度0.7-0.9μm. | X锈点(整卷不规律) | 20100130 | 轧硬 | 1.2*610-SPCC | 31010072 | 小品种钢卷 | 0.75-SPCC |  | 50 | MO000798 | MO000798-002 | KSFW001 | 东方小品种钢前处理 0.67（昆山富维 厚度公差：0.660-0.670mm,光泽度大于150GU（横向、纵向），粗糙度：Ra0.2-0.45um.硬度：HV80-110） | 5910 | 2024-06-14 | 2024-06-22 | 2 | 2024-07-02 00:22:08 | 2024-07-02 00:23:24 | 江苏东方九天新能源材料有限公司 | 188616 | 丁振 |  |  | 0.75 | 1530 | 610 | 1 | JL1224050007 | 泰兴双永：（0.75）厚度+0.01/-0.02mm，HV90-110，粗糙度0.7-0.9μM,卷重2-3.5吨 | 1 | X锈点(整卷不规律) | 否 | 否 |  | 2
铬钝化 | JG122406010011 | JG122406010011 | 东方铬钝化950 | 合格 | 让步接收 | 乙 | 李志祥 | 3400 | 3391 | 0.9974 | 6220 | 0.1 | 710 | / | 色差 辊印 条印 | 30210015 | 光亮卷 | 0.1-SPCC | 30110014 | 铬钝化卷 | 0.1-SPCC |  | 10 | MO001020 | MO001020-001 | GDH001 | 铬钝化模板 | 3400 | 2024-06-28 | 2024-06-28 | 2 | 2024-07-01 23:33:02 | 2024-07-02 00:14:27 | 江苏东方九天新能源材料有限公司 | 196304 | 李志祥 |  |  | 0.1 | 6200 | 710 | 1 | JG122406010011 |  | 1 | 色差 辊印 条印 | 是 | 是 | 41 | 1
最终退火 | JG1224051321 | JG122405132 | 东方20# | 合格 |  | 甲 | 吴双勇,程新华,李龙礼 | 8400 | 8400 | 1 | 14600 | 0.1 | 760 | 退火（590℃） |  | 20100142 | 轧硬 | 0.4*760-SPCC | 30210015 | 光亮卷 | 0.1-SPCC |  | 50 | MO000773 | MO000773-001-01 | KSFW001 | 东方小品种钢前处理 0.67（昆山富维 厚度公差：0.660-0.670mm,光泽度大于150GU（横向、纵向），粗糙度：Ra0.2-0.45um.硬度：HV80-110） | 14280 | 2024-06-17 | 2024-06-27 | 2 | 2024-06-29 15:53:09 | 2024-07-01 23:33:44 | 江苏东方九天新能源材料有限公司 | 187677 | 刘忠于 | 刘忠于 |  | 0.1 | 14600 | 760 | 1 | JG1224051321 | 轧0.1，米数控制在24600-24700米，脱脂平均分包 |  |  | 否 | 否 | 5717 | 1
最终退火 | JG12240551612 | JG1224055161 | 东方20# | 合格 |  | 甲 | 吴双勇,程新华,李龙礼 | 5880 | 5880 | 1 | 10100 | 0.1 | 760 | 退火（590℃） |  | 20100142 | 轧硬 | 0.4*760-SPCC | 30210015 | 光亮卷 | 0.1-SPCC |  | 50 | MO000772 | MO000772-003-02 | KSFW001 | 东方小品种钢前处理 0.67（昆山富维 厚度公差：0.660-0.670mm,光泽度大于150GU（横向、纵向），粗糙度：Ra0.2-0.45um.硬度：HV80-110） | 12010 | 2024-06-17 | 2024-06-27 | 2 | 2024-06-29 15:53:09 | 2024-07-01 23:33:44 | 江苏东方九天新能源材料有限公司 | 187673 | 刘忠于 | 刘忠于 |  | 0.1 | 10100 | 760 | 1 | JG12240551612 | 轧0.1，米数控制在20700-20800米，脱脂平均分包 |  |  | 否 | 否 | 5272 | 3
最终退火 | JG12240551611 | JG1224055161 | 东方20# | 合格 |  | 甲 | 吴双勇,程新华,李龙礼 | 5835 | 5835 | 1 | 10020 | 0.1 | 760 | 退火（590℃） |  | 20100142 | 轧硬 | 0.4*760-SPCC | 30210015 | 光亮卷 | 0.1-SPCC |  | 50 | MO000772 | MO000772-003-01 | KSFW001 | 东方小品种钢前处理 0.67（昆山富维 厚度公差：0.660-0.670mm,光泽度大于150GU（横向、纵向），粗糙度：Ra0.2-0.45um.硬度：HV80-110） | 12010 | 2024-06-17 | 2024-06-27 | 2 | 2024-06-29 15:53:09 | 2024-07-01 23:33:44 | 江苏东方九天新能源材料有限公司 | 187673 | 刘忠于 | 刘忠于 |  | 0.1 | 10020 | 760 | 1 | JG12240551611 | 轧0.1，米数控制在20700-20800米，脱脂平均分包 |  |  | 否 | 否 | 5272 | 3
最终退火 | JG12240550941 | JG1224055094 | 东方20# | 合格 |  | 甲 | 吴双勇,程新华,李龙礼 | 7100 | 7100 | 1 | 12300 | 0.1 | 760 | 退火（590℃） |  | 20100142 | 轧硬 | 0.4*760-SPCC | 30210015 | 光亮卷 | 0.1-SPCC |  | 50 | MO000769 | MO000769-002-01 | KSFW001 | 东方小品种钢前处理 0.67（昆山富维 厚度公差：0.660-0.670mm,光泽度大于150GU（横向、纵向），粗糙度：Ra0.2-0.45um.硬度：HV80-110） | 13000 | 2024-06-17 | 2024-06-27 | 2 | 2024-06-29 15:53:09 | 2024-07-01 23:33:44 | 江苏东方九天新能源材料有限公司 | 187640 | 刘忠于 | 刘忠于 |  | 0.1 | 12300 | 760 | 1 | JG12240550941 | 轧0.1，米数控制在22200-22300米，脱脂分一包9200米。 |  |  | 否 | 否 | 4803 | 2
铬钝化 | JG122406010012 | JG122406010012 | 东方铬钝化950 | 合格 | 让步接收 | 乙 | 李志祥 | 2300 | 2295 | 0.9978 | 4170 | 0.1 | 710 | / | 辊印 色差 条印 | 30210015 | 光亮卷 | 0.1-SPCC | 30110014 | 铬钝化卷 | 0.1-SPCC |  | 10 | MO001020 | MO001020-010 | GDH001 | 铬钝化模板 | 2300 | 2024-06-28 | 2024-06-28 | 2 | 2024-07-01 23:03:55 | 2024-07-01 23:32:39 | 江苏东方九天新能源材料有限公司 | 196302 | 李志祥 |  |  | 0.1 | 4180 | 710 | 1 | JG122406010012 |  | 1 | 色差 辊印 条印 | 是 | 是 | 29 | 10
最终冷轧 | JG1224055091 | JG1224055091 | 东方850轧机 | 合格 | 合格品 | 甲 | 吴宏林 | 13455 | 13420 | 0.9974 | 23281 | 0.1 | 760 | 850轧机普光辊(Ra0.4-0.6μm)轧制0.1mm(0.4-0.25-0.15-0.115-0.1) |  | 20100142 | 轧硬 | 0.4*760-SPCC | 30210015 | 光亮卷 | 0.1-SPCC |  | 30 | MO001072 | MO001072-002 | GLJ003 | 光亮卷前处理 模板 | 13455 | 2024-07-01 | 2024-07-08 | 2 | 2024-07-01 23:26:47 | 2024-07-01 23:27:39 | 江苏东方九天新能源材料有限公司 | 187647 | 吴宏林 |  |  | 0.4 | 0 | 760 | 1 | JG1224055091 | 轧0.1，米数控制在23200-23300米，脱脂分一包10400米。 |  |  | 否 | 否 | 2618 | 2
铬钝化 | JG12240601911 | JG12240601911 | 东方铬钝化950 | 合格 | 让步接收 | 乙 | 李志祥 | 4782 | 4767 | 0.9969 | 5940 | 0.15 | 710 | / | 辊印 色差 条印 | 30210011 | 光亮卷 | 0.15-SPCC | 30110011 | 铬钝化卷 | 0.15-SPCC |  | 10 | MO001064 | MO001064-003 | GDH001 | 铬钝化模板 | 4782 | 2024-06-30 | 2024-06-30 | 2 | 2024-07-01 23:03:16 | 2024-07-01 23:03:43 | 江苏东方九天新能源材料有限公司 | 197701 | 李志祥 |  |  | 0.15 | 0 | 710 | 1 | JG12240601911 |  | 1 | 色差 辊印 条印 | 是 | 是 | 0 | 3
铬钝化 | JG1224060189 | JG1224060189 | 东方铬钝化950 | 合格 | 让步接收 | 乙 | 李志祥 | 5690 | 5687 | 0.9995 | 7070 | 0.15 | 710 | / | 辊印 色差 条印 | 30210011 | 光亮卷 | 0.15-SPCC | 30110011 | 铬钝化卷 | 0.15-SPCC |  | 10 | MO001004 | MO001004-003 | GDH001 | 铬钝化模板 | 5690 | 2024-06-27 | 2024-06-27 | 2 | 2024-07-01 21:08:11 | 2024-07-01 22:29:16 | 江苏东方九天新能源材料有限公司 | 194381 | 李志祥 |  |  | 0.15 | 7080 | 710 | 1 | JG1224060189 |  | 1 | 辊印 色差 条印 | 是 | 是 | 81 | 3
铬钝化 | JG1224060179 | JG1224060179 | 东方铬钝化950 | 合格 | 让步接收 | 甲 | 夏亚军 | 6710 | 6695 | 0.9978 | 8170 | 0.15 | 710 | / | 碎边 色差 条印 辊印 | 30210011 | 光亮卷 | 0.15-SPCC | 30110011 | 铬钝化卷 | 0.15-SPCC |  | 10 | MO001049 | MO001049-002 | GDH001 | 铬钝化模板 | 6710 | 2024-06-30 | 2024-06-30 | 2 | 2024-07-01 19:59:08 | 2024-07-01 20:05:25 | 江苏东方九天新能源材料有限公司 | 197292 | 孙槐兵 |  |  | 0.15 | 8170 | 710 | 1 | JG1224060179 |  | 1 | S碎边(碎边 色差 条印 辊印) | 是 | 是 | 6 | 2
最终冷轧 | JG1224050245 | JG1224050245 | 东方850轧机 | 合格 | 合格品 | 乙 | 肖勋民 | 13780 | 13720 | 0.9956 | 23564 | 0.1 | 760 | 850轧机普光辊(Ra0.4-0.6μm)轧制0.1mm(0.4-0.25-0.15-0.115-0.1) |  | 20100142 | 轧硬 | 0.4*760-SPCC | 30210015 | 光亮卷 | 0.1-SPCC |  | 30 | MO001068 | MO001068-001 | GLJ003 | 光亮卷前处理 模板 | 13780 | 2024-07-01 | 2024-07-08 | 2 | 2024-07-01 19:45:33 | 2024-07-01 19:51:35 | 江苏东方九天新能源材料有限公司 | 187637 | 肖勋民 |  |  | 0.4 | 0 | 760 | 1 | JG1224050245 | 轧0.1，米数控制在23700-23800米，脱脂分一包10500米。 |  |  | 否 | 否 | 2537 | 1
铬钝化 | JG12240601912 | JG12240601912 | 东方铬钝化950 | 合格 | 让步接收 | 甲 | 夏亚军 | 2592 | 2591 | 0.9996 | 3250 | 0.15 | 710 | / | 色差 条印 辊印 | 30210011 | 光亮卷 | 0.15-SPCC | 30110011 | 铬钝化卷 | 0.15-SPCC |  | 10 | MO001084 | MO001084-001 | GDH001 | 铬钝化模板 | 2592 | 2024-07-01 | 2024-07-01 | 2 | 2024-07-01 18:59:38 | 2024-07-01 19:00:44 | 江苏东方九天新能源材料有限公司 | 198560 | 孙槐兵 |  |  | 0.15 | 0 | 710 | 1 | JG12240601912 |  | 1 | S色差(色差 条印 辊印) | 是 | 是 | 1 | 1
铬钝化 | JG1224060170 | JG1224060170 | 东方铬钝化950 | 合格 | 让步接收 | 甲 | 夏亚军 | 5610 | 5599 | 0.998 | 7030 | 0.15 | 710 | / | 色差 条印 辊印 | 30210011 | 光亮卷 | 0.15-SPCC | 30110011 | 铬钝化卷 | 0.15-SPCC |  | 10 | MO001049 | MO001049-003 | GDH001 | 铬钝化模板 | 5610 | 2024-06-30 | 2024-06-30 | 2 | 2024-07-01 18:30:05 | 2024-07-01 18:31:02 | 江苏东方九天新能源材料有限公司 | 197293 | 孙槐兵 |  |  | 0.15 | 7050 | 710 | 1 | JG1224060170 |  | 1 | S色差(色差 条印 辊印) | 是 | 是 | 1 | 3
铬钝化 | JG12240601921 | JG12240601921 | 东方铬钝化950 | 合格 | 合格品 | 甲 | 夏亚军 | 3810 | 3819 | 1.0024 | 4810 | 0.15 | 710 | / |  | 30210011 | 光亮卷 | 0.15-SPCC | 30110011 | 铬钝化卷 | 0.15-SPCC |  | 10 | MO001022 | MO001022-002 | GDH001 | 铬钝化模板 | 3810 | 2024-06-28 | 2024-06-28 | 2 | 2024-07-01 17:42:38 | 2024-07-01 17:43:17 | 江苏东方九天新能源材料有限公司 | 196377 | 孙槐兵 |  |  | 0.15 | 0 | 710 | 1 | JG12240601921 |  | 1 |  | 是 | 是 | 1 | 2
最终退火 | JG12240551301 | JG1224055130 | 东方20# | 合格 |  | 乙 | 陈国,李楷文,袁亚东,张天圣 | 5775 | 5775 | 1 | 10000 | 0.1 | 760 | 退火（590℃） |  | 20100142 | 轧硬 | 0.4*760-SPCC | 30210015 | 光亮卷 | 0.1-SPCC |  | 50 | MO000772 | MO000772-002-01 | KSFW001 | 东方小品种钢前处理 0.67（昆山富维 厚度公差：0.660-0.670mm,光泽度大于150GU（横向、纵向），粗糙度：Ra0.2-0.45um.硬度：HV80-110） | 12065 | 2024-06-17 | 2024-06-27 | 2 | 2024-06-29 21:59:00 | 2024-07-01 17:32:15 | 江苏东方九天新能源材料有限公司 | 187672 | 刘忠于 | 刘忠于 |  | 0.1 | 10000 | 760 | 1 | JG12240551301 | 轧0.1，米数控制在20700-20800米，脱脂平均分包 |  |  | 否 | 否 | 4162 | 2
最终退火 | JG12240551632 | JG1224055163 | 东方20# | 合格 |  | 乙 | 陈国,李楷文,袁亚东,张天圣 | 6230 | 6230 | 1 | 10850 | 0.1 | 760 | 退火（590℃） |  | 20100142 | 轧硬 | 0.4*760-SPCC | 30210015 | 光亮卷 | 0.1-SPCC |  | 50 | MO000771 | MO000771-001-02 | KSFW001 | 东方小品种钢前处理 0.67（昆山富维 厚度公差：0.660-0.670mm,光泽度大于150GU（横向、纵向），粗糙度：Ra0.2-0.45um.硬度：HV80-110） | 12320 | 2024-06-17 | 2024-06-27 | 2 | 2024-06-29 21:59:00 | 2024-07-01 17:32:15 | 江苏东方九天新能源材料有限公司 | 187669 | 刘忠于 | 刘忠于 |  | 0.1 | 10850 | 760 | 1 | JG12240551632 | 轧0.1，米数控制在21100-21200米，脱脂平均分包 |  |  | 否 | 否 | 4954 | 1
最终退火 | JG12240551022 | JG1224055102 | 东方20# | 合格 |  | 乙 | 陈国,李楷文,袁亚东,张天圣 | 2055 | 2055 | 1 | 3400 | 0.1 | 760 | 退火（590℃） |  | 20100142 | 轧硬 | 0.4*760-SPCC | 30210015 | 光亮卷 | 0.1-SPCC |  | 50 | MO000769 | MO000769-004-02 | KSFW001 | 东方小品种钢前处理 0.67（昆山富维 厚度公差：0.660-0.670mm,光泽度大于150GU（横向、纵向），粗糙度：Ra0.2-0.45um.硬度：HV80-110） | 12965 | 2024-06-17 | 2024-06-27 | 2 | 2024-06-29 21:59:00 | 2024-07-01 17:32:15 | 江苏东方九天新能源材料有限公司 | 187642 | 刘忠于 | 刘忠于 |  | 0.1 | 3400 | 760 | 1 | JG12240551022 | 轧0.1，米数控制在22200-22300米，脱脂分一包9200米。 |  |  | 否 | 否 | 3504 | 4
最终退火 | JG12240550942 | JG1224055094 | 东方20# | 合格 |  | 乙 | 陈国,李楷文,袁亚东,张天圣 | 5660 | 5660 | 1 | 9850 | 0.1 | 760 | 退火（590℃） |  | 20100142 | 轧硬 | 0.4*760-SPCC | 30210015 | 光亮卷 | 0.1-SPCC |  | 50 | MO000769 | MO000769-002-02 | KSFW001 | 东方小品种钢前处理 0.67（昆山富维 厚度公差：0.660-0.670mm,光泽度大于150GU（横向、纵向），粗糙度：Ra0.2-0.45um.硬度：HV80-110） | 13000 | 2024-06-17 | 2024-06-27 | 2 | 2024-06-29 21:59:00 | 2024-07-01 17:32:15 | 江苏东方九天新能源材料有限公司 | 187640 | 刘忠于 | 刘忠于 |  | 0.1 | 9850 | 760 | 1 | JG12240550942 | 轧0.1，米数控制在22200-22300米，脱脂分一包9200米。 |  |  | 否 | 否 | 4803 | 2
一次脱脂 | JG1224060144 | JG1224060144 | 东方950脱脂2# | 合格 | 合格品 | 甲 | 韩成飞,周志平 | 13475 | 13450 | 0.9981 | 5700 | 0.4 | 760 | 脱脂（950-2） |  | 20100142 | 轧硬 | 0.4*760-SPCC | 30210015 | 光亮卷 | 0.1-SPCC |  | 10 | MO000945 | MO000945-013 | KSFW001 | 东方小品种钢前处理 0.67（昆山富维 厚度公差：0.660-0.670mm,光泽度大于150GU（横向、纵向），粗糙度：Ra0.2-0.45um.硬度：HV80-110） | 13475 | 2024-06-25 | 2024-07-05 | 2 | 2024-07-01 17:22:39 | 2024-07-01 17:23:13 | 江苏东方九天新能源材料有限公司 | 193093 | 周志平 |  |  | 0.4 | 0 | 760 | 1 | JG1224060144 | 轧0.1，米数控制在23100-23200米，脱脂分一包10400米。 |  |  | 否 | 否 | 4244 | 13
铬钝化 | JG1224060190 | JG1224060190 | 东方铬钝化950 | 合格 | 合格品 | 甲 | 夏亚军 | 5750 | 5751 | 1.0002 | 7150 | 0.15 | 710 | / |  | 30210011 | 光亮卷 | 0.15-SPCC | 30110011 | 铬钝化卷 | 0.15-SPCC |  | 10 | MO001022 | MO001022-001 | GDH001 | 铬钝化模板 | 5750 | 2024-06-28 | 2024-06-28 | 2 | 2024-07-01 17:11:22 | 2024-07-01 17:11:58 | 江苏东方九天新能源材料有限公司 | 196376 | 孙槐兵 |  |  | 0.15 | 0 | 710 | 1 | JG1224060190 |  | 1 |  | 是 | 是 | 0 | 1
铬钝化 | JG0024060050 | JG0024060050 | 东方铬钝化750 | 合格 | 合格品 | 甲 | 孙锋 | 4974 | 4965 | 0.9982 | 7100 | 0.15 | 610 | / | 板面辊印，亮斑点，白条印，白斑 | 30210011 | 光亮卷 | 0.15-SPCC | 30110011 | 铬钝化卷 | 0.15*610*7100 |  | 10 | MO001085 | MO001085-003 | GDH001 | 铬钝化模板 | 4974 | 2024-07-01 | 2024-07-01 | 2 | 2024-07-01 16:05:46 | 2024-07-01 16:49:02 | 江苏东方九天新能源材料有限公司 | 198563 | 倪兵 |  |  | 0.15 | 0 | 610 | 1 | JG0024060050 |  | 1 | 来料板面辊印，亮斑点，白条印，白斑 | 是 | 是 | 44 | 3
最终脱脂 | JG12240551192 | JG1224055119 | 东方950脱脂1# | 合格 | 合格品 | 乙 | 何晓健,张东兵 | 6785 | 6765 | 0.9971 | 11500 | 0.1 | 760 | 脱脂（950-1） |  | 20100142 | 轧硬 | 0.4*760-SPCC | 30210015 | 光亮卷 | 0.1-SPCC |  | 40 | MO000664 | MO000664-005-02 | KSFW001 | 东方小品种钢前处理 0.67（昆山富维 厚度公差：0.660-0.670mm,光泽度大于150GU（横向、纵向），粗糙度：Ra0.2-0.45um.硬度：HV80-110） | 13735 | 2024-06-05 | 2024-06-15 | 2 | 2024-07-01 16:48:20 | 2024-07-01 16:48:46 | 江苏东方九天新能源材料有限公司 | 161504 | 何晓健 |  |  | 0.1 | 11473 | 760 | 1 | JG12240551192 | 轧0.1，米数控制在23700-23800米，脱脂分一包10500米。 |  |  | 否 | 否 | 1616 | 5
分剪 | JL0024010012-1/28 | JL0024010012-1 | 东方分剪6# | 合格 | 合格品 | 乙 | 尹斌斌 | 161.49 | 153 | 0.9474 | 900 | 0.3 | 74 | 0.2/0.3管芯500mm；013管芯400mm；厚度0.29-0.3mm；宽度+-0.15mm 1.排刀规格 241+75*4+74 切2.7t，241银轮，75/74银帆 2.排刀规格 75*2+74*6切2.6t，75/74银帆 |  | 31010041 | 小品种钢卷 | 0.3-SPCC | 31020053 | 小品种钢分切带 | 0.3-SPCC |  | 10 | MO001081 | MO001081-001-28 | FJ001 | 分剪模板 | 5340 | 2024-07-01 | 2024-07-01 | 2 | 2024-07-01 15:11:53 | 2024-07-01 16:46:08 | 江苏东方九天新能源材料有限公司 |  | 尹斌斌 |  | 1 | 0.3 | 0 | 630 | 1 | JL0024010012-1/28 | 1.排刀规格 241+75*4+74 切2.7t，241银轮，75/74银帆 2.排刀规格 75*2+74*6切2.6t，75/74银帆 | 1 |  | 是 | 是 | 98 | 1
分剪 | JL0024010012-1/27 | JL0024010012-1 | 东方分剪6# | 合格 | 合格品 | 乙 | 尹斌斌 | 163.6 | 155 | 0.9474 | 900 | 0.3 | 75 | 0.2/0.3管芯500mm；013管芯400mm；厚度0.29-0.3mm；宽度+-0.15mm 1.排刀规格 241+75*4+74 切2.7t，241银轮，75/74银帆 2.排刀规格 75*2+74*6切2.6t，75/74银帆 |  | 31010041 | 小品种钢卷 | 0.3-SPCC | 31020053 | 小品种钢分切带 | 0.3-SPCC |  | 10 | MO001081 | MO001081-001-27 | FJ001 | 分剪模板 | 5340 | 2024-07-01 | 2024-07-01 | 2 | 2024-07-01 15:11:53 | 2024-07-01 16:46:08 | 江苏东方九天新能源材料有限公司 |  | 尹斌斌 |  | 1 | 0.3 | 0 | 630 | 1 | JL0024010012-1/27 | 1.排刀规格 241+75*4+74 切2.7t，241银轮，75/74银帆 2.排刀规格 75*2+74*6切2.6t，75/74银帆 | 1 |  | 是 | 是 | 98 | 1
分剪 | JL0024010012-1/26 | JL0024010012-1 | 东方分剪6# | 合格 | 合格品 | 乙 | 尹斌斌 | 163.6 | 155 | 0.9474 | 900 | 0.3 | 75 | 0.2/0.3管芯500mm；013管芯400mm；厚度0.29-0.3mm；宽度+-0.15mm 1.排刀规格 241+75*4+74 切2.7t，241银轮，75/74银帆 2.排刀规格 75*2+74*6切2.6t，75/74银帆 |  | 31010041 | 小品种钢卷 | 0.3-SPCC | 31020053 | 小品种钢分切带 | 0.3-SPCC |  | 10 | MO001081 | MO001081-001-26 | FJ001 | 分剪模板 | 5340 | 2024-07-01 | 2024-07-01 | 2 | 2024-07-01 15:11:53 | 2024-07-01 16:46:08 | 江苏东方九天新能源材料有限公司 |  | 尹斌斌 |  | 1 | 0.3 | 0 | 630 | 1 | JL0024010012-1/26 | 1.排刀规格 241+75*4+74 切2.7t，241银轮，75/74银帆 2.排刀规格 75*2+74*6切2.6t，75/74银帆 | 1 |  | 是 | 是 | 98 | 1
分剪 | JL0024010012-1/25 | JL0024010012-1 | 东方分剪6# | 合格 | 合格品 | 乙 | 尹斌斌 | 160.44 | 152 | 0.9474 | 900 | 0.3 | 74 | 0.2/0.3管芯500mm；013管芯400mm；厚度0.29-0.3mm；宽度+-0.15mm 1.排刀规格 241+75*4+74 切2.7t，241银轮，75/74银帆 2.排刀规格 75*2+74*6切2.6t，75/74银帆 |  | 31010041 | 小品种钢卷 | 0.3-SPCC | 31020053 | 小品种钢分切带 | 0.3-SPCC |  | 10 | MO001081 | MO001081-001-25 | FJ001 | 分剪模板 | 5340 | 2024-07-01 | 2024-07-01 | 2 | 2024-07-01 15:11:53 | 2024-07-01 16:46:08 | 江苏东方九天新能源材料有限公司 |  | 尹斌斌 |  | 1 | 0.3 | 0 | 630 | 1 | JL0024010012-1/25 | 1.排刀规格 241+75*4+74 切2.7t，241银轮，75/74银帆 2.排刀规格 75*2+74*6切2.6t，75/74银帆 | 1 |  | 是 | 是 | 98 | 1
分剪 | JL0024010012-1/24 | JL0024010012-1 | 东方分剪6# | 合格 | 合格品 | 乙 | 尹斌斌 | 160.44 | 152 | 0.9474 | 900 | 0.3 | 74 | 0.2/0.3管芯500mm；013管芯400mm；厚度0.29-0.3mm；宽度+-0.15mm 1.排刀规格 241+75*4+74 切2.7t，241银轮，75/74银帆 2.排刀规格 75*2+74*6切2.6t，75/74银帆 |  | 31010041 | 小品种钢卷 | 0.3-SPCC | 31020053 | 小品种钢分切带 | 0.3-SPCC |  | 10 | MO001081 | MO001081-001-24 | FJ001 | 分剪模板 | 5340 | 2024-07-01 | 2024-07-01 | 2 | 2024-07-01 15:11:53 | 2024-07-01 16:46:08 | 江苏东方九天新能源材料有限公司 |  | 尹斌斌 |  | 1 | 0.3 | 0 | 630 | 1 | JL0024010012-1/24 | 1.排刀规格 241+75*4+74 切2.7t，241银轮，75/74银帆 2.排刀规格 75*2+74*6切2.6t，75/74银帆 | 1 |  | 是 | 是 | 98 | 1
分剪 | JL0024010012-1/23 | JL0024010012-1 | 东方分剪6# | 合格 | 合格品 | 乙 | 尹斌斌 | 159.38 | 151 | 0.9474 | 900 | 0.3 | 74 | 0.2/0.3管芯500mm；013管芯400mm；厚度0.29-0.3mm；宽度+-0.15mm 1.排刀规格 241+75*4+74 切2.7t，241银轮，75/74银帆 2.排刀规格 75*2+74*6切2.6t，75/74银帆 |  | 31010041 | 小品种钢卷 | 0.3-SPCC | 31020053 | 小品种钢分切带 | 0.3-SPCC |  | 10 | MO001081 | MO001081-001-23 | FJ001 | 分剪模板 | 5340 | 2024-07-01 | 2024-07-01 | 2 | 2024-07-01 15:11:53 | 2024-07-01 16:46:08 | 江苏东方九天新能源材料有限公司 |  | 尹斌斌 |  | 1 | 0.3 | 0 | 630 | 1 | JL0024010012-1/23 | 1.排刀规格 241+75*4+74 切2.7t，241银轮，75/74银帆 2.排刀规格 75*2+74*6切2.6t，75/74银帆 | 1 |  | 是 | 是 | 98 | 1
分剪 | JL0024010012-1/22 | JL0024010012-1 | 东方分剪6# | 合格 | 合格品 | 乙 | 尹斌斌 | 159.38 | 151 | 0.9474 | 900 | 0.3 | 74 | 0.2/0.3管芯500mm；013管芯400mm；厚度0.29-0.3mm；宽度+-0.15mm 1.排刀规格 241+75*4+74 切2.7t，241银轮，75/74银帆 2.排刀规格 75*2+74*6切2.6t，75/74银帆 |  | 31010041 | 小品种钢卷 | 0.3-SPCC | 31020053 | 小品种钢分切带 | 0.3-SPCC |  | 10 | MO001081 | MO001081-001-22 | FJ001 | 分剪模板 | 5340 | 2024-07-01 | 2024-07-01 | 2 | 2024-07-01 15:11:53 | 2024-07-01 16:46:08 | 江苏东方九天新能源材料有限公司 |  | 尹斌斌 |  | 1 | 0.3 | 0 | 630 | 1 | JL0024010012-1/22 | 1.排刀规格 241+75*4+74 切2.7t，241银轮，75/74银帆 2.排刀规格 75*2+74*6切2.6t，75/74银帆 | 1 |  | 是 | 是 | 98 | 1
分剪 | JL0024010012-1/21 | JL0024010012-1 | 东方分剪6# | 合格 | 合格品 | 乙 | 尹斌斌 | 158.33 | 150 | 0.9474 | 900 | 0.3 | 74 | 0.2/0.3管芯500mm；013管芯400mm；厚度0.29-0.3mm；宽度+-0.15mm 1.排刀规格 241+75*4+74 切2.7t，241银轮，75/74银帆 2.排刀规格 75*2+74*6切2.6t，75/74银帆 |  | 31010041 | 小品种钢卷 | 0.3-SPCC | 31020053 | 小品种钢分切带 | 0.3-SPCC |  | 10 | MO001081 | MO001081-001-21 | FJ001 | 分剪模板 | 5340 | 2024-07-01 | 2024-07-01 | 2 | 2024-07-01 15:11:53 | 2024-07-01 16:46:08 | 江苏东方九天新能源材料有限公司 |  | 尹斌斌 |  | 1 | 0.3 | 0 | 630 | 1 | JL0024010012-1/21 | 1.排刀规格 241+75*4+74 切2.7t，241银轮，75/74银帆 2.排刀规格 75*2+74*6切2.6t，75/74银帆 | 1 |  | 是 | 是 | 98 | 1
分剪 | JL0024010012-1/20 | JL0024010012-1 | 东方分剪6# | 合格 | 合格品 | 乙 | 尹斌斌 | 164.66 | 156 | 0.9474 | 900 | 0.3 | 74 | 0.2/0.3管芯500mm；013管芯400mm；厚度0.29-0.3mm；宽度+-0.15mm 1.排刀规格 241+75*4+74 切2.7t，241银轮，75/74银帆 2.排刀规格 75*2+74*6切2.6t，75/74银帆 |  | 31010041 | 小品种钢卷 | 0.3-SPCC | 31020053 | 小品种钢分切带 | 0.3-SPCC |  | 10 | MO001081 | MO001081-001-20 | FJ001 | 分剪模板 | 5340 | 2024-07-01 | 2024-07-01 | 2 | 2024-07-01 15:11:53 | 2024-07-01 16:46:08 | 江苏东方九天新能源材料有限公司 |  | 尹斌斌 |  | 1 | 0.3 | 0 | 630 | 1 | JL0024010012-1/20 | 1.排刀规格 241+75*4+74 切2.7t，241银轮，75/74银帆 2.排刀规格 75*2+74*6切2.6t，75/74银帆 | 1 |  | 是 | 是 | 98 | 1
分剪 | JL0024010012-1/19 | JL0024010012-1 | 东方分剪6# | 合格 | 合格品 | 乙 | 尹斌斌 | 166.77 | 158 | 0.9474 | 900 | 0.3 | 75 | 0.2/0.3管芯500mm；013管芯400mm；厚度0.29-0.3mm；宽度+-0.15mm 1.排刀规格 241+75*4+74 切2.7t，241银轮，75/74银帆 2.排刀规格 75*2+74*6切2.6t，75/74银帆 |  | 31010041 | 小品种钢卷 | 0.3-SPCC | 31020053 | 小品种钢分切带 | 0.3-SPCC |  | 10 | MO001081 | MO001081-001-19 | FJ001 | 分剪模板 | 5340 | 2024-07-01 | 2024-07-01 | 2 | 2024-07-01 15:11:53 | 2024-07-01 16:46:08 | 江苏东方九天新能源材料有限公司 |  | 尹斌斌 |  | 1 | 0.3 | 0 | 630 | 1 | JL0024010012-1/19 | 1.排刀规格 241+75*4+74 切2.7t，241银轮，75/74银帆 2.排刀规格 75*2+74*6切2.6t，75/74银帆 | 1 |  | 是 | 是 | 98 | 1
分剪 | JL0024010012-1/18 | JL0024010012-1 | 东方分剪6# | 合格 | 合格品 | 乙 | 尹斌斌 | 166.77 | 158 | 0.9474 | 900 | 0.3 | 75 | 0.2/0.3管芯500mm；013管芯400mm；厚度0.29-0.3mm；宽度+-0.15mm 1.排刀规格 241+75*4+74 切2.7t，241银轮，75/74银帆 2.排刀规格 75*2+74*6切2.6t，75/74银帆 |  | 31010041 | 小品种钢卷 | 0.3-SPCC | 31020053 | 小品种钢分切带 | 0.3-SPCC |  | 10 | MO001081 | MO001081-001-18 | FJ001 | 分剪模板 | 5340 | 2024-07-01 | 2024-07-01 | 2 | 2024-07-01 15:11:53 | 2024-07-01 16:46:08 | 江苏东方九天新能源材料有限公司 |  | 尹斌斌 |  | 1 | 0.3 | 0 | 630 | 1 | JL0024010012-1/18 | 1.排刀规格 241+75*4+74 切2.7t，241银轮，75/74银帆 2.排刀规格 75*2+74*6切2.6t，75/74银帆 | 1 |  | 是 | 是 | 98 | 1
分剪 | JL0024010012-1/17 | JL0024010012-1 | 东方分剪6# | 合格 | 合格品 | 乙 | 尹斌斌 | 164.66 | 156 | 0.9474 | 900 | 0.3 | 74 | 0.2/0.3管芯500mm；013管芯400mm；厚度0.29-0.3mm；宽度+-0.15mm 1.排刀规格 241+75*4+74 切2.7t，241银轮，75/74银帆 2.排刀规格 75*2+74*6切2.6t，75/74银帆 |  | 31010041 | 小品种钢卷 | 0.3-SPCC | 31020053 | 小品种钢分切带 | 0.3-SPCC |  | 10 | MO001081 | MO001081-001-17 | FJ001 | 分剪模板 | 5340 | 2024-07-01 | 2024-07-01 | 2 | 2024-07-01 15:11:53 | 2024-07-01 16:46:08 | 江苏东方九天新能源材料有限公司 |  | 尹斌斌 |  | 1 | 0.3 | 0 | 630 | 1 | JL0024010012-1/17 | 1.排刀规格 241+75*4+74 切2.7t，241银轮，75/74银帆 2.排刀规格 75*2+74*6切2.6t，75/74银帆 | 1 |  | 是 | 是 | 98 | 1
分剪 | JL0024010012-1/16 | JL0024010012-1 | 东方分剪6# | 合格 | 合格品 | 乙 | 尹斌斌 | 163.6 | 155 | 0.9474 | 900 | 0.3 | 74 | 0.2/0.3管芯500mm；013管芯400mm；厚度0.29-0.3mm；宽度+-0.15mm 1.排刀规格 241+75*4+74 切2.7t，241银轮，75/74银帆 2.排刀规格 75*2+74*6切2.6t，75/74银帆 |  | 31010041 | 小品种钢卷 | 0.3-SPCC | 31020053 | 小品种钢分切带 | 0.3-SPCC |  | 10 | MO001081 | MO001081-001-16 | FJ001 | 分剪模板 | 5340 | 2024-07-01 | 2024-07-01 | 2 | 2024-07-01 15:11:53 | 2024-07-01 16:46:08 | 江苏东方九天新能源材料有限公司 |  | 尹斌斌 |  | 1 | 0.3 | 0 | 630 | 1 | JL0024010012-1/16 | 1.排刀规格 241+75*4+74 切2.7t，241银轮，75/74银帆 2.排刀规格 75*2+74*6切2.6t，75/74银帆 | 1 |  | 是 | 是 | 98 | 1
分剪 | JL0024010012-1/15 | JL0024010012-1 | 东方分剪6# | 合格 | 合格品 | 乙 | 尹斌斌 | 163.6 | 155 | 0.9474 | 900 | 0.3 | 74 | 0.2/0.3管芯500mm；013管芯400mm；厚度0.29-0.3mm；宽度+-0.15mm 1.排刀规格 241+75*4+74 切2.7t，241银轮，75/74银帆 2.排刀规格 75*2+74*6切2.6t，75/74银帆 |  | 31010041 | 小品种钢卷 | 0.3-SPCC | 31020053 | 小品种钢分切带 | 0.3-SPCC |  | 10 | MO001081 | MO001081-001-15 | FJ001 | 分剪模板 | 5340 | 2024-07-01 | 2024-07-01 | 2 | 2024-07-01 15:11:53 | 2024-07-01 16:46:08 | 江苏东方九天新能源材料有限公司 |  | 尹斌斌 |  | 1 | 0.3 | 0 | 630 | 1 | JL0024010012-1/15 | 1.排刀规格 241+75*4+74 切2.7t，241银轮，75/74银帆 2.排刀规格 75*2+74*6切2.6t，75/74银帆 | 1 |  | 是 | 是 | 98 | 1
分剪 | JL0024010012-1/14 | JL0024010012-1 | 东方分剪6# | 合格 | 合格品 | 乙 | 尹斌斌 | 162.55 | 154 | 0.9474 | 900 | 0.3 | 74 | 0.2/0.3管芯500mm；013管芯400mm；厚度0.29-0.3mm；宽度+-0.15mm 1.排刀规格 241+75*4+74 切2.7t，241银轮，75/74银帆 2.排刀规格 75*2+74*6切2.6t，75/74银帆 |  | 31010041 | 小品种钢卷 | 0.3-SPCC | 31020053 | 小品种钢分切带 | 0.3-SPCC |  | 10 | MO001081 | MO001081-001-14 | FJ001 | 分剪模板 | 5340 | 2024-07-01 | 2024-07-01 | 2 | 2024-07-01 15:11:53 | 2024-07-01 16:46:08 | 江苏东方九天新能源材料有限公司 |  | 尹斌斌 |  | 1 | 0.3 | 0 | 630 | 1 | JL0024010012-1/14 | 1.排刀规格 241+75*4+74 切2.7t，241银轮，75/74银帆 2.排刀规格 75*2+74*6切2.6t，75/74银帆 | 1 |  | 是 | 是 | 98 | 1
分剪 | JL0024010012-1/13 | JL0024010012-1 | 东方分剪6# | 合格 | 合格品 | 乙 | 尹斌斌 | 162.55 | 154 | 0.9474 | 900 | 0.3 | 74 | 0.2/0.3管芯500mm；013管芯400mm；厚度0.29-0.3mm；宽度+-0.15mm 1.排刀规格 241+75*4+74 切2.7t，241银轮，75/74银帆 2.排刀规格 75*2+74*6切2.6t，75/74银帆 |  | 31010041 | 小品种钢卷 | 0.3-SPCC | 31020053 | 小品种钢分切带 | 0.3-SPCC |  | 10 | MO001081 | MO001081-001-13 | FJ001 | 分剪模板 | 5340 | 2024-07-01 | 2024-07-01 | 2 | 2024-07-01 15:11:53 | 2024-07-01 16:46:08 | 江苏东方九天新能源材料有限公司 |  | 尹斌斌 |  | 1 | 0.3 | 0 | 630 | 1 | JL0024010012-1/13 | 1.排刀规格 241+75*4+74 切2.7t，241银轮，75/74银帆 2.排刀规格 75*2+74*6切2.6t，75/74银帆 | 1 |  | 是 | 是 | 98 | 1
分剪 | JL0024010012-1/12 | JL0024010012-1 | 东方分剪6# | 合格 | 合格品 | 乙 | 尹斌斌 | 165.72 | 157 | 0.9474 | 900 | 0.3 | 74 | 0.2/0.3管芯500mm；013管芯400mm；厚度0.29-0.3mm；宽度+-0.15mm 1.排刀规格 241+75*4+74 切2.7t，241银轮，75/74银帆 2.排刀规格 75*2+74*6切2.6t，75/74银帆 |  | 31010041 | 小品种钢卷 | 0.3-SPCC | 31020053 | 小品种钢分切带 | 0.3-SPCC |  | 10 | MO001081 | MO001081-001-12 | FJ001 | 分剪模板 | 5340 | 2024-07-01 | 2024-07-01 | 2 | 2024-07-01 15:11:53 | 2024-07-01 16:46:08 | 江苏东方九天新能源材料有限公司 |  | 尹斌斌 |  | 1 | 0.3 | 0 | 630 | 1 | JL0024010012-1/12 | 1.排刀规格 241+75*4+74 切2.7t，241银轮，75/74银帆 2.排刀规格 75*2+74*6切2.6t，75/74银帆 | 1 |  | 是 | 是 | 98 | 1
分剪 | JL0024010012-1/11 | JL0024010012-1 | 东方分剪6# | 合格 | 合格品 | 乙 | 尹斌斌 | 167.83 | 159 | 0.9474 | 900 | 0.3 | 75 | 0.2/0.3管芯500mm；013管芯400mm；厚度0.29-0.3mm；宽度+-0.15mm 1.排刀规格 241+75*4+74 切2.7t，241银轮，75/74银帆 2.排刀规格 75*2+74*6切2.6t，75/74银帆 |  | 31010041 | 小品种钢卷 | 0.3-SPCC | 31020053 | 小品种钢分切带 | 0.3-SPCC |  | 10 | MO001081 | MO001081-001-11 | FJ001 | 分剪模板 | 5340 | 2024-07-01 | 2024-07-01 | 2 | 2024-07-01 15:11:53 | 2024-07-01 16:46:08 | 江苏东方九天新能源材料有限公司 |  | 尹斌斌 |  | 1 | 0.3 | 0 | 630 | 1 | JL0024010012-1/11 | 1.排刀规格 241+75*4+74 切2.7t，241银轮，75/74银帆 2.排刀规格 75*2+74*6切2.6t，75/74银帆 | 1 |  | 是 | 是 | 98 | 1
分剪 | JL0024010012-1/10 | JL0024010012-1 | 东方分剪6# | 合格 | 合格品 | 乙 | 尹斌斌 | 167.83 | 159 | 0.9474 | 900 | 0.3 | 75 | 0.2/0.3管芯500mm；013管芯400mm；厚度0.29-0.3mm；宽度+-0.15mm 1.排刀规格 241+75*4+74 切2.7t，241银轮，75/74银帆 2.排刀规格 75*2+74*6切2.6t，75/74银帆 |  | 31010041 | 小品种钢卷 | 0.3-SPCC | 31020053 | 小品种钢分切带 | 0.3-SPCC |  | 10 | MO001081 | MO001081-001-10 | FJ001 | 分剪模板 | 5340 | 2024-07-01 | 2024-07-01 | 2 | 2024-07-01 15:11:53 | 2024-07-01 16:46:08 | 江苏东方九天新能源材料有限公司 |  | 尹斌斌 |  | 1 | 0.3 | 0 | 630 | 1 | JL0024010012-1/10 | 1.排刀规格 241+75*4+74 切2.7t，241银轮，75/74银帆 2.排刀规格 75*2+74*6切2.6t，75/74银帆 | 1 |  | 是 | 是 | 98 | 1
分剪 | JL0024010012-1/9 | JL0024010012-1 | 东方分剪6# | 合格 | 合格品 | 乙 | 尹斌斌 | 166.77 | 158 | 0.9474 | 900 | 0.3 | 75 | 0.2/0.3管芯500mm；013管芯400mm；厚度0.29-0.3mm；宽度+-0.15mm 1.排刀规格 241+75*4+74 切2.7t，241银轮，75/74银帆 2.排刀规格 75*2+74*6切2.6t，75/74银帆 |  | 31010041 | 小品种钢卷 | 0.3-SPCC | 31020053 | 小品种钢分切带 | 0.3-SPCC |  | 10 | MO001081 | MO001081-001-09 | FJ001 | 分剪模板 | 5340 | 2024-07-01 | 2024-07-01 | 2 | 2024-07-01 15:11:53 | 2024-07-01 16:46:08 | 江苏东方九天新能源材料有限公司 |  | 尹斌斌 |  | 1 | 0.3 | 0 | 630 | 1 | JL0024010012-1/9 | 1.排刀规格 241+75*4+74 切2.7t，241银轮，75/74银帆 2.排刀规格 75*2+74*6切2.6t，75/74银帆 | 1 |  | 是 | 是 | 98 | 1
分剪 | JL0024010012-1/8 | JL0024010012-1 | 东方分剪6# | 合格 | 合格品 | 乙 | 尹斌斌 | 166.77 | 158 | 0.9474 | 900 | 0.3 | 75 | 0.2/0.3管芯500mm；013管芯400mm；厚度0.29-0.3mm；宽度+-0.15mm 1.排刀规格 241+75*4+74 切2.7t，241银轮，75/74银帆 2.排刀规格 75*2+74*6切2.6t，75/74银帆 |  | 31010041 | 小品种钢卷 | 0.3-SPCC | 31020053 | 小品种钢分切带 | 0.3-SPCC |  | 10 | MO001081 | MO001081-001-08 | FJ001 | 分剪模板 | 5340 | 2024-07-01 | 2024-07-01 | 2 | 2024-07-01 15:11:53 | 2024-07-01 16:46:08 | 江苏东方九天新能源材料有限公司 |  | 尹斌斌 |  | 1 | 0.3 | 0 | 630 | 1 | JL0024010012-1/8 | 1.排刀规格 241+75*4+74 切2.7t，241银轮，75/74银帆 2.排刀规格 75*2+74*6切2.6t，75/74银帆 | 1 |  | 是 | 是 | 98 | 1
分剪 | JL0024010012-1/7 | JL0024010012-1 | 东方分剪6# | 合格 | 合格品 | 乙 | 尹斌斌 | 531.99 | 504 | 0.9474 | 900 | 0.3 | 241 | 0.2/0.3管芯500mm；013管芯400mm；厚度0.29-0.3mm；宽度+-0.15mm 1.排刀规格 241+75*4+74 切2.7t，241银轮，75/74银帆 2.排刀规格 75*2+74*6切2.6t，75/74银帆 |  | 31010041 | 小品种钢卷 | 0.3-SPCC | 31020053 | 小品种钢分切带 | 0.3-SPCC |  | 10 | MO001081 | MO001081-001-07 | FJ001 | 分剪模板 | 5340 | 2024-07-01 | 2024-07-01 | 2 | 2024-07-01 15:11:53 | 2024-07-01 16:46:08 | 江苏东方九天新能源材料有限公司 |  | 尹斌斌 |  | 1 | 0.3 | 0 | 630 | 1 | JL0024010012-1/7 | 1.排刀规格 241+75*4+74 切2.7t，241银轮，75/74银帆 2.排刀规格 75*2+74*6切2.6t，75/74银帆 | 1 |  | 是 | 是 | 98 | 1
分剪 | JL0024010012-1/6 | JL0024010012-1 | 东方分剪6# | 合格 | 合格品 | 乙 | 尹斌斌 | 165.72 | 157 | 0.9474 | 900 | 0.3 | 74 | 0.2/0.3管芯500mm；013管芯400mm；厚度0.29-0.3mm；宽度+-0.15mm 1.排刀规格 241+75*4+74 切2.7t，241银轮，75/74银帆 2.排刀规格 75*2+74*6切2.6t，75/74银帆 |  | 31010041 | 小品种钢卷 | 0.3-SPCC | 31020053 | 小品种钢分切带 | 0.3-SPCC |  | 10 | MO001081 | MO001081-001-06 | FJ001 | 分剪模板 | 5340 | 2024-07-01 | 2024-07-01 | 2 | 2024-07-01 15:11:53 | 2024-07-01 16:46:08 | 江苏东方九天新能源材料有限公司 |  | 尹斌斌 |  | 1 | 0.3 | 0 | 630 | 1 | JL0024010012-1/6 | 1.排刀规格 241+75*4+74 切2.7t，241银轮，75/74银帆 2.排刀规格 75*2+74*6切2.6t，75/74银帆 | 1 |  | 是 | 是 | 98 | 1
分剪 | JL0024010012-1/5 | JL0024010012-1 | 东方分剪6# | 合格 | 合格品 | 乙 | 尹斌斌 | 167.83 | 159 | 0.9474 | 900 | 0.3 | 75 | 0.2/0.3管芯500mm；013管芯400mm；厚度0.29-0.3mm；宽度+-0.15mm 1.排刀规格 241+75*4+74 切2.7t，241银轮，75/74银帆 2.排刀规格 75*2+74*6切2.6t，75/74银帆 |  | 31010041 | 小品种钢卷 | 0.3-SPCC | 31020053 | 小品种钢分切带 | 0.3-SPCC |  | 10 | MO001081 | MO001081-001-05 | FJ001 | 分剪模板 | 5340 | 2024-07-01 | 2024-07-01 | 2 | 2024-07-01 15:11:53 | 2024-07-01 16:46:08 | 江苏东方九天新能源材料有限公司 |  | 尹斌斌 |  | 1 | 0.3 | 0 | 630 | 1 | JL0024010012-1/5 | 1.排刀规格 241+75*4+74 切2.7t，241银轮，75/74银帆 2.排刀规格 75*2+74*6切2.6t，75/74银帆 | 1 |  | 是 | 是 | 98 | 1
分剪 | JL0024010012-1/4 | JL0024010012-1 | 东方分剪6# | 合格 | 合格品 | 乙 | 尹斌斌 | 167.83 | 159 | 0.9474 | 900 | 0.3 | 75 | 0.2/0.3管芯500mm；013管芯400mm；厚度0.29-0.3mm；宽度+-0.15mm 1.排刀规格 241+75*4+74 切2.7t，241银轮，75/74银帆 2.排刀规格 75*2+74*6切2.6t，75/74银帆 |  | 31010041 | 小品种钢卷 | 0.3-SPCC | 31020053 | 小品种钢分切带 | 0.3-SPCC |  | 10 | MO001081 | MO001081-001-04 | FJ001 | 分剪模板 | 5340 | 2024-07-01 | 2024-07-01 | 2 | 2024-07-01 15:11:53 | 2024-07-01 16:46:08 | 江苏东方九天新能源材料有限公司 |  | 尹斌斌 |  | 1 | 0.3 | 0 | 630 | 1 | JL0024010012-1/4 | 1.排刀规格 241+75*4+74 切2.7t，241银轮，75/74银帆 2.排刀规格 75*2+74*6切2.6t，75/74银帆 | 1 |  | 是 | 是 | 98 | 1
分剪 | JL0024010012-1/3 | JL0024010012-1 | 东方分剪6# | 合格 | 合格品 | 乙 | 尹斌斌 | 167.83 | 159 | 0.9474 | 900 | 0.3 | 75 | 0.2/0.3管芯500mm；013管芯400mm；厚度0.29-0.3mm；宽度+-0.15mm 1.排刀规格 241+75*4+74 切2.7t，241银轮，75/74银帆 2.排刀规格 75*2+74*6切2.6t，75/74银帆 |  | 31010041 | 小品种钢卷 | 0.3-SPCC | 31020053 | 小品种钢分切带 | 0.3-SPCC |  | 10 | MO001081 | MO001081-001-03 | FJ001 | 分剪模板 | 5340 | 2024-07-01 | 2024-07-01 | 2 | 2024-07-01 15:11:53 | 2024-07-01 16:46:08 | 江苏东方九天新能源材料有限公司 |  | 尹斌斌 |  | 1 | 0.3 | 0 | 630 | 1 | JL0024010012-1/3 | 1.排刀规格 241+75*4+74 切2.7t，241银轮，75/74银帆 2.排刀规格 75*2+74*6切2.6t，75/74银帆 | 1 |  | 是 | 是 | 98 | 1
分剪 | JL0024010012-1/2 | JL0024010012-1 | 东方分剪6# | 合格 | 合格品 | 乙 | 尹斌斌 | 167.83 | 159 | 0.9474 | 900 | 0.3 | 75 | 0.2/0.3管芯500mm；013管芯400mm；厚度0.29-0.3mm；宽度+-0.15mm 1.排刀规格 241+75*4+74 切2.7t，241银轮，75/74银帆 2.排刀规格 75*2+74*6切2.6t，75/74银帆 |  | 31010041 | 小品种钢卷 | 0.3-SPCC | 31020053 | 小品种钢分切带 | 0.3-SPCC |  | 10 | MO001081 | MO001081-001-02 | FJ001 | 分剪模板 | 5340 | 2024-07-01 | 2024-07-01 | 2 | 2024-07-01 15:11:53 | 2024-07-01 16:46:08 | 江苏东方九天新能源材料有限公司 |  | 尹斌斌 |  | 1 | 0.3 | 0 | 630 | 1 | JL0024010012-1/2 | 1.排刀规格 241+75*4+74 切2.7t，241银轮，75/74银帆 2.排刀规格 75*2+74*6切2.6t，75/74银帆 | 1 |  | 是 | 是 | 98 | 1
分剪 | JL0024010012-1/1 | JL0024010012-1 | 东方分剪6# | 合格 | 合格品 | 乙 | 尹斌斌 | 534.1 | 506 | 0.9474 | 900 | 0.3 | 241 | 0.2/0.3管芯500mm；013管芯400mm；厚度0.29-0.3mm；宽度+-0.15mm 1.排刀规格 241+75*4+74 切2.7t，241银轮，75/74银帆 2.排刀规格 75*2+74*6切2.6t，75/74银帆 |  | 31010041 | 小品种钢卷 | 0.3-SPCC | 31020053 | 小品种钢分切带 | 0.3-SPCC |  | 10 | MO001081 | MO001081-001-01 | FJ001 | 分剪模板 | 5340 | 2024-07-01 | 2024-07-01 | 2 | 2024-07-01 15:11:53 | 2024-07-01 16:46:08 | 江苏东方九天新能源材料有限公司 |  | 尹斌斌 |  | 1 | 0.3 | 0 | 630 | 1 | JL0024010012-1/1 | 1.排刀规格 241+75*4+74 切2.7t，241银轮，75/74银帆 2.排刀规格 75*2+74*6切2.6t，75/74银帆 | 1 |  | 是 | 是 | 98 | 1
一次脱脂 | JG12240601432 | JG1224060143 | 东方950脱脂2# | 合格 | 合格品 | 甲 | 韩成飞,周志平 | 6745.01 | 6730 | 0.9978 | 2860 | 0.4 | 760 | 脱脂（950-2） |  | 20100142 | 轧硬 | 0.4*760-SPCC | 30210015 | 光亮卷 | 0.1-SPCC |  | 10 | MO000945 | MO000945-012-02 | KSFW001 | 东方小品种钢前处理 0.67（昆山富维 厚度公差：0.660-0.670mm,光泽度大于150GU（横向、纵向），粗糙度：Ra0.2-0.45um.硬度：HV80-110） | 13475 | 2024-06-25 | 2024-07-05 | 2 | 2024-07-01 16:43:18 | 2024-07-01 16:45:05 | 江苏东方九天新能源材料有限公司 |  | 周志平 |  | 1 | 0.4 | 0 | 760 | 1 | JG12240601432 | 轧0.1，米数控制在23100-23200米，脱脂分一包10400米。 |  |  | 否 | 否 | 4682 | 12
一次脱脂 | JG12240601431 | JG1224060143 | 东方950脱脂2# | 合格 | 合格品 | 甲 | 韩成飞,周志平 | 6729.98 | 6715 | 0.9978 | 2850 | 0.4 | 760 | 脱脂（950-2） |  | 20100142 | 轧硬 | 0.4*760-SPCC | 30210015 | 光亮卷 | 0.1-SPCC |  | 10 | MO000945 | MO000945-012-01 | KSFW001 | 东方小品种钢前处理 0.67（昆山富维 厚度公差：0.660-0.670mm,光泽度大于150GU（横向、纵向），粗糙度：Ra0.2-0.45um.硬度：HV80-110） | 13475 | 2024-06-25 | 2024-07-05 | 2 | 2024-07-01 16:43:18 | 2024-07-01 16:45:05 | 江苏东方九天新能源材料有限公司 |  | 周志平 |  | 1 | 0.4 | 0 | 760 | 1 | JG12240601431 | 轧0.1，米数控制在23100-23200米，脱脂分一包10400米。 |  |  | 否 | 否 | 4682 | 12
铬钝化 | JG12240602082 | JG12240602082 | 东方铬钝化950 | 合格 | 合格品 | 甲 | 韩康 | 2346 | 2333 | 0.9945 | 4240 | 0.1 | 710 | / | 色差 326米1个孔洞 横向95.4 大小0.18 尾撞伤印 | 30210015 | 光亮卷 | 0.1-SPCC | 30110014 | 铬钝化卷 | 0.1*710*4240 |  | 10 | MO001082 | MO001082-004 | GDH001 | 铬钝化模板 | 2346 | 2024-07-01 | 2024-07-01 | 2 | 2024-07-01 15:54:51 | 2024-07-01 16:21:43 | 江苏东方九天新能源材料有限公司 | 198554 | 孙槐兵 |  |  | 0.1 | 4270 | 710 | 1 | JG12240602082 |  | 1 | S色差(色差 326米1个孔洞 横向95.4 大小0.18 尾撞伤印) | 是 | 是 | 27 | 4
一次脱脂 | JG12240602762 | JG1224060276 | 东方950脱脂2# | 合格 | 合格品 | 甲 | 韩成飞,周志平 | 6704.95 | 6675 | 0.9955 | 2850 | 0.4 | 760 | 脱脂（950-2） |  | 20100142 | 轧硬 | 0.4*760-SPCC | 30210015 | 光亮卷 | 0.1-SPCC |  | 10 | MO000945 | MO000945-004-02 | KSFW001 | 东方小品种钢前处理 0.67（昆山富维 厚度公差：0.660-0.670mm,光泽度大于150GU（横向、纵向），粗糙度：Ra0.2-0.45um.硬度：HV80-110） | 13430 | 2024-06-25 | 2024-07-05 | 5 | 2024-07-01 15:08:11 | 2024-07-01 16:18:15 | 江苏东方九天新能源材料有限公司 |  | 周志平 |  | 1 | 0.4 | 0 | 760 | 1 | JG12240602762 | 轧0.1，米数控制在23100-23200米，脱脂分一包10400米。 |  |  | 否 | 否 | 5452 | 4
铬钝化 | JG0024060037 | JG0024060037 | 东方铬钝化750 | 合格 | 合格品 | 甲 | 周建锋 | 4940 | 4925 | 0.997 | 7110 | 0.15 | 610 | / | 板面辊印，亮斑点，白条印，白斑 | 30210011 | 光亮卷 | 0.15-SPCC | 30110011 | 铬钝化卷 | 0.15*610*7110 |  | 10 | MO001085 | MO001085-002 | GDH001 | 铬钝化模板 | 4940 | 2024-07-01 | 2024-07-01 | 2 | 2024-07-01 15:21:11 | 2024-07-01 16:05:24 | 江苏东方九天新能源材料有限公司 | 198562 | 倪兵 |  |  | 0.15 | 0 | 610 | 1 | JG0024060037 |  | 1 | 来料板面辊印，亮斑点，白条印，白斑 | 是 | 是 | 44 | 2
铬钝化 | JG122405024811 | JG12240502481 | 东方铬钝化950 | 合格 | 合格品 | 甲 | 韩康 | 2525.36 | 2515 | 0.9959 | 4400 | 0.1 | 760 | / |  | 30210015 | 光亮卷 | 0.1-SPCC | 30110014 | 铬钝化卷 | 0.1*760*4400 |  | 10 | MO001048 | MO001048-004-01 | GDH001 | 铬钝化模板 | 7550 | 2024-06-30 | 2024-06-30 | 2 | 2024-07-01 14:30:40 | 2024-07-01 15:53:50 | 江苏东方九天新能源材料有限公司 |  | 孙槐兵 |  | 1 | 0.1 | 13260 | 760 | 1 | JG122405024811 |  | 1 |  | 是 | 是 | 110 | 4
铬钝化 | JG122405024812 | JG12240502481 | 东方铬钝化950 | 合格 | 合格品 | 甲 | 韩康 | 2523.36 | 2513 | 0.9959 | 4400 | 0.1 | 760 | / |  | 30210015 | 光亮卷 | 0.1-SPCC | 30110014 | 铬钝化卷 | 0.1*760*4400 |  | 10 | MO001048 | MO001048-004-02 | GDH001 | 铬钝化模板 | 7550 | 2024-06-30 | 2024-06-30 | 2 | 2024-07-01 14:30:40 | 2024-07-01 15:53:50 | 江苏东方九天新能源材料有限公司 |  | 孙槐兵 |  | 1 | 0.1 | 13260 | 760 | 1 | JG122405024812 |  | 1 |  | 是 | 是 | 110 | 4
铬钝化 | JG122405024813 | JG12240502481 | 东方铬钝化950 | 合格 | 合格品 | 甲 | 韩康 | 2501.27 | 2491 | 0.9959 | 4360 | 0.1 | 760 | / |  | 30210015 | 光亮卷 | 0.1-SPCC | 30110014 | 铬钝化卷 | 0.1*760*4360 |  | 10 | MO001048 | MO001048-004-03 | GDH001 | 铬钝化模板 | 7550 | 2024-06-30 | 2024-06-30 | 2 | 2024-07-01 14:30:40 | 2024-07-01 15:53:50 | 江苏东方九天新能源材料有限公司 |  | 孙槐兵 |  | 1 | 0.1 | 13260 | 760 | 1 | JG122405024813 |  | 1 |  | 是 | 是 | 110 | 4
最终脱脂 | JG12240550652 | JG1224055065 | 东方950脱脂1# | 合格 | 合格品 | 乙 | 何晓健,张东兵 | 7900 | 7810 | 0.9886 | 13250 | 0.1 | 760 | 脱脂（950-1） |  | 20100142 | 轧硬 | 0.4*760-SPCC | 30210015 | 光亮卷 | 0.1-SPCC |  | 40 | MO000770 | MO000770-001-02 | KSFW001 | 东方小品种钢前处理 0.67（昆山富维 厚度公差：0.660-0.670mm,光泽度大于150GU（横向、纵向），粗糙度：Ra0.2-0.45um.硬度：HV80-110） | 13425 | 2024-06-17 | 2024-06-27 | 2 | 2024-07-01 15:44:11 | 2024-07-01 15:44:37 | 江苏东方九天新能源材料有限公司 | 187645 | 何晓健 |  |  | 0.1 | 13255 | 760 | 1 | JG12240550652 | 轧0.1，米数控制在23200-23300米，脱脂分一包10400米。 |  |  | 否 | 否 | 3948 | 1
铬钝化 | JG0024060038 | JG0024060038 | 东方铬钝化750 | 合格 | 合格品 | 甲 | 孙锋 | 4974 | 4967 | 0.9986 | 7170 | 0.15 | 610 | / | 板面辊印，亮斑点，白条印 | 30210011 | 光亮卷 | 0.15-SPCC | 30110011 | 铬钝化卷 | 0.15*610*7170 |  | 10 | MO001085 | MO001085-001 | GDH001 | 铬钝化模板 | 4974 | 2024-07-01 | 2024-07-01 | 2 | 2024-07-01 15:04:46 | 2024-07-01 15:20:42 | 江苏东方九天新能源材料有限公司 | 198561 | 倪兵 |  |  | 0.15 | 0 | 610 | 1 | JG0024060038 |  | 1 | 来料板面，辊印，亮斑点，白条印， | 是 | 是 | 16 | 1
铬钝化 | JG122405502022 | JG12240550202 | 东方铬钝化950 | 合格 | 合格品 | 乙 | 李志祥 | 6710 | 4219 | 0.6288 | 7370 | 0.1 | 760 | / |  | 30210015 | 光亮卷 | 0.1-SPCC | 30110014 | 铬钝化卷 | 0.1-SPCC |  | 10 | MO001092 | MO001092-001-02 | GDH001 | 铬钝化模板 | 6710 | 2024-07-01 | 2024-07-01 | 2 | 2024-07-01 15:12:59 | 2024-07-01 15:13:47 | 江苏东方九天新能源材料有限公司 |  | 陈猛 |  | 1 | 0.1 | 0 | 760 | 1 | JG122405502022 |  | 1 |  | 是 | 是 | 1 | 1
铬钝化 | JG122405502021 | JG12240550202 | 东方铬钝化950 | 合格 | 合格品 | 乙 | 李志祥 | 2478.38 | 2471 | 0.997 | 4300 | 0.1 | 760 | / |  | 30210015 | 光亮卷 | 0.1-SPCC | 30110014 | 铬钝化卷 | 0.1-SPCC |  | 10 | MO001092 | MO001092-001-01 | GDH001 | 铬钝化模板 | 6710 | 2024-07-01 | 2024-07-01 | 2 | 2024-07-01 15:12:59 | 2024-07-01 15:13:47 | 江苏东方九天新能源材料有限公司 |  | 陈猛 |  | 1 | 0.1 | 0 | 760 | 1 | JG122405502021 |  | 1 |  | 是 | 是 | 1 | 1
一次脱脂 | JG1224060258 | JG1224060258 | 东方950脱脂2# | 合格 | 合格品 | 甲 | 韩成飞,周志平 | 13435 | 13420 | 0.9989 | 5700 | 0.4 | 760 | 脱脂（950-2） |  | 20100142 | 轧硬 | 0.4*760-SPCC | 30210015 | 光亮卷 | 0.1-SPCC |  | 10 | MO000945 | MO000945-005 | KSFW001 | 东方小品种钢前处理 0.67（昆山富维 厚度公差：0.660-0.670mm,光泽度大于150GU（横向、纵向），粗糙度：Ra0.2-0.45um.硬度：HV80-110） | 13435 | 2024-06-25 | 2024-07-05 | 2 | 2024-07-01 14:31:12 | 2024-07-01 15:05:15 | 江苏东方九天新能源材料有限公司 | 193085 | 周志平 |  |  | 0.4 | 0 | 760 | 1 | JG1224060258 | 轧0.1，米数控制在23100-23200米，脱脂分一包10400米。 |  |  | 否 | 否 | 6919 | 5
最终脱脂 | JG1224055127 | JG1224055127 | 东方950脱脂1# | 合格 | 合格品 | 乙 | 何晓健,张东兵 | 9580 | 9510 | 0.9927 | 16150 | 0.1 | 760 | 脱脂（950-1） |  | 20100142 | 轧硬 | 0.4*760-SPCC | 30210015 | 光亮卷 | 0.1-SPCC |  | 40 | MO000774 | MO000774-001 | KSFW001 | 东方小品种钢前处理 0.67（昆山富维 厚度公差：0.660-0.670mm,光泽度大于150GU（横向、纵向），粗糙度：Ra0.2-0.45um.硬度：HV80-110） | 9630 | 2024-06-17 | 2024-06-27 | 2 | 2024-07-01 14:40:39 | 2024-07-01 14:41:42 | 江苏东方九天新能源材料有限公司 | 187689 | 何晓健 |  |  | 0.1 | 16183 | 760 | 1 | JG1224055127 | 轧0.1，米数控制在16500-16600米，脱脂分一包6200米 |  |  | 否 | 否 | 1534 | 1
铬钝化 | JG122405504511 | JG12240550451 | 东方铬钝化950 | 合格 | 合格品 | 甲 | 韩康 | 2502.7 | 2495 | 0.9969 | 4350 | 0.1 | 760 | / |  | 30210015 | 光亮卷 | 0.1-SPCC | 30110014 | 铬钝化卷 | 0.1*760*4350 |  | 10 | MO001048 | MO001048-002-01 | GDH001 | 铬钝化模板 | 7470 | 2024-06-30 | 2024-06-30 | 2 | 2024-07-01 14:28:11 | 2024-07-01 14:30:11 | 江苏东方九天新能源材料有限公司 |  | 孙槐兵 |  | 1 | 0.1 | 13100 | 760 | 1 | JG122405504511 |  | 1 |  | 是 | 是 | 2 | 2
铬钝化 | JG122405504512 | JG12240550451 | 东方铬钝化950 | 合格 | 合格品 | 甲 | 韩康 | 2512.73 | 2505 | 0.9969 | 4350 | 0.1 | 760 | / |  | 30210015 | 光亮卷 | 0.1-SPCC | 30110014 | 铬钝化卷 | 0.1*760*4350 |  | 10 | MO001048 | MO001048-002-02 | GDH001 | 铬钝化模板 | 7470 | 2024-06-30 | 2024-06-30 | 2 | 2024-07-01 14:28:11 | 2024-07-01 14:30:11 | 江苏东方九天新能源材料有限公司 |  | 孙槐兵 |  | 1 | 0.1 | 13100 | 760 | 1 | JG122405504512 |  | 1 |  | 是 | 是 | 2 | 2
铬钝化 | JG122405504513 | JG12240550451 | 东方铬钝化950 | 合格 | 合格品 | 甲 | 韩康 | 2454.55 | 2447 | 0.9969 | 4270 | 0.1 | 760 | / |  | 30210015 | 光亮卷 | 0.1-SPCC | 30110014 | 铬钝化卷 | 0.1*760*4270 |  | 10 | MO001048 | MO001048-002-03 | GDH001 | 铬钝化模板 | 7470 | 2024-06-30 | 2024-06-30 | 2 | 2024-07-01 14:28:11 | 2024-07-01 14:30:11 | 江苏东方九天新能源材料有限公司 |  | 孙槐兵 |  | 1 | 0.1 | 13100 | 760 | 1 | JG122405504513 |  | 1 |  | 是 | 是 | 2 | 2
铬钝化 | JG12240502371 | JG12240502371 | 东方铬钝化950 | 合格 | 合格品 | 甲 | 韩康 | 6120 | 6107 | 0.9979 | 10700 | 0.1 | 760 | / | S色差(色差 亮斑) | 30210015 | 光亮卷 | 0.1-SPCC | 30110014 | 铬钝化卷 | 0.1*760*10700 |  | 10 | MO001021 | MO001021-004 | GDH001 | 铬钝化模板 | 6120 | 2024-06-28 | 2024-06-28 | 2 | 2024-07-01 12:52:28 | 2024-07-01 14:27:44 | 江苏东方九天新能源材料有限公司 | 196321 | 孙槐兵 |  |  | 0.1 | 10770 | 760 | 1 | JG12240502371 |  | 1 | S色差(色差 亮斑) | 是 | 是 | 95 | 4
一次脱脂 | JG1224060262 | JG1224060262 | 东方950脱脂2# | 合格 | 合格品 | 甲 | 韩成飞,周志平 | 13120 | 13100 | 0.9985 | 5570 | 0.4 | 760 | 脱脂（950-2） |  | 20100142 | 轧硬 | 0.4*760-SPCC | 30210015 | 光亮卷 | 0.1-SPCC |  | 10 | MO000946 | MO000946-002 | KSFW001 | 东方小品种钢前处理 0.67（昆山富维 厚度公差：0.660-0.670mm,光泽度大于150GU（横向、纵向），粗糙度：Ra0.2-0.45um.硬度：HV80-110） | 13120 | 2024-06-25 | 2024-07-05 | 2 | 2024-07-01 14:00:58 | 2024-07-01 14:22:29 | 江苏东方九天新能源材料有限公司 | 193120 | 周志平 |  |  | 0.4 | 0 | 760 | 1 | JG1224060262 | 轧0.1，米数控制在22500-22600米，脱脂分一包9200米。 |  |  | 否 | 否 | 6301 | 2
一次脱脂 | JG1224060235 | JG1224060235 | 东方950脱脂2# | 合格 | 合格品 | 甲 | 韩成飞,周志平 | 13470 | 13470 | 1 | 5720 | 0.4 | 760 | 脱脂（950-2） |  | 20100142 | 轧硬 | 0.4*760-SPCC | 30210015 | 光亮卷 | 0.1-SPCC |  | 10 | MO000945 | MO000945-009 | KSFW001 | 东方小品种钢前处理 0.67（昆山富维 厚度公差：0.660-0.670mm,光泽度大于150GU（横向、纵向），粗糙度：Ra0.2-0.45um.硬度：HV80-110） | 13470 | 2024-06-25 | 2024-07-05 | 2 | 2024-07-01 13:41:19 | 2024-07-01 13:41:50 | 江苏东方九天新能源材料有限公司 | 193089 | 周志平 |  |  | 0.4 | 0 | 760 | 1 | JG1224060235 | 轧0.1，米数控制在23100-23200米，脱脂分一包10400米。 |  |  | 否 | 否 | 3407 | 9
一次脱脂 | JG1224050239 | JG1224050239 | 东方950脱脂2# | 合格 | 合格品 | 甲 | 韩成飞,周志平 | 13935 | 13930 | 0.9996 | 5860 | 0.4 | 760 | 脱脂（950-2） |  | 20100142 | 轧硬 | 0.4*760-SPCC | 30210015 | 光亮卷 | 0.1-SPCC |  | 10 | MO000943 | MO000943-004 | KSFW001 | 东方小品种钢前处理 0.67（昆山富维 厚度公差：0.660-0.670mm,光泽度大于150GU（横向、纵向），粗糙度：Ra0.2-0.45um.硬度：HV80-110） | 13935 | 2024-06-25 | 2024-07-05 | 2 | 2024-07-01 12:57:27 | 2024-07-01 12:57:59 | 江苏东方九天新能源材料有限公司 | 193073 | 周志平 |  |  | 0.4 | 0 | 760 | 1 | JG1224050239 | 轧0.1，米数控制在23700-23800米，脱脂分一包10500米。 |  |  | 否 | 否 |  | 4
一次脱脂 | DU66240600021 | DU6624060002 | 东方950脱脂2# | 合格 | 合格品 | 甲 | 韩成飞,周志平 | 4550 | 3740 | 0.822 | 740 | 1.1 | 575 | 南通光阳SK4：脱脂（收卷张力2.5）、转退火 |  | 11050004 | 优钢原料 | 2.3-SK95 | 31110016 | 优钢卷 | 0.755-SK95 |  | 40 | MO000806 | MO000806-002-01 | YG001 | 优钢前处理模板 | 8765 | 2024-06-19 | 2024-07-14 | 2 | 2024-07-01 12:33:42 | 2024-07-01 12:34:31 | 江苏东方九天新能源材料有限公司 | 189215 | 周志平 |  |  | 1.1 | 862 | 575 | 1 | DU66240600021 | 南通光阳：（0.755）厚度±0.01，HV230-250,粗糙度小于0.1μM |  |  | 否 | 否 | 2642 | 2
一次脱脂 | DU66240600022 | DU6624060002 | 东方950脱脂2# | 合格 | 合格品 | 甲 | 韩成飞,周志平 | 3400 | 3065 | 0.9015 | 610 | 1.1 | 575 | 南通光阳SK4：脱脂（收卷张力2.5）、转退火 |  | 11050004 | 优钢原料 | 2.3-SK95 | 31110016 | 优钢卷 | 0.755-SK95 |  | 40 | MO000806 | MO000806-002-02 | YG001 | 优钢前处理模板 | 8765 | 2024-06-19 | 2024-07-14 | 2 | 2024-07-01 12:32:01 | 2024-07-01 12:33:03 | 江苏东方九天新能源材料有限公司 | 189215 | 周志平 |  |  | 1.1 | 650 | 575 | 1 | DU66240600022 | 南通光阳：（0.755）厚度±0.01，HV230-250,粗糙度小于0.1μM |  |  | 否 | 否 | 2642 | 2
一次脱脂 | DU6624060003 | DU6624060003 | 东方950脱脂2# | 合格 | 合格品 | 甲 | 韩成飞,周志平 | 8500 | 7475 | 0.8794 | 1490 | 1.1 | 575 | 南通光阳SK4：脱脂（收卷张力2.5）、转退火 |  | 11050004 | 优钢原料 | 2.3-SK95 | 31110016 | 优钢卷 | 0.755-SK95 |  | 40 | MO000806 | MO000806-003 | YG001 | 优钢前处理模板 | 8785 | 2024-06-19 | 2024-07-14 | 2 | 2024-07-01 12:29:24 | 2024-07-01 12:30:33 | 江苏东方九天新能源材料有限公司 | 189216 | 周志平 |  |  | 1.1 | 1680 | 575 | 1 | DU6624060003 | 南通光阳：（0.755）厚度±0.01，HV230-250,粗糙度小于0.1μM |  |  | 否 | 否 | 1322 | 3
一次脱脂 | DU6624060004 | DU6624060004 | 东方950脱脂2# | 合格 | 合格品 | 甲 | 韩成飞,周志平 | 8600 | 8300 | 0.9651 | 1750 | 1 | 575 | 南通光阳SK4：脱脂（收卷张力2.5）、转退火 |  | 11050004 | 优钢原料 | 2.3-SK95 | 31110013 | 优钢卷 | 0.72-SK95 |  | 40 | MO000826 | MO000826-001 | YG001 | 优钢前处理模板 | 8755 | 2024-06-19 | 2024-07-14 | 2 | 2024-07-01 12:24:55 | 2024-07-01 12:25:41 | 江苏东方九天新能源材料有限公司 | 189225 | 周志平 |  |  | 1 | 1980 | 575 | 1 | DU6624060004 | 南通光阳：（0.72）厚度±0.01，HV230-250,粗糙度小于0.1μM；表面光洁，无划伤，无碎边，无生锈，辊印，麻点 |  |  | 否 | 否 |  | 1
一次脱脂 | DU6624060008 | DU6624060008 | 东方950脱脂2# | 合格 | 合格品 | 甲 | 韩成飞,周志平 | 8300 | 7730 | 0.9313 | 1760 | 0.95 | 575 | 南通光阳SK95：脱脂（收卷张力2.5）、转退火 |  | 11050004 | 优钢原料 | 2.3-SK95 | 31110011 | 优钢卷 | 0.68-SK95 |  | 40 | MO000830 | MO000830-002 | YG001 | 优钢前处理模板 | 8745 | 2024-06-19 | 2024-07-14 | 2 | 2024-07-01 11:23:57 | 2024-07-01 12:23:15 | 江苏东方九天新能源材料有限公司 | 189826 | 周志平 |  |  | 0.95 | 1950 | 575 | 1 | DU6624060008 | 南通光阳：（0.68）厚度±0.01，HV230-250,粗糙度小于0.1μM；表面光洁，无划伤，无碎边，无生锈，辊印，麻点 |  |  | 否 | 否 | 2104 | 2
一次脱脂 | DU6624060005 | DU6624060005 | 东方950脱脂2# | 合格 | 合格品 | 甲 | 韩成飞,周志平 | 8190 | 7520 | 0.9182 | 1670 | 1 | 575 | 南通光阳SK4：脱脂（收卷张力2.5）、转退火 |  | 11050004 | 优钢原料 | 2.3-SK95 | 31110013 | 优钢卷 | 0.72-SK95 |  | 40 | MO000826 | MO000826-003 | YG001 | 优钢前处理模板 | 8395 | 2024-06-19 | 2024-07-14 | 2 | 2024-07-01 12:18:58 | 2024-07-01 12:22:10 | 江苏东方九天新能源材料有限公司 | 189226 | 周志平 |  |  | 1 | 1860 | 575 | 1 | DU6624060005 | 南通光阳：（0.72）厚度±0.01，HV230-250,粗糙度小于0.1μM；表面光洁，无划伤，无碎边，无生锈，辊印，麻点 |  |  | 否 | 否 | 2056 | 3
一次脱脂 | DU6624060006 | DU6624060006 | 东方950脱脂2# | 合格 | 合格品 | 甲 | 韩成飞,周志平 | 8000 | 7500 | 0.9375 | 1660 | 1 | 575 | 南通光阳SK4：脱脂（收卷张力2.5）、转退火 |  | 11050004 | 优钢原料 | 2.3-SK95 | 31110013 | 优钢卷 | 0.72-SK95 |  | 40 | MO000826 | MO000826-005 | YG001 | 优钢前处理模板 | 8465 | 2024-06-19 | 2024-07-14 | 2 | 2024-07-01 12:17:25 | 2024-07-01 12:18:13 | 江苏东方九天新能源材料有限公司 | 189227 | 周志平 |  |  | 1 | 1850 | 575 | 1 | DU6624060006 | 南通光阳：（0.72）厚度±0.01，HV230-250,粗糙度小于0.1μM；表面光洁，无划伤，无碎边，无生锈，辊印，麻点 |  |  | 否 | 否 |  | 5
一次脱脂 | DU6624060001 | DU6624060001 | 东方950脱脂2# | 合格 | 合格品 | 甲 | 韩成飞,周志平 | 8580 | 7905 | 0.9213 | 1650 | 1.1 | 575 | 南通光阳SK4：脱脂（收卷张力2.5）、转退火 |  | 11050004 | 优钢原料 | 2.3-SK95 | 31110016 | 优钢卷 | 0.755-SK95 |  | 40 | MO000806 | MO000806-001 | YG001 | 优钢前处理模板 | 8785 | 2024-06-19 | 2024-07-14 | 2 | 2024-07-01 12:15:01 | 2024-07-01 12:16:44 | 江苏东方九天新能源材料有限公司 | 189214 | 周志平 |  |  | 1.1 | 1830 | 575 | 1 | DU6624060001 | 南通光阳：（0.755）厚度±0.01，HV230-250,粗糙度小于0.1μM |  |  | 否 | 否 | 2046 | 1
铬钝化 | JG12240502511 | JG12240502511 | 东方铬钝化950 | 合格 | 合格品 | 甲 | 韩康 | 5520 | 5485 | 0.9937 | 9610 | 0.1 | 760 | / | 色差 碱液斑 4970米1个孔洞 横向108.7 大小0.35 | 30210015 | 光亮卷 | 0.1-SPCC | 30110014 | 铬钝化卷 | 0.1*760*9610 |  | 10 | MO001048 | MO001048-001 | GDH001 | 铬钝化模板 | 5520 | 2024-06-30 | 2024-06-30 | 2 | 2024-07-01 11:52:34 | 2024-07-01 11:55:26 | 江苏东方九天新能源材料有限公司 | 197241 | 孙槐兵 |  |  | 0.1 | 9700 | 760 | 1 | JG12240502511 |  | 1 | S色差(色差 碱液斑 4970米1个孔洞 横向108.7 大小0.35) | 是 | 是 | 3 | 1
一次脱脂 | JG1224050238 | JG1224050238 | 东方950脱脂2# | 合格 | 合格品 | 甲 | 韩成飞,周志平 | 13880 | 13965 | 1.0061 | 5880 | 0.4 | 760 | 脱脂（950-2） |  | 20100142 | 轧硬 | 0.4*760-SPCC | 30210015 | 光亮卷 | 0.1-SPCC |  | 10 | MO000943 | MO000943-003 | KSFW001 | 东方小品种钢前处理 0.67（昆山富维 厚度公差：0.660-0.670mm,光泽度大于150GU（横向、纵向），粗糙度：Ra0.2-0.45um.硬度：HV80-110） | 13880 | 2024-06-25 | 2024-07-05 | 2 | 2024-07-01 11:43:58 | 2024-07-01 11:47:28 | 江苏东方九天新能源材料有限公司 | 193072 | 周志平 |  |  | 0.4 | 0 | 760 | 1 | JG1224050238 | 轧0.1，米数控制在23700-23800米，脱脂分一包10500米。 |  |  | 否 | 否 | 3026 | 3
最终冷轧 | JG12240550652 | JG1224055065 | 东方850轧机 | 合格 | 合格品 | 甲 | 何建 | 7945 | 7900 | 0.9943 | 13255 | 0.1 | 760 | 850轧机普光辊(Ra0.4-0.6μm)轧制0.1mm(0.4-0.25-0.15-0.115-0.1) |  | 20100142 | 轧硬 | 0.4*760-SPCC | 30210015 | 光亮卷 | 0.1-SPCC |  | 30 | MO000770 | MO000770-001-02 | KSFW001 | 东方小品种钢前处理 0.67（昆山富维 厚度公差：0.660-0.670mm,光泽度大于150GU（横向、纵向），粗糙度：Ra0.2-0.45um.硬度：HV80-110） | 13425 | 2024-06-17 | 2024-06-27 | 2 | 2024-07-01 11:41:15 | 2024-07-01 11:42:24 | 江苏东方九天新能源材料有限公司 | 187645 | 何建 |  |  | 0.4 | 3390 | 760 | 1 | JG12240550652 | 轧0.1，米数控制在23200-23300米，脱脂分一包10400米。 |  |  | 否 | 否 | 3948 | 1
一次脱脂 | DU6624060007 | DU6624060007 | 东方950脱脂2# | 合格 | 合格品 | 甲 | 周志平 | 8500 | 7855 | 0.9241 | 1900 | 0.95 | 575 | 南通光阳SK95：脱脂（收卷张力2.5）、转退火 |  | 11050004 | 优钢原料 | 2.3-SK95 | 31110011 | 优钢卷 | 0.68-SK95 |  | 40 | MO000830 | MO000830-001 | YG001 | 优钢前处理模板 | 8775 | 2024-06-19 | 2024-07-14 | 2 | 2024-07-01 11:31:02 | 2024-07-01 11:31:53 | 江苏东方九天新能源材料有限公司 | 189825 | 周志平 |  |  | 0.95 | 1900 | 575 | 1 | DU6624060007 | 南通光阳：（0.68）厚度±0.01，HV230-250,粗糙度小于0.1μM；表面光洁，无划伤，无碎边，无生锈，辊印，麻点 |  |  | 否 | 否 | 2042 | 1
一次脱脂 | JG1224060236 | JG1224060236 | 东方950脱脂2# | 合格 | 合格品 | 甲 | 韩成飞,周志平 | 13495 | 13475 | 0.9985 | 5720 | 0.4 | 760 | 脱脂（950-2） |  | 20100142 | 轧硬 | 0.4*760-SPCC | 30210015 | 光亮卷 | 0.1-SPCC |  | 10 | MO000945 | MO000945-015 | KSFW001 | 东方小品种钢前处理 0.67（昆山富维 厚度公差：0.660-0.670mm,光泽度大于150GU（横向、纵向），粗糙度：Ra0.2-0.45um.硬度：HV80-110） | 13495 | 2024-06-25 | 2024-07-05 | 2 | 2024-07-01 10:37:41 | 2024-07-01 11:00:57 | 江苏东方九天新能源材料有限公司 | 193095 | 周志平 |  |  | 0.4 | 0 | 760 | 1 | JG1224060236 | 轧0.1，米数控制在23100-23200米，脱脂分一包10400米。 |  |  | 否 | 否 | 5089 | 15
铬钝化 | JG122405505911 | JG12240550591 | 东方铬钝化950 | 合格 | 合格品 | 甲 | 韩康 | 2333.86 | 2325 | 0.9962 | 4050 | 0.1 | 760 | / |  | 30210015 | 光亮卷 | 0.1-SPCC | 30110014 | 铬钝化卷 | 0.1*760*4050 |  | 10 | MO001048 | MO001048-018-01 | GDH001 | 铬钝化模板 | 7110 | 2024-06-30 | 2024-06-30 | 2 | 2024-07-01 10:49:04 | 2024-07-01 10:50:16 | 江苏东方九天新能源材料有限公司 |  | 孙槐兵 |  | 1 | 0.1 | 12260 | 760 | 1 | JG122405505911 |  | 1 |  | 是 | 是 | 1 | 18
铬钝化 | JG122405505912 | JG12240550591 | 东方铬钝化950 | 合格 | 合格品 | 甲 | 韩康 | 2331.85 | 2323 | 0.9962 | 4050 | 0.1 | 760 | / |  | 30210015 | 光亮卷 | 0.1-SPCC | 30110014 | 铬钝化卷 | 0.1*760*4050 |  | 10 | MO001048 | MO001048-018-02 | GDH001 | 铬钝化模板 | 7110 | 2024-06-30 | 2024-06-30 | 2 | 2024-07-01 10:49:04 | 2024-07-01 10:50:16 | 江苏东方九天新能源材料有限公司 |  | 孙槐兵 |  | 1 | 0.1 | 12260 | 760 | 1 | JG122405505912 |  | 1 |  | 是 | 是 | 1 | 18
铬钝化 | JG122405505913 | JG12240550591 | 东方铬钝化950 | 合格 | 合格品 | 甲 | 韩康 | 2444.28 | 2435 | 0.9962 | 4270 | 0.1 | 760 | / |  | 30210015 | 光亮卷 | 0.1-SPCC | 30110014 | 铬钝化卷 | 0.1*760*4270 |  | 10 | MO001048 | MO001048-018-03 | GDH001 | 铬钝化模板 | 7110 | 2024-06-30 | 2024-06-30 | 2 | 2024-07-01 10:49:04 | 2024-07-01 10:50:16 | 江苏东方九天新能源材料有限公司 |  | 孙槐兵 |  | 1 | 0.1 | 12260 | 760 | 1 | JG122405505913 |  | 1 |  | 是 | 是 | 1 | 18
一次脱脂 | JL00240300412 | JL0024030041 | 东方950脱脂2# | 合格 | 让步接收 | 甲 | 韩成飞,周志平 | 6567.19 | 6540 | 0.9959 | 2230 | 0.6 | 630 | 海金杜门：脱脂(单位张力6.0）、转650轧机 |  | 20100086 | 轧硬 | 0.6*630-SPCC | 20600002 | 镍钝化卷半成品 | 0.254-SPCC |  | 10 | MO000994 | MO000994-002-02 | ZDY | 自定义 | 13280 | 2024-06-25 | 2024-06-27 | 2 | 2024-07-01 10:30:04 | 2024-07-01 10:30:51 | 江苏东方九天新能源材料有限公司 |  | 周志平 |  | 1 | 0.6 | 0 | 630 | 1 | JL00240300412 | 海金杜门:（0.254）厚度公差：0.250-0.255mm、硬度：90-100HV,粗糙度：Ra0.5-0.7μm | 0 |  | 处理中 | 否 | 7 | 2
一次脱脂 | JL00240300411 | JL0024030041 | 东方950脱脂2# | 合格 | 让步接收 | 甲 | 韩成飞,周志平 | 6712.8 | 6685 | 0.9959 | 2250 | 0.6 | 630 | 海金杜门：脱脂(单位张力6.0）、转650轧机 |  | 20100086 | 轧硬 | 0.6*630-SPCC | 20600002 | 镍钝化卷半成品 | 0.254-SPCC |  | 10 | MO000994 | MO000994-002-01 | ZDY | 自定义 | 13280 | 2024-06-25 | 2024-06-27 | 2 | 2024-07-01 10:30:04 | 2024-07-01 10:30:51 | 江苏东方九天新能源材料有限公司 |  | 周志平 |  | 1 | 0.6 | 0 | 630 | 1 | JL00240300411 | 海金杜门:（0.254）厚度公差：0.250-0.255mm、硬度：90-100HV,粗糙度：Ra0.5-0.7μm | 0 |  | 处理中 | 否 | 7 | 2
一次脱脂 | JL00240100812 | JL0024010081 | 东方950脱脂2# | 合格 | 让步接收 | 甲 | 韩成飞,周志平 | 5607.32 | 5595 | 0.9978 | 1900 | 0.6 | 630 | 海金杜门：脱脂(单位张力6.0）、转650轧机 |  | 20100086 | 轧硬 | 0.6*630-SPCC | 20600002 | 镍钝化卷半成品 | 0.254-SPCC |  | 10 | MO000994 | MO000994-001-02 | ZDY | 自定义 | 11370 | 2024-06-25 | 2024-06-27 | 2 | 2024-07-01 10:28:39 | 2024-07-01 10:29:35 | 江苏东方九天新能源材料有限公司 |  | 周志平 |  | 1 | 0.6 | 0 | 630 | 1 | JL00240100812 | 海金杜门:（0.254）厚度公差：0.250-0.255mm、硬度：90-100HV,粗糙度：Ra0.5-0.7μm | 0 |  | 是 | 是 | 11 | 1
一次脱脂 | JL00240100811 | JL0024010081 | 东方950脱脂2# | 合格 | 让步接收 | 甲 | 韩成飞,周志平 | 5762.67 | 5750 | 0.9978 | 1920 | 0.6 | 630 | 海金杜门：脱脂(单位张力6.0）、转650轧机 |  | 20100086 | 轧硬 | 0.6*630-SPCC | 20600002 | 镍钝化卷半成品 | 0.254-SPCC |  | 10 | MO000994 | MO000994-001-01 | ZDY | 自定义 | 11370 | 2024-06-25 | 2024-06-27 | 2 | 2024-07-01 10:28:39 | 2024-07-01 10:29:35 | 江苏东方九天新能源材料有限公司 |  | 周志平 |  | 1 | 0.6 | 0 | 630 | 1 | JL00240100811 | 海金杜门:（0.254）厚度公差：0.250-0.255mm、硬度：90-100HV,粗糙度：Ra0.5-0.7μm | 0 |  | 处理中 | 否 | 11 | 1
一次脱脂 | DL00240550982 | DL0024055098 | 东方950脱脂2# | 合格 | 让步接收 | 甲 | 韩成飞,周志平 | 5937.5 | 5930 | 0.9987 | 2150 | 0.6 | 590 | 海金杜门：白天生产，通知技术、质量，脱脂（单位张力5.0）、转退火 |  | 20100077 | 轧硬 | 0.6*590-SPCC | 20600001 | 镍钝化卷半成品 | 0.203-SPCC |  | 10 | MO000993 | MO000993-003-02 | ZDY | 自定义 | 11865 | 2024-06-25 | 2024-07-03 | 2 | 2024-07-01 10:27:10 | 2024-07-01 10:28:02 | 江苏东方九天新能源材料有限公司 |  | 周志平 |  | 1 | 0.6 | 0 | 590 | 1 | DL00240550982 | 海金杜门:（0.203）厚度公差: 0.198-0.203mm、硬度: 90-100HV,粗粕度: Ra0.5-0.7um | 0 |  | 处理中 | 否 | 9269 | 3
一次脱脂 | DL00240550981 | DL0024055098 | 东方950脱脂2# | 合格 | 让步接收 | 甲 | 韩成飞,周志平 | 5927.49 | 5920 | 0.9987 | 2150 | 0.6 | 590 | 海金杜门：白天生产，通知技术、质量，脱脂（单位张力5.0）、转退火 |  | 20100077 | 轧硬 | 0.6*590-SPCC | 20600001 | 镍钝化卷半成品 | 0.203-SPCC |  | 10 | MO000993 | MO000993-003-01 | ZDY | 自定义 | 11865 | 2024-06-25 | 2024-07-03 | 2 | 2024-07-01 10:27:10 | 2024-07-01 10:28:02 | 江苏东方九天新能源材料有限公司 |  | 周志平 |  | 1 | 0.6 | 0 | 590 | 1 | DL00240550981 | 海金杜门:（0.203）厚度公差: 0.198-0.203mm、硬度: 90-100HV,粗粕度: Ra0.5-0.7um |  |  | 否 | 否 | 9269 | 3
一次脱脂 | DL00240551152 | DL0024055115 | 东方950脱脂2# | 合格 | 让步接收 | 甲 | 韩成飞,周志平 | 5902.43 | 5890 | 0.9979 | 2140 | 0.6 | 590 | 海金杜门：白天生产，通知技术、质量，脱脂（单位张力5.0）、转退火 |  | 20100077 | 轧硬 | 0.6*590-SPCC | 20600001 | 镍钝化卷半成品 | 0.203-SPCC |  | 10 | MO000993 | MO000993-002-02 | ZDY | 自定义 | 11865 | 2024-06-25 | 2024-07-03 | 2 | 2024-07-01 10:25:20 | 2024-07-01 10:26:19 | 江苏东方九天新能源材料有限公司 |  | 周志平 |  | 1 | 0.6 | 0 | 590 | 1 | DL00240551152 | 海金杜门:（0.203）厚度公差: 0.198-0.203mm、硬度: 90-100HV,粗粕度: Ra0.5-0.7um |  |  | 否 | 否 | 6834 | 2
一次脱脂 | DL00240551151 | DL0024055115 | 东方950脱脂2# | 合格 | 让步接收 | 甲 | 韩成飞,周志平 | 5962.56 | 5950 | 0.9979 | 2150 | 0.6 | 590 | 海金杜门：白天生产，通知技术、质量，脱脂（单位张力5.0）、转退火 |  | 20100077 | 轧硬 | 0.6*590-SPCC | 20600001 | 镍钝化卷半成品 | 0.203-SPCC |  | 10 | MO000993 | MO000993-002-01 | ZDY | 自定义 | 11865 | 2024-06-25 | 2024-07-03 | 2 | 2024-07-01 10:25:20 | 2024-07-01 10:26:19 | 江苏东方九天新能源材料有限公司 |  | 周志平 |  | 1 | 0.6 | 0 | 590 | 1 | DL00240551151 | 海金杜门:（0.203）厚度公差: 0.198-0.203mm、硬度: 90-100HV,粗粕度: Ra0.5-0.7um |  |  | 否 | 否 | 6834 | 2
一次脱脂 | DL00240551132 | DL0024055113 | 东方950脱脂2# | 合格 | 让步接收 | 甲 | 韩成飞,周志平 | 6082.53 | 6070 | 0.9979 | 2200 | 0.6 | 590 | 海金杜门：白天生产，通知技术、质量，脱脂（单位张力5.0）、转退火 |  | 20100077 | 轧硬 | 0.6*590-SPCC | 20600001 | 镍钝化卷半成品 | 0.203-SPCC |  | 10 | MO000993 | MO000993-001-02 | ZDY | 自定义 | 12135 | 2024-06-25 | 2024-07-03 | 2 | 2024-07-01 10:23:17 | 2024-07-01 10:24:29 | 江苏东方九天新能源材料有限公司 |  | 周志平 |  | 1 | 0.6 | 0 | 590 | 1 | DL00240551132 | 海金杜门:（0.203）厚度公差: 0.198-0.203mm、硬度: 90-100HV,粗粕度: Ra0.5-0.7um | 0 |  | 处理中 | 否 | 6564 | 1
一次脱脂 | DL00240551131 | DL0024055113 | 东方950脱脂2# | 合格 | 让步接收 | 甲 | 韩成飞,周志平 | 6052.46 | 6040 | 0.9979 | 2200 | 0.6 | 590 | 海金杜门：白天生产，通知技术、质量，脱脂（单位张力5.0）、转退火 |  | 20100077 | 轧硬 | 0.6*590-SPCC | 20600001 | 镍钝化卷半成品 | 0.203-SPCC |  | 10 | MO000993 | MO000993-001-01 | ZDY | 自定义 | 12135 | 2024-06-25 | 2024-07-03 | 2 | 2024-07-01 10:23:17 | 2024-07-01 10:24:29 | 江苏东方九天新能源材料有限公司 |  | 周志平 |  | 1 | 0.6 | 0 | 590 | 1 | DL00240551131 | 海金杜门:（0.203）厚度公差: 0.198-0.203mm、硬度: 90-100HV,粗粕度: Ra0.5-0.7um | 0 |  | 处理中 | 否 | 6564 | 1
一次退火 | JG12240601262 | JG1224060126 | 东方8# | 合格 |  | 甲 | 吴双勇,李龙礼,程新华 | 6675 | 6675 | 1 | 2840 | 0.4 | 760 | 退火 装炉量20T-45T(620℃),装炉量>45T (630℃） |  | 20100142 | 轧硬 | 0.4*760-SPCC | 30210015 | 光亮卷 | 0.1-SPCC |  | 20 | MO000938 | MO000938-011-02 | XPZG001 | 小品种钢前处理模板 | 13530 | 2024-06-24 | 2024-07-04 | 2 | 2024-06-29 10:58:23 | 2024-07-01 09:58:30 | 江苏东方九天新能源材料有限公司 | 192995 | 刘忠于 | 刘忠于 |  | 0.4 | 2840 | 760 | 1 | JG12240601262 | 轧0.1，米数控制在23100-23200米，脱脂分一包10400米。 |  |  | 否 | 否 | 3513 | 11
一次退火 | JG12240601261 | JG1224060126 | 东方8# | 合格 |  | 甲 | 吴双勇,李龙礼,程新华 | 6830 | 6830 | 1 | 2900 | 0.4 | 760 | 退火 装炉量20T-45T(620℃),装炉量>45T (630℃） |  | 20100142 | 轧硬 | 0.4*760-SPCC | 30210015 | 光亮卷 | 0.1-SPCC |  | 20 | MO000938 | MO000938-011-01 | XPZG001 | 小品种钢前处理模板 | 13530 | 2024-06-24 | 2024-07-04 | 2 | 2024-06-29 10:58:23 | 2024-07-01 09:58:30 | 江苏东方九天新能源材料有限公司 | 192995 | 刘忠于 | 刘忠于 |  | 0.4 | 2900 | 760 | 1 | JG12240601261 | 轧0.1，米数控制在23100-23200米，脱脂分一包10400米。 |  |  | 否 | 否 | 3513 | 11
最终平整 | JG12240550302 | JG12240550302 | 东方850平整 | 合格 | 让步接收 | 甲 | 陈俊华 | 5485 | 5460 | 0.9954 | 10160 | 0.1 | 710 | 平整 | 5190米传510.5MM0.28；5203.1米传511MM7.78MM2孔洞 | 20500018 | 光亮卷半成品 | 0.1-SPCC | 30210015 | 光亮卷 | 0.1*710*10160 |  | 60 | MO000865 | MO000865-001 | GLJ003 | 光亮卷前处理 模板 | 5880 | 2024-06-21 | 2024-06-28 | 2 | 2024-07-01 07:56:58 | 2024-07-01 07:58:36 | 江苏东方九天新能源材料有限公司 | 190479 | 陈俊华 |  |  | 0.1 | 10060 | 710 | 1 | JG12240550302 | 轧0.1，起筋切边 | 1 | K孔洞(5190米传510.5MM0.28；5203.1米传511MM7.78MM2) | 是 | 是 | 2540 | 1
铬钝化 | JG122405513612 | JG122405513612 | 东方铬钝化950 | 合格 | 合格品 | 乙 | 李志祥 | 1650 | 1634 | 0.9903 | 2860 | 0.1 | 760 | / | 1688米操580大小1.86，白斑 辊印 亮斑 碎边 | 30210015 | 光亮卷 | 0.1-SPCC | 30110014 | 铬钝化卷 | 0.1*760*2860 |  | 10 | MO001048 | MO001048-010 | GDH001 | 铬钝化模板 | 1650 | 2024-06-30 | 2024-06-30 | 2 | 2024-07-01 07:41:02 | 2024-07-01 07:58:02 | 江苏东方九天新能源材料有限公司 | 197250 | 李志祥 |  |  | 0.1 | 2870 | 760 | 1 | JG122405513612 |  | 1 | 白斑 辊印 亮斑 碎边 1688米操580大小1.86 | 是 | 是 | 17 | 10
铬钝化 | JG122405513511 | JG12240551351 | 东方铬钝化950 | 合格 | 合格品 | 乙 | 李志祥 | 2491.45 | 2479 | 0.995 | 4310 | 0.1 | 760 | / |  | 30210015 | 光亮卷 | 0.1-SPCC | 30110014 | 铬钝化卷 | 0.1*760*4310 |  | 10 | MO001048 | MO001048-015-01 | GDH001 | 铬钝化模板 | 7400 | 2024-06-30 | 2024-06-30 | 2 | 2024-07-01 06:51:32 | 2024-07-01 07:40:32 | 江苏东方九天新能源材料有限公司 |  | 李志祥 |  | 1 | 0.1 | 12940 | 760 | 1 | JG122405513511 |  | 1 |  | 是 | 是 | 65 | 15
铬钝化 | JG122405513512 | JG12240551351 | 东方铬钝化950 | 合格 | 合格品 | 乙 | 李志祥 | 2491.45 | 2479 | 0.995 | 4310 | 0.1 | 760 | / |  | 30210015 | 光亮卷 | 0.1-SPCC | 30110014 | 铬钝化卷 | 0.1*760*4310 |  | 10 | MO001048 | MO001048-015-02 | GDH001 | 铬钝化模板 | 7400 | 2024-06-30 | 2024-06-30 | 2 | 2024-07-01 06:51:32 | 2024-07-01 07:40:32 | 江苏东方九天新能源材料有限公司 |  | 李志祥 |  | 1 | 0.1 | 12940 | 760 | 1 | JG122405513512 |  | 1 |  | 是 | 是 | 65 | 15
铬钝化 | JG122405513513 | JG12240551351 | 东方铬钝化950 | 合格 | 合格品 | 乙 | 李志祥 | 2417.08 | 2405 | 0.995 | 4180 | 0.1 | 760 | / |  | 30210015 | 光亮卷 | 0.1-SPCC | 30110014 | 铬钝化卷 | 0.1*760*4180 |  | 10 | MO001048 | MO001048-015-03 | GDH001 | 铬钝化模板 | 7400 | 2024-06-30 | 2024-06-30 | 2 | 2024-07-01 06:51:32 | 2024-07-01 07:40:32 | 江苏东方九天新能源材料有限公司 |  | 李志祥 |  | 1 | 0.1 | 12940 | 760 | 1 | JG122405513513 |  | 1 |  | 是 | 是 | 65 | 15
最终平整 | JG12240551292 | JG1224055129 | 东方850平整 | 合格 | 让步接收 | 甲 | 陈俊华 | 5935 | 5910 | 0.9958 | 10250 | 0.1 | 760 | 平整 | 乳化斑(轻微),内100米传203.9-204.1MM7个0.49-0.85；1087.1米传723.7MM1.13；3042.7米传660.2MM1.2MM2孔洞,色差(轻微) | 20100142 | 轧硬 | 0.4*760-SPCC | 30210015 | 光亮卷 | 0.1*760*10250 |  | 60 | MO000772 | MO000772-001-02 | KSFW001 | 东方小品种钢前处理 0.67（昆山富维 厚度公差：0.660-0.670mm,光泽度大于150GU（横向、纵向），粗糙度：Ra0.2-0.45um.硬度：HV80-110） | 12080 | 2024-06-17 | 2024-06-27 | 2 | 2024-07-01 07:18:45 | 2024-07-01 07:21:04 | 江苏东方九天新能源材料有限公司 | 187671 | 陈俊华 |  |  | 0.1 | 10200 | 760 | 1 | JG12240551292 | 轧0.1，米数控制在20700-20800米，脱脂平均分包 | 1 | R乳化斑(轻微),K孔洞(内100米传203.9-204.1MM7个0.49-0.85；1087.1米传723.7MM1.13；3042.7米传660.2MM1.2MM2),S色差(轻微) | 是 | 是 | 6726 | 1
最终平整 | JG12240550641 | JG1224055064 | 东方850平整 | 合格 | 合格品 | 甲 | 陈俊华 | 6320 | 6310 | 0.9984 | 11110 | 0.1 | 760 | 平整 | 色差(下板面，重),花辊印(来料操15CM；传20CM，轻微) | 20100142 | 轧硬 | 0.4*760-SPCC | 30210015 | 光亮卷 | 0.1*760*11110 |  | 60 | MO000769 | MO000769-006-01 | KSFW001 | 东方小品种钢前处理 0.67（昆山富维 厚度公差：0.660-0.670mm,光泽度大于150GU（横向、纵向），粗糙度：Ra0.2-0.45um.硬度：HV80-110） | 12880 | 2024-06-17 | 2024-06-27 | 2 | 2024-07-01 06:25:46 | 2024-07-01 06:27:12 | 江苏东方九天新能源材料有限公司 | 187644 | 陈俊华 |  |  | 0.1 | 11100 | 760 | 1 | JG12240550641 | 轧0.1，米数控制在22200-22300米，脱脂分一包9200米。 | 1 | S色差(下板面，重),H横辊印(来料操15CM；传20CM，轻微) | 是 | 是 | 4589 | 6
铬钝化 | JG122405025011 | JG12240502501 | 东方铬钝化950 | 合格 | 合格品 | 乙 | 李志祥 | 2535.22 | 2491 | 0.9826 | 4340 | 0.1 | 760 | / |  | 30210015 | 光亮卷 | 0.1-SPCC | 30110014 | 铬钝化卷 | 0.1*760*4340 |  | 10 | MO001048 | MO001048-011-01 | GDH001 | 铬钝化模板 | 7510 | 2024-06-30 | 2024-06-30 | 2 | 2024-07-01 04:59:22 | 2024-07-01 06:17:48 | 江苏东方九天新能源材料有限公司 |  | 李志祥 |  | 1 | 0.1 | 13100 | 760 | 1 | JG122405025011 |  | 1 |  | 是 | 是 | 104 | 11
铬钝化 | JG122405025012 | JG12240502501 | 东方铬钝化950 | 合格 | 合格品 | 乙 | 李志祥 | 2535.22 | 2491 | 0.9826 | 4340 | 0.1 | 760 | / |  | 30210015 | 光亮卷 | 0.1-SPCC | 30110014 | 铬钝化卷 | 0.1*760*4340 |  | 10 | MO001048 | MO001048-011-02 | GDH001 | 铬钝化模板 | 7510 | 2024-06-30 | 2024-06-30 | 2 | 2024-07-01 04:59:22 | 2024-07-01 06:17:48 | 江苏东方九天新能源材料有限公司 |  | 李志祥 |  | 1 | 0.1 | 13100 | 760 | 1 | JG122405025012 |  | 1 |  | 是 | 是 | 104 | 11
铬钝化 | JG122405025013 | JG12240502501 | 东方铬钝化950 | 合格 | 合格品 | 乙 | 李志祥 | 2439.55 | 2397 | 0.9826 | 4180 | 0.1 | 760 | / |  | 30210015 | 光亮卷 | 0.1-SPCC | 30110014 | 铬钝化卷 | 0.1*760*4180 |  | 10 | MO001048 | MO001048-011-03 | GDH001 | 铬钝化模板 | 7510 | 2024-06-30 | 2024-06-30 | 2 | 2024-07-01 04:59:22 | 2024-07-01 06:17:48 | 江苏东方九天新能源材料有限公司 |  | 李志祥 |  | 1 | 0.1 | 13100 | 760 | 1 | JG122405025013 |  | 1 |  | 是 | 是 | 104 | 11
最终平整 | JG12240550631 | JG1224055063 | 东方850平整 | 合格 | 合格品 | 甲 | 陈俊华 | 6120 | 6120 | 1 | 10730 | 0.1 | 760 | 平整 | 传侧偶有黄斑,色差(轻微) | 20100142 | 轧硬 | 0.4*760-SPCC | 30210015 | 光亮卷 | 0.1*760*10730 |  | 60 | MO000769 | MO000769-005-01 | KSFW001 | 东方小品种钢前处理 0.67（昆山富维 厚度公差：0.660-0.670mm,光泽度大于150GU（横向、纵向），粗糙度：Ra0.2-0.45um.硬度：HV80-110） | 12860 | 2024-06-17 | 2024-06-27 | 2 | 2024-07-01 05:49:31 | 2024-07-01 05:50:38 | 江苏东方九天新能源材料有限公司 | 187643 | 陈俊华 |  |  | 0.1 | 10700 | 760 | 1 | JG12240550631 | 轧0.1，米数控制在22200-22300米，脱脂分一包9200米。 | 1 | H黄斑(传偶有黄斑),S色差(轻微) | 是 | 是 | 8726 | 5
最终平整 | JG12240550642 | JG1224055064 | 东方850平整 | 合格 | 合格品 | 甲 | 陈俊华 | 6340 | 6320 | 0.9968 | 11100 | 0.1 | 760 | 平整 | 色差(下表面，重),花辊印(操15CM；传20CM，轻微) | 20100142 | 轧硬 | 0.4*760-SPCC | 30210015 | 光亮卷 | 0.1*760*11100 |  | 60 | MO000769 | MO000769-006-02 | KSFW001 | 东方小品种钢前处理 0.67（昆山富维 厚度公差：0.660-0.670mm,光泽度大于150GU（横向、纵向），粗糙度：Ra0.2-0.45um.硬度：HV80-110） | 12880 | 2024-06-17 | 2024-06-27 | 2 | 2024-07-01 05:10:15 | 2024-07-01 05:11:42 | 江苏东方九天新能源材料有限公司 | 187644 | 陈俊华 |  |  | 0.1 | 11030 | 760 | 1 | JG12240550642 | 轧0.1，米数控制在22200-22300米，脱脂分一包9200米。 | 1 | S色差(下表面，重),H花辊印(来料操15CM；传20CM，轻微) | 是 | 是 | 4589 | 6
铬钝化 | JG12240550892 | JG12240550892 | 东方铬钝化950 | 合格 | 合格品 | 乙 | 李志祥 | 5910 | 5883 | 0.9954 | 10280 | 0.1 | 760 | / |  | 30210015 | 光亮卷 | 0.1-SPCC | 30110014 | 铬钝化卷 | 0.1*760*10280 |  | 10 | MO001048 | MO001048-017 | GDH001 | 铬钝化模板 | 5910 | 2024-06-30 | 2024-06-30 | 2 | 2024-07-01 03:50:21 | 2024-07-01 04:54:51 | 江苏东方九天新能源材料有限公司 | 197257 | 李志祥 |  |  | 0.1 | 10370 | 760 | 1 | JG12240550892 |  | 1 |  | 是 | 是 | 64 | 17
铬钝化 | JG00240600031 | JG0024060003 | 东方铬钝化750 | 合格 | 合格品 | 乙 | 李澍 | 2176.32 | 2173 | 0.9985 | 3100 | 0.15 | 610 | / |  | 30210011 | 光亮卷 | 0.15-SPCC | 30110011 | 铬钝化卷 | 0.15-SPCC |  | 10 | MO001046 | MO001046-005-01 | GDH001 | 铬钝化模板 | 6550 | 2024-06-30 | 2024-06-30 | 2 | 2024-07-01 03:46:28 | 2024-07-01 04:23:15 | 江苏东方九天新能源材料有限公司 |  | 李澍 |  | 1 | 0.15 | 9320 | 610 | 1 | JG00240600031 |  | 1 |  | 是 | 是 | 55 | 5
铬钝化 | JG00240600032 | JG0024060003 | 东方铬钝化750 | 合格 | 合格品 | 乙 | 李澍 | 6550 | 4367 | 0.6667 | 6260 | 0.15 | 610 | / |  | 30210011 | 光亮卷 | 0.15-SPCC | 30110011 | 铬钝化卷 | 0.15-SPCC |  | 10 | MO001046 | MO001046-005-02 | GDH001 | 铬钝化模板 | 6550 | 2024-06-30 | 2024-06-30 | 2 | 2024-07-01 03:46:28 | 2024-07-01 04:23:15 | 江苏东方九天新能源材料有限公司 |  | 李澍 |  | 1 | 0.15 | 9320 | 610 | 1 | JG00240600032 |  | 1 |  | 是 | 是 | 55 | 5
铬钝化 | JG12240551352 | JG12240551352 | 东方铬钝化950 | 合格 | 合格品 | 乙 | 李志祥 | 6020 | 6003 | 0.9972 | 10470 | 0.1 | 760 | / |  | 30210015 | 光亮卷 | 0.1-SPCC | 30110014 | 铬钝化卷 | 0.1-SPCC |  | 10 | MO001048 | MO001048-016 | GDH001 | 铬钝化模板 | 6020 | 2024-06-30 | 2024-06-30 | 2 | 2024-07-01 02:35:30 | 2024-07-01 03:48:09 | 江苏东方九天新能源材料有限公司 | 197256 | 李志祥 |  |  | 0.1 | 10540 | 760 | 1 | JG12240551352 |  | 1 |  | 是 | 是 | 73 | 16
铬钝化 | JG0024060005 | JG0024060005 | 东方铬钝化750 | 合格 | 合格品 | 乙 | 李澍 | 4976 | 4977 | 1.0002 | 7110 | 0.15 | 610 | / |  | 30210011 | 光亮卷 | 0.15-SPCC | 30110011 | 铬钝化卷 | 0.15-SPCC |  | 10 | MO001046 | MO001046-009 | GDH001 | 铬钝化模板 | 4976 | 2024-06-30 | 2024-06-30 | 2 | 2024-07-01 03:44:19 | 2024-07-01 03:44:58 | 江苏东方九天新能源材料有限公司 | 197237 | 李澍 |  |  | 0.15 | 7080 | 610 | 1 | JG0024060005 |  | 1 | 白斑 辊印 条印 白条印 | 是 | 是 | 0 | 9
最终平整 | JG12240551311 | JG1224055131 | 东方850平整 | 合格 | 让步接收 | 甲 | 陈俊华 | 7045 | 7080 | 1.005 | 12390 | 0.1 | 760 | 平整 | 8407.6米传517.9MM处，一个1.77mm2的孔洞，8418.2米传529.3MM处一个1.56MM2的孔洞，乳化斑重，色差 | 20100142 | 轧硬 | 0.4*760-SPCC | 30210015 | 光亮卷 | 0.1-SPCC |  | 60 | MO000773 | MO000773-002-01 | KSFW001 | 东方小品种钢前处理 0.67（昆山富维 厚度公差：0.660-0.670mm,光泽度大于150GU（横向、纵向），粗糙度：Ra0.2-0.45um.硬度：HV80-110） | 14295 | 2024-06-17 | 2024-06-27 | 2 | 2024-07-01 02:46:29 | 2024-07-01 02:48:34 | 江苏东方九天新能源材料有限公司 | 187678 | 陈俊华 |  |  | 0.1 | 12300 | 760 | 1 | JG12240551311 | 轧0.1，米数控制在24600-24700米，脱脂平均分包 | 1 | K孔洞(8407.6米传517.9MM1.77；8418.2米传529.3MM1.56MM2),R乳化斑(重),S色差(重) | 是 | 是 | 4783 | 2
铬钝化 | JG12240502482 | JG12240502482 | 东方铬钝化950 | 合格 | 合格品 | 乙 | 李志祥 | 6100 | 6069 | 0.9949 | 10610 | 0.1 | 760 | / |  | 30210015 | 光亮卷 | 0.1-SPCC | 30110014 | 铬钝化卷 | 0.1-SPCC |  | 10 | MO001048 | MO001048-014 | GDH001 | 铬钝化模板 | 6100 | 2024-06-30 | 2024-06-30 | 2 | 2024-07-01 01:48:04 | 2024-07-01 02:31:28 | 江苏东方九天新能源材料有限公司 | 197254 | 李志祥 |  |  | 0.1 | 10690 | 760 | 1 | JG12240502482 |  | 1 | 白斑 辊印 乳化斑 色差 | 是 | 是 | 43 | 14
最终平整 | JG12240551242 | JG1224055124 | 东方850平整 | 合格 | 合格品 | 甲 | 陈俊华 | 6635 | 6620 | 0.9977 | 11260 | 0.1 | 760 | 平整 | 乳化斑重，3502.2米传98.7MM处，一个0.92MM2的孔洞 | 20100142 | 轧硬 | 0.4*760-SPCC | 30210015 | 光亮卷 | 0.1-SPCC |  | 60 | MO000767 | MO000767-008-02 | KSFW001 | 东方小品种钢前处理 0.67（昆山富维 厚度公差：0.660-0.670mm,光泽度大于150GU（横向、纵向），粗糙度：Ra0.2-0.45um.硬度：HV80-110） | 13720 | 2024-06-17 | 2024-06-27 | 2 | 2024-07-01 01:58:20 | 2024-07-01 02:00:50 | 江苏东方九天新能源材料有限公司 | 187633 | 陈俊华 |  |  | 0.1 | 11200 | 760 | 1 | JG12240551242 | 轧0.1，米数控制在23700-23800米，脱脂分一包10500米。 | 1 | R乳化斑(重),K孔洞(3502.2米传98.7MM0.92MM2) | 是 | 是 | 6800 | 8
铬钝化 | JG122405512211 | JG12240551221 | 东方铬钝化950 | 合格 | 合格品 | 乙 | 李志祥 | 6850 | 4355 | 0.6358 | 7600 | 0.1 | 760 | / |  | 30210015 | 光亮卷 | 0.1-SPCC | 30110014 | 铬钝化卷 | 0.1-SPCC |  | 10 | MO001048 | MO001048-023-02 | GDH001 | 铬钝化模板 | 6850 | 2024-06-30 | 2024-06-30 | 2 | 2024-06-30 23:51:39 | 2024-07-01 01:47:43 | 江苏东方九天新能源材料有限公司 |  | 李志祥 |  | 1 | 0.1 | 11960 | 760 | 1 | JG122405512211 |  | 1 | 白斑 辊印 乳化斑 色差 | 是 | 是 | 174 | 23
铬钝化 | JG122405512212 | JG12240551221 | 东方铬钝化950 | 合格 | 合格品 | 乙 | 李志祥 | 2480.96 | 2473 | 0.9968 | 4330 | 0.1 | 760 | / | 2183/2932/3769/4155米操336/83/28/429大小0.44/0.8/2.12/0.18 | 30210015 | 光亮卷 | 0.1-SPCC | 30110014 | 铬钝化卷 | 0.1-SPCC |  | 10 | MO001048 | MO001048-023-01 | GDH001 | 铬钝化模板 | 6850 | 2024-06-30 | 2024-06-30 | 2 | 2024-06-30 23:51:39 | 2024-07-01 01:47:43 | 江苏东方九天新能源材料有限公司 |  | 李志祥 |  | 1 | 0.1 | 11960 | 760 | 1 | JG122405512212 |  | 1 | A暗线印(2183/2932/3769/4155米操336/83/28/429大小0.44/0.8/2.12/0.18) | 是 | 是 | 174 | 23
铬钝化 | JG0024060061 | JG0024060061 | 东方铬钝化750 | 合格 | 合格品 | 乙 | 李澍 | 4960 | 4887 | 0.9853 | 7020 | 0.15 | 610 | / |  | 30210011 | 光亮卷 | 0.15-SPCC | 30110011 | 铬钝化卷 | 0.15-SPCC |  | 10 | MO001062 | MO001062-002 | GDH001 | 铬钝化模板 | 4960 | 2024-06-30 | 2024-06-30 | 2 | 2024-06-30 23:50:04 | 2024-07-01 01:26:18 | 江苏东方九天新能源材料有限公司 | 197688 | 李澍 |  |  | 0.15 | 7030 | 610 | 1 | JG0024060061 |  | 1 | 白斑 辊印 条印 亮斑 | 是 | 是 | 96 | 2
最终平整 | JG12240550512 | JG1224055051 | 东方850平整 | 合格 | 合格品 | 甲 | 陈俊华 | 5515 | 5500 | 0.9973 | 9430 | 0.1 | 760 | 平整 | R乳化斑(重) | 20100142 | 轧硬 | 0.4*760-SPCC | 30210015 | 光亮卷 | 0.1-SPCC |  | 60 | MO000691 | MO000691-004-02 | KSFW001 | 东方小品种钢前处理 0.67（昆山富维 厚度公差：0.660-0.670mm,光泽度大于150GU（横向、纵向），粗糙度：Ra0.2-0.45um.硬度：HV80-110） | 13250 | 2024-06-07 | 2024-06-17 | 2 | 2024-07-01 01:15:40 | 2024-07-01 01:16:38 | 江苏东方九天新能源材料有限公司 | 178253 | 陈俊华 |  |  | 0.1 | 9400 | 760 | 1 | JG12240550512 | 轧0.1，米数控制在22800-22900米，脱脂分一包9300米。 | 1 | R乳化斑(重) | 是 | 是 | 4434 | 4