## sheet1
工序名称 | 批号 | 新卷号 | 出料厚度 | 出料宽度 | 出料长度 | 出料重量 | 备注 | 膜名称 | 机组名称 | 工序状态 | 检验结果 | 班组 | 参与人 | 来料重量 | 成材率 | 工序要求 | 来料编码 | 来料名称 | 来料规格 | 产品编码 | 产品名称 | 产品规格 | 排序 | 主计划号 | 子计划号 | 工序流程编码 | 工序流程名称 | 工单需求 | 计划开始时间 | 计划结束时间 | 工单状态 | 开始时间 | 产出时间 | 组织名称 | 卷号ID | 操作工人 | 报工人 | 检验 | 来料厚度 | 来料长度 | 来料宽度 | 是否分卷 | 原卷号 | 工单要求 | 是否成品 | 不良现象 | 是否入库 | 入库审核 | 生产工时 | 工单行号
覆膜 | JG1224070224 | JG12240702242 | 0.248 | 610 | 3180 | 2978 |  | 明绿改性膜-1 | 九天覆膜-8 | 合格 | 合格品 | 乙 | 桑永辉,冯忠平 | 2978 | 1 | / | 30110012 | 铬钝化卷 | 0.18-SPCC | 30312013 | 双面钢塑复合卷 | 0.248-SPCC | 10 | MO002116 | MO002116-008-02 | FM001 | 覆膜模板 | 5667 | 2024-07-27 | 2024-07-27 | 5 | 2024-08-08 05:56:11 | 2024-08-08 08:17:37 | 江苏九天光电科技有限公司 | 263199 | 冯忠平 |  | 1 | 0.248 | 3180 | 610 | 1 | JG12240702242 |  | 1 |  | 是 | 是 | 211 | 8
覆膜 | JG1224070224 | JG12240702241 | 0.248 | 610 | 3220 | 2924 | 内圈边0.255/0.183中0.256/0.186边0.261/0.187 剥离5.12// | 明绿改性膜-1 | 九天覆膜-8 | 合格 | 合格品 | 乙 | 桑永辉,冯忠平 | 2924 | 1 | / | 30110012 | 铬钝化卷 | 0.18-SPCC | 30312013 | 双面钢塑复合卷 | 0.248-SPCC | 10 | MO002116 | MO002116-008-01 | FM001 | 覆膜模板 | 5667 | 2024-07-27 | 2024-07-27 | 5 | 2024-08-08 05:56:11 | 2024-08-08 08:17:37 | 江苏九天光电科技有限公司 | 263199 | 冯忠平 |  | 1 | 0.248 | 3220 | 610 | 1 | JG12240702241 |  | 1 |  | 是 | 是 | 211 | 8
覆膜 | JG1224050056-2 | JG1224050056-23 | 0.19 | 710 | 3500 | 2138 | X锈点(轻微锈斑点)实际米数3580 | 明绿改性膜-1 | 九天覆膜-9 | 合格 | 让步接收 | 乙 | 黄宏涛,李忠 | 2138 | 1 | / | 30110014 | 铬钝化卷 | 0.1-SPCC | 30312002 | 双面钢塑复合卷 | 0.19-SPCC | 10 | MO002038 | MO002038-019-03 | FM001 | 覆膜模板 | 6327 | 2024-07-25 | 2024-07-25 | 5 | 2024-08-08 06:07:00 | 2024-08-08 08:11:35 | 江苏九天光电科技有限公司 | 0 | 李忠 |  | 1 | 0.19 | 3500 | 710 | 1 | JG1224050056-23 |  | 1 | X锈点(轻微锈斑点)碱液斑发黄 | 是 | 是 | 165 | 19
覆膜 | JG1224050056-2 | JG1224050056-22 | 0.19 | 710 | 3500 | 2132 | X锈点(轻微锈斑点) | 明绿改性膜-1 | 九天覆膜-9 | 合格 | 让步接收 | 乙 | 黄宏涛,李忠 | 2132 | 1 | / | 30110014 | 铬钝化卷 | 0.1-SPCC | 30312002 | 双面钢塑复合卷 | 0.19-SPCC | 10 | MO002038 | MO002038-019-02 | FM001 | 覆膜模板 | 6327 | 2024-07-25 | 2024-07-25 | 5 | 2024-08-08 06:07:00 | 2024-08-08 08:11:35 | 江苏九天光电科技有限公司 | 0 | 李忠 |  | 1 | 0.19 | 3500 | 710 | 1 | JG1224050056-22 |  | 1 | X锈点(轻微锈斑点) | 是 | 是 | 165 | 19
覆膜 | JG1224050056-2 | JG1224050056-21 | 0.165 | 710 | 4660 | 2694 | A凹印(卷芯160米处板面有多处来料异物顶伤凹印，折皱印),H黄斑(卷芯800米内板面发黄重，条印重),Z撞伤(卷芯传边来料撞伤打皱宽1公分) | 明绿改性膜-1 | 九天覆膜-9 | 合格 | 让步接收 | 乙 | 黄宏涛,李忠 | 2694 | 1 | / | 30110014 | 铬钝化卷 | 0.1-SPCC | 30312001 | 双面钢塑复合卷 | 0.165-SPCC | 10 | MO002038 | MO002038-019-01 | FM001 | 覆膜模板 | 6327 | 2024-07-25 | 2024-07-25 | 3 | 2024-08-08 06:07:00 | 2024-08-08 08:11:35 | 江苏九天光电科技有限公司 | 0 | 李忠 |  | 1 | 0.165 | 4660 | 710 | 1 | JG1224050056-21 |  | 1 | A凹印(卷芯160米处板面有多处来料异物顶伤凹印，折皱印),H黄斑(卷芯800米内板面发黄重，条印重),Z撞伤(卷芯传边来料撞伤打皱宽1公分)轻微锈斑点 | 是 | 是 | 165 | 19
覆膜 | JG1224070433 | JG12240704333 | 0.165 | 610 | 4000 | 2054 | 来料尾部折皱剪下300米，抗拉低318 | 明绿改性膜-1 | 九天覆膜-9 | 合格 | 合格品 | 乙 | 冯忠平,桑永辉 | 2054 | 1 | / | 30110014 | 铬钝化卷 | 0.1-SPCC | 30312001 | 双面钢塑复合卷 | 0.165-SPCC | 10 | MO002417 | MO002417-007-03 | FM001 | 覆膜模板 | 6127 | 2024-08-07 | 2024-08-07 | 3 | 2024-08-08 04:27:04 | 2024-08-08 05:55:50 | 江苏九天光电科技有限公司 | 282446 | 冯忠平 |  | 1 | 0.165 | 4000 | 610 | 1 | JG12240704333 |  | 1 |  | 是 | 是 | 352 | 7
覆膜 | JG1224070433 | JG12240704332 | 0.165 | 610 | 4420 | 2228 | 320-410米传动侧5公分宽凹皱印膜破 320-520米传动侧往里10公分凹皱印膜破 | 明绿改性膜-1 | 九天覆膜-9 | 待判定 | 5 | 乙 | 冯忠平,桑永辉 | 2228 | 1 | / | 30110014 | 铬钝化卷 | 0.1-SPCC | 30312001 | 双面钢塑复合卷 | 0.165-SPCC | 10 | MO002417 | MO002417-007-02 | FM001 | 覆膜模板 | 6127 | 2024-08-07 | 2024-08-07 | 3 | 2024-08-08 04:27:04 | 2024-08-08 05:55:50 | 江苏九天光电科技有限公司 | 282446 | 冯忠平 |  | 1 | 0.165 | 4420 | 610 | 1 | JG12240704332 |  | 1 | S色差(320-410米传动侧5公分宽凹皱印膜破 320-520米传动侧往里10公分凹皱印膜破) |  |  | 352 | 7
覆膜 | JG1224070433 | JG12240704331 | 0.165 | 610 | 4450 | 2262 | 4120米5-17公分有大虫锈斑膜破(来料） | 明绿改性膜-1 | 九天覆膜-9 | 待判定 | 5 | 乙 | 冯忠平,桑永辉 | 2262 | 1 | / | 30110014 | 铬钝化卷 | 0.1-SPCC | 30312001 | 双面钢塑复合卷 | 0.165-SPCC | 10 | MO002417 | MO002417-007-01 | FM001 | 覆膜模板 | 6127 | 2024-08-07 | 2024-08-07 | 3 | 2024-08-08 04:27:04 | 2024-08-08 05:55:50 | 江苏九天光电科技有限公司 | 282446 | 冯忠平 |  | 1 | 0.165 | 4450 | 610 | 1 | JG12240704331 |  | 1 | S色差(4120米5-25公分有大虫锈斑膜破) |  |  | 352 | 7
覆膜翻包 | JG122407017612 | JG122407017612 | 0.19 | 710 | 3010 | 1840 | 尾部有缩芯折印 |  | 九天覆膜-8 | 合格 | 让步接收 | 乙 | 黄宏涛,李忠 | 1840 | 1 | /复烘 | 30312002 | 双面钢塑复合卷 | 0.19-SPCC | 30312002 | 双面钢塑复合卷 | 0.19-SPCC | 10 | MO002280 | MO002280-001 | FM001 | 覆膜模板 | 1840 | 2024-08-02 | 2024-08-02 | 5 | 2024-08-08 03:13:26 | 2024-08-08 04:10:00 | 江苏九天光电科技有限公司 | 275939 | 李忠 |  |  | 0.19 | 0 | 710 | 1 | JG122407017612 |  | 1 | 缩芯折印(尾部有缩芯折印) | 是 | 是 | 57 | 1
覆膜翻包 | JG12240704212 | JG122407042123 | 0.19 | 710 | 3030 | 1818 | 头尾各500米内有缩芯折印 |  | 九天覆膜-8 | 合格 | 让步接收 | 乙 | 黄宏涛,李忠 | 1830 | 0.9934 | 缩芯翻包 | 30110014 | 铬钝化卷 | 0.1-SPCC | 30312002 | 双面钢塑复合卷 | 0.19-SPCC | 20 | MO002312 | MO002312-006-03 | FM001 | 覆膜模板 | 6615 | 2024-08-03 | 2024-08-03 | 5 | 2024-08-08 03:09:58 | 2024-08-08 03:12:19 | 江苏九天光电科技有限公司 | 0 | 李忠 |  | 1 | 0.19 | 3050 | 710 | 1 | JG122407042123 |  | 1 | 缩芯折印(头尾各500米内有缩芯折印) | 是 | 是 | 55 | 6
覆膜 | JG12240704831 | JG122407048313 | 0.25 | 610 | 2350 | 1750 | 尾传动侧3公分振纹，一边分三层 | 明绿CJB膜-1 | 九天覆膜-5 | 合格 | 让步接收 | 乙 | 何志宏 | 1750 | 1 | / | 30110011 | 铬钝化卷 | 0.15-SPCC | 30312017 | 双面钢塑复合卷 | 0.25-SPCC | 10 | MO002439 | MO002439-002-03 | FM001 | 覆膜模板 | 4805 | 2024-08-07 | 2024-08-07 | 5 | 2024-08-08 00:41:41 | 2024-08-08 02:56:22 | 江苏九天光电科技有限公司 | 0 | 何志宏 |  | 1 | 0.25 | 2350 | 610 | 1 | JG122407048313 |  | 1 | Z振纹(尾传动侧3公分振纹) | 是 | 是 | 180 | 2
覆膜 | JG12240704831 | JG122407048312 | 0.25 | 610 | 2330 | 1712 |  | 明绿CJB膜-1 | 九天覆膜-5 | 合格 | 合格品 | 乙 | 何志宏 | 1712 | 1 | / | 30110011 | 铬钝化卷 | 0.15-SPCC | 30312017 | 双面钢塑复合卷 | 0.25-SPCC | 10 | MO002439 | MO002439-002-02 | FM001 | 覆膜模板 | 4805 | 2024-08-07 | 2024-08-07 | 5 | 2024-08-08 00:41:41 | 2024-08-08 02:56:22 | 江苏九天光电科技有限公司 | 0 | 何志宏 |  | 1 | 0.25 | 2330 | 610 | 1 | JG122407048312 |  | 1 |  | 是 | 是 | 180 | 2
覆膜 | JG12240704831 | JG122407048311 | 0.25 | 610 | 2330 | 1710 | 一边分三层 | 明绿CJB膜-1 | 九天覆膜-5 | 合格 | 合格品 | 乙 | 何志宏 | 1710 | 1 | / | 30110011 | 铬钝化卷 | 0.15-SPCC | 30312017 | 双面钢塑复合卷 | 0.25-SPCC | 10 | MO002439 | MO002439-002-01 | FM001 | 覆膜模板 | 4805 | 2024-08-07 | 2024-08-07 | 5 | 2024-08-08 00:41:41 | 2024-08-08 02:56:22 | 江苏九天光电科技有限公司 | 0 | 何志宏 |  | 1 | 0.25 | 2330 | 610 | 1 | JG122407048311 |  | 1 |  | 是 | 是 | 180 | 2
覆膜 | JG12240702092 | JG12240702092 | 0.165 | 610 | 4380 | 2222 | 240/260米传动侧54/56公分各1个0.11平方毫米孔洞 下板面振纹 两侧边浪 | 明绿改性膜-2 | 九天覆膜-8 | 合格 | 让步接收 | 乙 | 冯忠平,桑永辉 | 2069 | 1.0739 | / | 30110014 | 铬钝化卷 | 0.1-SPCC | 30312001 | 双面钢塑复合卷 | 0.165-SPCC | 10 | MO002260 | MO002260-007 | FM001 | 覆膜模板 | 2069 | 2024-08-02 | 2024-08-02 | 5 | 2024-08-08 01:31:15 | 2024-08-08 01:52:59 | 江苏九天光电科技有限公司 | 275325 | 冯忠平 |  |  | 0.1 | 4450 | 610 | 1 | JG12240702092 |  | 1 | K孔洞(240米处传动侧54公分大小0.11 260米传动侧56公分大小0.11 下板面振纹 两侧边浪) | 是 | 是 | 21 | 7
覆膜 | JG12240700683 | JG12240700683 | 0.25 | 610 | 2310 | 1836 | 卷芯内300米传动侧撞伤折印10公分宽 | 明绿改性膜-2 | 九天覆膜-8 | 合格 | 让步接收 | 乙 | 桑永辉,冯忠平 | 1770 | 1.0373 | / |  |  |  | 30312017 | 双面钢塑复合卷 | 0.25-SPCC | 10 | MO002328 | MO002328-001 | FM001 | 覆膜模板 | 1770 | 2024-08-04 | 2024-08-04 | 5 | 2024-08-08 00:13:39 | 2024-08-08 01:03:47 | 江苏九天光电科技有限公司 | 278777 | 冯忠平 |  |  | 0.15 | 0 | 610 | 1 | JG12240700683 |  | 1 | S色差(卷芯内300米传动侧撞伤折印10公分宽) | 是 | 是 | 50 | 1
覆膜 | JG1224070245 | JG12240702453 | 0.25 | 610 | 2360 | 1796 | 尾传动侧3公分振纹发黄 | 明绿改性膜-2 | 九天覆膜-5 | 合格 | 让步接收 | 乙 | 何志宏 | 1796 | 1 | / | 30110011 | 铬钝化卷 | 0.15-SPCC | 30312017 | 双面钢塑复合卷 | 0.25-SPCC | 10 | MO002439 | MO002439-003-03 | FM001 | 覆膜模板 | 5073 | 2024-08-07 | 2024-08-07 | 5 | 2024-08-07 22:35:51 | 2024-08-08 00:35:52 | 江苏九天光电科技有限公司 | 0 | 何志宏 |  | 1 | 0.25 | 2360 | 610 | 1 | JG12240702453 |  | 1 | Z振纹(尾传动侧3公分振纹发黄) | 是 | 是 | 160 | 3
覆膜 | JG1224070245 | JG12240702452 | 0.25 | 610 | 2380 | 1814 | 抗拉低314 | 明绿改性膜-2 | 九天覆膜-5 | 合格 | 合格品 | 乙 | 何志宏 | 1814 | 1 | / | 30110011 | 铬钝化卷 | 0.15-SPCC | 30312017 | 双面钢塑复合卷 | 0.25-SPCC | 10 | MO002439 | MO002439-003-02 | FM001 | 覆膜模板 | 5073 | 2024-08-07 | 2024-08-07 | 5 | 2024-08-07 22:35:51 | 2024-08-08 00:35:52 | 江苏九天光电科技有限公司 | 0 | 何志宏 |  | 1 | 0.25 | 2380 | 610 | 1 | JG12240702452 |  | 1 |  | 是 | 是 | 160 | 3
覆膜 | JG1224070245 | JG12240702451 | 0.25 | 610 | 2380 | 1814 | 传动侧5毫米碎边，抗拉低317 | 明绿改性膜-2 | 九天覆膜-5 | 合格 | 让步接收 | 乙 | 何志宏 | 1814 | 1 | / | 30110011 | 铬钝化卷 | 0.15-SPCC | 30312017 | 双面钢塑复合卷 | 0.25-SPCC | 10 | MO002439 | MO002439-003-01 | FM001 | 覆膜模板 | 5073 | 2024-08-07 | 2024-08-07 | 5 | 2024-08-07 22:35:51 | 2024-08-08 00:35:52 | 江苏九天光电科技有限公司 | 0 | 何志宏 |  | 1 | 0.25 | 2380 | 610 | 1 | JG12240702451 |  | 1 | S碎边(传动侧5毫米碎边) | 是 | 是 | 160 | 3
覆膜 | JG1224040624 | JG12240406242 | 0.165 | 630 | 3820 | 2022 | 尾缩芯折印 板面亮斑点 | 明绿改性膜-1 | 九天覆膜-8 | 合格 | 合格品 | 乙 | 冯忠平,桑永辉 | 2022 | 1 | / | 30110014 | 铬钝化卷 | 0.1-SPCC | 30312001 | 双面钢塑复合卷 | 0.165-SPCC | 10 | MO002428 | MO002428-003-02 | FM001 | 覆膜模板 | 3801 | 2024-08-07 | 2024-08-07 | 3 | 2024-08-08 00:08:13 | 2024-08-08 00:13:20 | 江苏九天光电科技有限公司 | 282947 | 冯忠平 |  | 1 | 0.165 | 3820 | 630 | 1 | JG12240406242 |  | 1 | S色差(尾缩芯折印 板面亮斑点) | 是 | 是 | 15 | 3
覆膜 | JG1224040624 | JG12240406241 | 0.165 | 630 | 4000 | 2070 | 卷芯100米内操作侧撞伤印1.2公分 2330米操作侧8公分3个孔洞大小0.11-0.23 卷芯300米内有顶伤 | 明绿改性膜-1 | 九天覆膜-8 | 待判定 | 5 | 乙 | 冯忠平,桑永辉 | 2070 | 1 | / | 30110014 | 铬钝化卷 | 0.1-SPCC | 30312001 | 双面钢塑复合卷 | 0.165-SPCC | 10 | MO002428 | MO002428-003-01 | FM001 | 覆膜模板 | 3801 | 2024-08-07 | 2024-08-07 | 3 | 2024-08-08 00:08:13 | 2024-08-08 00:13:20 | 江苏九天光电科技有限公司 | 282947 | 冯忠平 |  | 1 | 0.165 | 4000 | 630 | 1 | JG12240406241 |  | 1 | S色差(卷芯100米内操作侧撞伤印1.2公分 2330米操作侧8公分3个孔洞大小0.11-0.23 卷芯300米内有顶伤 ) |  |  | 15 | 3
覆膜 | JG122406018112 | JG1224060181122 | 0.19 | 710 | 3400 | 2090 | 尾500米缩芯折印，有小气泡，操作侧浪边 | 明绿改性膜-1 | 九天覆膜-9 | 合格 | 让步接收 | 甲 | 顾志明,成防萍,徐新圣 | 2090 | 1 | / | 30110014 | 铬钝化卷 | 0.1-SPCC | 30312002 | 双面钢塑复合卷 | 0.19-SPCC | 10 | MO001867 | MO001867-001-02 | FM001 | 覆膜模板 | 3807 | 2024-07-21 | 2024-07-21 | 5 | 2024-08-07 16:25:38 | 2024-08-07 19:08:28 | 江苏九天光电科技有限公司 | 252541 | 顾志明 |  | 1 | 0.19 | 3400 | 710 | 1 | JG1224060181122 |  | 1 | 尾500米缩芯折印，有小气泡，操作侧浪边 | 是 | 是 | 489 | 1
覆膜 | JG122406018112 | JG1224060181121 | 0.165 | 710 | 3490 | 2068 | K孔洞(1800--1820米操作侧边部3公分内连续多处孔洞，2.83-8.4mm2),G辊印(色差，白斑) | 明绿改性膜-1 | 九天覆膜-9 | 待判定 | 5 | 甲 | 顾志明,成防萍,徐新圣 | 2068 | 1 | / | 30110014 | 铬钝化卷 | 0.1-SPCC | 30312001 | 双面钢塑复合卷 | 0.165-SPCC | 10 | MO001867 | MO001867-001-01 | FM001 | 覆膜模板 | 3807 | 2024-07-21 | 2024-07-21 | 3 | 2024-08-07 16:25:38 | 2024-08-07 19:08:28 | 江苏九天光电科技有限公司 | 252538 | 顾志明 |  | 1 | 0.165 | 3490 | 710 | 1 | JG1224060181121 |  | 1 | K孔洞(1800--1820米操作侧边部3公分内连续多处孔洞，2.83-8.4mm2),G辊印(色差，白斑) |  |  | 489 | 1
覆膜翻包 | JG1224055093111 | JG1224055093111 | 0.165 | 610 | 4280 | 2123 | 3470-3500米传225-226mm处4个孔洞约0.11-0.17平方毫米。整卷板面锈斑点效重。 |  | 九天覆膜-8 | 待判定 | 5 | 甲 | 徐刚,徐兴良 | 2130 | 0.9967 | /复烘 | 30312001 | 双面钢塑复合卷 | 0.165-SPCC | 30312001 | 双面钢塑复合卷 | 0.165-SPCC | 10 | MO002280 | MO002280-002 | FM001 | 覆膜模板 | 2130 | 2024-08-02 | 2024-08-02 | 3 | 2024-08-07 18:37:34 | 2024-08-07 18:42:58 | 江苏九天光电科技有限公司 | 275940 | 徐兴良 |  |  | 0.165 | 0 | 610 | 1 | JG1224055093111 |  | 1 | K孔洞(3470-3500米传225-226mm处4个孔洞约0.11-0.17平方毫米。),X锈斑(整卷板面锈斑点效重。) | 否 | 否 |  | 2
覆膜 | JG1224060279 | JG12240602793 | 0.165 | 610 | 3850 | 2029 | Z振纹(板面振纹重),Q起筋(2920米上膜中间膜破约1公分，有膜起筋。) | 明绿改性膜-1 | 九天覆膜-8 | 待判定 | 5 | 甲 | 徐刚,徐兴良 | 2029 | 1 | / | 30110014 | 铬钝化卷 | 0.1-SPCC | 30312001 | 双面钢塑复合卷 | 0.165-SPCC | 10 | MO002428 | MO002428-001-03 | FM001 | 覆膜模板 | 5353 | 2024-08-07 | 2024-08-07 | 3 | 2024-08-07 16:58:25 | 2024-08-07 18:36:16 | 江苏九天光电科技有限公司 | 282948 | 徐兴良 |  | 1 | 0.165 | 3850 | 610 | 1 | JG12240602793 |  | 1 | Z振纹(板面振纹重),Q起筋(2920米上膜中间膜破约1公分，有膜起筋。) |  |  | 392 | 1
覆膜 | JG1224060279 | JG12240602792 | 0.165 | 610 | 4150 | 2099 | S松花印(板面松花印),S色差(板面色差),G辊印(板面辊印),L亮斑(板面亮斑点),B白斑(板面白斑点),Z振纹(板面振纹),Q起筋(操边起筋)800米两侧露白约6mm | 明绿改性膜-1 | 九天覆膜-8 | 待判定 | 5 | 甲 | 徐刚,徐兴良 | 2099 | 1 | / | 30110014 | 铬钝化卷 | 0.1-SPCC | 30312001 | 双面钢塑复合卷 | 0.165-SPCC | 10 | MO002428 | MO002428-001-02 | FM001 | 覆膜模板 | 5353 | 2024-08-07 | 2024-08-07 | 3 | 2024-08-07 16:58:25 | 2024-08-07 18:36:16 | 江苏九天光电科技有限公司 | 282948 | 徐兴良 |  | 1 | 0.165 | 4150 | 610 | 1 | JG12240602792 |  | 1 | S松花印(板面松花印),S色差(板面色差),G辊印(板面辊印),L亮斑(板面亮斑点),B白斑(板面白斑点),Z振纹(板面振纹),Q起筋(操边起筋) |  |  | 392 | 1
覆膜 | JG1224060279 | JG12240602791 | 0.165 | 610 | 3110 | 1587 | S色差(板面色差),G辊印(板面辊印),L亮斑(板面亮斑点),B白斑(板面白斑点),Z振纹(板面振纹),Q起筋(操边起筋),S松花印(板面松花印) | 明绿改性膜-1 | 九天覆膜-8 | 合格 | 让步接收 | 甲 | 徐刚,徐兴良 | 1587 | 1 | / | 30110014 | 铬钝化卷 | 0.1-SPCC | 30312001 | 双面钢塑复合卷 | 0.165-SPCC | 10 | MO002428 | MO002428-001-01 | FM001 | 覆膜模板 | 5353 | 2024-08-07 | 2024-08-07 | 3 | 2024-08-07 16:58:25 | 2024-08-07 18:36:16 | 江苏九天光电科技有限公司 | 282948 | 徐兴良 |  | 1 | 0.165 | 3110 | 610 | 1 | JG12240602791 |  | 1 | S色差(板面色差),G辊印(板面辊印),L亮斑(板面亮斑点),B白斑(板面白斑点),Z振纹(板面振纹),Q起筋(操边起筋),S松花印(板面松花印) | 是 | 是 | 392 | 1
覆膜 | JG1224070093 | JG12240700933 | 0.15 | 610 | 3530 | 1751 | 缩芯折印(尾缩芯折印) | 明绿改性膜-1 | 九天覆膜-5 | 合格 | 让步接收 | 甲 | 徐刚,徐兴良 | 1751 | 1 | / | 30110014 | 铬钝化卷 | 0.1-SPCC | 30311002 | 单面钢塑复合卷 | 0.15-SPCC | 10 | MO002048 | MO002048-008-03 | FM001 | 覆膜模板 | 5673 | 2024-07-25 | 2024-07-25 | 5 | 2024-08-07 13:50:48 | 2024-08-07 16:44:10 | 江苏九天光电科技有限公司 | 0 | 徐兴良 |  | 1 | 0.15 | 3530 | 610 | 1 | JG12240700933 |  | 1 | 缩芯折印(尾缩芯折印) | 是 | 是 | 232 | 8
覆膜 | JG1224070093 | JG12240700932 | 0.15 | 610 | 4200 | 2083 |  | 明绿改性膜-1 | 九天覆膜-5 | 合格 | 合格品 | 甲 | 徐刚,徐兴良 | 2083 | 1 | / | 30110014 | 铬钝化卷 | 0.1-SPCC | 30311002 | 单面钢塑复合卷 | 0.15-SPCC | 10 | MO002048 | MO002048-008-02 | FM001 | 覆膜模板 | 5673 | 2024-07-25 | 2024-07-25 | 5 | 2024-08-07 13:50:48 | 2024-08-07 16:44:09 | 江苏九天光电科技有限公司 | 0 | 徐兴良 |  | 1 | 0.15 | 4200 | 610 | 1 | JG12240700932 |  | 1 |  | 是 | 是 | 232 | 8
覆膜 | JG1224070093 | JG12240700931 | 0.15 | 610 | 4200 | 2085 |  | 明绿改性膜-1 | 九天覆膜-5 | 合格 | 合格品 | 甲 | 徐刚,徐兴良 | 2085 | 1 | / | 30110014 | 铬钝化卷 | 0.1-SPCC | 30311002 | 单面钢塑复合卷 | 0.15-SPCC | 10 | MO002048 | MO002048-008-01 | FM001 | 覆膜模板 | 5673 | 2024-07-25 | 2024-07-25 | 5 | 2024-08-07 13:50:48 | 2024-08-07 16:44:09 | 江苏九天光电科技有限公司 | 0 | 徐兴良 |  | 1 | 0.15 | 4200 | 610 | 1 | JG12240700931 |  | 1 |  | 是 | 是 | 232 | 8
覆膜 | JG1224040137-11 | JG1224040137-11 | 0.165 | 710 | 3900 | 2322 | X锈点(来料板面小锈斑点重，板面发黄，白斑),S碎边(操作侧碎边约5毫米),D顶伤(尾300米板面中部顶伤凹印约2公分) | 明绿改性膜-1 | 九天覆膜-9 | 合格 | 让步接收 | 甲 | 成防萍,顾志明,徐新圣 | 2159 | 1.0755 | / | 30110014 | 铬钝化卷 | 0.1-SPCC | 30312001 | 双面钢塑复合卷 | 0.165-SPCC | 10 | MO002435 | MO002435-001 | FM001 | 覆膜模板 | 2159 | 2024-08-07 | 2024-08-07 | 5 | 2024-08-07 16:20:40 | 2024-08-07 16:23:43 | 江苏九天光电科技有限公司 | 283028 | 顾志明 |  |  | 0.1 | 0 | 710 | 1 | JG1224040137-11 |  | 1 | X锈点(来料板面小锈斑点重，板面发黄，白斑),S碎边(操作侧碎边约5毫米),D顶伤(尾300米板面中部顶伤凹印约2公分) | 是 | 是 | 3 | 1
覆膜 | JG1224040239-221 | JG1224040239-221 | 0.19 | 710 | 3000 | 1800 | 来料白斑，辊印 ，偶有轻黄斑，轻凹印 剥离低6.01/6.04 | 明绿改性膜-1 | 九天覆膜-9 | 合格 | 让步接收 | 甲 | 成防萍,顾志明,徐新圣 | 1647 | 1.0929 | / | 30110014 | 铬钝化卷 | 0.1-SPCC | 30312002 | 双面钢塑复合卷 | 0.19-SPCC | 10 | MO001335 | MO001335-010 | FM001 | 覆膜模板 | 1647 | 2024-07-07 | 2024-07-07 | 5 | 2024-08-07 11:50:34 | 2024-08-07 13:20:06 | 江苏九天光电科技有限公司 | 226202 | 顾志明 |  |  | 0.1 | 0 | 710 | 1 | JG1224040239-221 |  | 1 | 来料白斑，辊印 ，偶有轻黄斑，轻凹印 | 是 | 是 | 90 | 10
覆膜 | JG122407039621 | JG1224070396213 | 0.19 | 710 | 3420 | 2042 |  | 明绿改性膜-1 | 九天覆膜-9 | 合格 | 合格品 | 甲 | 成防萍,顾志明,徐新圣 | 2042 | 1 | / | 30110014 | 铬钝化卷 | 0.1-SPCC | 30312002 | 双面钢塑复合卷 | 0.19-SPCC | 10 | MO002394 | MO002394-008-03 | FM001 | 覆膜模板 | 5383 | 2024-08-06 | 2024-08-06 | 5 | 2024-08-07 10:35:00 | 2024-08-07 11:44:56 | 江苏九天光电科技有限公司 | 0 | 顾志明 |  | 1 | 0.19 | 3420 | 710 | 1 | JG1224070396213 |  | 1 |  | 是 | 是 | 92 | 8
覆膜 | JG122407039621 | JG1224070396212 | 0.19 | 710 | 3220 | 1924 |  | 明绿改性膜-1 | 九天覆膜-9 | 合格 | 合格品 | 甲 | 成防萍,顾志明,徐新圣 | 1924 | 1 | / | 30110014 | 铬钝化卷 | 0.1-SPCC | 30312002 | 双面钢塑复合卷 | 0.19-SPCC | 10 | MO002394 | MO002394-008-02 | FM001 | 覆膜模板 | 5383 | 2024-08-06 | 2024-08-06 | 5 | 2024-08-07 10:35:00 | 2024-08-07 11:44:56 | 江苏九天光电科技有限公司 | 0 | 顾志明 |  | 1 | 0.19 | 3220 | 710 | 1 | JG1224070396212 |  | 1 |  | 是 | 是 | 92 | 8
覆膜 | JG122407039621 | JG1224070396211 | 0.19 | 710 | 3300 | 1970 |  | 明绿改性膜-1 | 九天覆膜-9 | 合格 | 合格品 | 甲 | 成防萍,顾志明,徐新圣 | 1970 | 1 | / | 30110014 | 铬钝化卷 | 0.1-SPCC | 30312002 | 双面钢塑复合卷 | 0.19-SPCC | 10 | MO002394 | MO002394-008-01 | FM001 | 覆膜模板 | 5383 | 2024-08-06 | 2024-08-06 | 5 | 2024-08-07 10:35:00 | 2024-08-07 11:44:56 | 江苏九天光电科技有限公司 | 0 | 顾志明 |  | 1 | 0.19 | 3300 | 710 | 1 | JG1224070396211 |  | 1 |  | 是 | 是 | 92 | 8
覆膜 | JG1224040621 | JG12240406212 | 0.165 | 630 | 4360 | 2255 | K孔洞(3865米操337mm1个孔洞约7.84mm2[已夹纸】),M膜破(3400米上膜操作侧20公分内有气泡印。) | 明绿改性膜-1 | 九天覆膜-8 | 合格 | 让步接收 | 甲 | 徐刚,徐兴良 | 2255 | 1 | / |  |  |  | 30312001 | 双面钢塑复合卷 | 0.165-SPCC | 10 | MO002260 | MO002260-009-02 | FM001 | 覆膜模板 | 3670 | 2024-08-02 | 2024-08-02 | 5 | 2024-08-07 09:16:04 | 2024-08-07 11:00:16 | 江苏九天光电科技有限公司 | 0 | 徐兴良 |  | 1 | 0.165 | 4360 | 630 | 1 | JG12240406212 |  | 1 | K孔洞(3865米操337mm1个孔洞约7.84mm2[已夹纸】),M膜破(3400米上膜操作侧20公分内有气泡印。) | 是 | 是 | 312 | 9
覆膜 | JG1224040621 | JG12240406211 | 0.1 | 630 | 3400 | 1580 |  | 明绿改性膜-1 | 九天覆膜-8 | 合格 | 合格品 | 甲 | 徐刚,徐兴良 | 1580 | 1 | / | 30110014 | 铬钝化卷 | 0.1-SPCC | 20920001 | 头尾料 |  | 10 | MO002260 | MO002260-009-01 | FM001 | 覆膜模板 | 7.34 | 2024-08-02 | 2024-08-02 | 3 | 2024-08-07 09:16:04 | 2024-08-07 11:00:16 | 江苏九天光电科技有限公司 | 0 | 徐兴良 |  | 1 | 0.1 | 3400 | 630 | 1 | JG12240406211 |  | 1 |  |  |  | 312 | 9
覆膜 | JG12240704192 | JG122407041923 | 0.19 | 710 | 3290 | 1976 |  | 明绿改性膜-1 | 九天覆膜-9 | 合格 | 合格品 | 乙 | 黄宏涛,李忠 | 1976 | 1 | / | 30110014 | 铬钝化卷 | 0.1-SPCC | 30312002 | 双面钢塑复合卷 | 0.19-SPCC | 10 | MO002394 | MO002394-007-03 | FM001 | 覆膜模板 | 5421 | 2024-08-06 | 2024-08-06 | 5 | 2024-08-07 02:07:41 | 2024-08-07 10:33:36 | 江苏九天光电科技有限公司 | 0 | 李忠 |  | 1 | 0.19 | 3290 | 710 | 1 | JG122407041923 |  | 1 |  | 是 | 是 | 674 | 7
覆膜 | JG12240704192 | JG122407041922 | 0.19 | 710 | 3330 | 1998 |  | 明绿改性膜-1 | 九天覆膜-9 | 合格 | 合格品 | 乙 | 黄宏涛,李忠 | 1998 | 1 | / | 30110014 | 铬钝化卷 | 0.1-SPCC | 30312002 | 双面钢塑复合卷 | 0.19-SPCC | 10 | MO002394 | MO002394-007-02 | FM001 | 覆膜模板 | 5421 | 2024-08-06 | 2024-08-06 | 5 | 2024-08-07 02:07:41 | 2024-08-07 10:33:36 | 江苏九天光电科技有限公司 | 0 | 李忠 |  | 1 | 0.19 | 3330 | 710 | 1 | JG122407041922 |  | 1 |  | 是 | 是 | 674 | 7
覆膜 | JG12240704192 | JG122407041921 | 0.19 | 710 | 3420 | 2054 | 卷芯1000米内传动侧14-20公分连续亮辊印 | 明绿改性膜-1 | 九天覆膜-9 | 合格 | 让步接收 | 乙 | 黄宏涛,李忠 | 2054 | 1 | / | 30110014 | 铬钝化卷 | 0.1-SPCC | 30312002 | 双面钢塑复合卷 | 0.19-SPCC | 10 | MO002394 | MO002394-007-01 | FM001 | 覆膜模板 | 5421 | 2024-08-06 | 2024-08-06 | 5 | 2024-08-07 02:07:41 | 2024-08-07 10:33:36 | 江苏九天光电科技有限公司 | 0 | 李忠 |  | 1 | 0.19 | 3420 | 710 | 1 | JG122407041921 |  | 1 | 卷芯1000米内传动侧14-20公分连续亮辊印 | 是 | 是 | 674 | 7
覆膜 | JG1224040136-112 | JG1224040136-112 | 0.165 | 710 | 3800 | 2252 | 来料板面凹印，尾180 米缩芯折印，有小气泡 | 明绿改性膜-1 | 九天覆膜-9 | 合格 | 让步接收 | 甲 | 成防萍,顾志明,徐新圣 | 2114 | 1.0653 | / | 30110014 | 铬钝化卷 | 0.1-SPCC | 30312001 | 双面钢塑复合卷 | 0.165-SPCC | 10 | MO001331 | MO001331-006 | FM001 | 覆膜模板 | 2114 | 2024-07-07 | 2024-07-07 | 5 | 2024-08-07 09:02:29 | 2024-08-07 10:02:27 | 江苏九天光电科技有限公司 | 226101 | 顾志明 |  |  | 0.1 | 0 | 710 | 1 | JG1224040136-112 |  | 1 | 来料板面凹印，尾180 米缩芯折印，有小气泡 | 是 | 是 | 60 | 6