## sheet1
工序名称 | 批号 | 新卷号 | 出料厚度 | 出料宽度 | 出料长度 | 出料重量 | 备注 | 膜名称 | 机组名称 | 工序状态 | 检验结果 | 班组 | 参与人 | 来料重量 | 成材率 | 工序要求 | 来料编码 | 来料名称 | 来料规格 | 产品编码 | 产品名称 | 产品规格 | 排序 | 主计划号 | 子计划号 | 工序流程编码 | 工序流程名称 | 工单需求 | 计划开始时间 | 计划结束时间 | 工单状态 | 开始时间 | 产出时间 | 组织名称 | 卷号ID | 操作工人 | 报工人 | 检验 | 来料厚度 | 来料长度 | 来料宽度 | 是否分卷 | 原卷号 | 工单要求 | 是否成品 | 不良现象 | 是否入库 | 入库审核 | 生产工时 | 工单行号
铬钝化 | JG1224070476 | JG1224070476 | 0.1 | 610 | 13340 | 6223 | 13190米来料板面花辊印，疑似叠带，13220/13310/13330米横向55/606/606，大小0.34/0.17/0.17，来料板面亮斑点，辊印 |  | 东方铬钝化750 | 合格 | 合格品 | 甲 | 周建锋 | 6230 | 0.9989 | 0.15镀铬量80-100 | 30210015 | 光亮卷 | 0.1-SPCC | 30110014 | 铬钝化卷 | 0.1-SPCC | 10 | MO002427 | MO002427-019 | GDH001 | 铬钝化模板 | 6230 | 2024-08-07 | 2024-08-07 | 3 | 2024-08-08 07:55:41 | 2024-08-08 08:19:06 | 江苏东方九天新能源材料有限公司 | 282860 | 倪兵 |  |  | 0.1 | 13380 | 610 | 1 | JG1224070476 |  | 1 | 13190米来料板面花辊印，疑似叠带，13220/13310/13330米横向55/606/606，大小0.34/0.17/0.17，来料板面亮斑点，辊印 | 否 | 否 |  | 19
铬钝化 | JG12240703231 | JG12240703231 | 0.1 | 760 | 10150 | 5723 |  |  | 东方铬钝化950 | 合格 | 合格品 | 乙 | 李志祥 | 6160 | 0.9291 | / | 30210015 | 光亮卷 | 0.1-SPCC | 30110014 | 铬钝化卷 | 0.1-SPCC | 10 | MO002403 | MO002403-007 | GDH001 | 铬钝化模板 | 6160 | 2024-08-07 | 2024-08-07 | 5 | 2024-08-07 20:12:13 | 2024-08-07 20:13:35 | 江苏东方九天新能源材料有限公司 | 282258 | 陈猛 |  |  | 0.1 | 0 | 760 | 1 | JG12240703231 |  | 1 |  | 是 | 是 | 1 | 7
铬钝化 | JG12240703281 | JG122407032812 | 0.1 | 760 | 7100 | 4067 |  |  | 东方铬钝化950 | 合格 | 合格品 | 乙 | 李志祥 | 4067 | 1 | / | 30210015 | 光亮卷 | 0.1-SPCC | 30110014 | 铬钝化卷 | 0.1-SPCC | 10 | MO002403 | MO002403-008-02 | GDH001 | 铬钝化模板 | 7850 | 2024-08-07 | 2024-08-07 | 5 | 2024-08-07 17:49:51 | 2024-08-07 18:36:56 | 江苏东方九天新能源材料有限公司 |  | 陈猛 |  | 1 | 0.1 | 7100 | 760 | 1 | JG122407032812 |  | 1 |  | 是 | 是 | 70 | 8
铬钝化 | JG12240703281 | JG122407032811 | 0.1 | 760 | 6550 | 3747 | 80米操侧128-218mm16个孔洞（0.18-1.06mm2），1253-1259米操侧166mm4个孔洞（0.71-0.8 mm2）6450米操侧259mm孔洞（0.27mm2） |  | 东方铬钝化950 | 合格 | 让步接收 | 乙 | 李志祥 | 3747 | 1 | / |  |  |  | 30110014 | 铬钝化卷 | 0.1-SPCC | 10 | MO002403 | MO002403-008-01 | GDH001 | 铬钝化模板 | 7850 | 2024-08-07 | 2024-08-07 | 5 | 2024-08-07 17:49:51 | 2024-08-07 18:36:56 | 江苏东方九天新能源材料有限公司 |  | 陈猛 |  | 1 | 0.1 | 6550 | 760 | 1 | JG122407032811 |  | 1 | 孔洞内80米16个大小0.18-1.06操侧128-218 1253-1259米4个大小0.71-0.8操侧166 6450米1个大小0.27操侧259 | 是 | 是 | 70 | 8
铬钝化 | JG12240703241 | JG122407032412 | 0.1 | 760 | 11450 | 6557 | 6000米内正反面发黄条印重 |  | 东方铬钝化950 | 合格 | 让步接收 | 乙 | 李志祥 | 6557 | 1 | / |  |  |  | 30110014 | 铬钝化卷 | 0.1-SPCC | 10 | MO002403 | MO002403-006-02 | GDH001 | 铬钝化模板 | 7740 | 2024-08-07 | 2024-08-07 | 5 | 2024-08-07 17:11:27 | 2024-08-07 17:12:50 | 江苏东方九天新能源材料有限公司 |  | 李志祥 |  | 1 | 0.1 | 11450 | 760 | 1 | JG122407032412 |  | 1 | 乳化斑 色差 条印 来料发黄6000米内正反面黄条印重 | 是 | 是 | 1 | 6
铬钝化 | JG12240703241 | JG122407032411 | 0.1 | 760 | 1700 | 967 | 折印，黄条印重，短带 |  | 东方铬钝化950 | 其他入库 | 协议品 | 乙 | 李志祥 | 967 | 1 | / | 30110014 | 铬钝化卷 | 0.1-SPCC | 30110014 | 铬钝化卷 | 0.1-SPCC | 10 | MO002403 | MO002403-006-01 | GDH001 | 铬钝化模板 | 7740 | 2024-08-07 | 2024-08-07 | 5 | 2024-08-07 17:11:27 | 2024-08-07 17:12:50 | 江苏东方九天新能源材料有限公司 |  | 李志祥 |  | 1 | 0.1 | 1700 | 760 | 1 | JG122407032411 |  | 1 | 色差 条印 折印 乳化斑 黄条印重来料 | 是 | 是 | 1 | 6
铬钝化 | JG12240701891 | JG12240701891 | 0.1 | 610 | 6280 | 2881 |  |  | 东方铬钝化750 | 合格 | 合格品 | 乙 | 李澍 | 3104 | 0.9282 | / | 30210015 | 光亮卷 | 0.1-SPCC | 30110014 | 铬钝化卷 | 0.1-SPCC | 10 | MO002273 | MO002273-004 | GDH001 | 铬钝化模板 | 3104 | 2024-08-02 | 2024-08-02 | 5 | 2024-08-07 15:47:02 | 2024-08-07 15:47:21 | 江苏东方九天新能源材料有限公司 | 275725 | 李澍 |  |  | 0.1 | 6830 | 610 | 1 | JG12240701891 |  | 1 |  | 是 | 是 | 0 | 4
铬钝化 | JG1224070475 | JG1224070475 | 0.1 | 610 | 13000 | 6003 | 白斑 辊印 条印 |  | 东方铬钝化750 | 合格 | 合格品 | 乙 | 李澍 | 6258 | 0.9593 | 0.15镀铬量80-100 | 30210015 | 光亮卷 | 0.1-SPCC | 30110014 | 铬钝化卷 | 0.1-SPCC | 10 | MO002427 | MO002427-021 | GDH001 | 铬钝化模板 | 6258 | 2024-08-07 | 2024-08-07 | 5 | 2024-08-07 14:01:31 | 2024-08-07 15:03:29 | 江苏东方九天新能源材料有限公司 | 282862 | 李澍 |  |  | 0.1 | 13600 | 610 | 1 | JG1224070475 |  | 1 | 白斑 辊印 条印 | 是 | 是 | 62 | 21
铬钝化 | JG1224070528 | JG12240705284 | 0.15 | 610 | 3100 | 2119 |  |  | 东方铬钝化750 | 合格 | 合格品 | 乙 | 李澍 | 2119 | 1 | 镀铬量80-100 | 30210011 | 光亮卷 | 0.15-SPCC | 30110011 | 铬钝化卷 | 0.15-SPCC | 10 | MO002326 | MO002326-003-04 | GDH001 | 铬钝化模板 | 6914 | 2024-08-04 | 2024-08-04 | 5 | 2024-08-07 12:48:36 | 2024-08-07 14:00:12 | 江苏东方九天新能源材料有限公司 |  | 李澍 |  | 1 | 0.15 | 3100 | 610 | 1 | JG12240705284 |  | 1 |  | 是 | 是 | 90 | 3
铬钝化 | JG1224070528 | JG12240705283 | 0.15 | 610 | 2320 | 1596 |  |  | 东方铬钝化750 | 合格 | 合格品 | 乙 | 李澍 | 1596 | 1 | 镀铬量80-100 | 30210011 | 光亮卷 | 0.15-SPCC | 30110011 | 铬钝化卷 | 0.15-SPCC | 10 | MO002326 | MO002326-003-03 | GDH001 | 铬钝化模板 | 6914 | 2024-08-04 | 2024-08-04 | 5 | 2024-08-07 12:48:36 | 2024-08-07 14:00:12 | 江苏东方九天新能源材料有限公司 |  | 李澍 |  | 1 | 0.15 | 2320 | 610 | 1 | JG12240705283 |  | 1 |  | 是 | 是 | 90 | 3
铬钝化 | JG1224070528 | JG12240705282 | 0.15 | 610 | 2320 | 1594 |  |  | 东方铬钝化750 | 合格 | 合格品 | 乙 | 李澍 | 1594 | 1 | 镀铬量80-100 | 30210011 | 光亮卷 | 0.15-SPCC | 30110011 | 铬钝化卷 | 0.15-SPCC | 10 | MO002326 | MO002326-003-02 | GDH001 | 铬钝化模板 | 6914 | 2024-08-04 | 2024-08-04 | 5 | 2024-08-07 12:48:36 | 2024-08-07 14:00:12 | 江苏东方九天新能源材料有限公司 |  | 李澍 |  | 1 | 0.15 | 2320 | 610 | 1 | JG12240705282 |  | 1 |  | 是 | 是 | 90 | 3
铬钝化 | JG1224070528 | JG12240705281 | 0.15 | 610 | 2320 | 1590 |  |  | 东方铬钝化750 | 合格 | 合格品 | 乙 | 李澍 | 1590 | 1 | 镀铬量80-100 | 30210011 | 光亮卷 | 0.15-SPCC | 30110011 | 铬钝化卷 | 0.15-SPCC | 10 | MO002326 | MO002326-003-01 | GDH001 | 铬钝化模板 | 6914 | 2024-08-04 | 2024-08-04 | 5 | 2024-08-07 12:48:36 | 2024-08-07 14:00:12 | 江苏东方九天新能源材料有限公司 |  | 李澍 |  | 1 | 0.15 | 2320 | 610 | 1 | JG12240705281 |  | 1 |  | 是 | 是 | 90 | 3
铬钝化 | JG1224070282 | JG1224070282 | 0.15 | 610 | 7150 | 4973 | 白斑 辊印 横辊印 色差 |  | 东方铬钝化750 | 合格 | 合格品 | 乙 | 李澍 | 4990 | 0.9966 | / | 30210011 | 光亮卷 | 0.15-SPCC | 30110011 | 铬钝化卷 | 0.15-SPCC | 10 | MO002272 | MO002272-003 | GDH001 | 铬钝化模板 | 4990 | 2024-08-02 | 2024-08-02 | 5 | 2024-08-07 11:58:54 | 2024-08-07 12:48:25 | 江苏东方九天新能源材料有限公司 | 275719 | 李澍 |  |  | 0.15 | 0 | 610 | 1 | JG1224070282 |  | 1 | 白斑 辊印 横辊印 色差 | 是 | 是 | 50 | 3
铬钝化 | JG1224070285 | JG1224070285 | 0.15 | 610 | 7280 | 5133 | 白斑 辊印 色差 条印 外300米横辊印 7150-7190米13处孔洞操160-320大小0.11-0.23 |  | 东方铬钝化750 | 合格 | 让步接收 | 乙 | 李澍 | 5148 | 0.9971 | 0.15*610镀铬量80-100 | 30210011 | 光亮卷 | 0.15-SPCC | 30110011 | 铬钝化卷 | 0.15-SPCC | 10 | MO002386 | MO002386-004 | GDH001 | 铬钝化模板 | 5148 | 2024-08-06 | 2024-08-06 | 5 | 2024-08-07 11:02:28 | 2024-08-07 11:58:44 | 江苏东方九天新能源材料有限公司 | 281249 | 李澍 |  |  | 0.15 | 0 | 610 | 1 | JG1224070285 |  | 1 | 白斑 辊印 色差 条印 外300米横辊印 7150-7190米13处孔洞操160-320大小0.11-0.23 | 是 | 是 | 56 | 4
铬钝化 | JG12240701411 | JG12240701411 | 0.1 | 710 | 3850 | 2051 | 色差 辊印 |  | 东方铬钝化950 | 合格 | 合格品 | 乙 | 李志祥 | 2051 | 1 | / | 30110014 | 铬钝化卷 | 0.1-SPCC | 30110014 | 铬钝化卷 | 0.1-SPCC | 10 | MO002424 | MO002424-001 | GDH001 | 铬钝化模板 | 2051 | 2024-08-07 | 2024-08-07 | 5 | 2024-08-07 11:38:04 | 2024-08-07 11:38:33 | 江苏东方九天新能源材料有限公司 | 282560 | 李志祥 |  |  | 0.1 | 0 | 710 | 1 | JG12240701411 |  | 1 | 色差 辊印 | 是 | 是 | 0 | 1
铬钝化 | JG1224070519 | JG12240705194 | 0.15 | 610 | 2310 | 1568 |  |  | 东方铬钝化750 | 合格 | 合格品 | 乙 | 李澍 | 1568 | 1 | 镀铬量80-100 | 30210011 | 光亮卷 | 0.15-SPCC | 30110011 | 铬钝化卷 | 0.15-SPCC | 10 | MO002326 | MO002326-002-04 | GDH001 | 铬钝化模板 | 6420 | 2024-08-04 | 2024-08-04 | 5 | 2024-08-07 10:01:59 | 2024-08-07 11:02:00 | 江苏东方九天新能源材料有限公司 |  | 李澍 |  | 1 | 0.15 | 2310 | 610 | 1 | JG12240705194 |  | 1 |  | 是 | 是 | 76 | 2
铬钝化 | JG1224070519 | JG12240705193 | 0.15 | 610 | 2360 | 1614 |  |  | 东方铬钝化750 | 合格 | 合格品 | 乙 | 李澍 | 1614 | 1 | 镀铬量80-100 | 30210011 | 光亮卷 | 0.15-SPCC | 30110011 | 铬钝化卷 | 0.15-SPCC | 10 | MO002326 | MO002326-002-03 | GDH001 | 铬钝化模板 | 6420 | 2024-08-04 | 2024-08-04 | 5 | 2024-08-07 10:01:59 | 2024-08-07 11:02:00 | 江苏东方九天新能源材料有限公司 |  | 李澍 |  | 1 | 0.15 | 2360 | 610 | 1 | JG12240705193 |  | 1 |  | 是 | 是 | 76 | 2
铬钝化 | JG1224070519 | JG12240705192 | 0.15 | 610 | 2360 | 1614 |  |  | 东方铬钝化750 | 合格 | 合格品 | 乙 | 李澍 | 1614 | 1 | 镀铬量80-100 | 30210011 | 光亮卷 | 0.15-SPCC | 30110011 | 铬钝化卷 | 0.15-SPCC | 10 | MO002326 | MO002326-002-02 | GDH001 | 铬钝化模板 | 6420 | 2024-08-04 | 2024-08-04 | 5 | 2024-08-07 10:01:59 | 2024-08-07 11:02:00 | 江苏东方九天新能源材料有限公司 |  | 李澍 |  | 1 | 0.15 | 2360 | 610 | 1 | JG12240705192 |  | 1 |  | 是 | 是 | 76 | 2
铬钝化 | JG1224070519 | JG12240705191 | 0.15 | 610 | 2360 | 1614 |  |  | 东方铬钝化750 | 合格 | 合格品 | 乙 | 李澍 | 1614 | 1 | 镀铬量80-100 | 30210011 | 光亮卷 | 0.15-SPCC | 30110011 | 铬钝化卷 | 0.15-SPCC | 10 | MO002326 | MO002326-002-01 | GDH001 | 铬钝化模板 | 6420 | 2024-08-04 | 2024-08-04 | 5 | 2024-08-07 10:01:59 | 2024-08-07 11:02:00 | 江苏东方九天新能源材料有限公司 |  | 李澍 |  | 1 | 0.15 | 2360 | 610 | 1 | JG12240705191 |  | 1 | 170米操324大小0.17 | 是 | 是 | 76 | 2
铬钝化 | JG12240703601 | JG12240703601 | 0.125 | 760 | 6860 | 4823 | 边部水锈斑 辊印 色差，尾部送样公差高0.134 |  | 东方铬钝化950 | 待判定 |  | 乙 | 李志祥 | 9750 | 0.4947 | / |  |  |  | 30110004 | 铬钝化卷 | 0.125-SPCC | 10 | MO002406 | MO002406-001 | GDH001 | 铬钝化模板 | 9750 | 2024-08-07 | 2024-08-07 | 3 | 2024-08-07 10:47:50 | 2024-08-07 10:48:24 | 江苏东方九天新能源材料有限公司 | 282284 | 李志祥 |  |  | 0.125 | 6920 | 760 | 1 | JG12240703601 |  | 1 | 边部水锈斑 辊印 色差 | 否 | 否 |  | 1
铬钝化 | JG1224070245 | JG1224070245 | 0.15 | 610 | 7180 | 5073 | 白斑 辊印 条印 来料撞伤印 |  | 东方铬钝化750 | 合格 | 合格品 | 乙 | 李澍 | 5090 | 0.9967 | 镀铬量80-100 | 30210011 | 光亮卷 | 0.15-SPCC | 30110011 | 铬钝化卷 | 0.15-SPCC | 10 | MO002326 | MO002326-009 | GDH001 | 铬钝化模板 | 5090 | 2024-08-04 | 2024-08-04 | 5 | 2024-08-07 10:00:49 | 2024-08-07 10:01:39 | 江苏东方九天新能源材料有限公司 | 278762 | 李澍 |  |  | 0.15 | 0 | 610 | 1 | JG1224070245 |  | 1 | 白斑 辊印 条印 来料撞伤印 | 是 | 是 | 1 | 9
铬钝化 | JG1224070483 | JG12240704832 | 0.15 | 610 | 3100 | 2109 |  |  | 东方铬钝化750 | 合格 | 合格品 | 甲 | 李澍 | 2109 | 1 | 镀铬量80-100 | 30210011 | 光亮卷 | 0.15-SPCC | 30110011 | 铬钝化卷 | 0.15-SPCC | 10 | MO002326 | MO002326-001-02 | GDH001 | 铬钝化模板 | 6916 | 2024-08-04 | 2024-08-04 | 5 | 2024-08-07 08:03:27 | 2024-08-07 09:59:29 | 江苏东方九天新能源材料有限公司 |  | 孙锋 |  | 1 | 0.15 | 3100 | 610 | 1 | JG12240704832 |  | 1 |  | 是 | 是 | 174 | 1
铬钝化 | JG1224070483 | JG12240704831 | 0.15 | 610 | 7050 | 4805 |  |  | 东方铬钝化750 | 合格 | 合格品 | 甲 | 李澍 | 4805 | 1 | 镀铬量80-100 | 30210011 | 光亮卷 | 0.15-SPCC | 30110011 | 铬钝化卷 | 0.15-SPCC | 10 | MO002326 | MO002326-001-01 | GDH001 | 铬钝化模板 | 6916 | 2024-08-04 | 2024-08-04 | 5 | 2024-08-07 08:03:27 | 2024-08-07 09:59:29 | 江苏东方九天新能源材料有限公司 |  | 孙锋 |  | 1 | 0.15 | 7050 | 610 | 1 | JG12240704831 |  | 1 |  | 是 | 是 | 174 | 1
铬钝化 | JG12240704001 | JG122407040012 | 0.1 | 710 | 6230 | 3325 |  |  | 东方铬钝化950 | 合格 | 合格品 | 乙 | 李志祥 | 3325 | 1 | / | 30210015 | 光亮卷 | 0.1-SPCC | 30110014 | 铬钝化卷 | 0.1-SPCC | 10 | MO002405 | MO002405-001-02 | GDH001 | 铬钝化模板 | 6700 | 2024-08-07 | 2024-08-07 | 5 | 2024-08-07 09:20:46 | 2024-08-07 09:23:38 | 江苏东方九天新能源材料有限公司 |  | 李志祥 |  | 1 | 0.1 | 6230 | 710 | 1 | JG122407040012 |  | 1 | 振纹 乳化斑 | 是 | 是 | 4 | 1
铬钝化 | JG12240704001 | JG122407040011 | 0.1 | 710 | 6270 | 3349 | 2144米孔洞大小3.27操384 内50米折 印 振纹 乳化斑 |  | 东方铬钝化950 | 合格 | 合格品 | 乙 | 李志祥 | 3349 | 1 | / | 30210015 | 光亮卷 | 0.1-SPCC | 30110014 | 铬钝化卷 | 0.1-SPCC | 10 | MO002405 | MO002405-001-01 | GDH001 | 铬钝化模板 | 6700 | 2024-08-07 | 2024-08-07 | 5 | 2024-08-07 09:20:46 | 2024-08-07 09:23:38 | 江苏东方九天新能源材料有限公司 |  | 李志祥 |  | 1 | 0.1 | 6270 | 710 | 1 | JG122407040011 |  | 1 | 2144米孔洞大小3.27操384 内50米折 印 振纹 乳化斑 | 是 | 是 | 4 | 1