## sheet1
工序名称 | 新卷号 | 批号 | 机组名称 | 工序状态 | 检验结果 | 班组 | 参与人 | 来料重量 | 出料重量 | 成材率 | 出料长度 | 出料厚度 | 出料宽度 | 工序要求 | 备注 | 来料编码 | 来料名称 | 来料规格 | 产品编码 | 产品名称 | 产品规格 | 膜名称 | 排序 | 主计划号 | 子计划号 | 工序流程编码 | 工序流程名称 | 工单需求 | 计划开始时间 | 计划结束时间 | 工单状态 | 开始时间 | 产出时间 | 组织名称 | 卷号ID | 操作工人 | 报工人 | 检验 | 来料厚度 | 来料长度 | 来料宽度 | 是否分卷 | 原卷号 | 工单要求 | 是否成品 | 不良现象 | 是否入库 | 入库审核 | 生产工时 | 工单行号
最终冷轧 | JG91240700092 | JG9124070009 | 九天750轧机 | 合格 | 合格品 | 甲 | 蒋小冬 | 6292 | 6260 | 0.9949 | 13000 | 0.1 | 630 | 轧0.1(0.095-0.101) 4.3吨卷轧制米数8800-8900米；6.3吨卷轧制米数12800-12900米不低于12800米 |  | 20100025 | 轧硬 | 0.4*630-SPCC | 30210015 | 光亮卷 | 0.1-SPCC |  | 30 | MO002305 | MO002305-001-02 | GLJ003 | 光亮卷前处理 模板 | 10635 | 2024-08-03 | 2024-08-03 | 3 | 2024-08-07 19:27:34 | 2024-08-07 19:28:10 | 江苏九天光电科技有限公司 | 277231 | 蒋小冬 |  |  | 0.4 | 3260 | 630 | 1 | JG91240700092 | 脱脂第一包分4300KG | [5 empty] | 1
最终冷轧 | JG91240700312 | JG9124070031 | 九天750轧机 | 合格 | 合格品 | 甲 | 张帅 | 6400 | 6400 | 1 | 13074 | 0.1 | 630 | 轧0.1(0.095-0.101) 4.3吨卷轧制米数8800-8900米；6.3吨卷轧制米数12800-12900米不低于12800米 |  | 20100025 | 轧硬 | 0.4*630-SPCC | 30210015 | 光亮卷 | 0.1-SPCC |  | 30 | MO002305 | MO002305-012-02 | GLJ003 | 光亮卷前处理 模板 | 10740 | 2024-08-03 | 2024-08-03 | 3 | 2024-08-07 16:50:07 | 2024-08-07 17:37:29 | 江苏九天光电科技有限公司 | 277242 | 张帅 |  |  | 0.4 | 3310 | 630 | 1 | JG91240700312 | 脱脂第一包分4300KG | [5 empty] | 12
最终冷轧 | JG91240700332 | JG9124070033 | 九天750轧机 | 合格 | 合格品 | 甲 | 蒋小冬 | 6302 | 6287 | 0.9976 | 12920 | 0.1 | 630 | 轧0.1(0.095-0.101) 4.3吨卷轧制米数8800-8900米；6.3吨卷轧制米数12800-12900米不低于12800米 |  | 20100025 | 轧硬 | 0.4*630-SPCC | 30210015 | 光亮卷 | 0.1-SPCC |  | 30 | MO002305 | MO002305-014-02 | GLJ003 | 光亮卷前处理 模板 | 10660 | 2024-08-03 | 2024-08-03 | 3 | 2024-08-07 15:13:55 | 2024-08-07 15:14:29 | 江苏九天光电科技有限公司 | 277244 | 蒋小冬 |  |  | 0.4 | 3253 | 630 | 1 | JG91240700332 | 脱脂第一包分4300KG | [5 empty] | 14
最终冷轧 | JG1224070486 | JG1224070486 | 九天750轧机 | 合格 | 合格品 | 甲 | 张帅 | 5170 | 5150 | 0.9961 | 7180 | 0.15 | 610 | 轧0.15（0.148-0.153）5.2吨卷轧制米数7100-7200米；6.85吨轧制米数9500-9600米，不低于9500 米，不高于9600米 |  | 20100023 | 轧硬 | 0.4*610-SPCC | 30210011 | 光亮卷 | 0.15-SPCC |  | 30 | MO002184 | MO002184-006 | GLJ003 | 光亮卷前处理 模板 | 5175 | 2024-07-29 | 2024-07-29 | 3 | 2024-08-06 18:57:13 | 2024-08-07 14:35:37 | 江苏九天光电科技有限公司 | 267712 | 张帅 |  |  | 0.4 | 2760 | 610 | 1 | JG1224070486 |  |  |  | 否 | 否 |  | 6
最终冷轧 | JG91240700292 | JG9124070029 | 九天750轧机 | 合格 | 合格品 | 甲 | 张帅 | 6270 | 6250 | 0.9968 | 12910 | 0.1 | 630 | 轧0.1(0.095-0.101) 4.3吨卷轧制米数8800-8900米；6.3吨卷轧制米数12800-12900米不低于12800米 |  | 20100025 | 轧硬 | 0.4*630-SPCC | 30210015 | 光亮卷 | 0.1-SPCC |  | 30 | MO002305 | MO002305-011-02 | GLJ003 | 光亮卷前处理 模板 | 10610 | 2024-08-03 | 2024-08-03 | 3 | 2024-08-07 13:24:43 | 2024-08-07 13:25:18 | 江苏九天光电科技有限公司 | 277241 | 张帅 |  |  | 0.4 | 3250 | 630 | 1 | JG91240700292 | 脱脂第一包分4300KG | [5 empty] | 11
最终冷轧 | JG91240700131 | JG9124070013 | 九天750轧机 | 合格 | 合格品 | 甲 | 蒋小冬 | 4310 | 4300 | 0.9977 | 9000 | 0.1 | 630 | 轧0.1(0.095-0.101) 4.3吨卷轧制米数8800-8900米；6.3吨卷轧制米数12800-12900米不低于12800米 |  | 20100025 | 轧硬 | 0.4*630-SPCC | 30210015 | 光亮卷 | 0.1-SPCC |  | 30 | MO002305 | MO002305-003-01 | GLJ003 | 光亮卷前处理 模板 | 10640 | 2024-08-03 | 2024-08-03 | 3 | 2024-08-07 10:48:32 | 2024-08-07 10:49:08 | 江苏九天光电科技有限公司 | 277233 | 蒋小冬 |  |  | 0.4 | 2230 | 630 | 1 | JG91240700131 | 脱脂第一包分4300KG | [5 empty] | 3
最终冷轧 | JG91240700212 | JG9124070021 | 九天750轧机 | 合格 | 合格品 | 乙 | 赵遂义 | 5840 | 5830 | 0.9983 | 12000 | 0.1 | 630 | 轧0.1(0.095-0.101) 4.3吨卷轧制米数8800-8900米；6.3吨卷轧制米数12800-12900米不低于12800米 |  | 20100025 | 轧硬 | 0.4*630-SPCC | 30210015 | 光亮卷 | 0.1-SPCC |  | 30 | MO002305 | MO002305-007-02 | GLJ003 | 光亮卷前处理 模板 | 10205 | 2024-08-03 | 2024-08-03 | 3 | 2024-08-07 08:19:46 | 2024-08-07 08:20:55 | 江苏九天光电科技有限公司 | 277237 | 赵遂义 |  |  | 0.4 | 3030 | 630 | 1 | JG91240700212 | 脱脂第一包分4300KG | [5 empty] | 7
最终冷轧 | JG1224070542 | JG1224070542 | 九天750轧机 | 合格 | 合格品 | 甲 | 蒋小冬 | 5300 | 5280 | 0.9962 | 7160 | 0.15 | 610 | 轧0.15（0.15-0.155）米数7100-7200米不低于7100米不高于7200米 |  | 20100023 | 轧硬 | 0.4*610-SPCC | 30210011 | 光亮卷 | 0.15-SPCC |  | 30 | MO002182 | MO002182-004 | GLJ003 | 光亮卷前处理 模板 | 5300 | 2024-07-29 | 2024-07-29 | 3 | 2024-08-07 08:16:20 | 2024-08-07 08:17:02 | 江苏九天光电科技有限公司 | 267697 | 蒋小冬 |  |  | 0.4 | 2820 | 610 | 1 | JG1224070542 |  |  |  | 否 | 否 |  | 4
最终冷轧 | JG91240700132 | JG9124070013 | 九天750轧机 | 合格 | 合格品 | 乙 | 赵遂义 | 6278 | 6270 | 0.9987 | 13030 | 0.1 | 630 | 轧0.1(0.095-0.101) 4.3吨卷轧制米数8800-8900米；6.3吨卷轧制米数12800-12900米不低于12800米 |  | 20100025 | 轧硬 | 0.4*630-SPCC | 30210015 | 光亮卷 | 0.1-SPCC |  | 30 | MO002305 | MO002305-003-02 | GLJ003 | 光亮卷前处理 模板 | 10640 | 2024-08-03 | 2024-08-03 | 3 | 2024-08-07 06:35:59 | 2024-08-07 06:37:02 | 江苏九天光电科技有限公司 | 277233 | 赵遂义 |  |  | 0.4 | 3254 | 630 | 1 | JG91240700132 | 脱脂第一包分4300KG | [5 empty] | 3
最终冷轧 | JG1224070569 | JG1224070569 | 九天750轧机 | 合格 | 合格品 | 甲 | 蒋小冬 | 6670 | 6670 | 1 | 9480 | 0.15 | 610 | 轧0.15（0.148-0.153）6.65吨轧制米数9500-9600米不超9600米，5.05吨轧制米数7100-7200米 |  | 20100023 | 轧硬 | 0.4*610-SPCC | 30210011 | 光亮卷 | 0.15-SPCC |  | 30 | MO002115 | MO002115-001 | GLJ003 | 光亮卷前处理 模板 | 6670 | 2024-07-27 | 2024-07-27 | 3 | 2024-08-06 17:42:53 | 2024-08-06 17:43:23 | 江苏九天光电科技有限公司 | 263175 | 蒋小冬 |  |  | 0.4 | 3550 | 610 | 1 | JG1224070569 |  |  |  | 否 | 否 |  | 1
最终冷轧 | JG1224070584 | JG1224070584 | 九天750轧机 | 合格 | 合格品 | 甲 | 张帅 | 5074 | 5074 | 1 | 7142 | 0.15 | 610 | 轧0.15（0.148-0.153）6.65吨轧制米数9500-9600米不超9600米，5.05吨轧制米数7100-7200米 |  | 20100023 | 轧硬 | 0.4*610-SPCC | 30210011 | 光亮卷 | 0.15-SPCC |  | 30 | MO002115 | MO002115-012 | GLJ003 | 光亮卷前处理 模板 | 5075 | 2024-07-27 | 2024-07-27 | 3 | 2024-08-06 17:36:49 | 2024-08-06 17:37:19 | 江苏九天光电科技有限公司 | 263189 | 张帅 |  |  | 0.4 | 2710 | 610 | 1 | JG1224070584 |  |  |  | 否 | 否 |  | 12
最终冷轧 | JG1224070576 | JG1224070576 | 九天750轧机 | 合格 | 合格品 | 甲 | 张帅 | 5070 | 5070 | 1 | 7140 | 0.15 | 610 | 轧0.15（0.148-0.153）6.65吨轧制米数9500-9600米不超9600米，5.05吨轧制米数7100-7200米 |  | 20100023 | 轧硬 | 0.4*610-SPCC | 30210011 | 光亮卷 | 0.15-SPCC |  | 30 | MO002115 | MO002115-006 | GLJ003 | 光亮卷前处理 模板 | 5070 | 2024-07-27 | 2024-07-27 | 3 | 2024-08-06 15:17:35 | 2024-08-06 15:17:59 | 江苏九天光电科技有限公司 | 263183 | 张帅 |  |  | 0.4 | 2700 | 610 | 1 | JG1224070576 |  |  |  | 否 | 否 |  | 6
最终冷轧 | JG1224070583 | JG1224070583 | 九天750轧机 | 合格 | 合格品 | 甲 | 蒋小冬 | 5080 | 5070 | 0.998 | 7100 | 0.15 | 610 | 轧0.15（0.148-0.153）6.65吨轧制米数9500-9600米不超9600米，5.05吨轧制米数7100-7200米 |  | 20100023 | 轧硬 | 0.4*610-SPCC | 30210011 | 光亮卷 | 0.15-SPCC |  | 30 | MO002115 | MO002115-011 | GLJ003 | 光亮卷前处理 模板 | 5080 | 2024-07-27 | 2024-07-27 | 3 | 2024-08-06 14:31:45 | 2024-08-06 14:32:11 | 江苏九天光电科技有限公司 | 263188 | 蒋小冬 |  |  | 0.4 | 2710 | 610 | 1 | JG1224070583 |  |  |  | 否 | 否 |  | 11
最终冷轧 | JG1224070640 | JG1224070640 | 九天750轧机 | 合格 | 合格品 | 甲 | 蒋小冬 | 6640 | 6620 | 0.997 | 9500 | 0.15 | 610 | 轧0.15（0.145-0.15）4.9吨卷轧制米数7050-7150米不低于7050米；7.3吨卷轧制米数10400-10500米不低于10400米不高于10500米，6.6吨卷轧制米数9450-9550米不低于9450米不高于9550米 |  | 20100023 | 轧硬 | 0.4*610-SPCC | 30210011 | 光亮卷 | 0.15-SPCC |  | 30 | MO002185 | MO002185-004 | GLJ003 | 光亮卷前处理 模板 | 6640 | 2024-07-29 | 2024-07-29 | 3 | 2024-08-06 14:30:55 | 2024-08-06 14:31:25 | 江苏九天光电科技有限公司 | 267910 | 蒋小冬 |  |  | 0.4 | 3535 | 610 | 1 | JG1224070640 |  |  |  | 否 | 否 |  | 4
最终冷轧 | JG1224070632 | JG1224070632 | 九天750轧机 | 合格 | 合格品 | 甲 | 张帅 | 7220 | 7220 | 1 | 10200 | 0.15 | 610 | 轧0.15（0.145-0.15）4.9吨卷轧制米数7050-7150米不低于7050米；7.3吨卷轧制米数10400-10500米不低于10400米不高于10500米，6.6吨卷轧制米数9450-9550米不低于9450米不高于9550米 |  | 20100023 | 轧硬 | 0.4*610-SPCC | 30210011 | 光亮卷 | 0.15-SPCC |  | 30 | MO002185 | MO002185-006 | GLJ003 | 光亮卷前处理 模板 | 7220 | 2024-07-29 | 2024-07-29 | 3 | 2024-08-06 13:09:27 | 2024-08-06 13:10:03 | 江苏九天光电科技有限公司 | 267912 | 张帅 |  |  | 0.4 | 3840 | 610 | 1 | JG1224070632 |  |  |  | 否 | 否 |  | 6
最终冷轧 | JG1224070575 | JG1224070575 | 九天750轧机 | 合格 | 合格品 | 甲 | 张帅 | 5080 | 5080 | 1 | 7122 | 0.15 | 610 | 轧0.15（0.148-0.153）6.65吨轧制米数9500-9600米不超9600米，5.05吨轧制米数7100-7200米 |  | 20100023 | 轧硬 | 0.4*610-SPCC | 30210011 | 光亮卷 | 0.15-SPCC |  | 30 | MO002115 | MO002115-005 | GLJ003 | 光亮卷前处理 模板 | 5080 | 2024-07-27 | 2024-07-27 | 3 | 2024-08-06 09:38:17 | 2024-08-06 10:30:18 | 江苏九天光电科技有限公司 | 263181 | 张帅 |  |  | 0.4 | 2700 | 610 | 1 | JG1224070575 |  |  |  | 否 | 否 |  | 5
最终冷轧 | JG1224070582 | JG1224070582 | 九天750轧机 | 合格 | 合格品 | 甲 | 张帅 | 6664 | 6664 | 1 | 9480 | 0.15 | 610 | 轧0.15（0.148-0.153）6.65吨轧制米数9500-9600米不超9600米，5.05吨轧制米数7100-7200米 |  | 20100023 | 轧硬 | 0.4*610-SPCC | 30210011 | 光亮卷 | 0.15-SPCC |  | 30 | MO002115 | MO002115-010 | GLJ003 | 光亮卷前处理 模板 | 6665 | 2024-07-27 | 2024-07-27 | 3 | 2024-08-06 09:11:16 | 2024-08-06 09:11:44 | 江苏九天光电科技有限公司 | 263187 | 张帅 |  |  | 0.4 | 3550 | 610 | 1 | JG1224070582 |  |  |  | 否 | 否 |  | 10
最终冷轧 | JG12240705602 | JG1224070560 | 九天750轧机 | 合格 | 合格品 | 乙 | 赵遂义 | 7444 | 7430 | 0.9981 | 13600 | 0.1 | 710 | 轧0.1(0.097-0.102)5.6吨轧制米数9900-10000米，7.6吨轧制米数13600-13700米 |  | 20100028 | 轧硬 | 0.4*710-SPCC | 30210015 | 光亮卷 | 0.1-SPCC |  | 30 | MO002077 | MO002077-008-02 | GLJ003 | 光亮卷前处理 模板 | 13095 | 2024-07-26 | 2024-07-26 | 3 | 2024-08-06 07:57:06 | 2024-08-06 07:58:02 | 江苏九天光电科技有限公司 | 261445 | 赵遂义 |  |  | 0.4 | 3418 | 710 | 1 | JG12240705602 | [6 empty] | 8
最终冷轧 | JG1224070573 | JG1224070573 | 九天750轧机 | 合格 | 合格品 | 乙 | 赵遂义 | 6670 | 6660 | 0.9985 | 9600 | 0.15 | 610 | 轧0.15（0.148-0.153）6.65吨轧制米数9500-9600米不超9600米，5.05吨轧制米数7100-7200米 |  | 20100023 | 轧硬 | 0.4*610-SPCC | 30210011 | 光亮卷 | 0.15-SPCC |  | 30 | MO002115 | MO002115-003 | GLJ003 | 光亮卷前处理 模板 | 6670 | 2024-07-27 | 2024-07-27 | 3 | 2024-08-06 07:56:01 | 2024-08-06 07:56:45 | 江苏九天光电科技有限公司 | 263177 | 赵遂义 |  |  | 0.4 | 3550 | 610 | 1 | JG1224070573 |  |  |  | 否 | 否 |  | 3
最终冷轧 | JG1224070639 | JG1224070639 | 九天750轧机 | 合格 | 合格品 | 乙 | 赵遂义 | 6650 | 6640 | 0.9985 | 9530 | 0.15 | 610 | 轧0.15（0.145-0.15）4.9吨卷轧制米数7050-7150米不低于7050米；7.3吨卷轧制米数10400-10500米不低于10400米不高于10500米，6.6吨卷轧制米数9450-9550米不低于9450米不高于9550米 |  | 20100023 | 轧硬 | 0.4*610-SPCC | 30210011 | 光亮卷 | 0.15-SPCC |  | 30 | MO002185 | MO002185-003 | GLJ003 | 光亮卷前处理 模板 | 6650 | 2024-07-29 | 2024-07-29 | 3 | 2024-08-06 03:30:22 | 2024-08-06 03:31:17 | 江苏九天光电科技有限公司 | 267909 | 赵遂义 |  |  | 0.4 | 3535 | 610 | 1 | JG1224070639 |  |  |  | 否 | 否 |  | 3
最终冷轧 | JG1224070570 | JG1224070570 | 九天750轧机 | 合格 | 合格品 | 乙 | 赵遂义 | 6660 | 6650 | 0.9985 | 9570 | 0.15 | 610 | 轧0.15（0.148-0.153）6.65吨轧制米数9500-9600米不超9600米，5.05吨轧制米数7100-7200米 |  | 20100023 | 轧硬 | 0.4*610-SPCC | 30210011 | 光亮卷 | 0.15-SPCC |  | 30 | MO002115 | MO002115-002 | GLJ003 | 光亮卷前处理 模板 | 6660 | 2024-07-27 | 2024-07-27 | 3 | 2024-08-06 03:28:51 | 2024-08-06 03:29:39 | 江苏九天光电科技有限公司 | 263176 | 赵遂义 |  |  | 0.4 | 3550 | 610 | 1 | JG1224070570 |  |  |  | 否 | 否 |  | 2
最终冷轧 | JG1224070578 | JG1224070578 | 九天750轧机 | 合格 | 合格品 | 乙 | 赵遂义 | 6654 | 6640 | 0.9979 | 9500 | 0.15 | 610 | 轧0.15（0.148-0.153）6.65吨轧制米数9500-9600米不超9600米，5.05吨轧制米数7100-7200米 |  | 20100023 | 轧硬 | 0.4*610-SPCC | 30210011 | 光亮卷 | 0.15-SPCC |  | 30 | MO002115 | MO002115-008 | GLJ003 | 光亮卷前处理 模板 | 6655 | 2024-07-27 | 2024-07-27 | 3 | 2024-08-06 03:27:26 | 2024-08-06 03:28:21 | 江苏九天光电科技有限公司 | 263185 | 赵遂义 |  |  | 0.4 | 3550 | 610 | 1 | JG1224070578 |  |  |  | 否 | 否 |  | 8
最终冷轧 | JG1224070485 | JG1224070485 | 九天750轧机 | 合格 | 合格品 | 乙 | 赵遂义 | 5184 | 5180 | 0.9992 | 7230 | 0.15 | 610 | 轧0.15（0.148-0.153）5.2吨卷轧制米数7100-7200米；6.85吨轧制米数9500-9600米，不低于9500 米，不高于9600米 |  | 20100023 | 轧硬 | 0.4*610-SPCC | 30210011 | 光亮卷 | 0.15-SPCC |  | 30 | MO002184 | MO002184-005 | GLJ003 | 光亮卷前处理 模板 | 5185 | 2024-07-29 | 2024-07-29 | 3 | 2024-08-05 23:38:35 | 2024-08-05 23:39:19 | 江苏九天光电科技有限公司 | 267711 | 赵遂义 |  |  | 0.4 | 2760 | 610 | 1 | JG1224070485 |  |  |  | 否 | 否 |  | 5
最终冷轧 | JG1224070541 | JG1224070541 | 九天750轧机 | 合格 | 合格品 | 乙 | 赵遂义 | 5310 | 5300 | 0.9981 | 7220 | 0.15 | 610 | 轧0.15（0.15-0.155）米数7100-7200米不低于7100米不高于7200米 |  | 20100023 | 轧硬 | 0.4*610-SPCC | 30210011 | 光亮卷 | 0.15-SPCC |  | 30 | MO002182 | MO002182-003 | GLJ003 | 光亮卷前处理 模板 | 5310 | 2024-07-29 | 2024-07-29 | 3 | 2024-08-05 23:36:57 | 2024-08-05 23:38:08 | 江苏九天光电科技有限公司 | 267696 | 赵遂义 |  |  | 0.4 | 2820 | 610 | 1 | JG1224070541 |  |  |  | 否 | 否 |  | 3
最终冷轧 | JG12240704241 | JG1224070424 | 九天750轧机 | 合格 | 合格品 | 甲 | 蒋小冬 | 6858 | 6800 | 0.9915 | 12500 | 0.1 | 710 | 轧0.1(0.095-0.1)6.85-6.9吨卷轧制米数12600-12700米不低于12600米，厚度微调 |  | 20100028 | 轧硬 | 0.4*710-SPCC | 30210015 | 光亮卷 | 0.1-SPCC |  | 30 | MO001796 | MO001796-002-01 | GLJ003 | 光亮卷前处理 模板 | 13820 | 2024-07-19 | 2024-07-19 | 3 | 2024-08-05 17:49:03 | 2024-08-05 17:49:44 | 江苏九天光电科技有限公司 | 249136 | 蒋小冬 |  |  | 0.4 | 3145 | 710 | 1 | JG12240704241 | [5 empty] | 9603 | 2
最终冷轧 | JG12240705601 | JG1224070560 | 九天750轧机 | 合格 | 合格品 | 甲 | 张帅 | 5600 | 5600 | 1 | 10068 | 0.1 | 710 | 轧0.1(0.097-0.102)5.6吨轧制米数9900-10000米，7.6吨轧制米数13600-13700米 |  | 20100028 | 轧硬 | 0.4*710-SPCC | 30210015 | 光亮卷 | 0.1-SPCC |  | 30 | MO002077 | MO002077-008-01 | GLJ003 | 光亮卷前处理 模板 | 13095 | 2024-07-26 | 2024-07-26 | 3 | 2024-08-05 15:43:44 | 2024-08-05 15:44:11 | 江苏九天光电科技有限公司 | 261445 | 张帅 |  |  | 0.4 | 2580 | 710 | 1 | JG12240705601 | [6 empty] | 8
最终冷轧 | JG12240705541 | JG1224070554 | 九天750轧机 | 合格 | 合格品 | 甲 | 蒋小冬 | 5610 | 5586 | 0.9957 | 10150 | 0.1 | 710 | 轧0.1(0.097-0.102)5.6吨轧制米数9900-10000米，7.6吨轧制米数13600-13700米 |  | 20100028 | 轧硬 | 0.4*710-SPCC | 30210015 | 光亮卷 | 0.1-SPCC |  | 30 | MO002077 | MO002077-002-01 | GLJ003 | 光亮卷前处理 模板 | 12960 | 2024-07-26 | 2024-07-26 | 3 | 2024-08-05 14:18:53 | 2024-08-05 14:19:41 | 江苏九天光电科技有限公司 | 261435 | 蒋小冬 |  |  | 0.4 | 2579 | 710 | 1 | JG12240705541 | [6 empty] | 2
最终冷轧 | JG12240705621 | JG1224070562 | 九天750轧机 | 合格 | 合格品 | 甲 | 张帅 | 5610 | 5610 | 1 | 10070 | 0.1 | 710 | 轧0.1(0.097-0.102)5.6吨轧制米数9900-10000米，7.6吨轧制米数13600-13700米 |  | 20100028 | 轧硬 | 0.4*710-SPCC | 30210015 | 光亮卷 | 0.1-SPCC |  | 30 | MO002077 | MO002077-010-01 | GLJ003 | 光亮卷前处理 模板 | 13240 | 2024-07-26 | 2024-07-26 | 3 | 2024-08-05 12:28:42 | 2024-08-05 12:29:11 | 江苏九天光电科技有限公司 | 261449 | 张帅 |  |  | 0.4 | 2579 | 710 | 1 | JG12240705621 | [5 empty] | 12286 | 10
最终冷轧 | JG12240705611 | JG1224070561 | 九天750轧机 | 合格 | 合格品 | 甲 | 蒋小冬 | 5660 | 5560 | 0.9823 | 10300 | 0.1 | 710 | 轧0.1(0.097-0.102)5.6吨轧制米数9900-10000米，7.6吨轧制米数13600-13700米 |  | 20100028 | 轧硬 | 0.4*710-SPCC | 30210015 | 光亮卷 | 0.1-SPCC |  | 30 | MO002077 | MO002077-009-01 | GLJ003 | 光亮卷前处理 模板 | 13250 | 2024-07-26 | 2024-07-26 | 3 | 2024-08-05 10:58:39 | 2024-08-05 10:59:32 | 江苏九天光电科技有限公司 | 261446 | 蒋小冬 |  |  | 0.4 | 2600 | 710 | 1 | JG12240705611 | [5 empty] | 11432 | 9
最终冷轧 | JG12240704221 | JG1224070422 | 九天750轧机 | 合格 | 合格品 | 甲 | 张帅 | 6850 | 6850 | 1 | 12650 | 0.1 | 710 | 轧0.1(0.095-0.1)6.85-6.9吨卷轧制米数12600-12700米不低于12600米，厚度微调 |  | 20100028 | 轧硬 | 0.4*710-SPCC | 30210015 | 光亮卷 | 0.1-SPCC |  | 30 | MO001796 | MO001796-005-01 | GLJ003 | 光亮卷前处理 模板 | 13720 | 2024-07-19 | 2024-07-19 | 3 | 2024-08-05 08:21:13 | 2024-08-05 08:22:17 | 江苏九天光电科技有限公司 | 249139 | 张帅 |  |  | 0.4 | 3145 | 710 | 1 | JG12240704221 | [5 empty] | 9856 | 5
最终冷轧 | JG12240705532 | JG1224070553 | 九天750轧机 | 合格 | 合格品 | 乙 | 赵遂义 | 7328 | 7320 | 0.9989 | 13600 | 0.1 | 710 | 轧0.1(0.097-0.102)5.6吨轧制米数9900-10000米，7.6吨轧制米数13600-13700米 |  | 20100028 | 轧硬 | 0.4*710-SPCC | 30210015 | 光亮卷 | 0.1-SPCC |  | 30 | MO002077 | MO002077-001-02 | GLJ003 | 光亮卷前处理 模板 | 12970 | 2024-07-26 | 2024-07-26 | 3 | 2024-08-05 07:32:21 | 2024-08-05 07:33:17 | 江苏九天光电科技有限公司 | 261432 | 赵遂义 |  |  | 0.4 | 3361 | 710 | 1 | JG12240705532 | [6 empty] | 1
最终冷轧 | JG12240705622 | JG1224070562 | 九天750轧机 | 合格 | 合格品 | 乙 | 赵遂义 | 7586 | 7580 | 0.9992 | 13700 | 0.1 | 710 | 轧0.1(0.097-0.102)5.6吨轧制米数9900-10000米，7.6吨轧制米数13600-13700米 |  | 20100028 | 轧硬 | 0.4*710-SPCC | 30210015 | 光亮卷 | 0.1-SPCC |  | 30 | MO002077 | MO002077-010-02 | GLJ003 | 光亮卷前处理 模板 | 13240 | 2024-07-26 | 2024-07-26 | 3 | 2024-08-05 07:31:17 | 2024-08-05 07:31:59 | 江苏九天光电科技有限公司 | 261449 | 赵遂义 |  |  | 0.4 | 3486 | 710 | 1 | JG12240705622 | [5 empty] | 12286 | 10
最终冷轧 | JG12240705592 | JG1224070559 | 九天750轧机 | 合格 | 合格品 | 乙 | 赵遂义 | 7446 | 7430 | 0.9979 | 13660 | 0.1 | 710 | 轧0.1(0.097-0.102)5.6吨轧制米数9900-10000米，7.6吨轧制米数13600-13700米 |  | 20100028 | 轧硬 | 0.4*710-SPCC | 30210015 | 光亮卷 | 0.1-SPCC |  | 30 | MO002077 | MO002077-007-02 | GLJ003 | 光亮卷前处理 模板 | 13100 | 2024-07-26 | 2024-07-26 | 3 | 2024-08-05 07:29:52 | 2024-08-05 07:30:53 | 江苏九天光电科技有限公司 | 261444 | 赵遂义 |  |  | 0.4 | 3420 | 710 | 1 | JG12240705592 | [6 empty] | 7
最终冷轧 | JG12240705531 | JG1224070553 | 九天750轧机 | 合格 | 合格品 | 乙 | 赵遂义 | 5620 | 5610 | 0.9982 | 10170 | 0.1 | 710 | 轧0.1(0.097-0.102)5.6吨轧制米数9900-10000米，7.6吨轧制米数13600-13700米 |  | 20100028 | 轧硬 | 0.4*710-SPCC | 30210015 | 光亮卷 | 0.1-SPCC |  | 30 | MO002077 | MO002077-001-01 | GLJ003 | 光亮卷前处理 模板 | 12970 | 2024-07-26 | 2024-07-26 | 3 | 2024-08-05 01:51:00 | 2024-08-05 01:51:55 | 江苏九天光电科技有限公司 | 261432 | 赵遂义 |  |  | 0.4 | 2579 | 710 | 1 | JG12240705531 | [6 empty] | 1