## sheet1
工序名称 | 新卷号 | 批号 | 机组名称 | 工序状态 | 检验结果 | 班组 | 参与人 | 来料重量 | 出料重量 | 成材率 | 出料长度 | 出料厚度 | 出料宽度 | 工序要求 | 备注 | 来料编码 | 来料名称 | 来料规格 | 产品编码 | 产品名称 | 产品规格 | 膜名称 | 排序 | 主计划号 | 子计划号 | 工序流程编码 | 工序流程名称 | 工单需求 | 计划开始时间 | 计划结束时间 | 工单状态 | 开始时间 | 产出时间 | 组织名称 | 卷号ID | 操作工人 | 报工人 | 检验 | 来料厚度 | 来料长度 | 来料宽度 | 是否分卷 | 原卷号 | 工单要求 | 是否成品 | 不良现象 | 是否入库 | 入库审核 | 生产工时 | 工单行号
铬钝化 | JG122407036211 | JG122407036211 | 东方铬钝化950 | 合格 | 让步接收 | 甲 | 韩康 | 2660 | 2647 | 0.9951 | 4650 | 0.1 | 760 | / | 40米横向10.0mm孔洞（2.83mm2） |  |  |  | 30110014 | 铬钝化卷 | 0.1-SPCC |  | 10 | MO002479 | MO002479-002 | GDH001 | 铬钝化模板 | 2660 | 2024-08-08 | 2024-08-08 | 5 | 2024-08-08 23:52:11 | 2024-08-08 23:54:50 | 江苏东方九天新能源材料有限公司 | 283934 | 孙槐兵 |  |  | 0.1 | 0 | 760 | 1 | JG122407036211 |  | 1 | S色差(色差 40米1个孔洞 横向10.0 大小2.83) | 是 | 是 | 2 | 2
铬钝化 | JG12240704151 | JG12240704151 | 东方铬钝化950 | 合格 | 让步接收 | 乙 | 李志祥 | 7030 | 7025 | 0.9993 | 13230 | 0.1 | 710 | / | 传轻微起筋，783米操317mm孔洞（0.18 mm2） 3110米横向48.0-31.0mm4个孔洞（1.5、10.25 0.27、0.71mm2） | 30210015 | 光亮卷 | 0.1-SPCC | 30110014 | 铬钝化卷 | 0.1-SPCC |  | 10 | MO002478 | MO002478-001 | GDH001 | 铬钝化模板 | 7030 | 2024-08-08 | 2024-08-08 | 5 | 2024-08-08 19:59:51 | 2024-08-08 21:16:35 | 江苏东方九天新能源材料有限公司 | 283919 | 陈猛 |  |  | 0.1 | 0 | 710 | 1 | JG12240704151 |  | 1 | 振纹 传轻微起筋 783米孔洞大小0..18操317 3110米4个孔洞 横向48.0-31.0 大小1.5 10.25 0.27 0.71 乳化斑 色差 | 是 | 是 | 77 | 1
铬钝化 | JG12240704031 | JG12240704031 | 东方铬钝化950 | 合格 | 让步接收 | 乙 | 李志祥 | 6440 | 6432 | 0.9988 | 11890 | 0.1 | 710 | / | 发黄重，水锈斑，575米操229mm孔洞（1.06mm2） 小亮斑 | 30210015 | 光亮卷 | 0.1-SPCC | 30110014 | 铬钝化卷 | 0.1-SPCC |  | 10 | MO002475 | MO002475-005 | GDH001 | 铬钝化模板 | 6440 | 2024-08-08 | 2024-08-08 | 5 | 2024-08-08 18:43:51 | 2024-08-08 19:52:05 | 江苏东方九天新能源材料有限公司 | 283869 | 陈猛 |  |  | 0.1 | 11960 | 710 | 1 | JG12240704031 |  | 1 | 来料发黄重 水锈斑 乳化斑 条印 色差 575米孔洞大小1.06操229 小亮斑 | 是 | 是 | 69 | 5
铬钝化 | JG12240704162 | JG12240704162 | 东方铬钝化950 | 合格 | 合格品 | 乙 | 李志祥 | 5525 | 5491 | 0.9938 | 10260 | 0.1 | 710 | / |  | 30210015 | 光亮卷 | 0.1-SPCC | 30110014 | 铬钝化卷 | 0.1-SPCC |  | 10 | MO002403 | MO002403-009 | GDH001 | 铬钝化模板 | 5525 | 2024-08-07 | 2024-08-07 | 5 | 2024-08-08 17:38:49 | 2024-08-08 18:42:30 | 江苏东方九天新能源材料有限公司 | 282260 | 陈猛 |  |  | 0.1 | 0 | 710 | 1 | JG12240704162 |  | 1 | 乳化斑 色差 辊印 | 是 | 是 | 64 | 9
铬钝化 | JG12240704062 | JG12240704062 | 东方铬钝化950 | 合格 | 让步接收 | 乙 | 李志祥 | 6550 | 6537 | 0.998 | 12000 | 0.1 | 710 | / | 乳化斑重 ，1650米处烂边0.3cm | 30210015 | 光亮卷 | 0.1-SPCC | 30110014 | 铬钝化卷 | 0.1-SPCC |  | 10 | MO002403 | MO002403-010 | GDH001 | 铬钝化模板 | 6550 | 2024-08-07 | 2024-08-07 | 3 | 2024-08-08 17:35:27 | 2024-08-08 17:38:37 | 江苏东方九天新能源材料有限公司 | 282261 | 陈猛 |  |  | 0.1 | 0 | 710 | 1 | JG12240704062 |  | 1 | 乳化斑重 色差 条印 1650米处烂边0.3cm | 处理中 | 否 |  | 10
铬钝化 | JG1224070339222 | JG122407033922 | 东方铬钝化950 | 合格 | 合格品 | 乙 | 李志祥 | 3477 | 3477 | 1 | 6100 | 0.1 | 760 | / |  | 30210015 | 光亮卷 | 0.1-SPCC | 30110014 | 铬钝化卷 | 0.1-SPCC |  | 10 | MO002403 | MO002403-003-02 | GDH001 | 铬钝化模板 | 5800 | 2024-08-07 | 2024-08-07 | 5 | 2024-08-08 15:15:20 | 2024-08-08 16:21:25 | 江苏东方九天新能源材料有限公司 |  | 陈猛 |  | 1 | 0.1 | 6100 | 760 | 1 | JG1224070339222 |  | 1 | 来料划伤 乳化斑 | 是 | 是 | 99 | 3
铬钝化 | JG1224070339221 | JG122407033922 | 东方铬钝化950 | 合格 | 合格品 | 乙 | 李志祥 | 2311 | 2311 | 1 | 4050 | 0.1 | 760 | / | 来料划伤 乳化斑 | 30210015 | 光亮卷 | 0.1-SPCC | 30110014 | 铬钝化卷 | 0.1-SPCC |  | 10 | MO002403 | MO002403-003-01 | GDH001 | 铬钝化模板 | 5800 | 2024-08-07 | 2024-08-07 | 5 | 2024-08-08 15:15:20 | 2024-08-08 16:21:25 | 江苏东方九天新能源材料有限公司 |  | 陈猛 |  | 1 | 0.1 | 4050 | 760 | 1 | JG1224070339221 |  | 1 | 来料划伤 乳化斑 | 是 | 是 | 99 | 3
铬钝化 | JG122407032822 | JG12240703282 | 东方铬钝化950 | 合格 | 合格品 | 乙 | 李志祥 | 3642 | 3642 | 1 | 6450 | 0.1 | 760 | / | 乳化斑 色差 辊印 6030米孔洞大小3.36操607 传尾部碎边 | 30210015 | 光亮卷 | 0.1-SPCC | 30110014 | 铬钝化卷 | 0.1-SPCC |  | 10 | MO002403 | MO002403-002-02 | GDH001 | 铬钝化模板 | 5580 | 2024-08-07 | 2024-08-07 | 5 | 2024-08-08 15:09:40 | 2024-08-08 15:14:08 | 江苏东方九天新能源材料有限公司 |  | 陈猛 |  | 1 | 0.1 | 6450 | 760 | 1 | JG122407032822 |  | 1 | 乳化斑 色差 辊印 6030米孔洞大小3.36操607 传尾部碎边 | 是 | 是 | 7 | 2
铬钝化 | JG122407032821 | JG12240703282 | 东方铬钝化950 | 合格 | 合格品 | 乙 | 李志祥 | 1911 | 1911 | 1 | 3370 | 0.1 | 760 | / |  | 30210015 | 光亮卷 | 0.1-SPCC | 30110014 | 铬钝化卷 | 0.1-SPCC |  | 10 | MO002403 | MO002403-002-01 | GDH001 | 铬钝化模板 | 5580 | 2024-08-07 | 2024-08-07 | 5 | 2024-08-08 15:09:40 | 2024-08-08 15:14:08 | 江苏东方九天新能源材料有限公司 |  | 陈猛 |  | 1 | 0.1 | 3370 | 760 | 1 | JG122407032821 |  | 1 | 乳化斑 色差 辊印 | 是 | 是 | 7 | 2
铬钝化 | JG12240703231 | JG12240703231 | 东方铬钝化950 | 合格 | 合格品 | 乙 | 李志祥 | 6160 | 5723 | 0.9291 | 10150 | 0.1 | 760 | / |  | 30210015 | 光亮卷 | 0.1-SPCC | 30110014 | 铬钝化卷 | 0.1-SPCC |  | 10 | MO002403 | MO002403-007 | GDH001 | 铬钝化模板 | 6160 | 2024-08-07 | 2024-08-07 | 5 | 2024-08-07 20:12:13 | 2024-08-07 20:13:35 | 江苏东方九天新能源材料有限公司 | 282258 | 陈猛 |  |  | 0.1 | 0 | 760 | 1 | JG12240703231 |  | 1 |  | 是 | 是 | 1 | 7
铬钝化 | JG122407032812 | JG12240703281 | 东方铬钝化950 | 合格 | 合格品 | 乙 | 李志祥 | 4067 | 4067 | 1 | 7100 | 0.1 | 760 | / |  | 30210015 | 光亮卷 | 0.1-SPCC | 30110014 | 铬钝化卷 | 0.1-SPCC |  | 10 | MO002403 | MO002403-008-02 | GDH001 | 铬钝化模板 | 7850 | 2024-08-07 | 2024-08-07 | 5 | 2024-08-07 17:49:51 | 2024-08-07 18:36:56 | 江苏东方九天新能源材料有限公司 |  | 陈猛 |  | 1 | 0.1 | 7100 | 760 | 1 | JG122407032812 |  | 1 |  | 是 | 是 | 70 | 8
铬钝化 | JG122407032811 | JG12240703281 | 东方铬钝化950 | 合格 | 让步接收 | 乙 | 李志祥 | 3747 | 3747 | 1 | 6550 | 0.1 | 760 | / | 80米操侧128-218mm16个孔洞（0.18-1.06mm2），1253-1259米操侧166mm4个孔洞（0.71-0.8 mm2）6450米操侧259mm孔洞（0.27mm2） |  |  |  | 30110014 | 铬钝化卷 | 0.1-SPCC |  | 10 | MO002403 | MO002403-008-01 | GDH001 | 铬钝化模板 | 7850 | 2024-08-07 | 2024-08-07 | 5 | 2024-08-07 17:49:51 | 2024-08-07 18:36:56 | 江苏东方九天新能源材料有限公司 |  | 陈猛 |  | 1 | 0.1 | 6550 | 760 | 1 | JG122407032811 |  | 1 | 孔洞内80米16个大小0.18-1.06操侧128-218 1253-1259米4个大小0.71-0.8操侧166 6450米1个大小0.27操侧259 | 是 | 是 | 70 | 8
铬钝化 | JG122407032412 | JG12240703241 | 东方铬钝化950 | 合格 | 让步接收 | 乙 | 李志祥 | 6557 | 6557 | 1 | 11450 | 0.1 | 760 | / | 6000米内正反面发黄条印重 |  |  |  | 30110014 | 铬钝化卷 | 0.1-SPCC |  | 10 | MO002403 | MO002403-006-02 | GDH001 | 铬钝化模板 | 7740 | 2024-08-07 | 2024-08-07 | 5 | 2024-08-07 17:11:27 | 2024-08-07 17:12:50 | 江苏东方九天新能源材料有限公司 |  | 李志祥 |  | 1 | 0.1 | 11450 | 760 | 1 | JG122407032412 |  | 1 | 乳化斑 色差 条印 来料发黄6000米内正反面黄条印重 | 是 | 是 | 1 | 6
铬钝化 | JG122407032411 | JG12240703241 | 东方铬钝化950 | 其他入库 | 协议品 | 乙 | 李志祥 | 967 | 967 | 1 | 1700 | 0.1 | 760 | / | 折印，黄条印重，短带 | 30110014 | 铬钝化卷 | 0.1-SPCC | 30110014 | 铬钝化卷 | 0.1-SPCC |  | 10 | MO002403 | MO002403-006-01 | GDH001 | 铬钝化模板 | 7740 | 2024-08-07 | 2024-08-07 | 5 | 2024-08-07 17:11:27 | 2024-08-07 17:12:50 | 江苏东方九天新能源材料有限公司 |  | 李志祥 |  | 1 | 0.1 | 1700 | 760 | 1 | JG122407032411 |  | 1 | 色差 条印 折印 乳化斑 黄条印重来料 | 是 | 是 | 1 | 6
铬钝化 | JG12240701411 | JG12240701411 | 东方铬钝化950 | 合格 | 合格品 | 乙 | 李志祥 | 2051 | 2051 | 1 | 3850 | 0.1 | 710 | / | 色差 辊印 | 30110014 | 铬钝化卷 | 0.1-SPCC | 30110014 | 铬钝化卷 | 0.1-SPCC |  | 10 | MO002424 | MO002424-001 | GDH001 | 铬钝化模板 | 2051 | 2024-08-07 | 2024-08-07 | 5 | 2024-08-07 11:38:04 | 2024-08-07 11:38:33 | 江苏东方九天新能源材料有限公司 | 282560 | 李志祥 |  |  | 0.1 | 0 | 710 | 1 | JG12240701411 |  | 1 | 色差 辊印 | 是 | 是 | 0 | 1
铬钝化 | JG12240703601 | JG12240703601 | 东方铬钝化950 | 待判定 |  | 乙 | 李志祥 | 9750 | 4823 | 0.4947 | 6860 | 0.125 | 760 | / | 边部水锈斑 辊印 色差，尾部送样公差高0.134 |  |  |  | 30110004 | 铬钝化卷 | 0.125-SPCC |  | 10 | MO002406 | MO002406-001 | GDH001 | 铬钝化模板 | 9750 | 2024-08-07 | 2024-08-07 | 3 | 2024-08-07 10:47:50 | 2024-08-07 10:48:24 | 江苏东方九天新能源材料有限公司 | 282284 | 李志祥 |  |  | 0.125 | 6920 | 760 | 1 | JG12240703601 |  | 1 | 边部水锈斑 辊印 色差 | 否 | 否 |  | 1
铬钝化 | JG122407040012 | JG12240704001 | 东方铬钝化950 | 合格 | 合格品 | 乙 | 李志祥 | 3325 | 3325 | 1 | 6230 | 0.1 | 710 | / |  | 30210015 | 光亮卷 | 0.1-SPCC | 30110014 | 铬钝化卷 | 0.1-SPCC |  | 10 | MO002405 | MO002405-001-02 | GDH001 | 铬钝化模板 | 6700 | 2024-08-07 | 2024-08-07 | 5 | 2024-08-07 09:20:46 | 2024-08-07 09:23:38 | 江苏东方九天新能源材料有限公司 |  | 李志祥 |  | 1 | 0.1 | 6230 | 710 | 1 | JG122407040012 |  | 1 | 振纹 乳化斑 | 是 | 是 | 4 | 1
铬钝化 | JG122407040011 | JG12240704001 | 东方铬钝化950 | 合格 | 合格品 | 乙 | 李志祥 | 3349 | 3349 | 1 | 6270 | 0.1 | 710 | / | 2144米孔洞大小3.27操384 内50米折 印 振纹 乳化斑 | 30210015 | 光亮卷 | 0.1-SPCC | 30110014 | 铬钝化卷 | 0.1-SPCC |  | 10 | MO002405 | MO002405-001-01 | GDH001 | 铬钝化模板 | 6700 | 2024-08-07 | 2024-08-07 | 5 | 2024-08-07 09:20:46 | 2024-08-07 09:23:38 | 江苏东方九天新能源材料有限公司 |  | 李志祥 |  | 1 | 0.1 | 6270 | 710 | 1 | JG122407040011 |  | 1 | 2144米孔洞大小3.27操384 内50米折 印 振纹 乳化斑 | 是 | 是 | 4 | 1
铬钝化 | JG122407035812 | JG12240703581 | 东方铬钝化950 | 合格 | 合格品 | 甲 | 韩康 | 4595 | 4595 | 1 | 8090 | 0.1 | 760 | / | S色差(色差 振纹 碱液斑 轻微折印 无手感) | 30210015 | 光亮卷 | 0.1-SPCC | 30110014 | 铬钝化卷 | 0.1-SPCC |  | 10 | MO002385 | MO002385-014-02 | GDH001 | 铬钝化模板 | 7810 | 2024-08-06 | 2024-08-06 | 5 | 2024-08-07 05:57:08 | 2024-08-07 06:41:36 | 江苏东方九天新能源材料有限公司 |  | 孙槐兵 |  | 1 | 0.1 | 8090 | 760 | 1 | JG122407035812 |  | 1 | S色差(色差 振纹 碱液斑 轻微折印 无手感) | 是 | 是 | 66 | 14
铬钝化 | JG122407035811 | JG12240703581 | 东方铬钝化950 | 合格 | 合格品 | 甲 | 韩康 | 3200 | 3200 | 1 | 5600 | 0.1 | 760 | / | S色差(色差 振纹 碱液斑 轻微折印 无手感) | 30210015 | 光亮卷 | 0.1-SPCC | 30110014 | 铬钝化卷 | 0.1-SPCC |  | 10 | MO002385 | MO002385-014-01 | GDH001 | 铬钝化模板 | 7810 | 2024-08-06 | 2024-08-06 | 5 | 2024-08-07 05:57:08 | 2024-08-07 06:41:36 | 江苏东方九天新能源材料有限公司 |  | 孙槐兵 |  | 1 | 0.1 | 5600 | 760 | 1 | JG122407035811 |  | 1 | S色差(色差 振纹 碱液斑 轻微折印 无手感) | 是 | 是 | 66 | 14
铬钝化 | JG12240703391 | JG12240703391 | 东方铬钝化950 | 合格 | 合格品 | 甲 | 韩康 | 4850 | 4827 | 0.9953 | 6980 | 0.125 | 760 | / | S色差(色差 条印 碱液斑) | 30210004 | 光亮卷 | 0.125-SPCC | 30110004 | 铬钝化卷 | 0.125-SPCC |  | 10 | MO002371 | MO002371-012 | GDH001 | 铬钝化模板 | 4850 | 2024-08-05 | 2024-08-05 | 5 | 2024-08-07 05:06:48 | 2024-08-07 05:08:06 | 江苏东方九天新能源材料有限公司 | 280770 | 孙槐兵 |  |  | 0.125 | 7020 | 760 | 1 | JG12240703391 |  | 1 | S色差(色差 条印 碱液斑) | 是 | 是 | 2 | 12
铬钝化 | JG122407035822 | JG12240703582 | 东方铬钝化950 | 合格 | 合格品 | 甲 | 韩康 | 1867 | 1867 | 1 | 3300 | 0.1 | 760 | / |  | 30210015 | 光亮卷 | 0.1-SPCC | 30110014 | 铬钝化卷 | 0.1-SPCC |  | 10 | MO002385 | MO002385-015-02 | GDH001 | 铬钝化模板 | 5580 | 2024-08-06 | 2024-08-06 | 5 | 2024-08-07 04:19:32 | 2024-08-07 05:06:23 | 江苏东方九天新能源材料有限公司 |  | 孙槐兵 |  | 1 | 0.1 | 3300 | 760 | 1 | JG122407035822 |  | 1 |  | 是 | 是 | 70 | 15
铬钝化 | JG122407035821 | JG12240703582 | 东方铬钝化950 | 合格 | 合格品 | 甲 | 韩康 | 3691 | 3691 | 1 | 6500 | 0.1 | 760 | / |  | 30210015 | 光亮卷 | 0.1-SPCC | 30110014 | 铬钝化卷 | 0.1-SPCC |  | 10 | MO002385 | MO002385-015-01 | GDH001 | 铬钝化模板 | 5580 | 2024-08-06 | 2024-08-06 | 5 | 2024-08-07 04:19:32 | 2024-08-07 05:06:23 | 江苏东方九天新能源材料有限公司 |  | 孙槐兵 |  | 1 | 0.1 | 6500 | 760 | 1 | JG122407035821 |  | 1 |  | 是 | 是 | 70 | 15
铬钝化 | JG122407035722 | JG12240703572 | 东方铬钝化950 | 合格 | 让步接收 | 甲 | 韩康 | 2623 | 2623 | 1 | 4550 | 0.1 | 760 | / | 3500米横向429.2mm孔洞（6.1mm2） | 30210015 | 光亮卷 | 0.1-SPCC | 30110014 | 铬钝化卷 | 0.1-SPCC |  | 10 | MO002385 | MO002385-013-02 | GDH001 | 铬钝化模板 | 5320 | 2024-08-06 | 2024-08-06 | 5 | 2024-08-07 03:17:44 | 2024-08-07 03:20:53 | 江苏东方九天新能源材料有限公司 |  | 孙槐兵 |  | 1 | 0.1 | 4550 | 760 | 1 | JG122407035722 |  | 1 | S色差(色差 碱液斑 振纹 3500米1个孔洞 横向429.2 大小6.1) | 是 | 是 | 4 | 13
铬钝化 | JG122407035721 | JG12240703572 | 东方铬钝化950 | 合格 | 合格品 | 甲 | 韩康 | 2671 | 2671 | 1 | 4620 | 0.1 | 760 | / |  | 30210015 | 光亮卷 | 0.1-SPCC | 30110014 | 铬钝化卷 | 0.1-SPCC |  | 10 | MO002385 | MO002385-013-01 | GDH001 | 铬钝化模板 | 5320 | 2024-08-06 | 2024-08-06 | 5 | 2024-08-07 03:17:44 | 2024-08-07 03:20:53 | 江苏东方九天新能源材料有限公司 |  | 孙槐兵 |  | 1 | 0.1 | 4620 | 760 | 1 | JG122407035721 |  | 1 | S色差(色差 碱液斑 振纹) | 是 | 是 | 4 | 13
铬钝化 | JG122407041022 | JG12240704102 | 东方铬钝化950 | 合格 | 合格品 | 甲 | 韩康 | 3261 | 3261 | 1 | 6060 | 0.1 | 710 | / |  | 30210015 | 光亮卷 | 0.1-SPCC | 30110014 | 铬钝化卷 | 0.1-SPCC |  | 10 | MO002385 | MO002385-001-02 | GDH001 | 铬钝化模板 | 6684 | 2024-08-06 | 2024-08-06 | 5 | 2024-08-07 02:19:13 | 2024-08-07 02:22:17 | 江苏东方九天新能源材料有限公司 |  | 孙槐兵 |  | 1 | 0.1 | 6060 | 710 | 1 | JG122407041022 |  | 1 |  | 是 | 是 | 4 | 1
铬钝化 | JG122407041021 | JG12240704102 | 东方铬钝化950 | 合格 | 合格品 | 甲 | 韩康 | 3325 | 3325 | 1 | 6180 | 0.1 | 710 | / |  | 30210015 | 光亮卷 | 0.1-SPCC | 30110014 | 铬钝化卷 | 0.1-SPCC |  | 10 | MO002385 | MO002385-001-01 | GDH001 | 铬钝化模板 | 6684 | 2024-08-06 | 2024-08-06 | 5 | 2024-08-07 02:19:13 | 2024-08-07 02:22:17 | 江苏东方九天新能源材料有限公司 |  | 孙槐兵 |  | 1 | 0.1 | 6180 | 710 | 1 | JG122407041021 |  | 1 |  | 是 | 是 | 4 | 1
铬钝化 | JG122406014712 | JG12240601471 | 东方铬钝化950 | 合格 | 让步接收 | 甲 | 韩康 | 3969 | 3969 | 1 | 7420 | 0.1 | 710 | / | 振纹 7200米横向293.3孔洞（1.33mm2） | 30210015 | 光亮卷 | 0.1-SPCC | 30110014 | 铬钝化卷 | 0.1-SPCC |  | 10 | MO002385 | MO002385-006-02 | GDH001 | 铬钝化模板 | 5830 | 2024-08-06 | 2024-08-06 | 5 | 2024-08-07 01:04:01 | 2024-08-07 01:08:41 | 江苏东方九天新能源材料有限公司 |  | 孙槐兵 |  | 1 | 0.1 | 7420 | 710 | 1 | JG122406014712 |  | 1 | S色差(色差 碱液斑 振纹 7200米1个孔洞 横向293.3 大小1.33) | 是 | 是 | 6 | 6
铬钝化 | JG122406014711 | JG12240601471 | 东方铬钝化950 | 合格 | 合格品 | 甲 | 韩康 | 1833 | 1833 | 1 | 3420 | 0.1 | 710 | / |  | 30210015 | 光亮卷 | 0.1-SPCC | 30110014 | 铬钝化卷 | 0.1-SPCC |  | 10 | MO002385 | MO002385-006-01 | GDH001 | 铬钝化模板 | 5830 | 2024-08-06 | 2024-08-06 | 5 | 2024-08-07 01:04:01 | 2024-08-07 01:08:41 | 江苏东方九天新能源材料有限公司 |  | 孙槐兵 |  | 1 | 0.1 | 3420 | 710 | 1 | JG122406014711 |  | 1 | S色差(色差 碱液斑 振纹) | 是 | 是 | 6 | 6