## sheet1
工序名称 | 新卷号 | 批号 | 机组名称 | 工序状态 | 检验结果 | 班组 | 参与人 | 来料重量 | 出料重量 | 成材率 | 出料长度 | 出料厚度 | 出料宽度 | 工序要求 | 备注 | 来料编码 | 来料名称 | 来料规格 | 产品编码 | 产品名称 | 产品规格 | 膜名称 | 排序 | 主计划号 | 子计划号 | 工序流程编码 | 工序流程名称 | 工单需求 | 计划开始时间 | 计划结束时间 | 工单状态 | 开始时间 | 产出时间 | 组织名称 | 卷号ID | 操作工人 | 报工人 | 检验 | 来料厚度 | 来料长度 | 来料宽度 | 是否分卷 | 原卷号 | 工单要求 | 是否成品 | 不良现象 | 是否入库 | 入库审核 | 生产工时 | 工单行号
最终冷轧 | JG1224070647 | JG1224070647 | 九天700轧机 | 合格 | 合格品 | 甲 | 李新峰 | 4800 | 4800 | 1 | 10340 | 0.1 | 610 | 轧0.1（0.095-0.101）6.2吨卷轧制米数13400-13500米；4.8吨卷轧制米数10200-10300米 |  | 20100023 | 轧硬 | 0.4*610-SPCC | 30210015 | 光亮卷 | 0.1-SPCC |  | 30 | MO002241 | MO002241-009 | GLJ003 | 光亮卷前处理 模板 | 4800 | 2024-08-01 | 2024-08-01 | 3 | 2024-08-08 19:26:17 | 2024-08-08 19:26:45 | 江苏九天光电科技有限公司 | 273541 | 李新峰 |  |  | 0.4 | 2550 | 610 | 1 | JG1224070647 |  |  |  | 否 | 否 |  | 9
最终冷轧 | JG91240700211 | JG9124070021 | 九天700轧机 | 合格 | 合格品 | 甲 | 杨永华 | 4310 | 4310 | 1 | 8980 | 0.1 | 630 | 轧0.1(0.095-0.101) 4.3吨卷轧制米数8800-8900米；6.3吨卷轧制米数12800-12900米不低于12800米 |  | 20100025 | 轧硬 | 0.4*630-SPCC | 30210015 | 光亮卷 | 0.1-SPCC |  | 30 | MO002305 | MO002305-007-01 | GLJ003 | 光亮卷前处理 模板 | 10205 | 2024-08-03 | 2024-08-03 | 3 | 2024-08-08 17:51:55 | 2024-08-08 17:52:28 | 江苏九天光电科技有限公司 | 277237 | 杨永华 |  |  | 0.4 | 2230 | 630 | 1 | JG91240700211 | 脱脂第一包分4300KG | [5 empty] | 7
最终冷轧 | JG91240700271 | JG9124070027 | 九天700轧机 | 合格 | 合格品 | 甲 | 李新峰 | 4310 | 4310 | 1 | 9010 | 0.1 | 630 | 轧0.1(0.095-0.101) 4.3吨卷轧制米数8800-8900米；6.3吨卷轧制米数12800-12900米不低于12800米 |  | 20100025 | 轧硬 | 0.4*630-SPCC | 30210015 | 光亮卷 | 0.1-SPCC |  | 30 | MO002305 | MO002305-010-01 | GLJ003 | 光亮卷前处理 模板 | 10820 | 2024-08-03 | 2024-08-03 | 3 | 2024-08-08 16:05:13 | 2024-08-08 16:05:50 | 江苏九天光电科技有限公司 | 277240 | 李新峰 |  |  | 0.4 | 2230 | 630 | 1 | JG91240700271 | 脱脂第一包分4300KG | [5 empty] | 10
最终冷轧 | JG91240700171 | JG9124070017 | 九天700轧机 | 合格 | 合格品 | 甲 | 杨永华 | 4306 | 4306 | 1 | 8900 | 0.1 | 630 | 轧0.1(0.095-0.101) 4.3吨卷轧制米数8800-8900米；6.3吨卷轧制米数12800-12900米不低于12800米 |  | 20100025 | 轧硬 | 0.4*630-SPCC | 30210015 | 光亮卷 | 0.1-SPCC |  | 30 | MO002305 | MO002305-005-01 | GLJ003 | 光亮卷前处理 模板 | 10450 | 2024-08-03 | 2024-08-03 | 3 | 2024-08-08 14:22:37 | 2024-08-08 14:23:22 | 江苏九天光电科技有限公司 | 277235 | 杨永华 |  |  | 0.4 | 2230 | 630 | 1 | JG91240700171 | 脱脂第一包分4300KG | [5 empty] | 5
最终冷轧 | JG91240700331 | JG9124070033 | 九天700轧机 | 合格 | 合格品 | 甲 | 李新峰 | 4328 | 4328 | 1 | 9013 | 0.1 | 630 | 轧0.1(0.095-0.101) 4.3吨卷轧制米数8800-8900米；6.3吨卷轧制米数12800-12900米不低于12800米 |  | 20100025 | 轧硬 | 0.4*630-SPCC | 30210015 | 光亮卷 | 0.1-SPCC |  | 30 | MO002305 | MO002305-014-01 | GLJ003 | 光亮卷前处理 模板 | 10660 | 2024-08-03 | 2024-08-03 | 3 | 2024-08-08 12:38:59 | 2024-08-08 12:39:30 | 江苏九天光电科技有限公司 | 277244 | 李新峰 |  |  | 0.4 | 2237 | 630 | 1 | JG91240700331 | 脱脂第一包分4300KG | [5 empty] | 14
最终冷轧 | JG91240700291 | JG9124070029 | 九天700轧机 | 合格 | 合格品 | 甲 | 杨永华 | 4306 | 4306 | 1 | 8930 | 0.1 | 630 | 轧0.1(0.095-0.101) 4.3吨卷轧制米数8800-8900米；6.3吨卷轧制米数12800-12900米不低于12800米 |  | 20100025 | 轧硬 | 0.4*630-SPCC | 30210015 | 光亮卷 | 0.1-SPCC |  | 30 | MO002305 | MO002305-011-01 | GLJ003 | 光亮卷前处理 模板 | 10610 | 2024-08-03 | 2024-08-03 | 3 | 2024-08-08 10:50:44 | 2024-08-08 10:51:20 | 江苏九天光电科技有限公司 | 277241 | 杨永华 |  |  | 0.4 | 2230 | 630 | 1 | JG91240700291 | 脱脂第一包分4300KG | [5 empty] | 11
最终冷轧 | JG91240700231 | JG9124070023 | 九天700轧机 | 合格 | 合格品 | 乙 | 周朋 | 4314 | 4314 | 1 | 9022 | 0.1 | 630 | 轧0.1(0.095-0.101) 4.3吨卷轧制米数8800-8900米；6.3吨卷轧制米数12800-12900米不低于12800米 |  | 20100025 | 轧硬 | 0.4*630-SPCC | 30210015 | 光亮卷 | 0.1-SPCC |  | 30 | MO002305 | MO002305-008-01 | GLJ003 | 光亮卷前处理 模板 | 10810 | 2024-08-03 | 2024-08-03 | 3 | 2024-08-08 07:49:43 | 2024-08-08 07:50:02 | 江苏九天光电科技有限公司 | 277238 | 周朋 |  |  | 0.4 | 2230 | 630 | 1 | JG91240700231 | 脱脂第一包分4300KG | [5 empty] | 8
最终冷轧 | JG91240700272 | JG9124070027 | 九天700轧机 | 合格 | 合格品 | 乙 | 蒋涛 | 6458 | 6458 | 1 | 13540 | 0.1 | 630 | 轧0.1(0.095-0.101) 4.3吨卷轧制米数8800-8900米；6.3吨卷轧制米数12800-12900米不低于12800米 |  | 20100025 | 轧硬 | 0.4*630-SPCC | 30210015 | 光亮卷 | 0.1-SPCC |  | 30 | MO002305 | MO002305-010-02 | GLJ003 | 光亮卷前处理 模板 | 10820 | 2024-08-03 | 2024-08-03 | 3 | 2024-08-08 06:51:59 | 2024-08-08 06:52:15 | 江苏九天光电科技有限公司 | 277240 | 蒋涛 |  |  | 0.4 | 3340 | 630 | 1 | JG91240700272 | 脱脂第一包分4300KG | [5 empty] | 10
最终冷轧 | JG91240700112 | JG9124070011 | 九天700轧机 | 合格 | 合格品 | 乙 | 周朋 | 6306 | 6306 | 1 | 13310 | 0.1 | 630 | 轧0.1(0.095-0.101) 4.3吨卷轧制米数8800-8900米；6.3吨卷轧制米数12800-12900米不低于12800米 |  | 20100025 | 轧硬 | 0.4*630-SPCC | 30210015 | 光亮卷 | 0.1-SPCC |  | 30 | MO002305 | MO002305-002-02 | GLJ003 | 光亮卷前处理 模板 | 10660 | 2024-08-03 | 2024-08-03 | 3 | 2024-08-08 06:50:58 | 2024-08-08 06:51:42 | 江苏九天光电科技有限公司 | 277232 | 周朋 |  |  | 0.4 | 3270 | 630 | 1 | JG91240700112 | 脱脂第一包分4300KG | [5 empty] | 2
最终冷轧 | JG91240700372 | JG9124070037 | 九天700轧机 | 合格 | 合格品 | 乙 | 蒋涛 | 6328 | 6328 | 1 | 13300 | 0.1 | 630 | 轧0.1(0.095-0.101) 4.3吨卷轧制米数8800-8900米；6.3吨卷轧制米数12800-12900米不低于12800米 |  | 20100025 | 轧硬 | 0.4*630-SPCC | 30210015 | 光亮卷 | 0.1-SPCC |  | 30 | MO002305 | MO002305-015-02 | GLJ003 | 光亮卷前处理 模板 | 10690 | 2024-08-03 | 2024-08-03 | 3 | 2024-08-08 06:50:21 | 2024-08-08 06:50:39 | 江苏九天光电科技有限公司 | 277245 | 蒋涛 |  |  | 0.4 | 3280 | 630 | 1 | JG91240700372 | 脱脂第一包分4300KG | [5 empty] | 15
最终冷轧 | JG91240700252 | JG9124070025 | 九天700轧机 | 合格 | 合格品 | 乙 | 周朋 | 6250 | 6250 | 1 | 13080 | 0.1 | 630 | 轧0.1(0.095-0.101) 4.3吨卷轧制米数8800-8900米；6.3吨卷轧制米数12800-12900米不低于12800米 |  | 20100025 | 轧硬 | 0.4*630-SPCC | 30210015 | 光亮卷 | 0.1-SPCC |  | 30 | MO002305 | MO002305-009-02 | GLJ003 | 光亮卷前处理 模板 | 10600 | 2024-08-03 | 2024-08-03 | 3 | 2024-08-08 06:49:23 | 2024-08-08 06:49:47 | 江苏九天光电科技有限公司 | 277239 | 周朋 |  |  | 0.4 | 3250 | 630 | 1 | JG91240700252 | 脱脂第一包分4300KG | [5 empty] | 9
最终冷轧 | JG91240700172 | JG9124070017 | 九天700轧机 | 合格 | 合格品 | 甲 | 李新峰 | 6084 | 6084 | 1 | 12663 | 0.1 | 630 | 轧0.1(0.095-0.101) 4.3吨卷轧制米数8800-8900米；6.3吨卷轧制米数12800-12900米不低于12800米 |  | 20100025 | 轧硬 | 0.4*630-SPCC | 30210015 | 光亮卷 | 0.1-SPCC |  | 30 | MO002305 | MO002305-005-02 | GLJ003 | 光亮卷前处理 模板 | 10450 | 2024-08-03 | 2024-08-03 | 3 | 2024-08-07 20:10:47 | 2024-08-07 20:11:19 | 江苏九天光电科技有限公司 | 277235 | 李新峰 |  |  | 0.4 | 3160 | 630 | 1 | JG91240700172 | 脱脂第一包分4300KG | [5 empty] | 5
最终冷轧 | JG91240700232 | JG9124070023 | 九天700轧机 | 合格 | 合格品 | 甲 | 李新峰 | 6464 | 6464 | 1 | 13150 | 0.1 | 630 | 轧0.1(0.095-0.101) 4.3吨卷轧制米数8800-8900米；6.3吨卷轧制米数12800-12900米不低于12800米 |  | 20100025 | 轧硬 | 0.4*630-SPCC | 30210015 | 光亮卷 | 0.1-SPCC |  | 30 | MO002305 | MO002305-008-02 | GLJ003 | 光亮卷前处理 模板 | 10810 | 2024-08-03 | 2024-08-03 | 3 | 2024-08-07 17:53:14 | 2024-08-07 17:53:54 | 江苏九天光电科技有限公司 | 277238 | 李新峰 |  |  | 0.4 | 3360 | 630 | 1 | JG91240700232 | 脱脂第一包分4300KG | [5 empty] | 8
最终冷轧 | JG1224070696 | JG1224070696 | 九天700轧机 | 合格 | 合格品 | 甲 | 李新峰 | 4760 | 4760 | 1 | 10232 | 0.1 | 610 | 轧0.1（0.095-0.101）6.2吨卷轧制米数13400-13500米；4.8吨卷轧制米数10200-10300米 |  | 20100023 | 轧硬 | 0.4*610-SPCC | 30210015 | 光亮卷 | 0.1-SPCC |  | 30 | MO002241 | MO002241-013 | GLJ003 | 光亮卷前处理 模板 | 4760 | 2024-08-01 | 2024-08-01 | 3 | 2024-08-07 15:32:59 | 2024-08-07 15:33:28 | 江苏九天光电科技有限公司 | 273544 | 李新峰 |  |  | 0.4 | 2535 | 610 | 1 | JG1224070696 |  |  |  | 否 | 否 |  | 13
最终冷轧 | JG1224070672 | JG1224070672 | 九天700轧机 | 合格 | 合格品 | 甲 | 杨永华 | 6130 | 6130 | 1 | 13150 | 0.1 | 610 | 轧0.1（0.095-0.101）6.2吨卷轧制米数13400-13500米；4.8吨卷轧制米数10200-10300米 |  | 20100023 | 轧硬 | 0.4*610-SPCC | 30210015 | 光亮卷 | 0.1-SPCC |  | 30 | MO002241 | MO002241-008 | GLJ003 | 光亮卷前处理 模板 | 6130 | 2024-08-01 | 2024-08-01 | 3 | 2024-08-07 12:45:46 | 2024-08-07 12:47:07 | 江苏九天光电科技有限公司 | 273540 | 杨永华 |  |  | 0.4 | 3280 | 610 | 1 | JG1224070672 |  |  |  | 否 | 否 |  | 8
最终冷轧 | JG1224070648 | JG1224070648 | 九天700轧机 | 合格 | 合格品 | 乙 | 蒋涛 | 4790 | 4790 | 1 | 10360 | 0.1 | 610 | 轧0.1（0.095-0.101）6.2吨卷轧制米数13400-13500米；4.8吨卷轧制米数10200-10300米 |  | 20100023 | 轧硬 | 0.4*610-SPCC | 30210015 | 光亮卷 | 0.1-SPCC |  | 30 | MO002241 | MO002241-011 | GLJ003 | 光亮卷前处理 模板 | 4790 | 2024-08-01 | 2024-08-01 | 3 | 2024-08-07 07:17:57 | 2024-08-07 07:45:36 | 江苏九天光电科技有限公司 | 273542 | 蒋涛 |  |  | 0.4 | 2550 | 610 | 1 | JG1224070648 |  |  |  | 否 | 否 |  | 11
最终冷轧 | JG1224070686 | JG1224070686 | 九天700轧机 | 合格 | 合格品 | 乙 | 周朋 | 6230 | 6230 | 1 | 13470 | 0.1 | 610 | 轧0.1（0.095-0.101）6.2吨卷轧制米数13400-13500米；4.8吨卷轧制米数10200-10300米 |  | 20100023 | 轧硬 | 0.4*610-SPCC | 30210015 | 光亮卷 | 0.1-SPCC |  | 30 | MO002241 | MO002241-015 | GLJ003 | 光亮卷前处理 模板 | 6235 | 2024-08-01 | 2024-08-01 | 3 | 2024-08-07 07:17:19 | 2024-08-07 07:17:37 | 江苏九天光电科技有限公司 | 273546 | 周朋 |  |  | 0.4 | 3310 | 610 | 1 | JG1224070686 |  |  |  | 否 | 否 |  | 15
最终冷轧 | JG1224070695 | JG1224070695 | 九天700轧机 | 合格 | 合格品 | 乙 | 蒋涛 | 4770 | 4770 | 1 | 10320 | 0.1 | 610 | 轧0.1（0.095-0.101）6.2吨卷轧制米数13400-13500米；4.8吨卷轧制米数10200-10300米 |  | 20100023 | 轧硬 | 0.4*610-SPCC | 30210015 | 光亮卷 | 0.1-SPCC |  | 30 | MO002241 | MO002241-012 | GLJ003 | 光亮卷前处理 模板 | 4770 | 2024-08-01 | 2024-08-01 | 3 | 2024-08-07 07:16:41 | 2024-08-07 07:16:57 | 江苏九天光电科技有限公司 | 273543 | 蒋涛 |  |  | 0.4 | 2535 | 610 | 1 | JG1224070695 |  |  |  | 否 | 否 |  | 12
最终冷轧 | JG1224070664 | JG1224070664 | 九天700轧机 | 合格 | 合格品 | 乙 | 周朋 | 7300 | 7300 | 1 | 10600 | 0.15 | 610 | 轧0.15（0.145-0.15）4.9吨卷轧制米数7050-7150米不低于7050米；7.3吨卷轧制米数10400-10500米不低于10400米不高于10500米，6.6吨卷轧制米数9450-9550米不低于9450米不高于9550米 |  | 20100023 | 轧硬 | 0.4*610-SPCC | 30210011 | 光亮卷 | 0.15-SPCC |  | 30 | MO002185 | MO002185-010 | GLJ003 | 光亮卷前处理 模板 | 7300 | 2024-07-29 | 2024-07-29 | 3 | 2024-08-07 07:15:55 | 2024-08-07 07:16:21 | 江苏九天光电科技有限公司 | 267925 | 周朋 |  |  | 0.4 | 3890 | 610 | 1 | JG1224070664 |  |  |  | 否 | 否 |  | 10
最终冷轧 | JG1224070670 | JG1224070670 | 九天700轧机 | 合格 | 合格品 | 乙 | 蒋涛 | 6250 | 6250 | 1 | 13400 | 0.1 | 610 | 轧0.1（0.095-0.101）6.2吨卷轧制米数13400-13500米；4.8吨卷轧制米数10200-10300米 |  | 20100023 | 轧硬 | 0.4*610-SPCC | 30210015 | 光亮卷 | 0.1-SPCC |  | 30 | MO002241 | MO002241-006 | GLJ003 | 光亮卷前处理 模板 | 6255 | 2024-08-01 | 2024-08-01 | 3 | 2024-08-07 07:15:17 | 2024-08-07 07:15:35 | 江苏九天光电科技有限公司 | 273538 | 蒋涛 |  |  | 0.4 | 3330 | 610 | 1 | JG1224070670 |  |  |  | 否 | 否 |  | 6