## sheet1
工序名称 | 批号 | 新卷号 | 出料厚度 | 出料宽度 | 出料长度 | 出料重量 | 备注 | 膜名称 | 机组名称 | 工序状态 | 检验结果 | 班组 | 参与人 | 来料重量 | 成材率 | 工序要求 | 来料编码 | 来料名称 | 来料规格 | 产品编码 | 产品名称 | 产品规格 | 排序 | 主计划号 | 子计划号 | 工序流程编码 | 工序流程名称 | 工单需求 | 计划开始时间 | 计划结束时间 | 工单状态 | 开始时间 | 产出时间 | 组织名称 | 卷号ID | 操作工人 | 报工人 | 检验 | 来料厚度 | 来料长度 | 来料宽度 | 是否分卷 | 原卷号 | 工单要求 | 是否成品 | 不良现象 | 是否入库 | 入库审核 | 生产工时 | 工单行号
铬钝化 | JG1224070525 | JG12240705252 | 0.15 | 610 | 2390 | 1715 | L亮斑(来料板面振纹，色差，辊印，亮斑点) |  | 东方铬钝化750 | 合格 | 合格品 | 甲 | 孙锋 | 1715 | 1 | 0.15*610镀铬量80-100 | 30210011 | 光亮卷 | 0.15-SPCC | 30110011 | 铬钝化卷 | 0.15-SPCC | 10 | MO002386 | MO002386-001-02 | GDH001 | 铬钝化模板 | 5170 | 2024-08-06 | 2024-08-06 | 5 | 2024-08-09 06:19:37 | 2024-08-09 06:39:17 | 江苏东方九天新能源材料有限公司 |  | 倪兵 |  | 1 | 0.15 | 2390 | 610 | 1 | JG12240705252 |  | 1 | L亮斑(来料板面振纹，色差，辊印，亮斑点) | 是 | 是 | 30 | 1
铬钝化 | JG1224070525 | JG12240705251 | 0.15 | 610 | 4800 | 3443 | H黄斑(来料板面偶有黄斑，整卷操边约5CM处水锈斑) |  | 东方铬钝化750 | 合格 | 合格品 | 甲 | 孙锋 | 3443 | 1 | 0.15*610镀铬量80-100 | 30210011 | 光亮卷 | 0.15-SPCC | 30110011 | 铬钝化卷 | 0.15-SPCC | 10 | MO002386 | MO002386-001-01 | GDH001 | 铬钝化模板 | 5170 | 2024-08-06 | 2024-08-06 | 5 | 2024-08-09 06:19:37 | 2024-08-09 06:39:17 | 江苏东方九天新能源材料有限公司 |  | 倪兵 |  | 1 | 0.15 | 4800 | 610 | 1 | JG12240705251 |  | 1 | H黄斑(来料板面偶有黄斑，整卷操边约5CM处水锈斑) | 是 | 是 | 30 | 1
铬钝化 | JG1224070548 | JG1224070548 | 0.15 | 610 | 9560 | 6549 | 来料板面色差辊印重，白斑 |  | 东方铬钝化750 | 合格 | 合格品 | 乙 | 周建锋 | 6548 | 1.0002 | 镀铬量80-100 | 30210011 | 光亮卷 | 0.15-SPCC | 30110011 | 铬钝化卷 | 0.15-SPCC | 10 | MO002326 | MO002326-005 | GDH001 | 铬钝化模板 | 6548 | 2024-08-04 | 2024-08-04 | 5 | 2024-08-05 10:58:27 | 2024-08-09 06:17:28 | 江苏东方九天新能源材料有限公司 | 278755 | 何志宏 |  |  | 0.15 | 0 | 610 | 1 | JG1224070548 |  | 1 | 来料板面色差辊印重，白斑 | 是 | 是 | 5479 | 5
铬钝化 | JG122407034111 | JG122407034111 | 0.1 | 760 | 5550 | 3227 |  |  | 东方铬钝化950 | 合格 | 合格品 | 甲 | 韩康 | 3490 | 0.9246 | / | 30210015 | 光亮卷 | 0.1-SPCC | 30110014 | 铬钝化卷 | 0.1-SPCC | 10 | MO002479 | MO002479-001 | GDH001 | 铬钝化模板 | 3490 | 2024-08-08 | 2024-08-08 | 5 | 2024-08-09 05:24:34 | 2024-08-09 05:25:07 | 江苏东方九天新能源材料有限公司 | 283933 | 孙槐兵 |  |  | 0.1 | 0 | 760 | 1 | JG122407034111 |  | 1 |  | 是 | 是 | 1 | 1
铬钝化 | JG1224070430 | JG12240704302 | 0.1 | 610 | 6520 | 3005 |  |  | 东方铬钝化750 | 合格 | 合格品 | 甲 | 孙锋 | 3005 | 1 | 0.15镀铬量80-100 | 30210015 | 光亮卷 | 0.1-SPCC | 30110014 | 铬钝化卷 | 0.1-SPCC | 10 | MO002427 | MO002427-017-02 | GDH001 | 铬钝化模板 | 6190 | 2024-08-07 | 2024-08-07 | 5 | 2024-08-09 03:32:23 | 2024-08-09 05:11:34 | 江苏东方九天新能源材料有限公司 |  | 倪兵 |  | 1 | 0.1 | 6520 | 610 | 1 | JG12240704302 |  | 1 |  | 是 | 是 | 148 | 17
铬钝化 | JG1224070430 | JG12240704301 | 0.1 | 610 | 6500 | 2995 |  |  | 东方铬钝化750 | 合格 | 合格品 | 甲 | 孙锋 | 2995 | 1 | 0.15镀铬量80-100 | 30210015 | 光亮卷 | 0.1-SPCC | 30110014 | 铬钝化卷 | 0.1-SPCC | 10 | MO002427 | MO002427-017-01 | GDH001 | 铬钝化模板 | 6190 | 2024-08-07 | 2024-08-07 | 5 | 2024-08-09 03:32:23 | 2024-08-09 05:11:34 | 江苏东方九天新能源材料有限公司 |  | 倪兵 |  | 1 | 0.1 | 6500 | 610 | 1 | JG12240704301 |  | 1 |  | 是 | 是 | 148 | 17
铬钝化 | JG12240703272 | JG122407032722 | 0.1 | 760 | 5000 | 2859 |  |  | 东方铬钝化950 | 合格 | 合格品 | 甲 | 韩康 | 2859 | 1 | / | 30210015 | 光亮卷 | 0.1-SPCC | 30110014 | 铬钝化卷 | 0.1-SPCC | 10 | MO002475 | MO002475-002-02 | GDH001 | 铬钝化模板 | 5750 | 2024-08-08 | 2024-08-08 | 5 | 2024-08-09 04:06:10 | 2024-08-09 04:07:00 | 江苏东方九天新能源材料有限公司 |  | 孙槐兵 |  | 1 | 0.1 | 5000 | 760 | 1 | JG122407032722 |  | 1 |  | 是 | 是 | 1 | 2
铬钝化 | JG12240703272 | JG122407032721 | 0.1 | 760 | 5000 | 2869 |  |  | 东方铬钝化950 | 合格 | 合格品 | 甲 | 韩康 | 2869 | 1 | / | 30210015 | 光亮卷 | 0.1-SPCC | 30110014 | 铬钝化卷 | 0.1-SPCC | 10 | MO002475 | MO002475-002-01 | GDH001 | 铬钝化模板 | 5750 | 2024-08-08 | 2024-08-08 | 5 | 2024-08-09 04:06:10 | 2024-08-09 04:07:00 | 江苏东方九天新能源材料有限公司 |  | 孙槐兵 |  | 1 | 0.1 | 5000 | 760 | 1 | JG122407032721 |  | 1 |  | 是 | 是 | 1 | 2
铬钝化 | JG122407031311 | JG1224070313112 | 0.1 | 760 | 4950 | 2821 |  |  | 东方铬钝化950 | 合格 | 合格品 | 甲 | 韩康 | 2821 | 1 | / | 30210015 | 光亮卷 | 0.1-SPCC | 30110014 | 铬钝化卷 | 0.1-SPCC | 10 | MO002476 | MO002476-001-02 | GDH001 | 铬钝化模板 | 5700 | 2024-08-08 | 2024-08-08 | 5 | 2024-08-09 01:54:10 | 2024-08-09 01:56:56 | 江苏东方九天新能源材料有限公司 |  | 孙槐兵 |  | 1 | 0.1 | 4950 | 760 | 1 | JG1224070313112 |  | 1 | S色差(色差 振纹 碱液斑) | 是 | 是 | 3 | 1
铬钝化 | JG122407031311 | JG1224070313111 | 0.1 | 760 | 4980 | 2847 |  |  | 东方铬钝化950 | 合格 | 合格品 | 甲 | 韩康 | 2847 | 1 | / | 30210015 | 光亮卷 | 0.1-SPCC | 30110014 | 铬钝化卷 | 0.1-SPCC | 10 | MO002476 | MO002476-001-01 | GDH001 | 铬钝化模板 | 5700 | 2024-08-08 | 2024-08-08 | 5 | 2024-08-09 01:54:10 | 2024-08-09 01:56:56 | 江苏东方九天新能源材料有限公司 |  | 孙槐兵 |  | 1 | 0.1 | 4980 | 760 | 1 | JG1224070313111 |  | 1 | S色差(色差 振纹 碱液斑) | 是 | 是 | 3 | 1
铬钝化 | JG122407036211 | JG122407036211 | 0.1 | 760 | 4650 | 2647 | 40米横向10.0mm孔洞（2.83mm2） |  | 东方铬钝化950 | 合格 | 让步接收 | 甲 | 韩康 | 2660 | 0.9951 | / |  |  |  | 30110014 | 铬钝化卷 | 0.1-SPCC | 10 | MO002479 | MO002479-002 | GDH001 | 铬钝化模板 | 2660 | 2024-08-08 | 2024-08-08 | 5 | 2024-08-08 23:52:11 | 2024-08-08 23:54:50 | 江苏东方九天新能源材料有限公司 | 283934 | 孙槐兵 |  |  | 0.1 | 0 | 760 | 1 | JG122407036211 |  | 1 | S色差(色差 40米1个孔洞 横向10.0 大小2.83) | 是 | 是 | 2 | 2
铬钝化 | JG12240704151 | JG12240704151 | 0.1 | 710 | 13230 | 7025 | 传轻微起筋，783米操317mm孔洞（0.18 mm2） 3110米横向48.0-31.0mm4个孔洞（1.5、10.25 0.27、0.71mm2） |  | 东方铬钝化950 | 合格 | 让步接收 | 乙 | 李志祥 | 7030 | 0.9993 | / | 30210015 | 光亮卷 | 0.1-SPCC | 30110014 | 铬钝化卷 | 0.1-SPCC | 10 | MO002478 | MO002478-001 | GDH001 | 铬钝化模板 | 7030 | 2024-08-08 | 2024-08-08 | 5 | 2024-08-08 19:59:51 | 2024-08-08 21:16:35 | 江苏东方九天新能源材料有限公司 | 283919 | 陈猛 |  |  | 0.1 | 0 | 710 | 1 | JG12240704151 |  | 1 | 振纹 传轻微起筋 783米孔洞大小0..18操317 3110米4个孔洞 横向48.0-31.0 大小1.5 10.25 0.27 0.71 乳化斑 色差 | 是 | 是 | 77 | 1
铬钝化 | JG12240704031 | JG12240704031 | 0.1 | 710 | 11890 | 6432 | 发黄重，水锈斑，575米操229mm孔洞（1.06mm2） 小亮斑 |  | 东方铬钝化950 | 合格 | 让步接收 | 乙 | 李志祥 | 6440 | 0.9988 | / | 30210015 | 光亮卷 | 0.1-SPCC | 30110014 | 铬钝化卷 | 0.1-SPCC | 10 | MO002475 | MO002475-005 | GDH001 | 铬钝化模板 | 6440 | 2024-08-08 | 2024-08-08 | 5 | 2024-08-08 18:43:51 | 2024-08-08 19:52:05 | 江苏东方九天新能源材料有限公司 | 283869 | 陈猛 |  |  | 0.1 | 11960 | 710 | 1 | JG12240704031 |  | 1 | 来料发黄重 水锈斑 乳化斑 条印 色差 575米孔洞大小1.06操229 小亮斑 | 是 | 是 | 69 | 5
铬钝化 | JG1224070480 | JG1224070480 | 0.1 | 610 | 13140 | 6065 |  |  | 东方铬钝化750 | 合格 | 合格品 | 乙 | 李澍 | 6070 | 0.9992 | 0.15镀铬量80-100 | 30210015 | 光亮卷 | 0.1-SPCC | 30110014 | 铬钝化卷 | 0.1-SPCC | 10 | MO002427 | MO002427-023 | GDH001 | 铬钝化模板 | 6070 | 2024-08-07 | 2024-08-07 | 5 | 2024-08-08 19:48:46 | 2024-08-08 19:49:48 | 江苏东方九天新能源材料有限公司 | 282864 | 李澍 |  |  | 0.1 | 13200 | 610 | 1 | JG1224070480 |  | 1 | 白斑 辊印 条印 | 是 | 是 | 1 | 23
铬钝化 | JG1224070448 | JG1224070448 | 0.1 | 610 | 13360 | 6145 |  |  | 东方铬钝化750 | 合格 | 合格品 | 乙 | 李澍 | 6156 | 0.9982 | 0.15镀铬量80-100 | 30210015 | 光亮卷 | 0.1-SPCC | 30110014 | 铬钝化卷 | 0.1-SPCC | 10 | MO002427 | MO002427-018 | GDH001 | 铬钝化模板 | 6156 | 2024-08-07 | 2024-08-07 | 5 | 2024-08-08 16:20:27 | 2024-08-08 19:48:06 | 江苏东方九天新能源材料有限公司 | 282859 | 李澍 |  |  | 0.1 | 13400 | 610 | 1 | JG1224070448 |  | 1 | 白斑 辊印 条印 | 是 | 是 | 208 | 18
铬钝化 | JG12240704162 | JG12240704162 | 0.1 | 710 | 10260 | 5491 |  |  | 东方铬钝化950 | 合格 | 合格品 | 乙 | 李志祥 | 5525 | 0.9938 | / | 30210015 | 光亮卷 | 0.1-SPCC | 30110014 | 铬钝化卷 | 0.1-SPCC | 10 | MO002403 | MO002403-009 | GDH001 | 铬钝化模板 | 5525 | 2024-08-07 | 2024-08-07 | 5 | 2024-08-08 17:38:49 | 2024-08-08 18:42:30 | 江苏东方九天新能源材料有限公司 | 282260 | 陈猛 |  |  | 0.1 | 0 | 710 | 1 | JG12240704162 |  | 1 | 乳化斑 色差 辊印 | 是 | 是 | 64 | 9
铬钝化 | JG12240704062 | JG12240704062 | 0.1 | 710 | 12000 | 6537 | 乳化斑重 ，1650米处烂边0.3cm |  | 东方铬钝化950 | 合格 | 让步接收 | 乙 | 李志祥 | 6550 | 0.998 | / | 30210015 | 光亮卷 | 0.1-SPCC | 30110014 | 铬钝化卷 | 0.1-SPCC | 10 | MO002403 | MO002403-010 | GDH001 | 铬钝化模板 | 6550 | 2024-08-07 | 2024-08-07 | 5 | 2024-08-08 17:35:27 | 2024-08-08 17:38:37 | 江苏东方九天新能源材料有限公司 | 282261 | 陈猛 |  |  | 0.1 | 0 | 710 | 1 | JG12240704062 |  | 1 | 乳化斑重 色差 条印 1650米处烂边0.3cm | 是 | 是 | 3 | 10
铬钝化 | JG122407033922 | JG1224070339222 | 0.1 | 760 | 6100 | 3477 |  |  | 东方铬钝化950 | 合格 | 合格品 | 乙 | 李志祥 | 3477 | 1 | / | 30210015 | 光亮卷 | 0.1-SPCC | 30110014 | 铬钝化卷 | 0.1-SPCC | 10 | MO002403 | MO002403-003-02 | GDH001 | 铬钝化模板 | 5800 | 2024-08-07 | 2024-08-07 | 5 | 2024-08-08 15:15:20 | 2024-08-08 16:21:25 | 江苏东方九天新能源材料有限公司 |  | 陈猛 |  | 1 | 0.1 | 6100 | 760 | 1 | JG1224070339222 |  | 1 | 来料划伤 乳化斑 | 是 | 是 | 99 | 3
铬钝化 | JG122407033922 | JG1224070339221 | 0.1 | 760 | 4050 | 2311 | 来料划伤 乳化斑 |  | 东方铬钝化950 | 合格 | 合格品 | 乙 | 李志祥 | 2311 | 1 | / | 30210015 | 光亮卷 | 0.1-SPCC | 30110014 | 铬钝化卷 | 0.1-SPCC | 10 | MO002403 | MO002403-003-01 | GDH001 | 铬钝化模板 | 5800 | 2024-08-07 | 2024-08-07 | 5 | 2024-08-08 15:15:20 | 2024-08-08 16:21:25 | 江苏东方九天新能源材料有限公司 |  | 陈猛 |  | 1 | 0.1 | 4050 | 760 | 1 | JG1224070339221 |  | 1 | 来料划伤 乳化斑 | 是 | 是 | 99 | 3
铬钝化 | JG1224070429 | JG1224070429 | 0.1 | 610 | 13440 | 6135 | 黄斑，8070米传边缺口0.5CM |  | 东方铬钝化750 | 合格 | 让步接收 | 乙 | 李澍 | 6224 | 0.9857 | 0.15镀铬量80-100 | 30210015 | 光亮卷 | 0.1-SPCC | 30110014 | 铬钝化卷 | 0.1-SPCC | 10 | MO002427 | MO002427-020 | GDH001 | 铬钝化模板 | 6224 | 2024-08-07 | 2024-08-07 | 5 | 2024-08-08 16:18:34 | 2024-08-08 16:20:12 | 江苏东方九天新能源材料有限公司 | 282861 | 李澍 |  |  | 0.1 | 13630 | 610 | 1 | JG1224070429 |  | 1 | 白斑 辊印 条印 白条印 黄斑 8070米传边缺口0.5CM | 是 | 是 | 2 | 20
铬钝化 | JG12240703282 | JG122407032822 | 0.1 | 760 | 6450 | 3642 | 乳化斑 色差 辊印 6030米孔洞大小3.36操607 传尾部碎边 |  | 东方铬钝化950 | 合格 | 合格品 | 乙 | 李志祥 | 3642 | 1 | / | 30210015 | 光亮卷 | 0.1-SPCC | 30110014 | 铬钝化卷 | 0.1-SPCC | 10 | MO002403 | MO002403-002-02 | GDH001 | 铬钝化模板 | 5580 | 2024-08-07 | 2024-08-07 | 5 | 2024-08-08 15:09:40 | 2024-08-08 15:14:08 | 江苏东方九天新能源材料有限公司 |  | 陈猛 |  | 1 | 0.1 | 6450 | 760 | 1 | JG122407032822 |  | 1 | 乳化斑 色差 辊印 6030米孔洞大小3.36操607 传尾部碎边 | 是 | 是 | 7 | 2
铬钝化 | JG12240703282 | JG122407032821 | 0.1 | 760 | 3370 | 1911 |  |  | 东方铬钝化950 | 合格 | 合格品 | 乙 | 李志祥 | 1911 | 1 | / | 30210015 | 光亮卷 | 0.1-SPCC | 30110014 | 铬钝化卷 | 0.1-SPCC | 10 | MO002403 | MO002403-002-01 | GDH001 | 铬钝化模板 | 5580 | 2024-08-07 | 2024-08-07 | 5 | 2024-08-08 15:09:40 | 2024-08-08 15:14:08 | 江苏东方九天新能源材料有限公司 |  | 陈猛 |  | 1 | 0.1 | 3370 | 760 | 1 | JG122407032821 |  | 1 | 乳化斑 色差 辊印 | 是 | 是 | 7 | 2