## sheet1
工序名称 | 批号 | 新卷号 | 出料厚度 | 出料宽度 | 出料长度 | 出料重量 | 备注 | 膜名称 | 机组名称 | 工序状态 | 检验结果 | 班组 | 参与人 | 来料重量 | 成材率 | 工序要求 | 来料编码 | 来料名称 | 来料规格 | 产品编码 | 产品名称 | 产品规格 | 排序 | 主计划号 | 子计划号 | 工序流程编码 | 工序流程名称 | 工单需求 | 计划开始时间 | 计划结束时间 | 工单状态 | 开始时间 | 产出时间 | 组织名称 | 卷号ID | 操作工人 | 报工人 | 检验 | 来料厚度 | 来料长度 | 来料宽度 | 是否分卷 | 原卷号 | 工单要求 | 是否成品 | 不良现象 | 是否入库 | 入库审核 | 生产工时 | 工单行号
覆膜 | JG1124020318-22 | JG1124020318-223 | 0.165 | 710 | 3710 | 2142 | X锈点(板面有锈斑点) | 明绿改性膜-1 | 九天覆膜-9 | 合格 | 让步接收 | 乙 | 黄宏涛,李忠 | 2142 | 1 | / | 30110014 | 铬钝化卷 | 0.1-SPCC | 30312001 | 双面钢塑复合卷 | 0.165-SPCC | 10 | MO001339 | MO001339-002-03 | FM001 | 覆膜模板 | 5665 | 2024-07-07 | 2024-07-07 | 5 | 2024-08-05 08:39:13 | 2024-08-09 08:11:46 | 江苏九天光电科技有限公司 | 0 | 李忠 |  | 1 | 0.165 | 3710 | 710 | 1 | JG1124020318-223 |  | 1 | X锈点(板面有锈斑点) | 是 | 是 | 22928 | 2
覆膜 | JG1124020318-22 | JG1124020318-222 | 0.19 | 710 | 3490 | 2046 | X锈斑(板面锈斑点) | 明绿改性膜-1 | 九天覆膜-9 | 合格 | 让步接收 | 乙 | 黄宏涛,李忠 | 2046 | 1 | / | 30110014 | 铬钝化卷 | 0.1-SPCC | 30312002 | 双面钢塑复合卷 | 0.19-SPCC | 10 | MO001339 | MO001339-002-02 | FM001 | 覆膜模板 | 5665 | 2024-07-07 | 2024-07-07 | 2 | 2024-08-05 08:39:13 | 2024-08-09 08:11:46 | 江苏九天光电科技有限公司 | 0 | 李忠 |  | 1 | 0.19 | 3490 | 710 | 1 | JG1124020318-222 |  | 1 | X锈斑(板面锈斑点) | 处理中 |  | 22928 | 2
覆膜 | JG1124020318-22 | JG1124020318-221 | 0.19 | 710 | 3500 | 2060 | X锈点(板面锈斑点) | 明绿改性膜-1 | 九天覆膜-9 | 合格 | 让步接收 | 乙 | 黄宏涛,李忠 | 2060 | 1 | / | 30110014 | 铬钝化卷 | 0.1-SPCC | 30312002 | 双面钢塑复合卷 | 0.19-SPCC | 10 | MO001339 | MO001339-002-01 | FM001 | 覆膜模板 | 5665 | 2024-07-07 | 2024-07-07 | 2 | 2024-08-05 08:39:13 | 2024-08-09 08:11:46 | 江苏九天光电科技有限公司 | 0 | 李忠 |  | 1 | 0.19 | 3500 | 710 | 1 | JG1124020318-221 |  | 1 | X锈点(板面锈斑点) | 处理中 |  | 22928 | 2
覆膜 | JG12240602642 | JG122406026422 | 0.1 | 760 | 6040 | 3514 | D断带(铬带翻包) |  | 九天覆膜-9 | 合格 | 合格品 | 乙 | 黄宏涛,李忠 | 3514 | 1 | / | 30110014 | 铬钝化卷 | 0.1-SPCC | 30312001 | 双面钢塑复合卷 | 0.165-SPCC | 10 | MO002040 | MO002040-007-02 | FM001 | 覆膜模板 | 5821 | 2024-07-25 | 2024-07-25 | 3 | 2024-08-09 06:57:25 | 2024-08-09 07:14:45 | 江苏九天光电科技有限公司 | 0 | 李忠 |  | 1 | 0.1 | 6040 | 760 | 1 | JG122406026422 |  | 1 | D断带(铬带翻包) |  |  | 51 | 7
覆膜 | JG12240602642 | JG122406026421 | 0.165 | 760 | 3970 | 2494 | K孔洞(1120传动侧2.2公分处大小4.5),Q起筋(1200米上膜传动侧有膜起筋现象) | 明绿改性膜-1 | 九天覆膜-9 | 合格 | 让步接收 | 乙 | 黄宏涛,李忠 | 2494 | 1 | / |  |  |  | 30312001 | 双面钢塑复合卷 | 0.165-SPCC | 10 | MO002040 | MO002040-007-01 | FM001 | 覆膜模板 | 5821 | 2024-07-25 | 2024-07-25 | 3 | 2024-08-09 06:57:25 | 2024-08-09 07:14:45 | 江苏九天光电科技有限公司 | 0 | 李忠 |  | 1 | 0.165 | 3970 | 760 | 1 | JG122406026421 |  | 1 | K孔洞(1120传动侧2.2公分处大小4.5),Q起筋(1200米上膜传动侧有膜起筋现象) | 是 | 是 | 51 | 7
覆膜 | JG12240602082 | JG12240602082 | 0.165 | 710 | 4220 | 2534 | 3900米操作侧9.5公分处1个0.18平方毫米孔洞。卷芯操边轻微撞伤 | 明绿改性膜-1 | 九天覆膜-9 | 合格 | 让步接收 | 乙 | 黄宏涛,李忠 | 2333 | 1.0862 | / | 30110014 | 铬钝化卷 | 0.1-SPCC | 30312001 | 双面钢塑复合卷 | 0.165-SPCC | 10 | MO001154 | MO001154-002 | FM001 | 覆膜模板 | 2333 | 2024-07-03 | 2024-07-03 | 5 | 2024-08-09 03:14:28 | 2024-08-09 03:54:14 | 江苏九天光电科技有限公司 | 203001 | 李忠 |  |  | 0.1 | 0 | 710 | 1 | JG12240602082 |  | 1 | K孔洞(3900米操作侧9.5公分处1个0.18平方毫米孔洞。卷芯操边轻微撞伤) | 是 | 是 | 40 | 2
覆膜 | JG122405500622 | JG122405500622 | 0.165 | 710 | 5540 | 3232 | 3120米处操作侧11公分处1条30公分长的长条皱印 | 明绿改性膜-1 | 九天覆膜-9 | 合格 | 让步接收 | 乙 | 黄宏涛,李忠 | 2967 | 1.0893 | / |  |  |  | 30312001 | 双面钢塑复合卷 | 0.165-SPCC | 10 | MO001331 | MO001331-013 | FM001 | 覆膜模板 | 2967 | 2024-07-07 | 2024-07-07 | 5 | 2024-08-09 01:22:45 | 2024-08-09 02:03:16 | 江苏九天光电科技有限公司 | 226120 | 李忠 |  |  | 0.1 | 0 | 710 | 1 | JG122405500622 |  | 1 | Z折皱(3120米处操作侧11公分处1条30公分长的长条皱印) | 是 | 是 | 41 | 13
覆膜 | JG122405003621 | JG122405003621 | 0.165 | 710 | 5700 | 3404 | 卷芯200米内操边来料撞伤宽2公分 | 明绿改性膜-1 | 九天覆膜-9 | 合格 | 让步接收 | 乙 | 黄宏涛,李忠 | 3135 | 1.0858 | / |  |  |  | 30312001 | 双面钢塑复合卷 | 0.165-SPCC | 10 | MO001331 | MO001331-018 | FM001 | 覆膜模板 | 3135 | 2024-07-07 | 2024-07-07 | 5 | 2024-08-09 00:00:25 | 2024-08-09 00:58:42 | 江苏九天光电科技有限公司 | 226144 | 李忠 |  |  | 0.1 | 0 | 710 | 1 | JG122405003621 |  | 1 | Z撞伤(卷芯200米内操边来料撞伤宽2公分) | 是 | 是 | 58 | 18
覆膜 | JG11240304672 | JG11240304672 | 0.19 | 710 | 3080 | 1864 | 来膜有振纹,1750米左右传动侧有粘膜起筋现象,传动侧有轻微小黄斑,2905-2908米内传动侧30公分处有2个0.27-0.35平方毫米孔洞 | 明绿改性膜-1 | 九天覆膜-9 | 合格 | 让步接收 | 乙 | 黄宏涛,李忠 | 1680 | 1.1095 | / | 30110014 | 铬钝化卷 | 0.1-SPCC | 30312002 | 双面钢塑复合卷 | 0.19-SPCC | 10 | MO001335 | MO001335-007 | FM001 | 覆膜模板 | 1680 | 2024-07-07 | 2024-07-07 | 5 | 2024-08-08 23:54:57 | 2024-08-09 00:00:02 | 江苏九天光电科技有限公司 | 226199 | 李忠 |  |  | 0.1 | 0 | 710 | 1 | JG11240304672 |  | 1 | Z振纹(来膜有振纹),Q起筋(1750米左右传动侧有粘膜起筋现象),H黄斑(传动侧有轻微小黄斑),K孔洞(2905-2908米内传动侧30公分处有2个孔洞，大小0.27-0.35平方毫米) | 是 | 是 | 6 | 7
覆膜 | JG1224060250112 | JG1224060250112 | 0.165 | 760 | 3900 | 2442 | 850-880米操作侧约25公分处有连续8个0.53-1.06平方毫米孔洞 | 明绿改性膜-1 | 九天覆膜-9 | 合格 | 让步接收 | 乙 | 黄宏涛,李忠 | 2269 | 1.0762 | / |  |  |  | 30312001 | 双面钢塑复合卷 | 0.165-SPCC | 10 | MO002113 | MO002113-001 | FM001 | 覆膜模板 | 2269 | 2024-07-27 | 2024-07-27 | 5 | 2024-08-08 22:32:11 | 2024-08-08 22:35:45 | 江苏九天光电科技有限公司 | 263148 | 李忠 |  |  | 0.1 | 0 | 760 | 1 | JG1224060250112 |  | 1 | K孔洞(850-880米操作侧约25公分处有连续8个0.53-1.06平方毫米孔洞) | 是 | 是 | 3 | 1
覆膜 | JG1224070506 | JG12240705063 | 0.25 | 610 | 2380 | 1844 | 尾轻微振纹 | 明绿改性膜-2 | 九天覆膜-8 | 合格 | 让步接收 | 乙 | 何志宏 | 1844 | 1 | / | 30110011 | 铬钝化卷 | 0.15-SPCC | 30312017 | 双面钢塑复合卷 | 0.25-SPCC | 10 | MO002474 | MO002474-001-03 | FM001 | 覆膜模板 | 5171 | 2024-08-08 | 2024-08-08 | 5 | 2024-08-08 22:13:05 | 2024-08-08 22:17:03 | 江苏九天光电科技有限公司 | 0 | 何志宏 |  | 1 | 0.25 | 2380 | 610 | 1 | JG12240705063 |  | 1 | S色差(尾轻微振纹) | 是 | 是 | 5 | 1
覆膜 | JG1224070506 | JG12240705062 | 0.25 | 610 | 2400 | 1858 |  | 明绿改性膜-2 | 九天覆膜-8 | 合格 | 合格品 | 乙 | 何志宏 | 1858 | 1 | / | 30110011 | 铬钝化卷 | 0.15-SPCC | 30312017 | 双面钢塑复合卷 | 0.25-SPCC | 10 | MO002474 | MO002474-001-02 | FM001 | 覆膜模板 | 5171 | 2024-08-08 | 2024-08-08 | 5 | 2024-08-08 22:13:05 | 2024-08-08 22:17:03 | 江苏九天光电科技有限公司 | 0 | 何志宏 |  | 1 | 0.25 | 2400 | 610 | 1 | JG12240705062 |  | 1 |  | 是 | 是 | 5 | 1
覆膜 | JG1224070506 | JG12240705061 | 0.25 | 610 | 2400 | 1858 | 卷芯800米传动侧偶有5CM缺口 | 明绿改性膜-2 | 九天覆膜-8 | 合格 | 让步接收 | 乙 | 何志宏 | 1858 | 1 | / | 30110011 | 铬钝化卷 | 0.15-SPCC | 30312017 | 双面钢塑复合卷 | 0.25-SPCC | 10 | MO002474 | MO002474-001-01 | FM001 | 覆膜模板 | 5171 | 2024-08-08 | 2024-08-08 | 5 | 2024-08-08 22:13:05 | 2024-08-08 22:17:03 | 江苏九天光电科技有限公司 | 0 | 何志宏 |  | 1 | 0.25 | 2400 | 610 | 1 | JG12240705061 |  | 1 | S色差(卷芯800米传动侧偶有5CM缺口) | 是 | 是 | 5 | 1
覆膜 | JG12240601251 | JG122406012512 | 0.1 | 760 | 6860 | 3892 | D断带(铬带翻包)S松花印(尾部200米内两侧偶有松花印花辊印) |  | 九天覆膜-9 | 合格 | 合格品 | 乙 | 黄宏涛,李忠 | 3892 | 1 | / | 30110014 | 铬钝化卷 | 0.1-SPCC | 30312001 | 双面钢塑复合卷 | 0.165-SPCC | 10 | MO001895 | MO001895-001-02 | FM001 | 覆膜模板 | 6249 | 2024-07-22 | 2024-07-22 | 3 | 2024-08-08 21:35:34 | 2024-08-08 21:43:17 | 江苏九天光电科技有限公司 | 0 | 李忠 |  | 1 | 0.1 | 6860 | 760 | 1 | JG122406012512 |  | 1 | D断带(铬带翻包)S松花印(尾部200米内两侧偶有松花印花辊印) |  |  | 24 | 1
覆膜 | JG12240601251 | JG122406012511 | 0.165 | 760 | 4100 | 2520 |  | 明绿改性膜-1 | 九天覆膜-9 | 合格 | 合格品 | 乙 | 黄宏涛,李忠 | 2520 | 1 | / | 30110014 | 铬钝化卷 | 0.1-SPCC | 30312001 | 双面钢塑复合卷 | 0.165-SPCC | 10 | MO001895 | MO001895-001-01 | FM001 | 覆膜模板 | 6249 | 2024-07-22 | 2024-07-22 | 3 | 2024-08-08 21:35:34 | 2024-08-08 21:43:17 | 江苏九天光电科技有限公司 | 0 | 李忠 |  | 1 | 0.165 | 4100 | 760 | 1 | JG122406012511 |  | 1 |  | 是 | 是 | 24 | 1
覆膜翻包 | JG122405504312 | JG122405504312 | 0.165 | 760 | 4000 | 2484 | 实际米数3980 |  | 九天覆膜-8 | 合格 | 合格品 | 乙 | 黄宏涛,李忠 | 2492 | 0.9968 | / | 30312001 | 双面钢塑复合卷 | 0.165-SPCC | 30312001 | 双面钢塑复合卷 | 0.165-SPCC | 10 | MO002470 | MO002470-001 | FM001 | 覆膜模板 | 2492 | 2024-08-08 | 2024-08-08 | 5 | 2024-08-08 21:30:26 | 2024-08-08 21:31:48 | 江苏九天光电科技有限公司 | 283680 | 李忠 |  |  | 0.165 | 0 | 760 | 1 | JG122405504312 |  | 1 |  | 是 | 是 | 1 | 1
覆膜 | JL0023120126-22 | JL0023120126-222 | 0.165 | 533 | 3210 | 1442 | Q翘边(整卷传边翘边重约4公分。)缩芯折印(尾缩芯折印)N粘钢折印(传边粘钢折印) | 明绿改性膜-1 | 九天覆膜-8 | 其他入库 | 协议品 | 甲 | 徐刚,徐兴良 | 1442 | 1 | / | 30312001 | 双面钢塑复合卷 | 0.165-SPCC | 30312001 | 双面钢塑复合卷 | 0.135-SPCC | 10 | MO001424 | MO001424-001-02 | FM001 | 覆膜模板 | 2677 | 2024-07-09 | 2024-07-09 | 2 | 2024-08-08 18:33:00 | 2024-08-08 19:26:40 | 江苏九天光电科技有限公司 | 0 | 徐兴良 |  | 1 | 0.165 | 3210 | 533 | 1 | JL0023120126-222 |  | 1 | Q翘边(整卷传边翘边重约4公分。)缩芯折印(尾缩芯折印)N粘钢折印(传边粘钢折印) | 处理中 |  |  | 1
覆膜 | JL0023120126-22 | JL0023120126-221 | 0.165 | 533 | 3240 | 1446 | Q翘边(整卷传边翘边重约5公分) | 明绿改性膜-1 | 九天覆膜-8 | 其他入库 | 协议品 | 甲 | 徐刚,徐兴良 | 1446 | 1 | / | 30312001 | 双面钢塑复合卷 | 0.165-SPCC | 30312001 | 双面钢塑复合卷 | 0.135-SPCC | 10 | MO001424 | MO001424-001-01 | FM001 | 覆膜模板 | 2677 | 2024-07-09 | 2024-07-09 | 2 | 2024-08-08 18:33:00 | 2024-08-08 19:26:40 | 江苏九天光电科技有限公司 | 0 | 徐兴良 |  | 1 | 0.165 | 3240 | 533 | 1 | JL0023120126-221 |  | 1 | Q翘边(整卷传边翘边重约5公分) | 处理中 |  |  | 1
覆膜 | JL0023120044-21 | JL0023120044-21 | 0.165 | 533 | 3400 | 1526 | Q翘边(传边起筋重导致翘边。)缩芯折印(尾缩芯折印) | 明绿改性膜-1 | 九天覆膜-8 | 合格 | 让步接收 | 甲 | 徐刚,徐兴良 | 1426 | 1.0701 | / |  |  |  | 30312001 | 双面钢塑复合卷 | 0.165-SPCC | 10 | MO001419 | MO001419-001 | FM001 | 覆膜模板 | 1426 | 2024-07-09 | 2024-07-09 | 5 | 2024-08-08 17:21:50 | 2024-08-08 18:00:34 | 江苏九天光电科技有限公司 | 233181 | 徐兴良 |  |  | 0.1 | 0 | 533 | 1 | JL0023120044-21 |  | 1 | Q翘边(传边起筋重导致翘边。)缩芯折印(尾缩芯折印) | 是 | 是 | 39 | 1
覆膜铬卷翻包 | JG1224070515 | JG12240705153 | 0.15 | 610 | 2260 | 1576 |  |  | 九天覆膜-8 | 合格 | 合格品 | 甲 | 徐刚,徐兴良 | 1576 | 1 | / | 30110011 | 铬钝化卷 | 0.15-SPCC | 30110011 | 铬钝化卷 | 0.15-SPCC | 10 | MO002433 | MO002433-002-03 | GDH001 | 铬钝化模板 | 6403 | 2024-08-07 | 2024-08-07 | 5 | 2024-08-08 17:12:01 | 2024-08-08 17:16:36 | 江苏九天光电科技有限公司 |  | 徐兴良 |  | 1 | 0.15 | 2260 | 610 | 1 | JG12240705153 |  | 1 |  | 是 | 是 | 5 | 2
覆膜铬卷翻包 | JG1224070515 | JG12240705152 | 0.15 | 610 | 4800 | 3243 |  |  | 九天覆膜-8 | 合格 | 合格品 | 甲 | 徐刚,徐兴良 | 3243 | 1 | / | 30110011 | 铬钝化卷 | 0.15-SPCC | 30110011 | 铬钝化卷 | 0.15-SPCC | 10 | MO002433 | MO002433-002-02 | GDH001 | 铬钝化模板 | 6403 | 2024-08-07 | 2024-08-07 | 5 | 2024-08-08 17:12:01 | 2024-08-08 17:16:36 | 江苏九天光电科技有限公司 |  | 徐兴良 |  | 1 | 0.15 | 4800 | 610 | 1 | JG12240705152 |  | 1 |  | 是 | 是 | 5 | 2
覆膜铬卷翻包 | JG1224070515 | JG12240705151 | 0.15 | 610 | 2310 | 1581 | Z振纹(内板面振纹) |  | 九天覆膜-8 | 合格 | 让步接收 | 甲 | 徐刚,徐兴良 | 1581 | 1 | / | 30110011 | 铬钝化卷 | 0.15-SPCC | 30110011 | 铬钝化卷 | 0.15-SPCC | 10 | MO002433 | MO002433-002-01 | GDH001 | 铬钝化模板 | 6403 | 2024-08-07 | 2024-08-07 | 5 | 2024-08-08 17:12:01 | 2024-08-08 17:16:36 | 江苏九天光电科技有限公司 |  | 徐兴良 |  | 1 | 0.15 | 2310 | 610 | 1 | JG12240705151 |  | 1 | Z振纹(内板面振纹) | 是 | 是 | 5 | 2
覆膜 | JG12240701792 | JG122407017923 | 0.19 | 710 | 3100 | 1898 |  | 明绿改性膜-1 | 九天覆膜-9 | 合格 | 合格品 | 甲 | 成防萍,顾志明,徐新圣 | 1898 | 1 | / | 30110014 | 铬钝化卷 | 0.1-SPCC | 30312002 | 双面钢塑复合卷 | 0.19-SPCC | 10 | MO001992 | MO001992-013-03 | FM001 | 覆膜模板 | 5531 | 2024-07-24 | 2024-07-24 | 5 | 2024-08-08 13:11:04 | 2024-08-08 16:51:41 | 江苏九天光电科技有限公司 | 0 | 顾志明 |  | 1 | 0.19 | 3100 | 710 | 1 | JG122407017923 |  | 1 |  | 是 | 是 | 440 | 13
覆膜 | JG12240701792 | JG122407017922 | 0.19 | 710 | 3000 | 1830 |  | 明绿改性膜-1 | 九天覆膜-9 | 合格 | 合格品 | 甲 | 成防萍,顾志明,徐新圣 | 1830 | 1 | / | 30110014 | 铬钝化卷 | 0.1-SPCC | 30312002 | 双面钢塑复合卷 | 0.19-SPCC | 10 | MO001992 | MO001992-013-02 | FM001 | 覆膜模板 | 5531 | 2024-07-24 | 2024-07-24 | 5 | 2024-08-08 13:11:04 | 2024-08-08 16:51:41 | 江苏九天光电科技有限公司 | 0 | 顾志明 |  | 1 | 0.19 | 3000 | 710 | 1 | JG122407017922 |  | 1 |  | 是 | 是 | 440 | 13
覆膜 | JG12240701792 | JG122407017921 | 0.165 | 710 | 3900 | 2306 | K孔洞(2000米传动侧约6公分处孔洞，大小3.45mm2),D顶伤(内2100米板面顶伤印重约2公分，板面色差，条印),Z撞伤(内300米来料撞伤重，) | 明绿改性膜-1 | 九天覆膜-9 | 合格 | 让步接收 | 甲 | 成防萍,顾志明,徐新圣 | 2306 | 1 | / |  |  |  | 30312001 | 双面钢塑复合卷 | 0.165-SPCC | 10 | MO001992 | MO001992-013-01 | FM001 | 覆膜模板 | 5531 | 2024-07-24 | 2024-07-24 | 3 | 2024-08-08 13:11:04 | 2024-08-08 16:51:41 | 江苏九天光电科技有限公司 | 0 | 顾志明 |  | 1 | 0.165 | 3900 | 710 | 1 | JG122407017921 |  | 1 | K孔洞(2000米传动侧约6公分处孔洞，大小3.45mm2),D顶伤(内2100米板面顶伤印重约2公分，板面色差，条印),Z撞伤(内300米来料撞伤重，) | 处理中 |  | 440 | 13
覆膜 | JG1224040579-21 | JG1224040579-21 | 0.165 | 610 | 3080 | 1536 | 缩芯折印(尾缩芯折印),K孔洞(780-870米操560-570mm22个孔洞约0.45-0.90平方毫米。) | 明绿改性膜-1 | 九天覆膜-8 | 合格 | 让步接收 | 甲 | 徐刚,徐兴良 | 1450 | 1.0593 | / |  |  |  | 30312001 | 双面钢塑复合卷 | 0.165-SPCC | 10 | MO002260 | MO002260-003 | FM001 | 覆膜模板 | 1450 | 2024-08-02 | 2024-08-02 | 5 | 2024-08-08 15:33:50 | 2024-08-08 15:37:58 | 江苏九天光电科技有限公司 | 275323 | 徐兴良 |  |  | 0.1 | 0 | 610 | 1 | JG1224040579-21 |  | 1 | 缩芯折印(尾缩芯折印),K孔洞(780-870米操560-570mm22个孔洞约0.45-0.90平方毫米。) | 是 | 是 | 4 | 3
覆膜铬卷翻包 | JG1224070455 | JG12240704553 | 0.15 | 610 | 2250 | 1590 | D单边浪(传边边浪),S色差(两侧色差)Z撞伤折印(尾400米操边撞伤印约1公分) |  | 九天覆膜-8 | 合格 | 让步接收 | 甲 | 徐刚,徐兴良 | 1590 | 1 | / | 30110011 | 铬钝化卷 | 0.15-SPCC | 30110011 | 铬钝化卷 | 0.15-SPCC | 10 | MO002433 | MO002433-003-03 | GDH001 | 铬钝化模板 | 6675 | 2024-08-07 | 2024-08-07 | 5 | 2024-08-08 11:01:24 | 2024-08-08 13:34:22 | 江苏九天光电科技有限公司 |  | 徐兴良 |  | 1 | 0.15 | 2250 | 610 | 1 | JG12240704553 |  | 1 | D单边浪(传边边浪),S色差(两侧色差)Z撞伤折印(尾400米操边撞伤印约1公分) | 是 | 是 | 204 | 3
覆膜铬卷翻包 | JG1224070455 | JG12240704552 | 0.15 | 610 | 4800 | 3426 | S色差(两侧色差),D单边浪(传边边浪) |  | 九天覆膜-8 | 合格 | 让步接收 | 甲 | 徐刚,徐兴良 | 3426 | 1 | / | 30110011 | 铬钝化卷 | 0.15-SPCC | 30110011 | 铬钝化卷 | 0.15-SPCC | 10 | MO002433 | MO002433-003-02 | GDH001 | 铬钝化模板 | 6675 | 2024-08-07 | 2024-08-07 | 5 | 2024-08-08 11:01:24 | 2024-08-08 13:34:22 | 江苏九天光电科技有限公司 |  | 徐兴良 |  | 1 | 0.15 | 4800 | 610 | 1 | JG12240704552 |  | 1 | S色差(两侧色差),D单边浪(传边边浪) | 是 | 是 | 204 | 3
覆膜铬卷翻包 | JG1224070455 | JG12240704551 | 0.15 | 610 | 2300 | 1642 | Z振纹(内板面振纹) |  | 九天覆膜-8 | 合格 | 让步接收 | 甲 | 徐刚,徐兴良 | 1642 | 1 | / | 30110011 | 铬钝化卷 | 0.15-SPCC | 30110011 | 铬钝化卷 | 0.15-SPCC | 10 | MO002433 | MO002433-003-01 | GDH001 | 铬钝化模板 | 6675 | 2024-08-07 | 2024-08-07 | 5 | 2024-08-08 11:01:24 | 2024-08-08 13:34:22 | 江苏九天光电科技有限公司 |  | 徐兴良 |  | 1 | 0.15 | 2300 | 610 | 1 | JG12240704551 |  | 1 | Z振纹(内板面振纹) | 是 | 是 | 204 | 3
覆膜 | JG12240701162 | JG12240701162 | 0.165 | 710 | 4550 | 2680 | 内150米来料顶伤印 板面锈斑 小碎边 松花印 | 明绿改性膜-1 | 九天覆膜-9 | 合格 | 让步接收 | 甲 | 成防萍,顾志明,徐新圣 | 2497 | 1.0733 | / | 30110014 | 铬钝化卷 | 0.1-SPCC | 30312001 | 双面钢塑复合卷 | 0.165-SPCC | 10 | MO002369 | MO002369-001 | FM001 | 覆膜模板 | 2497 | 2024-08-05 | 2024-08-05 | 5 | 2024-08-08 12:36:16 | 2024-08-08 13:09:10 | 江苏九天光电科技有限公司 | 280746 | 顾志明 |  |  | 0.1 | 4580 | 710 | 1 | JG12240701162 |  | 1 |  | 是 | 是 | 33 | 1
覆膜 | JG122407041911 | JG1224070419113 | 0.19 | 710 | 3170 | 1904 |  | 明绿改性膜-1 | 九天覆膜-9 | 合格 | 合格品 | 甲 | 成防萍,顾志明,徐新圣 | 1904 | 1 | / | 30110014 | 铬钝化卷 | 0.1-SPCC | 30312002 | 双面钢塑复合卷 | 0.19-SPCC | 10 | MO002417 | MO002417-009-03 | FM001 | 覆膜模板 | 5095 | 2024-08-07 | 2024-08-07 | 5 | 2024-08-08 12:32:00 | 2024-08-08 12:34:23 | 江苏九天光电科技有限公司 | 282448 | 顾志明 |  | 1 | 0.19 | 3170 | 710 | 1 | JG1224070419113 |  | 1 |  | 是 | 是 | 2 | 9
覆膜 | JG122407041911 | JG1224070419112 | 0.19 | 710 | 3150 | 1892 |  | 明绿改性膜-1 | 九天覆膜-9 | 合格 | 合格品 | 甲 | 成防萍,顾志明,徐新圣 | 1892 | 1 | / | 30110014 | 铬钝化卷 | 0.1-SPCC | 30312002 | 双面钢塑复合卷 | 0.19-SPCC | 10 | MO002417 | MO002417-009-02 | FM001 | 覆膜模板 | 5095 | 2024-08-07 | 2024-08-07 | 5 | 2024-08-08 12:32:00 | 2024-08-08 12:34:23 | 江苏九天光电科技有限公司 | 282448 | 顾志明 |  | 1 | 0.19 | 3150 | 710 | 1 | JG1224070419112 |  | 1 |  | 是 | 是 | 2 | 9
覆膜 | JG122407041911 | JG1224070419111 | 0.19 | 710 | 3100 | 1864 |  | 明绿改性膜-1 | 九天覆膜-9 | 合格 | 合格品 | 甲 | 成防萍,顾志明,徐新圣 | 1864 | 1 | / | 30110014 | 铬钝化卷 | 0.1-SPCC | 30312002 | 双面钢塑复合卷 | 0.19-SPCC | 10 | MO002417 | MO002417-009-01 | FM001 | 覆膜模板 | 5095 | 2024-08-07 | 2024-08-07 | 5 | 2024-08-08 12:32:00 | 2024-08-08 12:34:23 | 江苏九天光电科技有限公司 | 282448 | 顾志明 |  | 1 | 0.19 | 3100 | 710 | 1 | JG1224070419111 |  | 1 |  | 是 | 是 | 2 | 9
覆膜 | JG12240703892 | JG122407038924 | 0.19 | 710 | 3150 | 1860 | K孔洞(尾140处传动侧约18公分处0.27mm2孔洞) | 明绿改性膜-1 | 九天覆膜-9 | 合格 | 让步接收 | 甲 | 成防萍,顾志明,徐新圣 | 1860 | 1 | / | 30110014 | 铬钝化卷 | 0.1-SPCC | 30312002 | 双面钢塑复合卷 | 0.19-SPCC | 10 | MO002417 | MO002417-011-04 | FM001 | 覆膜模板 | 6701 | 2024-08-07 | 2024-08-07 | 5 | 2024-08-08 12:24:33 | 2024-08-08 12:30:42 | 江苏九天光电科技有限公司 | 282447 | 顾志明 |  | 1 | 0.19 | 3150 | 710 | 1 | JG122407038924 |  | 1 | K孔洞(尾140处传动侧约18公分处0.27mm2孔洞) | 是 | 是 | 7 | 11
覆膜 | JG12240703892 | JG122407038923 | 0.19 | 710 | 3150 | 1858 |  | 明绿改性膜-1 | 九天覆膜-9 | 合格 | 合格品 | 甲 | 成防萍,顾志明,徐新圣 | 1858 | 1 | / | 30110014 | 铬钝化卷 | 0.1-SPCC | 30312002 | 双面钢塑复合卷 | 0.19-SPCC | 10 | MO002417 | MO002417-011-03 | FM001 | 覆膜模板 | 6701 | 2024-08-07 | 2024-08-07 | 5 | 2024-08-08 12:24:33 | 2024-08-08 12:30:42 | 江苏九天光电科技有限公司 | 282447 | 顾志明 |  | 1 | 0.19 | 3150 | 710 | 1 | JG122407038923 |  | 1 |  | 是 | 是 | 7 | 11
覆膜 | JG12240703892 | JG122407038922 | 0.19 | 710 | 3150 | 1860 |  | 明绿改性膜-1 | 九天覆膜-9 | 合格 | 合格品 | 甲 | 成防萍,顾志明,徐新圣 | 1860 | 1 | / | 30110014 | 铬钝化卷 | 0.1-SPCC | 30312002 | 双面钢塑复合卷 | 0.19-SPCC | 10 | MO002417 | MO002417-011-02 | FM001 | 覆膜模板 | 6701 | 2024-08-07 | 2024-08-07 | 5 | 2024-08-08 12:24:33 | 2024-08-08 12:30:42 | 江苏九天光电科技有限公司 | 282447 | 顾志明 |  | 1 | 0.19 | 3150 | 710 | 1 | JG122407038922 |  | 1 |  | 是 | 是 | 7 | 11
覆膜 | JG12240703892 | JG122407038921 | 0.19 | 710 | 3150 | 1862 |  | 明绿改性膜-1 | 九天覆膜-9 | 合格 | 合格品 | 甲 | 成防萍,顾志明,徐新圣 | 1862 | 1 | / | 30110014 | 铬钝化卷 | 0.1-SPCC | 30312002 | 双面钢塑复合卷 | 0.19-SPCC | 10 | MO002417 | MO002417-011-01 | FM001 | 覆膜模板 | 6701 | 2024-08-07 | 2024-08-07 | 5 | 2024-08-08 12:24:33 | 2024-08-08 12:30:42 | 江苏九天光电科技有限公司 | 282447 | 顾志明 |  | 1 | 0.19 | 3150 | 710 | 1 | JG122407038921 |  | 1 |  | 是 | 是 | 7 | 11