## sheet1
工序名称 | 新卷号 | 批号 | 机组名称 | 工序状态 | 检验结果 | 班组 | 参与人 | 来料重量 | 出料重量 | 成材率 | 出料长度 | 出料厚度 | 出料宽度 | 工序要求 | 备注 | 来料编码 | 来料名称 | 来料规格 | 产品编码 | 产品名称 | 产品规格 | 膜名称 | 排序 | 主计划号 | 子计划号 | 工序流程编码 | 工序流程名称 | 工单需求 | 计划开始时间 | 计划结束时间 | 工单状态 | 开始时间 | 产出时间 | 组织名称 | 卷号ID | 操作工人 | 报工人 | 检验 | 来料厚度 | 来料长度 | 来料宽度 | 是否分卷 | 原卷号 | 工单要求 | 是否成品 | 不良现象 | 是否入库 | 入库审核 | 生产工时 | 工单行号
铬钝化 | JG122407032422 | JG12240703242 | 东方铬钝化950 | 合格 | 合格品 | 甲 | 韩康 | 2743 | 2743 | 1 | 4830 | 0.1 | 760 | / |  | 30210015 | 光亮卷 | 0.1-SPCC | 30110014 | 铬钝化卷 | 0.1-SPCC |  | 10 | MO002475 | MO002475-001-02 | GDH001 | 铬钝化模板 | 5580 | 2024-08-08 | 2024-08-08 | 5 | 2024-08-09 05:25:45 | 2024-08-09 09:14:55 | 江苏东方九天新能源材料有限公司 |  | 孙槐兵 |  | 1 | 0.1 | 4830 | 760 | 1 | JG122407032422 |  | 1 |  | 是 | 是 | 343 | 1
铬钝化 | JG122407032421 | JG12240703242 | 东方铬钝化950 | 合格 | 合格品 | 甲 | 韩康 | 2807 | 2807 | 1 | 4900 | 0.1 | 760 | / |  | 30210015 | 光亮卷 | 0.1-SPCC | 30110014 | 铬钝化卷 | 0.1-SPCC |  | 10 | MO002475 | MO002475-001-01 | GDH001 | 铬钝化模板 | 5580 | 2024-08-08 | 2024-08-08 | 5 | 2024-08-09 05:25:45 | 2024-08-09 09:14:55 | 江苏东方九天新能源材料有限公司 |  | 孙槐兵 |  | 1 | 0.1 | 4900 | 760 | 1 | JG122407032421 |  | 1 |  | 是 | 是 | 343 | 1
铬钝化 | JG122407032212 | JG122407032212 | 东方铬钝化950 | 合格 | 合格品 | 甲 | 韩康 | 3860 | 3837 | 0.994 | 6770 | 0.1 | 760 | / |  | 30210015 | 光亮卷 | 0.1-SPCC | 30110014 | 铬钝化卷 | 0.1-SPCC |  | 10 | MO002403 | MO002403-004 | GDH001 | 铬钝化模板 | 3860 | 2024-08-07 | 2024-08-07 | 5 | 2024-08-09 09:13:52 | 2024-08-09 09:14:08 | 江苏东方九天新能源材料有限公司 | 282255 | 孙槐兵 |  |  | 0.1 | 0 | 760 | 1 | JG122407032212 |  | 1 |  | 是 | 是 | 1 | 4
铬钝化 | JG122407032211 | JG122407032211 | 东方铬钝化950 | 合格 | 合格品 | 甲 | 韩康 | 1850 | 1821 | 0.9843 | 3220 | 0.1 | 760 | / | 水锈斑 尾来料顶伤 | 30210015 | 光亮卷 | 0.1-SPCC | 30110014 | 铬钝化卷 | 0.1-SPCC |  | 10 | MO002475 | MO002475-003 | GDH001 | 铬钝化模板 | 1850 | 2024-08-08 | 2024-08-08 | 5 | 2024-08-09 09:12:49 | 2024-08-09 09:13:39 | 江苏东方九天新能源材料有限公司 | 283864 | 孙槐兵 |  |  | 0.1 | 3270 | 760 | 1 | JG122407032211 |  | 1 | 水锈斑 尾来料顶伤 | 是 | 是 | 1 | 3
铬钝化 | JG122407033521 | JG122407033521 | 东方铬钝化950 | 合格 | 合格品 | 甲 | 韩康 | 2350 | 2335 | 0.9936 | 4110 | 0.1 | 760 | / | 1560米孔洞大小2.21操230 2450米孔洞大小0.18操83 | 30210015 | 光亮卷 | 0.1-SPCC | 30110014 | 铬钝化卷 | 0.1-SPCC |  | 10 | MO002403 | MO002403-005 | GDH001 | 铬钝化模板 | 2350 | 2024-08-07 | 2024-08-07 | 5 | 2024-08-09 09:11:36 | 2024-08-09 09:12:37 | 江苏东方九天新能源材料有限公司 | 282256 | 孙槐兵 |  |  | 0.1 | 0 | 760 | 1 | JG122407033521 |  | 1 | 1560米孔洞大小2.21操230 2450米孔洞大小0.18操83 | 是 | 是 | 1 | 5
铬钝化 | JG122407038422 | JG122407038422 | 东方铬钝化950 | 合格 | 合格品 | 甲 | 韩康 | 2120 | 2099 | 0.9901 | 4000 | 0.1 | 710 | / |  | 30210015 | 光亮卷 | 0.1-SPCC | 30110014 | 铬钝化卷 | 0.1-SPCC |  | 10 | MO002475 | MO002475-004 | GDH001 | 铬钝化模板 | 2120 | 2024-08-08 | 2024-08-08 | 5 | 2024-08-09 09:10:55 | 2024-08-09 09:11:18 | 江苏东方九天新能源材料有限公司 | 283868 | 孙槐兵 |  |  | 0.1 | 4020 | 710 | 1 | JG122407038422 |  | 1 |  | 是 | 是 | 1 | 4
铬钝化 | JG122407034411 | JG122407034411 | 东方铬钝化950 | 合格 | 合格品 | 甲 | 夏亚军 | 3460 | 3437 | 0.9934 | 6060 | 0.1 | 760 | / |  | 30210015 | 光亮卷 | 0.1-SPCC | 30110014 | 铬钝化卷 | 0.1-SPCC |  | 10 | MO002403 | MO002403-001 | GDH001 | 铬钝化模板 | 3460 | 2024-08-07 | 2024-08-07 | 5 | 2024-08-09 07:49:29 | 2024-08-09 09:10:43 | 江苏东方九天新能源材料有限公司 | 282252 | 孙槐兵 |  |  | 0.1 | 0 | 760 | 1 | JG122407034411 |  | 1 |  | 是 | 是 | 81 | 1
铬钝化 | JG122407034111 | JG122407034111 | 东方铬钝化950 | 合格 | 合格品 | 甲 | 韩康 | 3490 | 3227 | 0.9246 | 5550 | 0.1 | 760 | / |  | 30210015 | 光亮卷 | 0.1-SPCC | 30110014 | 铬钝化卷 | 0.1-SPCC |  | 10 | MO002479 | MO002479-001 | GDH001 | 铬钝化模板 | 3490 | 2024-08-08 | 2024-08-08 | 5 | 2024-08-09 05:24:34 | 2024-08-09 05:25:07 | 江苏东方九天新能源材料有限公司 | 283933 | 孙槐兵 |  |  | 0.1 | 0 | 760 | 1 | JG122407034111 |  | 1 |  | 是 | 是 | 1 | 1
铬钝化 | JG122407032722 | JG12240703272 | 东方铬钝化950 | 合格 | 合格品 | 甲 | 韩康 | 2859 | 2859 | 1 | 5000 | 0.1 | 760 | / |  | 30210015 | 光亮卷 | 0.1-SPCC | 30110014 | 铬钝化卷 | 0.1-SPCC |  | 10 | MO002475 | MO002475-002-02 | GDH001 | 铬钝化模板 | 5750 | 2024-08-08 | 2024-08-08 | 5 | 2024-08-09 04:06:10 | 2024-08-09 04:07:00 | 江苏东方九天新能源材料有限公司 |  | 孙槐兵 |  | 1 | 0.1 | 5000 | 760 | 1 | JG122407032722 |  | 1 |  | 是 | 是 | 1 | 2
铬钝化 | JG122407032721 | JG12240703272 | 东方铬钝化950 | 合格 | 合格品 | 甲 | 韩康 | 2869 | 2869 | 1 | 5000 | 0.1 | 760 | / |  | 30210015 | 光亮卷 | 0.1-SPCC | 30110014 | 铬钝化卷 | 0.1-SPCC |  | 10 | MO002475 | MO002475-002-01 | GDH001 | 铬钝化模板 | 5750 | 2024-08-08 | 2024-08-08 | 5 | 2024-08-09 04:06:10 | 2024-08-09 04:07:00 | 江苏东方九天新能源材料有限公司 |  | 孙槐兵 |  | 1 | 0.1 | 5000 | 760 | 1 | JG122407032721 |  | 1 |  | 是 | 是 | 1 | 2
铬钝化 | JG1224070313112 | JG122407031311 | 东方铬钝化950 | 合格 | 合格品 | 甲 | 韩康 | 2821 | 2821 | 1 | 4950 | 0.1 | 760 | / |  | 30210015 | 光亮卷 | 0.1-SPCC | 30110014 | 铬钝化卷 | 0.1-SPCC |  | 10 | MO002476 | MO002476-001-02 | GDH001 | 铬钝化模板 | 5700 | 2024-08-08 | 2024-08-08 | 5 | 2024-08-09 01:54:10 | 2024-08-09 01:56:56 | 江苏东方九天新能源材料有限公司 |  | 孙槐兵 |  | 1 | 0.1 | 4950 | 760 | 1 | JG1224070313112 |  | 1 | S色差(色差 振纹 碱液斑) | 是 | 是 | 3 | 1
铬钝化 | JG1224070313111 | JG122407031311 | 东方铬钝化950 | 合格 | 合格品 | 甲 | 韩康 | 2847 | 2847 | 1 | 4980 | 0.1 | 760 | / |  | 30210015 | 光亮卷 | 0.1-SPCC | 30110014 | 铬钝化卷 | 0.1-SPCC |  | 10 | MO002476 | MO002476-001-01 | GDH001 | 铬钝化模板 | 5700 | 2024-08-08 | 2024-08-08 | 5 | 2024-08-09 01:54:10 | 2024-08-09 01:56:56 | 江苏东方九天新能源材料有限公司 |  | 孙槐兵 |  | 1 | 0.1 | 4980 | 760 | 1 | JG1224070313111 |  | 1 | S色差(色差 振纹 碱液斑) | 是 | 是 | 3 | 1
铬钝化 | JG122407036211 | JG122407036211 | 东方铬钝化950 | 合格 | 让步接收 | 甲 | 韩康 | 2660 | 2647 | 0.9951 | 4650 | 0.1 | 760 | / | 40米横向10.0mm孔洞（2.83mm2） |  |  |  | 30110014 | 铬钝化卷 | 0.1-SPCC |  | 10 | MO002479 | MO002479-002 | GDH001 | 铬钝化模板 | 2660 | 2024-08-08 | 2024-08-08 | 5 | 2024-08-08 23:52:11 | 2024-08-08 23:54:50 | 江苏东方九天新能源材料有限公司 | 283934 | 孙槐兵 |  |  | 0.1 | 0 | 760 | 1 | JG122407036211 |  | 1 | S色差(色差 40米1个孔洞 横向10.0 大小2.83) | 是 | 是 | 2 | 2
铬钝化 | JG12240704151 | JG12240704151 | 东方铬钝化950 | 合格 | 让步接收 | 乙 | 李志祥 | 7030 | 7025 | 0.9993 | 13230 | 0.1 | 710 | / | 传轻微起筋，783米操317mm孔洞（0.18 mm2） 3110米横向48.0-31.0mm4个孔洞（1.5、10.25 0.27、0.71mm2） | 30210015 | 光亮卷 | 0.1-SPCC | 30110014 | 铬钝化卷 | 0.1-SPCC |  | 10 | MO002478 | MO002478-001 | GDH001 | 铬钝化模板 | 7030 | 2024-08-08 | 2024-08-08 | 5 | 2024-08-08 19:59:51 | 2024-08-08 21:16:35 | 江苏东方九天新能源材料有限公司 | 283919 | 陈猛 |  |  | 0.1 | 0 | 710 | 1 | JG12240704151 |  | 1 | 振纹 传轻微起筋 783米孔洞大小0..18操317 3110米4个孔洞 横向48.0-31.0 大小1.5 10.25 0.27 0.71 乳化斑 色差 | 是 | 是 | 77 | 1
铬钝化 | JG12240704031 | JG12240704031 | 东方铬钝化950 | 合格 | 让步接收 | 乙 | 李志祥 | 6440 | 6432 | 0.9988 | 11890 | 0.1 | 710 | / | 发黄重，水锈斑，575米操229mm孔洞（1.06mm2） 小亮斑 | 30210015 | 光亮卷 | 0.1-SPCC | 30110014 | 铬钝化卷 | 0.1-SPCC |  | 10 | MO002475 | MO002475-005 | GDH001 | 铬钝化模板 | 6440 | 2024-08-08 | 2024-08-08 | 5 | 2024-08-08 18:43:51 | 2024-08-08 19:52:05 | 江苏东方九天新能源材料有限公司 | 283869 | 陈猛 |  |  | 0.1 | 11960 | 710 | 1 | JG12240704031 |  | 1 | 来料发黄重 水锈斑 乳化斑 条印 色差 575米孔洞大小1.06操229 小亮斑 | 是 | 是 | 69 | 5
铬钝化 | JG12240704162 | JG12240704162 | 东方铬钝化950 | 合格 | 合格品 | 乙 | 李志祥 | 5525 | 5491 | 0.9938 | 10260 | 0.1 | 710 | / |  | 30210015 | 光亮卷 | 0.1-SPCC | 30110014 | 铬钝化卷 | 0.1-SPCC |  | 10 | MO002403 | MO002403-009 | GDH001 | 铬钝化模板 | 5525 | 2024-08-07 | 2024-08-07 | 5 | 2024-08-08 17:38:49 | 2024-08-08 18:42:30 | 江苏东方九天新能源材料有限公司 | 282260 | 陈猛 |  |  | 0.1 | 0 | 710 | 1 | JG12240704162 |  | 1 | 乳化斑 色差 辊印 | 是 | 是 | 64 | 9
铬钝化 | JG12240704062 | JG12240704062 | 东方铬钝化950 | 合格 | 让步接收 | 乙 | 李志祥 | 6550 | 6537 | 0.998 | 12000 | 0.1 | 710 | / | 乳化斑重 ，1650米处烂边0.3cm | 30210015 | 光亮卷 | 0.1-SPCC | 30110014 | 铬钝化卷 | 0.1-SPCC |  | 10 | MO002403 | MO002403-010 | GDH001 | 铬钝化模板 | 6550 | 2024-08-07 | 2024-08-07 | 5 | 2024-08-08 17:35:27 | 2024-08-08 17:38:37 | 江苏东方九天新能源材料有限公司 | 282261 | 陈猛 |  |  | 0.1 | 0 | 710 | 1 | JG12240704062 |  | 1 | 乳化斑重 色差 条印 1650米处烂边0.3cm | 是 | 是 | 3 | 10
铬钝化 | JG1224070339222 | JG122407033922 | 东方铬钝化950 | 合格 | 合格品 | 乙 | 李志祥 | 3477 | 3477 | 1 | 6100 | 0.1 | 760 | / |  | 30210015 | 光亮卷 | 0.1-SPCC | 30110014 | 铬钝化卷 | 0.1-SPCC |  | 10 | MO002403 | MO002403-003-02 | GDH001 | 铬钝化模板 | 5800 | 2024-08-07 | 2024-08-07 | 5 | 2024-08-08 15:15:20 | 2024-08-08 16:21:25 | 江苏东方九天新能源材料有限公司 |  | 陈猛 |  | 1 | 0.1 | 6100 | 760 | 1 | JG1224070339222 |  | 1 | 来料划伤 乳化斑 | 是 | 是 | 99 | 3
铬钝化 | JG1224070339221 | JG122407033922 | 东方铬钝化950 | 合格 | 合格品 | 乙 | 李志祥 | 2311 | 2311 | 1 | 4050 | 0.1 | 760 | / | 来料划伤 乳化斑 | 30210015 | 光亮卷 | 0.1-SPCC | 30110014 | 铬钝化卷 | 0.1-SPCC |  | 10 | MO002403 | MO002403-003-01 | GDH001 | 铬钝化模板 | 5800 | 2024-08-07 | 2024-08-07 | 5 | 2024-08-08 15:15:20 | 2024-08-08 16:21:25 | 江苏东方九天新能源材料有限公司 |  | 陈猛 |  | 1 | 0.1 | 4050 | 760 | 1 | JG1224070339221 |  | 1 | 来料划伤 乳化斑 | 是 | 是 | 99 | 3
铬钝化 | JG122407032822 | JG12240703282 | 东方铬钝化950 | 合格 | 合格品 | 乙 | 李志祥 | 3642 | 3642 | 1 | 6450 | 0.1 | 760 | / | 乳化斑 色差 辊印 6030米孔洞大小3.36操607 传尾部碎边 | 30210015 | 光亮卷 | 0.1-SPCC | 30110014 | 铬钝化卷 | 0.1-SPCC |  | 10 | MO002403 | MO002403-002-02 | GDH001 | 铬钝化模板 | 5580 | 2024-08-07 | 2024-08-07 | 5 | 2024-08-08 15:09:40 | 2024-08-08 15:14:08 | 江苏东方九天新能源材料有限公司 |  | 陈猛 |  | 1 | 0.1 | 6450 | 760 | 1 | JG122407032822 |  | 1 | 乳化斑 色差 辊印 6030米孔洞大小3.36操607 传尾部碎边 | 是 | 是 | 7 | 2
铬钝化 | JG122407032821 | JG12240703282 | 东方铬钝化950 | 合格 | 合格品 | 乙 | 李志祥 | 1911 | 1911 | 1 | 3370 | 0.1 | 760 | / |  | 30210015 | 光亮卷 | 0.1-SPCC | 30110014 | 铬钝化卷 | 0.1-SPCC |  | 10 | MO002403 | MO002403-002-01 | GDH001 | 铬钝化模板 | 5580 | 2024-08-07 | 2024-08-07 | 5 | 2024-08-08 15:09:40 | 2024-08-08 15:14:08 | 江苏东方九天新能源材料有限公司 |  | 陈猛 |  | 1 | 0.1 | 3370 | 760 | 1 | JG122407032821 |  | 1 | 乳化斑 色差 辊印 | 是 | 是 | 7 | 2