## sheet1
工序名称 | 新卷号 | 批号 | 机组名称 | 工序状态 | 检验结果 | 班组 | 参与人 | 来料重量 | 出料重量 | 成材率 | 出料长度 | 出料厚度 | 出料宽度 | 工序要求 | 备注 | 来料编码 | 来料名称 | 来料规格 | 产品编码 | 产品名称 | 产品规格 | 膜名称 | 排序 | 主计划号 | 子计划号 | 工序流程编码 | 工序流程名称 | 工单需求 | 计划开始时间 | 计划结束时间 | 工单状态 | 开始时间 | 产出时间 | 组织名称 | 卷号ID | 操作工人 | 报工人 | 检验 | 来料厚度 | 来料长度 | 来料宽度 | 是否分卷 | 原卷号 | 工单要求 | 是否成品 | 不良现象 | 是否入库 | 入库审核 | 生产工时 | 工单行号
最终冷轧 | JG1224080050 | JG1224080050 | 九天750轧机 | 合格 | 合格品 | 甲 | 张帅 | 7860 | 7840 | 0.9975 | 14240 | 0.1 | 710 | 轧0.1（0.097-0.102）5.6吨卷轧制米数1000-10100米；7.7-7.85吨卷轧制米数米数13900-14000米不超14000米 |  | 20100028 | 轧硬 | 0.4*710-SPCC | 30210015 | 光亮卷 | 0.1-SPCC |  | 30 | MO002344 | MO002344-030 | GLJ003 | 光亮卷前处理 模板 | 7860 | 2024-08-05 | 2024-08-05 | 3 | 2024-08-09 20:19:18 | 2024-08-09 20:40:00 | 江苏九天光电科技有限公司 | 280163 | 张帅 |  |  | 0.4 | 3610 | 710 | 1 | JG1224080050 |  |  |  | 否 | 否 |  | 30
最终冷轧 | JG1224080046 | JG1224080046 | 九天750轧机 | 合格 | 合格品 | 甲 | 蒋小冬 | 7800 | 7780 | 0.9974 | 13900 | 0.1 | 710 | 轧0.1（0.097-0.102）5.6吨卷轧制米数1000-10100米；7.7-7.85吨卷轧制米数米数13900-14000米不超14000米 |  | 20100028 | 轧硬 | 0.4*710-SPCC | 30210015 | 光亮卷 | 0.1-SPCC |  | 30 | MO002344 | MO002344-026 | GLJ003 | 光亮卷前处理 模板 | 7800 | 2024-08-05 | 2024-08-05 | 3 | 2024-08-09 18:44:34 | 2024-08-09 18:45:17 | 江苏九天光电科技有限公司 | 280158 | 蒋小冬 |  |  | 0.4 | 3580 | 710 | 1 | JG1224080046 |  |  |  | 否 | 否 |  | 26
最终冷轧 | JG1224080045 | JG1224080045 | 九天750轧机 | 合格 | 合格品 | 甲 | 张帅 | 7800 | 7780 | 0.9974 | 14000 | 0.1 | 710 | 轧0.1（0.097-0.102）5.6吨卷轧制米数1000-10100米；7.7-7.85吨卷轧制米数米数13900-14000米不超14000米 |  | 20100028 | 轧硬 | 0.4*710-SPCC | 30210015 | 光亮卷 | 0.1-SPCC |  | 30 | MO002344 | MO002344-025 | GLJ003 | 光亮卷前处理 模板 | 7800 | 2024-08-05 | 2024-08-05 | 3 | 2024-08-09 16:39:23 | 2024-08-09 16:39:55 | 江苏九天光电科技有限公司 | 280157 | 张帅 |  |  | 0.4 | 3580 | 710 | 1 | JG1224080045 |  |  |  | 否 | 否 |  | 25
最终冷轧 | JG1224080057 | JG1224080057 | 九天750轧机 | 合格 | 合格品 | 甲 | 蒋小冬 | 7730 | 7720 | 0.9987 | 13900 | 0.1 | 710 | 轧0.1（0.097-0.102）5.6吨卷轧制米数1000-10100米；7.7-7.85吨卷轧制米数米数13900-14000米不超14000米 |  | 20100028 | 轧硬 | 0.4*710-SPCC | 30210015 | 光亮卷 | 0.1-SPCC |  | 30 | MO002344 | MO002344-037 | GLJ003 | 光亮卷前处理 模板 | 7740 | 2024-08-05 | 2024-08-05 | 3 | 2024-08-09 14:05:04 | 2024-08-09 14:06:37 | 江苏九天光电科技有限公司 | 280170 | 蒋小冬 |  |  | 0.4 | 3550 | 710 | 1 | JG1224080057 |  |  |  | 否 | 否 |  | 37
最终冷轧 | JG1224080035 | JG1224080035 | 九天750轧机 | 合格 | 合格品 | 甲 | 张帅 | 5600 | 5580 | 0.9964 | 10155 | 0.1 | 710 | 轧0.1（0.097-0.102）5.6吨卷轧制米数1000-10100米；7.7-7.85吨卷轧制米数米数13900-14000米不超14000米 |  | 20100028 | 轧硬 | 0.4*710-SPCC | 30210015 | 光亮卷 | 0.1-SPCC |  | 30 | MO002344 | MO002344-015 | GLJ003 | 光亮卷前处理 模板 | 5604 | 2024-08-05 | 2024-08-05 | 3 | 2024-08-09 11:20:23 | 2024-08-09 11:36:01 | 江苏九天光电科技有限公司 | 280145 | 张帅 |  |  | 0.4 | 2570 | 710 | 1 | JG1224080035 |  |  |  | 否 | 否 |  | 15
最终冷轧 | JG1224070534 | JG1224070534 | 九天750轧机 | 合格 | 合格品 | 乙 | 赵遂义 | 5294 | 5290 | 0.9992 | 7220 | 0.15 | 610 | 轧0.15（0.15-0.155）米数7100-7200米不低于7100米不高于7200米 |  | 20100023 | 轧硬 | 0.4*610-SPCC | 30210011 | 光亮卷 | 0.15-SPCC |  | 30 | MO002182 | MO002182-002 | GLJ003 | 光亮卷前处理 模板 | 5295 | 2024-07-29 | 2024-07-29 | 3 | 2024-08-09 07:05:09 | 2024-08-09 07:05:56 | 江苏九天光电科技有限公司 | 267695 | 赵遂义 |  |  | 0.4 | 2820 | 610 | 1 | JG1224070534 |  |  |  | 否 | 否 |  | 2
最终冷轧 | JG1224070547 | JG1224070547 | 九天750轧机 | 合格 | 合格品 | 乙 | 赵遂义 | 6680 | 6670 | 0.9985 | 9400 | 0.15 | 610 | 轧0.15 7-7.1吨卷按0.15上公差轧制，厚度0.15-0.155，米数控制在9500-9600米；6.6-6.7吨卷按0.15轧制0.145-0.15）米数控制在9450-9550米不低于9450米；5.3吨卷公差控制在0.148-0.153米数控制在7100-7200米，按米数轧制，厚度微调 |  | 20100023 | 轧硬 | 0.4*610-SPCC | 30210011 | 光亮卷 | 0.15-SPCC |  | 30 | MO002033 | MO002033-015 | GLJ003 | 光亮卷前处理 模板 | 6680 | 2024-07-25 | 2024-07-25 | 3 | 2024-08-09 07:03:23 | 2024-08-09 07:04:20 | 江苏九天光电科技有限公司 | 258845 | 赵遂义 |  |  | 0.4 | 3550 | 610 | 1 | JG1224070547 |  |  |  | 否 | 否 |  | 15
最终冷轧 | JG1224070663 | JG1224070663 | 九天750轧机 | 合格 | 合格品 | 乙 | 赵遂义 | 7304 | 7290 | 0.9981 | 10300 | 0.15 | 610 | 轧0.15（0.145-0.15）4.9吨卷轧制米数7050-7150米不低于7050米；7.3吨卷轧制米数10400-10500米不低于10400米不高于10500米，6.6吨卷轧制米数9450-9550米不低于9450米不高于9550米 |  | 20100023 | 轧硬 | 0.4*610-SPCC | 30210011 | 光亮卷 | 0.15-SPCC |  | 30 | MO002185 | MO002185-009 | GLJ003 | 光亮卷前处理 模板 | 7305 | 2024-07-29 | 2024-07-29 | 3 | 2024-08-09 06:09:40 | 2024-08-09 06:10:47 | 江苏九天光电科技有限公司 | 267923 | 赵遂义 |  |  | 0.4 | 3890 | 610 | 1 | JG1224070663 |  |  |  | 否 | 否 |  | 9
最终冷轧 | JG1224070505 | JG1224070505 | 九天750轧机 | 合格 | 合格品 | 乙 | 赵遂义 | 5300 | 5300 | 1 | 7300 | 0.15 | 610 | 轧0.15 7-7.1吨卷按0.15上公差轧制，厚度0.15-0.155，米数控制在9500-9600米；6.6-6.7吨卷按0.15轧制0.145-0.15）米数控制在9450-9550米不低于9450米；5.3吨卷公差控制在0.148-0.153米数控制在7100-7200米，按米数轧制，厚度微调 |  | 20100023 | 轧硬 | 0.4*610-SPCC | 30210011 | 光亮卷 | 0.15-SPCC |  | 30 | MO002033 | MO002033-005 | GLJ003 | 光亮卷前处理 模板 | 5310 | 2024-07-25 | 2024-07-25 | 3 | 2024-08-09 06:08:19 | 2024-08-09 06:09:13 | 江苏九天光电科技有限公司 | 258835 | 赵遂义 |  |  | 0.4 | 2820 | 610 | 1 | JG1224070505 |  |  |  | 否 | 否 |  | 5
最终冷轧 | JG1224070627 | JG1224070627 | 九天750轧机 | 合格 | 合格品 | 乙 | 赵遂义 | 4904 | 4900 | 0.9992 | 7050 | 0.15 | 610 | 轧0.15（0.145-0.15）4.9吨卷轧制米数7050-7150米不低于7050米；7.3吨卷轧制米数10400-10500米不低于10400米不高于10500米，6.6吨卷轧制米数9450-9550米不低于9450米不高于9550米 |  | 20100023 | 轧硬 | 0.4*610-SPCC | 30210011 | 光亮卷 | 0.15-SPCC |  | 30 | MO002185 | MO002185-001 | GLJ003 | 光亮卷前处理 模板 | 4905 | 2024-07-29 | 2024-07-29 | 3 | 2024-08-09 06:07:05 | 2024-08-09 06:07:46 | 江苏九天光电科技有限公司 | 267907 | 赵遂义 |  |  | 0.4 | 2610 | 610 | 1 | JG1224070627 |  |  |  | 否 | 否 |  | 1
最终冷轧 | JG1224080102 | JG1224080102 | 九天750轧机 | 合格 | 合格品 | 乙 | 赵遂义 | 5830 | 5820 | 0.9983 | 6710 | 0.18 | 610 | 轧0.18（0.178-0.183）5.95吨轧制米数6800-6900米；5.85吨轧制米数6700-6800米；5.75吨轧制米数6600-6700米 |  | 20100023 | 轧硬 | 0.4*610-SPCC | 30210014 | 光亮卷 | 0.18-SPCC |  | 30 | MO002387 | MO002387-012 | GLJ003 | 光亮卷前处理 模板 | 5835 | 2024-08-06 | 2024-08-06 | 3 | 2024-08-09 02:05:56 | 2024-08-09 02:06:51 | 江苏九天光电科技有限公司 | 281274 | 赵遂义 |  |  | 0.4 | 3120 | 610 | 1 | JG1224080102 |  |  |  | 否 | 否 |  | 12
最终冷轧 | JG1224080096 | JG1224080096 | 九天750轧机 | 合格 | 合格品 | 乙 | 赵遂义 | 5970 | 5960 | 0.9983 | 6880 | 0.18 | 610 | 轧0.18（0.178-0.183）5.95吨轧制米数6800-6900米；5.85吨轧制米数6700-6800米；5.75吨轧制米数6600-6700米 |  | 20100023 | 轧硬 | 0.4*610-SPCC | 30210014 | 光亮卷 | 0.18-SPCC |  | 30 | MO002387 | MO002387-006 | GLJ003 | 光亮卷前处理 模板 | 5970 | 2024-08-06 | 2024-08-06 | 3 | 2024-08-09 02:04:34 | 2024-08-09 02:05:24 | 江苏九天光电科技有限公司 | 281268 | 赵遂义 |  |  | 0.4 | 3170 | 610 | 1 | JG1224080096 |  |  |  | 否 | 否 |  | 6
最终冷轧 | JG1224080104 | JG1224080104 | 九天750轧机 | 合格 | 合格品 | 乙 | 赵遂义 | 5750 | 5730 | 0.9965 | 6600 | 0.18 | 610 | 轧0.18（0.178-0.183）5.95吨轧制米数6800-6900米；5.85吨轧制米数6700-6800米；5.75吨轧制米数6600-6700米 |  | 20100023 | 轧硬 | 0.4*610-SPCC | 30210014 | 光亮卷 | 0.18-SPCC |  | 30 | MO002387 | MO002387-014 | GLJ003 | 光亮卷前处理 模板 | 5750 | 2024-08-06 | 2024-08-06 | 3 | 2024-08-09 02:03:23 | 2024-08-09 02:04:11 | 江苏九天光电科技有限公司 | 281276 | 赵遂义 |  |  | 0.4 | 3060 | 610 | 1 | JG1224080104 |  |  |  | 否 | 否 |  | 14
最终冷轧 | JG1224080092 | JG1224080092 | 九天750轧机 | 合格 | 合格品 | 乙 | 赵遂义 | 5940 | 5930 | 0.9983 | 6830 | 0.18 | 610 | 轧0.18（0.178-0.183）5.95吨轧制米数6800-6900米；5.85吨轧制米数6700-6800米；5.75吨轧制米数6600-6700米 |  | 20100023 | 轧硬 | 0.4*610-SPCC | 30210014 | 光亮卷 | 0.18-SPCC |  | 30 | MO002387 | MO002387-002 | GLJ003 | 光亮卷前处理 模板 | 5940 | 2024-08-06 | 2024-08-06 | 3 | 2024-08-09 02:02:07 | 2024-08-09 02:02:57 | 江苏九天光电科技有限公司 | 281264 | 赵遂义 |  |  | 0.4 | 3160 | 610 | 1 | JG1224080092 |  |  |  | 否 | 否 |  | 2
最终冷轧 | JG1224080106 | JG1224080106 | 九天750轧机 | 合格 | 合格品 | 甲 | 蒋小冬 | 5684 | 5660 | 0.9958 | 6600 | 0.18 | 610 | 轧0.18（0.178-0.183）5.95吨轧制米数6800-6900米；5.85吨轧制米数6700-6800米；5.75吨轧制米数6600-6700米 |  | 20100023 | 轧硬 | 0.4*610-SPCC | 30210014 | 光亮卷 | 0.18-SPCC |  | 30 | MO002387 | MO002387-016 | GLJ003 | 光亮卷前处理 模板 | 5685 | 2024-08-06 | 2024-08-06 | 3 | 2024-08-08 20:21:45 | 2024-08-08 20:22:40 | 江苏九天光电科技有限公司 | 281278 | 蒋小冬 |  |  | 0.4 | 3050 | 610 | 1 | JG1224080106 |  |  |  | 否 | 否 |  | 16
最终冷轧 | JG1224080098 | JG1224080098 | 九天750轧机 | 合格 | 合格品 | 甲 | 张帅 | 5960 | 5940 | 0.9966 | 6888 | 0.18 | 610 | 轧0.18（0.178-0.183）5.95吨轧制米数6800-6900米；5.85吨轧制米数6700-6800米；5.75吨轧制米数6600-6700米 |  | 20100023 | 轧硬 | 0.4*610-SPCC | 30210014 | 光亮卷 | 0.18-SPCC |  | 30 | MO002387 | MO002387-008 | GLJ003 | 光亮卷前处理 模板 | 5960 | 2024-08-06 | 2024-08-06 | 3 | 2024-08-08 19:22:58 | 2024-08-08 19:23:33 | 江苏九天光电科技有限公司 | 281270 | 张帅 |  |  | 0.4 | 3170 | 610 | 1 | JG1224080098 |  |  |  | 否 | 否 |  | 8
最终冷轧 | JG1224080094 | JG1224080094 | 九天750轧机 | 合格 | 合格品 | 甲 | 蒋小冬 | 5940 | 5930 | 0.9983 | 6860 | 0.18 | 610 | 轧0.18（0.178-0.183）5.95吨轧制米数6800-6900米；5.85吨轧制米数6700-6800米；5.75吨轧制米数6600-6700米 |  | 20100023 | 轧硬 | 0.4*610-SPCC | 30210014 | 光亮卷 | 0.18-SPCC |  | 30 | MO002387 | MO002387-004 | GLJ003 | 光亮卷前处理 模板 | 5940 | 2024-08-06 | 2024-08-06 | 3 | 2024-08-08 18:28:44 | 2024-08-08 18:29:36 | 江苏九天光电科技有限公司 | 281266 | 蒋小冬 |  |  | 0.4 | 3160 | 610 | 1 | JG1224080094 |  |  |  | 否 | 否 |  | 4
最终冷轧 | JG1224080100 | JG1224080100 | 九天750轧机 | 合格 | 合格品 | 甲 | 张帅 | 5884 | 5864 | 0.9966 | 6810 | 0.18 | 610 | 轧0.18（0.178-0.183）5.95吨轧制米数6800-6900米；5.85吨轧制米数6700-6800米；5.75吨轧制米数6600-6700米 |  | 20100023 | 轧硬 | 0.4*610-SPCC | 30210014 | 光亮卷 | 0.18-SPCC |  | 30 | MO002387 | MO002387-010 | GLJ003 | 光亮卷前处理 模板 | 5885 | 2024-08-06 | 2024-08-06 | 3 | 2024-08-08 17:30:30 | 2024-08-08 17:31:01 | 江苏九天光电科技有限公司 | 281272 | 张帅 |  |  | 0.4 | 3130 | 610 | 1 | JG1224080100 |  |  |  | 否 | 否 |  | 10
最终冷轧 | JG1224080097 | JG1224080097 | 九天750轧机 | 合格 | 合格品 | 甲 | 蒋小冬 | 5960 | 5940 | 0.9966 | 6860 | 0.18 | 610 | 轧0.18（0.178-0.183）5.95吨轧制米数6800-6900米；5.85吨轧制米数6700-6800米；5.75吨轧制米数6600-6700米 |  | 20100023 | 轧硬 | 0.4*610-SPCC | 30210014 | 光亮卷 | 0.18-SPCC |  | 30 | MO002387 | MO002387-007 | GLJ003 | 光亮卷前处理 模板 | 5960 | 2024-08-06 | 2024-08-06 | 3 | 2024-08-08 16:40:31 | 2024-08-08 16:41:13 | 江苏九天光电科技有限公司 | 281269 | 蒋小冬 |  |  | 0.4 | 3170 | 610 | 1 | JG1224080097 |  |  |  | 否 | 否 |  | 7
最终冷轧 | JG1224080103 | JG1224080103 | 九天750轧机 | 合格 | 合格品 | 甲 | 张帅 | 5760 | 5740 | 0.9965 | 6675 | 0.18 | 610 | 轧0.18（0.178-0.183）5.95吨轧制米数6800-6900米；5.85吨轧制米数6700-6800米；5.75吨轧制米数6600-6700米 |  | 20100023 | 轧硬 | 0.4*610-SPCC | 30210014 | 光亮卷 | 0.18-SPCC |  | 30 | MO002387 | MO002387-013 | GLJ003 | 光亮卷前处理 模板 | 5760 | 2024-08-06 | 2024-08-06 | 3 | 2024-08-08 15:12:15 | 2024-08-08 15:12:46 | 江苏九天光电科技有限公司 | 281275 | 张帅 |  |  | 0.4 | 3060 | 610 | 1 | JG1224080103 |  |  |  | 否 | 否 |  | 13
最终冷轧 | JG1224080101 | JG1224080101 | 九天750轧机 | 合格 | 合格品 | 甲 | 蒋小冬 | 5840 | 5820 | 0.9966 | 6780 | 0.18 | 610 | 轧0.18（0.178-0.183）5.95吨轧制米数6800-6900米；5.85吨轧制米数6700-6800米；5.75吨轧制米数6600-6700米 |  | 20100023 | 轧硬 | 0.4*610-SPCC | 30210014 | 光亮卷 | 0.18-SPCC |  | 30 | MO002387 | MO002387-011 | GLJ003 | 光亮卷前处理 模板 | 5840 | 2024-08-06 | 2024-08-06 | 3 | 2024-08-08 14:18:43 | 2024-08-08 14:19:21 | 江苏九天光电科技有限公司 | 281273 | 蒋小冬 |  |  | 0.4 | 3120 | 610 | 1 | JG1224080101 |  |  |  | 否 | 否 |  | 11
最终冷轧 | JG1224080099 | JG1224080099 | 九天750轧机 | 合格 | 合格品 | 甲 | 张帅 | 5894 | 5874 | 0.9966 | 6830 | 0.18 | 610 | 轧0.18（0.178-0.183）5.95吨轧制米数6800-6900米；5.85吨轧制米数6700-6800米；5.75吨轧制米数6600-6700米 |  | 20100023 | 轧硬 | 0.4*610-SPCC | 30210014 | 光亮卷 | 0.18-SPCC |  | 30 | MO002387 | MO002387-009 | GLJ003 | 光亮卷前处理 模板 | 5895 | 2024-08-06 | 2024-08-06 | 3 | 2024-08-08 13:28:38 | 2024-08-08 13:29:09 | 江苏九天光电科技有限公司 | 281271 | 张帅 |  |  | 0.4 | 3130 | 610 | 1 | JG1224080099 |  |  |  | 否 | 否 |  | 9
最终冷轧 | JG1224080105 | JG1224080105 | 九天750轧机 | 合格 | 合格品 | 甲 | 蒋小冬 | 5700 | 5680 | 0.9965 | 6600 | 0.18 | 610 | 轧0.18（0.178-0.183）5.95吨轧制米数6800-6900米；5.85吨轧制米数6700-6800米；5.75吨轧制米数6600-6700米 |  | 20100023 | 轧硬 | 0.4*610-SPCC | 30210014 | 光亮卷 | 0.18-SPCC |  | 30 | MO002387 | MO002387-015 | GLJ003 | 光亮卷前处理 模板 | 5700 | 2024-08-06 | 2024-08-06 | 3 | 2024-08-08 12:29:27 | 2024-08-08 12:29:59 | 江苏九天光电科技有限公司 | 281277 | 蒋小冬 |  |  | 0.4 | 3050 | 610 | 1 | JG1224080105 |  |  |  | 否 | 否 |  | 15
最终冷轧 | JG1224080095 | JG1224080095 | 九天750轧机 | 合格 | 合格品 | 甲 | 张帅 | 5970 | 5950 | 0.9966 | 6920 | 0.18 | 610 | 轧0.18（0.178-0.183）5.95吨轧制米数6800-6900米；5.85吨轧制米数6700-6800米；5.75吨轧制米数6600-6700米 |  | 20100023 | 轧硬 | 0.4*610-SPCC | 30210014 | 光亮卷 | 0.18-SPCC |  | 30 | MO002387 | MO002387-005 | GLJ003 | 光亮卷前处理 模板 | 5970 | 2024-08-06 | 2024-08-06 | 3 | 2024-08-08 11:33:13 | 2024-08-08 11:33:37 | 江苏九天光电科技有限公司 | 281267 | 张帅 |  |  | 0.4 | 3170 | 610 | 1 | JG1224080095 |  |  |  | 否 | 否 |  | 5
最终冷轧 | JG1224080091 | JG1224080091 | 九天750轧机 | 合格 | 合格品 | 甲 | 蒋小冬 | 5960 | 5944 | 0.9973 | 6870 | 0.18 | 610 | 轧0.18（0.178-0.183）5.95吨轧制米数6800-6900米；5.85吨轧制米数6700-6800米；5.75吨轧制米数6600-6700米 |  | 20100023 | 轧硬 | 0.4*610-SPCC | 30210014 | 光亮卷 | 0.18-SPCC |  | 30 | MO002387 | MO002387-001 | GLJ003 | 光亮卷前处理 模板 | 5960 | 2024-08-06 | 2024-08-06 | 3 | 2024-08-08 10:39:43 | 2024-08-08 10:40:28 | 江苏九天光电科技有限公司 | 281263 | 蒋小冬 |  |  | 0.4 | 3160 | 610 | 1 | JG1224080091 |  |  |  | 否 | 否 |  | 1
最终冷轧 | JG1224080093 | JG1224080093 | 九天750轧机 | 合格 | 合格品 | 甲 | 张帅 | 5944 | 5924 | 0.9966 | 6886 | 0.18 | 610 | 轧0.18（0.178-0.183）5.95吨轧制米数6800-6900米；5.85吨轧制米数6700-6800米；5.75吨轧制米数6600-6700米 |  | 20100023 | 轧硬 | 0.4*610-SPCC | 30210014 | 光亮卷 | 0.18-SPCC |  | 30 | MO002387 | MO002387-003 | GLJ003 | 光亮卷前处理 模板 | 5945 | 2024-08-06 | 2024-08-06 | 3 | 2024-08-08 10:00:25 | 2024-08-08 10:00:58 | 江苏九天光电科技有限公司 | 281265 | 张帅 |  |  | 0.4 | 3160 | 610 | 1 | JG1224080093 |  |  |  | 否 | 否 |  | 3
最终冷轧 | JG91240700151 | JG9124070015 | 九天750轧机 | 合格 | 合格品 | 乙 | 赵遂义 | 4310 | 4300 | 0.9977 | 8950 | 0.1 | 630 | 轧0.1(0.095-0.101) 4.3吨卷轧制米数8800-8900米；6.3吨卷轧制米数12800-12900米不低于12800米 |  | 20100025 | 轧硬 | 0.4*630-SPCC | 30210015 | 光亮卷 | 0.1-SPCC |  | 30 | MO002305 | MO002305-004-01 | GLJ003 | 光亮卷前处理 模板 | 10645 | 2024-08-03 | 2024-08-03 | 3 | 2024-08-08 07:37:05 | 2024-08-08 07:37:56 | 江苏九天光电科技有限公司 | 277234 | 赵遂义 |  |  | 0.4 | 2230 | 630 | 1 | JG91240700151 | 脱脂第一包分4300KG | [5 empty] | 4
最终冷轧 | JG91240700192 | JG9124070019 | 九天750轧机 | 合格 | 合格品 | 乙 | 赵遂义 | 5826 | 5820 | 0.999 | 12000 | 0.1 | 630 | 轧0.1(0.095-0.101) 4.3吨卷轧制米数8800-8900米；6.3吨卷轧制米数12800-12900米不低于12800米 |  | 20100025 | 轧硬 | 0.4*630-SPCC | 30210015 | 光亮卷 | 0.1-SPCC |  | 30 | MO002305 | MO002305-006-02 | GLJ003 | 光亮卷前处理 模板 | 10190 | 2024-08-03 | 2024-08-03 | 3 | 2024-08-08 06:29:14 | 2024-08-08 06:29:59 | 江苏九天光电科技有限公司 | 277236 | 赵遂义 |  |  | 0.4 | 3015 | 630 | 1 | JG91240700192 | 脱脂第一包分4300KG | [5 empty] | 6
最终冷轧 | JG91240700352 | JG9124070035 | 九天750轧机 | 合格 | 合格品 | 乙 | 赵遂义 | 6364 | 6350 | 0.9978 | 12920 | 0.1 | 630 | 轧0.1(0.095-0.101) 4.3吨卷轧制米数8800-8900米；6.3吨卷轧制米数12800-12900米不低于12800米 |  | 20100025 | 轧硬 | 0.4*630-SPCC | 30210015 | 光亮卷 | 0.1-SPCC |  | 30 | MO002305 | MO002305-013-02 | GLJ003 | 光亮卷前处理 模板 | 10705 | 2024-08-03 | 2024-08-03 | 3 | 2024-08-08 03:25:37 | 2024-08-08 03:26:32 | 江苏九天光电科技有限公司 | 277243 | 赵遂义 |  |  | 0.4 | 3300 | 630 | 1 | JG91240700352 | 脱脂第一包分4300KG | [5 empty] | 13
最终冷轧 | JG91240700152 | JG9124070015 | 九天750轧机 | 合格 | 合格品 | 乙 | 赵遂义 | 6274 | 6260 | 0.9978 | 13100 | 0.1 | 630 | 轧0.1(0.095-0.101) 4.3吨卷轧制米数8800-8900米；6.3吨卷轧制米数12800-12900米不低于12800米 |  | 20100025 | 轧硬 | 0.4*630-SPCC | 30210015 | 光亮卷 | 0.1-SPCC |  | 30 | MO002305 | MO002305-004-02 | GLJ003 | 光亮卷前处理 模板 | 10645 | 2024-08-03 | 2024-08-03 | 3 | 2024-08-08 02:37:07 | 2024-08-08 02:38:05 | 江苏九天光电科技有限公司 | 277234 | 赵遂义 |  |  | 0.4 | 3260 | 630 | 1 | JG91240700152 | 脱脂第一包分4300KG | [5 empty] | 4