## sheet1
工序名称 | 新卷号 | 批号 | 机组名称 | 工序状态 | 检验结果 | 班组 | 参与人 | 来料重量 | 出料重量 | 成材率 | 出料长度 | 出料厚度 | 出料宽度 | 工序要求 | 备注 | 来料编码 | 来料名称 | 来料规格 | 产品编码 | 产品名称 | 产品规格 | 膜名称 | 排序 | 主计划号 | 子计划号 | 工序流程编码 | 工序流程名称 | 工单需求 | 计划开始时间 | 计划结束时间 | 工单状态 | 开始时间 | 产出时间 | 组织名称 | 卷号ID | 操作工人 | 报工人 | 检验 | 来料厚度 | 来料长度 | 来料宽度 | 是否分卷 | 原卷号 | 工单要求 | 是否成品 | 不良现象 | 是否入库 | 入库审核 | 生产工时 | 工单行号
最终冷轧 | JG1224070628 | JG1224070628 | 九天700轧机 | 合格 | 合格品 | 乙 | 蒋涛 | 4914 | 4914 | 1 | 7050 | 0.15 | 610 | 轧0.15（0.145-0.15）4.9吨卷轧制米数7050-7150米不低于7050米；7.3吨卷轧制米数10400-10500米不低于10400米不高于10500米，6.6吨卷轧制米数9450-9550米不低于9450米不高于9550米 |  | 20100023 | 轧硬 | 0.4*610-SPCC | 30210011 | 光亮卷 | 0.15-SPCC |  | 30 | MO002185 | MO002185-002 | GLJ003 | 光亮卷前处理 模板 | 4915 | 2024-07-29 | 2024-07-29 | 3 | 2024-08-09 23:26:22 | 2024-08-09 23:30:56 | 江苏九天光电科技有限公司 | 267908 | 蒋涛 |  |  | 0.4 | 2610 | 610 | 1 | JG1224070628 |  |  |  | 否 | 否 |  | 2
最终冷轧 | JG9124080033 | JG9124080033 | 九天700轧机 | 合格 | 合格品 | 甲 | 李新峰 | 6384 | 6384 | 1 | 8800 | 0.15 | 610 | 土耳其：轧0.15（0.15-0.155）米数控制在8700-8800米不低于8650米不高于8850米 |  | 20100023 | 轧硬 | 0.4*610-SPCC | 30210011 | 光亮卷 | 0.15-SPCC |  | 30 | MO002339 | MO002339-009 | GLJ003 | 光亮卷前处理 模板 | 6385 | 2024-08-05 | 2024-08-05 | 3 | 2024-08-09 18:46:54 | 2024-08-09 18:47:18 | 江苏九天光电科技有限公司 | 279982 | 李新峰 |  |  | 0.4 | 3410 | 610 | 1 | JG9124080033 |  |  |  | 否 | 否 |  | 9
最终冷轧 | JG9124080041 | JG9124080041 | 九天700轧机 | 合格 | 合格品 | 甲 | 杨永华 | 6414 | 6414 | 1 | 8835 | 0.15 | 610 | 土耳其：轧0.15（0.15-0.155）米数控制在8700-8800米不低于8650米不高于8850米 |  | 20100023 | 轧硬 | 0.4*610-SPCC | 30210011 | 光亮卷 | 0.15-SPCC |  | 30 | MO002339 | MO002339-008 | GLJ003 | 光亮卷前处理 模板 | 6415 | 2024-08-05 | 2024-08-05 | 3 | 2024-08-09 17:14:24 | 2024-08-09 17:14:56 | 江苏九天光电科技有限公司 | 279981 | 杨永华 |  |  | 0.4 | 3410 | 610 | 1 | JG9124080041 |  |  |  | 否 | 否 |  | 8
最终冷轧 | JG9124080065 | JG9124080065 | 九天700轧机 | 合格 | 合格品 | 甲 | 李新峰 | 6390 | 6390 | 1 | 8780 | 0.15 | 610 | 土耳其：轧0.15（0.15-0.155）米数控制在8700-8800米不低于8650米不高于8850米 |  | 20100023 | 轧硬 | 0.4*610-SPCC | 30210011 | 光亮卷 | 0.15-SPCC |  | 30 | MO002339 | MO002339-006 | GLJ003 | 光亮卷前处理 模板 | 6390 | 2024-08-05 | 2024-08-05 | 3 | 2024-08-09 15:41:15 | 2024-08-09 15:41:44 | 江苏九天光电科技有限公司 | 279979 | 李新峰 |  |  | 0.4 | 3400 | 610 | 1 | JG9124080065 |  |  |  | 否 | 否 |  | 6
最终冷轧 | JG9124080029 | JG9124080029 | 九天700轧机 | 合格 | 合格品 | 甲 | 杨永华 | 6410 | 6410 | 1 | 8875 | 0.15 | 610 | 土耳其：轧0.15（0.15-0.155）米数控制在8700-8800米不低于8650米不高于8850米 |  | 20100023 | 轧硬 | 0.4*610-SPCC | 30210011 | 光亮卷 | 0.15-SPCC |  | 30 | MO002339 | MO002339-010 | GLJ003 | 光亮卷前处理 模板 | 6415 | 2024-08-05 | 2024-08-05 | 3 | 2024-08-09 14:06:00 | 2024-08-09 14:06:43 | 江苏九天光电科技有限公司 | 279983 | 杨永华 |  |  | 0.4 | 3410 | 610 | 1 | JG9124080029 |  |  |  | 否 | 否 |  | 10
最终冷轧 | JG1224070488 | JG1224070488 | 九天700轧机 | 合格 | 合格品 | 甲 | 李新峰 | 6870 | 6870 | 1 | 9610 | 0.15 | 610 | 轧0.15（0.148-0.153）5.2吨卷轧制米数7100-7200米；6.85吨轧制米数9500-9600米，不低于9500 米，不高于9600米 |  | 20100023 | 轧硬 | 0.4*610-SPCC | 30210011 | 光亮卷 | 0.15-SPCC |  | 30 | MO002184 | MO002184-008 | GLJ003 | 光亮卷前处理 模板 | 6875 | 2024-07-29 | 2024-07-29 | 3 | 2024-08-09 12:32:14 | 2024-08-09 12:32:45 | 江苏九天光电科技有限公司 | 267715 | 李新峰 |  |  | 0.4 | 3665 | 610 | 1 | JG1224070488 |  |  |  | 否 | 否 |  | 8
最终冷轧 | JG91240700191 | JG9124070019 | 九天700轧机 | 合格 | 合格品 | 甲 | 杨永华 | 4310 | 4310 | 1 | 8975 | 0.1 | 630 | 轧0.1(0.095-0.101) 4.3吨卷轧制米数8800-8900米；6.3吨卷轧制米数12800-12900米不低于12800米 |  | 20100025 | 轧硬 | 0.4*630-SPCC | 30210015 | 光亮卷 | 0.1-SPCC |  | 30 | MO002305 | MO002305-006-01 | GLJ003 | 光亮卷前处理 模板 | 10190 | 2024-08-03 | 2024-08-03 | 3 | 2024-08-09 10:50:24 | 2024-08-09 10:51:04 | 江苏九天光电科技有限公司 | 277236 | 杨永华 |  |  | 0.4 | 2230 | 630 | 1 | JG91240700191 | 脱脂第一包分4300KG | [5 empty] | 6
最终冷轧 | JG91240700351 | JG9124070035 | 九天700轧机 | 合格 | 合格品 | 乙 | 周朋 | 4304 | 4304 | 1 | 9050 | 0.1 | 630 | 轧0.1(0.095-0.101) 4.3吨卷轧制米数8800-8900米；6.3吨卷轧制米数12800-12900米不低于12800米 |  | 20100025 | 轧硬 | 0.4*630-SPCC | 30210015 | 光亮卷 | 0.1-SPCC |  | 30 | MO002305 | MO002305-013-01 | GLJ003 | 光亮卷前处理 模板 | 10705 | 2024-08-03 | 2024-08-03 | 3 | 2024-08-09 07:49:34 | 2024-08-09 08:01:32 | 江苏九天光电科技有限公司 | 277243 | 周朋 |  |  | 0.4 | 2230 | 630 | 1 | JG91240700351 | 脱脂第一包分4300KG | [5 empty] | 13
最终冷轧 | JG91240700111 | JG9124070011 | 九天700轧机 | 合格 | 合格品 | 乙 | 周朋 | 4310 | 4260 | 0.9884 | 8890 | 0.1 | 630 | 轧0.1(0.095-0.101) 4.3吨卷轧制米数8800-8900米；6.3吨卷轧制米数12800-12900米不低于12800米 |  | 20100025 | 轧硬 | 0.4*630-SPCC | 30210015 | 光亮卷 | 0.1-SPCC |  | 30 | MO002305 | MO002305-002-01 | GLJ003 | 光亮卷前处理 模板 | 10660 | 2024-08-03 | 2024-08-03 | 3 | 2024-08-09 06:45:35 | 2024-08-09 06:45:57 | 江苏九天光电科技有限公司 | 277232 | 周朋 |  |  | 0.4 | 2230 | 630 | 1 | JG91240700111 | 脱脂第一包分4300KG | [5 empty] | 2
最终冷轧 | JG91240700251 | JG9124070025 | 九天700轧机 | 合格 | 合格品 | 乙 | 周朋 | 4300 | 4300 | 1 | 9030 | 0.1 | 630 | 轧0.1(0.095-0.101) 4.3吨卷轧制米数8800-8900米；6.3吨卷轧制米数12800-12900米不低于12800米 |  | 20100025 | 轧硬 | 0.4*630-SPCC | 30210015 | 光亮卷 | 0.1-SPCC |  | 30 | MO002305 | MO002305-009-01 | GLJ003 | 光亮卷前处理 模板 | 10600 | 2024-08-03 | 2024-08-03 | 3 | 2024-08-09 06:45:03 | 2024-08-09 06:45:20 | 江苏九天光电科技有限公司 | 277239 | 周朋 |  |  | 0.4 | 2230 | 630 | 1 | JG91240700251 | 脱脂第一包分4300KG | [5 empty] | 9
最终冷轧 | JG91240700091 | JG9124070009 | 九天700轧机 | 合格 | 合格品 | 乙 | 蒋涛 | 4310 | 4310 | 1 | 8970 | 0.1 | 630 | 轧0.1(0.095-0.101) 4.3吨卷轧制米数8800-8900米；6.3吨卷轧制米数12800-12900米不低于12800米 |  | 20100025 | 轧硬 | 0.4*630-SPCC | 30210015 | 光亮卷 | 0.1-SPCC |  | 30 | MO002305 | MO002305-001-01 | GLJ003 | 光亮卷前处理 模板 | 10635 | 2024-08-03 | 2024-08-03 | 3 | 2024-08-09 06:44:27 | 2024-08-09 06:44:42 | 江苏九天光电科技有限公司 | 277231 | 蒋涛 |  |  | 0.4 | 2230 | 630 | 1 | JG91240700091 | 脱脂第一包分4300KG | [5 empty] | 1
最终冷轧 | JG91240700371 | JG9124070037 | 九天700轧机 | 合格 | 合格品 | 乙 | 蒋涛 | 4300 | 4300 | 1 | 9030 | 0.1 | 630 | 轧0.1(0.095-0.101) 4.3吨卷轧制米数8800-8900米；6.3吨卷轧制米数12800-12900米不低于12800米 |  | 20100025 | 轧硬 | 0.4*630-SPCC | 30210015 | 光亮卷 | 0.1-SPCC |  | 30 | MO002305 | MO002305-015-01 | GLJ003 | 光亮卷前处理 模板 | 10690 | 2024-08-03 | 2024-08-03 | 3 | 2024-08-09 06:43:55 | 2024-08-09 06:44:14 | 江苏九天光电科技有限公司 | 277245 | 蒋涛 |  |  | 0.4 | 2230 | 630 | 1 | JG91240700371 | 脱脂第一包分4300KG | [5 empty] | 15
最终冷轧 | JG91240700311 | JG9124070031 | 九天700轧机 | 合格 | 合格品 | 乙 | 蒋涛 | 4310 | 4310 | 1 | 9000 | 0.1 | 630 | 轧0.1(0.095-0.101) 4.3吨卷轧制米数8800-8900米；6.3吨卷轧制米数12800-12900米不低于12800米 |  | 20100025 | 轧硬 | 0.4*630-SPCC | 30210015 | 光亮卷 | 0.1-SPCC |  | 30 | MO002305 | MO002305-012-01 | GLJ003 | 光亮卷前处理 模板 | 10740 | 2024-08-03 | 2024-08-03 | 3 | 2024-08-09 06:43:24 | 2024-08-09 06:43:40 | 江苏九天光电科技有限公司 | 277242 | 蒋涛 |  |  | 0.4 | 2230 | 630 | 1 | JG91240700311 | 脱脂第一包分4300KG | [5 empty] | 12
最终冷轧 | JG1224070647 | JG1224070647 | 九天700轧机 | 合格 | 合格品 | 甲 | 李新峰 | 4800 | 4800 | 1 | 10340 | 0.1 | 610 | 轧0.1（0.095-0.101）6.2吨卷轧制米数13400-13500米；4.8吨卷轧制米数10200-10300米 |  | 20100023 | 轧硬 | 0.4*610-SPCC | 30210015 | 光亮卷 | 0.1-SPCC |  | 30 | MO002241 | MO002241-009 | GLJ003 | 光亮卷前处理 模板 | 4800 | 2024-08-01 | 2024-08-01 | 3 | 2024-08-08 19:26:17 | 2024-08-08 19:26:45 | 江苏九天光电科技有限公司 | 273541 | 李新峰 |  |  | 0.4 | 2550 | 610 | 1 | JG1224070647 |  |  |  | 否 | 否 |  | 9
最终冷轧 | JG91240700211 | JG9124070021 | 九天700轧机 | 合格 | 合格品 | 甲 | 杨永华 | 4310 | 4310 | 1 | 8980 | 0.1 | 630 | 轧0.1(0.095-0.101) 4.3吨卷轧制米数8800-8900米；6.3吨卷轧制米数12800-12900米不低于12800米 |  | 20100025 | 轧硬 | 0.4*630-SPCC | 30210015 | 光亮卷 | 0.1-SPCC |  | 30 | MO002305 | MO002305-007-01 | GLJ003 | 光亮卷前处理 模板 | 10205 | 2024-08-03 | 2024-08-03 | 3 | 2024-08-08 17:51:55 | 2024-08-08 17:52:28 | 江苏九天光电科技有限公司 | 277237 | 杨永华 |  |  | 0.4 | 2230 | 630 | 1 | JG91240700211 | 脱脂第一包分4300KG | [5 empty] | 7
最终冷轧 | JG91240700271 | JG9124070027 | 九天700轧机 | 合格 | 合格品 | 甲 | 李新峰 | 4310 | 4310 | 1 | 9010 | 0.1 | 630 | 轧0.1(0.095-0.101) 4.3吨卷轧制米数8800-8900米；6.3吨卷轧制米数12800-12900米不低于12800米 |  | 20100025 | 轧硬 | 0.4*630-SPCC | 30210015 | 光亮卷 | 0.1-SPCC |  | 30 | MO002305 | MO002305-010-01 | GLJ003 | 光亮卷前处理 模板 | 10820 | 2024-08-03 | 2024-08-03 | 3 | 2024-08-08 16:05:13 | 2024-08-08 16:05:50 | 江苏九天光电科技有限公司 | 277240 | 李新峰 |  |  | 0.4 | 2230 | 630 | 1 | JG91240700271 | 脱脂第一包分4300KG | [5 empty] | 10
最终冷轧 | JG91240700171 | JG9124070017 | 九天700轧机 | 合格 | 合格品 | 甲 | 杨永华 | 4306 | 4306 | 1 | 8900 | 0.1 | 630 | 轧0.1(0.095-0.101) 4.3吨卷轧制米数8800-8900米；6.3吨卷轧制米数12800-12900米不低于12800米 |  | 20100025 | 轧硬 | 0.4*630-SPCC | 30210015 | 光亮卷 | 0.1-SPCC |  | 30 | MO002305 | MO002305-005-01 | GLJ003 | 光亮卷前处理 模板 | 10450 | 2024-08-03 | 2024-08-03 | 3 | 2024-08-08 14:22:37 | 2024-08-08 14:23:22 | 江苏九天光电科技有限公司 | 277235 | 杨永华 |  |  | 0.4 | 2230 | 630 | 1 | JG91240700171 | 脱脂第一包分4300KG | [5 empty] | 5
最终冷轧 | JG91240700331 | JG9124070033 | 九天700轧机 | 合格 | 合格品 | 甲 | 李新峰 | 4328 | 4328 | 1 | 9013 | 0.1 | 630 | 轧0.1(0.095-0.101) 4.3吨卷轧制米数8800-8900米；6.3吨卷轧制米数12800-12900米不低于12800米 |  | 20100025 | 轧硬 | 0.4*630-SPCC | 30210015 | 光亮卷 | 0.1-SPCC |  | 30 | MO002305 | MO002305-014-01 | GLJ003 | 光亮卷前处理 模板 | 10660 | 2024-08-03 | 2024-08-03 | 3 | 2024-08-08 12:38:59 | 2024-08-08 12:39:30 | 江苏九天光电科技有限公司 | 277244 | 李新峰 |  |  | 0.4 | 2237 | 630 | 1 | JG91240700331 | 脱脂第一包分4300KG | [5 empty] | 14
最终冷轧 | JG91240700291 | JG9124070029 | 九天700轧机 | 合格 | 合格品 | 甲 | 杨永华 | 4306 | 4306 | 1 | 8930 | 0.1 | 630 | 轧0.1(0.095-0.101) 4.3吨卷轧制米数8800-8900米；6.3吨卷轧制米数12800-12900米不低于12800米 |  | 20100025 | 轧硬 | 0.4*630-SPCC | 30210015 | 光亮卷 | 0.1-SPCC |  | 30 | MO002305 | MO002305-011-01 | GLJ003 | 光亮卷前处理 模板 | 10610 | 2024-08-03 | 2024-08-03 | 3 | 2024-08-08 10:50:44 | 2024-08-08 10:51:20 | 江苏九天光电科技有限公司 | 277241 | 杨永华 |  |  | 0.4 | 2230 | 630 | 1 | JG91240700291 | 脱脂第一包分4300KG | [5 empty] | 11
最终冷轧 | JG91240700231 | JG9124070023 | 九天700轧机 | 合格 | 合格品 | 乙 | 周朋 | 4314 | 4314 | 1 | 9022 | 0.1 | 630 | 轧0.1(0.095-0.101) 4.3吨卷轧制米数8800-8900米；6.3吨卷轧制米数12800-12900米不低于12800米 |  | 20100025 | 轧硬 | 0.4*630-SPCC | 30210015 | 光亮卷 | 0.1-SPCC |  | 30 | MO002305 | MO002305-008-01 | GLJ003 | 光亮卷前处理 模板 | 10810 | 2024-08-03 | 2024-08-03 | 3 | 2024-08-08 07:49:43 | 2024-08-08 07:50:02 | 江苏九天光电科技有限公司 | 277238 | 周朋 |  |  | 0.4 | 2230 | 630 | 1 | JG91240700231 | 脱脂第一包分4300KG | [5 empty] | 8
最终冷轧 | JG91240700272 | JG9124070027 | 九天700轧机 | 合格 | 合格品 | 乙 | 蒋涛 | 6458 | 6458 | 1 | 13540 | 0.1 | 630 | 轧0.1(0.095-0.101) 4.3吨卷轧制米数8800-8900米；6.3吨卷轧制米数12800-12900米不低于12800米 |  | 20100025 | 轧硬 | 0.4*630-SPCC | 30210015 | 光亮卷 | 0.1-SPCC |  | 30 | MO002305 | MO002305-010-02 | GLJ003 | 光亮卷前处理 模板 | 10820 | 2024-08-03 | 2024-08-03 | 3 | 2024-08-08 06:51:59 | 2024-08-08 06:52:15 | 江苏九天光电科技有限公司 | 277240 | 蒋涛 |  |  | 0.4 | 3340 | 630 | 1 | JG91240700272 | 脱脂第一包分4300KG | [5 empty] | 10
最终冷轧 | JG91240700112 | JG9124070011 | 九天700轧机 | 合格 | 合格品 | 乙 | 周朋 | 6306 | 6306 | 1 | 13310 | 0.1 | 630 | 轧0.1(0.095-0.101) 4.3吨卷轧制米数8800-8900米；6.3吨卷轧制米数12800-12900米不低于12800米 |  | 20100025 | 轧硬 | 0.4*630-SPCC | 30210015 | 光亮卷 | 0.1-SPCC |  | 30 | MO002305 | MO002305-002-02 | GLJ003 | 光亮卷前处理 模板 | 10660 | 2024-08-03 | 2024-08-03 | 3 | 2024-08-08 06:50:58 | 2024-08-08 06:51:42 | 江苏九天光电科技有限公司 | 277232 | 周朋 |  |  | 0.4 | 3270 | 630 | 1 | JG91240700112 | 脱脂第一包分4300KG | [5 empty] | 2
最终冷轧 | JG91240700372 | JG9124070037 | 九天700轧机 | 合格 | 合格品 | 乙 | 蒋涛 | 6328 | 6328 | 1 | 13300 | 0.1 | 630 | 轧0.1(0.095-0.101) 4.3吨卷轧制米数8800-8900米；6.3吨卷轧制米数12800-12900米不低于12800米 |  | 20100025 | 轧硬 | 0.4*630-SPCC | 30210015 | 光亮卷 | 0.1-SPCC |  | 30 | MO002305 | MO002305-015-02 | GLJ003 | 光亮卷前处理 模板 | 10690 | 2024-08-03 | 2024-08-03 | 3 | 2024-08-08 06:50:21 | 2024-08-08 06:50:39 | 江苏九天光电科技有限公司 | 277245 | 蒋涛 |  |  | 0.4 | 3280 | 630 | 1 | JG91240700372 | 脱脂第一包分4300KG | [5 empty] | 15
最终冷轧 | JG91240700252 | JG9124070025 | 九天700轧机 | 合格 | 合格品 | 乙 | 周朋 | 6250 | 6250 | 1 | 13080 | 0.1 | 630 | 轧0.1(0.095-0.101) 4.3吨卷轧制米数8800-8900米；6.3吨卷轧制米数12800-12900米不低于12800米 |  | 20100025 | 轧硬 | 0.4*630-SPCC | 30210015 | 光亮卷 | 0.1-SPCC |  | 30 | MO002305 | MO002305-009-02 | GLJ003 | 光亮卷前处理 模板 | 10600 | 2024-08-03 | 2024-08-03 | 3 | 2024-08-08 06:49:23 | 2024-08-08 06:49:47 | 江苏九天光电科技有限公司 | 277239 | 周朋 |  |  | 0.4 | 3250 | 630 | 1 | JG91240700252 | 脱脂第一包分4300KG | [5 empty] | 9