## sheet1
工序名称 | 批号 | 新卷号 | 出料厚度 | 出料宽度 | 出料长度 | 出料重量 | 备注 | 膜名称 | 机组名称 | 工序状态 | 检验结果 | 班组 | 参与人 | 来料重量 | 成材率 | 工序要求 | 来料编码 | 来料名称 | 来料规格 | 产品编码 | 产品名称 | 产品规格 | 排序 | 主计划号 | 子计划号 | 工序流程编码 | 工序流程名称 | 工单需求 | 计划开始时间 | 计划结束时间 | 工单状态 | 开始时间 | 产出时间 | 组织名称 | 卷号ID | 操作工人 | 报工人 | 检验 | 来料厚度 | 来料长度 | 来料宽度 | 是否分卷 | 原卷号 | 工单要求 | 是否成品 | 不良现象 | 是否入库 | 入库审核 | 生产工时 | 工单行号
纵剪 | SA124716305900 | JG1224080216 | 0.4 | 760 | 6000 | 13980 |  |  | 九天纵剪机 | 合格 | 合格品 | 乙 | 钱康,叶伟 | 13980 | 1 | 按+2MM工艺生产 | 11010008 | 原钢卷 | 0.4*1530-SPCC | 20100142 | 轧硬 | 0.4*760-SPCC | 10 | MO002536 | MO002536-005-02 | ZJ001 | 纵剪模板 | 28010 | 2024-08-10 | 2024-08-10 | 5 | 2024-08-10 22:41:18 | 2024-08-10 22:42:28 | 江苏九天光电科技有限公司 | 0 | 叶伟 |  | 1 | 0.4 | 6000 | 760 | 1 | JG1224080216 |  | 1 |  | 是 | 是 | 1 | 5
纵剪 | SA124716305900 | JG1224080215 | 0.4 | 760 | 6000 | 13985 |  |  | 九天纵剪机 | 合格 | 合格品 | 乙 | 钱康,叶伟 | 13985 | 1 | 按+2MM工艺生产 | 11010008 | 原钢卷 | 0.4*1530-SPCC | 20100142 | 轧硬 | 0.4*760-SPCC | 10 | MO002536 | MO002536-005-01 | ZJ001 | 纵剪模板 | 28010 | 2024-08-10 | 2024-08-10 | 5 | 2024-08-10 22:41:18 | 2024-08-10 22:42:28 | 江苏九天光电科技有限公司 | 0 | 叶伟 |  | 1 | 0.4 | 6000 | 760 | 1 | JG1224080215 |  | 1 |  | 是 | 是 | 1 | 5
纵剪 | SA124716308000 | JG1224080214 | 0.4 | 760 | 5970 | 13900 |  |  | 九天纵剪机 | 合格 | 合格品 | 乙 | 钱康,叶伟 | 13900 | 1 | 按+2MM工艺生产 | 11010008 | 原钢卷 | 0.4*1530-SPCC | 20100142 | 轧硬 | 0.4*760-SPCC | 10 | MO002536 | MO002536-004-02 | ZJ001 | 纵剪模板 | 27860 | 2024-08-10 | 2024-08-10 | 5 | 2024-08-10 22:39:44 | 2024-08-10 22:41:06 | 江苏九天光电科技有限公司 | 0 | 叶伟 |  | 1 | 0.4 | 5970 | 760 | 1 | JG1224080214 |  | 1 |  | 是 | 是 | 3 | 4
纵剪 | SA124716308000 | JG1224080213 | 0.4 | 760 | 5970 | 13910 |  |  | 九天纵剪机 | 合格 | 合格品 | 乙 | 钱康,叶伟 | 13910 | 1 | 按+2MM工艺生产 | 11010008 | 原钢卷 | 0.4*1530-SPCC | 20100142 | 轧硬 | 0.4*760-SPCC | 10 | MO002536 | MO002536-004-01 | ZJ001 | 纵剪模板 | 27860 | 2024-08-10 | 2024-08-10 | 5 | 2024-08-10 22:39:44 | 2024-08-10 22:41:06 | 江苏九天光电科技有限公司 | 0 | 叶伟 |  | 1 | 0.4 | 5970 | 760 | 1 | JG1224080213 |  | 1 |  | 是 | 是 | 3 | 4
纵剪 | SA124716302300 | JG1224080212 | 0.4 | 760 | 5945 | 13880 |  |  | 九天纵剪机 | 合格 | 合格品 | 乙 | 钱康,叶伟 | 13880 | 1 | 按+2MM工艺生产 | 11010008 | 原钢卷 | 0.4*1530-SPCC | 20100142 | 轧硬 | 0.4*760-SPCC | 10 | MO002536 | MO002536-003-02 | ZJ001 | 纵剪模板 | 27820 | 2024-08-10 | 2024-08-10 | 5 | 2024-08-10 22:38:20 | 2024-08-10 22:39:32 | 江苏九天光电科技有限公司 | 0 | 叶伟 |  | 1 | 0.4 | 5945 | 760 | 1 | JG1224080212 |  | 1 |  | 是 | 是 | 1 | 3
纵剪 | SA124716302300 | JG1224080211 | 0.4 | 760 | 5945 | 13890 |  |  | 九天纵剪机 | 合格 | 合格品 | 乙 | 钱康,叶伟 | 13890 | 1 | 按+2MM工艺生产 | 11010008 | 原钢卷 | 0.4*1530-SPCC | 20100142 | 轧硬 | 0.4*760-SPCC | 10 | MO002536 | MO002536-003-01 | ZJ001 | 纵剪模板 | 27820 | 2024-08-10 | 2024-08-10 | 5 | 2024-08-10 22:38:20 | 2024-08-10 22:39:32 | 江苏九天光电科技有限公司 | 0 | 叶伟 |  | 1 | 0.4 | 5945 | 760 | 1 | JG1224080211 |  | 1 |  | 是 | 是 | 1 | 3
纵剪 | SA124716306800 | JG1224080210 | 0.4 | 760 | 5950 | 13885 |  |  | 九天纵剪机 | 合格 | 合格品 | 乙 | 钱康,叶伟 | 13885 | 1 | 按+2MM工艺生产 | 11010008 | 原钢卷 | 0.4*1530-SPCC | 20100142 | 轧硬 | 0.4*760-SPCC | 10 | MO002536 | MO002536-001-02 | ZJ001 | 纵剪模板 | 27830 | 2024-08-10 | 2024-08-10 | 5 | 2024-08-10 16:50:05 | 2024-08-10 22:37:53 | 江苏九天光电科技有限公司 | 0 | 叶伟 |  | 1 | 0.4 | 5950 | 760 | 1 | JG1224080210 |  | 1 |  | 是 | 是 | 520 | 1
纵剪 | SA124716306800 | JG1224080209 | 0.4 | 760 | 5950 | 13890 |  |  | 九天纵剪机 | 合格 | 合格品 | 乙 | 钱康,叶伟 | 13890 | 1 | 按+2MM工艺生产 | 11010008 | 原钢卷 | 0.4*1530-SPCC | 20100142 | 轧硬 | 0.4*760-SPCC | 10 | MO002536 | MO002536-001-01 | ZJ001 | 纵剪模板 | 27830 | 2024-08-10 | 2024-08-10 | 5 | 2024-08-10 16:50:05 | 2024-08-10 22:37:53 | 江苏九天光电科技有限公司 | 0 | 叶伟 |  | 1 | 0.4 | 5950 | 760 | 1 | JG1224080209 |  | 1 |  | 是 | 是 | 520 | 1
纵剪 | SA124716303500 | JG1224080208 | 0.4 | 760 | 6120 | 14310 |  |  | 九天纵剪机 | 合格 | 合格品 | 甲 | 沈严松,杨久明 | 14310 | 1 | 按+2MM工艺生产 | 11010008 | 原钢卷 | 0.4*1530-SPCC | 20100142 | 轧硬 | 0.4*760-SPCC | 10 | MO002536 | MO002536-002-02 | ZJ001 | 纵剪模板 | 28660 | 2024-08-10 | 2024-08-10 | 5 | 2024-08-10 15:29:55 | 2024-08-10 15:32:28 | 江苏九天光电科技有限公司 | 0 | 沈严松 |  | 1 | 0.4 | 6120 | 760 | 1 | JG1224080208 |  | 1 |  | 是 | 是 | 4 | 2
纵剪 | SA124716303500 | JG1224080207 | 0.4 | 760 | 6120 | 14300 |  |  | 九天纵剪机 | 合格 | 合格品 | 甲 | 沈严松,杨久明 | 14300 | 1 | 按+2MM工艺生产 | 11010008 | 原钢卷 | 0.4*1530-SPCC | 20100142 | 轧硬 | 0.4*760-SPCC | 10 | MO002536 | MO002536-002-01 | ZJ001 | 纵剪模板 | 28660 | 2024-08-10 | 2024-08-10 | 5 | 2024-08-10 15:29:55 | 2024-08-10 15:32:28 | 江苏九天光电科技有限公司 | 0 | 沈严松 |  | 1 | 0.4 | 6120 | 760 | 1 | JG1224080207 |  | 1 |  | 是 | 是 | 4 | 2
纵剪 | SA124716301400 | JG1224080206 | 0.4 | 760 | 6070 | 14175 |  |  | 九天纵剪机 | 合格 | 合格品 | 甲 | 沈严松,杨久明 | 14175 | 1 | 按+2MM工艺生产 | 11010008 | 原钢卷 | 0.4*1530-SPCC | 20100142 | 轧硬 | 0.4*760-SPCC | 10 | MO002536 | MO002536-006-02 | ZJ001 | 纵剪模板 | 28400 | 2024-08-10 | 2024-08-10 | 5 | 2024-08-10 15:28:40 | 2024-08-10 15:29:44 | 江苏九天光电科技有限公司 | 0 | 沈严松 |  | 1 | 0.4 | 6070 | 760 | 1 | JG1224080206 |  | 1 |  | 是 | 是 | 1 | 6
纵剪 | SA124716301400 | JG1224080205 | 0.4 | 760 | 6070 | 14175 |  |  | 九天纵剪机 | 合格 | 合格品 | 甲 | 沈严松,杨久明 | 14175 | 1 | 按+2MM工艺生产 | 11010008 | 原钢卷 | 0.4*1530-SPCC | 20100142 | 轧硬 | 0.4*760-SPCC | 10 | MO002536 | MO002536-006-01 | ZJ001 | 纵剪模板 | 28400 | 2024-08-10 | 2024-08-10 | 5 | 2024-08-10 15:28:40 | 2024-08-10 15:29:44 | 江苏九天光电科技有限公司 | 0 | 沈严松 |  | 1 | 0.4 | 6070 | 760 | 1 | JG1224080205 |  | 1 |  | 是 | 是 | 1 | 6
纵剪 | SA124716301700 | JG1224080204 | 0.4 | 760 | 6050 | 14090 |  |  | 九天纵剪机 | 合格 | 合格品 | 甲 | 沈严松,杨久明 | 14090 | 1 | 按+2MM工艺生产 | 11010008 | 原钢卷 | 0.4*1530-SPCC | 20100142 | 轧硬 | 0.4*760-SPCC | 10 | MO002536 | MO002536-007-02 | ZJ001 | 纵剪模板 | 28230 | 2024-08-10 | 2024-08-10 | 5 | 2024-08-10 15:25:55 | 2024-08-10 15:28:21 | 江苏九天光电科技有限公司 | 0 | 沈严松 |  | 1 | 0.4 | 6050 | 760 | 1 | JG1224080204 |  | 1 |  | 是 | 是 | 4 | 7
纵剪 | SA124716301700 | JG1224080203 | 0.4 | 760 | 6050 | 14095 |  |  | 九天纵剪机 | 合格 | 合格品 | 甲 | 沈严松,杨久明 | 14095 | 1 | 按+2MM工艺生产 | 11010008 | 原钢卷 | 0.4*1530-SPCC | 20100142 | 轧硬 | 0.4*760-SPCC | 10 | MO002536 | MO002536-007-01 | ZJ001 | 纵剪模板 | 28230 | 2024-08-10 | 2024-08-10 | 5 | 2024-08-10 15:25:55 | 2024-08-10 15:28:21 | 江苏九天光电科技有限公司 | 0 | 沈严松 |  | 1 | 0.4 | 6050 | 760 | 1 | JG1224080203 |  | 1 |  | 是 | 是 | 4 | 7
纵剪 | SA124716301000 | JG1224080202 | 0.4 | 760 | 6090 | 14210 |  |  | 九天纵剪机 | 合格 | 合格品 | 甲 | 沈严松,杨久明 | 14210 | 1 | 按+2MM工艺生产 | 11010008 | 原钢卷 | 0.4*1530-SPCC | 20100142 | 轧硬 | 0.4*760-SPCC | 10 | MO002536 | MO002536-008-02 | ZJ001 | 纵剪模板 | 28470 | 2024-08-10 | 2024-08-10 | 5 | 2024-08-10 12:59:26 | 2024-08-10 15:24:25 | 江苏九天光电科技有限公司 | 0 | 沈严松 |  | 1 | 0.4 | 6090 | 760 | 1 | JG1224080202 |  | 1 |  | 是 | 是 | 217 | 8
纵剪 | SA124716301000 | JG1224080201 | 0.4 | 760 | 6090 | 14215 |  |  | 九天纵剪机 | 合格 | 合格品 | 甲 | 沈严松,杨久明 | 14215 | 1 | 按+2MM工艺生产 | 11010008 | 原钢卷 | 0.4*1530-SPCC | 20100142 | 轧硬 | 0.4*760-SPCC | 10 | MO002536 | MO002536-008-01 | ZJ001 | 纵剪模板 | 28470 | 2024-08-10 | 2024-08-10 | 5 | 2024-08-10 12:59:26 | 2024-08-10 15:24:25 | 江苏九天光电科技有限公司 | 0 | 沈严松 |  | 1 | 0.4 | 6090 | 760 | 1 | JG1224080201 |  | 1 |  | 是 | 是 | 217 | 8