## sheet1
工序名称 | 批号 | 新卷号 | 出料厚度 | 出料宽度 | 出料长度 | 出料重量 | 备注 | 膜名称 | 机组名称 | 工序状态 | 检验结果 | 班组 | 参与人 | 来料重量 | 成材率 | 工序要求 | 来料编码 | 来料名称 | 来料规格 | 产品编码 | 产品名称 | 产品规格 | 排序 | 主计划号 | 子计划号 | 工序流程编码 | 工序流程名称 | 工单需求 | 计划开始时间 | 计划结束时间 | 工单状态 | 开始时间 | 产出时间 | 组织名称 | 卷号ID | 操作工人 | 报工人 | 检验 | 来料厚度 | 来料长度 | 来料宽度 | 是否分卷 | 原卷号 | 工单要求 | 是否成品 | 不良现象 | 是否入库 | 入库审核 | 生产工时 | 工单行号
铬钝化 | JG12240703401 | JG12240703401 | 0.125 | 760 | 6920 | 4755 | 黄斑 尾部板面辊印轻微发黄 |  | 东方铬钝化950 | 待判定 |  | 乙 | 李志祥 | 4780 | 0.9948 | / |  |  |  | 30110004 | 铬钝化卷 | 0.125-SPCC | 10 | MO002522 | MO002522-010 | GDH001 | 铬钝化模板 | 4780 | 2024-08-10 | 2024-08-10 | 3 | 2024-08-11 08:10:04 | 2024-08-11 08:10:43 | 江苏东方九天新能源材料有限公司 | 285668 | 陈猛 |  |  | 0.125 | 6940 | 760 | 1 | JG12240703401 |  | 1 | 来料黄斑 尾板面辊印轻微发黄 色差 条印 | 否 | 否 |  | 10
铬钝化 | JG12240703631 | JG12240703631 | 0.125 | 760 | 6900 | 4811 |  |  | 东方铬钝化950 | 合格 | 合格品 | 乙 | 李志祥 | 4840 | 0.994 | / | 30210004 | 光亮卷 | 0.125-SPCC | 30110004 | 铬钝化卷 | 0.125-SPCC | 10 | MO002522 | MO002522-008 | GDH001 | 铬钝化模板 | 4840 | 2024-08-10 | 2024-08-10 | 5 | 2024-08-11 06:56:41 | 2024-08-11 08:09:56 | 江苏东方九天新能源材料有限公司 | 285666 | 陈猛 |  |  | 0.125 | 6930 | 760 | 1 | JG12240703631 |  | 1 | 色差 条印 乳化斑 | 是 | 是 | 73 | 8
铬钝化 | JG122406026312 | JG122406026312 | 0.1 | 760 | 7130 | 4063 |  |  | 东方铬钝化950 | 合格 | 合格品 | 乙 | 李志祥 | 4120 | 0.9862 | / | 30210015 | 光亮卷 | 0.1-SPCC | 30110014 | 铬钝化卷 | 0.1-SPCC | 10 | MO002522 | MO002522-002 | GDH001 | 铬钝化模板 | 4120 | 2024-08-10 | 2024-08-10 | 5 | 2024-08-11 06:54:47 | 2024-08-11 06:56:17 | 江苏东方九天新能源材料有限公司 | 285659 | 陈猛 |  |  | 0.1 | 7230 | 760 | 1 | JG122406026312 |  | 1 | 色差 条印 乳化斑 | 是 | 是 | 2 | 2
铬钝化 | JG122406026522 | JG1224060265222 | 0.1 | 760 | 4020 | 2323 |  |  | 东方铬钝化950 | 合格 | 合格品 | 乙 | 李志祥 | 2323 | 1 | / | 30210015 | 光亮卷 | 0.1-SPCC | 30110014 | 铬钝化卷 | 0.1-SPCC | 10 | MO002522 | MO002522-007-02 | GDH001 | 铬钝化模板 | 4720 | 2024-08-10 | 2024-08-10 | 5 | 2024-08-11 04:19:19 | 2024-08-11 06:54:31 | 江苏东方九天新能源材料有限公司 |  | 陈猛 |  | 1 | 0.1 | 4020 | 760 | 1 | JG1224060265222 |  | 1 | 细条印 乳化斑尾50米停机斑 | 是 | 是 | 232 | 7
铬钝化 | JG122406026522 | JG1224060265221 | 0.1 | 760 | 4100 | 2371 |  |  | 东方铬钝化950 | 合格 | 合格品 | 乙 | 李志祥 | 2371 | 1 | / | 30210015 | 光亮卷 | 0.1-SPCC | 30110014 | 铬钝化卷 | 0.1-SPCC | 10 | MO002522 | MO002522-007-01 | GDH001 | 铬钝化模板 | 4720 | 2024-08-10 | 2024-08-10 | 5 | 2024-08-11 04:19:19 | 2024-08-11 06:54:31 | 江苏东方九天新能源材料有限公司 |  | 陈猛 |  | 1 | 0.1 | 4100 | 760 | 1 | JG1224060265221 |  | 1 | 细条印 乳化斑 | 是 | 是 | 232 | 7
铬钝化 | JG122407036722 | JG122407036722 | 0.1 | 760 | 4590 | 2583 | 花辊印 |  | 东方铬钝化950 | 待判定 |  | 乙 | 李志祥 | 2600 | 0.9935 | / |  |  |  | 30110014 | 铬钝化卷 | 0.1-SPCC | 10 | MO002522 | MO002522-001 | GDH001 | 铬钝化模板 | 2600 | 2024-08-10 | 2024-08-10 | 3 | 2024-08-11 03:56:45 | 2024-08-11 04:18:39 | 江苏东方九天新能源材料有限公司 | 285658 | 陈猛 |  |  | 0.1 | 4600 | 760 | 1 | JG122407036722 |  | 1 | 花辊印 乳化斑 色差 条印 | 否 | 否 |  | 1
铬钝化 | JG122406026311 | JG122406026311 | 0.1 | 760 | 5700 | 3247 | 孔洞1358米大小0.27操侧365 |  | 东方铬钝化950 | 合格 | 合格品 | 乙 | 李志祥 | 3270 | 0.993 | / | 30210015 | 光亮卷 | 0.1-SPCC | 30110014 | 铬钝化卷 | 0.1-SPCC | 10 | MO002522 | MO002522-003 | GDH001 | 铬钝化模板 | 3270 | 2024-08-10 | 2024-08-10 | 5 | 2024-08-11 03:53:59 | 2024-08-11 03:55:46 | 江苏东方九天新能源材料有限公司 | 285660 | 陈猛 |  |  | 0.1 | 5740 | 760 | 1 | JG122406026311 |  | 1 | 孔洞1358米大小0.27操侧365 | 是 | 是 | 2 | 3
铬钝化 | JG12240703291 | JG122407032913 | 0.1 | 760 | 4010 | 2301 |  |  | 东方铬钝化950 | 合格 | 合格品 | 乙 | 李志祥 | 2301 | 1 | / | 30210015 | 光亮卷 | 0.1-SPCC | 30110014 | 铬钝化卷 | 0.1-SPCC | 10 | MO002522 | MO002522-005-03 | GDH001 | 铬钝化模板 | 7010 | 2024-08-10 | 2024-08-10 | 5 | 2024-08-11 01:43:31 | 2024-08-11 03:53:12 | 江苏东方九天新能源材料有限公司 |  | 陈猛 |  | 1 | 0.1 | 4010 | 760 | 1 | JG122407032913 |  | 1 | 色差 乳化斑 条印 | 是 | 是 | 173 | 5
铬钝化 | JG12240703291 | JG122407032912 | 0.1 | 760 | 4070 | 2339 |  |  | 东方铬钝化950 | 合格 | 合格品 | 乙 | 李志祥 | 2339 | 1 | / | 30210015 | 光亮卷 | 0.1-SPCC | 30110014 | 铬钝化卷 | 0.1-SPCC | 10 | MO002522 | MO002522-005-02 | GDH001 | 铬钝化模板 | 7010 | 2024-08-10 | 2024-08-10 | 5 | 2024-08-11 01:43:31 | 2024-08-11 03:53:12 | 江苏东方九天新能源材料有限公司 |  | 陈猛 |  | 1 | 0.1 | 4070 | 760 | 1 | JG122407032912 |  | 1 | 色差 乳化斑 条印 | 是 | 是 | 173 | 5
铬钝化 | JG12240703291 | JG122407032911 | 0.1 | 760 | 4070 | 2339 |  |  | 东方铬钝化950 | 合格 | 合格品 | 乙 | 李志祥 | 2339 | 1 | / | 30210015 | 光亮卷 | 0.1-SPCC | 30110014 | 铬钝化卷 | 0.1-SPCC | 10 | MO002522 | MO002522-005-01 | GDH001 | 铬钝化模板 | 7010 | 2024-08-10 | 2024-08-10 | 5 | 2024-08-11 01:43:31 | 2024-08-11 03:53:12 | 江苏东方九天新能源材料有限公司 |  | 陈猛 |  | 1 | 0.1 | 4070 | 760 | 1 | JG122407032911 |  | 1 | 色差 乳化斑 条印 | 是 | 是 | 173 | 5
铬钝化 | JG12240703161 | JG122407031613 | 0.1 | 760 | 4170 | 2397 |  |  | 东方铬钝化950 | 合格 | 合格品 | 甲 | 韩康 | 2397 | 1 | / | 30210015 | 光亮卷 | 0.1-SPCC | 30110014 | 铬钝化卷 | 0.1-SPCC | 10 | MO002522 | MO002522-004-03 | GDH001 | 铬钝化模板 | 7570 | 2024-08-10 | 2024-08-10 | 5 | 2024-08-11 00:09:01 | 2024-08-11 01:42:31 | 江苏东方九天新能源材料有限公司 |  | 孙槐兵 |  | 1 | 0.1 | 4170 | 760 | 1 | JG122407031613 |  | 1 |  | 是 | 是 | 124 | 4
铬钝化 | JG12240703161 | JG122407031612 | 0.1 | 760 | 4360 | 2509 |  |  | 东方铬钝化950 | 合格 | 合格品 | 甲 | 韩康 | 2509 | 1 | / | 30210015 | 光亮卷 | 0.1-SPCC | 30110014 | 铬钝化卷 | 0.1-SPCC | 10 | MO002522 | MO002522-004-02 | GDH001 | 铬钝化模板 | 7570 | 2024-08-10 | 2024-08-10 | 5 | 2024-08-11 00:09:01 | 2024-08-11 01:42:31 | 江苏东方九天新能源材料有限公司 |  | 孙槐兵 |  | 1 | 0.1 | 4360 | 760 | 1 | JG122407031612 |  | 1 |  | 是 | 是 | 124 | 4
铬钝化 | JG12240703161 | JG122407031611 | 0.1 | 760 | 4360 | 2509 |  |  | 东方铬钝化950 | 合格 | 合格品 | 甲 | 韩康 | 2509 | 1 | / | 30210015 | 光亮卷 | 0.1-SPCC | 30110014 | 铬钝化卷 | 0.1-SPCC | 10 | MO002522 | MO002522-004-01 | GDH001 | 铬钝化模板 | 7570 | 2024-08-10 | 2024-08-10 | 5 | 2024-08-11 00:09:01 | 2024-08-11 01:42:31 | 江苏东方九天新能源材料有限公司 |  | 孙槐兵 |  | 1 | 0.1 | 4360 | 760 | 1 | JG122407031611 |  | 1 |  | 是 | 是 | 124 | 4
铬钝化 | JG1224070494 | JG12240704942 | 0.1 | 610 | 6500 | 3007 | S色差条印(来料板面色差，辊印),K孔洞(5485/5490米横向38/38，大小0.17/0.11) |  | 东方铬钝化750 | 合格 | 合格品 | 甲 | 孙锋 | 3007 | 1 | 0.15镀铬量80-100 | 30210015 | 光亮卷 | 0.1-SPCC | 30110014 | 铬钝化卷 | 0.1-SPCC | 10 | MO002520 | MO002520-009-02 | GDH001 | 铬钝化模板 | 6100 | 2024-08-10 | 2024-08-10 | 5 | 2024-08-10 21:55:08 | 2024-08-10 23:40:40 | 江苏东方九天新能源材料有限公司 |  | 倪兵 |  | 1 | 0.1 | 6500 | 610 | 1 | JG12240704942 |  | 1 | S色差条印(来料板面色差，辊印),K孔洞(5485/5490米横向38/38，大小0.17/0.11) | 是 | 是 | 157 | 9
铬钝化 | JG1224070494 | JG12240704941 | 0.1 | 610 | 6600 | 3051 |  |  | 东方铬钝化750 | 合格 | 合格品 | 甲 | 孙锋 | 3051 | 1 | 0.15镀铬量80-100 | 30210015 | 光亮卷 | 0.1-SPCC | 30110014 | 铬钝化卷 | 0.1-SPCC | 10 | MO002520 | MO002520-009-01 | GDH001 | 铬钝化模板 | 6100 | 2024-08-10 | 2024-08-10 | 5 | 2024-08-10 21:55:08 | 2024-08-10 23:40:40 | 江苏东方九天新能源材料有限公司 |  | 倪兵 |  | 1 | 0.1 | 6600 | 610 | 1 | JG12240704941 |  | 1 |  | 是 | 是 | 157 | 9
铬钝化 | JG12240703611 | JG12240703611 | 0.125 | 760 | 6830 | 4747 | S色差(色差 条印 140米1个孔洞 横向465.8 大小0.71) |  | 东方铬钝化950 | 合格 | 合格品 | 甲 | 韩康 | 4780 | 0.9931 | / | 30210004 | 光亮卷 | 0.125-SPCC | 30110004 | 铬钝化卷 | 0.125-SPCC | 10 | MO002522 | MO002522-011 | GDH001 | 铬钝化模板 | 4780 | 2024-08-10 | 2024-08-10 | 5 | 2024-08-10 23:21:22 | 2024-08-10 23:24:06 | 江苏东方九天新能源材料有限公司 | 285669 | 孙槐兵 |  |  | 0.125 | 6840 | 760 | 1 | JG12240703611 |  | 1 | S色差(色差 条印 140米1个孔洞 横向465.8 大小0.71) | 是 | 是 | 3 | 11
铬钝化 | JG12240602732 | JG122406027322 | 0.1 | 760 | 6340 | 3591 | S色差(来料整卷一条黄条印 传动侧边部10公分左右水锈斑 碱液斑) |  | 东方铬钝化950 | 待判定 |  | 甲 | 韩康 | 3591 | 1 | / |  |  |  | 30110014 | 铬钝化卷 | 0.1-SPCC | 10 | MO002522 | MO002522-006-02 | GDH001 | 铬钝化模板 | 5930 | 2024-08-10 | 2024-08-10 | 3 | 2024-08-10 21:51:33 | 2024-08-10 22:32:40 | 江苏东方九天新能源材料有限公司 |  | 孙槐兵 |  | 1 | 0.1 | 6340 | 760 | 1 | JG122406027322 |  | 1 | S色差(1050米1个孔洞 横向359.2 大小0.35 来料整卷一条黄条印 传动侧边部10公分左右水锈斑 碱液斑) |  |  |  | 6
铬钝化 | JG12240602732 | JG122406027321 | 0.1 | 760 | 4070 | 2317 | S色差(内30米板面碱液斑重 来料整卷一条黄条印 传动侧边部10公分左右水锈斑 碱液斑) |  | 东方铬钝化950 | 待判定 |  | 甲 | 韩康 | 2317 | 1 | / |  |  |  | 30110014 | 铬钝化卷 | 0.1-SPCC | 10 | MO002522 | MO002522-006-01 | GDH001 | 铬钝化模板 | 5930 | 2024-08-10 | 2024-08-10 | 3 | 2024-08-10 21:51:33 | 2024-08-10 22:32:40 | 江苏东方九天新能源材料有限公司 |  | 孙槐兵 |  | 1 | 0.1 | 4070 | 760 | 1 | JG122406027321 |  | 1 | S色差(内30米板面碱液斑重 来料整卷一条黄条印 传动侧边部10公分左右水锈斑 碱液斑) |  |  |  | 6
铬钝化 | JG12240705081 | JG12240705081 | 0.15 | 610 | 5460 | 3773 | 来料板面色差辊印白条印 |  | 东方铬钝化750 | 合格 | 合格品 | 甲 | 周建锋 | 3778 | 0.9987 | 镀铬量80-100 | 30210011 | 光亮卷 | 0.15-SPCC | 30110011 | 铬钝化卷 | 0.15-SPCC | 10 | MO002308 | MO002308-009 | GDH001 | 铬钝化模板 | 3778 | 2024-08-03 | 2024-08-03 | 5 | 2024-08-10 21:53:52 | 2024-08-10 21:54:51 | 江苏东方九天新能源材料有限公司 | 277274 | 倪兵 |  |  | 0.15 | 5480 | 610 | 1 | JG12240705081 |  | 1 | 来料板面色差辊印白条印 | 是 | 是 | 1 | 9
铬钝化 | JG12240705611 | JG12240705611 | 0.1 | 710 | 10240 | 5443 | S色差(色差 条印 辊印) |  | 东方铬钝化950 | 合格 | 合格品 | 甲 | 韩康 | 5460 | 0.9969 | 、 | 30210015 | 光亮卷 | 0.1-SPCC | 30110014 | 铬钝化卷 | 0.1-SPCC | 10 | MO002507 | MO002507-001 | GDH001 | 铬钝化模板 | 5460 | 2024-08-09 | 2024-08-09 | 5 | 2024-08-10 21:30:56 | 2024-08-10 21:31:47 | 江苏东方九天新能源材料有限公司 | 285442 | 孙槐兵 |  |  | 0.1 | 10270 | 710 | 1 | JG12240705611 |  | 1 | S色差(色差 条印 辊印) | 是 | 是 | 1 | 1
铬钝化 | JG12240602333 | JG12240602333 | 0.1 | 610 | 5050 | 2301 | 来料板面色差，辊印，白条印，碱液斑,1090米横向69.5MM，大小0.9 |  | 东方铬钝化750 | 合格 | 合格品 | 甲 | 孙锋 | 2360 | 0.975 | 0.15镀铬量80-100 | 30210015 | 光亮卷 | 0.1-SPCC | 30110014 | 铬钝化卷 | 0.1-SPCC | 10 | MO002520 | MO002520-010 | GDH001 | 铬钝化模板 | 2360 | 2024-08-10 | 2024-08-10 | 5 | 2024-08-10 20:50:10 | 2024-08-10 21:14:34 | 江苏东方九天新能源材料有限公司 | 285657 | 倪兵 |  |  | 0.1 | 0 | 610 | 1 | JG12240602333 |  | 1 | 来料板面色差，辊印，白条印，碱液斑,1090米横向69.5MM，大小0.9 | 是 | 是 | 24 | 10
铬钝化 | JG12240705542 | JG122407055423 | 0.1 | 710 | 4460 | 2363 |  |  | 东方铬钝化950 | 合格 | 合格品 | 甲 | 韩康 | 2363 | 1 | 、 | 30210015 | 光亮卷 | 0.1-SPCC | 30110014 | 铬钝化卷 | 0.1-SPCC | 10 | MO002507 | MO002507-007-03 | GDH001 | 铬钝化模板 | 7130 | 2024-08-09 | 2024-08-09 | 5 | 2024-08-10 20:14:34 | 2024-08-10 20:16:09 | 江苏东方九天新能源材料有限公司 |  | 孙槐兵 |  | 1 | 0.1 | 4460 | 710 | 1 | JG122407055423 |  | 1 |  | 是 | 是 | 2 | 7
铬钝化 | JG12240705542 | JG122407055422 | 0.1 | 710 | 4480 | 2383 |  |  | 东方铬钝化950 | 合格 | 合格品 | 甲 | 韩康 | 2383 | 1 | 、 | 30210015 | 光亮卷 | 0.1-SPCC | 30110014 | 铬钝化卷 | 0.1-SPCC | 10 | MO002507 | MO002507-007-02 | GDH001 | 铬钝化模板 | 7130 | 2024-08-09 | 2024-08-09 | 5 | 2024-08-10 20:14:34 | 2024-08-10 20:16:09 | 江苏东方九天新能源材料有限公司 |  | 孙槐兵 |  | 1 | 0.1 | 4480 | 710 | 1 | JG122407055422 |  | 1 |  | 是 | 是 | 2 | 7
铬钝化 | JG12240705542 | JG122407055421 | 0.1 | 710 | 4480 | 2377 |  |  | 东方铬钝化950 | 合格 | 合格品 | 甲 | 韩康 | 2377 | 1 | 、 | 30210015 | 光亮卷 | 0.1-SPCC | 30110014 | 铬钝化卷 | 0.1-SPCC | 10 | MO002507 | MO002507-007-01 | GDH001 | 铬钝化模板 | 7130 | 2024-08-09 | 2024-08-09 | 5 | 2024-08-10 20:14:34 | 2024-08-10 20:16:09 | 江苏东方九天新能源材料有限公司 |  | 孙槐兵 |  | 1 | 0.1 | 4480 | 710 | 1 | JG122407055421 |  | 1 |  | 是 | 是 | 2 | 7
铬钝化 | JG12240705552 | JG122407055523 | 0.1 | 710 | 4650 | 2505 |  |  | 东方铬钝化950 | 合格 | 合格品 | 乙 | 李志祥 | 2505 | 1 | 、 | 30210015 | 光亮卷 | 0.1-SPCC | 30110014 | 铬钝化卷 | 0.1-SPCC | 10 | MO002507 | MO002507-005-03 | GDH001 | 铬钝化模板 | 7486 | 2024-08-09 | 2024-08-09 | 5 | 2024-08-10 18:38:49 | 2024-08-10 18:39:52 | 江苏东方九天新能源材料有限公司 |  | 陈猛 |  | 1 | 0.1 | 4650 | 710 | 1 | JG122407055523 |  | 1 |  | 是 | 是 | 1 | 5
铬钝化 | JG12240705552 | JG122407055522 | 0.1 | 710 | 4600 | 2487 |  |  | 东方铬钝化950 | 合格 | 合格品 | 乙 | 李志祥 | 2487 | 1 | 、 | 30210015 | 光亮卷 | 0.1-SPCC | 30110014 | 铬钝化卷 | 0.1-SPCC | 10 | MO002507 | MO002507-005-02 | GDH001 | 铬钝化模板 | 7486 | 2024-08-09 | 2024-08-09 | 5 | 2024-08-10 18:38:49 | 2024-08-10 18:39:52 | 江苏东方九天新能源材料有限公司 |  | 陈猛 |  | 1 | 0.1 | 4600 | 710 | 1 | JG122407055522 |  | 1 |  | 是 | 是 | 1 | 5
铬钝化 | JG12240705552 | JG122407055521 | 0.1 | 710 | 4600 | 2487 |  |  | 东方铬钝化950 | 合格 | 合格品 | 乙 | 李志祥 | 2487 | 1 | 、 | 30210015 | 光亮卷 | 0.1-SPCC | 30110014 | 铬钝化卷 | 0.1-SPCC | 10 | MO002507 | MO002507-005-01 | GDH001 | 铬钝化模板 | 7486 | 2024-08-09 | 2024-08-09 | 5 | 2024-08-10 18:38:49 | 2024-08-10 18:39:52 | 江苏东方九天新能源材料有限公司 |  | 陈猛 |  | 1 | 0.1 | 4600 | 710 | 1 | JG122407055521 |  | 1 |  | 是 | 是 | 1 | 5
铬钝化 | JG12240704232 | JG12240704232 | 0.1 | 710 | 12640 | 6773 |  |  | 东方铬钝化950 | 合格 | 合格品 | 乙 | 韩康 | 6790 | 0.9975 | 、 | 30210015 | 光亮卷 | 0.1-SPCC | 30110014 | 铬钝化卷 | 0.1-SPCC | 10 | MO002507 | MO002507-006 | GDH001 | 铬钝化模板 | 6790 | 2024-08-09 | 2024-08-09 | 5 | 2024-08-10 16:59:34 | 2024-08-10 17:01:15 | 江苏东方九天新能源材料有限公司 | 285447 | 陈猛 |  |  | 0.1 | 12700 | 710 | 1 | JG12240704232 |  | 1 | S色差(色差 条印 辊印) | 是 | 是 | 2 | 6
铬钝化 | JG12240704092 | JG12240704092 | 0.1 | 710 | 12470 | 6729 | 8440米横向254.8mm孔洞（0.27mm2） |  | 东方铬钝化950 | 合格 | 让步接收 | 甲 | 韩康 | 6720 | 1.0013 | 、 | 30210015 | 光亮卷 | 0.1-SPCC | 30110014 | 铬钝化卷 | 0.1-SPCC | 10 | MO002507 | MO002507-013 | GDH001 | 铬钝化模板 | 6720 | 2024-08-09 | 2024-08-09 | 5 | 2024-08-10 16:35:00 | 2024-08-10 16:36:39 | 江苏东方九天新能源材料有限公司 | 285456 | 孙槐兵 |  |  | 0.1 | 12490 | 710 | 1 | JG12240704092 |  | 1 | S色差(色差 条印 辊印 8440米1个孔洞 横向254.8 大小0.27) | 是 | 是 | 1 | 13
铬钝化 | JG12240703902 | JG122407039022 | 0.1 | 710 | 2140 | 1137 | 短带 |  | 东方铬钝化950 | 待判定 |  | 甲 | 韩康 | 1137 | 1 | 、 |  |  |  | 30110014 | 铬钝化卷 | 0.1-SPCC | 10 | MO002507 | MO002507-012-02 | GDH001 | 铬钝化模板 | 6660 | 2024-08-09 | 2024-08-09 | 5 | 2024-08-10 16:32:35 | 2024-08-10 16:34:18 | 江苏东方九天新能源材料有限公司 |  | 孙槐兵 |  | 1 | 0.1 | 2140 | 710 | 1 | JG122407039022 |  | 1 | S色差(色差 条印 辊印) | 是 | 是 | 3 | 12
铬钝化 | JG12240703902 | JG122407039021 | 0.1 | 710 | 9800 | 5221 |  |  | 东方铬钝化950 | 合格 | 合格品 | 甲 | 韩康 | 5221 | 1 | 、 | 30210015 | 光亮卷 | 0.1-SPCC | 30110014 | 铬钝化卷 | 0.1-SPCC | 10 | MO002507 | MO002507-012-01 | GDH001 | 铬钝化模板 | 6660 | 2024-08-09 | 2024-08-09 | 5 | 2024-08-10 16:32:35 | 2024-08-10 16:34:18 | 江苏东方九天新能源材料有限公司 |  | 孙槐兵 |  | 1 | 0.1 | 9800 | 710 | 1 | JG122407039021 |  | 1 | S色差(色差 条印 辊印) | 是 | 是 | 3 | 12
铬钝化 | JG12240705622 | JG122407056223 | 0.1 | 710 | 4540 | 2491 |  |  | 东方铬钝化950 | 合格 | 合格品 | 甲 | 韩康 | 2491 | 1 | 、 | 30210015 | 光亮卷 | 0.1-SPCC | 30110014 | 铬钝化卷 | 0.1-SPCC | 10 | MO002507 | MO002507-003-03 | GDH001 | 铬钝化模板 | 7450 | 2024-08-09 | 2024-08-09 | 5 | 2024-08-10 16:31:05 | 2024-08-10 16:32:15 | 江苏东方九天新能源材料有限公司 |  | 孙槐兵 |  | 1 | 0.1 | 4540 | 710 | 1 | JG122407056223 |  | 1 |  | 是 | 是 | 1 | 3
铬钝化 | JG12240705622 | JG122407056222 | 0.1 | 710 | 4500 | 2469 |  |  | 东方铬钝化950 | 合格 | 合格品 | 甲 | 韩康 | 2469 | 1 | 、 | 30210015 | 光亮卷 | 0.1-SPCC | 30110014 | 铬钝化卷 | 0.1-SPCC | 10 | MO002507 | MO002507-003-02 | GDH001 | 铬钝化模板 | 7450 | 2024-08-09 | 2024-08-09 | 5 | 2024-08-10 16:31:05 | 2024-08-10 16:32:15 | 江苏东方九天新能源材料有限公司 |  | 孙槐兵 |  | 1 | 0.1 | 4500 | 710 | 1 | JG122407056222 |  | 1 |  | 是 | 是 | 1 | 3
铬钝化 | JG12240705622 | JG122407056221 | 0.1 | 710 | 4500 | 2467 |  |  | 东方铬钝化950 | 合格 | 合格品 | 甲 | 韩康 | 2467 | 1 | 、 | 30210015 | 光亮卷 | 0.1-SPCC | 30110014 | 铬钝化卷 | 0.1-SPCC | 10 | MO002507 | MO002507-003-01 | GDH001 | 铬钝化模板 | 7450 | 2024-08-09 | 2024-08-09 | 5 | 2024-08-10 16:31:05 | 2024-08-10 16:32:15 | 江苏东方九天新能源材料有限公司 |  | 孙槐兵 |  | 1 | 0.1 | 4500 | 710 | 1 | JG122407056221 |  | 1 |  | 是 | 是 | 1 | 3
铬钝化 | JG12240705612 | JG122407056123 | 0.1 | 710 | 4490 | 2449 |  |  | 东方铬钝化950 | 合格 | 合格品 | 甲 | 韩康 | 2449 | 1 | 、 | 30210015 | 光亮卷 | 0.1-SPCC | 30110014 | 铬钝化卷 | 0.1-SPCC | 10 | MO002507 | MO002507-004-03 | GDH001 | 铬钝化模板 | 7370 | 2024-08-09 | 2024-08-09 | 5 | 2024-08-10 16:29:42 | 2024-08-10 16:30:50 | 江苏东方九天新能源材料有限公司 |  | 孙槐兵 |  | 1 | 0.1 | 4490 | 710 | 1 | JG122407056123 |  | 1 |  | 是 | 是 | 1 | 4
铬钝化 | JG12240705612 | JG122407056122 | 0.1 | 710 | 4500 | 2457 |  |  | 东方铬钝化950 | 合格 | 合格品 | 甲 | 韩康 | 2457 | 1 | 、 | 30210015 | 光亮卷 | 0.1-SPCC | 30110014 | 铬钝化卷 | 0.1-SPCC | 10 | MO002507 | MO002507-004-02 | GDH001 | 铬钝化模板 | 7370 | 2024-08-09 | 2024-08-09 | 5 | 2024-08-10 16:29:42 | 2024-08-10 16:30:50 | 江苏东方九天新能源材料有限公司 |  | 孙槐兵 |  | 1 | 0.1 | 4500 | 710 | 1 | JG122407056122 |  | 1 |  | 是 | 是 | 1 | 4
铬钝化 | JG12240705612 | JG122407056121 | 0.1 | 710 | 4500 | 2453 |  |  | 东方铬钝化950 | 合格 | 合格品 | 甲 | 韩康 | 2453 | 1 | 、 | 30210015 | 光亮卷 | 0.1-SPCC | 30110014 | 铬钝化卷 | 0.1-SPCC | 10 | MO002507 | MO002507-004-01 | GDH001 | 铬钝化模板 | 7370 | 2024-08-09 | 2024-08-09 | 5 | 2024-08-10 16:29:42 | 2024-08-10 16:30:50 | 江苏东方九天新能源材料有限公司 |  | 孙槐兵 |  | 1 | 0.1 | 4500 | 710 | 1 | JG122407056121 |  | 1 |  | 是 | 是 | 1 | 4
铬钝化 | JG12240705561 | JG12240705561 | 0.1 | 710 | 9640 | 5321 |  |  | 东方铬钝化950 | 合格 | 合格品 | 甲 | 韩康 | 5334 | 0.9976 | 、 | 30210015 | 光亮卷 | 0.1-SPCC | 30110014 | 铬钝化卷 | 0.1-SPCC | 10 | MO002507 | MO002507-008 | GDH001 | 铬钝化模板 | 5334 | 2024-08-09 | 2024-08-09 | 5 | 2024-08-10 16:25:53 | 2024-08-10 16:29:24 | 江苏东方九天新能源材料有限公司 | 285449 | 孙槐兵 |  |  | 0.1 | 9680 | 710 | 1 | JG12240705561 |  | 1 | S色差(色差 条印辊印) | 是 | 是 | 4 | 8
铬钝化 | JG1224070306 | JG1224070306 | 0.15 | 610 | 7150 | 5083 | 来料板面色差辊印，亮斑点，白斑 |  | 东方铬钝化750 | 合格 | 合格品 | 甲 | 孙锋 | 5126 | 0.9916 | 镀铬量80-100 | 30210011 | 光亮卷 | 0.15-SPCC | 30110011 | 铬钝化卷 | 0.15-SPCC | 10 | MO002348 | MO002348-002 | GDH001 | 铬钝化模板 | 5126 | 2024-08-05 | 2024-08-05 | 5 | 2024-08-10 08:12:23 | 2024-08-10 16:11:46 | 江苏东方九天新能源材料有限公司 | 280390 | 倪兵 |  |  | 0.15 | 7140 | 610 | 1 | JG1224070306 |  | 1 | 来料板面色差辊印，亮斑点，白斑 | 是 | 是 | 479 | 2
铬钝化 | JG1224070462 | JG1224070462 | 0.15 | 610 | 7120 | 5055 | 边缘效应重，卷芯收卷不齐 |  | 东方铬钝化750 | 合格 | 让步接收 | 乙 | 李志祥 | 5056 | 0.9998 | 0.15*610镀铬量80-100 | 30210011 | 光亮卷 | 0.15-SPCC | 30110011 | 铬钝化卷 | 0.15-SPCC | 10 | MO002386 | MO002386-002 | GDH001 | 铬钝化模板 | 5056 | 2024-08-06 | 2024-08-06 | 5 | 2024-08-10 15:05:15 | 2024-08-10 16:02:26 | 江苏东方九天新能源材料有限公司 | 281247 | 李志祥 |  |  | 0.15 | 0 | 610 | 1 | JG1224070462 |  | 1 | 边缘效应重 色差 卷芯收卷不齐 | 是 | 是 | 57 | 2
铬钝化 | JG12240705592 | JG12240705592 | 0.1 | 710 | 13470 | 7193 |  |  | 东方铬钝化950 | 合格 | 合格品 | 乙 | 李志祥 | 7234 | 0.9943 | 、 | 30210015 | 光亮卷 | 0.1-SPCC | 30110014 | 铬钝化卷 | 0.1-SPCC | 10 | MO002507 | MO002507-010 | GDH001 | 铬钝化模板 | 7234 | 2024-08-09 | 2024-08-09 | 5 | 2024-08-10 14:54:33 | 2024-08-10 14:54:59 | 江苏东方九天新能源材料有限公司 | 285451 | 李志祥 |  |  | 0.1 | 13510 | 710 | 1 | JG12240705592 |  | 1 | 色差 条印 | 是 | 是 | 0 | 10
铬钝化 | JG12240703901 | JG12240703901 | 0.1 | 710 | 12400 | 6589 | 4194米操297mm孔洞（0.35mm2），6747米操150mm孔洞（0.35mm2） |  | 东方铬钝化950 | 合格 | 让步接收 | 乙 | 李志祥 | 6650 | 0.9908 | 、 | 30210015 | 光亮卷 | 0.1-SPCC | 30110014 | 铬钝化卷 | 0.1-SPCC | 10 | MO002507 | MO002507-009 | GDH001 | 铬钝化模板 | 6650 | 2024-08-09 | 2024-08-09 | 5 | 2024-08-10 13:30:47 | 2024-08-10 13:32:21 | 江苏东方九天新能源材料有限公司 | 285450 | 李志祥 |  |  | 0.1 | 12550 | 710 | 1 | JG12240703901 |  | 1 | 条印 色差 4194米孔洞大小0.35操297 6747米孔洞大小0.35操150 | 是 | 是 | 2 | 9
铬钝化 | JG12240705582 | JG122407055823 | 0.1 | 710 | 4540 | 2429 |  |  | 东方铬钝化950 | 合格 | 合格品 | 乙 | 李志祥 | 2429 | 1 | 、 | 30210015 | 光亮卷 | 0.1-SPCC | 30110014 | 铬钝化卷 | 0.1-SPCC | 10 | MO002507 | MO002507-002-03 | GDH001 | 铬钝化模板 | 7380 | 2024-08-09 | 2024-08-09 | 5 | 2024-08-10 10:56:59 | 2024-08-10 10:58:08 | 江苏东方九天新能源材料有限公司 |  | 李志祥 |  | 1 | 0.1 | 4540 | 710 | 1 | JG122407055823 |  | 1 | 色差条印重 | 是 | 是 | 2 | 2
铬钝化 | JG12240705582 | JG122407055822 | 0.1 | 710 | 4590 | 2465 |  |  | 东方铬钝化950 | 合格 | 合格品 | 乙 | 李志祥 | 2465 | 1 | 、 | 30210015 | 光亮卷 | 0.1-SPCC | 30110014 | 铬钝化卷 | 0.1-SPCC | 10 | MO002507 | MO002507-002-02 | GDH001 | 铬钝化模板 | 7380 | 2024-08-09 | 2024-08-09 | 5 | 2024-08-10 10:56:59 | 2024-08-10 10:58:08 | 江苏东方九天新能源材料有限公司 |  | 李志祥 |  | 1 | 0.1 | 4590 | 710 | 1 | JG122407055822 |  | 1 | 色差条印重 | 是 | 是 | 2 | 2
铬钝化 | JG12240705582 | JG122407055821 | 0.1 | 710 | 4590 | 2475 |  |  | 东方铬钝化950 | 合格 | 合格品 | 乙 | 李志祥 | 2475 | 1 | 、 | 30210015 | 光亮卷 | 0.1-SPCC | 30110014 | 铬钝化卷 | 0.1-SPCC | 10 | MO002507 | MO002507-002-01 | GDH001 | 铬钝化模板 | 7380 | 2024-08-09 | 2024-08-09 | 5 | 2024-08-10 10:56:59 | 2024-08-10 10:58:08 | 江苏东方九天新能源材料有限公司 |  | 李志祥 |  | 1 | 0.1 | 4590 | 710 | 1 | JG122407055821 |  | 1 | 色差条印重 | 是 | 是 | 2 | 2
铬钝化 | JG12240705562 | JG12240705562 | 0.1 | 710 | 13620 | 7399 | 操碎边 |  | 东方铬钝化950 | 合格 | 合格品 | 甲 | 韩康 | 7406 | 0.9991 | 、 | 30210015 | 光亮卷 | 0.1-SPCC | 30110014 | 铬钝化卷 | 0.1-SPCC | 10 | MO002507 | MO002507-011 | GDH001 | 铬钝化模板 | 7406 | 2024-08-09 | 2024-08-09 | 5 | 2024-08-10 10:55:49 | 2024-08-10 10:56:24 | 江苏东方九天新能源材料有限公司 | 285454 | 孙槐兵 |  |  | 0.1 | 13660 | 710 | 1 | JG12240705562 |  | 1 | 操碎边 | 是 | 是 | 1 | 11
铬钝化 | JG122407024012 | JG122407024012 | 0.1 | 610 | 3330 | 1537 | 操边起筋 |  | 东方铬钝化750 | 合格 | 让步接收 | 甲 | 孙锋 | 1540 | 0.9981 | / |  |  |  | 30110014 | 铬钝化卷 | 0.1-SPCC | 10 | MO002273 | MO002273-003 | GDH001 | 铬钝化模板 | 1540 | 2024-08-02 | 2024-08-02 | 5 | 2024-08-10 01:35:58 | 2024-08-10 01:56:47 | 江苏东方九天新能源材料有限公司 | 275724 | 倪兵 |  |  | 0.1 | 3370 | 610 | 1 | JG122407024012 |  | 1 | 来料操边起筋，色差 | 是 | 是 | 21 | 3
铬钝化 | JG91240700072 | JG912407000723 | 0.1 | 630 | 3250 | 1549 |  |  | 东方铬钝化750 | 合格 | 合格品 | 甲 | 孙锋 | 1549 | 1 | 0.15*610镀铬量80-100 | 30210015 | 光亮卷 | 0.1-SPCC | 30110014 | 铬钝化卷 | 0.1-SPCC | 10 | MO002386 | MO002386-016-03 | GDH001 | 铬钝化模板 | 4578 | 2024-08-06 | 2024-08-06 | 5 | 2024-08-09 23:51:36 | 2024-08-10 01:01:39 | 江苏东方九天新能源材料有限公司 |  | 倪兵 |  | 1 | 0.1 | 3250 | 630 | 1 | JG912407000723 |  | 1 | X线辊印(来料板面整卷线辊印) | 是 | 是 | 93 | 16
铬钝化 | JG91240700072 | JG912407000722 | 0.1 | 630 | 3150 | 1523 |  |  | 东方铬钝化750 | 合格 | 合格品 | 甲 | 孙锋 | 1523 | 1 | 0.15*610镀铬量80-100 | 30210015 | 光亮卷 | 0.1-SPCC | 30110014 | 铬钝化卷 | 0.1-SPCC | 10 | MO002386 | MO002386-016-02 | GDH001 | 铬钝化模板 | 4578 | 2024-08-06 | 2024-08-06 | 5 | 2024-08-09 23:51:36 | 2024-08-10 01:01:39 | 江苏东方九天新能源材料有限公司 |  | 倪兵 |  | 1 | 0.1 | 3150 | 630 | 1 | JG912407000722 |  | 1 | X线辊印(来料板面整卷线辊印) | 是 | 是 | 93 | 16
铬钝化 | JG91240700072 | JG912407000721 | 0.1 | 630 | 3150 | 1507 |  |  | 东方铬钝化750 | 合格 | 合格品 | 甲 | 孙锋 | 1507 | 1 | 0.15*610镀铬量80-100 | 30210015 | 光亮卷 | 0.1-SPCC | 30110014 | 铬钝化卷 | 0.1-SPCC | 10 | MO002386 | MO002386-016-01 | GDH001 | 铬钝化模板 | 4578 | 2024-08-06 | 2024-08-06 | 5 | 2024-08-09 23:51:36 | 2024-08-10 01:01:39 | 江苏东方九天新能源材料有限公司 |  | 倪兵 |  | 1 | 0.1 | 3150 | 630 | 1 | JG912407000721 |  | 1 | X线辊印(来料板面整卷线辊印) | 是 | 是 | 93 | 16
铬钝化 | JG1224070466 | JG1224070466 | 0.15 | 610 | 7090 | 5045 | 操边轻黄 |  | 东方铬钝化750 | 合格 | 让步接收 | 乙 | 李澍 | 5050 | 0.999 | 0.15镀铬量80-100 | 30210011 | 光亮卷 | 0.15-SPCC | 30110011 | 铬钝化卷 | 0.15-SPCC | 10 | MO002427 | MO002427-005 | GDH001 | 铬钝化模板 | 5050 | 2024-08-07 | 2024-08-07 | 5 | 2024-08-09 19:34:22 | 2024-08-09 20:06:39 | 江苏东方九天新能源材料有限公司 | 282853 | 李澍 |  |  | 0.15 | 7060 | 610 | 1 | JG1224070466 |  | 1 | 色差 白斑 辊印 条印 操边轻黄 | 是 | 是 | 32 | 5
铬钝化 | JG1224070458 | JG1224070458 | 0.15 | 610 | 7050 | 4999 |  |  | 东方铬钝化750 | 合格 | 合格品 | 乙 | 李澍 | 5016 | 0.9966 | 镀铬量80-100 | 30210011 | 光亮卷 | 0.15-SPCC | 30110011 | 铬钝化卷 | 0.15-SPCC | 10 | MO002348 | MO002348-004 | GDH001 | 铬钝化模板 | 5016 | 2024-08-05 | 2024-08-05 | 5 | 2024-08-09 19:33:44 | 2024-08-09 19:34:13 | 江苏东方九天新能源材料有限公司 | 280392 | 李澍 |  |  | 0.15 | 7020 | 610 | 1 | JG1224070458 |  | 1 | 白斑 辊印 色差 条印 | 是 | 是 | 1 | 4
铬钝化 | JG1224070471 | JG12240704712 | 0.15 | 610 | 4830 | 3399 |  |  | 东方铬钝化750 | 合格 | 合格品 | 乙 | 李澍 | 3399 | 1 | 0.15镀铬量80-100 | 30210011 | 光亮卷 | 0.15-SPCC | 30110011 | 铬钝化卷 | 0.15-SPCC | 10 | MO002427 | MO002427-003-02 | GDH001 | 铬钝化模板 | 6750 | 2024-08-07 | 2024-08-07 | 5 | 2024-08-09 17:50:05 | 2024-08-09 18:21:51 | 江苏东方九天新能源材料有限公司 |  | 李澍 |  | 1 | 0.15 | 4830 | 610 | 1 | JG12240704712 |  | 1 |  | 是 | 是 | 46 | 3
铬钝化 | JG1224070471 | JG12240704711 | 0.15 | 610 | 4730 | 3317 |  |  | 东方铬钝化750 | 合格 | 合格品 | 乙 | 李澍 | 3317 | 1 | 0.15镀铬量80-100 | 30210011 | 光亮卷 | 0.15-SPCC | 30110011 | 铬钝化卷 | 0.15-SPCC | 10 | MO002427 | MO002427-003-01 | GDH001 | 铬钝化模板 | 6750 | 2024-08-07 | 2024-08-07 | 5 | 2024-08-09 17:50:05 | 2024-08-09 18:21:51 | 江苏东方九天新能源材料有限公司 |  | 李澍 |  | 1 | 0.15 | 4730 | 610 | 1 | JG12240704711 |  | 1 |  | 是 | 是 | 46 | 3
铬钝化 | JG1224070526 | JG1224070526 | 0.15 | 610 | 7210 | 5175 |  |  | 东方铬钝化750 | 合格 | 合格品 | 乙 | 李澍 | 5184 | 0.9983 | 镀铬量80-100 | 30210011 | 光亮卷 | 0.15-SPCC | 30110011 | 铬钝化卷 | 0.15-SPCC | 10 | MO002348 | MO002348-007 | GDH001 | 铬钝化模板 | 5184 | 2024-08-05 | 2024-08-05 | 5 | 2024-08-09 17:47:33 | 2024-08-09 17:48:39 | 江苏东方九天新能源材料有限公司 | 280399 | 李澍 |  |  | 0.15 | 7170 | 610 | 1 | JG1224070526 |  | 1 | 白斑 辊印 色差 | 是 | 是 | 1 | 7
铬钝化 | JG1224070511 | JG12240705112 | 0.1 | 610 | 6670 | 3045 |  |  | 东方铬钝化750 | 合格 | 合格品 | 乙 | 李澍 | 3045 | 1 | 0.15镀铬量80-100 | 30210015 | 光亮卷 | 0.1-SPCC | 30110014 | 铬钝化卷 | 0.1-SPCC | 10 | MO002427 | MO002427-022-02 | GDH001 | 铬钝化模板 | 4600 | 2024-08-07 | 2024-08-07 | 5 | 2024-08-09 15:46:54 | 2024-08-09 15:47:34 | 江苏东方九天新能源材料有限公司 |  | 李澍 |  | 1 | 0.1 | 6670 | 610 | 1 | JG12240705112 |  | 1 |  | 是 | 是 | 1 | 22
铬钝化 | JG1224070511 | JG12240705111 | 0.1 | 610 | 3370 | 1549 |  |  | 东方铬钝化750 | 合格 | 合格品 | 乙 | 李澍 | 1549 | 1 | 0.15镀铬量80-100 | 30210015 | 光亮卷 | 0.1-SPCC | 30110014 | 铬钝化卷 | 0.1-SPCC | 10 | MO002427 | MO002427-022-01 | GDH001 | 铬钝化模板 | 4600 | 2024-08-07 | 2024-08-07 | 5 | 2024-08-09 15:46:54 | 2024-08-09 15:47:34 | 江苏东方九天新能源材料有限公司 |  | 李澍 |  | 1 | 0.1 | 3370 | 610 | 1 | JG12240705111 |  | 1 |  | 是 | 是 | 1 | 22
铬钝化 | JG12240703242 | JG122407032422 | 0.1 | 760 | 4830 | 2743 |  |  | 东方铬钝化950 | 合格 | 合格品 | 甲 | 韩康 | 2743 | 1 | / | 30210015 | 光亮卷 | 0.1-SPCC | 30110014 | 铬钝化卷 | 0.1-SPCC | 10 | MO002475 | MO002475-001-02 | GDH001 | 铬钝化模板 | 5580 | 2024-08-08 | 2024-08-08 | 5 | 2024-08-09 05:25:45 | 2024-08-09 09:14:55 | 江苏东方九天新能源材料有限公司 |  | 孙槐兵 |  | 1 | 0.1 | 4830 | 760 | 1 | JG122407032422 |  | 1 |  | 是 | 是 | 343 | 1
铬钝化 | JG12240703242 | JG122407032421 | 0.1 | 760 | 4900 | 2807 |  |  | 东方铬钝化950 | 合格 | 合格品 | 甲 | 韩康 | 2807 | 1 | / | 30210015 | 光亮卷 | 0.1-SPCC | 30110014 | 铬钝化卷 | 0.1-SPCC | 10 | MO002475 | MO002475-001-01 | GDH001 | 铬钝化模板 | 5580 | 2024-08-08 | 2024-08-08 | 5 | 2024-08-09 05:25:45 | 2024-08-09 09:14:55 | 江苏东方九天新能源材料有限公司 |  | 孙槐兵 |  | 1 | 0.1 | 4900 | 760 | 1 | JG122407032421 |  | 1 |  | 是 | 是 | 343 | 1
铬钝化 | JG122407032212 | JG122407032212 | 0.1 | 760 | 6770 | 3837 |  |  | 东方铬钝化950 | 合格 | 合格品 | 甲 | 韩康 | 3860 | 0.994 | / | 30210015 | 光亮卷 | 0.1-SPCC | 30110014 | 铬钝化卷 | 0.1-SPCC | 10 | MO002403 | MO002403-004 | GDH001 | 铬钝化模板 | 3860 | 2024-08-07 | 2024-08-07 | 5 | 2024-08-09 09:13:52 | 2024-08-09 09:14:08 | 江苏东方九天新能源材料有限公司 | 282255 | 孙槐兵 |  |  | 0.1 | 0 | 760 | 1 | JG122407032212 |  | 1 |  | 是 | 是 | 1 | 4
铬钝化 | JG122407032211 | JG122407032211 | 0.1 | 760 | 3220 | 1821 | 水锈斑 尾来料顶伤 |  | 东方铬钝化950 | 合格 | 合格品 | 甲 | 韩康 | 1850 | 0.9843 | / | 30210015 | 光亮卷 | 0.1-SPCC | 30110014 | 铬钝化卷 | 0.1-SPCC | 10 | MO002475 | MO002475-003 | GDH001 | 铬钝化模板 | 1850 | 2024-08-08 | 2024-08-08 | 5 | 2024-08-09 09:12:49 | 2024-08-09 09:13:39 | 江苏东方九天新能源材料有限公司 | 283864 | 孙槐兵 |  |  | 0.1 | 3270 | 760 | 1 | JG122407032211 |  | 1 | 水锈斑 尾来料顶伤 | 是 | 是 | 1 | 3
铬钝化 | JG122407033521 | JG122407033521 | 0.1 | 760 | 4110 | 2335 | 1560米孔洞大小2.21操230 2450米孔洞大小0.18操83 |  | 东方铬钝化950 | 合格 | 合格品 | 甲 | 韩康 | 2350 | 0.9936 | / | 30210015 | 光亮卷 | 0.1-SPCC | 30110014 | 铬钝化卷 | 0.1-SPCC | 10 | MO002403 | MO002403-005 | GDH001 | 铬钝化模板 | 2350 | 2024-08-07 | 2024-08-07 | 5 | 2024-08-09 09:11:36 | 2024-08-09 09:12:37 | 江苏东方九天新能源材料有限公司 | 282256 | 孙槐兵 |  |  | 0.1 | 0 | 760 | 1 | JG122407033521 |  | 1 | 1560米孔洞大小2.21操230 2450米孔洞大小0.18操83 | 是 | 是 | 1 | 5
铬钝化 | JG122407038422 | JG122407038422 | 0.1 | 710 | 4000 | 2099 |  |  | 东方铬钝化950 | 合格 | 合格品 | 甲 | 韩康 | 2120 | 0.9901 | / | 30210015 | 光亮卷 | 0.1-SPCC | 30110014 | 铬钝化卷 | 0.1-SPCC | 10 | MO002475 | MO002475-004 | GDH001 | 铬钝化模板 | 2120 | 2024-08-08 | 2024-08-08 | 5 | 2024-08-09 09:10:55 | 2024-08-09 09:11:18 | 江苏东方九天新能源材料有限公司 | 283868 | 孙槐兵 |  |  | 0.1 | 4020 | 710 | 1 | JG122407038422 |  | 1 |  | 是 | 是 | 1 | 4
铬钝化 | JG122407034411 | JG122407034411 | 0.1 | 760 | 6060 | 3437 |  |  | 东方铬钝化950 | 合格 | 合格品 | 甲 | 夏亚军 | 3460 | 0.9934 | / | 30210015 | 光亮卷 | 0.1-SPCC | 30110014 | 铬钝化卷 | 0.1-SPCC | 10 | MO002403 | MO002403-001 | GDH001 | 铬钝化模板 | 3460 | 2024-08-07 | 2024-08-07 | 5 | 2024-08-09 07:49:29 | 2024-08-09 09:10:43 | 江苏东方九天新能源材料有限公司 | 282252 | 孙槐兵 |  |  | 0.1 | 0 | 760 | 1 | JG122407034411 |  | 1 |  | 是 | 是 | 81 | 1
铬钝化 | JG1224070507 | JG1224070507 | 0.15 | 610 | 9540 | 6997 |  |  | 东方铬钝化750 | 合格 | 合格品 | 甲 | 孙锋 | 7008 | 0.9984 | 0.15镀铬量80-100 | 30210011 | 光亮卷 | 0.15-SPCC | 30110011 | 铬钝化卷 | 0.15-SPCC | 10 | MO002427 | MO002427-004 | GDH001 | 铬钝化模板 | 7008 | 2024-08-07 | 2024-08-07 | 5 | 2024-08-09 07:55:30 | 2024-08-09 09:02:47 | 江苏东方九天新能源材料有限公司 | 282852 | 倪兵 |  |  | 0.15 | 9480 | 610 | 1 | JG1224070507 |  | 1 |  | 是 | 是 | 67 | 4
铬钝化 | JG1224070577 | JG1224070577 | 0.15 | 610 | 9600 | 6545 |  |  | 东方铬钝化750 | 合格 | 合格品 | 甲 | 孙锋 | 6540 | 1.0008 | 0.15镀铬量80-100 | 30210011 | 光亮卷 | 0.15-SPCC | 30110011 | 铬钝化卷 | 0.15-SPCC | 10 | MO002427 | MO002427-002 | GDH001 | 铬钝化模板 | 6540 | 2024-08-07 | 2024-08-07 | 5 | 2024-08-09 08:39:57 | 2024-08-09 08:40:21 | 江苏东方九天新能源材料有限公司 | 282850 | 倪兵 |  |  | 0.15 | 9530 | 610 | 1 | JG1224070577 |  | 1 |  | 是 | 是 | 1 | 2