## sheet1
工序名称 | 批号 | 新卷号 | 出料厚度 | 出料宽度 | 出料长度 | 出料重量 | 备注 | 膜名称 | 机组名称 | 工序状态 | 检验结果 | 班组 | 参与人 | 来料重量 | 成材率 | 工序要求 | 来料编码 | 来料名称 | 来料规格 | 产品编码 | 产品名称 | 产品规格 | 排序 | 主计划号 | 子计划号 | 工序流程编码 | 工序流程名称 | 工单需求 | 计划开始时间 | 计划结束时间 | 工单状态 | 开始时间 | 产出时间 | 组织名称 | 卷号ID | 操作工人 | 报工人 | 检验 | 来料厚度 | 来料长度 | 来料宽度 | 是否分卷 | 原卷号 | 工单要求 | 是否成品 | 不良现象 | 是否入库 | 入库审核 | 生产工时 | 工单行号
覆膜 | JG122406021721 | JG122406021721 | 0.19 | 710 | 3230 | 1972 | 色差重 | 明绿改性膜-1 | 九天覆膜-9 | 合格 | 让步接收 | 乙 | 冯忠平,黄宏涛,李忠 | 1771 | 1.1135 | / | 30110014 | 铬钝化卷 | 0.1-SPCC | 30312002 | 双面钢塑复合卷 | 0.19-SPCC | 10 | MO002477 | MO002477-009 | FM001 | 覆膜模板 | 1771 | 2024-08-08 | 2024-08-08 | 5 | 2024-08-10 06:04:45 | 2024-08-10 06:23:14 | 江苏九天光电科技有限公司 | 283912 | 李忠 |  |  | 0.1 | 0 | 710 | 1 | JG122406021721 |  | 1 | S色差(色差重) | 是 | 是 | 19 | 9
覆膜 | JG12240701471 | JG12240701471 | 0.25 | 710 | 4780 | 4280 |  | 明绿CJB膜-1 | 九天覆膜-9 | 合格 | 合格品 | 乙 | 冯忠平,黄宏涛,李忠 | 3993 | 1.0719 | / | 30110011 | 铬钝化卷 | 0.15-SPCC | 30312017 | 双面钢塑复合卷 | 0.25-SPCC | 10 | MO002477 | MO002477-023 | FM001 | 覆膜模板 | 3993 | 2024-08-08 | 2024-08-08 | 5 | 2024-08-10 03:24:27 | 2024-08-10 04:12:17 | 江苏九天光电科技有限公司 | 283915 | 李忠 |  |  | 0.15 | 0 | 710 | 1 | JG12240701471 |  | 1 |  | 是 | 是 | 48 | 23
覆膜 | JG12240701472 | JG12240701472 | 0.25 | 710 | 4790 | 4304 |  | 明绿CJB膜-1 | 九天覆膜-9 | 合格 | 合格品 | 乙 | 冯忠平,黄宏涛,李忠 | 4001 | 1.0757 | / | 30110011 | 铬钝化卷 | 0.15-SPCC | 30312017 | 双面钢塑复合卷 | 0.25-SPCC | 10 | MO002477 | MO002477-021 | FM001 | 覆膜模板 | 4001 | 2024-08-08 | 2024-08-08 | 5 | 2024-08-10 02:13:51 | 2024-08-10 02:46:23 | 江苏九天光电科技有限公司 | 283914 | 冯忠平 |  |  | 0.15 | 0 | 710 | 1 | JG12240701472 |  | 1 |  | 是 | 是 | 33 | 21
覆膜 | JG12240601091 | JG122406010913 | 0.19 | 710 | 4020 | 2466 | 2703米操作侧9公分处1个7.5平方毫米孔洞（已夹纸） | 明绿改性膜-1 | 九天覆膜-9 | 合格 | 让步接收 | 乙 | 冯忠平,黄宏涛,李忠 | 2466 | 1 | / |  |  |  | 30312002 | 双面钢塑复合卷 | 0.19-SPCC | 10 | MO001352 | MO001352-001-03 | FM001 | 覆膜模板 | 5547 | 2024-07-08 | 2024-07-08 | 5 | 2024-08-09 23:34:46 | 2024-08-10 01:20:34 | 江苏九天光电科技有限公司 | 0 | 冯忠平 |  | 1 | 0.19 | 4020 | 710 | 1 | JG122406010913 |  | 1 | K孔洞(2703米夹纸处操作侧9公分处1个7.5平方毫米孔洞) | 是 | 是 | 141 | 1
覆膜 | JG12240601091 | JG122406010912 | 0.19 | 710 | 3020 | 1866 |  | 明绿改性膜-1 | 九天覆膜-9 | 合格 | 合格品 | 乙 | 冯忠平,黄宏涛,李忠 | 1866 | 1 | / | 30110014 | 铬钝化卷 | 0.1-SPCC | 30312002 | 双面钢塑复合卷 | 0.19-SPCC | 10 | MO001352 | MO001352-001-02 | FM001 | 覆膜模板 | 5547 | 2024-07-08 | 2024-07-08 | 5 | 2024-08-09 23:34:46 | 2024-08-10 01:20:34 | 江苏九天光电科技有限公司 | 0 | 冯忠平 |  | 1 | 0.19 | 3020 | 710 | 1 | JG122406010912 |  | 1 |  | 是 | 是 | 141 | 1
覆膜 | JG12240601091 | JG122406010911 | 0.19 | 710 | 3000 | 1850 |  | 明绿改性膜-1 | 九天覆膜-9 | 合格 | 合格品 | 乙 | 冯忠平,黄宏涛,李忠 | 1850 | 1 | / | 30110014 | 铬钝化卷 | 0.1-SPCC | 30312002 | 双面钢塑复合卷 | 0.19-SPCC | 10 | MO001352 | MO001352-001-01 | FM001 | 覆膜模板 | 5547 | 2024-07-08 | 2024-07-08 | 5 | 2024-08-09 23:34:46 | 2024-08-10 01:20:34 | 江苏九天光电科技有限公司 | 0 | 冯忠平 |  | 1 | 0.19 | 3000 | 710 | 1 | JG122406010911 |  | 1 |  | 是 | 是 | 141 | 1
覆膜 | JG12240705251 | JG12240705251 | 0.25 | 610 | 4780 | 3700 | 来料偶有黄斑 操作侧整卷水锈斑5CM,抗拉低313，2970m操4cm宽有折印疑似叠带 | 明绿CJB膜-1 | 九天覆膜-8 | 合格 | 让步接收 | 乙 | 桑永辉,何志宏 | 3443 | 1.0746 | / |  |  |  | 30312017 | 双面钢塑复合卷 | 0.25-SPCC | 10 | MO002509 | MO002509-002 | FM001 | 覆膜模板 | 3443 | 2024-08-09 | 2024-08-09 | 5 | 2024-08-09 22:55:01 | 2024-08-10 00:19:27 | 江苏九天光电科技有限公司 | 285459 | 何志宏 |  |  | 0.15 | 0 | 610 | 1 | JG12240705251 |  | 1 | S色差(来料偶有黄斑 操作侧整卷水锈斑5CM) | 是 | 是 | 84 | 2
覆膜 | JG12240601932 | JG122406019322 | 0.165 | 710 | 4740 | 2826 | 来料多个孔洞钝化未发现，覆膜查看未发现，两侧边部偶有撞伤烂边缺口约6毫米，操作侧缩芯5公分 | 明绿改性膜-1 | 九天覆膜-9 | 合格 | 让步接收 | 乙 | 冯忠平,黄宏涛,李忠 | 2826 | 1 | / |  |  |  | 30312001 | 双面钢塑复合卷 | 0.165-SPCC | 10 | MO002417 | MO002417-001-02 | FM001 | 覆膜模板 | 5195 | 2024-08-07 | 2024-08-07 | 5 | 2024-08-09 23:23:04 | 2024-08-09 23:28:55 | 江苏九天光电科技有限公司 | 282443 | 成防萍 |  | 1 | 0.165 | 4740 | 710 | 1 | JG122406019322 |  | 1 | K孔洞(来料多个孔洞钝化未发现，覆膜查看未发现),Q缺口(两侧边部偶有撞伤烂边缺口约6毫米),缩芯折印(操作侧缩芯5公分) | 是 | 是 | 7 | 1
覆膜 | JG12240601932 | JG122406019321 | 0.165 | 710 | 4750 | 2812 |  | 明绿改性膜-1 | 九天覆膜-9 | 合格 | 合格品 | 甲 | 成防萍,顾志明 | 2812 | 1 | / | 30110014 | 铬钝化卷 | 0.1-SPCC | 30312001 | 双面钢塑复合卷 | 0.165-SPCC | 10 | MO002417 | MO002417-001-01 | FM001 | 覆膜模板 | 5195 | 2024-08-07 | 2024-08-07 | 5 | 2024-08-09 23:23:04 | 2024-08-09 23:28:55 | 江苏九天光电科技有限公司 | 282443 | 成防萍 |  | 1 | 0.165 | 4750 | 710 | 1 | JG122406019321 |  | 1 | K孔洞(来料多个孔洞钝化未发现，覆膜查看未发现) | 是 | 是 | 7 | 1
覆膜 | JG12240704552 | JG12240704552 | 0.25 | 610 | 4818 | 3684 | 两侧色差 高温胶带脏 板面横辊印 第二卷尾部高温胶带上板面操作侧边部有锈斑且高温胶带黑脏污 第二卷1750米操作侧往里35公分宽来料上下膜大虫锈斑下膜膜破 | 明绿纯EAA膜 | 九天覆膜-8 | 合格 | 让步接收 | 乙 | 桑永辉,何志宏,冯忠平 | 3426 | 1.0753 | / | 30110011 | 铬钝化卷 | 0.15-SPCC | 30312017 | 双面钢塑复合卷 | 0.25-SPCC | 10 | MO002491 | MO002491-004 | FM001 | 覆膜模板 | 3426 | 2024-08-09 | 2024-08-09 | 5 | 2024-08-09 22:17:35 | 2024-08-09 22:21:15 | 江苏九天光电科技有限公司 | 285166 | 何志宏 |  |  | 0.15 | 4800 | 610 | 1 | JG12240704552 |  | 1 | S色差(两侧色差 高温胶带脏 板面横辊印 第二卷尾部高温胶带上板面操作侧边部有锈斑且高温胶带黑脏污 第二卷1750米操作侧往里35公分宽来料上下膜大虫锈斑下膜膜破) | 是 | 是 | 4 | 4
覆膜 | JG12240705153 | JG12240705153 | 0.25 | 610 | 2100 | 1544 | 板面振纹发黄 白斑 | 明绿纯EAA膜 | 九天覆膜-8 | 合格 | 让步接收 | 乙 | 冯忠平,何志宏,桑永辉 | 1576 | 0.9797 | / | 30110011 | 铬钝化卷 | 0.15-SPCC | 30312017 | 双面钢塑复合卷 | 0.25-SPCC | 10 | MO002491 | MO002491-002 | FM001 | 覆膜模板 | 1576 | 2024-08-09 | 2024-08-09 | 5 | 2024-08-09 22:15:01 | 2024-08-09 22:16:20 | 江苏九天光电科技有限公司 | 285164 | 何志宏 |  |  | 0.15 | 2260 | 610 | 1 | JG12240705153 |  | 1 | S色差(板面振纹发黄 白斑) | 是 | 是 | 1 | 2
覆膜 | JG12240705152 | JG12240705152 | 0.25 | 610 | 4820 | 3570 | 第一卷第一个高温胶带向前传动侧12米膜起筋 板面横辊印 第一卷第一个高温胶带打皱 第二卷第一个高温胶带打皱 2245米上板面传动侧8公分膜起筋 | 明绿纯EAA膜 | 九天覆膜-8 | 合格 | 让步接收 | 乙 | 何志宏 | 3243 | 1.1008 | / |  |  |  | 30312017 | 双面钢塑复合卷 | 0.25-SPCC | 10 | MO002491 | MO002491-003 | FM001 | 覆膜模板 | 3243 | 2024-08-09 | 2024-08-09 | 5 | 2024-08-09 22:11:28 | 2024-08-09 22:14:19 | 江苏九天光电科技有限公司 | 285165 | 何志宏 |  |  | 0.15 | 4800 | 610 | 1 | JG12240705152 |  | 1 | S色差(第一卷第一个高温胶带向前传动侧12米膜起筋 板面横辊印 第一卷第一个高温胶带打皱 第二卷第一个高温胶带打皱 2245米上板面传动侧8公分膜起筋) | 是 | 是 | 3 | 3
覆膜 | JG12240705151 | JG12240705151 | 0.25 | 610 | 2300 | 1710 | 两侧碎边 板面振纹 | 明绿改性膜-2 | 九天覆膜-8 | 合格 | 让步接收 | 乙 | 何志宏,冯忠平,桑永辉 | 1581 | 1.0816 | / | 30110011 | 铬钝化卷 | 0.15-SPCC | 30312017 | 双面钢塑复合卷 | 0.25-SPCC | 10 | MO002491 | MO002491-001 | FM001 | 覆膜模板 | 1581 | 2024-08-09 | 2024-08-09 | 5 | 2024-08-09 22:06:16 | 2024-08-09 22:09:17 | 江苏九天光电科技有限公司 | 285163 | 何志宏 |  |  | 0.15 | 0 | 610 | 1 | JG12240705151 |  | 1 | S色差(两侧碎边 板面振纹) | 是 | 是 | 3 | 1
覆膜 | JG12240601962 | JG122406019623 | 0.165 | 710 | 4000 | 2408 |  | 明绿改性膜-1 | 九天覆膜-9 | 合格 | 合格品 | 乙 | 黄宏涛,李忠 | 2408 | 1 | / | 30110014 | 铬钝化卷 | 0.1-SPCC | 30312001 | 双面钢塑复合卷 | 0.165-SPCC | 10 | MO002488 | MO002488-001-03 | FM001 | 覆膜模板 | 5533 | 2024-08-09 | 2024-08-09 | 5 | 2024-08-09 21:36:29 | 2024-08-09 21:56:06 | 江苏九天光电科技有限公司 | 0 | 李忠 |  | 1 | 0.165 | 4000 | 710 | 1 | JG122406019623 |  | 1 |  | 是 | 是 | 26 | 1
覆膜 | JG12240601962 | JG122406019622 | 0.165 | 710 | 3000 | 1806 | 2795米夹纸处传动侧25公分处1个5.4平方毫米孔洞 | 明绿改性膜-1 | 九天覆膜-9 | 合格 | 让步接收 | 乙 | 黄宏涛,李忠 | 1806 | 1 | / |  |  |  | 30312001 | 双面钢塑复合卷 | 0.165-SPCC | 10 | MO002488 | MO002488-001-02 | FM001 | 覆膜模板 | 5533 | 2024-08-09 | 2024-08-09 | 5 | 2024-08-09 21:36:29 | 2024-08-09 21:56:05 | 江苏九天光电科技有限公司 | 0 | 李忠 |  | 1 | 0.165 | 3000 | 710 | 1 | JG122406019622 |  | 1 | K孔洞(2795米夹纸处传动侧25公分处1个5.4平方毫米孔洞) | 是 | 是 | 26 | 1
覆膜 | JG12240601962 | JG122406019621 | 0.165 | 710 | 3000 | 1806 | 操边缩芯5公分,卷芯200米内传边来料撞伤打皱宽2.5公分 | 明绿改性膜-1 | 九天覆膜-9 | 合格 | 让步接收 | 乙 | 黄宏涛,李忠 | 1806 | 1 | / |  |  |  | 30312001 | 双面钢塑复合卷 | 0.165-SPCC | 10 | MO002488 | MO002488-001-01 | FM001 | 覆膜模板 | 5533 | 2024-08-09 | 2024-08-09 | 5 | 2024-08-09 21:36:29 | 2024-08-09 21:56:05 | 江苏九天光电科技有限公司 | 0 | 李忠 |  | 1 | 0.165 | 3000 | 710 | 1 | JG122406019621 |  | 1 | 缩芯折印(操边缩芯5公分),Z撞伤(卷芯200米内传边来料撞伤打皱宽2.5公分) | 是 | 是 | 26 | 1
覆膜 | JG1224050038-21 | JG1224050038-21 | 0.165 | 710 | 5480 | 3234 | 尾部传边有7毫米宽撞伤,290米传动侧18公分处1个0.35平方毫米孔洞，2634米传动侧32公分处1个3.09平方毫米孔洞(已夹纸） |  | 九天覆膜-9 | 合格 | 让步接收 | 乙 | 黄宏涛,李忠 | 2983 | 1.0841 | / |  |  |  | 30312001 | 双面钢塑复合卷 | 0.165-SPCC | 10 | MO001404 | MO001404-002 | FM001 | 覆膜模板 | 5966 | 2024-07-09 | 2024-07-09 | 5 | 2024-08-09 02:07:52 | 2024-08-09 21:33:03 | 江苏九天光电科技有限公司 | 231072 | 李忠 |  |  | 0.1 | 0 | 710 | 1 | JG1224050038-21 |  | 1 | Z撞伤(尾部传边有7毫米宽撞伤),K孔洞(290米传动侧18公分处1个0.35平方毫米孔洞，2634米夹纸处传动侧32公分处1个3.09平方毫米孔洞) | 是 | 是 | 1166 | 2
覆膜铬卷翻包 | JG1224070548 | JG12240705483 | 0.15 | 610 | 2350 | 1642 | S色差(板面色差),G辊印(板面辊印),Z振纹(尾传边振纹)Z撞伤(尾传边撞伤印约6mm) |  | 九天覆膜-8 | 合格 | 合格品 | 甲 | 徐刚,徐兴良 | 1642 | 1 | / | 30110011 | 铬钝化卷 | 0.15-SPCC | 30110011 | 铬钝化卷 | 0.15-SPCC | 10 | MO002510 | MO002510-001-03 | GDH001 | 铬钝化模板 | 6549 | 2024-08-09 | 2024-08-09 | 3 | 2024-08-09 16:54:51 | 2024-08-09 19:22:09 | 江苏九天光电科技有限公司 |  | 徐兴良 |  | 1 | 0.15 | 2350 | 610 | 1 | JG12240705483 |  | 1 | S色差(板面色差),G辊印(板面辊印),Z振纹(尾传边振纹)Z撞伤(尾传边撞伤印约6mm) |  |  | 592 | 1
覆膜铬卷翻包 | JG1224070548 | JG12240705482 | 0.15 | 610 | 4800 | 3316 | G辊印(板面辊印),S色差(板面色差) |  | 九天覆膜-8 | 合格 | 让步接收 | 甲 | 徐刚,徐兴良 | 3316 | 1 | / | 30110011 | 铬钝化卷 | 0.15-SPCC | 30110011 | 铬钝化卷 | 0.15-SPCC | 10 | MO002510 | MO002510-001-02 | GDH001 | 铬钝化模板 | 6549 | 2024-08-09 | 2024-08-09 | 3 | 2024-08-09 16:54:51 | 2024-08-09 19:22:09 | 江苏九天光电科技有限公司 |  | 徐兴良 |  | 1 | 0.15 | 4800 | 610 | 1 | JG12240705482 |  | 1 | G辊印(板面辊印),S色差(板面色差) | 是 | 是 | 592 | 1
覆膜铬卷翻包 | JG1224070548 | JG12240705481 | 0.15 | 610 | 2310 | 1591 | 150m操边撞伤印1cm，150-350m传边撞伤1.5cm |  | 九天覆膜-8 | 待判定 | 5 | 甲 | 徐刚,徐兴良 | 1591 | 1 | / | 30110011 | 铬钝化卷 | 0.15-SPCC | 30110011 | 铬钝化卷 | 0.15-SPCC | 10 | MO002510 | MO002510-001-01 | GDH001 | 铬钝化模板 | 6549 | 2024-08-09 | 2024-08-09 | 3 | 2024-08-09 16:54:51 | 2024-08-09 19:22:09 | 江苏九天光电科技有限公司 |  | 徐兴良 |  | 1 | 0.15 | 2310 | 610 | 1 | JG12240705481 |  | 1 | S色差(板面色差),G辊印(板面辊印) |  |  | 592 | 1
覆膜 | JG1224050077-2 | JG1224050077-23 | 0.165 | 710 | 4580 | 2704 |  | 明绿改性膜-1 | 九天覆膜-9 | 合格 | 合格品 | 甲 | 成防萍,顾志明,徐新圣 | 2704 | 1 | / | 30110014 | 铬钝化卷 | 0.1-SPCC | 30312001 | 双面钢塑复合卷 | 0.165-SPCC | 10 | MO002514 | MO002514-001-03 | FM001 | 覆膜模板 | 6635 | 2024-08-09 | 2024-08-09 | 3 | 2024-08-09 17:36:01 | 2024-08-09 18:24:44 | 江苏九天光电科技有限公司 | 0 | 顾志明 |  | 1 | 0.165 | 4580 | 710 | 1 | JG1224050077-23 |  | 1 |  | 是 | 是 | 64 | 1
覆膜 | JG1224050077-2 | JG1224050077-22 | 0.165 | 710 | 4060 | 2386 |  | 明绿改性膜-1 | 九天覆膜-9 | 合格 | 合格品 | 甲 | 成防萍,顾志明,徐新圣 | 2386 | 1 | / | 30110014 | 铬钝化卷 | 0.1-SPCC | 30312001 | 双面钢塑复合卷 | 0.165-SPCC | 10 | MO002514 | MO002514-001-02 | FM001 | 覆膜模板 | 6635 | 2024-08-09 | 2024-08-09 | 3 | 2024-08-09 17:36:01 | 2024-08-09 18:24:44 | 江苏九天光电科技有限公司 | 0 | 顾志明 |  | 1 | 0.165 | 4060 | 710 | 1 | JG1224050077-22 |  | 1 |  | 是 | 是 | 64 | 1
覆膜 | JG1224050077-2 | JG1224050077-21 | 0.19 | 710 | 3500 | 2116 | K孔洞(1100米操作侧约7公分处孔洞大小0.35平方毫米) | 明绿改性膜-1 | 九天覆膜-9 | 合格 | 让步接收 | 甲 | 成防萍,顾志明,徐新圣 | 2116 | 1 | / | 30110014 | 铬钝化卷 | 0.1-SPCC | 30312002 | 双面钢塑复合卷 | 0.19-SPCC | 10 | MO002514 | MO002514-001-01 | FM001 | 覆膜模板 | 6635 | 2024-08-09 | 2024-08-09 | 5 | 2024-08-09 17:36:01 | 2024-08-09 18:24:44 | 江苏九天光电科技有限公司 | 0 | 顾志明 |  | 1 | 0.19 | 3500 | 710 | 1 | JG1224050077-21 |  | 1 | K孔洞(1100米操作侧约7公分处孔洞大小0.35平方毫米) | 是 | 是 | 64 | 1
覆膜 | JG12240404312 | JG122404043122 | 0.165 | 610 | 3100 | 1574 | K孔洞(1700米操146-150mm8个孔洞约0.17-2.31平方毫米。2530米操182mm4个孔洞约0.11-1.07平方毫米。) | 明绿改性膜-1 | 九天覆膜-8 | 合格 | 让步接收 | 甲 | 徐刚,徐兴良 | 1574 | 1 | / |  |  |  | 30312001 | 双面钢塑复合卷 | 0.165-SPCC | 10 | MO002498 | MO002498-001-02 | FM001 | 覆膜模板 | 2925 | 2024-08-09 | 2024-08-09 | 5 | 2024-08-09 16:46:23 | 2024-08-09 16:53:31 | 江苏九天光电科技有限公司 | 0 | 徐兴良 |  | 1 | 0.165 | 3100 | 610 | 1 | JG122404043122 |  | 1 | K孔洞(1700米操146-150mm8个孔洞约0.17-2.31平方毫米。2530米操182mm4个孔洞约0.11-1.07平方毫米。) | 是 | 是 | 10 | 1
覆膜 | JG12240404312 | JG122404043121 | 0.165 | 610 | 3130 | 1578 |  | 明绿改性膜-1 | 九天覆膜-8 | 合格 | 合格品 | 甲 | 徐刚,徐兴良 | 1578 | 1 | / | 30110014 | 铬钝化卷 | 0.1-SPCC | 30312001 | 双面钢塑复合卷 | 0.165-SPCC | 10 | MO002498 | MO002498-001-01 | FM001 | 覆膜模板 | 2925 | 2024-08-09 | 2024-08-09 | 5 | 2024-08-09 16:46:23 | 2024-08-09 16:53:30 | 江苏九天光电科技有限公司 | 0 | 徐兴良 |  | 1 | 0.165 | 3130 | 610 | 1 | JG122404043121 |  | 1 |  | 是 | 是 | 10 | 1
覆膜 | JG12240704162 | JG122407041623 | 0.19 | 710 | 3450 | 2084 |  | 明绿改性膜-1 | 九天覆膜-9 | 合格 | 合格品 | 甲 | 成防萍,顾志明,徐新圣 | 2084 | 1 | / | 30110014 | 铬钝化卷 | 0.1-SPCC | 30312002 | 双面钢塑复合卷 | 0.19-SPCC | 10 | MO002492 | MO002492-005-03 | FM001 | 覆膜模板 | 5491 | 2024-08-09 | 2024-08-09 | 5 | 2024-08-09 15:17:46 | 2024-08-09 16:10:12 | 江苏九天光电科技有限公司 | 0 | 顾志明 |  | 1 | 0.19 | 3450 | 710 | 1 | JG122407041623 |  | 1 |  | 是 | 是 | 70 | 5
覆膜 | JG12240704162 | JG122407041622 | 0.19 | 710 | 3320 | 1992 |  | 明绿改性膜-1 | 九天覆膜-9 | 合格 | 合格品 | 甲 | 成防萍,顾志明,徐新圣 | 1992 | 1 | / | 30110014 | 铬钝化卷 | 0.1-SPCC | 30312002 | 双面钢塑复合卷 | 0.19-SPCC | 10 | MO002492 | MO002492-005-02 | FM001 | 覆膜模板 | 5491 | 2024-08-09 | 2024-08-09 | 5 | 2024-08-09 15:17:46 | 2024-08-09 16:10:12 | 江苏九天光电科技有限公司 | 0 | 顾志明 |  | 1 | 0.19 | 3320 | 710 | 1 | JG122407041622 |  | 1 |  | 是 | 是 | 70 | 5
覆膜 | JG12240704162 | JG122407041621 | 0.19 | 710 | 3350 | 1992 |  | 明绿改性膜-1 | 九天覆膜-9 | 合格 | 合格品 | 甲 | 成防萍,顾志明,徐新圣 | 1992 | 1 | / | 30110014 | 铬钝化卷 | 0.1-SPCC | 30312002 | 双面钢塑复合卷 | 0.19-SPCC | 10 | MO002492 | MO002492-005-01 | FM001 | 覆膜模板 | 5491 | 2024-08-09 | 2024-08-09 | 5 | 2024-08-09 15:17:46 | 2024-08-09 16:10:12 | 江苏九天光电科技有限公司 | 0 | 顾志明 |  | 1 | 0.19 | 3350 | 710 | 1 | JG122407041621 |  | 1 |  | 是 | 是 | 70 | 5
覆膜 | JG1123120096-12 | JG1123120096-12 | 0.165 | 610 | 4670 | 2315 | 缩芯折印(尾缩芯折印重) |  | 九天覆膜-8 | 合格 | 让步接收 | 甲 | 徐刚,徐兴良 | 2317 | 0.9991 | / | 30312001 | 双面钢塑复合卷 | 0.165-SPCC | 30312001 | 双面钢塑复合卷 | 0.165-SPCC | 10 | MO002489 | MO002489-008 | FM001 | 覆膜模板 | 2317 | 2024-08-09 | 2024-08-09 | 5 | 2024-08-09 16:00:32 | 2024-08-09 16:07:48 | 江苏九天光电科技有限公司 | 284785 | 徐兴良 |  |  | 0.165 | 0 | 610 | 1 | JG1123120096-12 | 缩芯，翻包处理 | 1 | 缩芯折印(尾缩芯折印重) | 是 | 是 | 7 | 8
覆膜翻包 | JG12240700833 | JG122407008332 | 0.15 | 610 | 520 | 266 | Z撞伤(整卷操边撞伤印约1公分)短带 |  | 九天覆膜-8 | 其他入库 | 报废品 | 甲 | 徐刚,徐兴良 | 266 | 1 | / |  |  |  | 30311002 | 单面钢塑复合卷 | 0.15-SPCC | 10 | MO002430 | MO002430-002-02 | FM001 | 覆膜模板 | 2133 | 2024-08-07 | 2024-08-07 | 5 | 2024-08-09 14:58:45 | 2024-08-09 15:59:37 | 江苏九天光电科技有限公司 |  | 徐兴良 |  | 1 | 0.15 | 520 | 610 | 1 | JG122407008332 |  | 1 | Z撞伤(整卷操边撞伤印约1公分) | 是 | 是 | 91 | 2
覆膜翻包 | JG12240700833 | JG122407008331 | 0.15 | 610 | 3820 | 1863 |  |  | 九天覆膜-8 | 合格 | 合格品 | 甲 | 徐刚,徐兴良 | 1863 | 1 | / | 30311002 | 单面钢塑复合卷 | 0.15-SPCC | 30311002 | 单面钢塑复合卷 | 0.15-SPCC | 10 | MO002430 | MO002430-002-01 | FM001 | 覆膜模板 | 2133 | 2024-08-07 | 2024-08-07 | 5 | 2024-08-09 14:58:45 | 2024-08-09 15:59:37 | 江苏九天光电科技有限公司 |  | 徐兴良 |  | 1 | 0.15 | 3820 | 610 | 1 | JG122407008331 |  | 1 |  | 是 | 是 | 91 | 2
覆膜翻包 | JG12240602993 | JG122406029932 | 0.15 | 610 | 480 | 240 | Z撞伤折印(整卷操边撞伤印约1公分。)短带 |  | 九天覆膜-8 | 其他入库 | 报废品 | 甲 | 徐刚,徐兴良 | 240 | 1 | / |  |  |  | 30311002 | 单面钢塑复合卷 | 0.15-SPCC | 10 | MO002431 | MO002431-001-02 | FM001 | 覆膜模板 | 1927 | 2024-08-07 | 2024-08-07 | 5 | 2024-08-09 14:41:56 | 2024-08-09 14:57:58 | 江苏九天光电科技有限公司 |  | 徐兴良 |  | 1 | 0.15 | 480 | 610 | 1 | JG122406029932 |  | 1 | Z撞伤折印(整卷操边撞伤印约1公分。) | 是 | 是 | 24 | 1
覆膜翻包 | JG12240602993 | JG122406029931 | 0.15 | 610 | 3450 | 1683 |  |  | 九天覆膜-8 | 合格 | 合格品 | 甲 | 徐刚,徐兴良 | 1683 | 1 | / | 30311002 | 单面钢塑复合卷 | 0.15-SPCC | 30311002 | 单面钢塑复合卷 | 0.15-SPCC | 10 | MO002431 | MO002431-001-01 | FM001 | 覆膜模板 | 1927 | 2024-08-07 | 2024-08-07 | 5 | 2024-08-09 14:41:56 | 2024-08-09 14:57:58 | 江苏九天光电科技有限公司 |  | 徐兴良 |  | 1 | 0.15 | 3450 | 610 | 1 | JG122406029931 |  | 1 |  | 是 | 是 | 24 | 1
覆膜翻包 | JG1224070076 | JG122407007632 | 0.15 | 610 | 550 | 280 | Z折印(整卷半个板面斜折皱印。) 短带 |  | 九天覆膜-8 | 其他入库 | 报废品 | 甲 | 徐刚,徐兴良 | 280 | 1 | 外圈剪下470米 |  |  |  | 30311002 | 单面钢塑复合卷 | 0.15-SPCC | 20 | MO002048 | MO002048-010-03-02 | FM001 | 覆膜模板 | 6214 | 2024-07-25 | 2024-07-25 | 3 | 2024-08-09 14:10:39 | 2024-08-09 14:41:10 | 江苏九天光电科技有限公司 |  | 徐兴良 |  | 1 | 0.15 | 550 | 610 | 1 | JG122407007632 |  | 1 | Z折印(整卷半个板面斜折皱印。) | 是 | 是 | 30 | 10
覆膜翻包 | JG1224070076 | JG122407007631 | 0.15 | 610 | 3810 | 1881 | 缩芯折印(尾缩芯折印) |  | 九天覆膜-8 | 合格 | 让步接收 | 甲 | 徐刚,徐兴良 | 1881 | 1 | 外圈剪下470米 | 30110014 | 铬钝化卷 | 0.1-SPCC | 30311002 | 单面钢塑复合卷 | 0.15-SPCC | 20 | MO002048 | MO002048-010-03-01 | FM001 | 覆膜模板 | 6214 | 2024-07-25 | 2024-07-25 | 3 | 2024-08-09 14:10:39 | 2024-08-09 14:41:10 | 江苏九天光电科技有限公司 |  | 徐兴良 |  | 1 | 0.15 | 3810 | 610 | 1 | JG122407007631 |  | 1 | 缩芯折印(尾缩芯折印) | 是 | 是 | 30 | 10
覆膜 | JG1224050022-2 | JG1224050022-23 | 0.19 | 710 | 3080 | 1900 | Z撞伤(尾300米操边部来料撞伤约5毫米) | 明绿改性膜-1 | 九天覆膜-9 | 合格 | 让步接收 | 甲 | 成防萍,顾志明,徐新圣 | 1900 | 1 | / | 30110014 | 铬钝化卷 | 0.1-SPCC | 30312002 | 双面钢塑复合卷 | 0.19-SPCC | 10 | MO001256 | MO001256-006-03 | FM001 | 覆膜模板 | 5519 | 2024-07-05 | 2024-07-05 | 5 | 2024-08-09 12:09:39 | 2024-08-09 13:55:25 | 江苏九天光电科技有限公司 | 252962 | 顾志明 |  | 1 | 0.19 | 3080 | 710 | 1 | JG1224050022-23 |  | 1 | Z撞伤(尾300米操边部来料撞伤约5毫米) | 是 | 是 | 141 | 6
覆膜 | JG1224050022-2 | JG1224050022-22 | 0.19 | 710 | 3300 | 1976 | C虫斑(2560米来料板面中部虫斑约5公分) | 明绿改性膜-1 | 九天覆膜-9 | 合格 | 让步接收 | 甲 | 成防萍,顾志明,徐新圣 | 1976 | 1 | / | 30110014 | 铬钝化卷 | 0.1-SPCC | 30312002 | 双面钢塑复合卷 | 0.19-SPCC | 10 | MO001256 | MO001256-006-02 | FM001 | 覆膜模板 | 5519 | 2024-07-05 | 2024-07-05 | 5 | 2024-08-09 12:09:39 | 2024-08-09 13:55:25 | 江苏九天光电科技有限公司 | 252962 | 顾志明 |  | 1 | 0.19 | 3300 | 710 | 1 | JG1224050022-22 |  | 1 | C虫斑(2560米来料板面中部虫斑约5公分) | 是 | 是 | 141 | 6
覆膜 | JG1224050022-2 | JG1224050022-21 | 0.19 | 710 | 3500 | 2122 |  | 明绿改性膜-1 | 九天覆膜-9 | 合格 | 合格品 | 甲 | 成防萍,顾志明,徐新圣 | 2122 | 1 | / | 30110014 | 铬钝化卷 | 0.1-SPCC | 30312002 | 双面钢塑复合卷 | 0.19-SPCC | 10 | MO001256 | MO001256-006-01 | FM001 | 覆膜模板 | 5519 | 2024-07-05 | 2024-07-05 | 5 | 2024-08-09 12:09:39 | 2024-08-09 13:55:25 | 江苏九天光电科技有限公司 | 252962 | 顾志明 |  | 1 | 0.19 | 3500 | 710 | 1 | JG1224050022-21 |  | 1 |  | 是 | 是 | 141 | 6
覆膜铬卷翻包 | JG12240600902 | JG12240600902 | 0.1 | 610 | 3200 | 1517 |  |  | 九天覆膜-8 | 合格 | 合格品 | 甲 | 徐刚,徐兴良 | 1530 | 0.9915 | / | 30110014 | 铬钝化卷 | 0.1-SPCC | 30110014 | 铬钝化卷 | 0.1-SPCC | 10 | MO002493 | MO002493-001 | GDH001 | 铬钝化模板 | 1530 | 2024-08-09 | 2024-08-09 | 5 | 2024-08-09 13:46:31 | 2024-08-09 13:49:39 | 江苏九天光电科技有限公司 | 285177 | 徐兴良 |  |  | 0.1 | 0 | 610 | 1 | JG12240600902 |  | 1 |  | 是 | 是 | 3 | 1
覆膜铬卷翻包 | JG1224070520 | JG12240705202 | 0.15 | 610 | 4660 | 3214 |  |  | 九天覆膜-8 | 合格 | 合格品 | 甲 | 徐刚,徐兴良 | 3214 | 1 | / | 30110011 | 铬钝化卷 | 0.15-SPCC | 30110011 | 铬钝化卷 | 0.15-SPCC | 10 | MO002433 | MO002433-001-02 | GDH001 | 铬钝化模板 | 6397 | 2024-08-07 | 2024-08-07 | 5 | 2024-08-09 10:51:27 | 2024-08-09 13:45:31 | 江苏九天光电科技有限公司 |  | 徐兴良 |  | 1 | 0.15 | 4660 | 610 | 1 | JG12240705202 |  | 1 |  | 是 | 是 | 261 | 1
覆膜铬卷翻包 | JG1224070520 | JG12240705201 | 0.15 | 610 | 4600 | 3182 | Z振纹(500米内板面振纹。) |  | 九天覆膜-8 | 合格 | 让步接收 | 甲 | 徐刚,徐兴良 | 3182 | 1 | / | 30110011 | 铬钝化卷 | 0.15-SPCC | 30110011 | 铬钝化卷 | 0.15-SPCC | 10 | MO002433 | MO002433-001-01 | GDH001 | 铬钝化模板 | 6397 | 2024-08-07 | 2024-08-07 | 5 | 2024-08-09 10:51:27 | 2024-08-09 13:45:31 | 江苏九天光电科技有限公司 |  | 徐兴良 |  | 1 | 0.15 | 4600 | 610 | 1 | JG12240705201 |  | 1 | Z振纹(500米内板面振纹。) | 是 | 是 | 261 | 1
覆膜 | JG122405500121 | JG1224055001214 | 0.1 | 710 | 1850 | 962 |  |  | 九天覆膜-9 | 其他入库 | 协议品 | 甲 | 成防萍,顾志明,徐新圣 | 962 | 1 | / | 30110014 | 铬钝化卷 | 0.1-SPCC | 30110014 | 铬钝化卷 | 0.165-SPCC | 10 | MO001331 | MO001331-012-04 | FM001 | 覆膜模板 | 6279 | 2024-07-07 | 2024-07-07 | 2 | 2024-07-09 10:41:57 | 2024-08-09 11:26:58 | 江苏九天光电科技有限公司 | 226186 | 张文兵 |  | 1 | 0.1 | 1850 | 710 | 1 | JG1224055001214 |  | 1 | 来料滑桶严重，打皱，无法翻包剪下 | 处理中 |  | 111712 | 12
覆膜 | JG122405500121 | JG1224055001213 | 0.1 | 710 | 5650 | 2986 |  |  | 九天覆膜-9 | 其他入库 | 协议品 | 甲 | 成防萍,顾志明,徐新圣 | 2986 | 1 | / | 30110014 | 铬钝化卷 | 0.1-SPCC | 30110014 | 铬钝化卷 | 0.165-SPCC | 10 | MO001331 | MO001331-012-03 | FM001 | 覆膜模板 | 6279 | 2024-07-07 | 2024-07-07 | 2 | 2024-07-09 10:41:57 | 2024-08-09 11:26:57 | 江苏九天光电科技有限公司 | 226186 | 张文兵 |  | 1 | 0.1 | 5650 | 710 | 1 | JG1224055001213 |  | 1 | 来料滑桶严重，打皱，剪下 | 处理中 |  | 111712 | 12
覆膜 | JG122405500121 | JG1224055001212 | 0.165 | 710 | 3450 | 1982 |  | 明绿改性膜-1 | 九天覆膜-9 | 合格 | 合格品 | 甲 | 成防萍,顾志明,徐新圣 | 1982 | 1 | / | 30110014 | 铬钝化卷 | 0.1-SPCC | 30312001 | 双面钢塑复合卷 | 0.165-SPCC | 10 | MO001331 | MO001331-012-02 | FM001 | 覆膜模板 | 6279 | 2024-07-07 | 2024-07-07 | 2 | 2024-07-09 10:41:57 | 2024-08-09 11:26:57 | 江苏九天光电科技有限公司 | 226186 | 张文兵 |  | 1 | 0.165 | 3450 | 710 | 1 | JG1224055001212 |  | 1 |  | 是 | 是 | 111712 | 12
覆膜 | JG122405500121 | JG1224055001211 | 0.165 | 710 | 850 | 450 | 来料滑桶严重，造成操作侧露白约3公分，造成短带 剥离热封都不合格 | 明绿改性膜-1 | 九天覆膜-9 | 其他入库 | 报废品 | 甲 | 成防萍,顾志明,徐新圣 | 450 | 1 | / |  |  |  | 30312001 | 双面钢塑复合卷 | 0.165-SPCC | 10 | MO001331 | MO001331-012-01 | FM001 | 覆膜模板 | 6279 | 2024-07-07 | 2024-07-07 | 2 | 2024-07-09 10:41:57 | 2024-08-09 11:26:57 | 江苏九天光电科技有限公司 | 226186 | 张文兵 |  | 1 | 0.165 | 850 | 710 | 1 | JG1224055001211 |  | 1 | 来料滑桶严重，造成操作侧露白约3公分，造成短带 | 是 | 是 | 111712 | 12
覆膜 | JL0023120118-22 | JL0023120118-222 | 0.165 | 610 | 3330 | 1684 | K孔洞(2830米传568mm1个孔洞约1.35mm2),S碎边(2670,2700,2720,2750,2780米传边各1个碎边约8mm)缩芯折印(尾缩芯折印) | 明绿改性膜-1 | 九天覆膜-8 | 合格 | 让步接收 | 甲 | 徐刚,徐兴良 | 1684 | 1 | / |  |  |  | 30312001 | 双面钢塑复合卷 | 0.165-SPCC | 10 | MO002425 | MO002425-001-02 | FM001 | 覆膜模板 | 3137 | 2024-08-07 | 2024-08-07 | 5 | 2024-08-09 09:49:27 | 2024-08-09 10:47:01 | 江苏九天光电科技有限公司 | 0 | 徐兴良 |  | 1 | 0.165 | 3330 | 610 | 1 | JL0023120118-222 |  | 1 | K孔洞(2830米传568mm1个孔洞约1.35mm2),S碎边(2670,2700,2720,2750,2780米传边各1个碎边约8mm)缩芯折印(尾缩芯折印) | 是 | 是 | 87 | 1
覆膜 | JL0023120118-22 | JL0023120118-221 | 0.165 | 610 | 3340 | 1700 | Z撞伤折印(200米内传边撞伤印长8公分宽1公分。) | 明绿改性膜-1 | 九天覆膜-8 | 合格 | 让步接收 | 甲 | 徐刚,徐兴良 | 1700 | 1 | / |  |  |  | 30312001 | 双面钢塑复合卷 | 0.165-SPCC | 10 | MO002425 | MO002425-001-01 | FM001 | 覆膜模板 | 3137 | 2024-08-07 | 2024-08-07 | 5 | 2024-08-09 09:49:27 | 2024-08-09 10:47:01 | 江苏九天光电科技有限公司 | 0 | 徐兴良 |  | 1 | 0.165 | 3340 | 610 | 1 | JL0023120118-221 |  | 1 | Z撞伤折印(200米内传边撞伤印长8公分宽1公分。) | 是 | 是 | 87 | 1
覆膜 | JG1224040143-212 | JG1224040143-212 | 0.165 | 710 | 3740 | 2216 | 钢带打皱剪掉450米 | 明绿改性膜-1 | 九天覆膜-9 | 合格 | 让步接收 | 甲 | 成防萍,顾志明,徐新圣 | 2320 | 0.9552 | / | 30110014 | 铬钝化卷 | 0.1-SPCC | 30312001 | 双面钢塑复合卷 | 0.165-SPCC | 10 | MO001331 | MO001331-002 | FM001 | 覆膜模板 | 2320 | 2024-07-07 | 2024-07-07 | 5 | 2024-08-09 08:50:42 | 2024-08-09 08:52:10 | 江苏九天光电科技有限公司 | 226097 | 顾志明 |  |  | 0.1 | 0 | 710 | 1 | JG1224040143-212 |  | 1 |  | 是 | 是 | 2 | 2