## sheet1
工序名称 | 批号 | 新卷号 | 出料厚度 | 出料宽度 | 出料长度 | 出料重量 | 备注 | 膜名称 | 机组名称 | 工序状态 | 检验结果 | 班组 | 参与人 | 来料重量 | 成材率 | 工序要求 | 来料编码 | 来料名称 | 来料规格 | 产品编码 | 产品名称 | 产品规格 | 排序 | 主计划号 | 子计划号 | 工序流程编码 | 工序流程名称 | 工单需求 | 计划开始时间 | 计划结束时间 | 工单状态 | 开始时间 | 产出时间 | 组织名称 | 卷号ID | 操作工人 | 报工人 | 检验 | 来料厚度 | 来料长度 | 来料宽度 | 是否分卷 | 原卷号 | 工单要求 | 是否成品 | 不良现象 | 是否入库 | 入库审核 | 生产工时 | 工单行号
覆膜 | JG12240704832 | JG12240704832 | 0.25 | 610 | 3090 | 2269 | Z振纹(内板面振纹) | 明绿改性膜-2 | 九天覆膜-5 | 合格 | 合格品 | 甲 | 徐刚,徐兴良,徐新圣 | 2109 | 1.0759 | / | 30110011 | 铬钝化卷 | 0.15-SPCC | 30312017 | 双面钢塑复合卷 | 0.25-SPCC | 10 | MO002439 | MO002439-001 | FM001 | 覆膜模板 | 2109 | 2024-08-07 | 2024-08-07 | 3 | 2024-08-11 07:02:30 | 2024-08-11 08:08:39 | 江苏九天光电科技有限公司 | 283122 | 徐新圣 |  |  | 0.15 | 0 | 610 | 1 | JG12240704832 |  | 1 | Z振纹(内板面振纹) | 否 | 否 |  | 1
覆膜 | JG112312012021 | JG112312012021 | 0.165 | 610 | 4470 | 2232 |  |  | 九天覆膜-9 | 合格 | 合格品 | 甲 | 顾志明,倪志宏 | 2337 | 0.9551 | / | 30312001 | 双面钢塑复合卷 | 0.165-SPCC | 30312001 | 双面钢塑复合卷 | 0.165-SPCC | 10 | MO002489 | MO002489-004 | FM001 | 覆膜模板 | 2337 | 2024-08-09 | 2024-08-09 | 3 | 2024-08-11 07:52:23 | 2024-08-11 07:53:09 | 江苏九天光电科技有限公司 | 284743 | 顾志明 |  |  | 0.165 | 0 | 610 | 1 | JG112312012021 | 缩芯，翻包处理 | 1 |  | 否 | 否 |  | 4
覆膜 | JG12240704842 | JG12240704842 | 0.25 | 610 | 3140 | 2310 |  | 明绿改性膜-2 | 九天覆膜-5 | 合格 | 合格品 | 甲 | 徐刚,徐兴良,徐新圣 | 2151 | 1.0739 | / | 30110011 | 铬钝化卷 | 0.15-SPCC | 30312017 | 双面钢塑复合卷 | 0.25-SPCC | 10 | MO002370 | MO002370-001 | FM001 | 覆膜模板 | 2151 | 2024-08-05 | 2024-08-05 | 5 | 2024-08-11 06:22:01 | 2024-08-11 07:01:10 | 江苏九天光电科技有限公司 | 280759 | 徐新圣 |  |  | 0.15 | 0 | 610 | 1 | JG12240704842 |  | 1 |  | 是 | 是 | 39 | 1
覆膜 | JL0023110029-21 | JL0023110029-21 | 0.165 | 610 | 4290 | 2195 |  |  | 九天覆膜-9 | 合格 | 合格品 | 甲 | 顾志明,倪志宏 | 2197 | 0.9991 | / | 30312001 | 双面钢塑复合卷 | 0.165-SPCC | 30312001 | 双面钢塑复合卷 | 0.165-SPCC | 10 | MO002489 | MO002489-005 | FM001 | 覆膜模板 | 2197 | 2024-08-09 | 2024-08-09 | 5 | 2024-08-11 06:57:28 | 2024-08-11 06:58:10 | 江苏九天光电科技有限公司 | 284768 | 顾志明 |  |  | 0.165 | 0 | 610 | 1 | JL0023110029-21 | 缩芯，翻包处理 | 1 |  | 是 | 是 | 1 | 5
覆膜 | JG1224070475 | JG12240704753 | 0.15 | 610 | 4390 | 2147 | 缩芯折印(尾200米缩芯折印重，有小气泡印) | 明绿改性膜-1 | 九天覆膜-5 | 合格 | 让步接收 | 甲 | 徐刚,徐兴良,徐新圣 | 2147 | 1 | / | 30110014 | 铬钝化卷 | 0.1-SPCC | 30311002 | 单面钢塑复合卷 | 0.15-SPCC | 10 | MO002492 | MO002492-007-03 | FM001 | 覆膜模板 | 6003 | 2024-08-09 | 2024-08-09 | 5 | 2024-08-11 03:26:10 | 2024-08-11 06:19:35 | 江苏九天光电科技有限公司 | 0 | 徐新圣 |  | 1 | 0.15 | 4390 | 610 | 1 | JG12240704753 |  | 1 | 缩芯折印(尾200米缩芯折印重，有小气泡印) | 是 | 是 | 230 | 7
覆膜 | JG1224070475 | JG12240704752 | 0.15 | 610 | 4470 | 2183 |  | 明绿改性膜-1 | 九天覆膜-5 | 合格 | 合格品 | 甲 | 徐刚,徐兴良,徐新圣 | 2183 | 1 | / | 30110014 | 铬钝化卷 | 0.1-SPCC | 30311002 | 单面钢塑复合卷 | 0.15-SPCC | 10 | MO002492 | MO002492-007-02 | FM001 | 覆膜模板 | 6003 | 2024-08-09 | 2024-08-09 | 5 | 2024-08-11 03:26:10 | 2024-08-11 06:19:35 | 江苏九天光电科技有限公司 | 0 | 徐新圣 |  | 1 | 0.15 | 4470 | 610 | 1 | JG12240704752 |  | 1 |  | 是 | 是 | 230 | 7
覆膜 | JG1224070475 | JG12240704751 | 0.15 | 610 | 4100 | 1997 |  | 明绿改性膜-1 | 九天覆膜-5 | 合格 | 合格品 | 甲 | 徐刚,徐兴良,徐新圣 | 1997 | 1 | / | 30110014 | 铬钝化卷 | 0.1-SPCC | 30311002 | 单面钢塑复合卷 | 0.15-SPCC | 10 | MO002492 | MO002492-007-01 | FM001 | 覆膜模板 | 6003 | 2024-08-09 | 2024-08-09 | 5 | 2024-08-11 03:26:10 | 2024-08-11 06:19:35 | 江苏九天光电科技有限公司 | 0 | 徐新圣 |  | 1 | 0.15 | 4100 | 610 | 1 | JG12240704751 |  | 1 |  | 是 | 是 | 230 | 7
覆膜 | JG11231003313 | JG11231003313 | 0.165 | 610 | 4020 | 2000 |  |  | 九天覆膜-9 | 合格 | 合格品 | 甲 | 顾志明,倪志宏 | 2000 | 1 | / | 30312001 | 双面钢塑复合卷 | 0.165-SPCC | 30312001 | 双面钢塑复合卷 | 0.165-SPCC | 10 | MO002489 | MO002489-003 | FM001 | 覆膜模板 | 2000 | 2024-08-09 | 2024-08-09 | 3 | 2024-08-11 05:43:05 | 2024-08-11 05:44:29 | 江苏九天光电科技有限公司 | 284733 | 顾志明 |  |  | 0.165 | 0 | 610 | 1 | JG11231003313 | 缩芯，翻包处理 | 1 |  | 是 | 是 | 1 | 3
覆膜 | JL0023120069-12 | JL0023120069-12 | 0.165 | 610 | 3940 | 1949 | 抗拉低300 |  | 九天覆膜-9 | 合格 | 让步接收 | 甲 | 顾志明,倪志宏 | 1954 | 0.9974 | / | 30312001 | 双面钢塑复合卷 | 0.165-SPCC | 30312001 | 双面钢塑复合卷 | 0.165-SPCC | 10 | MO002489 | MO002489-013 | FM001 | 覆膜模板 | 1954 | 2024-08-09 | 2024-08-09 | 5 | 2024-08-11 04:36:02 | 2024-08-11 04:36:43 | 江苏九天光电科技有限公司 | 284790 | 顾志明 |  |  | 0.165 | 0 | 610 | 1 | JL0023120069-12 | 缩芯，翻包处理 | 1 |  | 是 | 是 | 0 | 13
覆膜 | JL0024010066-11 | JL0024010066-11 | 0.165 | 610 | 4170 | 2071 |  |  | 九天覆膜-9 | 合格 | 合格品 | 甲 | 顾志明,倪志宏 | 2080 | 0.9957 | / | 30312001 | 双面钢塑复合卷 | 0.165-SPCC | 30312001 | 双面钢塑复合卷 | 0.165-SPCC | 10 | MO002489 | MO002489-014 | FM001 | 覆膜模板 | 2080 | 2024-08-09 | 2024-08-09 | 5 | 2024-08-11 01:35:09 | 2024-08-11 01:36:12 | 江苏九天光电科技有限公司 | 284791 | 顾志明 |  |  | 0.165 | 0 | 610 | 1 | JL0024010066-11 | 缩芯，翻包处理 | 1 |  | 是 | 是 | 1 | 14
覆膜 | JG1224070381121 | JG1224070381121 | 0.19 | 710 | 3140 | 1866 |  | 明绿改性膜-1 | 九天覆膜-9 | 合格 | 合格品 | 乙 | 黄宏涛,李其华,李忠 | 1687 | 1.1061 | / | 30110014 | 铬钝化卷 | 0.1-SPCC | 30312002 | 双面钢塑复合卷 | 0.19-SPCC | 10 | MO002477 | MO002477-007 | FM001 | 覆膜模板 | 1687 | 2024-08-08 | 2024-08-08 | 5 | 2024-08-10 19:22:58 | 2024-08-10 19:58:27 | 江苏九天光电科技有限公司 | 283910 | 李其华 |  |  | 0.1 | 0 | 710 | 1 | JG1224070381121 |  | 1 |  | 是 | 是 | 36 | 7
覆膜 | JG1224050026-22 | JG1224050026-22 | 0.19 | 710 | 3170 | 1928 |  | 明绿改性膜-1 | 九天覆膜-9 | 合格 | 合格品 | 乙 | 黄宏涛,李其华,李忠 | 1747 | 1.1036 | / | 30110014 | 铬钝化卷 | 0.1-SPCC | 30312002 | 双面钢塑复合卷 | 0.19-SPCC | 10 | MO002477 | MO002477-003 | FM001 | 覆膜模板 | 1747 | 2024-08-08 | 2024-08-08 | 5 | 2024-08-10 19:20:49 | 2024-08-10 19:21:58 | 江苏九天光电科技有限公司 | 283906 | 李其华 |  |  | 0.1 | 0 | 710 | 1 | JG1224050026-22 |  | 1 |  | 是 | 是 | 1 | 3
覆膜 | JG11240300461 | JG11240300461 | 0.19 | 710 | 3100 | 1856 | 抗拉低300 | 明绿改性膜-1 | 九天覆膜-9 | 合格 | 合格品 | 乙 | 黄宏涛,李其华,李忠 | 1671 | 1.1107 | / | 30110014 | 铬钝化卷 | 0.1-SPCC | 30312002 | 双面钢塑复合卷 | 0.19-SPCC | 10 | MO002477 | MO002477-001 | FM001 | 覆膜模板 | 1671 | 2024-08-08 | 2024-08-08 | 5 | 2024-08-10 18:38:59 | 2024-08-10 18:44:17 | 江苏九天光电科技有限公司 | 283904 | 李其华 |  |  | 0.1 | 0 | 710 | 1 | JG11240300461 |  | 1 |  | 是 | 是 | 6 | 1
覆膜 | JG1124030344-11 | JG1124030344-11 | 0.19 | 710 | 3070 | 1850 |  | 明绿改性膜-1 | 九天覆膜-9 | 合格 | 合格品 | 乙 | 黄宏涛,李其华,李忠 | 1680 | 1.1012 | / | 30110014 | 铬钝化卷 | 0.1-SPCC | 30312002 | 双面钢塑复合卷 | 0.19-SPCC | 10 | MO002477 | MO002477-002 | FM001 | 覆膜模板 | 1680 | 2024-08-08 | 2024-08-08 | 5 | 2024-08-10 18:06:41 | 2024-08-10 18:07:43 | 江苏九天光电科技有限公司 | 283905 | 李其华 |  |  | 0.1 | 0 | 710 | 1 | JG1124030344-11 |  | 1 |  | 是 | 是 | 1 | 2
覆膜 | JG122407017112 | JG122407017112 | 0.19 | 710 | 3160 | 1896 |  | 明绿改性膜-1 | 九天覆膜-9 | 合格 | 合格品 | 乙 | 黄宏涛,李其华,李忠 | 1715 | 1.1055 | / | 30110014 | 铬钝化卷 | 0.1-SPCC | 30312002 | 双面钢塑复合卷 | 0.19-SPCC | 10 | MO002477 | MO002477-004 | FM001 | 覆膜模板 | 1715 | 2024-08-08 | 2024-08-08 | 5 | 2024-08-10 17:32:34 | 2024-08-10 17:33:33 | 江苏九天光电科技有限公司 | 283907 | 李其华 |  |  | 0.1 | 0 | 710 | 1 | JG122407017112 |  | 1 |  | 是 | 是 | 1 | 4
覆膜 | JG122406033111 | JG1224060331112 | 0.165 | 610 | 3360 | 1706 | 来料大浪边起筋 尾缩芯折印 | 明绿改性膜-1 | 九天覆膜-9 | 合格 | 让步接收 | 乙 | 何志宏,冯忠平,桑永辉 | 1706 | 1 | / | 30110014 | 铬钝化卷 | 0.1-SPCC | 30312001 | 双面钢塑复合卷 | 0.165-SPCC | 10 | MO002490 | MO002490-001-02 | FM001 | 覆膜模板 | 2345 | 2024-08-09 | 2024-08-09 | 5 | 2024-08-10 17:24:40 | 2024-08-10 17:29:40 | 江苏九天光电科技有限公司 | 0 | 何志宏 |  | 1 | 0.165 | 3360 | 610 | 1 | JG1224060331112 |  | 1 | S色差(来料大浪边起筋 尾缩芯折印) | 是 | 是 | 7 | 1
覆膜 | JG122406033111 | JG1224060331111 | 0.165 | 610 | 1520 | 780 | 板面打皱分包造成短带（有视频） | 明绿改性膜-1 | 九天覆膜-9 | 其他入库 | 协议品 | 乙 | 何志宏,冯忠平,桑永辉 | 780 | 1 | / |  |  |  | 30312001 | 双面钢塑复合卷 | 0.165-SPCC | 10 | MO002490 | MO002490-001-01 | FM001 | 覆膜模板 | 2345 | 2024-08-09 | 2024-08-09 | 5 | 2024-08-10 17:24:40 | 2024-08-10 17:29:40 | 江苏九天光电科技有限公司 | 0 | 何志宏 |  | 1 | 0.165 | 1520 | 610 | 1 | JG1224060331111 |  | 1 | S色差(板面打皱分包) | 是 | 是 | 7 | 1
覆膜 | JL1124040001-111 | JL1124040001-111 | 0.165 | 610 | 4210 | 2154 | 来料板面有锈斑 色差条印 | 明绿改性膜-1 | 九天覆膜-9 | 合格 | 让步接收 | 乙 | 冯忠平,何志宏,桑永辉 | 1997 | 1.0786 | / | 30110014 | 铬钝化卷 | 0.1-SPCC | 30312001 | 双面钢塑复合卷 | 0.165-SPCC | 10 | MO002490 | MO002490-003 | FM001 | 覆膜模板 | 1997 | 2024-08-09 | 2024-08-09 | 5 | 2024-08-10 17:22:08 | 2024-08-10 17:23:20 | 江苏九天光电科技有限公司 | 285162 | 何志宏 |  |  | 0.1 | 0 | 610 | 1 | JL1124040001-111 |  | 1 | S色差(来料板面有锈斑 色差条印) | 是 | 是 | 1 | 3
覆膜 | JG1224070448 | JG12240704483 | 0.15 | 610 | 4250 | 2062 | 尾缩芯折印 | 明绿改性膜-1 | 九天覆膜-9 | 合格 | 让步接收 | 乙 | 冯忠平,何志宏,桑永辉 | 2062 | 1 | / | 30110014 | 铬钝化卷 | 0.1-SPCC | 30311002 | 单面钢塑复合卷 | 0.15-SPCC | 10 | MO002492 | MO002492-009-03 | FM001 | 覆膜模板 | 6145 | 2024-08-09 | 2024-08-09 | 5 | 2024-08-10 17:17:39 | 2024-08-10 17:20:02 | 江苏九天光电科技有限公司 | 0 | 何志宏 |  | 1 | 0.15 | 4250 | 610 | 1 | JG12240704483 |  | 1 |  | 是 | 是 | 4 | 9
覆膜 | JG1224070448 | JG12240704482 | 0.15 | 610 | 4500 | 2190 |  | 明绿改性膜-1 | 九天覆膜-9 | 合格 | 合格品 | 乙 | 冯忠平,何志宏,桑永辉 | 2190 | 1 | / | 30110014 | 铬钝化卷 | 0.1-SPCC | 30311002 | 单面钢塑复合卷 | 0.15-SPCC | 10 | MO002492 | MO002492-009-02 | FM001 | 覆膜模板 | 6145 | 2024-08-09 | 2024-08-09 | 5 | 2024-08-10 17:17:39 | 2024-08-10 17:20:02 | 江苏九天光电科技有限公司 | 0 | 何志宏 |  | 1 | 0.15 | 4500 | 610 | 1 | JG12240704482 |  | 1 |  | 是 | 是 | 4 | 9
覆膜 | JG1224070448 | JG12240704481 | 0.15 | 610 | 4530 | 2206 |  | 明绿改性膜-1 | 九天覆膜-9 | 合格 | 合格品 | 乙 | 冯忠平,何志宏,桑永辉 | 2206 | 1 | / | 30110014 | 铬钝化卷 | 0.1-SPCC | 30311002 | 单面钢塑复合卷 | 0.15-SPCC | 10 | MO002492 | MO002492-009-01 | FM001 | 覆膜模板 | 6145 | 2024-08-09 | 2024-08-09 | 5 | 2024-08-10 17:17:39 | 2024-08-10 17:20:02 | 江苏九天光电科技有限公司 | 0 | 何志宏 |  | 1 | 0.15 | 4530 | 610 | 1 | JG12240704481 |  | 1 |  | 是 | 是 | 4 | 9
覆膜 | JG11231200781 | JG11231200781 | 0.165 | 610 | 4080 | 2060 | 尾缩芯折印 |  | 九天覆膜-9 | 合格 | 让步接收 | 乙 | 冯忠平,何志宏,桑永辉 | 2067 | 0.9966 | / | 30312001 | 双面钢塑复合卷 | 0.165-SPCC | 30312001 | 双面钢塑复合卷 | 0.165-SPCC | 10 | MO002489 | MO002489-010 | FM001 | 覆膜模板 | 2067 | 2024-08-09 | 2024-08-09 | 5 | 2024-08-10 17:00:32 | 2024-08-10 17:03:54 | 江苏九天光电科技有限公司 | 284787 | 何志宏 |  |  | 0.165 | 0 | 610 | 1 | JG11231200781 | 缩芯，翻包处理 | 1 |  | 是 | 是 | 3 | 10
覆膜 | JG11231219441 | JG11231219441 | 0.165 | 610 | 4420 | 2188 | 抗拉低311 |  | 九天覆膜-9 | 合格 | 合格品 | 乙 | 桑永辉,何志宏,冯忠平 | 2198 | 0.9955 | / | 30312001 | 双面钢塑复合卷 | 0.165-SPCC | 30312001 | 双面钢塑复合卷 | 0.165-SPCC | 10 | MO002489 | MO002489-011 | FM001 | 覆膜模板 | 2198 | 2024-08-09 | 2024-08-09 | 5 | 2024-08-10 16:59:25 | 2024-08-10 17:00:17 | 江苏九天光电科技有限公司 | 284788 | 何志宏 |  |  | 0.165 | 0 | 610 | 1 | JG11231219441 | 缩芯，翻包处理 | 1 |  | 是 | 是 | 1 | 11
覆膜 | JG11231003923 | JG11231003923 | 0.165 | 610 | 4200 | 2114 | 尾缩芯折印 |  | 九天覆膜-9 | 合格 | 让步接收 | 乙 | 何志宏,冯忠平,桑永辉 | 2120 | 0.9972 | / | 30312001 | 双面钢塑复合卷 | 0.165-SPCC | 30312001 | 双面钢塑复合卷 | 0.165-SPCC | 10 | MO002489 | MO002489-002 | FM001 | 覆膜模板 | 4201 | 2024-08-09 | 2024-08-09 | 5 | 2024-08-10 16:48:26 | 2024-08-10 16:59:01 | 江苏九天光电科技有限公司 | 284722 | 何志宏 |  |  | 0.165 | 0 | 610 | 1 | JG11231003923 | 缩芯，翻包处理 | 1 |  | 是 | 是 | 11 | 2
覆膜铬卷翻包 | JG1224070577 | JG12240705773 | 0.15 | 610 | 2300 | 1574 |  |  | 九天覆膜-8 | 合格 | 合格品 | 甲 | 徐刚,徐兴良 | 1574 | 1 | / | 30110011 | 铬钝化卷 | 0.15-SPCC | 30110011 | 铬钝化卷 | 0.15-SPCC | 10 | MO002518 | MO002518-001-03 | GDH001 | 铬钝化模板 | 6545 | 2024-08-09 | 2024-08-09 | 5 | 2024-08-10 14:05:52 | 2024-08-10 16:20:25 | 江苏九天光电科技有限公司 |  | 徐兴良 |  | 1 | 0.15 | 2300 | 610 | 1 | JG12240705773 |  | 1 |  | 是 | 是 | 180 | 1
覆膜铬卷翻包 | JG1224070577 | JG12240705772 | 0.15 | 610 | 4820 | 3312 |  |  | 九天覆膜-8 | 合格 | 合格品 | 甲 | 徐刚,徐兴良 | 3312 | 1 | / | 30110011 | 铬钝化卷 | 0.15-SPCC | 30110011 | 铬钝化卷 | 0.15-SPCC | 10 | MO002518 | MO002518-001-02 | GDH001 | 铬钝化模板 | 6545 | 2024-08-09 | 2024-08-09 | 5 | 2024-08-10 14:05:52 | 2024-08-10 16:20:25 | 江苏九天光电科技有限公司 |  | 徐兴良 |  | 1 | 0.15 | 4820 | 610 | 1 | JG12240705772 |  | 1 |  | 是 | 是 | 180 | 1
覆膜铬卷翻包 | JG1224070577 | JG12240705771 | 0.15 | 610 | 2350 | 1614 | B白斑(500米传边10公分内白斑点重。间断性) |  | 九天覆膜-8 | 合格 | 让步接收 | 甲 | 徐刚,徐兴良 | 1614 | 1 | / | 30110011 | 铬钝化卷 | 0.15-SPCC | 30110011 | 铬钝化卷 | 0.15-SPCC | 10 | MO002518 | MO002518-001-01 | GDH001 | 铬钝化模板 | 6545 | 2024-08-09 | 2024-08-09 | 5 | 2024-08-10 14:05:52 | 2024-08-10 16:20:25 | 江苏九天光电科技有限公司 |  | 徐兴良 |  | 1 | 0.15 | 2350 | 610 | 1 | JG12240705771 |  | 1 | B白斑(500米传边10公分内白斑点重。间断性) | 是 | 是 | 180 | 1
覆膜 | JG122406014711 | JG122406014711 | 0.19 | 710 | 3400 | 2032 | 尾300米缩芯折印 | 明绿改性膜-1 | 九天覆膜-9 | 合格 | 让步接收 | 甲 | 成防萍,顾志明,徐新圣 | 1833 | 1.1086 | / | 30110014 | 铬钝化卷 | 0.1-SPCC | 30312002 | 双面钢塑复合卷 | 0.19-SPCC | 10 | MO002477 | MO002477-008 | FM001 | 覆膜模板 | 1833 | 2024-08-08 | 2024-08-08 | 5 | 2024-08-10 15:22:39 | 2024-08-10 16:04:13 | 江苏九天光电科技有限公司 | 283911 | 顾志明 |  |  | 0.1 | 0 | 710 | 1 | JG122406014711 |  | 1 |  | 是 | 是 | 42 | 8
覆膜 | JG122406012111 | JG122406012111 | 0.19 | 710 | 3440 | 2060 |  | 明绿改性膜-1 | 九天覆膜-9 | 合格 | 合格品 | 甲 | 成防萍,顾志明,徐新圣 | 1847 | 1.1153 | / | 30110014 | 铬钝化卷 | 0.1-SPCC | 30312002 | 双面钢塑复合卷 | 0.19-SPCC | 10 | MO002477 | MO002477-010 | FM001 | 覆膜模板 | 1847 | 2024-08-08 | 2024-08-08 | 5 | 2024-08-10 14:42:09 | 2024-08-10 15:17:30 | 江苏九天光电科技有限公司 | 283913 | 顾志明 |  |  | 0.1 | 0 | 710 | 1 | JG122406012111 |  | 1 |  | 是 | 是 | 35 | 10
覆膜 | JG1224070416121 | JG1224070416121 | 0.19 | 710 | 3480 | 2098 |  | 明绿改性膜-1 | 九天覆膜-9 | 合格 | 合格品 | 甲 | 成防萍,顾志明,徐新圣 | 1880 | 1.116 | / | 30110014 | 铬钝化卷 | 0.1-SPCC | 30312002 | 双面钢塑复合卷 | 0.19-SPCC | 10 | MO002477 | MO002477-006 | FM001 | 覆膜模板 | 1880 | 2024-08-08 | 2024-08-08 | 5 | 2024-08-10 14:27:57 | 2024-08-10 14:41:19 | 江苏九天光电科技有限公司 | 283909 | 顾志明 |  |  | 0.1 | 0 | 710 | 1 | JG1224070416121 |  | 1 |  | 是 | 是 | 14 | 6
覆膜铬卷翻包 | JG1224070538 | JG12240705383 | 0.15 | 610 | 2280 | 1572 | G辊印(板面辊印),S色差(板面色差),B白斑(板面白斑) |  | 九天覆膜-8 | 合格 | 让步接收 | 甲 | 徐刚,徐兴良 | 1572 | 1 | / | 30110011 | 铬钝化卷 | 0.15-SPCC | 30110011 | 铬钝化卷 | 0.15-SPCC | 10 | MO002510 | MO002510-002-03 | GDH001 | 铬钝化模板 | 6579 | 2024-08-09 | 2024-08-09 | 5 | 2024-08-10 11:23:51 | 2024-08-10 14:05:12 | 江苏九天光电科技有限公司 |  | 徐兴良 |  | 1 | 0.15 | 2280 | 610 | 1 | JG12240705383 |  | 1 | G辊印(板面辊印),S色差(板面色差),B白斑(板面白斑) | 是 | 是 | 216 | 2
覆膜铬卷翻包 | JG1224070538 | JG12240705382 | 0.15 | 610 | 4800 | 3326 | B白斑(板面白斑),S色差(板面色差),G辊印(板面辊印)D顶伤(3050米传动侧约20公分处有异物掉入导致顶伤约3公分) |  | 九天覆膜-8 | 合格 | 让步接收 | 甲 | 徐刚,徐兴良 | 3326 | 1 | / |  |  |  | 30110011 | 铬钝化卷 | 0.15-SPCC | 10 | MO002510 | MO002510-002-02 | GDH001 | 铬钝化模板 | 6579 | 2024-08-09 | 2024-08-09 | 5 | 2024-08-10 11:23:51 | 2024-08-10 14:05:12 | 江苏九天光电科技有限公司 |  | 徐兴良 |  | 1 | 0.15 | 4800 | 610 | 1 | JG12240705382 |  | 1 | B白斑(板面白斑),S色差(板面色差),G辊印(板面辊印)D顶伤(3050米传动侧约20公分处有异物掉入导致顶伤约3公分) | 是 | 是 | 216 | 2
覆膜铬卷翻包 | JG1224070538 | JG12240705381 | 0.15 | 610 | 2330 | 1612 | Z振纹(400米内传边振纹),S色差(板面色差),G辊印(板面辊印),B白斑(板面白斑) |  | 九天覆膜-8 | 合格 | 让步接收 | 甲 | 徐刚,徐兴良 | 1612 | 1 | / | 30110011 | 铬钝化卷 | 0.15-SPCC | 30110011 | 铬钝化卷 | 0.15-SPCC | 10 | MO002510 | MO002510-002-01 | GDH001 | 铬钝化模板 | 6579 | 2024-08-09 | 2024-08-09 | 5 | 2024-08-10 11:23:51 | 2024-08-10 14:05:12 | 江苏九天光电科技有限公司 |  | 徐兴良 |  | 1 | 0.15 | 2330 | 610 | 1 | JG12240705381 |  | 1 | Z振纹(400米内传边振纹),S色差(板面色差),G辊印(板面辊印),B白斑(板面白斑) | 是 | 是 | 216 | 2
覆膜 | JG12240702651 | JG12240702651 | 0.25 | 610 | 2350 | 1883 | G辊印(板面辊印),H黄条印(板面轻黄条印。) | 明绿改性膜-2 | 九天覆膜-8 | 合格 | 让步接收 | 甲 | 徐刚,徐兴良 | 1764 | 1.0675 | / | 30110011 | 铬钝化卷 | 0.15-SPCC | 30312017 | 双面钢塑复合卷 | 0.25-SPCC | 10 | MO002252 | MO002252-002 | FM001 | 覆膜模板 | 1764 | 2024-08-01 | 2024-08-01 | 5 | 2024-08-10 11:15:49 | 2024-08-10 11:19:17 | 江苏九天光电科技有限公司 | 274189 | 徐兴良 |  |  | 0.15 | 0 | 610 | 1 | JG12240702651 |  | 1 | G辊印(板面辊印),H黄条印(板面轻黄条印。) | 是 | 是 | 4 | 2
覆膜 | JG12240705252 | JG12240705252 | 0.25 | 610 | 2350 | 1829 | Z振纹(传边振纹约2公分),S色差(板面色差),G辊印(板面辊印),L亮斑(板面亮斑点) | 明绿改性膜-2 | 九天覆膜-8 | 合格 | 让步接收 | 甲 | 徐刚,徐兴良 | 1715 | 1.0665 | / | 30110011 | 铬钝化卷 | 0.15-SPCC | 30312017 | 双面钢塑复合卷 | 0.25-SPCC | 10 | MO002509 | MO002509-001 | FM001 | 覆膜模板 | 1715 | 2024-08-09 | 2024-08-09 | 5 | 2024-08-10 09:49:31 | 2024-08-10 11:04:19 | 江苏九天光电科技有限公司 | 285458 | 徐兴良 |  |  | 0.15 | 0 | 610 | 1 | JG12240705252 |  | 1 | Z振纹(传边振纹约2公分),S色差(板面色差),G辊印(板面辊印),L亮斑(板面亮斑点) | 是 | 是 | 75 | 1