## sheet1
工序名称 | 新卷号 | 批号 | 机组名称 | 班组 | 参与人 | 不良现象 | 判定结果 | 来料重量 | 出料重量 | 出料长度 | 出料厚度 | 出料宽度 | 工序要求 | 来料编码 | 来料名称 | 来料规格 | 产品编码 | 产品名称 | 产品规格 | 子计划号 | 实际开始时间 | 实际结束时间 | 卷号ID | 操作工人 | 报工人 | 来料厚度 | 来料长度 | 来料宽度 | 子计划号要求 | 报表审核 | 审核人
镍钝化 | DL0024070039211 | DL002407003921 | 东方镍钝化750 | 乙 | 王晶晶 | Y氧化边(来料双边氧化色差来料板面线条印横辊印偶有挫划伤镀后不明显来料内20米顶伤划伤挫伤) | 合格品 | 1768 | 1768 | 1860 | 0.203 | 590 | 东莞海金杜门：750镍钝化工段镀镍，镍层要求A＞1.9μm，B＞1.27μm，上铁管芯，转东方退火工段 | 20600001 | 镍钝化卷半成品 | 0.203-SPCC | 31310012 | 镍钝化卷 | 0.203-SPCC | MO002450-004-01 | 2024-08-09 07:05:26 | 2024-08-09 12:15:18 |  | 5699 |  | 0.203 | 1860 | 590
镍钝化 | DL0024070039212 | DL002407003921 | 东方镍钝化750 | 乙 | 王晶晶 | Y氧化边(来料双边氧化色差来料板面线条印横辊印偶有挫划伤镀后不明显) | 合格品 | 1772 | 1772 | 1860 | 0.203 | 590 | 东莞海金杜门：750镍钝化工段镀镍，镍层要求A＞1.9μm，B＞1.27μm，上铁管芯，转东方退火工段 | 20600001 | 镍钝化卷半成品 | 0.203-SPCC | 31310012 | 镍钝化卷 | 0.203-SPCC | MO002450-004-02 | 2024-08-09 07:05:26 | 2024-08-09 12:15:18 |  | 5699 |  | 0.203 | 1860 | 590
镍钝化 | DL0024070039213 | DL002407003921 | 东方镍钝化750 | 乙 | 王晶晶 | Y氧化边(来料双边氧化色差来料板面线条印横辊印偶挫划伤镀后不明显来料尾20米顶伤划伤挫伤)来料1160米-1310米操侧边部撞伤导至跑卷 | 合格品 | 1804 | 1804 | 1900 | 0.203 | 590 | 东莞海金杜门：750镍钝化工段镀镍，镍层要求A＞1.9μm，B＞1.27μm，上铁管芯，转东方退火工段 | 20600001 | 镍钝化卷半成品 | 0.203-SPCC | 31310012 | 镍钝化卷 | 0.203-SPCC | MO002450-004-03 | 2024-08-09 07:05:26 | 2024-08-09 12:15:18 |  | 5699 |  | 0.203 | 1900 | 590
镍钝化 | DL002407003911 | DL00240700391 | 东方镍钝化750 | 甲 | 王贺阳 | Y氧化边(来料双边氧化色差板面偶有挫划伤来料内20米顶伤划伤挫伤) | 合格品 | 1926 | 1926 | 2030 | 0.203 | 590 | 东莞海金杜门：750镍钝化工段镀镍，镍层要求A＞1.9μm，B＞1.27μm，上铁管芯，转东方退火工段 | 20600001 | 镍钝化卷半成品 | 0.203-SPCC | 31310012 | 镍钝化卷 | 0.203-SPCC | MO002482-001-01 | 2024-08-09 12:22:14 | 2024-08-09 17:45:32 |  | 5698 |  | 0.203 | 2030 | 590
镍钝化 | DL002407003912 | DL00240700391 | 东方镍钝化750 | 甲 | 王贺阳 | Y氧化边(来料双边氧化边色差板面偶有挫划伤来料955米板面中间顶伤) | 合格品 | 1926 | 1926 | 2030 | 0.203 | 590 | 东莞海金杜门：750镍钝化工段镀镍，镍层要求A＞1.9μm，B＞1.27μm，上铁管芯，转东方退火工段 | 20600001 | 镍钝化卷半成品 | 0.203-SPCC | 31310012 | 镍钝化卷 | 0.203-SPCC | MO002482-001-02 | 2024-08-09 12:22:14 | 2024-08-09 17:45:32 |  | 5698 |  | 0.203 | 2030 | 590
镍钝化 | DL002407003913 | DL00240700391 | 东方镍钝化750 | 甲 | 王贺阳 | Y氧化边(来料双边氧化边色差板面偶有挫划伤来料尾20米顶伤划伤挫伤 停机印) 来料尾50m传侧5cm边浪重 | 合格品 | 1936 | 1936 | 2040 | 0.203 | 590 | 东莞海金杜门：750镍钝化工段镀镍，镍层要求A＞1.9μm，B＞1.27μm，上铁管芯，转东方退火工段 | 20600001 | 镍钝化卷半成品 | 0.203-SPCC | 31310012 | 镍钝化卷 | 0.203-SPCC | MO002482-001-03 | 2024-08-09 12:22:14 | 2024-08-09 17:45:32 |  | 5698 |  | 0.203 | 2040 | 590
镍钝化 | DL002407001921 | DL00240700192 | 东方镍钝化750 | 甲 | 王贺阳 | Y氧化边(来料双边氧化色差，来料板面偶有擦划伤。来料内20米顶伤划伤挫伤印。) | 合格品 | 1764 | 1764 | 1860 | 0.203 | 590 | 东莞海金杜门：750镍钝化工段镀镍，镍层要求A＞1.9μm，B＞1.27μm，上铁管芯，转东方退火工段 | 20600001 | 镍钝化卷半成品 | 0.203-SPCC | 31310012 | 镍钝化卷 | 0.203-SPCC | MO002482-002-01 | 2024-08-09 17:48:29 | 2024-08-09 22:28:14 |  | 5698 |  | 0.203 | 1860 | 590
镍钝化 | DL002407001922 | DL00240700192 | 东方镍钝化750 | 甲 | 王贺阳 | Y氧化边(来料双边氧化色差，来料板面偶有擦划伤。) | 合格品 | 1764 | 1764 | 1860 | 0.203 | 590 | 东莞海金杜门：750镍钝化工段镀镍，镍层要求A＞1.9μm，B＞1.27μm，上铁管芯，转东方退火工段 | 20600001 | 镍钝化卷半成品 | 0.203-SPCC | 31310012 | 镍钝化卷 | 0.203-SPCC | MO002482-002-02 | 2024-08-09 17:48:29 | 2024-08-09 22:28:14 |  | 5698 |  | 0.203 | 1860 | 590
镍钝化 | DL002407001923 | DL00240700192 | 东方镍钝化750 | 乙 | 王晶晶 | Y氧化边(来料双边氧化色差，来料板面偶有擦划伤。来料尾20米顶伤划伤挫伤印。) | 合格品 | 1800 | 1800 | 1900 | 0.203 | 590 | 东莞海金杜门：750镍钝化工段镀镍，镍层要求A＞1.9μm，B＞1.27μm，上铁管芯，转东方退火工段 | 20600001 | 镍钝化卷半成品 | 0.203-SPCC | 31310012 | 镍钝化卷 | 0.203-SPCC | MO002482-002-03 | 2024-08-09 17:48:29 | 2024-08-09 22:28:14 |  | 5698 |  | 0.203 | 1900 | 590
镍钝化 | DL002407003711 | DL00240700371 | 东方镍钝化750 | 乙 | 王晶晶 | Y氧化边(来料双边氧化色差，来料板面线条印，横辊印，偶有擦划伤，镀后不明显。来料内20米顶伤划伤挫伤.) | 合格品 | 1836 | 1836 | 1560 | 0.254 | 590 | 海金杜门：750镍钝化工段镀镍，镍层要求A＞1.9μm，B＞0.38μm，上铁管芯，转东方退火工段 | 20600002 | 镍钝化卷半成品 | 0.254-SPCC | 31310013 | 镍钝化卷 | 0.254-SPCC | MO002503-001-01 | 2024-08-10 02:51:25 | 2024-08-10 07:02:03 |  | 5699 |  | 0.254 | 1560 | 590
镍钝化 | DL002407003712 | DL00240700371 | 东方镍钝化750 | 乙 | 王晶晶 | Y氧化边(来料双边氧化色差，来料板面线条印，横辊印，偶有擦划伤，镀后不明显。) | 合格品 | 1836 | 1836 | 1560 | 0.254 | 590 | 海金杜门：750镍钝化工段镀镍，镍层要求A＞1.9μm，B＞0.38μm，上铁管芯，转东方退火工段 | 20600002 | 镍钝化卷半成品 | 0.254-SPCC | 31310013 | 镍钝化卷 | 0.254-SPCC | MO002503-001-02 | 2024-08-10 02:51:25 | 2024-08-10 07:02:03 |  | 5699 |  | 0.254 | 1560 | 590
镍钝化 | DL002407003713 | DL00240700371 | 东方镍钝化750 | 乙 | 王晶晶 | Y氧化边(来料双边氧化色差，来料板面线条印，横辊印，偶有擦划伤，镀后不明显。来料尾20米顶伤划伤挫伤.) | 合格品 | 1888 | 1888 | 1600 | 0.254 | 590 | 海金杜门：750镍钝化工段镀镍，镍层要求A＞1.9μm，B＞0.38μm，上铁管芯，转东方退火工段 | 20600002 | 镍钝化卷半成品 | 0.254-SPCC | 31310013 | 镍钝化卷 | 0.254-SPCC | MO002503-001-03 | 2024-08-10 02:51:25 | 2024-08-10 07:02:03 |  | 5699 |  | 0.254 | 1600 | 590
镍钝化 | DL002407004511 | DL00240700451 | 东方镍钝化750 | 乙 | 王晶晶 | Y氧化边(来料双边氧化色差，来料板面线条印，横辊印，偶有擦划伤，镀后不明显。来料内30米顶伤划伤挫伤，粘钢印。) | 合格品 | 1950 | 1950 | 1640 | 0.254 | 590 | 海金杜门：750镍钝化工段镀镍，镍层要求A＞1.9μm，B＞0.38μm，上铁管芯，转东方退火工段 | 20600002 | 镍钝化卷半成品 | 0.254-SPCC | 31310013 | 镍钝化卷 | 0.254-SPCC | MO002503-002-01 | 2024-08-09 22:30:24 | 2024-08-10 02:48:08 |  | 5699 |  | 0.254 | 1640 | 590
镍钝化 | DL002407004512 | DL00240700451 | 东方镍钝化750 | 乙 | 王晶晶 | Y氧化边(来料双边氧化色差，来料板面线条印，横辊印，偶有擦划伤，镀后不明显。) | 合格品 | 1948 | 1948 | 1640 | 0.254 | 590 | 海金杜门：750镍钝化工段镀镍，镍层要求A＞1.9μm，B＞0.38μm，上铁管芯，转东方退火工段 | 20600002 | 镍钝化卷半成品 | 0.254-SPCC | 31310013 | 镍钝化卷 | 0.254-SPCC | MO002503-002-02 | 2024-08-09 22:30:24 | 2024-08-10 02:48:08 |  | 5699 |  | 0.254 | 1640 | 590
镍钝化 | DL002407004513 | DL00240700451 | 东方镍钝化750 | 乙 | 王晶晶 | Y氧化边(来料双边氧化色差，来料板面线条印，横辊印，偶有擦划伤，镀后不明显。来料尾50米传边大黑斑，镀后水锈白斑。来料尾20米顶伤划伤挫伤。) | 合格品 | 1920 | 1920 | 1630 | 0.254 | 590 | 海金杜门：750镍钝化工段镀镍，镍层要求A＞1.9μm，B＞0.38μm，上铁管芯，转东方退火工段 | 20600002 | 镍钝化卷半成品 | 0.254-SPCC | 31310013 | 镍钝化卷 | 0.254-SPCC | MO002503-002-03 | 2024-08-09 22:30:24 | 2024-08-10 02:48:08 |  | 5699 |  | 0.254 | 1630 | 590