## sheet1
工序名称 | 新卷号 | 批号 | 机组名称 | 工序状态 | 检验结果 | 班组 | 参与人 | 来料重量 | 出料重量 | 成材率 | 出料长度 | 出料厚度 | 出料宽度 | 工序要求 | 备注 | 来料编码 | 来料名称 | 来料规格 | 产品编码 | 产品名称 | 产品规格 | 膜名称 | 排序 | 主计划号 | 子计划号 | 工序流程编码 | 工序流程名称 | 工单需求 | 计划开始时间 | 计划结束时间 | 工单状态 | 开始时间 | 产出时间 | 组织名称 | 卷号ID | 操作工人 | 报工人 | 检验 | 来料厚度 | 来料长度 | 来料宽度 | 是否分卷 | 原卷号 | 工单要求 | 是否成品 | 不良现象 | 是否入库 | 入库审核 | 生产工时 | 工单行号
最终平整 | JG91240700092 | JG9124070009 | 九天800平整 | 合格 | 让步接收 | 甲 | 朱俊 | 6150 | 6110 | 0.9935 | 12910 | 0.1 | 630 | 平整 | 线辊印(操作侧13公分左右线印) | 20100025 | 轧硬 | 0.4*630-SPCC | 30210015 | 光亮卷 | 0.1-SPCC |  | 60 | MO002305 | MO002305-001-02 | GLJ003 | 光亮卷前处理 模板 | 10635 | 2024-08-03 | 2024-08-03 | 3 | 2024-08-12 06:07:27 | 2024-08-12 07:25:29 | 江苏九天光电科技有限公司 | 277231 | 唐斌 |  |  | 0.1 | 13000 | 630 | 1 | JG91240700092 | 脱脂第一包分4300KG | 1 | X线辊印(操作侧13公分左右线印) | 是 | 是 | 11587 | 1
最终平整 | JG91240700132 | JG9124070013 | 九天800平整 | 合格 | 让步接收 | 甲 | 朱俊 | 6200 | 6160 | 0.9935 | 12960 | 0.1 | 630 | 平整 | 线辊印(操作侧13公分左右) | 20100025 | 轧硬 | 0.4*630-SPCC | 30210015 | 光亮卷 | 0.1-SPCC |  | 60 | MO002305 | MO002305-003-02 | GLJ003 | 光亮卷前处理 模板 | 10640 | 2024-08-03 | 2024-08-03 | 3 | 2024-08-12 04:24:21 | 2024-08-12 05:55:27 | 江苏九天光电科技有限公司 | 277233 | 朱俊 |  |  | 0.1 | 13000 | 630 | 1 | JG91240700132 | 脱脂第一包分4300KG | 1 | X线辊印(操作侧13公分左右线印) | 是 | 是 | 12036 | 3
最终平整 | JL0024010083-21 | JL0024010083-21 | 九天850平整 | 合格 | 让步接收 | 甲 | 马晓飞 | 1704 | 1660 | 0.9742 | 2780 | 0.125 | 630 | 平整 | 镍带改轧料 | 31310025 | 镍钝化卷 | 0.4-SPCC | 30210004 | 光亮卷 | 0.125-SPCC |  | 60 | MO002281 | MO002281-006 | GLJ003 | 光亮卷前处理 模板 | 1772 | 2024-08-02 | 2024-08-02 | 5 | 2024-08-12 03:49:58 | 2024-08-12 04:30:21 | 江苏九天光电科技有限公司 | 276067 | 马晓飞 |  |  | 0.125 | 2810 | 610 | 1 | JL0024010083-21 |  | 1 |  | 是 | 是 | 2843 | 6
最终平整 | JG91240700192 | JG9124070019 | 九天800平整 | 合格 | 合格品 | 甲 | 唐斌 | 5730 | 5704 | 0.9955 | 11800 | 0.1 | 630 | 平整 |  | 20100025 | 轧硬 | 0.4*630-SPCC | 30210015 | 光亮卷 | 0.1-SPCC |  | 60 | MO002305 | MO002305-006-02 | GLJ003 | 光亮卷前处理 模板 | 10190 | 2024-08-03 | 2024-08-03 | 3 | 2024-08-12 02:53:49 | 2024-08-12 04:23:56 | 江苏九天光电科技有限公司 | 277236 | 唐斌 |  |  | 0.1 | 12000 | 630 | 1 | JG91240700192 | 脱脂第一包分4300KG | 1 |  | 是 | 是 | 8775 | 6
最终平整 | JL0023110107-212 | JL0023110107-212 | 九天850平整 | 合格 | 让步接收 | 甲 | 马晓飞 | 1370 | 1350 | 0.9854 | 2250 | 0.125 | 630 | 平整 | 镍带改轧料 | 31310025 | 镍钝化卷 | 0.4-SPCC | 30210004 | 光亮卷 | 0.125-SPCC |  | 60 | MO002281 | MO002281-004 | GLJ003 | 光亮卷前处理 模板 | 1440 | 2024-08-02 | 2024-08-02 | 5 | 2024-08-12 03:49:17 | 2024-08-12 03:49:40 | 江苏九天光电科技有限公司 | 276061 | 马晓飞 |  |  | 0.125 | 2265 | 630 | 1 | JL0023110107-212 |  | 1 |  | 是 | 是 | 2802 | 4
最终平整 | JL0023120131-11 | JL0023120131-11 | 九天850平整 | 合格 | 合格品 | 甲 | 马晓飞 | 1960 | 1936 | 0.9878 | 3220 | 0.125 | 630 | 平整 | K孔洞(259米传591毫米1个0.12,402-482米传575-591毫米9个0.03-0.12平方毫米已夹纸 1079-1087米传584-589毫米3个0.06-0.12平方毫米) | 31310025 | 镍钝化卷 | 0.4-SPCC | 30210004 | 光亮卷 | 0.125-SPCC |  | 60 | MO002281 | MO002281-005 | GLJ003 | 光亮卷前处理 模板 | 1996 | 2024-08-02 | 2024-08-02 | 3 | 2024-08-12 03:08:52 | 2024-08-12 03:32:05 | 江苏九天光电科技有限公司 | 276062 | 马晓飞 |  |  | 0.125 | 3236 | 630 | 1 | JL0023120131-11 |  | 1 | K孔洞(259米传591毫米1个0.12,402-482米传575-591毫米9个0.03-0.12平方毫米已夹纸 1079-1087米传584-589毫米3个0.06-0.12平方毫米) | 否 | 否 |  | 5
最终平整 | JG12240705621 | JG1224070562 | 九天850平整 | 合格 | 让步接收 | 甲 | 刘勇 | 5480 | 5450 | 0.9945 | 10060 | 0.1 | 710 | 平整 | 孔洞(4369米传61毫米1个0.21平方毫米),撞伤折印(尾部200米左右操作侧2CM左右) | 20100028 | 轧硬 | 0.4*710-SPCC | 30210015 | 光亮卷 | 0.1-SPCC |  | 60 | MO002077 | MO002077-010-01 | GLJ003 | 光亮卷前处理 模板 | 13240 | 2024-07-26 | 2024-07-26 | 5 | 2024-08-12 01:58:20 | 2024-08-12 03:07:45 | 江苏九天光电科技有限公司 | 261449 | 刘勇 |  |  | 0.1 | 10030 | 710 | 1 | JG12240705621 |  | 1 | K孔洞(4369米传61毫米1个0.21平方毫米),Z撞伤折印(尾部200米左右操作侧2CM左右) | 是 | 是 | 6177 | 10
最终平整 | JG91240700332 | JG9124070033 | 九天800平整 | 合格 | 让步接收 | 甲 | 朱俊 | 6210 | 6168 | 0.9932 | 12870 | 0.1 | 630 | 平整 | 孔洞(277米操533毫米孔洞面积0.19) | 20100025 | 轧硬 | 0.4*630-SPCC | 30210015 | 光亮卷 | 0.1-SPCC |  | 60 | MO002305 | MO002305-014-02 | GLJ003 | 光亮卷前处理 模板 | 10660 | 2024-08-03 | 2024-08-03 | 3 | 2024-08-12 01:19:51 | 2024-08-12 02:53:21 | 江苏九天光电科技有限公司 | 277244 | 朱俊 |  |  | 0.1 | 12930 | 630 | 1 | JG91240700332 | 脱脂第一包分4300KG | 1 | K孔洞(277米操533毫米孔洞面积0.19) | 是 | 是 | 8003 | 14
最终平整 | JG122407038812 | JG1224070388 | 九天850平整 | 其他入库 | 协议品 | 甲 | 马晓飞 | 800 | 800 | 1 | 1510 | 0.1 | 710 | 平整 | 短带。孔洞(353米传36毫米1个0.36,356米传36毫米1个0.33,899米传15毫米1个0.21，1180米传98毫米1个0.24平方毫米 ) |  |  |  | 30210015 | 光亮卷 | 0.1-SPCC |  | 60 | MO002019 | MO002019-003-01-02 | GLJ003 | 光亮卷前处理 模板 | 13670 | 2024-07-24 | 2024-07-24 | 5 | 2024-08-12 00:32:47 | 2024-08-12 01:55:58 | 江苏九天光电科技有限公司 |  | 马晓飞 |  | 1 | 0.1 | 1510 | 710 | 1 | JG122407038812 |  | 1 | K孔洞(353米传36毫米1个0.36,356米传36毫米1个0.33,899米传15毫米1个0.21，1180米传98毫米1个0.24平方毫米 ) | 是 | 是 | 2774 | 3
最终平整 | JG122407038811 | JG1224070388 | 九天850平整 | 合格 | 让步接收 | 甲 | 马晓飞 | 5190 | 5190 | 1 | 9800 | 0.1 | 710 | 平整 | 孔洞(4951米传42毫米1个0.24,5662米传471毫米1个0.12,6635米传84毫米1个0.15,7015米传9毫米1个0.33平方毫米) | 20100028 | 轧硬 | 0.4*710-SPCC | 30210015 | 光亮卷 | 0.1-SPCC |  | 60 | MO002019 | MO002019-003-01-01 | GLJ003 | 光亮卷前处理 模板 | 13670 | 2024-07-24 | 2024-07-24 | 5 | 2024-08-12 00:32:47 | 2024-08-12 01:55:58 | 江苏九天光电科技有限公司 |  | 马晓飞 |  | 1 | 0.1 | 9800 | 710 | 1 | JG122407038811 |  | 1 | K孔洞(4951米传42毫米1个0.24,5662米传47毫米1个0.12,6635米传84毫米1个0.15,7015米传9毫米1个0.33平方毫米) | 是 | 是 | 2774 | 3
最终平整 | JG91240700312 | JG9124070031 | 九天800平整 | 合格 | 合格品 | 甲 | 唐斌 | 6310 | 6268 | 0.9933 | 12920 | 0.1 | 630 | 平整 |  | 20100025 | 轧硬 | 0.4*630-SPCC | 30210015 | 光亮卷 | 0.1-SPCC |  | 60 | MO002305 | MO002305-012-02 | GLJ003 | 光亮卷前处理 模板 | 10740 | 2024-08-03 | 2024-08-03 | 3 | 2024-08-11 23:54:29 | 2024-08-12 01:19:22 | 江苏九天光电科技有限公司 | 277242 | 唐斌 |  |  | 0.1 | 13020 | 630 | 1 | JG91240700312 | 脱脂第一包分4300KG | 1 |  | 是 | 是 | 8569 | 12
最终平整 | JG12240705581 | JG1224070558 | 九天850平整 | 返工 | 返工 | 甲 | 刘勇 | 5470 | 5420 | 0.9909 | 10050 | 0.1 | 710 | 平整 | Q缺口(内1150米操作侧1CM左右偶有缺口和叠带已夹纸),G辊印(内1150米操作侧4CM左右有辊印松花印叠带).内1150米剪掉 |  |  |  | 30210015 | 光亮卷 | 0.1-SPCC |  | 60 | MO002077 | MO002077-006-01 | GLJ003 | 光亮卷前处理 模板 | 13160 | 2024-07-26 | 2024-07-26 | 3 | 2024-08-11 21:50:21 | 2024-08-12 00:31:27 | 江苏九天光电科技有限公司 | 261443 | 刘勇 |  |  | 0.1 | 10050 | 710 | 1 | JG12240705581 |  | 1 | Q缺口(内1150米操作侧1CM左右偶有缺口和叠带已夹纸),G辊印(内1150米操作侧4CM左右有辊印松花印叠带) |  |  | 12761 | 6
最终平整 | JG1224070583 | JG1224070583 | 九天800平整 | 合格 | 让步接收 | 甲 | 朱俊 | 4980 | 4948 | 0.9936 | 7050 | 0.15 | 610 | 平整 | K孔洞(19米操258毫米孔洞面积0.74,0.51) | 20100023 | 轧硬 | 0.4*610-SPCC | 30210011 | 光亮卷 | 0.15-SPCC |  | 60 | MO002115 | MO002115-011 | GLJ003 | 光亮卷前处理 模板 | 5080 | 2024-07-27 | 2024-07-27 | 5 | 2024-08-11 23:52:31 | 2024-08-11 23:53:55 | 江苏九天光电科技有限公司 | 263188 | 朱俊 |  |  | 0.15 | 7080 | 610 | 1 | JG1224070583 |  | 1 | K孔洞(19米操258毫米孔洞面积0.74,0.51) | 是 | 是 | 5812 | 11
最终平整 | JG1224070541 | JG1224070541 | 九天800平整 | 合格 | 合格品 | 甲 | 唐斌 | 5230 | 5178 | 0.9901 | 7150 | 0.15 | 610 | 平整 |  | 20100023 | 轧硬 | 0.4*610-SPCC | 30210011 | 光亮卷 | 0.15-SPCC |  | 60 | MO002182 | MO002182-003 | GLJ003 | 光亮卷前处理 模板 | 5310 | 2024-07-29 | 2024-07-29 | 5 | 2024-08-11 23:49:55 | 2024-08-11 23:50:26 | 江苏九天光电科技有限公司 | 267696 | 唐斌 |  |  | 0.15 | 7220 | 610 | 1 | JG1224070541 |  | 1 |  | 是 | 是 | 4510 | 3
最终平整 | DL002407001511 | DL002407001511 | 九天850平整 | 合格 | 让步接收 | 乙 | 钱九龙 | 1960 | 1882 | 0.9602 | 1970 | 0.203 | 590 | 海金杜门：（0.203*590）平整后转东方分剪 | 来料横辊印，头尾挫划伤，小白斑点，色差条印，振纹，内60米操0.5厘米撞伤辊印，925/935米传88/89毫米2个0.06/0.15平方毫米孔洞（晚夹纸20米左右） | 31310012 | 镍钝化卷 | 0.203-SPCC | 31310012 | 镍钝化卷 | 0.203-SPCC |  | 10 | MO002554 | MO002554-004 | NDHJ001 | 预镀镍模板 | 1960 | 2024-08-11 | 2024-08-11 | 5 | 2024-08-11 19:04:55 | 2024-08-11 19:38:01 | 江苏九天光电科技有限公司 | 286878 | 钱九龙 |  |  | 0.203 | 2030 | 590 | 1 | DL002407001511 | 海金杜门：（0.203*590）平整后转东方分剪 | 1 | K孔洞(来料横辊印，头尾挫划伤，小白斑点，色差条印，振纹，内60米操0.5厘米撞伤辊印，925/935米传88/89毫米2个0.06/0.15平方毫米孔洞，晚夹20米左右) | 是 | 是 | 34 | 4
最终平整 | DL0024070039212 | DL0024070039212 | 九天850平整 | 合格 | 让步接收 | 乙 | 张兴华 | 1772 | 1746 | 0.9853 | 1840 | 0.203 | 590 | 海金杜门：（0.203*590）平整后转东方分剪 | 来料横辊印，头尾挫划伤，小白斑点，色差条印，振纹，1600米左右操1-2厘米开始粘钢折印 | 31310012 | 镍钝化卷 | 0.203-SPCC | 31310012 | 镍钝化卷 | 0.203-SPCC |  | 10 | MO002554 | MO002554-012 | NDHJ001 | 预镀镍模板 | 1772 | 2024-08-11 | 2024-08-11 | 5 | 2024-08-11 18:23:13 | 2024-08-11 19:04:40 | 江苏九天光电科技有限公司 | 286886 | 张兴华 |  |  | 0.203 | 1860 | 590 | 1 | DL0024070039212 | 海金杜门：（0.203*590）平整后转东方分剪 | 1 | Z折印(来料横辊印，头尾挫划伤，小白斑点，色差条印，振纹，1600米操1-2厘米开始粘钢折印) | 是 | 是 | 41 | 12
最终平整 | DL0024070018112 | DL0024070018112 | 九天850平整 | 合格 | 让步接收 | 乙 | 钱九龙 | 1638 | 1614 | 0.9853 | 1700 | 0.203 | 590 | 海金杜门：（0.203*590）平整后转东方分剪 | 来料横辊印，头尾挫划伤，小白斑点，色差条印，振纹 | 31310012 | 镍钝化卷 | 0.203-SPCC | 31310012 | 镍钝化卷 | 0.203-SPCC |  | 10 | MO002554 | MO002554-008 | NDHJ001 | 预镀镍模板 | 1638 | 2024-08-11 | 2024-08-11 | 5 | 2024-08-11 17:41:33 | 2024-08-11 18:22:52 | 江苏九天光电科技有限公司 | 286882 | 钱九龙 |  |  | 0.203 | 1720 | 590 | 1 | DL0024070018112 | 海金杜门：（0.203*590）平整后转东方分剪 | 1 | S色差条印(来料横辊印，头尾挫划伤，小白斑点，色差条印，振纹，) | 是 | 是 | 41 | 8
最终平整 | DL002407001522 | DL002407001522 | 九天850平整 | 合格 | 让步接收 | 乙 | 张兴华 | 1946 | 1918 | 0.9856 | 2010 | 0.203 | 590 | 海金杜门：（0.203*590）平整后转东方分剪 | 来料横辊印，头尾挫划伤，小白斑点，色差条印，振纹，1700米左右开始操1-3粘钢折印 | 31310012 | 镍钝化卷 | 0.203-SPCC | 31310012 | 镍钝化卷 | 0.203-SPCC |  | 10 | MO002554 | MO002554-002 | NDHJ001 | 预镀镍模板 | 1946 | 2024-08-11 | 2024-08-11 | 5 | 2024-08-11 16:52:32 | 2024-08-11 17:41:20 | 江苏九天光电科技有限公司 | 286864 | 张兴华 |  |  | 0.203 | 2030 | 590 | 1 | DL002407001522 | 海金杜门：（0.203*590）平整后转东方分剪 | 1 | Z折印(来料横辊印，头尾挫划伤，小白斑点，色差条印，振纹，1700米操1-3粘钢折印) | 是 | 是 | 49 | 2
最终平整 | DL002407001513 | DL002407001513 | 九天850平整 | 合格 | 让步接收 | 乙 | 钱九龙 | 1850 | 1824 | 0.9859 | 1900 | 0.203 | 590 | 海金杜门：（0.203*590）平整后转东方分剪 | 来料横辊印，头尾挫划伤，小白斑点，色差条印，振纹，内20米停机印内有个孔洞 | 31310012 | 镍钝化卷 | 0.203-SPCC | 31310012 | 镍钝化卷 | 0.203-SPCC |  | 10 | MO002554 | MO002554-005 | NDHJ001 | 预镀镍模板 | 1850 | 2024-08-11 | 2024-08-11 | 5 | 2024-08-11 16:03:47 | 2024-08-11 16:52:13 | 江苏九天光电科技有限公司 | 286879 | 钱九龙 |  |  | 0.203 | 1920 | 590 | 1 | DL002407001513 | 海金杜门：（0.203*590）平整后转东方分剪 | 1 | S色差条印(来料横辊印，头尾挫划伤，小白斑点，色差条印，振纹，内20米停机印内有个孔洞) | 是 | 是 | 49 | 5
最终平整 | DL0024070018113 | DL0024070018113 | 九天850平整 | 合格 | 让步接收 | 乙 | 张兴华 | 1682 | 1654 | 0.9834 | 1750 | 0.203 | 590 | 海金杜门：（0.203*590）平整后转东方分剪 | 来料横辊印，头尾挫划伤，小白斑点，色差条印，振纹， | 31310012 | 镍钝化卷 | 0.203-SPCC | 31310012 | 镍钝化卷 | 0.203-SPCC |  | 10 | MO002554 | MO002554-010 | NDHJ001 | 预镀镍模板 | 1682 | 2024-08-11 | 2024-08-11 | 5 | 2024-08-11 15:27:10 | 2024-08-11 16:03:15 | 江苏九天光电科技有限公司 | 286884 | 张兴华 |  |  | 0.203 | 1770 | 590 | 1 | DL0024070018113 | 海金杜门：（0.203*590）平整后转东方分剪 | 1 | S色差条印(来料横辊印，头尾挫划伤，小白斑点，色差条印，振纹，) | 是 | 是 | 36 | 10
最终平整 | DL0024070018111 | DL0024070018111 | 九天850平整 | 合格 | 让步接收 | 乙 | 张兴华 | 1636 | 1600 | 0.978 | 1700 | 0.203 | 590 | 海金杜门：（0.203*590）平整后转东方分剪 | 来料横辊印，头尾挫划伤，小白斑点，色差条印，振纹，1520米标记传10厘米左右2个黑斑印 | 31310012 | 镍钝化卷 | 0.203-SPCC | 31310012 | 镍钝化卷 | 0.203-SPCC |  | 10 | MO002554 | MO002554-007 | NDHJ001 | 预镀镍模板 | 1636 | 2024-08-11 | 2024-08-11 | 5 | 2024-08-11 14:34:47 | 2024-08-11 15:21:30 | 江苏九天光电科技有限公司 | 286881 | 张兴华 |  |  | 0.203 | 1720 | 590 | 1 | DL0024070018111 | 海金杜门：（0.203*590）平整后转东方分剪 | 1 | S色差条印(来料横辊印，头尾挫划伤，小白斑点，色差条印，振纹，1520米标记传10厘米左右2个黑斑印) | 是 | 是 | 47 | 7
最终平整 | DL002407001523 | DL002407001523 | 九天850平整 | 合格 | 让步接收 | 乙 | 钱九龙 | 1940 | 1870 | 0.9639 | 1970 | 0.203 | 590 | 海金杜门：（0.203*590）平整后转东方分剪 | 来料横辊印，头尾挫划伤，小白斑点，色差条印，振纹，内30米标记多次停机印，665米标记传15厘米有个油泥斑，1600米操1-2厘米开始粘钢折印结束3厘米左右 | 31310012 | 镍钝化卷 | 0.203-SPCC | 31310012 | 镍钝化卷 | 0.203-SPCC |  | 10 | MO002554 | MO002554-001 | NDHJ001 | 预镀镍模板 | 1940 | 2024-08-11 | 2024-08-11 | 5 | 2024-08-11 13:44:13 | 2024-08-11 14:34:34 | 江苏九天光电科技有限公司 | 286858 | 张兴华 |  |  | 0.203 | 2025 | 590 | 1 | DL002407001523 | 海金杜门：（0.203*590）平整后转东方分剪 | 1 | Z折印(来料横辊印，头尾挫划伤，小白斑点，色差条印，振纹，内30米标记多次停机印，665米标记传15厘米有个油泥斑，1600米操1-2厘米开始粘钢折印结束3厘米左右) | 是 | 是 | 50 | 1
最终平整 | DL002407004312 | DL002407004312 | 九天850平整 | 合格 | 让步接收 | 乙 | 钱九龙 | 1944 | 1910 | 0.9825 | 1610 | 0.254 | 590 | 海金杜门：（0.254*590）平整后转东方分剪 | 来料横辊印，头尾挫划伤，小白斑点，色差条印，振纹，1200米左右操1-2厘米开始粘钢折印 | 20600002 | 镍钝化卷半成品 | 0.254-SPCC | 20600002 | 镍钝化卷半成品 | 0.254-SPCC |  | 10 | MO002315 | MO002315-001 | NDHJ001 | 预镀镍模板 | 1944 | 2024-08-03 | 2024-08-03 | 5 | 2024-08-11 12:11:44 | 2024-08-11 13:43:54 | 江苏九天光电科技有限公司 | 278124 | 钱九龙 |  |  | 0.254 | 0 | 590 | 1 | DL002407004312 | 海金杜门：（0.254*590）平整后转东方分剪 | 1 | Z折印(来料横辊印，头尾挫划伤，小白斑点，色差条印，振纹，1200米操1-2厘米开始粘钢折印) | 是 | 是 | 92 | 1
最终平整 | DL002407001022 | DL002407001022 | 九天850平整 | 合格 | 让步接收 | 乙 | 张兴华 | 1554 | 1524 | 0.9807 | 1310 | 0.254 | 590 | 海金杜门：（0.254*590）平整后转东方分剪 | 来料横辊印，头尾挫划伤，小白斑点，色差条印，振纹，1119米传258毫米有个0.03平方毫米孔洞（夹纸晚了50米左右），尾部50米左右油泥斑点 | 20600002 | 镍钝化卷半成品 | 0.254-SPCC | 20600002 | 镍钝化卷半成品 | 0.254-SPCC |  | 10 | MO002315 | MO002315-004 | NDHJ001 | 预镀镍模板 | 1554 | 2024-08-03 | 2024-08-03 | 5 | 2024-08-11 10:56:33 | 2024-08-11 12:11:32 | 江苏九天光电科技有限公司 | 278131 | 张兴华 |  |  | 0.254 | 0 | 590 | 1 | DL002407001022 | 海金杜门：（0.254*590）平整后转东方分剪 | 1 | K孔洞(来料横辊印，头尾挫划伤，小白斑点，色差条印，振纹，1119米传258毫米有个0.03平方毫米孔洞，标记夹晚50米左右尾部50米左右油泥斑点) | 是 | 是 | 75 | 4
最终平整 | DL002407004321 | DL002407004321 | 九天850平整 | 合格 | 让步接收 | 乙 | 钱九龙 | 1870 | 1842 | 0.985 | 1560 | 0.254 | 590 | 海金杜门：（0.254*590）平整后转东方分剪 | 来料横辊印，头尾挫划伤，小白斑点，色差条印，振纹，内15米标记油斑印 | 20600002 | 镍钝化卷半成品 | 0.254-SPCC | 20600002 | 镍钝化卷半成品 | 0.254-SPCC |  | 10 | MO002315 | MO002315-002 | NDHJ001 | 预镀镍模板 | 1870 | 2024-08-03 | 2024-08-03 | 5 | 2024-08-11 10:06:21 | 2024-08-11 10:56:18 | 江苏九天光电科技有限公司 | 278128 | 钱九龙 |  |  | 0.254 | 0 | 590 | 1 | DL002407004321 | 海金杜门：（0.254*590）平整后转东方分剪 | 1 | S色差条印(来料横辊印，头尾挫划伤，小白斑点，色差条印，振纹，内15米标记油斑印) | 是 | 是 | 50 | 2
最终平整 | DL002407004712 | DL002407004712 | 九天850平整 | 合格 | 让步接收 | 乙 | 张兴华 | 1920 | 1860 | 0.9688 | 1590 | 0.254 | 590 | 海金杜门：（0.254*590）平整后转东方分剪 | 来料横辊印，头尾挫划伤，小白斑点，色差条印，振纹，1200米开始传1-2厘米粘钢折印结束3厘米左右 |  |  |  | 20600002 | 镍钝化卷半成品 | 0.254-SPCC |  | 10 | MO002315 | MO002315-003 | NDHJ001 | 预镀镍模板 | 1920 | 2024-08-03 | 2024-08-03 | 5 | 2024-08-11 09:08:40 | 2024-08-11 10:06:05 | 江苏九天光电科技有限公司 | 278130 | 张兴华 |  |  | 0.254 | 0 | 590 | 1 | DL002407004712 | 海金杜门：（0.254*590）平整后转东方分剪 | 1 | Z折印(来料横辊印，头尾挫划伤，小白斑点，色差条印，振纹，1200传1-2厘米开始粘钢折印结束3厘米左右) | 是 | 是 | 58 | 3
最终平整 | JG12240705531 | JG1224070553 | 九天850平整 | 合格 | 合格品 | 甲 | 刘勇 | 5512 | 5476 | 0.9935 | 10140 | 0.1 | 710 | 平整 |  | 20100028 | 轧硬 | 0.4*710-SPCC | 30210015 | 光亮卷 | 0.1-SPCC |  | 60 | MO002077 | MO002077-001-01 | GLJ003 | 光亮卷前处理 模板 | 12970 | 2024-07-26 | 2024-07-26 | 5 | 2024-08-11 07:47:32 | 2024-08-11 07:47:57 | 江苏九天光电科技有限公司 | 261432 | 刘勇 |  |  | 0.1 | 10170 | 710 | 1 | JG12240705531 |  | 1 |  | 是 | 是 | 7352 | 1
最终平整 | JG1224070575 | JG1224070575 | 九天800平整 | 合格 | 合格品 | 甲 | 朱俊 | 5000 | 4974 | 0.9948 | 7090 | 0.15 | 610 | 平整 |  | 20100023 | 轧硬 | 0.4*610-SPCC | 30210011 | 光亮卷 | 0.15-SPCC |  | 60 | MO002115 | MO002115-005 | GLJ003 | 光亮卷前处理 模板 | 5080 | 2024-07-27 | 2024-07-27 | 5 | 2024-08-11 06:18:46 | 2024-08-11 06:19:15 | 江苏九天光电科技有限公司 | 263181 | 朱俊 |  |  | 0.15 | 7120 | 610 | 1 | JG1224070575 |  | 1 |  | 是 | 是 | 7275 | 5
最终平整 | JG122407041012 | JG1224070410 | 九天850平整 | 合格 | 让步接收 | 甲 | 马晓飞 | 1242 | 1242 | 1 | 2290 | 0.1 | 710 | 平整 |  | 20100028 | 轧硬 | 0.4*710-SPCC | 30210015 | 光亮卷 | 0.1-SPCC |  | 60 | MO001796 | MO001796-003-01-02 | GLJ003 | 光亮卷前处理 模板 | 13760 | 2024-07-19 | 2024-07-19 | 5 | 2024-08-11 05:39:59 | 2024-08-11 06:14:04 | 江苏九天光电科技有限公司 |  | 马晓飞 |  | 1 | 0.1 | 2290 | 710 | 1 | JG122407041012 |  | 1 |  | 是 | 是 | 3858 | 3
最终平整 | JG122407041011 | JG1224070410 | 九天850平整 | 合格 | 合格品 | 甲 | 马晓飞 | 5370 | 5370 | 1 | 10150 | 0.1 | 710 | 平整 | 孔洞(1889-1910米传73毫米4个0.24-0.42平方毫米已夹纸 1901米传29毫米1个0.63平方毫米) | 20100028 | 轧硬 | 0.4*710-SPCC | 30210015 | 光亮卷 | 0.1-SPCC |  | 60 | MO001796 | MO001796-003-01-01 | GLJ003 | 光亮卷前处理 模板 | 13760 | 2024-07-19 | 2024-07-19 | 5 | 2024-08-11 05:39:59 | 2024-08-11 06:14:04 | 江苏九天光电科技有限公司 |  | 马晓飞 |  | 1 | 0.1 | 10150 | 710 | 1 | JG122407041011 |  | 1 | K孔洞(1889-1910米传73毫米4个0.24-0.42平方毫米已夹纸 1901米传29毫米1个0.63平方毫米) | 是 | 是 | 3858 | 3
最终平整 | JG1224070487 | JG1224070487 | 九天800平整 | 合格 | 合格品 | 甲 | 唐斌 | 6820 | 6732 | 0.9871 | 9700 | 0.15 | 610 | 平整 | 板面偶有亮点 | 20100023 | 轧硬 | 0.4*610-SPCC | 30210011 | 光亮卷 | 0.15-SPCC |  | 60 | MO002184 | MO002184-007 | GLJ003 | 光亮卷前处理 模板 | 6885 | 2024-07-29 | 2024-07-29 | 5 | 2024-08-11 05:06:33 | 2024-08-11 05:07:36 | 江苏九天光电科技有限公司 | 267714 | 朱俊 |  |  | 0.15 | 9620 | 610 | 1 | JG1224070487 |  | 1 | L亮点(板面偶有亮点) | 是 | 是 | 7019 | 7
最终平整 | JG1224070532 | JG1224070532 | 九天800平整 | 合格 | 合格品 | 甲 | 朱俊 | 6540 | 6464 | 0.9884 | 9560 | 0.15 | 610 | 平整 |  | 20100023 | 轧硬 | 0.4*610-SPCC | 30210011 | 光亮卷 | 0.15-SPCC |  | 60 | MO002033 | MO002033-010 | GLJ003 | 光亮卷前处理 模板 | 6650 | 2024-07-25 | 2024-07-25 | 5 | 2024-08-11 05:05:06 | 2024-08-11 05:05:48 | 江苏九天光电科技有限公司 | 258840 | 朱俊 |  |  | 0.15 | 9500 | 610 | 1 | JG1224070532 |  | 1 |  | 是 | 是 | 5712 | 10
最终平整 | JG1224070632 | JG1224070632 | 九天800平整 | 合格 | 合格品 | 甲 | 唐斌 | 7130 | 7100 | 0.9958 | 10160 | 0.15 | 610 | 平整 | 孔洞(6373米操558毫米1个孔洞3平方毫米) | 20100023 | 轧硬 | 0.4*610-SPCC | 30210011 | 光亮卷 | 0.15-SPCC |  | 60 | MO002185 | MO002185-006 | GLJ003 | 光亮卷前处理 模板 | 7220 | 2024-07-29 | 2024-07-29 | 5 | 2024-08-11 05:02:53 | 2024-08-11 05:04:23 | 江苏九天光电科技有限公司 | 267912 | 唐斌 |  |  | 0.15 | 10180 | 610 | 1 | JG1224070632 |  | 1 | K孔洞(6373米操558毫米孔洞面积3.0) | 是 | 是 | 4443 | 6
最终平整 | JG12240705551 | JG1224070555 | 九天850平整 | 合格 | 合格品 | 甲 | 刘勇 | 5500 | 5440 | 0.9891 | 10030 | 0.1 | 710 | 平整 |  | 20100028 | 轧硬 | 0.4*710-SPCC | 30210015 | 光亮卷 | 0.1-SPCC |  | 60 | MO002077 | MO002077-003-01 | GLJ003 | 光亮卷前处理 模板 | 13270 | 2024-07-26 | 2024-07-26 | 5 | 2024-08-11 04:31:44 | 2024-08-11 04:32:11 | 江苏九天光电科技有限公司 | 261436 | 刘勇 |  |  | 0.1 | 10080 | 710 | 1 | JG12240705551 |  | 1 |  | 是 | 是 | 7575 | 3
最终平整 | JG122407055412 | JG1224070554 | 九天850平整 | 合格 | 合格品 | 甲 | 马晓飞 | 3780 | 3780 | 1 | 7000 | 0.1 | 710 | 平整 |  | 20100028 | 轧硬 | 0.4*710-SPCC | 30210015 | 光亮卷 | 0.1-SPCC |  | 60 | MO002077 | MO002077-002-01-02 | GLJ003 | 光亮卷前处理 模板 | 12960 | 2024-07-26 | 2024-07-26 | 5 | 2024-08-11 03:12:04 | 2024-08-11 03:13:04 | 江苏九天光电科技有限公司 |  | 马晓飞 |  | 1 | 0.1 | 7000 | 710 | 1 | JG122407055412 |  | 1 |  | 是 | 是 | 4958 | 2
最终平整 | JG122407055411 | JG1224070554 | 九天850平整 | 合格 | 合格品 | 甲 | 马晓飞 | 1650 | 1650 | 1 | 3070 | 0.1 | 710 | 平整 |  | 20100028 | 轧硬 | 0.4*710-SPCC | 30210015 | 光亮卷 | 0.1-SPCC |  | 60 | MO002077 | MO002077-002-01-01 | GLJ003 | 光亮卷前处理 模板 | 12960 | 2024-07-26 | 2024-07-26 | 5 | 2024-08-11 03:12:04 | 2024-08-11 03:13:04 | 江苏九天光电科技有限公司 |  | 马晓飞 |  | 1 | 0.1 | 3070 | 710 | 1 | JG122407055411 |  | 1 |  | 是 | 是 | 4958 | 2
最终平整 | JG12240705601 | JG1224070560 | 九天850平整 | 合格 | 合格品 | 甲 | 刘勇 | 5500 | 5480 | 0.9964 | 10100 | 0.1 | 710 | 平整 |  | 20100028 | 轧硬 | 0.4*710-SPCC | 30210015 | 光亮卷 | 0.1-SPCC |  | 60 | MO002077 | MO002077-008-01 | GLJ003 | 光亮卷前处理 模板 | 13095 | 2024-07-26 | 2024-07-26 | 3 | 2024-08-11 01:54:15 | 2024-08-11 01:54:43 | 江苏九天光电科技有限公司 | 261445 | 刘勇 |  |  | 0.1 | 10050 | 710 | 1 | JG12240705601 |  | 1 |  | 是 | 是 | 9977 | 8
最终平整 | JG1224070569 | JG1224070569 | 九天800平整 | 合格 | 合格品 | 甲 | 朱俊 | 6540 | 6526 | 0.9979 | 9430 | 0.15 | 610 | 平整 |  | 20100023 | 轧硬 | 0.4*610-SPCC | 30210011 | 光亮卷 | 0.15-SPCC |  | 60 | MO002115 | MO002115-001 | GLJ003 | 光亮卷前处理 模板 | 6670 | 2024-07-27 | 2024-07-27 | 5 | 2024-08-11 00:50:02 | 2024-08-11 00:50:38 | 江苏九天光电科技有限公司 | 263175 | 朱俊 |  |  | 0.15 | 9450 | 610 | 1 | JG1224070569 |  | 1 |  | 是 | 是 | 7219 | 1
最终平整 | JG12240705591 | JG1224070559 | 九天850平整 | 合格 | 让步接收 | 乙 | 张兴华 | 5500 | 5430 | 0.9873 | 10130 | 0.1 | 710 | 平整 | 抗拉低/边中边 306/321/312 | 20100028 | 轧硬 | 0.4*710-SPCC | 30210015 | 光亮卷 | 0.1-SPCC |  | 60 | MO002077 | MO002077-007-01 | GLJ003 | 光亮卷前处理 模板 | 13100 | 2024-07-26 | 2024-07-26 | 5 | 2024-08-10 22:43:56 | 2024-08-10 23:42:43 | 江苏九天光电科技有限公司 | 261444 | 张兴华 |  |  | 0.1 | 10188 | 710 | 1 | JG12240705591 |  | 1 |  | 是 | 是 | 5417 | 7
最终平整 | JG1224070570 | JG1224070570 | 九天800平整 | 返工 | 返工 | 甲 | 唐斌 | 6669 | 6500 | 0.9747 | 9640 | 0.15 | 610 | 平整 | 尾部300米厚度公差低0.137 |  |  |  | 30210011 | 光亮卷 | 0.15-SPCC |  | 60 | MO002115 | MO002115-002 | GLJ003 | 光亮卷前处理 模板 | 6660 | 2024-07-27 | 2024-07-27 | 3 | 2024-08-10 23:31:28 | 2024-08-10 23:32:08 | 江苏九天光电科技有限公司 | 263176 | 唐斌 |  |  | 0.4 | 3550 | 610 | 1 | JG1224070570 |  | 1 |  | 否 | 否 |  | 2
最终平整 | JG122407055722 | JG1224070557 | 九天850平整 | 合格 | 合格品 | 乙 | 钱九龙 | 4350 | 4350 | 1 | 8230 | 0.1 | 710 | 平整 |  | 20100028 | 轧硬 | 0.4*710-SPCC | 30210015 | 光亮卷 | 0.1-SPCC |  | 60 | MO002077 | MO002077-005-02-02 | GLJ003 | 光亮卷前处理 模板 | 13170 | 2024-07-26 | 2024-07-26 | 3 | 2024-08-10 21:09:41 | 2024-08-10 22:43:36 | 江苏九天光电科技有限公司 |  | 钱九龙 |  | 1 | 0.1 | 8230 | 710 | 1 | JG122407055722 |  | 1 |  | 是 | 是 | 3597 | 5
最终平整 | JG122407055721 | JG1224070557 | 九天850平整 | 合格 | 合格品 | 乙 | 钱九龙 | 3010 | 3010 | 1 | 5700 | 0.1 | 710 | 平整 |  | 20100028 | 轧硬 | 0.4*710-SPCC | 30210015 | 光亮卷 | 0.1-SPCC |  | 60 | MO002077 | MO002077-005-02-01 | GLJ003 | 光亮卷前处理 模板 | 13170 | 2024-07-26 | 2024-07-26 | 3 | 2024-08-10 21:09:41 | 2024-08-10 22:43:36 | 江苏九天光电科技有限公司 |  | 钱九龙 |  | 1 | 0.1 | 5700 | 710 | 1 | JG122407055721 |  | 1 |  | 是 | 是 | 3597 | 5
最终平整 | JG1224070576 | JG1224070576 | 九天800平整 | 合格 | 合格品 | 甲 | 朱俊 | 5000 | 4974 | 0.9948 | 7090 | 0.15 | 610 | 平整 |  | 20100023 | 轧硬 | 0.4*610-SPCC | 30210011 | 光亮卷 | 0.15-SPCC |  | 60 | MO002115 | MO002115-006 | GLJ003 | 光亮卷前处理 模板 | 5070 | 2024-07-27 | 2024-07-27 | 5 | 2024-08-10 22:23:30 | 2024-08-10 22:24:12 | 江苏九天光电科技有限公司 | 263183 | 朱俊 |  |  | 0.15 | 7130 | 610 | 1 | JG1224070576 |  | 1 |  | 是 | 是 | 7271 | 6
最终平整 | JG12240704221 | JG1224070422 | 九天850平整 | 合格 | 合格品 | 乙 | 张兴华 | 6740 | 6700 | 0.9941 | 12620 | 0.1 | 710 | 平整 |  | 20100028 | 轧硬 | 0.4*710-SPCC | 30210015 | 光亮卷 | 0.1-SPCC |  | 60 | MO001796 | MO001796-005-01 | GLJ003 | 光亮卷前处理 模板 | 13720 | 2024-07-19 | 2024-07-19 | 5 | 2024-08-10 19:53:07 | 2024-08-10 21:09:20 | 江苏九天光电科技有限公司 | 249139 | 张兴华 |  |  | 0.1 | 12570 | 710 | 1 | JG12240704221 |  | 1 |  | 是 | 是 | 4966 | 5
最终平整 | JG12240705532 | JG1224070553 | 九天850平整 | 合格 | 合格品 | 乙 | 钱九龙 | 7220 | 7150 | 0.9903 | 13460 | 0.1 | 710 | 平整 |  | 20100028 | 轧硬 | 0.4*710-SPCC | 30210015 | 光亮卷 | 0.1-SPCC |  | 60 | MO002077 | MO002077-001-02 | GLJ003 | 光亮卷前处理 模板 | 12970 | 2024-07-26 | 2024-07-26 | 5 | 2024-08-10 18:20:21 | 2024-08-10 19:52:49 | 江苏九天光电科技有限公司 | 261432 | 钱九龙 |  |  | 0.1 | 13530 | 710 | 1 | JG12240705532 |  | 1 |  | 是 | 是 | 7352 | 1
最终平整 | JG12240703882 | JG1224070388 | 九天850平整 | 合格 | 让步接收 | 乙 | 张兴华 | 6670 | 6620 | 0.9925 | 12500 | 0.1 | 710 | 平整 | 内194米（夹纸）孔洞多作废带，下道剪下退平整。孔洞(163-194米标记不规则孔洞48个，249米传632毫米0.18,1163米传679毫米2个0.18/0.09平方毫米) | 20100028 | 轧硬 | 0.4*710-SPCC | 30210015 | 光亮卷 | 0.1-SPCC |  | 60 | MO002019 | MO002019-003-02 | GLJ003 | 光亮卷前处理 模板 | 13670 | 2024-07-24 | 2024-07-24 | 5 | 2024-08-10 16:49:24 | 2024-08-10 18:19:55 | 江苏九天光电科技有限公司 | 256789 | 张兴华 |  |  | 0.1 | 12520 | 710 | 1 | JG12240703882 |  | 1 | K孔洞(163-194米标记不规则孔洞48个，249米传632毫米0.18,1163米传679毫米2个0.18/0.09平方毫米) | 是 | 是 | 2774 | 3
最终平整 | 12248565102/922 | 12248565102/922 | 九天850平整 | 合格 | 合格品 | 甲 | 刘勇 | 1380 | 1196 | 0.8667 | 2080 | 0.125 | 610 | 平整 |  | 31310021 | 镍钝化卷 | 0.3-SPCC | 30210004 | 光亮卷 | 0.125-SPCC |  | 60 | MO002279 | MO002279-007 | GLJ003 | 光亮卷前处理 模板 | 1390 | 2024-08-02 | 2024-08-02 | 3 | 2024-08-10 16:33:05 | 2024-08-10 16:33:21 | 江苏九天光电科技有限公司 | 275949 | 刘勇 |  |  | 0.125 | 2090 | 610 | 1 | 12248565102/922 |  | 1 |  | 否 | 否 |  | 7
最终平整 | JL1122070080-22222 | JL1122070080-2222 | 九天850平整 | 其他入库 | 报废品 | 甲 | 马晓飞 | 990 | 840 | 0.8485 | 1460 | 0.125 | 610 | 平整 | 短带报废品（镍带改轧料）。来料粘钢严重无法平整产生短带。来料实际宽度603mm |  |  |  | 30210004 | 光亮卷 | 0.125-SPCC |  | 60 | MO002284 | MO002284-003 | GLJ003 | 光亮卷前处理 模板 | 1160 | 2024-08-02 | 2024-08-02 | 3 | 2024-08-10 13:37:16 | 2024-08-10 16:32:46 | 江苏九天光电科技有限公司 |  | 马晓飞 |  |  | 0.125 | 1725 | 610 | 1 | JL1122070080-2222 |  | 1 | K孔洞(383/385米传606毫米2个3.96/3.84平方毫米已夹纸),Q缺口(341-385米操作侧1除膜左右已夹纸) | 是 | 是 | 2983 | 3
最终平整 | DZJ230006 | DZJ230006 | 九天850平整 | 合格 | 让步接收 | 甲 | 马晓飞 | 980 | 940 | 0.9592 | 1970 | 0.125 | 505 | 平整 | 镍带改轧料 | 31310015 | 镍钝化卷 | 0.25-SPCC | 30210004 | 光亮卷 | 0.125-SPCC |  | 60 | MO002281 | MO002281-007 | GLJ003 | 光亮卷前处理 模板 | 1012 | 2024-08-02 | 2024-08-02 | 5 | 2024-08-10 15:22:56 | 2024-08-10 15:23:19 | 江苏九天光电科技有限公司 | 276072 | 马晓飞 |  |  | 0.125 | 2010 | 505 | 1 | DZJ230006 |  | 1 |  | 是 | 是 | 2804 | 7
最终平整 | DZJ230064 | DZJ230064 | 九天850平整 | 合格 | 让步接收 | 甲 | 刘勇 | 914 | 864 | 0.9453 | 1720 | 0.125 | 525 | 平整 | 镍带改轧料。孔洞(1288米传130毫米1个0.45平方毫米) | 31310027 | 镍钝化卷 | 0.68-SPCC | 30210004 | 光亮卷 | 0.125-SPCC |  | 60 | MO002281 | MO002281-008 | GLJ003 | 光亮卷前处理 模板 | 1118 | 2024-08-02 | 2024-08-02 | 5 | 2024-08-10 14:56:17 | 2024-08-10 14:57:13 | 江苏九天光电科技有限公司 | 276073 | 刘勇 |  |  | 0.125 | 1850 | 525 | 1 | DZJ230064 |  | 1 | K孔洞(1288米传130毫米1个0.45平方毫米) | 是 | 是 | 2804 | 8
最终平整 | DZJ230022 | DZJ230022 | 九天850平整 | 合格 | 让步接收 | 甲 | 马晓飞 | 1092 | 1092 | 1 | 1940 | 0.125 | 590 | 平整 | 镍带改轧料。孔洞(159米传83毫米1个0.21,393米传283毫米1个0.27,435米传264毫米1个0.18,1731米传211毫米1个0.21,1909米传80毫米2个0.12/0.09平方毫米) | 31310021 | 镍钝化卷 | 0.3-SPCC | 30210004 | 光亮卷 | 0.125-SPCC |  | 60 | MO002279 | MO002279-005 | GLJ003 | 光亮卷前处理 模板 | 1300 | 2024-08-02 | 2024-08-02 | 5 | 2024-08-10 14:29:15 | 2024-08-10 14:31:10 | 江苏九天光电科技有限公司 | 275947 | 马晓飞 |  |  | 0.125 | 2010 | 590 | 1 | DZJ230022 |  | 1 | K孔洞(159米传83毫米1个0.21,393米传283毫米1个0.27,435米传264毫米1个0.18,17311米传211毫米1个0.21,1909米传80毫米2个0.120.09平方毫米) | 是 | 是 | 2805 | 5
最终平整 | SYJ230023 | SYJ230023 | 九天850平整 | 合格 | 让步接收 | 甲 | 刘勇 | 1046 | 1012 | 0.9675 | 1790 | 0.125 | 598 | 平整 | 镍带改轧料 | 31310021 | 镍钝化卷 | 0.3-SPCC | 30210004 | 光亮卷 | 0.125-SPCC |  | 60 | MO002279 | MO002279-006 | GLJ003 | 光亮卷前处理 模板 | 1175 | 2024-08-02 | 2024-08-02 | 5 | 2024-08-10 13:54:07 | 2024-08-10 13:59:09 | 江苏九天光电科技有限公司 | 275948 | 刘勇 |  |  | 0.125 | 1820 | 598 | 1 | SYJ230023 |  | 1 |  | 是 | 是 | 2808 | 6
最终平整 | DZJ230021 | DZJ230021 | 九天850平整 | 其他入库 | 报废品 | 甲 | 刘勇 | 1060 | 1000 | 0.9434 | 1730 | 0.125 | 610 | 平整 | 报废品（镍带改轧料）。孔洞(34米传20毫米1个0.12,82-85米传562毫米3个0.12平方毫米已夹纸 196-280米传543-606毫米70个0.03-0.3平方毫米已夹纸),粘钢折印(整卷) |  |  |  | 30210004 | 光亮卷 | 0.125-SPCC |  | 60 | MO002279 | MO002279-004 | GLJ003 | 光亮卷前处理 模板 | 1074 | 2024-08-02 | 2024-08-02 | 5 | 2024-08-10 10:59:13 | 2024-08-10 11:01:15 | 江苏九天光电科技有限公司 | 275946 | 刘勇 |  |  | 0.125 | 1790 | 610 | 1 | DZJ230021 |  | 1 | K孔洞(34米传20毫米1个0.12,82-85米传562毫米3个0.12平方毫米已夹纸 196-280米传543-606毫米70个0.03-0.3平方毫米已夹纸),Z折印(整卷) | 是 | 是 | 2804 | 4
最终平整 | JL0022100049-11 | JL0022100049-11 | 九天850平整 | 合格 | 让步接收 | 甲 | 马晓飞 | 1350 | 1320 | 0.9778 | 2290 | 0.125 | 610 | 平整 | 镍带改轧料。粘钢折印(尾部500米左右操作侧44CM左右) | 31310021 | 镍钝化卷 | 0.3-SPCC | 30210004 | 光亮卷 | 0.125-SPCC |  | 60 | MO002279 | MO002279-002 | GLJ003 | 光亮卷前处理 模板 | 1385 | 2024-08-02 | 2024-08-02 | 5 | 2024-08-10 10:33:28 | 2024-08-10 10:34:25 | 江苏九天光电科技有限公司 | 275942 | 马晓飞 |  |  | 0.125 | 2320 | 610 | 1 | JL0022100049-11 |  | 1 | Z折印(尾部500米左右操作侧44CM左右有粘钢折印) | 是 | 是 | 2803 | 2
最终平整 | JL0023090093-111 | JL0023090093-11 | 九天850平整 | 合格 | 让步接收 | 甲 | 刘勇 | 1272 | 1272 | 1 | 2170 | 0.125 | 610 | 平整 | 镍带改轧料。孔洞（624米传599毫米1个0.15平方毫米），粘钢折印（尾800米左右操6cm左右） | 31310013 | 镍钝化卷 | 0.254-SPCC | 30210004 | 光亮卷 | 0.125-SPCC |  | 60 | MO002279 | MO002279-001-01 | GLJ003 | 光亮卷前处理 模板 | 1560 | 2024-08-02 | 2024-08-02 | 5 | 2024-08-10 09:58:21 | 2024-08-10 10:33:11 | 江苏九天光电科技有限公司 |  | 刘勇 |  | 1 | 0.125 | 2170 | 610 | 1 | JL0023090093-111 |  | 1 |  | 是 | 是 | 1462 | 1
最终平整 | JL0022110028-11 | JL0022110028-11 | 九天850平整 | 合格 | 合格品 | 甲 | 马晓飞 | 1912 | 1862 | 0.9738 | 3170 | 0.125 | 610 | 平整 | 镍带改轧料 | 31310021 | 镍钝化卷 | 0.3-SPCC | 30210004 | 光亮卷 | 0.125-SPCC |  | 60 | MO002279 | MO002279-003 | GLJ003 | 光亮卷前处理 模板 | 1965 | 2024-08-02 | 2024-08-02 | 5 | 2024-08-10 09:55:38 | 2024-08-10 09:56:02 | 江苏九天光电科技有限公司 | 275945 | 马晓飞 |  |  | 0.125 | 3270 | 610 | 1 | JL0022110028-11 |  | 1 |  | 是 | 是 | 2833 | 3
最终平整 | JG1224070578 | JG1224070578 | 九天800平整 | 合格 | 合格品 | 甲 | 朱俊 | 6654 | 6454 | 0.9699 | 9430 | 0.15 | 610 | 平整 |  | 20100023 | 轧硬 | 0.4*610-SPCC | 30210011 | 光亮卷 | 0.15-SPCC |  | 60 | MO002115 | MO002115-008 | GLJ003 | 光亮卷前处理 模板 | 6655 | 2024-07-27 | 2024-07-27 | 5 | 2024-08-10 08:06:08 | 2024-08-10 08:12:49 | 江苏九天光电科技有限公司 | 263185 | 朱俊 |  |  | 0.4 | 3550 | 610 | 1 | JG1224070578 |  | 1 |  | 是 | 是 | 5852 | 8
最终平整 | JG1224070582 | JG1224070582 | 九天800平整 | 合格 | 合格品 | 甲 | 朱俊 | 6560 | 6538 | 0.9966 | 9440 | 0.15 | 610 | 平整 |  | 20100023 | 轧硬 | 0.4*610-SPCC | 30210011 | 光亮卷 | 0.15-SPCC |  | 60 | MO002115 | MO002115-010 | GLJ003 | 光亮卷前处理 模板 | 6665 | 2024-07-27 | 2024-07-27 | 5 | 2024-08-10 07:23:18 | 2024-08-10 07:23:48 | 江苏九天光电科技有限公司 | 263187 | 朱俊 |  |  | 0.15 | 9450 | 610 | 1 | JG1224070582 |  | 1 |  | 是 | 是 | 8469 | 10
最终平整 | JG1224070573 | JG1224070573 | 九天800平整 | 合格 | 合格品 | 甲 | 唐斌 | 6580 | 6536 | 0.9933 | 9530 | 0.15 | 610 | 平整 |  | 20100023 | 轧硬 | 0.4*610-SPCC | 30210011 | 光亮卷 | 0.15-SPCC |  | 60 | MO002115 | MO002115-003 | GLJ003 | 光亮卷前处理 模板 | 6670 | 2024-07-27 | 2024-07-27 | 5 | 2024-08-10 07:21:27 | 2024-08-10 07:22:08 | 江苏九天光电科技有限公司 | 263177 | 唐斌 |  |  | 0.15 | 9600 | 610 | 1 | JG1224070573 |  | 1 |  | 是 | 是 | 5805 | 3
最终平整 | G0321020471-12 | G0321020471-12 | 九天850平整 | 合格 | 合格品 | 乙 | 钱九龙 | 1260 | 1200 | 0.9524 | 2040 | 0.125 | 610 | 平整 | 镍带改轧料 | 31310025 | 镍钝化卷 | 0.4-SPCC | 30210004 | 光亮卷 | 0.125-SPCC |  | 60 | MO002281 | MO002281-002 | GLJ003 | 光亮卷前处理 模板 | 1290 | 2024-08-02 | 2024-08-02 | 5 | 2024-08-10 06:47:08 | 2024-08-10 07:02:44 | 江苏九天光电科技有限公司 | 275965 | 钱九龙 |  |  | 0.125 | 2080 | 610 | 1 | G0321020471-12 |  | 1 |  | 是 | 是 | 2919 | 2
最终平整 | 322E180908539-2 | 322E180908539-2 | 九天850平整 | 其他入库 | 协议品 | 乙 | 张兴华 | 1100 | 1032 | 0.9382 | 1750 | 0.125 | 610 | 平整 | 镍带改轧料。厚薄公差（整卷公差0.124-0.134，实测：内圈0.135，外圈0.133） | 31310025 | 镍钝化卷 | 0.4-SPCC | 30210004 | 光亮卷 | 0.125-SPCC |  | 60 | MO002281 | MO002281-001 | GLJ003 | 光亮卷前处理 模板 | 1135 | 2024-08-02 | 2024-08-02 | 5 | 2024-08-10 06:39:11 | 2024-08-10 06:43:12 | 江苏九天光电科技有限公司 | 275958 | 张兴华 |  |  | 0.125 | 1790 | 610 | 1 | 322E180908539-2 |  | 1 |  | 是 | 是 | 2906 | 1
最终平整 | JG12240706882 | JG1224070688 | 九天850平整 | 合格 | 合格品 | 乙 | 钱九龙 | 3150 | 3150 | 1 | 6920 | 0.1 | 610 | 平整 | 抗拉实测316，基板 | 20100023 | 轧硬 | 0.4*610-SPCC | 30210015 | 光亮卷 | 0.1-SPCC |  | 60 | MO002241 | MO002241-010-02 | GLJ003 | 光亮卷前处理 模板 | 6235 | 2024-08-01 | 2024-08-01 | 5 | 2024-08-10 04:47:13 | 2024-08-10 06:22:10 | 江苏九天光电科技有限公司 |  | 钱九龙 |  | 1 | 0.1 | 6920 | 610 | 1 | JG12240706882 |  | 1 |  | 是 | 是 | 2736 | 10
最终平整 | JG12240706881 | JG1224070688 | 九天850平整 | 合格 | 让步接收 | 乙 | 钱九龙 | 2962 | 2962 | 1 | 6500 | 0.1 | 610 | 平整 | 孔洞(595米传442毫米0.12,1214米传575/577/588毫米4个0.03-0.12,2772米传607毫米0.42平方毫米) | 20100023 | 轧硬 | 0.4*610-SPCC | 30210015 | 光亮卷 | 0.1-SPCC |  | 60 | MO002241 | MO002241-010-01 | GLJ003 | 光亮卷前处理 模板 | 6235 | 2024-08-01 | 2024-08-01 | 5 | 2024-08-10 04:47:13 | 2024-08-10 06:22:10 | 江苏九天光电科技有限公司 |  | 钱九龙 |  | 1 | 0.1 | 6500 | 610 | 1 | JG12240706881 |  | 1 | K孔洞(595米传442毫米0.12,1214米传577/575/588毫米4个0.03-0.12,2772米传607毫米0.42平方毫米) | 是 | 是 | 2736 | 10
最终平整 | JG1224070640 | JG1224070640 | 九天800平整 | 合格 | 合格品 | 甲 | 朱俊 | 6530 | 6508 | 0.9966 | 9450 | 0.15 | 610 | 平整 |  | 20100023 | 轧硬 | 0.4*610-SPCC | 30210011 | 光亮卷 | 0.15-SPCC |  | 60 | MO002185 | MO002185-004 | GLJ003 | 光亮卷前处理 模板 | 6640 | 2024-07-29 | 2024-07-29 | 5 | 2024-08-10 05:49:01 | 2024-08-10 05:49:39 | 江苏九天光电科技有限公司 | 267910 | 朱俊 |  |  | 0.15 | 9480 | 610 | 1 | JG1224070640 |  | 1 |  | 是 | 是 | 7116 | 4
最终平整 | JG12240706162 | JG1224070616 | 九天850平整 | 合格 | 合格品 | 乙 | 张兴华 | 2300 | 2300 | 1 | 5000 | 0.1 | 610 | 平整 |  | 20100023 | 轧硬 | 0.4*610-SPCC | 30210015 | 光亮卷 | 0.1-SPCC |  | 60 | MO002241 | MO002241-004-02 | GLJ003 | 光亮卷前处理 模板 | 6175 | 2024-08-01 | 2024-08-01 | 5 | 2024-08-10 03:13:11 | 2024-08-10 04:46:54 | 江苏九天光电科技有限公司 |  | 张兴华 |  | 1 | 0.1 | 5000 | 610 | 1 | JG12240706162 |  | 1 |  | 是 | 是 | 3442 | 4
最终平整 | JG12240706161 | JG1224070616 | 九天850平整 | 合格 | 让步接收 | 乙 | 张兴华 | 3760 | 3760 | 1 | 8160 | 0.1 | 610 | 平整 | 孔洞(356/519米传600毫米0.09/0.15,471米传580毫米0.15,436/442/446/884/1087米传606毫米5个0.09-0.18平方毫米) | 20100023 | 轧硬 | 0.4*610-SPCC | 30210015 | 光亮卷 | 0.1-SPCC |  | 60 | MO002241 | MO002241-004-01 | GLJ003 | 光亮卷前处理 模板 | 6175 | 2024-08-01 | 2024-08-01 | 5 | 2024-08-10 03:13:11 | 2024-08-10 04:46:54 | 江苏九天光电科技有限公司 |  | 张兴华 |  | 1 | 0.1 | 8160 | 610 | 1 | JG12240706161 |  | 1 | K孔洞(356/519米传600毫米0.09/0.15,471米传580毫米0.15,436/442/446/884/1087米传606毫米5个0.09-0.18平方毫米) | 是 | 是 | 3442 | 4
最终平整 | JG1224070485 | JG1224070485 | 九天800平整 | 合格 | 合格品 | 甲 | 唐斌 | 5124 | 5100 | 0.9953 | 7190 | 0.15 | 610 | 平整 |  | 20100023 | 轧硬 | 0.4*610-SPCC | 30210011 | 光亮卷 | 0.15-SPCC |  | 60 | MO002184 | MO002184-005 | GLJ003 | 光亮卷前处理 模板 | 5185 | 2024-07-29 | 2024-07-29 | 5 | 2024-08-10 03:19:59 | 2024-08-10 03:20:45 | 江苏九天光电科技有限公司 | 267711 | 唐斌 |  |  | 0.15 | 7230 | 610 | 1 | JG1224070485 |  | 1 |  | 是 | 是 | 4510 | 5
最终平整 | JG12240706852 | JG1224070685 | 九天850平整 | 合格 | 让步接收 | 乙 | 钱九龙 | 3200 | 3200 | 1 | 7000 | 0.1 | 610 | 平整 | 折印(尾部近600米传20-30厘米缩芯折印) | 20100023 | 轧硬 | 0.4*610-SPCC | 30210015 | 光亮卷 | 0.1-SPCC |  | 60 | MO002241 | MO002241-014-02 | GLJ003 | 光亮卷前处理 模板 | 6235 | 2024-08-01 | 2024-08-01 | 5 | 2024-08-10 01:36:47 | 2024-08-10 03:12:49 | 江苏九天光电科技有限公司 |  | 钱九龙 |  | 1 | 0.1 | 7000 | 610 | 1 | JG12240706852 |  | 1 | Z折印(尾部近600米传20-30厘米缩芯折印) | 是 | 是 | 3353 | 14
最终平整 | JG12240706851 | JG1224070685 | 九天850平整 | 返工 | 返工 | 乙 | 钱九龙 | 2932 | 2932 | 1 | 6400 | 0.1 | 610 | 平整 | 孔洞(316-351米传1-53毫米18个0.03-0.18,419米传468/15毫米0.12/0.03,429米传18/29毫米0.03/0.06平方毫米)。内350米剪掉 |  |  |  | 30210015 | 光亮卷 | 0.1-SPCC |  | 60 | MO002241 | MO002241-014-01 | GLJ003 | 光亮卷前处理 模板 | 6235 | 2024-08-01 | 2024-08-01 | 5 | 2024-08-10 01:36:47 | 2024-08-10 03:12:49 | 江苏九天光电科技有限公司 |  | 钱九龙 |  | 1 | 0.1 | 6400 | 610 | 1 | JG12240706851 |  | 1 | K孔洞(316-351米传1-53毫米18个0.03-0.18,419米传468/15毫米0.12/0.03,429米传18/29毫米0.03/0.06,) | 是 | 是 | 3353 | 14
最终平整 | JG1224070639 | JG1224070639 | 九天800平整 | 合格 | 合格品 | 甲 | 朱俊 | 6650 | 6476 | 0.9738 | 9430 | 0.15 | 610 | 平整 |  | 20100023 | 轧硬 | 0.4*610-SPCC | 30210011 | 光亮卷 | 0.15-SPCC |  | 60 | MO002185 | MO002185-003 | GLJ003 | 光亮卷前处理 模板 | 6650 | 2024-07-29 | 2024-07-29 | 5 | 2024-08-10 02:00:08 | 2024-08-10 02:00:50 | 江苏九天光电科技有限公司 | 267909 | 朱俊 |  |  | 0.4 | 3535 | 610 | 1 | JG1224070639 |  | 1 |  | 是 | 是 | 5704 | 3
最终平整 | JG12240706702 | JG1224070670 | 九天850平整 | 合格 | 让步接收 | 乙 | 张兴华 | 3032 | 3032 | 1 | 6640 | 0.1 | 610 | 平整 | 折印(尾部800米左右传30-40米缩芯折印) | 20100023 | 轧硬 | 0.4*610-SPCC | 30210015 | 光亮卷 | 0.1-SPCC |  | 60 | MO002241 | MO002241-006-02 | GLJ003 | 光亮卷前处理 模板 | 6255 | 2024-08-01 | 2024-08-01 | 5 | 2024-08-10 00:04:38 | 2024-08-10 01:36:27 | 江苏九天光电科技有限公司 |  | 张兴华 |  | 1 | 0.1 | 6640 | 610 | 1 | JG12240706702 |  | 1 | Z折印(尾部800米左右传30-40米缩芯折印) | 是 | 是 | 2575 | 6
最终平整 | JG12240706701 | JG1224070670 | 九天850平整 | 合格 | 合格品 | 乙 | 张兴华 | 3068 | 3068 | 1 | 6700 | 0.1 | 610 | 平整 |  | 20100023 | 轧硬 | 0.4*610-SPCC | 30210015 | 光亮卷 | 0.1-SPCC |  | 60 | MO002241 | MO002241-006-01 | GLJ003 | 光亮卷前处理 模板 | 6255 | 2024-08-01 | 2024-08-01 | 5 | 2024-08-10 00:04:38 | 2024-08-10 01:36:27 | 江苏九天光电科技有限公司 |  | 张兴华 |  | 1 | 0.1 | 6700 | 610 | 1 | JG12240706701 |  | 1 |  | 是 | 是 | 2575 | 6
最终平整 | JG1224070655 | JG1224070655 | 九天800平整 | 合格 | 合格品 | 甲 | 唐斌 | 7260 | 7186 | 0.9898 | 10560 | 0.15 | 610 | 平整 |  | 20100023 | 轧硬 | 0.4*610-SPCC | 30210011 | 光亮卷 | 0.15-SPCC |  | 60 | MO002185 | MO002185-007 | GLJ003 | 光亮卷前处理 模板 | 7330 | 2024-07-29 | 2024-07-29 | 5 | 2024-08-10 00:13:35 | 2024-08-10 00:14:19 | 江苏九天光电科技有限公司 | 267917 | 唐斌 |  |  | 0.15 | 10540 | 610 | 1 | JG1224070655 |  | 1 |  | 是 | 是 | 6939 | 7
最终平整 | JG12240706142 | JG1224070614 | 九天850平整 | 合格 | 合格品 | 乙 | 钱九龙 | 3120 | 3120 | 1 | 6780 | 0.1 | 610 | 平整 |  | 20100023 | 轧硬 | 0.4*610-SPCC | 30210015 | 光亮卷 | 0.1-SPCC |  | 60 | MO002241 | MO002241-002-02 | GLJ003 | 光亮卷前处理 模板 | 6220 | 2024-08-01 | 2024-08-01 | 5 | 2024-08-09 22:18:01 | 2024-08-10 00:03:39 | 江苏九天光电科技有限公司 |  | 钱九龙 |  | 1 | 0.1 | 6780 | 610 | 1 | JG12240706142 |  | 1 |  | 是 | 是 | 3499 | 2
最终平整 | JG12240706141 | JG1224070614 | 九天850平整 | 合格 | 让步接收 | 乙 | 钱九龙 | 2938 | 2938 | 1 | 6400 | 0.1 | 610 | 平整 | 孔洞(172/176米传575/600毫米4个0.03-0.15,234-269米标记传572-600毫米10个0.03-0.15,677-693米传592-606毫米10个0.03-0.18平方毫米），2000米内滑桶传色差印 | 20100023 | 轧硬 | 0.4*610-SPCC | 30210015 | 光亮卷 | 0.1-SPCC |  | 60 | MO002241 | MO002241-002-01 | GLJ003 | 光亮卷前处理 模板 | 6220 | 2024-08-01 | 2024-08-01 | 5 | 2024-08-09 22:18:01 | 2024-08-10 00:03:39 | 江苏九天光电科技有限公司 |  | 钱九龙 |  | 1 | 0.1 | 6400 | 610 | 1 | JG12240706141 |  | 1 | K孔洞(172/176米传575/600毫米4个0.03-0.15,234-269米传572-600毫米10个0.03-0.15,677-693米传592-606毫米10个0.03-0.18平方毫米，2000米内滑桶传色差印) | 是 | 是 | 3499 | 2
最终平整 | JG1224070309 | JG1224070309 | 九天800平整 | 合格 | 合格品 | 甲 | 朱俊 | 5180 | 5082 | 0.9811 | 7210 | 0.15 | 610 | 平整 |  | 20100023 | 轧硬 | 0.4*610-SPCC | 30210011 | 光亮卷 | 0.15-SPCC |  | 60 | MO001661 | MO001661-003 | GLJ003 | 光亮卷前处理 模板 | 5225 | 2024-07-16 | 2024-07-16 | 5 | 2024-08-09 22:23:15 | 2024-08-09 22:23:49 | 江苏九天光电科技有限公司 | 244106 | 朱俊 |  |  | 0.15 | 7200 | 610 | 1 | JG1224070309 |  | 1 |  | 是 | 是 | 5828 | 3
最终平整 | JG12240706872 | JG1224070687 | 九天850平整 | 合格 | 合格品 | 乙 | 张兴华 | 3168 | 3168 | 1 | 6900 | 0.1 | 610 | 平整 | 抗拉实测314，基板 | 20100023 | 轧硬 | 0.4*610-SPCC | 30210015 | 光亮卷 | 0.1-SPCC |  | 60 | MO002241 | MO002241-016-02 | GLJ003 | 光亮卷前处理 模板 | 6235 | 2024-08-01 | 2024-08-01 | 5 | 2024-08-09 20:38:41 | 2024-08-09 22:17:42 | 江苏九天光电科技有限公司 |  | 张兴华 |  | 1 | 0.1 | 6900 | 610 | 1 | JG12240706872 |  | 1 |  | 是 | 是 | 2787 | 16
最终平整 | JG12240706871 | JG1224070687 | 九天850平整 | 合格 | 让步接收 | 乙 | 张兴华 | 2970 | 2970 | 1 | 6500 | 0.1 | 610 | 平整 | 孔洞(113米传24/38毫米0.03/0.06,268米传476毫米0.09,367-455米传1-11毫米9个0.03-0.15,581米传188毫米0.09,659米传606毫米0.12平方毫米) | 20100023 | 轧硬 | 0.4*610-SPCC | 30210015 | 光亮卷 | 0.1-SPCC |  | 60 | MO002241 | MO002241-016-01 | GLJ003 | 光亮卷前处理 模板 | 6235 | 2024-08-01 | 2024-08-01 | 5 | 2024-08-09 20:38:41 | 2024-08-09 22:17:42 | 江苏九天光电科技有限公司 |  | 张兴华 |  | 1 | 0.1 | 6500 | 610 | 1 | JG12240706871 |  | 1 | K孔洞(113米传24/38毫米0.03/0.06,268米传476毫米0.09,367-455米传1-11毫米9个0.03-0.15,581米传188毫米0.09,659米传606毫米0.12平方毫米) | 是 | 是 | 2787 | 16
最终平整 | JG12240706712 | JG1224070671 | 九天850平整 | 合格 | 让步接收 | 甲 | 刘勇 | 2968 | 2968 | 1 | 6470 | 0.1 | 610 | 平整 | 孔洞(44米传597毫米1个0.39平方毫米),折印(尾部500米左右传动侧10-46CM左右有粘钢折印) | 20100023 | 轧硬 | 0.4*610-SPCC | 30210015 | 光亮卷 | 0.1-SPCC |  | 60 | MO002241 | MO002241-007-02 | GLJ003 | 光亮卷前处理 模板 | 6150 | 2024-08-01 | 2024-08-01 | 5 | 2024-08-09 20:08:43 | 2024-08-09 20:11:40 | 江苏九天光电科技有限公司 |  | 刘勇 |  | 1 | 0.1 | 6470 | 610 | 1 | JG12240706712 |  | 1 | K孔洞(44米传597毫米1个0.39平方毫米),Z折印(尾部500米左右传动侧10-46CM左右有粘钢折印) | 是 | 是 | 2597 | 7
最终平整 | JG12240706711 | JG1224070671 | 九天850平整 | 合格 | 让步接收 | 甲 | 刘勇 | 3046 | 3046 | 1 | 6650 | 0.1 | 610 | 平整 | 孔洞(327米传8毫米1个0.09,401米传1-8毫米左右4个0.06-0.18平方毫米) | 20100023 | 轧硬 | 0.4*610-SPCC | 30210015 | 光亮卷 | 0.1-SPCC |  | 60 | MO002241 | MO002241-007-01 | GLJ003 | 光亮卷前处理 模板 | 6150 | 2024-08-01 | 2024-08-01 | 5 | 2024-08-09 20:08:43 | 2024-08-09 20:11:40 | 江苏九天光电科技有限公司 |  | 刘勇 |  | 1 | 0.1 | 6650 | 610 | 1 | JG12240706711 |  | 1 | K孔洞(327米传8毫米1个0.09,401米传1-8毫米左右4个0.06-0.18平方毫米) | 是 | 是 | 2597 | 7
最终平整 | JG12240706152 | JG1224070615 | 九天850平整 | 合格 | 让步接收 | 甲 | 马晓飞 | 3046 | 3046 | 1 | 6650 | 0.1 | 610 | 平整 | 实际抗拉318。基板 | 20100023 | 轧硬 | 0.4*610-SPCC | 30210015 | 光亮卷 | 0.1-SPCC |  | 60 | MO002241 | MO002241-003-02 | GLJ003 | 光亮卷前处理 模板 | 6185 | 2024-08-01 | 2024-08-01 | 5 | 2024-08-09 18:54:36 | 2024-08-09 18:59:26 | 江苏九天光电科技有限公司 |  | 马晓飞 |  | 1 | 0.1 | 6650 | 610 | 1 | JG12240706152 |  | 1 |  | 是 | 是 | 3302 | 3
最终平整 | JG12240706151 | JG1224070615 | 九天850平整 | 合格 | 合格品 | 甲 | 马晓飞 | 3024 | 3024 | 1 | 6600 | 0.1 | 610 | 平整 |  | 20100023 | 轧硬 | 0.4*610-SPCC | 30210015 | 光亮卷 | 0.1-SPCC |  | 60 | MO002241 | MO002241-003-01 | GLJ003 | 光亮卷前处理 模板 | 6185 | 2024-08-01 | 2024-08-01 | 5 | 2024-08-09 18:54:36 | 2024-08-09 18:59:26 | 江苏九天光电科技有限公司 |  | 马晓飞 |  | 1 | 0.1 | 6600 | 610 | 1 | JG12240706151 |  | 1 |  | 是 | 是 | 3302 | 3
最终平整 | JL0024040127-222 | JL0024040127-22 | 九天850平整 | 合格 | 让步接收 | 甲 | 刘勇 | 1916 | 1916 | 1 | 3300 | 0.125 | 610 | 平整 | 孔洞(3061米传190毫米1个0.09平方毫米) | 31010045 | 小品种钢卷 | 0.44-SPCC | 30210004 | 光亮卷 | 0.125-SPCC |  | 60 | MO002310 | MO002310-003-02 | GLJ003 | 光亮卷前处理 模板 | 2960 | 2024-08-03 | 2024-08-03 | 5 | 2024-08-09 17:33:31 | 2024-08-09 17:34:34 | 江苏九天光电科技有限公司 |  | 刘勇 |  | 1 | 0.125 | 3300 | 610 | 1 | JL0024040127-222 |  | 1 | K孔洞(3061米传190毫米个0.09平方毫米) | 是 | 是 | 1441 | 3
最终平整 | JL0024040127-221 | JL0024040127-22 | 九天850平整 | 其他入库 | 报废品 | 甲 | 刘勇 | 952 | 952 | 1 | 1650 | 0.125 | 610 | 平整 | 短带报废品（轧机700乙掉入垃圾，叠带穿孔，平整分包） |  |  |  | 30210004 | 光亮卷 | 0.125-SPCC |  | 60 | MO002310 | MO002310-003-01 | GLJ003 | 光亮卷前处理 模板 | 2960 | 2024-08-03 | 2024-08-03 | 5 | 2024-08-09 17:33:31 | 2024-08-09 17:34:34 | 江苏九天光电科技有限公司 |  | 刘勇 |  | 1 | 0.125 | 1650 | 610 | 1 | JL0024040127-221 |  | 1 |  | 是 | 是 | 1441 | 3
最终平整 | JL0024040026022 | JL0024040026022 | 九天850平整 | 合格 | 让步接收 | 甲 | 刘勇 | 2718 | 2664 | 0.9801 | 4600 | 0.125 | 610 | 平整 | 孔洞(1266米传14毫米个0.12,4041米传326毫米1个0.15，4485米传178毫米1个0.45平方毫米)。抗拉低（边中边：内圈295/304/293，外圈293/302/296） | 31010025 | 小品种钢卷 | 0.25-SPCC | 30210004 | 光亮卷 | 0.125-SPCC |  | 60 | MO002266 | MO002266-003 | GLJ003 | 光亮卷前处理 模板 | 2805 | 2024-08-02 | 2024-08-02 | 5 | 2024-08-09 16:30:35 | 2024-08-09 16:31:40 | 江苏九天光电科技有限公司 | 275768 | 刘勇 |  |  | 0.125 | 4670 | 610 | 1 | JL0024040026022 |  | 1 | K孔洞(1266米传14毫米个0.12,4041米传326毫米1个0.15，4485米传178毫米1个0.45平方毫米) | 是 | 是 | 2796 | 3
最终平整 | JL0024040025022 | JL0024040025022 | 九天850平整 | 合格 | 合格品 | 甲 | 刘勇 | 3006 | 2984 | 0.9927 | 5130 | 0.125 | 610 | 平整 |  | 31010039 | 小品种钢卷 | 0.38-SPCC | 30210004 | 光亮卷 | 0.125-SPCC |  | 60 | MO002266 | MO002266-004 | GLJ003 | 光亮卷前处理 模板 | 3050 | 2024-08-02 | 2024-08-02 | 5 | 2024-08-09 16:26:16 | 2024-08-09 16:26:40 | 江苏九天光电科技有限公司 | 275769 | 刘勇 |  |  | 0.125 | 5156 | 610 | 1 | JL0024040025022 |  | 1 |  | 是 | 是 | 2982 | 4
最终平整 | DL122407001321 | DL122407001321 | 九天850平整 | 合格 | 合格品 | 甲 | 马晓飞 | 2800 | 2734 | 0.9764 | 4650 | 0.125 | 610 | 平整 |  | 31010068 | 小品种钢卷 | 0.68-SPCC | 30210004 | 光亮卷 | 0.125-SPCC |  | 60 | MO002266 | MO002266-006 | GLJ003 | 光亮卷前处理 模板 | 2900 | 2024-08-02 | 2024-08-02 | 5 | 2024-08-09 16:04:13 | 2024-08-09 16:04:38 | 江苏九天光电科技有限公司 | 275775 | 马晓飞 |  |  | 0.125 | 4700 | 610 | 1 | DL122407001321 |  | 1 |  | 是 | 是 | 2946 | 6
最终平整 | DL122407001412 | DL122407001412 | 九天850平整 | 合格 | 合格品 | 甲 | 马晓飞 | 2650 | 2630 | 0.9925 | 4490 | 0.125 | 610 | 平整 |  | 31010082 | 小品种钢卷 | 0.67-SPCC | 30210004 | 光亮卷 | 0.125-SPCC |  | 60 | MO002266 | MO002266-001 | GLJ003 | 光亮卷前处理 模板 | 2740 | 2024-08-02 | 2024-08-02 | 5 | 2024-08-09 15:27:08 | 2024-08-09 15:27:32 | 江苏九天光电科技有限公司 | 275458 | 马晓飞 |  |  | 0.125 | 4480 | 610 | 1 | DL122407001412 |  | 1 |  | 是 | 是 | 2946 | 1
最终平整 | JL0024040027021 | JL0024040027021 | 九天850平整 | 合格 | 让步接收 | 甲 | 刘勇 | 3060 | 3004 | 0.9817 | 5100 | 0.125 | 610 | 平整 | 孔洞(376米传567毫米1个0.21平方毫米) | 31010059 | 小品种钢卷 | 0.56-SPCC | 30210004 | 光亮卷 | 0.125-SPCC |  | 60 | MO002310 | MO002310-002 | GLJ003 | 光亮卷前处理 模板 | 3120 | 2024-08-03 | 2024-08-03 | 5 | 2024-08-09 14:53:22 | 2024-08-09 14:54:22 | 江苏九天光电科技有限公司 | 277299 | 刘勇 |  |  | 0.125 | 5145 | 610 | 1 | JL0024040027021 |  | 1 | K孔洞(376米传567毫米1个0.21平方毫米) | 是 | 是 | 2946 | 2
最终平整 | JL0024040130-22 | JL0024040130-22 | 九天850平整 | 合格 | 合格品 | 甲 | 马晓飞 | 2970 | 2908 | 0.9791 | 4910 | 0.125 | 610 | 平整 |  | 31010050 | 小品种钢卷 | 0.49-SPCC | 30210004 | 光亮卷 | 0.125-SPCC |  | 60 | MO002310 | MO002310-001 | GLJ003 | 光亮卷前处理 模板 | 3030 | 2024-08-03 | 2024-08-03 | 5 | 2024-08-09 13:38:57 | 2024-08-09 13:39:22 | 江苏九天光电科技有限公司 | 277291 | 马晓飞 |  |  | 0.125 | 4960 | 610 | 1 | JL0024040130-22 |  | 1 |  | 是 | 是 | 2945 | 1
最终平整 | JL0024040130-12 | JL0024040130-12 | 九天850平整 | 合格 | 让步接收 | 甲 | 马晓飞 | 3010 | 2996 | 0.9953 | 5060 | 0.125 | 610 | 平整 | 孔洞(345米传598毫米1个0.09平方毫米) | 31010050 | 小品种钢卷 | 0.49-SPCC | 30210004 | 光亮卷 | 0.125-SPCC |  | 60 | MO002266 | MO002266-005 | GLJ003 | 光亮卷前处理 模板 | 3090 | 2024-08-02 | 2024-08-02 | 5 | 2024-08-09 13:00:37 | 2024-08-09 13:01:25 | 江苏九天光电科技有限公司 | 275773 | 马晓飞 |  |  | 0.125 | 5080 | 610 | 1 | JL0024040130-12 |  | 1 | K孔洞(345米传598毫米1个0.09平方毫米) | 是 | 是 | 2945 | 5
最终平整 | DL122407001322 | DL122407001322 | 九天850平整 | 合格 | 合格品 | 甲 | 刘勇 | 2720 | 2694 | 0.9904 | 4600 | 0.125 | 610 | 平整 |  | 31010068 | 小品种钢卷 | 0.68-SPCC | 30210004 | 光亮卷 | 0.125-SPCC |  | 60 | MO002266 | MO002266-007 | GLJ003 | 光亮卷前处理 模板 | 2840 | 2024-08-02 | 2024-08-02 | 5 | 2024-08-09 11:06:28 | 2024-08-09 11:06:49 | 江苏九天光电科技有限公司 | 275776 | 刘勇 |  |  | 0.125 | 4580 | 610 | 1 | DL122407001322 |  | 1 |  | 是 | 是 | 2945 | 7
最终平整 | DL122407001422 | DL122407001422 | 九天850平整 | 合格 | 让步接收 | 甲 | 刘勇 | 2780 | 2726 | 0.9806 | 4650 | 0.125 | 610 | 平整 | 孔洞(4025米传362毫米1个0.18平方毫米) | 31010082 | 小品种钢卷 | 0.67-SPCC | 30210004 | 光亮卷 | 0.125-SPCC |  | 60 | MO002266 | MO002266-002 | GLJ003 | 光亮卷前处理 模板 | 2860 | 2024-08-02 | 2024-08-02 | 5 | 2024-08-09 10:24:08 | 2024-08-09 10:25:02 | 江苏九天光电科技有限公司 | 275765 | 刘勇 |  |  | 0.125 | 4670 | 610 | 1 | DL122407001422 |  | 1 | K孔洞(4025米传362毫米1个0.18平方毫米) | 是 | 是 | 2945 | 2
最终平整 | JG12240705611 | JG1224070561 | 九天850平整 | 合格 | 让步接收 | 乙 | 张兴华 | 5490 | 5460 | 0.9945 | 10270 | 0.1 | 710 | 平整 | 孔洞(8946米传661毫米有个0.39，10083米传351毫米有个0.18平方毫米) | 20100028 | 轧硬 | 0.4*710-SPCC | 30210015 | 光亮卷 | 0.1-SPCC |  | 60 | MO002077 | MO002077-009-01 | GLJ003 | 光亮卷前处理 模板 | 13250 | 2024-07-26 | 2024-07-26 | 5 | 2024-08-09 07:07:56 | 2024-08-09 08:18:54 | 江苏九天光电科技有限公司 | 261446 | 张兴华 |  |  | 0.1 | 10260 | 710 | 1 | JG12240705611 |  | 1 | K孔洞(8946米传661毫米有个0.39，10083米传351毫米有个0.18平方毫米) | 是 | 是 | 5751 | 9
最终平整 | JG122407038712 | JG1224070387 | 九天850平整 | 合格 | 让步接收 | 乙 | 钱九龙 | 4450 | 4450 | 1 | 8360 | 0.1 | 710 | 平整 | 尾50米左右因滑桶传1cm左右色差 | 20100028 | 轧硬 | 0.4*710-SPCC | 30210015 | 光亮卷 | 0.1-SPCC |  | 60 | MO002019 | MO002019-002-01-02 | GLJ003 | 光亮卷前处理 模板 | 13650 | 2024-07-24 | 2024-07-24 | 5 | 2024-08-09 05:32:03 | 2024-08-09 07:07:42 | 江苏九天光电科技有限公司 |  | 张兴华 |  | 1 | 0.1 | 8360 | 710 | 1 | JG122407038712 |  | 1 |  | 是 | 是 | 3986 | 2
最终平整 | JG122407038711 | JG1224070387 | 九天850平整 | 合格 | 让步接收 | 乙 | 钱九龙 | 2190 | 2190 | 1 | 4100 | 0.1 | 710 | 平整 | 孔洞(266/270米传516/525毫米4个0.12-0.24平方毫米) | 20100028 | 轧硬 | 0.4*710-SPCC | 30210015 | 光亮卷 | 0.1-SPCC |  | 60 | MO002019 | MO002019-002-01-01 | GLJ003 | 光亮卷前处理 模板 | 13650 | 2024-07-24 | 2024-07-24 | 5 | 2024-08-09 05:32:03 | 2024-08-09 07:07:42 | 江苏九天光电科技有限公司 |  | 张兴华 |  | 1 | 0.1 | 4100 | 710 | 1 | JG122407038711 |  | 1 | K孔洞(266/270米传516/525毫米4个0.12-0.24平方毫米) | 是 | 是 | 3986 | 2
最终平整 | JG12240705542 | JG1224070554 | 九天850平整 | 合格 | 让步接收 | 乙 | 钱九龙 | 7150 | 7130 | 0.9972 | 13430 | 0.1 | 710 | 平整 | 孔洞(4455/4458//4463米传456毫米3个0.15-0.3,8640米传690毫米1个0.21平方毫米) | 20100028 | 轧硬 | 0.4*710-SPCC | 30210015 | 光亮卷 | 0.1-SPCC |  | 60 | MO002077 | MO002077-002-02 | GLJ003 | 光亮卷前处理 模板 | 12960 | 2024-07-26 | 2024-07-26 | 5 | 2024-08-09 04:02:54 | 2024-08-09 05:29:59 | 江苏九天光电科技有限公司 | 261435 | 钱九龙 |  |  | 0.1 | 13430 | 710 | 1 | JG12240705542 |  | 1 | K孔洞(4455/4458//4463米传456毫米0.15-0.3,8640米传690毫米0.21平方毫米) | 是 | 是 | 4958 | 2
最终平整 | JG12240705582 | JG1224070558 | 九天850平整 | 合格 | 合格品 | 乙 | 张兴华 | 7440 | 7380 | 0.9919 | 13770 | 0.1 | 710 | 平整 |  | 20100028 | 轧硬 | 0.4*710-SPCC | 30210015 | 光亮卷 | 0.1-SPCC |  | 60 | MO002077 | MO002077-006-02 | GLJ003 | 光亮卷前处理 模板 | 13160 | 2024-07-26 | 2024-07-26 | 3 | 2024-08-09 02:29:30 | 2024-08-09 04:02:40 | 江苏九天光电科技有限公司 | 261443 | 张兴华 |  |  | 0.1 | 13800 | 710 | 1 | JG12240705582 |  | 1 |  | 是 | 是 | 12761 | 6
最终平整 | JG12240705592 | JG1224070559 | 九天850平整 | 合格 | 让步接收 | 乙 | 钱九龙 | 7320 | 7234 | 0.9883 | 13510 | 0.1 | 710 | 平整 | 孔洞(11467米传511毫米0.24平方毫米) | 20100028 | 轧硬 | 0.4*710-SPCC | 30210015 | 光亮卷 | 0.1-SPCC |  | 60 | MO002077 | MO002077-007-02 | GLJ003 | 光亮卷前处理 模板 | 13100 | 2024-07-26 | 2024-07-26 | 5 | 2024-08-09 00:45:34 | 2024-08-09 02:29:16 | 江苏九天光电科技有限公司 | 261444 | 钱九龙 |  |  | 0.1 | 13660 | 710 | 1 | JG12240705592 |  | 1 | K孔洞(11467米传511毫米0.24平方毫米) | 是 | 是 | 5417 | 7
最终平整 | JG12240704092 | JG1224070409 | 九天850平整 | 合格 | 让步接收 | 乙 | 张兴华 | 6760 | 6720 | 0.9941 | 12490 | 0.1 | 710 | 平整 | 孔洞(150米传424毫米2个0.84/0.6平方毫米) | 20100028 | 轧硬 | 0.4*710-SPCC | 30210015 | 光亮卷 | 0.1-SPCC |  | 60 | MO001796 | MO001796-004-02 | GLJ003 | 光亮卷前处理 模板 | 13745 | 2024-07-19 | 2024-07-19 | 5 | 2024-08-08 23:30:10 | 2024-08-09 00:45:14 | 江苏九天光电科技有限公司 | 249138 | 张兴华 |  |  | 0.1 | 12520 | 710 | 1 | JG12240704092 |  | 1 | K孔洞(150米传424毫米2个0.84/0.6平方毫米) | 是 | 是 | 6047 | 4
最终平整 | JG12240703902 | JG1224070390 | 九天850平整 | 合格 | 合格品 | 乙 | 钱九龙 | 6680 | 6660 | 0.997 | 12540 | 0.1 | 710 | 平整 |  | 20100028 | 轧硬 | 0.4*710-SPCC | 30210015 | 光亮卷 | 0.1-SPCC |  | 60 | MO002019 | MO002019-004-02 | GLJ003 | 光亮卷前处理 模板 | 13755 | 2024-07-24 | 2024-07-24 | 5 | 2024-08-08 22:11:55 | 2024-08-08 23:29:21 | 江苏九天光电科技有限公司 | 256790 | 钱九龙 |  |  | 0.1 | 12580 | 710 | 1 | JG12240703902 |  | 1 |  | 是 | 是 | 5596 | 4
最终平整 | JG12240704241 | JG1224070424 | 九天850平整 | 返工 | 返工 | 乙 | 张兴华 | 6650 | 6630 | 0.997 | 12490 | 0.1 | 710 | 平整 | 倒包确认是否叠带 |  |  |  | 30210015 | 光亮卷 | 0.1-SPCC |  | 60 | MO001796 | MO001796-002-01 | GLJ003 | 光亮卷前处理 模板 | 13820 | 2024-07-19 | 2024-07-19 | 3 | 2024-08-08 20:46:46 | 2024-08-08 22:10:26 | 江苏九天光电科技有限公司 | 249136 | 张兴华 |  |  | 0.1 | 12477 | 710 | 1 | JG12240704241 |  | 0 |  |  |  | 9687 | 2
最终平整 | JG12240705561 | JG1224070556 | 九天850平整 | 合格 | 让步接收 | 甲 | 马晓飞 | 5460 | 5334 | 0.9769 | 9680 | 0.1 | 710 | 平整 | 孔洞(1657米传698毫米1个0.24,8106米传580毫米1个0.15平方毫米) | 20100028 | 轧硬 | 0.4*710-SPCC | 30210015 | 光亮卷 | 0.1-SPCC |  | 60 | MO002077 | MO002077-004-01 | GLJ003 | 光亮卷前处理 模板 | 13260 | 2024-07-26 | 2024-07-26 | 5 | 2024-08-08 20:01:29 | 2024-08-08 20:02:31 | 江苏九天光电科技有限公司 | 261439 | 马晓飞 |  |  | 0.1 | 9900 | 710 | 1 | JG12240705561 |  | 1 | K孔洞(1657米传698毫米个0.24,8106米传580毫米1个0.15平方毫米) | 是 | 是 | 5870 | 4
最终平整 | JG12240705571 | JG1224070557 | 九天850平整 | 返工 | 返工 | 甲 | 刘勇 | 5500 | 5458 | 0.9924 | 10100 | 0.1 | 710 | 平整 | 孔洞(1233-1251米传55-72毫米28个0.03-0.39平方毫米已夹纸)。1233-1251米剪掉（孔洞留样） |  |  |  | 30210015 | 光亮卷 | 0.1-SPCC |  | 60 | MO002077 | MO002077-005-01 | GLJ003 | 光亮卷前处理 模板 | 13170 | 2024-07-26 | 2024-07-26 | 3 | 2024-08-08 19:04:20 | 2024-08-08 19:09:15 | 江苏九天光电科技有限公司 | 261442 | 刘勇 |  |  | 0.1 | 10140 | 710 | 1 | JG12240705571 |  | 1 | K孔洞(1233-1251米传55-72毫米28个0.03-0.39平方毫米已夹纸) | 是 | 是 | 3597 | 5
最终平整 | JG12240704071 | JG1224070407 | 九天850平整 | 返工 | 返工 | 甲 | 马晓飞 | 6740 | 6722 | 0.9973 | 12650 | 0.1 | 710 | 平整 | 孔洞(3825/3833米传204毫米2个0.12/0.18,10112-12533米传1-373毫米60个0.03-25.7平方毫米中间已夹纸)。10112米后剪掉 |  |  |  | 30210015 | 光亮卷 | 0.1-SPCC |  | 60 | MO001796 | MO001796-007-01 | GLJ003 | 光亮卷前处理 模板 | 13740 | 2024-07-19 | 2024-07-19 | 3 | 2024-08-08 17:56:04 | 2024-08-08 18:00:30 | 江苏九天光电科技有限公司 | 249141 | 马晓飞 |  |  | 0.1 | 12650 | 710 | 1 | JG12240704071 |  | 0 | K孔洞(3825/3833米传204毫米2个0.12/0.18,101112-12533米传1-373毫米60个0.03-25.7平方毫米中间已夹纸) |  |  | 11265 | 7
最终平整 | JG12240705552 | JG1224070555 | 九天850平整 | 合格 | 合格品 | 甲 | 刘勇 | 7500 | 7486 | 0.9981 | 13890 | 0.1 | 710 | 平整 |  | 20100028 | 轧硬 | 0.4*710-SPCC | 30210015 | 光亮卷 | 0.1-SPCC |  | 60 | MO002077 | MO002077-003-02 | GLJ003 | 光亮卷前处理 模板 | 13270 | 2024-07-26 | 2024-07-26 | 5 | 2024-08-08 16:29:43 | 2024-08-08 16:39:22 | 江苏九天光电科技有限公司 | 261436 | 刘勇 |  |  | 0.1 | 13920 | 710 | 1 | JG12240705552 |  | 1 |  | 是 | 是 | 7575 | 3
最终平整 | JG12240703901 | JG1224070390 | 九天850平整 | 合格 | 让步接收 | 甲 | 刘勇 | 6740 | 6650 | 0.9866 | 12550 | 0.1 | 710 | 平整 | 孔洞(5803米传176毫米1个0.51,8350米传362毫米1个0.54平方毫米) | 20100028 | 轧硬 | 0.4*710-SPCC | 30210015 | 光亮卷 | 0.1-SPCC |  | 60 | MO002019 | MO002019-004-01 | GLJ003 | 光亮卷前处理 模板 | 13755 | 2024-07-24 | 2024-07-24 | 5 | 2024-08-08 14:58:10 | 2024-08-08 14:59:07 | 江苏九天光电科技有限公司 | 256790 | 刘勇 |  |  | 0.1 | 12650 | 710 | 1 | JG12240703901 |  | 1 | K孔洞(5803米传176毫米1个0.51,8350米传362毫米1个0.54平方毫米) | 是 | 是 | 5596 | 4
最终平整 | JG12240705562 | JG1224070556 | 九天850平整 | 合格 | 合格品 | 甲 | 马晓飞 | 7470 | 7406 | 0.9914 | 13660 | 0.1 | 710 | 平整 |  | 20100028 | 轧硬 | 0.4*710-SPCC | 30210015 | 光亮卷 | 0.1-SPCC |  | 60 | MO002077 | MO002077-004-02 | GLJ003 | 光亮卷前处理 模板 | 13260 | 2024-07-26 | 2024-07-26 | 5 | 2024-08-08 13:30:28 | 2024-08-08 13:30:54 | 江苏九天光电科技有限公司 | 261439 | 马晓飞 |  |  | 0.1 | 13700 | 710 | 1 | JG12240705562 |  | 1 |  | 是 | 是 | 5870 | 4
最终平整 | JG12240704232 | JG1224070423 | 九天850平整 | 合格 | 让步接收 | 甲 | 马晓飞 | 6840 | 6790 | 0.9927 | 12700 | 0.1 | 710 | 平整 | 孔洞(236米传695毫米1个0.12,7508米传145毫米1个0.12平方毫米),缩芯折印(尾部500米左右传动侧35CM左右),挫伤(12320米左右) | 20100028 | 轧硬 | 0.4*710-SPCC | 30210015 | 光亮卷 | 0.1-SPCC |  | 60 | MO001796 | MO001796-001-02 | GLJ003 | 光亮卷前处理 模板 | 13800 | 2024-07-19 | 2024-07-19 | 5 | 2024-08-08 12:11:44 | 2024-08-08 12:14:50 | 江苏九天光电科技有限公司 | 249135 | 马晓飞 |  |  | 0.1 | 12700 | 710 | 1 | JG12240704232 |  | 1 | Z折印(尾部500米左右传动侧35CM左右有来料缩芯折印),K孔洞(236米传695毫米1个0.12,7508米传145毫米个0.12平方毫米),C挫伤(12320米左右) | 是 | 是 | 5710 | 1
最终平整 | JG12240705612 | JG1224070561 | 九天850平整 | 合格 | 合格品 | 甲 | 刘勇 | 7400 | 7370 | 0.9959 | 13550 | 0.1 | 710 | 平整 |  | 20100028 | 轧硬 | 0.4*710-SPCC | 30210015 | 光亮卷 | 0.1-SPCC |  | 60 | MO002077 | MO002077-009-02 | GLJ003 | 光亮卷前处理 模板 | 13250 | 2024-07-26 | 2024-07-26 | 5 | 2024-08-08 10:55:57 | 2024-08-08 10:56:40 | 江苏九天光电科技有限公司 | 261446 | 刘勇 |  |  | 0.1 | 13550 | 710 | 1 | JG12240705612 |  | 1 |  | 是 | 是 | 5751 | 9
最终平整 | JG12240705622 | JG1224070562 | 九天850平整 | 合格 | 合格品 | 乙 | 张兴华 | 7470 | 7450 | 0.9973 | 13620 | 0.1 | 710 | 平整 |  | 20100028 | 轧硬 | 0.4*710-SPCC | 30210015 | 光亮卷 | 0.1-SPCC |  | 60 | MO002077 | MO002077-010-02 | GLJ003 | 光亮卷前处理 模板 | 13240 | 2024-07-26 | 2024-07-26 | 5 | 2024-08-08 06:00:03 | 2024-08-08 07:33:12 | 江苏九天光电科技有限公司 | 261449 | 钱九龙 |  |  | 0.1 | 13560 | 710 | 1 | JG12240705622 |  | 1 |  | 是 | 是 | 6177 | 10
最终平整 | JG1224070574 | JG1224070574 | 九天800平整 | 合格 | 合格品 | 甲 | 朱俊 | 6550 | 6528 | 0.9966 | 9510 | 0.15 | 610 | 平整 |  | 20100023 | 轧硬 | 0.4*610-SPCC | 30210011 | 光亮卷 | 0.15-SPCC |  | 60 | MO002115 | MO002115-004 | GLJ003 | 光亮卷前处理 模板 | 6665 | 2024-07-27 | 2024-07-27 | 5 | 2024-08-08 06:53:26 | 2024-08-08 06:54:04 | 江苏九天光电科技有限公司 | 263178 | 朱俊 |  |  | 0.15 | 9530 | 610 | 1 | JG1224070574 |  | 1 |  | 是 | 是 | 9569 | 4
最终平整 | JG1224070472 | JG1224070472 | 九天800平整 | 合格 | 合格品 | 甲 | 唐斌 | 6750 | 6734 | 0.9976 | 9660 | 0.15 | 610 | 平整 |  | 20100023 | 轧硬 | 0.4*610-SPCC | 30210011 | 光亮卷 | 0.15-SPCC |  | 60 | MO002184 | MO002184-004 | GLJ003 | 光亮卷前处理 模板 | 6880 | 2024-07-29 | 2024-07-29 | 5 | 2024-08-08 05:46:42 | 2024-08-08 05:47:10 | 江苏九天光电科技有限公司 | 267710 | 唐斌 |  |  | 0.15 | 9670 | 610 | 1 | JG1224070472 |  | 1 |  | 是 | 是 | 7889 | 4
最终平整 | JG1224070581 | JG1224070581 | 九天800平整 | 合格 | 让步接收 | 甲 | 朱俊 | 6580 | 6554 | 0.996 | 9460 | 0.15 | 610 | 平整 | 孔洞(7940米操598/599/600毫米孔洞面积6.06/0.71/0.44) | 20100023 | 轧硬 | 0.4*610-SPCC | 30210011 | 光亮卷 | 0.15-SPCC |  | 60 | MO002115 | MO002115-009 | GLJ003 | 光亮卷前处理 模板 | 6675 | 2024-07-27 | 2024-07-27 | 5 | 2024-08-08 05:36:45 | 2024-08-08 05:38:24 | 江苏九天光电科技有限公司 | 263186 | 朱俊 |  |  | 0.15 | 9480 | 610 | 1 | JG1224070581 |  | 1 | K孔洞(794米操598,599,600毫米孔洞面积6.06,0.71,0.44) | 是 | 是 | 8203 | 9
最终平整 | JG12240701922 | JG1224070192 | 九天850平整 | 合格 | 合格品 | 乙 | 张兴华 | 1810 | 1764 | 0.9746 | 3860 | 0.1 | 610 | 平整 |  | 20100023 | 轧硬 | 0.4*610-SPCC | 30210015 | 光亮卷 | 0.1-SPCC |  | 60 | MO001528 | MO001528-004-02 | GLJ003 | 光亮卷前处理 模板 | 6345 | 2024-07-12 | 2024-07-12 | 5 | 2024-08-08 03:35:23 | 2024-08-08 04:13:37 | 江苏九天光电科技有限公司 | 238788 | 张兴华 |  |  | 0.1 | 3922 | 610 | 1 | JG12240701922 |  | 1 |  | 是 | 是 | 5731 | 4
最终平整 | JG1224070196 | JG1224070196 | 九天850平整 | 合格 | 合格品 | 乙 | 张兴华 | 6232 | 6200 | 0.9949 | 13380 | 0.1 | 610 | 平整 |  | 20100023 | 轧硬 | 0.4*610-SPCC | 30210015 | 光亮卷 | 0.1-SPCC |  | 60 | MO001528 | MO001528-008 | GLJ003 | 光亮卷前处理 模板 | 6310 | 2024-07-12 | 2024-07-12 | 5 | 2024-08-08 02:10:34 | 2024-08-08 03:35:04 | 江苏九天光电科技有限公司 | 238804 | 张兴华 |  |  | 0.1 | 13434 | 610 | 1 | JG1224070196 |  | 1 |  | 是 | 是 | 7246 | 8
最终平整 | JG1224070631 | JG1224070631 | 九天800平整 | 合格 | 合格品 | 甲 | 唐斌 | 7140 | 7040 | 0.986 | 10220 | 0.15 | 610 | 平整 |  | 20100023 | 轧硬 | 0.4*610-SPCC | 30210011 | 光亮卷 | 0.15-SPCC |  | 60 | MO002185 | MO002185-005 | GLJ003 | 光亮卷前处理 模板 | 7235 | 2024-07-29 | 2024-07-29 | 5 | 2024-08-08 02:50:18 | 2024-08-08 02:56:34 | 江苏九天光电科技有限公司 | 267911 | 唐斌 |  |  | 0.15 | 10300 | 610 | 1 | JG1224070631 |  | 1 |  | 是 | 是 | 6808 | 5
最终平整 | JG12240704322 | JG1224070432 | 九天850平整 | 合格 | 合格品 | 乙 | 钱九龙 | 2726 | 2726 | 1 | 5860 | 0.1 | 610 | 平整 |  | 20100023 | 轧硬 | 0.4*610-SPCC | 30210015 | 光亮卷 | 0.1-SPCC |  | 60 | MO001756 | MO001756-008-02 | GLJ003 | 光亮卷前处理 模板 | 6290 | 2024-07-18 | 2024-07-18 | 5 | 2024-08-08 00:37:11 | 2024-08-08 02:10:16 | 江苏九天光电科技有限公司 |  | 钱九龙 |  | 1 | 0.1 | 5860 | 610 | 1 | JG12240704322 |  | 1 |  | 是 | 是 | 3286 | 8
最终平整 | JG12240704321 | JG1224070432 | 九天850平整 | 合格 | 让步接收 | 乙 | 钱九龙 | 3428 | 3428 | 1 | 7350 | 0.1 | 610 | 平整 | 孔洞(448/454/463米传606毫米3个0.03-0.12,74/79米传590毫米2个0.15-0.21,355米传561/601毫米4个0.03-0.09平方毫米) | 20100023 | 轧硬 | 0.4*610-SPCC | 30210015 | 光亮卷 | 0.1-SPCC |  | 60 | MO001756 | MO001756-008-01 | GLJ003 | 光亮卷前处理 模板 | 6290 | 2024-07-18 | 2024-07-18 | 5 | 2024-08-08 00:37:11 | 2024-08-08 02:10:16 | 江苏九天光电科技有限公司 |  | 钱九龙 |  | 1 | 0.1 | 7350 | 610 | 1 | JG12240704321 |  | 1 | K孔洞(448/454/463米传606毫米3个0.030.21,74/79米传590毫米0.15-0.21,355米传561/601毫米4个0.09-0.03平方毫米) | 是 | 是 | 3286 | 8
最终平整 | JG1224070667 | JG1224070667 | 九天800平整 | 合格 | 合格品 | 甲 | 朱俊 | 7246 | 7216 | 0.9959 | 10490 | 0.15 | 610 | 平整 |  | 20100023 | 轧硬 | 0.4*610-SPCC | 30210011 | 光亮卷 | 0.15-SPCC |  | 60 | MO002185 | MO002185-011 | GLJ003 | 光亮卷前处理 模板 | 7340 | 2024-07-29 | 2024-07-29 | 5 | 2024-08-08 01:53:49 | 2024-08-08 01:54:22 | 江苏九天光电科技有限公司 | 267926 | 朱俊 |  |  | 0.15 | 10503 | 610 | 1 | JG1224070667 |  | 1 |  | 是 | 是 | 7958 | 11
最终平整 | JG1224070494 | JG1224070494 | 九天850平整 | 合格 | 让步接收 | 乙 | 钱九龙 | 6150 | 6100 | 0.9919 | 13220 | 0.1 | 610 | 平整 | 孔洞(215/224米传5毫米2个0.15,1073/1086/1090米传579毫米3个0.12-0.15) | 20100023 | 轧硬 | 0.4*610-SPCC | 30210015 | 光亮卷 | 0.1-SPCC |  | 60 | MO002076 | MO002076-006 | GLJ003 | 光亮卷前处理 模板 | 6230 | 2024-07-26 | 2024-07-26 | 5 | 2024-08-07 23:00:16 | 2024-08-08 00:36:51 | 江苏九天光电科技有限公司 | 261365 | 钱九龙 |  |  | 0.1 | 13250 | 610 | 1 | JG1224070494 |  | 1 | K孔洞(215/224米传5毫米2个0.15,1073/1086/1090米传579毫米3个0.15-0.12) | 是 | 是 | 5798 | 6
最终平整 | JG1224070656 | JG1224070656 | 九天800平整 | 合格 | 合格品 | 甲 | 朱俊 | 7230 | 7206 | 0.9967 | 10350 | 0.15 | 610 | 平整 |  | 20100023 | 轧硬 | 0.4*610-SPCC | 30210011 | 光亮卷 | 0.15-SPCC |  | 60 | MO002185 | MO002185-008 | GLJ003 | 光亮卷前处理 模板 | 7320 | 2024-07-29 | 2024-07-29 | 5 | 2024-08-08 00:03:56 | 2024-08-08 00:04:46 | 江苏九天光电科技有限公司 | 267922 | 唐斌 |  |  | 0.15 | 10380 | 610 | 1 | JG1224070656 |  | 1 |  | 是 | 是 | 8101 | 8
最终平整 | JG1224070493 | JG1224070493 | 九天850平整 | 合格 | 让步接收 | 乙 | 张兴华 | 5860 | 5818 | 0.9928 | 12650 | 0.1 | 610 | 平整 | 孔洞(内30米标记孔洞多作废带) | 20100023 | 轧硬 | 0.4*610-SPCC | 30210015 | 光亮卷 | 0.1-SPCC |  | 60 | MO002076 | MO002076-005 | GLJ003 | 光亮卷前处理 模板 | 6245 | 2024-07-26 | 2024-07-26 | 5 | 2024-08-07 21:43:47 | 2024-08-07 22:59:56 | 江苏九天光电科技有限公司 | 261362 | 钱九龙 |  |  | 0.1 | 12711 | 610 | 1 | JG1224070493 |  | 1 | K孔洞(内30米标记孔洞多废带) | 是 | 是 | 6661 | 5
最终平整 | JG1224070533 | JG1224070533 | 九天800平整 | 合格 | 合格品 | 甲 | 朱俊 | 5180 | 5162 | 0.9965 | 7110 | 0.15 | 610 | 平整 |  | 20100023 | 轧硬 | 0.4*610-SPCC | 30210011 | 光亮卷 | 0.15-SPCC |  | 60 | MO002182 | MO002182-001 | GLJ003 | 光亮卷前处理 模板 | 5300 | 2024-07-29 | 2024-07-29 | 5 | 2024-08-07 22:52:38 | 2024-08-07 22:54:02 | 江苏九天光电科技有限公司 | 267694 | 朱俊 |  |  | 0.15 | 7150 | 610 | 1 | JG1224070533 |  | 1 |  | 是 | 是 | 5743 | 1
最终平整 | JG1224070551 | JG1224070551 | 九天850平整 | 合格 | 合格品 | 乙 | 张兴华 | 4700 | 4654 | 0.9902 | 10150 | 0.1 | 610 | 平整 |  | 20100023 | 轧硬 | 0.4*610-SPCC | 30210015 | 光亮卷 | 0.1-SPCC |  | 60 | MO002076 | MO002076-020 | GLJ003 | 光亮卷前处理 模板 | 4780 | 2024-07-26 | 2024-07-26 | 5 | 2024-08-07 20:32:18 | 2024-08-07 21:43:27 | 江苏九天光电科技有限公司 | 261385 | 张兴华 |  |  | 0.1 | 10250 | 610 | 1 | JG1224070551 |  | 1 |  | 是 | 是 | 6006 | 20
最终平整 | JG1224070469 | JG1224070469 | 九天800平整 | 合格 | 合格品 | 甲 | 唐斌 | 5110 | 5080 | 0.9941 | 7170 | 0.15 | 610 | 平整 |  | 20100023 | 轧硬 | 0.4*610-SPCC | 30210011 | 光亮卷 | 0.15-SPCC |  | 60 | MO002184 | MO002184-001 | GLJ003 | 光亮卷前处理 模板 | 5195 | 2024-07-29 | 2024-07-29 | 5 | 2024-08-07 21:38:03 | 2024-08-07 21:38:32 | 江苏九天光电科技有限公司 | 267698 | 唐斌 |  |  | 0.15 | 7200 | 610 | 1 | JG1224070469 |  | 1 |  | 是 | 是 | 6922 | 1
最终平整 | JG12240704951 | JG1224070495 | 九天850平整 | 合格 | 让步接收 | 甲 | 马晓飞 | 3050 | 3020 | 0.9902 | 6570 | 0.1 | 610 | 平整 | 孔洞(6215米传307毫米1个0.18平方毫米) | 20100023 | 轧硬 | 0.4*610-SPCC | 30210015 | 光亮卷 | 0.1-SPCC |  | 60 | MO002076 | MO002076-007-01 | GLJ003 | 光亮卷前处理 模板 | 6215 | 2024-07-26 | 2024-07-26 | 5 | 2024-08-07 20:11:46 | 2024-08-07 20:12:30 | 江苏九天光电科技有限公司 | 261366 | 马晓飞 |  |  | 0.1 | 6600 | 610 | 1 | JG12240704951 |  | 1 | K孔洞(6215米传307毫米1个0.18平方毫米) | 是 | 是 | 2019 | 7
最终平整 | JG12240702712 | JG1224070271 | 九天850平整 | 合格 | 让步接收 | 甲 | 刘勇 | 2140 | 2096 | 0.9794 | 4550 | 0.1 | 610 | 平整 | 孔洞(74米传28毫米1个0.18平方毫米) | 20100023 | 轧硬 | 0.4*610-SPCC | 30210015 | 光亮卷 | 0.1-SPCC |  | 60 | MO002202 | MO002202-001-02 | GLJ003 | 光亮卷前处理 模板 | 7180 | 2024-07-30 | 2024-07-30 | 3 | 2024-08-07 19:33:15 | 2024-08-07 19:34:09 | 江苏九天光电科技有限公司 | 235108 | 刘勇 |  |  | 0.1 | 4550 | 610 | 1 | JG12240702712 |  | 1 | K孔洞(74米传28毫米1个0.18平方毫米) | 是 | 是 | 4008 | 1
最终平整 | JG1224070552 | JG1224070552 | 九天850平整 | 合格 | 合格品 | 甲 | 马晓飞 | 4700 | 4676 | 0.9949 | 10200 | 0.1 | 610 | 平整 |  | 20100023 | 轧硬 | 0.4*610-SPCC | 30210015 | 光亮卷 | 0.1-SPCC |  | 60 | MO002076 | MO002076-021 | GLJ003 | 光亮卷前处理 模板 | 4770 | 2024-07-26 | 2024-07-26 | 5 | 2024-08-07 18:58:50 | 2024-08-07 18:59:11 | 江苏九天光电科技有限公司 | 261386 | 马晓飞 |  |  | 0.1 | 10260 | 610 | 1 | JG1224070552 |  | 1 |  | 是 | 是 | 5937 | 21
最终平整 | JG1224070539 | JG1224070539 | 九天850平整 | 合格 | 合格品 | 甲 | 刘勇 | 4700 | 4648 | 0.9889 | 10190 | 0.1 | 610 | 平整 |  | 20100023 | 轧硬 | 0.4*610-SPCC | 30210015 | 光亮卷 | 0.1-SPCC |  | 60 | MO002076 | MO002076-018 | GLJ003 | 光亮卷前处理 模板 | 4745 | 2024-07-26 | 2024-07-26 | 5 | 2024-08-07 17:58:18 | 2024-08-07 17:58:44 | 江苏九天光电科技有限公司 | 261383 | 刘勇 |  |  | 0.1 | 10150 | 610 | 1 | JG1224070539 |  | 1 |  | 是 | 是 | 5935 | 18
最终平整 | JG12240702711 | JG1224070271 | 九天850平整 | 返工 | 返工 | 甲 | 马晓飞 | 4830 | 4760 | 0.9855 | 10460 | 0.1 | 610 | 平整 | 孔洞(7775/7782/8297米传18毫米3个 0.3/0.09/0.06,8327-8805米传18-50毫米20个0.03-0.45平方毫米)。8327-8805米剪掉（孔洞留样） |  |  |  | 30210015 | 光亮卷 | 0.1-SPCC |  | 60 | MO002202 | MO002202-001-01 | GLJ003 | 光亮卷前处理 模板 | 7180 | 2024-07-30 | 2024-07-30 | 3 | 2024-08-07 16:47:22 | 2024-08-07 16:48:37 | 江苏九天光电科技有限公司 | 235108 | 马晓飞 |  |  | 0.1 | 10500 | 610 | 1 | JG12240702711 |  | 1 | K孔洞(7775米传18毫米1个0.3,7782-8805米传18-50毫米22个0.03-0.45平方毫米) |  |  | 4008 | 1
最终平整 | JG1224070512 | JG1224070512 | 九天850平整 | 合格 | 让步接收 | 甲 | 刘勇 | 4636 | 4602 | 0.9927 | 9990 | 0.1 | 610 | 平整 | 缩芯折印(尾部500米左右操作侧45CM左右) | 20100023 | 轧硬 | 0.4*610-SPCC | 30210015 | 光亮卷 | 0.1-SPCC |  | 60 | MO002076 | MO002076-023 | GLJ003 | 光亮卷前处理 模板 | 4690 | 2024-07-26 | 2024-07-26 | 5 | 2024-08-07 15:37:36 | 2024-08-07 15:38:41 | 江苏九天光电科技有限公司 | 261388 | 刘勇 |  |  | 0.1 | 10070 | 610 | 1 | JG1224070512 |  | 1 | Z折印(尾部500米左右操作侧45CM左右有来料缩芯折印) | 是 | 是 | 5851 | 23
最终平整 | JG12240704952 | JG1224070495 | 九天850平整 | 合格 | 合格品 | 甲 | 马晓飞 | 3070 | 3020 | 0.9837 | 6610 | 0.1 | 610 | 平整 |  | 20100023 | 轧硬 | 0.4*610-SPCC | 30210015 | 光亮卷 | 0.1-SPCC |  | 60 | MO002076 | MO002076-007-02 | GLJ003 | 光亮卷前处理 模板 | 6215 | 2024-07-26 | 2024-07-26 | 5 | 2024-08-07 14:28:35 | 2024-08-07 14:29:07 | 江苏九天光电科技有限公司 | 261366 | 马晓飞 |  |  | 0.1 | 6670 | 610 | 1 | JG12240704952 |  | 1 |  | 是 | 是 | 2019 | 7
最终平整 | JG1224070496 | JG1224070496 | 九天850平整 | 合格 | 让步接收 | 甲 | 刘勇 | 6100 | 6060 | 0.9934 | 13250 | 0.1 | 610 | 平整 | 内247米（未夹纸）孔洞多作废带，下道剪下退平整。孔洞(197-247米传577-599毫米11个0.09-0.15平方毫米) | 20100023 | 轧硬 | 0.4*610-SPCC | 30210015 | 光亮卷 | 0.1-SPCC |  | 60 | MO002076 | MO002076-008 | GLJ003 | 光亮卷前处理 模板 | 6205 | 2024-07-26 | 2024-07-26 | 5 | 2024-08-07 13:35:12 | 2024-08-07 13:36:13 | 江苏九天光电科技有限公司 | 261368 | 刘勇 |  |  | 0.1 | 13260 | 610 | 1 | JG1224070496 |  | 1 | K孔洞(197-247米传577-599毫米11个0.09-0.15平方毫米) | 是 | 是 | 5719 | 8
最终平整 | JG1224070540 | JG1224070540 | 九天850平整 | 合格 | 让步接收 | 甲 | 马晓飞 | 4690 | 4646 | 0.9906 | 10110 | 0.1 | 610 | 平整 | 孔洞(629米传511毫米2个0.36/0.24平方毫米) | 20100023 | 轧硬 | 0.4*610-SPCC | 30210015 | 光亮卷 | 0.1-SPCC |  | 60 | MO002076 | MO002076-019 | GLJ003 | 光亮卷前处理 模板 | 4740 | 2024-07-26 | 2024-07-26 | 5 | 2024-08-07 12:13:00 | 2024-08-07 12:14:12 | 江苏九天光电科技有限公司 | 261384 | 马晓飞 |  |  | 0.1 | 10190 | 610 | 1 | JG1224070540 |  | 1 | K孔洞(629米传511毫米2个0.36/0.24平方毫米) | 是 | 是 | 5865 | 19
最终平整 | JG12240704362 | JG1224070436 | 九天850平整 | 合格 | 合格品 | 甲 | 刘勇 | 3052 | 3052 | 1 | 6670 | 0.1 | 610 | 平整 |  | 20100023 | 轧硬 | 0.4*610-SPCC | 30210015 | 光亮卷 | 0.1-SPCC |  | 60 | MO001756 | MO001756-012-02 | GLJ003 | 光亮卷前处理 模板 | 6340 | 2024-07-18 | 2024-07-18 | 5 | 2024-08-07 09:39:18 | 2024-08-07 10:22:48 | 江苏九天光电科技有限公司 |  | 刘勇 |  | 1 | 0.1 | 6670 | 610 | 1 | JG12240704362 |  | 1 |  | 是 | 是 | 3395 | 12
最终平整 | JG12240704361 | JG1224070436 | 九天850平整 | 合格 | 合格品 | 甲 | 刘勇 | 3020 | 3020 | 1 | 6600 | 0.1 | 610 | 平整 |  | 20100023 | 轧硬 | 0.4*610-SPCC | 30210015 | 光亮卷 | 0.1-SPCC |  | 60 | MO001756 | MO001756-012-01 | GLJ003 | 光亮卷前处理 模板 | 6340 | 2024-07-18 | 2024-07-18 | 5 | 2024-08-07 09:39:18 | 2024-08-07 10:22:48 | 江苏九天光电科技有限公司 |  | 刘勇 |  | 1 | 0.1 | 6600 | 610 | 1 | JG12240704361 |  | 1 |  | 是 | 是 | 3395 | 12
最终平整 | JG1224070537 | JG1224070537 | 九天800平整 | 合格 | 合格品 | 甲 | 朱俊 | 6580 | 6550 | 0.9954 | 9540 | 0.15 | 610 | 平整 |  | 20100023 | 轧硬 | 0.4*610-SPCC | 30210011 | 光亮卷 | 0.15-SPCC |  | 60 | MO002033 | MO002033-017 | GLJ003 | 光亮卷前处理 模板 | 6710 | 2024-07-25 | 2024-07-25 | 5 | 2024-08-07 08:02:42 | 2024-08-07 08:03:17 | 江苏九天光电科技有限公司 | 258847 | 朱俊 |  |  | 0.15 | 9560 | 610 | 1 | JG1224070537 |  | 1 |  | 是 | 是 | 7889 | 17
最终平整 | JG1224070429 | JG1224070429 | 九天850平整 | 合格 | 让步接收 | 乙 | 钱九龙 | 6260 | 6224 | 0.9942 | 13630 | 0.1 | 610 | 平整 | 孔洞(内60米标记孔洞多作废带剪下退平整。331/336米传3/12毫米2个0.09,725/738米传13/35毫米2个0.06,805-817米传12/46/52/58/66毫米6个0.06-0.15,1672米传10毫米0.12平方毫米) | 20100023 | 轧硬 | 0.4*610-SPCC | 30210015 | 光亮卷 | 0.1-SPCC |  | 60 | MO001756 | MO001756-003 | GLJ003 | 光亮卷前处理 模板 | 6315 | 2024-07-18 | 2024-07-18 | 5 | 2024-08-07 06:14:31 | 2024-08-07 07:24:13 | 江苏九天光电科技有限公司 | 248066 | 钱九龙 |  |  | 0.1 | 13700 | 610 | 1 | JG1224070429 |  | 1 | K孔洞(内60米标记孔洞多331/336米传3/12毫米2个0.09,725/738米传13/35毫米2个0.06,805-817米传12/46/52//58//66毫米6个0.06-0.15,1672米传10毫米0.12平方毫米) | 是 | 是 | 5339 | 3
最终平整 | JG1224070577 | JG1224070577 | 九天800平整 | 合格 | 合格品 | 甲 | 唐斌 | 6570 | 6540 | 0.9954 | 9530 | 0.15 | 610 | 平整 |  | 20100023 | 轧硬 | 0.4*610-SPCC | 30210011 | 光亮卷 | 0.15-SPCC |  | 60 | MO002115 | MO002115-007 | GLJ003 | 光亮卷前处理 模板 | 6680 | 2024-07-27 | 2024-07-27 | 5 | 2024-08-07 07:04:23 | 2024-08-07 07:04:53 | 江苏九天光电科技有限公司 | 263184 | 唐斌 |  |  | 0.15 | 9540 | 610 | 1 | JG1224070577 |  | 1 |  | 是 | 是 | 9570 | 7
最终平整 | JG1224070480 | JG1224070480 | 九天850平整 | 合格 | 合格品 | 乙 | 张兴华 | 6090 | 6070 | 0.9967 | 13200 | 0.1 | 610 | 平整 |  | 20100023 | 轧硬 | 0.4*610-SPCC | 30210015 | 光亮卷 | 0.1-SPCC |  | 60 | MO002076 | MO002076-015 | GLJ003 | 光亮卷前处理 模板 | 6180 | 2024-07-26 | 2024-07-26 | 5 | 2024-08-07 04:50:12 | 2024-08-07 06:14:12 | 江苏九天光电科技有限公司 | 261380 | 张兴华 |  |  | 0.1 | 13200 | 610 | 1 | JG1224070480 |  | 1 |  | 是 | 是 | 5518 | 15
最终平整 | JG1224070471 | JG1224070471 | 九天800平整 | 合格 | 合格品 | 甲 | 朱俊 | 6760 | 6750 | 0.9985 | 9520 | 0.15 | 610 | 平整 |  | 20100023 | 轧硬 | 0.4*610-SPCC | 30210011 | 光亮卷 | 0.15-SPCC |  | 60 | MO002184 | MO002184-003 | GLJ003 | 光亮卷前处理 模板 | 6895 | 2024-07-29 | 2024-07-29 | 5 | 2024-08-07 05:50:55 | 2024-08-07 05:51:26 | 江苏九天光电科技有限公司 | 267708 | 朱俊 |  |  | 0.15 | 9530 | 610 | 1 | JG1224070471 |  | 1 |  | 是 | 是 | 6735 | 3
最终平整 | JG1224070448 | JG1224070448 | 九天850平整 | 合格 | 合格品 | 乙 | 钱九龙 | 6220 | 6156 | 0.9897 | 13400 | 0.1 | 610 | 平整 |  | 20100023 | 轧硬 | 0.4*610-SPCC | 30210015 | 光亮卷 | 0.1-SPCC |  | 60 | MO001770 | MO001770-004 | GLJ003 | 光亮卷前处理 模板 | 6285 | 2024-07-19 | 2024-07-19 | 5 | 2024-08-07 03:25:13 | 2024-08-07 04:49:55 | 江苏九天光电科技有限公司 | 248795 | 钱九龙 |  |  | 0.1 | 13510 | 610 | 1 | JG1224070448 |  | 1 |  | 是 | 是 | 4861 | 4
最终平整 | JG1224070668 | JG1224070668 | 九天800平整 | 合格 | 合格品 | 甲 | 唐斌 | 7170 | 7156 | 0.998 | 10340 | 0.15 | 610 | 平整 |  | 20100023 | 轧硬 | 0.4*610-SPCC | 30210011 | 光亮卷 | 0.15-SPCC |  | 60 | MO002185 | MO002185-012 | GLJ003 | 光亮卷前处理 模板 | 7330 | 2024-07-29 | 2024-07-29 | 5 | 2024-08-07 04:10:03 | 2024-08-07 04:16:41 | 江苏九天光电科技有限公司 | 267927 | 唐斌 |  |  | 0.15 | 10350 | 610 | 1 | JG1224070668 |  | 1 |  | 是 | 是 | 7892 | 12
最终平整 | JG1224070446 | JG1224070446 | 九天850平整 | 合格 | 让步接收 | 乙 | 张兴华 | 6236 | 6180 | 0.991 | 13440 | 0.1 | 610 | 平整 | 厚薄公差（内50米偶跳0.107） | 20100023 | 轧硬 | 0.4*610-SPCC | 30210015 | 光亮卷 | 0.1-SPCC |  | 60 | MO001770 | MO001770-002 | GLJ003 | 光亮卷前处理 模板 | 6305 | 2024-07-19 | 2024-07-19 | 5 | 2024-08-07 02:03:01 | 2024-08-07 03:24:55 | 江苏九天光电科技有限公司 | 248793 | 张兴华 |  |  | 0.1 | 13500 | 610 | 1 | JG1224070446 |  | 1 |  | 是 | 是 | 7356 | 2
最终平整 | JG1224070507 | JG1224070507 | 九天800平整 | 合格 | 合格品 | 甲 | 唐斌 | 7040 | 7008 | 0.9955 | 9480 | 0.15 | 610 | 平整 |  | 20100023 | 轧硬 | 0.4*610-SPCC | 30210011 | 光亮卷 | 0.15-SPCC |  | 60 | MO002033 | MO002033-007 | GLJ003 | 光亮卷前处理 模板 | 7115 | 2024-07-25 | 2024-07-25 | 5 | 2024-08-07 02:27:40 | 2024-08-07 02:52:58 | 江苏九天光电科技有限公司 | 258837 | 朱俊 |  |  | 0.15 | 9500 | 610 | 1 | JG1224070507 |  | 1 |  | 是 | 是 | 8310 | 7
最终平整 | JG1224070430 | JG1224070430 | 九天850平整 | 合格 | 让步接收 | 乙 | 钱九龙 | 6228 | 6190 | 0.9939 | 13450 | 0.1 | 610 | 平整 | 孔洞(354-380米标记传546-599毫米共计12个0.03-0.21平方毫米) | 20100023 | 轧硬 | 0.4*610-SPCC | 30210015 | 光亮卷 | 0.1-SPCC |  | 60 | MO001756 | MO001756-004 | GLJ003 | 光亮卷前处理 模板 | 6305 | 2024-07-18 | 2024-07-18 | 5 | 2024-08-07 00:44:05 | 2024-08-07 02:02:42 | 江苏九天光电科技有限公司 | 248067 | 钱九龙 |  |  | 0.1 | 13474 | 610 | 1 | JG1224070430 |  | 1 | K孔洞(354-380米标记传546-599毫米共计112个0.03-0.21平方毫米) | 是 | 是 | 7705 | 4
最终平整 | JG1224070466 | JG1224070466 | 九天800平整 | 合格 | 合格品 | 甲 | 唐斌 | 5070 | 5050 | 0.9961 | 7060 | 0.15 | 610 | 平整 |  | 20100023 | 轧硬 | 0.4*610-SPCC | 30210011 | 光亮卷 | 0.15-SPCC |  | 60 | MO001754 | MO001754-018 | GLJ003 | 光亮卷前处理 模板 | 5170 | 2024-07-18 | 2024-07-18 | 5 | 2024-08-07 01:33:06 | 2024-08-07 01:33:34 | 江苏九天光电科技有限公司 | 248059 | 唐斌 |  |  | 0.15 | 7100 | 610 | 1 | JG1224070466 |  | 1 |  | 是 | 是 | 5506 | 18
最终平整 | JG1224070476 | JG1224070476 | 九天850平整 | 合格 | 让步接收 | 乙 | 张兴华 | 6250 | 6230 | 0.9968 | 13380 | 0.1 | 610 | 平整 | 厚薄公差(内50米标记0.102-0.108）孔洞（90米传36毫米0.21平方毫米) | 20100023 | 轧硬 | 0.4*610-SPCC | 30210015 | 光亮卷 | 0.1-SPCC |  | 60 | MO002076 | MO002076-011 | GLJ003 | 光亮卷前处理 模板 | 6340 | 2024-07-26 | 2024-07-26 | 5 | 2024-08-06 23:23:11 | 2024-08-07 00:43:45 | 江苏九天光电科技有限公司 | 261376 | 张兴华 |  |  | 0.1 | 13350 | 610 | 1 | JG1224070476 |  | 1 | K孔洞(内50米标记0.102-0.108,90米传36毫米0.21平方毫米) | 是 | 是 | 4102 | 11
最终平整 | JG91240700062 | JG9124070006 | 九天800平整 | 合格 | 合格品 | 甲 | 朱俊 | 5000 | 4990 | 0.998 | 7120 | 0.15 | 610 | 平整 |  | 20100023 | 轧硬 | 0.4*610-SPCC | 30210011 | 光亮卷 | 0.15-SPCC |  | 60 | MO001896 | MO001896-003-02 | GLJ003 | 光亮卷前处理 模板 | 10320 | 2024-07-22 | 2024-07-22 | 5 | 2024-08-07 00:25:07 | 2024-08-07 00:25:37 | 江苏九天光电科技有限公司 | 253370 | 朱俊 |  |  | 0.15 | 7140 | 610 | 1 | JG91240700062 |  | 1 |  | 是 | 是 | 6179 | 3
最终平整 | JG91240700041 | JG9124070004 | 九天800平整 | 合格 | 合格品 | 甲 | 唐斌 | 5140 | 5116 | 0.9953 | 7150 | 0.15 | 610 | 平整 |  | 20100023 | 轧硬 | 0.4*610-SPCC | 30210011 | 光亮卷 | 0.15-SPCC |  | 60 | MO001896 | MO001896-002-01 | GLJ003 | 光亮卷前处理 模板 | 10290 | 2024-07-22 | 2024-07-22 | 5 | 2024-08-06 23:28:37 | 2024-08-06 23:29:12 | 江苏九天光电科技有限公司 | 253369 | 唐斌 |  |  | 0.15 | 7170 | 610 | 1 | JG91240700041 |  | 1 |  | 是 | 是 | 6153 | 2
最终平整 | JG1224070475 | JG1224070475 | 九天850平整 | 合格 | 让步接收 | 乙 | 钱九龙 | 6300 | 6258 | 0.9933 | 13600 | 0.1 | 610 | 平整 | 孔洞(309-383米标记传567/574毫米8个0.09-0.18平方毫米，743-760米传589毫米4个0.09-0.18，819/828米传596毫米0.12/0.06平方毫米) | 20100023 | 轧硬 | 0.4*610-SPCC | 30210015 | 光亮卷 | 0.1-SPCC |  | 60 | MO002076 | MO002076-010 | GLJ003 | 光亮卷前处理 模板 | 6370 | 2024-07-26 | 2024-07-26 | 5 | 2024-08-06 21:59:30 | 2024-08-06 23:22:40 | 江苏九天光电科技有限公司 | 261371 | 钱九龙 |  |  | 0.1 | 13600 | 610 | 1 | JG1224070475 |  | 1 | K孔洞(309-383米标记传567/574毫米8个0.09-0.8平方毫米，743-760米传589毫米4个0.09-018，819/828米传596毫米0.12/0.06平方毫米) | 是 | 是 | 6952 | 10
最终平整 | JG91240700082 | JG9124070008 | 九天800平整 | 合格 | 让步接收 | 甲 | 朱俊 | 5090 | 5040 | 0.9902 | 7000 | 0.15 | 610 | 平整 | 亮点(板面偶有亮点) | 20100023 | 轧硬 | 0.4*610-SPCC | 30210011 | 光亮卷 | 0.15-SPCC |  | 60 | MO001896 | MO001896-004-02 | GLJ003 | 光亮卷前处理 模板 | 10400 | 2024-07-22 | 2024-07-22 | 5 | 2024-08-06 22:13:35 | 2024-08-06 22:14:42 | 江苏九天光电科技有限公司 | 253373 | 朱俊 |  |  | 0.15 | 7110 | 610 | 1 | JG91240700082 |  | 1 | L亮点(板面偶有亮点) | 是 | 是 | 7144 | 4
最终平整 | JG1224070511 | JG1224070511 | 九天850平整 | 合格 | 合格品 | 乙 | 张兴华 | 4630 | 4600 | 0.9935 | 10070 | 0.1 | 610 | 平整 |  | 20100023 | 轧硬 | 0.4*610-SPCC | 30210015 | 光亮卷 | 0.1-SPCC |  | 60 | MO002076 | MO002076-022 | GLJ003 | 光亮卷前处理 模板 | 4700 | 2024-07-26 | 2024-07-26 | 5 | 2024-08-06 20:41:02 | 2024-08-06 21:59:10 | 江苏九天光电科技有限公司 | 261387 | 张兴华 |  |  | 0.1 | 10070 | 610 | 1 | JG1224070511 |  | 1 |  | 是 | 是 | 6028 | 22
最终平整 | JG12240705032 | JG1224070503 | 九天850平整 | 合格 | 合格品 | 甲 | 刘勇 | 3052 | 3052 | 1 | 6600 | 0.1 | 610 | 平整 |  | 20100023 | 轧硬 | 0.4*610-SPCC | 30210015 | 光亮卷 | 0.1-SPCC |  | 60 | MO002076 | MO002076-003-02 | GLJ003 | 光亮卷前处理 模板 | 6240 | 2024-07-26 | 2024-07-26 | 5 | 2024-08-06 20:21:45 | 2024-08-06 20:22:56 | 江苏九天光电科技有限公司 |  | 刘勇 |  | 1 | 0.1 | 6600 | 610 | 1 | JG12240705032 |  | 1 |  | 是 | 是 | 734 | 3
最终平整 | JG12240705031 | JG1224070503 | 九天850平整 | 合格 | 让步接收 | 甲 | 刘勇 | 3052 | 3052 | 1 | 6600 | 0.1 | 610 | 平整 | 孔洞(178/197米传469毫米2个0.21/0.48平方毫米) | 20100023 | 轧硬 | 0.4*610-SPCC | 30210015 | 光亮卷 | 0.1-SPCC |  | 60 | MO002076 | MO002076-003-01 | GLJ003 | 光亮卷前处理 模板 | 6240 | 2024-07-26 | 2024-07-26 | 5 | 2024-08-06 20:21:45 | 2024-08-06 20:22:56 | 江苏九天光电科技有限公司 |  | 刘勇 |  | 1 | 0.1 | 6600 | 610 | 1 | JG12240705031 |  | 1 | K孔洞(178/197米传469毫米2个0.21/0.48平方毫米) | 是 | 是 | 734 | 3
最终平整 | JG12240704732 | JG1224070473 | 九天850平整 | 合格 | 让步接收 | 甲 | 马晓飞 | 3122 | 3122 | 1 | 6790 | 0.1 | 610 | 平整 | C挫伤(5900-5940米之间) | 20100023 | 轧硬 | 0.4*610-SPCC | 30210015 | 光亮卷 | 0.1-SPCC |  | 60 | MO002076 | MO002076-009-02 | GLJ003 | 光亮卷前处理 模板 | 6350 | 2024-07-26 | 2024-07-26 | 5 | 2024-08-06 19:15:00 | 2024-08-06 19:16:11 | 江苏九天光电科技有限公司 |  | 马晓飞 |  | 1 | 0.1 | 6790 | 610 | 1 | JG12240704732 |  | 1 | C挫伤(5900-5940米之间) | 是 | 是 | 3791 | 9
最终平整 | JG12240704731 | JG1224070473 | 九天850平整 | 合格 | 合格品 | 甲 | 马晓飞 | 3130 | 3130 | 1 | 6800 | 0.1 | 610 | 平整 |  | 20100023 | 轧硬 | 0.4*610-SPCC | 30210015 | 光亮卷 | 0.1-SPCC |  | 60 | MO002076 | MO002076-009-01 | GLJ003 | 光亮卷前处理 模板 | 6350 | 2024-07-26 | 2024-07-26 | 5 | 2024-08-06 19:15:00 | 2024-08-06 19:16:11 | 江苏九天光电科技有限公司 |  | 马晓飞 |  | 1 | 0.1 | 6800 | 610 | 1 | JG12240704731 |  | 1 |  | 是 | 是 | 3791 | 9
最终平整 | JG12240705022 | JG1224070502 | 九天850平整 | 合格 | 让步接收 | 甲 | 刘勇 | 3040 | 3040 | 1 | 6480 | 0.1 | 610 | 平整 | 厚薄公差（内圈实测0.105/0.107/0.108） | 20100023 | 轧硬 | 0.4*610-SPCC | 30210015 | 光亮卷 | 0.1-SPCC |  | 60 | MO002076 | MO002076-002-02 | GLJ003 | 光亮卷前处理 模板 | 6200 | 2024-07-26 | 2024-07-26 | 5 | 2024-08-06 17:40:14 | 2024-08-06 17:42:27 | 江苏九天光电科技有限公司 |  | 刘勇 |  | 1 | 0.1 | 6480 | 610 | 1 | JG12240705022 |  | 1 |  | 是 | 是 | 3089 | 2
最终平整 | JG12240705021 | JG1224070502 | 九天850平整 | 合格 | 让步接收 | 甲 | 刘勇 | 3046 | 3046 | 1 | 6500 | 0.1 | 610 | 平整 | 厚薄公差（外圈实测0.105/0.107/0.108） | 20100023 | 轧硬 | 0.4*610-SPCC | 30210015 | 光亮卷 | 0.1-SPCC |  | 60 | MO002076 | MO002076-002-01 | GLJ003 | 光亮卷前处理 模板 | 6200 | 2024-07-26 | 2024-07-26 | 5 | 2024-08-06 17:40:14 | 2024-08-06 17:42:27 | 江苏九天光电科技有限公司 |  | 刘勇 |  | 1 | 0.1 | 6500 | 610 | 1 | JG12240705021 |  | 1 |  | 是 | 是 | 3089 | 2
最终平整 | JG12240705012 | JG1224070501 | 九天850平整 | 合格 | 合格品 | 甲 | 马晓飞 | 3108 | 3108 | 1 | 6780 | 0.1 | 610 | 平整 |  | 20100023 | 轧硬 | 0.4*610-SPCC | 30210015 | 光亮卷 | 0.1-SPCC |  | 60 | MO002076 | MO002076-001-02 | GLJ003 | 光亮卷前处理 模板 | 6220 | 2024-07-26 | 2024-07-26 | 5 | 2024-08-06 16:08:46 | 2024-08-06 16:09:26 | 江苏九天光电科技有限公司 |  | 马晓飞 |  | 1 | 0.1 | 6780 | 610 | 1 | JG12240705012 |  | 1 |  | 是 | 是 | 3400 | 1
最终平整 | JG12240705011 | JG1224070501 | 九天850平整 | 合格 | 合格品 | 甲 | 马晓飞 | 2974 | 2974 | 1 | 6500 | 0.1 | 610 | 平整 |  | 20100023 | 轧硬 | 0.4*610-SPCC | 30210015 | 光亮卷 | 0.1-SPCC |  | 60 | MO002076 | MO002076-001-01 | GLJ003 | 光亮卷前处理 模板 | 6220 | 2024-07-26 | 2024-07-26 | 5 | 2024-08-06 16:08:46 | 2024-08-06 16:09:26 | 江苏九天光电科技有限公司 |  | 马晓飞 |  | 1 | 0.1 | 6500 | 610 | 1 | JG12240705011 |  | 1 |  | 是 | 是 | 3400 | 1
最终平整 | JG12240704472 | JG1224070447 | 九天850平整 | 合格 | 合格品 | 甲 | 刘勇 | 3104 | 3104 | 1 | 6720 | 0.1 | 610 | 平整 |  | 20100023 | 轧硬 | 0.4*610-SPCC | 30210015 | 光亮卷 | 0.1-SPCC |  | 60 | MO001770 | MO001770-003-02 | GLJ003 | 光亮卷前处理 模板 | 6300 | 2024-07-19 | 2024-07-19 | 5 | 2024-08-06 14:49:50 | 2024-08-06 14:50:32 | 江苏九天光电科技有限公司 |  | 刘勇 |  | 1 | 0.1 | 6720 | 610 | 1 | JG12240704472 |  | 1 |  | 是 | 是 | 3639 | 3
最终平整 | JG12240704471 | JG1224070447 | 九天850平整 | 合格 | 合格品 | 甲 | 刘勇 | 3082 | 3082 | 1 | 6700 | 0.1 | 610 | 平整 |  | 20100023 | 轧硬 | 0.4*610-SPCC | 30210015 | 光亮卷 | 0.1-SPCC |  | 60 | MO001770 | MO001770-003-01 | GLJ003 | 光亮卷前处理 模板 | 6300 | 2024-07-19 | 2024-07-19 | 5 | 2024-08-06 14:49:50 | 2024-08-06 14:50:32 | 江苏九天光电科技有限公司 |  | 刘勇 |  | 1 | 0.1 | 6700 | 610 | 1 | JG12240704471 |  | 1 |  | 是 | 是 | 3639 | 3
最终平整 | JG12240704782 | JG1224070478 | 九天850平整 | 合格 | 合格品 | 甲 | 马晓飞 | 3056 | 3056 | 1 | 6650 | 0.1 | 610 | 平整 |  | 20100023 | 轧硬 | 0.4*610-SPCC | 30210015 | 光亮卷 | 0.1-SPCC |  | 60 | MO002076 | MO002076-013-02 | GLJ003 | 光亮卷前处理 模板 | 6235 | 2024-07-26 | 2024-07-26 | 5 | 2024-08-06 13:19:28 | 2024-08-06 13:20:05 | 江苏九天光电科技有限公司 |  | 马晓飞 |  | 1 | 0.1 | 6650 | 610 | 1 | JG12240704782 |  | 1 |  | 是 | 是 | 3047 | 13
最终平整 | JG12240704781 | JG1224070478 | 九天850平整 | 合格 | 合格品 | 甲 | 马晓飞 | 3086 | 3086 | 1 | 6700 | 0.1 | 610 | 平整 |  | 20100023 | 轧硬 | 0.4*610-SPCC | 30210015 | 光亮卷 | 0.1-SPCC |  | 60 | MO002076 | MO002076-013-01 | GLJ003 | 光亮卷前处理 模板 | 6235 | 2024-07-26 | 2024-07-26 | 5 | 2024-08-06 13:19:28 | 2024-08-06 13:20:05 | 江苏九天光电科技有限公司 |  | 马晓飞 |  | 1 | 0.1 | 6700 | 610 | 1 | JG12240704781 |  | 1 |  | 是 | 是 | 3047 | 13
最终平整 | JG12240704792 | JG1224070479 | 九天850平整 | 合格 | 合格品 | 甲 | 刘勇 | 3000 | 3000 | 1 | 6470 | 0.1 | 610 | 平整 |  | 20100023 | 轧硬 | 0.4*610-SPCC | 30210015 | 光亮卷 | 0.1-SPCC |  | 60 | MO002076 | MO002076-014-02 | GLJ003 | 光亮卷前处理 模板 | 6205 | 2024-07-26 | 2024-07-26 | 5 | 2024-08-06 10:58:13 | 2024-08-06 10:59:23 | 江苏九天光电科技有限公司 |  | 刘勇 |  | 1 | 0.1 | 6470 | 610 | 1 | JG12240704792 |  | 1 |  | 是 | 是 | 2012 | 14
最终平整 | JG12240704791 | JG1224070479 | 九天850平整 | 合格 | 让步接收 | 甲 | 刘勇 | 3088 | 3088 | 1 | 6650 | 0.1 | 610 | 平整 | K孔洞(737米传168毫米1个0.12平方毫米)基板 | 20100023 | 轧硬 | 0.4*610-SPCC | 30210015 | 光亮卷 | 0.1-SPCC |  | 60 | MO002076 | MO002076-014-01 | GLJ003 | 光亮卷前处理 模板 | 6205 | 2024-07-26 | 2024-07-26 | 5 | 2024-08-06 10:58:13 | 2024-08-06 10:59:23 | 江苏九天光电科技有限公司 |  | 刘勇 |  | 1 | 0.1 | 6650 | 610 | 1 | JG12240704791 |  | 1 | K孔洞(737米传168毫米1个0.12平方毫米) | 是 | 是 | 2012 | 14
最终平整 | JG1224070506 | JG1224070506 | 九天800平整 | 合格 | 让步接收 | 甲 | 朱俊 | 5200 | 5184 | 0.9969 | 7180 | 0.15 | 610 | 平整 | 孔洞(242/246米操520毫米2个0.05平方毫米) | 20100023 | 轧硬 | 0.4*610-SPCC | 30210011 | 光亮卷 | 0.15-SPCC |  | 60 | MO002033 | MO002033-006 | GLJ003 | 光亮卷前处理 模板 | 5300 | 2024-07-25 | 2024-07-25 | 5 | 2024-08-06 08:19:33 | 2024-08-06 08:21:02 | 江苏九天光电科技有限公司 | 258836 | 朱俊 |  |  | 0.15 | 7200 | 610 | 1 | JG1224070506 |  | 1 | K孔洞(242,246米操520毫米 孔洞面积0.05,0.05) | 是 | 是 | 4025 | 6
最终平整 | JG12240705042 | JG1224070504 | 九天850平整 | 合格 | 合格品 | 乙 | 张兴华 | 3092 | 3092 | 1 | 6790 | 0.1 | 610 | 平整 |  | 20100023 | 轧硬 | 0.4*610-SPCC | 30210015 | 光亮卷 | 0.1-SPCC |  | 60 | MO002076 | MO002076-004-02 | GLJ003 | 光亮卷前处理 模板 | 6225 | 2024-07-26 | 2024-07-26 | 5 | 2024-08-06 06:55:25 | 2024-08-06 08:10:46 | 江苏九天光电科技有限公司 |  | 张兴华 |  | 1 | 0.1 | 6790 | 610 | 1 | JG12240705042 |  | 1 |  | 是 | 是 | 2699 | 4
最终平整 | JG12240705041 | JG1224070504 | 九天850平整 | 合格 | 合格品 | 乙 | 张兴华 | 3000 | 3000 | 1 | 6600 | 0.1 | 610 | 平整 |  | 20100023 | 轧硬 | 0.4*610-SPCC | 30210015 | 光亮卷 | 0.1-SPCC |  | 60 | MO002076 | MO002076-004-01 | GLJ003 | 光亮卷前处理 模板 | 6225 | 2024-07-26 | 2024-07-26 | 5 | 2024-08-06 06:55:25 | 2024-08-06 08:10:46 | 江苏九天光电科技有限公司 |  | 张兴华 |  | 1 | 0.1 | 6600 | 610 | 1 | JG12240705041 |  | 1 |  | 是 | 是 | 2699 | 4
最终平整 | JG1224070525 | JG1224070525 | 九天800平整 | 合格 | 合格品 | 甲 | 朱俊 | 5200 | 5170 | 0.9942 | 7160 | 0.15 | 610 | 平整 |  | 20100023 | 轧硬 | 0.4*610-SPCC | 30210011 | 光亮卷 | 0.15-SPCC |  | 60 | MO002033 | MO002033-021 | GLJ003 | 光亮卷前处理 模板 | 5305 | 2024-07-25 | 2024-07-25 | 5 | 2024-08-06 07:24:55 | 2024-08-06 07:25:28 | 江苏九天光电科技有限公司 | 258855 | 朱俊 |  |  | 0.15 | 7200 | 610 | 1 | JG1224070525 |  | 1 |  | 是 | 是 | 4026 | 21
最终平整 | JG1224070462 | JG1224070462 | 九天800平整 | 合格 | 让步接收 | 甲 | 唐斌 | 5090 | 5056 | 0.9933 | 7090 | 0.15 | 610 | 平整 | 亮点(下板面操作侧偶有亮点) | 20100023 | 轧硬 | 0.4*610-SPCC | 30210011 | 光亮卷 | 0.15-SPCC |  | 60 | MO001754 | MO001754-014 | GLJ003 | 光亮卷前处理 模板 | 5165 | 2024-07-18 | 2024-07-18 | 5 | 2024-08-06 07:23:08 | 2024-08-06 07:24:20 | 江苏九天光电科技有限公司 | 248055 | 唐斌 |  |  | 0.15 | 7130 | 610 | 1 | JG1224070462 |  | 1 | L亮点(板面偶有亮点) | 是 | 是 | 4454 | 14
最终平整 | JG12240704742 | JG1224070474 | 九天850平整 | 合格 | 合格品 | 乙 | 钱九龙 | 3104 | 3104 | 1 | 6730 | 0.1 | 610 | 平整 |  | 20100023 | 轧硬 | 0.4*610-SPCC | 30210015 | 光亮卷 | 0.1-SPCC |  | 60 | MO002076 | MO002076-024-02 | GLJ003 | 光亮卷前处理 模板 | 6320 | 2024-07-26 | 2024-07-26 | 5 | 2024-08-06 05:29:41 | 2024-08-06 06:55:03 | 江苏九天光电科技有限公司 |  | 钱九龙 |  | 1 | 0.1 | 6730 | 610 | 1 | JG12240704742 |  | 1 |  | 是 | 是 | 2141 | 24
最终平整 | JG12240704741 | JG1224070474 | 九天850平整 | 合格 | 让步接收 | 乙 | 钱九龙 | 3054 | 3054 | 1 | 6600 | 0.1 | 610 | 平整 | 孔洞(907/940/944米传484毫米3个0.03-0.15,1225/1229米传8毫米0.15/0.09平方毫米)基板 | 20100023 | 轧硬 | 0.4*610-SPCC | 30210015 | 光亮卷 | 0.1-SPCC |  | 60 | MO002076 | MO002076-024-01 | GLJ003 | 光亮卷前处理 模板 | 6320 | 2024-07-26 | 2024-07-26 | 5 | 2024-08-06 05:29:41 | 2024-08-06 06:55:03 | 江苏九天光电科技有限公司 |  | 钱九龙 |  | 1 | 0.1 | 6600 | 610 | 1 | JG12240704741 |  | 1 | K孔洞(907/940/944米传484毫米0.03-0.15,1225/1229米传8毫米0.15/0.09平方毫米) | 是 | 是 | 2141 | 24
最终平整 | JG1224070450 | JG1224070450 | 九天800平整 | 合格 | 合格品 | 甲 | 朱俊 | 5150 | 5134 | 0.9969 | 7160 | 0.15 | 610 | 平整 |  | 20100023 | 轧硬 | 0.4*610-SPCC | 30210011 | 光亮卷 | 0.15-SPCC |  | 60 | MO001754 | MO001754-002 | GLJ003 | 光亮卷前处理 模板 | 5225 | 2024-07-18 | 2024-07-18 | 5 | 2024-08-06 05:25:50 | 2024-08-06 05:26:16 | 江苏九天光电科技有限公司 | 248043 | 朱俊 |  |  | 0.15 | 7180 | 610 | 1 | JG1224070450 |  | 1 |  | 是 | 是 | 4605 | 2
最终平整 | JG12240704772 | JG1224070477 | 九天850平整 | 合格 | 合格品 | 乙 | 张兴华 | 3100 | 3100 | 1 | 6700 | 0.1 | 610 | 平整 |  | 20100023 | 轧硬 | 0.4*610-SPCC | 30210015 | 光亮卷 | 0.1-SPCC |  | 60 | MO002076 | MO002076-012-02 | GLJ003 | 光亮卷前处理 模板 | 6250 | 2024-07-26 | 2024-07-26 | 5 | 2024-08-06 04:04:16 | 2024-08-06 05:25:35 | 江苏九天光电科技有限公司 |  | 张兴华 |  | 1 | 0.1 | 6700 | 610 | 1 | JG12240704772 |  | 1 |  | 是 | 是 | 2151 | 12
最终平整 | JG12240704771 | JG1224070477 | 九天850平整 | 合格 | 合格品 | 乙 | 张兴华 | 3050 | 3050 | 1 | 6600 | 0.1 | 610 | 平整 |  | 20100023 | 轧硬 | 0.4*610-SPCC | 30210015 | 光亮卷 | 0.1-SPCC |  | 60 | MO002076 | MO002076-012-01 | GLJ003 | 光亮卷前处理 模板 | 6250 | 2024-07-26 | 2024-07-26 | 5 | 2024-08-06 04:04:16 | 2024-08-06 05:25:35 | 江苏九天光电科技有限公司 |  | 张兴华 |  | 1 | 0.1 | 6600 | 610 | 1 | JG12240704771 |  | 1 |  | 是 | 是 | 2151 | 12
最终平整 | JG1224070285 | JG1224070285 | 九天800平整 | 合格 | 合格品 | 甲 | 唐斌 | 5160 | 5148 | 0.9977 | 7240 | 0.15 | 610 | 平整 |  | 20100023 | 轧硬 | 0.4*610-SPCC | 30210011 | 光亮卷 | 0.15-SPCC |  | 60 | MO001477 | MO001477-005 | GLJ003 | 光亮卷前处理 模板 | 5235 | 2024-07-11 | 2024-07-11 | 5 | 2024-08-06 05:14:10 | 2024-08-06 05:14:40 | 江苏九天光电科技有限公司 | 236576 | 唐斌 |  |  | 0.15 | 7260 | 610 | 1 | JG1224070285 |  | 1 |  | 是 | 是 | 6533 | 5
最终平整 | JG91240700011 | JG9124070001 | 九天800平整 | 合格 | 合格品 | 甲 | 朱俊 | 4470 | 4384 | 0.9808 | 8960 | 0.1 | 630 | 平整 |  | 20100025 | 轧硬 | 0.4*630-SPCC | 30210015 | 光亮卷 | 0.1-SPCC |  | 60 | MO001900 | MO001900-001-01 | GLJ003 | 光亮卷前处理 模板 | 10735 | 2024-07-22 | 2024-07-22 | 5 | 2024-08-06 03:16:51 | 2024-08-06 03:17:36 | 江苏九天光电科技有限公司 | 253472 | 朱俊 |  |  | 0.1 | 9150 | 630 | 1 | JG91240700011 |  | 1 |  | 是 | 是 | 5950 | 1
最终平整 | JG91240700051 | JG9124070005 | 九天800平整 | 合格 | 合格品 | 甲 | 唐斌 | 4460 | 4408 | 0.9883 | 9210 | 0.1 | 630 | 平整 |  | 20100025 | 轧硬 | 0.4*630-SPCC | 30210015 | 光亮卷 | 0.1-SPCC |  | 60 | MO001900 | MO001900-003-01 | GLJ003 | 光亮卷前处理 模板 | 10665 | 2024-07-22 | 2024-07-22 | 5 | 2024-08-06 02:01:35 | 2024-08-06 02:02:47 | 江苏九天光电科技有限公司 | 253474 | 唐斌 |  |  | 0.1 | 9240 | 630 | 1 | JG91240700051 |  | 1 | X线辊印(操作侧20公分左右线印) | 是 | 是 | 5394 | 3
最终平整 | JG91240700072 | JG9124070007 | 九天800平整 | 合格 | 让步接收 | 甲 | 朱俊 | 4580 | 4578 | 0.9996 | 9480 | 0.1 | 630 | 平整 | 线辊印(操作侧20公分左右线印) | 20100025 | 轧硬 | 0.4*630-SPCC | 30210015 | 光亮卷 | 0.1-SPCC |  | 60 | MO001900 | MO001900-004-02 | GLJ003 | 光亮卷前处理 模板 | 10745 | 2024-07-22 | 2024-07-22 | 5 | 2024-08-06 00:04:42 | 2024-08-06 00:06:35 | 江苏九天光电科技有限公司 | 253475 | 朱俊 |  |  | 0.1 | 9510 | 630 | 1 | JG91240700072 |  | 1 | X线辊印(操作侧20公分左右线印) | 是 | 是 | 5354 | 4
最终平整 | JG12240705242 | JG1224070524 | 九天850平整 | 合格 | 让步接收 | 甲 | 刘勇 | 3080 | 3080 | 1 | 6620 | 0.1 | 610 | 平整 | Z折印(尾部600米左右操作侧35CM左右轻微来料缩芯折印) | 20100023 | 轧硬 | 0.4*610-SPCC | 30210015 | 光亮卷 | 0.1-SPCC |  | 60 | MO002076 | MO002076-017-02 | GLJ003 | 光亮卷前处理 模板 | 6250 | 2024-07-26 | 2024-07-26 | 5 | 2024-08-05 18:29:42 | 2024-08-05 18:31:20 | 江苏九天光电科技有限公司 |  | 刘勇 |  | 1 | 0.1 | 6620 | 610 | 1 | JG12240705242 |  | 1 | Z折印(尾部600米左右操作侧35CM左右轻微来料缩芯折印) | 是 | 是 | 2013 | 17
最终平整 | JG12240705241 | JG1224070524 | 九天850平整 | 合格 | 合格品 | 甲 | 刘勇 | 3050 | 3050 | 1 | 6600 | 0.1 | 610 | 平整 |  | 20100023 | 轧硬 | 0.4*610-SPCC | 30210015 | 光亮卷 | 0.1-SPCC |  | 60 | MO002076 | MO002076-017-01 | GLJ003 | 光亮卷前处理 模板 | 6250 | 2024-07-26 | 2024-07-26 | 5 | 2024-08-05 18:29:42 | 2024-08-05 18:31:19 | 江苏九天光电科技有限公司 |  | 刘勇 |  | 1 | 0.1 | 6600 | 610 | 1 | JG12240705241 |  | 1 |  | 是 | 是 | 2013 | 17
最终平整 | JG12240703892 | JG1224070389 | 九天850平整 | 合格 | 让步接收 | 甲 | 马晓飞 | 6760 | 6710 | 0.9926 | 12720 | 0.1 | 710 | 平整 | 孔洞(9997米传688毫米1个0.51,11780米传102毫米1个0.21,10250米传155毫米1个0.15,12366米传106毫米1个0.15,12479米传137毫米1个0.21,12625米传112毫米1个21,12654毫米1个0.33，12678米传10毫米1个0.24,12680米传137毫米1个0.15平方毫米) | 20100028 | 轧硬 | 0.4*710-SPCC | 30210015 | 光亮卷 | 0.1-SPCC |  | 60 | MO002019 | MO002019-001-02 | GLJ003 | 光亮卷前处理 模板 | 13740 | 2024-07-24 | 2024-07-24 | 3 | 2024-08-05 17:12:05 | 2024-08-05 17:14:34 | 江苏九天光电科技有限公司 | 256783 | 马晓飞 |  |  | 0.1 | 12680 | 710 | 1 | JG12240703892 |  | 1 | K孔洞(9997米传688毫米1个0.51,11780米传102毫米1个0.21,10250米传155毫米1个0.15,12366米传106毫米1个0.15,12479米传137毫米1个0.21,12625米传112毫米1个0.33,12678米传10毫米1个0.24,12680米传137毫米1个0.15平方毫米) | 是 | 是 | 13810 | 1
最终平整 | JG12240704102 | JG1224070410 | 九天850平整 | 合格 | 让步接收 | 甲 | 刘勇 | 6710 | 6684 | 0.9961 | 12450 | 0.1 | 710 | 平整 | 孔洞(25米传157毫米1个0.42,34/43/51/60米传155毫米4个0.33/0.33/0.42/0.21平方毫米已夹纸)。内60米（夹纸）孔洞多作废带，下道剪下退平整。 | 20100028 | 轧硬 | 0.4*710-SPCC | 30210015 | 光亮卷 | 0.1-SPCC |  | 60 | MO001796 | MO001796-003-02 | GLJ003 | 光亮卷前处理 模板 | 13760 | 2024-07-19 | 2024-07-19 | 5 | 2024-08-05 15:40:57 | 2024-08-05 15:42:20 | 江苏九天光电科技有限公司 | 249137 | 刘勇 |  |  | 0.1 | 12520 | 710 | 1 | JG12240704102 |  | 1 | K孔洞(25米传157毫米1个0.42,34/43/51/60米传155毫米4个0.33/0.33/0.42/0.21平方毫米已夹纸) | 是 | 是 | 3858 | 3
最终平整 | JG12240704082 | JG1224070408 | 九天850平整 | 返工 | 返工 | 甲 | 马晓飞 | 6750 | 6698 | 0.9923 | 12500 | 0.1 | 710 | 平整 | K孔洞(459米传335毫米0.51,1056米传87/149毫米0.12/0.06，1060米传75/78/91/104毫米5个0.09-0.18已夹纸，3775/3782/3286/3789米传68毫米4个0.18-0.3,10814/10817米传183毫米0.24/0.39，11267/11269/11271米传218毫米3个0.57/0.54/0.54,11635-12374米传63-414毫米23个0.12-0.63平方毫米) | 20100028 | 轧硬 | 0.4*710-SPCC | 30210015 | 光亮卷 | 0.1-SPCC |  | 60 | MO001796 | MO001796-008-02 | GLJ003 | 光亮卷前处理 模板 | 13750 | 2024-07-19 | 2024-07-19 | 3 | 2024-08-05 13:31:15 | 2024-08-05 13:40:45 | 江苏九天光电科技有限公司 | 249142 | 马晓飞 |  |  | 0.1 | 12500 | 710 | 1 | JG12240704082 |  | 0 | K孔洞(459米传335毫米1个0.51,1056-1060米传75-149毫米8个0.06-0.18，已夹纸3775-3789米传68毫米4个0.18-0.3,10814/10817米传183毫米2个0.24/0.39，11257/11269/11271米传218毫米3个0.57/0.54/0.54,11635-12734米传2-307毫米22个0.12-0.63平方毫米) |  |  | 11123 | 8
最终平整 | JG12240704242 | JG1224070424 | 九天850平整 | 返工 | 返工 | 甲 | 刘勇 | 6856 | 6780 | 0.9889 | 12730 | 0.1 | 710 | 平整 | 孔洞(3493/3496米传4毫米2个0.57已夹纸，10895/10897/10900米传4毫米3个0.69/0.72/0.81已夹纸 12127-12526米传2-4.3毫米共16个0.45-1.38已夹纸 ，12434米传437毫米1个0.78,12596-12621米传390-544毫米6个0.12-0.54平方毫米) | 20100028 | 轧硬 | 0.4*710-SPCC | 30210015 | 光亮卷 | 0.1-SPCC |  | 60 | MO001796 | MO001796-002-02 | GLJ003 | 光亮卷前处理 模板 | 13820 | 2024-07-19 | 2024-07-19 | 3 | 2024-08-05 12:01:29 | 2024-08-05 12:04:22 | 江苏九天光电科技有限公司 | 249136 | 刘勇 |  |  | 0.1 | 12760 | 710 | 1 | JG12240704242 |  | 1 | K孔洞(3493/3496米传4毫米2个0.57平方毫米已夹纸10895/10897/10900米传4毫米3个0.69/0.72/0.81平方毫米已夹纸 12127-12142米传4毫米6个0.75-1.38平方毫米已夹纸 12433-12621米传1-544毫米25个0.12-0.99平方毫米) | 是 | 是 | 9687 | 2
最终平整 | JG12240704091 | JG1224070409 | 九天850平整 | 合格 | 合格品 | 乙 | 钱九龙 | 6750 | 6690 | 0.9911 | 12630 | 0.1 | 710 | 平整 |  | 20100028 | 轧硬 | 0.4*710-SPCC | 30210015 | 光亮卷 | 0.1-SPCC |  | 60 | MO001796 | MO001796-004-01 | GLJ003 | 光亮卷前处理 模板 | 13745 | 2024-07-19 | 2024-07-19 | 5 | 2024-08-05 07:10:21 | 2024-08-05 08:20:18 | 江苏九天光电科技有限公司 | 249138 | 钱九龙 |  |  | 0.1 | 12680 | 710 | 1 | JG12240704091 |  | 1 |  | 是 | 是 | 6047 | 4
最终平整 | JG1224070454 | JG1224070454 | 九天800平整 | 合格 | 合格品 | 甲 | 朱俊 | 5100 | 5078 | 0.9957 | 7080 | 0.15 | 610 | 平整 |  | 20100023 | 轧硬 | 0.4*610-SPCC | 30210011 | 光亮卷 | 0.15-SPCC |  | 60 | MO001754 | MO001754-006 | GLJ003 | 光亮卷前处理 模板 | 5175 | 2024-07-18 | 2024-07-18 | 5 | 2024-08-05 07:32:36 | 2024-08-05 07:33:09 | 江苏九天光电科技有限公司 | 248047 | 朱俊 |  |  | 0.15 | 7180 | 610 | 1 | JG1224070454 |  | 1 |  | 是 | 是 | 6659 | 6
最终平整 | JG12240704222 | JG1224070422 | 九天850平整 | 合格 | 合格品 | 乙 | 张兴华 | 6760 | 6714 | 0.9932 | 12630 | 0.1 | 710 | 平整 |  | 20100028 | 轧硬 | 0.4*710-SPCC | 30210015 | 光亮卷 | 0.1-SPCC |  | 60 | MO001796 | MO001796-005-02 | GLJ003 | 光亮卷前处理 模板 | 13720 | 2024-07-19 | 2024-07-19 | 5 | 2024-08-05 06:00:42 | 2024-08-05 07:10:08 | 江苏九天光电科技有限公司 | 249139 | 钱九龙 |  |  | 0.1 | 12650 | 710 | 1 | JG12240704222 |  | 1 |  | 是 | 是 | 4966 | 5
最终平整 | JG1224070306 | JG1224070306 | 九天800平整 | 合格 | 合格品 | 甲 | 朱俊 | 5150 | 5126 | 0.9953 | 7140 | 0.15 | 610 | 平整 |  | 20100023 | 轧硬 | 0.4*610-SPCC | 30210011 | 光亮卷 | 0.15-SPCC |  | 60 | MO001477 | MO001477-026 | GLJ003 | 光亮卷前处理 模板 | 5225 | 2024-07-11 | 2024-07-11 | 5 | 2024-08-05 06:40:42 | 2024-08-05 06:41:16 | 江苏九天光电科技有限公司 | 236597 | 朱俊 |  |  | 0.15 | 7240 | 610 | 1 | JG1224070306 |  | 1 |  | 是 | 是 | 7433 | 26
最终平整 | JG12240704072 | JG1224070407 | 九天850平整 | 合格 | 合格品 | 乙 | 张兴华 | 6720 | 6690 | 0.9955 | 12700 | 0.1 | 710 | 平整 |  | 20100028 | 轧硬 | 0.4*710-SPCC | 30210015 | 光亮卷 | 0.1-SPCC |  | 60 | MO001796 | MO001796-007-02 | GLJ003 | 光亮卷前处理 模板 | 13740 | 2024-07-19 | 2024-07-19 | 3 | 2024-08-05 04:29:05 | 2024-08-05 06:00:24 | 江苏九天光电科技有限公司 | 249141 | 张兴华 |  |  | 0.1 | 12620 | 710 | 1 | JG12240704072 |  | 1 |  | 是 | 是 | 11265 | 7
最终平整 | JG1224070310 | JG1224070310 | 九天800平整 | 合格 | 让步接收 | 甲 | 唐斌 | 5156 | 5120 | 0.993 | 7240 | 0.15 | 610 | 平整 | 亮点(板面偶有亮点) | 20100023 | 轧硬 | 0.4*610-SPCC | 30210011 | 光亮卷 | 0.15-SPCC |  | 60 | MO001661 | MO001661-004 | GLJ003 | 光亮卷前处理 模板 | 5215 | 2024-07-16 | 2024-07-16 | 5 | 2024-08-05 05:45:02 | 2024-08-05 05:46:02 | 江苏九天光电科技有限公司 | 244107 | 唐斌 |  |  | 0.15 | 7278 | 610 | 1 | JG1224070310 |  | 1 | L亮点(板面偶有亮点) | 是 | 是 | 5529 | 4
最终平整 | JG12240705232 | JG1224070523 | 九天850平整 | 其他入库 | 报废品 | 乙 | 钱九龙 | 460 | 460 | 1 | 980 | 0.1 | 610 | 平整 | 2处叠带短带二级品 | 20100023 | 轧硬 | 0.4*610-SPCC | 30210015 | 光亮卷 | 0.1-SPCC |  | 60 | MO002076 | MO002076-016-02 | GLJ003 | 光亮卷前处理 模板 | 6260 | 2024-07-26 | 2024-07-26 | 5 | 2024-08-05 02:34:44 | 2024-08-05 04:28:11 | 江苏九天光电科技有限公司 |  | 钱九龙 |  | 1 | 0.1 | 980 | 610 | 1 | JG12240705232 |  | 1 |  | 是 | 是 | 2916 | 16
最终平整 | JG12240705231 | JG1224070523 | 九天850平整 | 合格 | 合格品 | 乙 | 钱九龙 | 5620 | 5620 | 1 | 12230 | 0.1 | 610 | 平整 |  | 20100023 | 轧硬 | 0.4*610-SPCC | 30210015 | 光亮卷 | 0.1-SPCC |  | 60 | MO002076 | MO002076-016-01 | GLJ003 | 光亮卷前处理 模板 | 6260 | 2024-07-26 | 2024-07-26 | 5 | 2024-08-05 02:34:44 | 2024-08-05 04:28:11 | 江苏九天光电科技有限公司 |  | 钱九龙 |  | 1 | 0.1 | 12230 | 610 | 1 | JG12240705231 |  | 1 |  | 是 | 是 | 2916 | 16
最终平整 | JG1224070465 | JG1224070465 | 九天800平整 | 合格 | 合格品 | 甲 | 朱俊 | 5080 | 5030 | 0.9902 | 7060 | 0.15 | 610 | 平整 |  | 20100023 | 轧硬 | 0.4*610-SPCC | 30210011 | 光亮卷 | 0.15-SPCC |  | 60 | MO001754 | MO001754-017 | GLJ003 | 光亮卷前处理 模板 | 5180 | 2024-07-18 | 2024-07-18 | 5 | 2024-08-05 04:25:08 | 2024-08-05 04:25:35 | 江苏九天光电科技有限公司 | 248058 | 朱俊 |  |  | 0.15 | 7140 | 610 | 1 | JG1224070465 |  | 1 |  | 是 | 是 | 5428 | 17
最终平整 | JG91240700081 | JG9124070008 | 九天800平整 | 合格 | 合格品 | 甲 | 唐斌 | 5120 | 5100 | 0.9961 | 7080 | 0.15 | 610 | 平整 |  | 20100023 | 轧硬 | 0.4*610-SPCC | 30210011 | 光亮卷 | 0.15-SPCC |  | 60 | MO001896 | MO001896-004-01 | GLJ003 | 光亮卷前处理 模板 | 10400 | 2024-07-22 | 2024-07-22 | 5 | 2024-08-05 04:22:42 | 2024-08-05 04:23:09 | 江苏九天光电科技有限公司 | 253373 | 唐斌 |  |  | 0.15 | 7130 | 610 | 1 | JG91240700081 |  | 1 |  | 是 | 是 | 7144 | 4
最终平整 | JG1224070334 | JG1224070334 | 九天850平整 | 合格 | 合格品 | 乙 | 张兴华 | 5800 | 5770 | 0.9948 | 12400 | 0.1 | 610 | 平整 |  | 20100023 | 轧硬 | 0.4*610-SPCC | 30210015 | 光亮卷 | 0.1-SPCC |  | 60 | MO001962 | MO001962-002 | GLJ003 | 光亮卷前处理 模板 | 5800 | 2024-07-24 | 2024-07-24 | 5 | 2024-08-05 01:06:48 | 2024-08-05 02:34:25 | 江苏九天光电科技有限公司 | 244111 | 张兴华 |  |  | 0.1 | 12350 | 610 | 1 | JG1224070334 |  | 1 |  | 是 | 是 | 2652 | 2
最终平整 | JG1224070526 | JG1224070526 | 九天800平整 | 合格 | 让步接收 | 甲 | 朱俊 | 5230 | 5184 | 0.9912 | 7170 | 0.15 | 610 | 平整 | 顶伤印(内217米来料顶伤印) | 20100023 | 轧硬 | 0.4*610-SPCC | 30210011 | 光亮卷 | 0.15-SPCC |  | 60 | MO002033 | MO002033-022 | GLJ003 | 光亮卷前处理 模板 | 5295 | 2024-07-25 | 2024-07-25 | 5 | 2024-08-05 01:55:41 | 2024-08-05 01:57:30 | 江苏九天光电科技有限公司 | 258856 | 朱俊 |  |  | 0.15 | 7210 | 610 | 1 | JG1224070526 |  | 1 | D顶伤印(内217米来料顶伤印) | 是 | 是 | 3149 | 22
最终平整 | JG12240704262 | JG1224070426 | 九天850平整 | 合格 | 合格品 | 乙 | 钱九龙 | 3058 | 3058 | 1 | 6630 | 0.1 | 610 | 平整 |  | 20100023 | 轧硬 | 0.4*610-SPCC | 30210015 | 光亮卷 | 0.1-SPCC |  | 60 | MO001756 | MO001756-007-02 | GLJ003 | 光亮卷前处理 模板 | 6310 | 2024-07-18 | 2024-07-18 | 5 | 2024-08-04 23:50:29 | 2024-08-05 01:06:32 | 江苏九天光电科技有限公司 |  | 钱九龙 |  | 1 | 0.1 | 6630 | 610 | 1 | JG12240704262 |  | 1 |  | 是 | 是 | 1579 | 7
最终平整 | JG12240704261 | JG1224070426 | 九天850平整 | 合格 | 合格品 | 乙 | 钱九龙 | 3118 | 3118 | 1 | 6760 | 0.1 | 610 | 平整 | 内圈0.107 | 20100023 | 轧硬 | 0.4*610-SPCC | 30210015 | 光亮卷 | 0.1-SPCC |  | 60 | MO001756 | MO001756-007-01 | GLJ003 | 光亮卷前处理 模板 | 6310 | 2024-07-18 | 2024-07-18 | 5 | 2024-08-04 23:50:29 | 2024-08-05 01:06:32 | 江苏九天光电科技有限公司 |  | 钱九龙 |  | 1 | 0.1 | 6760 | 610 | 1 | JG12240704261 |  | 1 |  | 是 | 是 | 1579 | 7
最终平整 | JG1224070482 | JG1224070482 | 九天800平整 | 合格 | 合格品 | 甲 | 唐斌 | 5200 | 5184 | 0.9969 | 7130 | 0.15 | 610 | 平整 |  | 20100023 | 轧硬 | 0.4*610-SPCC | 30210011 | 光亮卷 | 0.15-SPCC |  | 60 | MO002033 | MO002033-002 | GLJ003 | 光亮卷前处理 模板 | 5300 | 2024-07-25 | 2024-07-25 | 5 | 2024-08-05 00:36:16 | 2024-08-05 00:36:53 | 江苏九天光电科技有限公司 | 258832 | 唐斌 |  |  | 0.15 | 7180 | 610 | 1 | JG1224070482 |  | 1 |  | 是 | 是 | 4972 | 2
最终平整 | JG12240704252 | JG1224070425 | 九天850平整 | 合格 | 合格品 | 乙 | 张兴华 | 3128 | 3128 | 1 | 6760 | 0.1 | 610 | 平整 |  | 20100023 | 轧硬 | 0.4*610-SPCC | 30210015 | 光亮卷 | 0.1-SPCC |  | 60 | MO001756 | MO001756-006-02 | GLJ003 | 光亮卷前处理 模板 | 6315 | 2024-07-18 | 2024-07-18 | 5 | 2024-08-04 22:55:26 | 2024-08-04 23:50:11 | 江苏九天光电科技有限公司 |  | 张兴华 |  | 1 | 0.1 | 6760 | 610 | 1 | JG12240704252 |  | 1 |  | 是 | 是 | 3651 | 6
最终平整 | JG12240704251 | JG1224070425 | 九天850平整 | 合格 | 合格品 | 乙 | 张兴华 | 3100 | 3100 | 1 | 6700 | 0.1 | 610 | 平整 |  | 20100023 | 轧硬 | 0.4*610-SPCC | 30210015 | 光亮卷 | 0.1-SPCC |  | 60 | MO001756 | MO001756-006-01 | GLJ003 | 光亮卷前处理 模板 | 6315 | 2024-07-18 | 2024-07-18 | 5 | 2024-08-04 22:55:26 | 2024-08-04 23:50:11 | 江苏九天光电科技有限公司 |  | 张兴华 |  | 1 | 0.1 | 6700 | 610 | 1 | JG12240704251 |  | 1 |  | 是 | 是 | 3651 | 6
最终平整 | JG1224070458 | JG1224070458 | 九天800平整 | 合格 | 合格品 | 甲 | 朱俊 | 5050 | 5016 | 0.9933 | 7020 | 0.15 | 610 | 平整 |  | 20100023 | 轧硬 | 0.4*610-SPCC | 30210011 | 光亮卷 | 0.15-SPCC |  | 60 | MO001754 | MO001754-010 | GLJ003 | 光亮卷前处理 模板 | 5165 | 2024-07-18 | 2024-07-18 | 5 | 2024-08-04 23:43:15 | 2024-08-04 23:43:55 | 江苏九天光电科技有限公司 | 248051 | 朱俊 |  |  | 0.15 | 7080 | 610 | 1 | JG1224070458 |  | 1 |  | 是 | 是 | 5669 | 10
最终平整 | JG91240700022 | JG9124070002 | 九天800平整 | 合格 | 让步接收 | 甲 | 唐斌 | 5100 | 5056 | 0.9914 | 7080 | 0.15 | 610 | 平整 | 粘钢折印(6050米后传动侧粘钢折印5公分左右) | 20100023 | 轧硬 | 0.4*610-SPCC | 30210011 | 光亮卷 | 0.15-SPCC |  | 60 | MO001896 | MO001896-001-02 | GLJ003 | 光亮卷前处理 模板 | 10390 | 2024-07-22 | 2024-07-22 | 5 | 2024-08-04 08:11:49 | 2024-08-04 08:13:17 | 江苏九天光电科技有限公司 | 253364 | 唐斌 |  |  | 0.15 | 7140 | 610 | 1 | JG91240700022 |  | 1 | N粘钢折印(6050米后传动侧粘钢折印5公分左右) | 是 | 是 | 6965 | 1
最终平整 | JG1224070548 | JG1224070548 | 九天800平整 | 合格 | 合格品 | 甲 | 朱俊 | 6570 | 6548 | 0.9967 | 9490 | 0.15 | 610 | 平整 |  | 20100023 | 轧硬 | 0.4*610-SPCC | 30210011 | 光亮卷 | 0.15-SPCC |  | 60 | MO002033 | MO002033-016 | GLJ003 | 光亮卷前处理 模板 | 6675 | 2024-07-25 | 2024-07-25 | 5 | 2024-08-04 07:34:52 | 2024-08-04 07:35:47 | 江苏九天光电科技有限公司 | 258846 | 朱俊 |  |  | 0.15 | 9550 | 610 | 1 | JG1224070548 |  | 1 |  | 是 | 是 | 7735 | 16
最终平整 | JG12240702392 | JG1224070239 | 九天850平整 | 合格 | 合格品 | 乙 | 钱九龙 | 3140 | 3140 | 1 | 6800 | 0.1 | 610 | 平整 |  | 20100023 | 轧硬 | 0.4*610-SPCC | 30210015 | 光亮卷 | 0.1-SPCC |  | 60 | MO001528 | MO001528-019-02 | GLJ003 | 光亮卷前处理 模板 | 6345 | 2024-07-12 | 2024-07-12 | 5 | 2024-08-04 07:26:06 | 2024-08-04 07:27:14 | 江苏九天光电科技有限公司 |  | 钱九龙 |  | 1 | 0.1 | 6800 | 610 | 1 | JG12240702392 |  | 1 |  | 是 | 是 | 1480 | 19
最终平整 | JG12240702391 | JG1224070239 | 九天850平整 | 合格 | 让步接收 | 乙 | 钱九龙 | 3084 | 3084 | 1 | 6700 | 0.1 | 610 | 平整 | 孔洞(888/892米传600毫米0.06/0.12平方毫米)基板 | 20100023 | 轧硬 | 0.4*610-SPCC | 30210015 | 光亮卷 | 0.1-SPCC |  | 60 | MO001528 | MO001528-019-01 | GLJ003 | 光亮卷前处理 模板 | 6345 | 2024-07-12 | 2024-07-12 | 5 | 2024-08-04 07:26:06 | 2024-08-04 07:27:14 | 江苏九天光电科技有限公司 |  | 钱九龙 |  | 1 | 0.1 | 6700 | 610 | 1 | JG12240702391 |  | 1 | K孔洞(888/892米传600毫米0.06/0.12平方毫米) | 是 | 是 | 1480 | 19
最终平整 | JG12240704272 | JG1224070427 | 九天850平整 | 合格 | 合格品 | 乙 | 张兴华 | 3094 | 3094 | 1 | 6710 | 0.1 | 610 | 平整 |  | 20100023 | 轧硬 | 0.4*610-SPCC | 30210015 | 光亮卷 | 0.1-SPCC |  | 60 | MO001756 | MO001756-001-02 | GLJ003 | 光亮卷前处理 模板 | 6300 | 2024-07-18 | 2024-07-18 | 5 | 2024-08-04 06:08:17 | 2024-08-04 07:25:22 | 江苏九天光电科技有限公司 |  | 张兴华 |  | 1 | 0.1 | 6710 | 610 | 1 | JG12240704272 |  | 1 |  | 是 | 是 | 2391 | 1
最终平整 | JG12240704271 | JG1224070427 | 九天850平整 | 合格 | 让步接收 | 乙 | 张兴华 | 3094 | 3094 | 1 | 6700 | 0.1 | 610 | 平整 | 孔洞(321/326米传5毫米有3个0.12平方毫米)基板 | 20100023 | 轧硬 | 0.4*610-SPCC | 30210015 | 光亮卷 | 0.1-SPCC |  | 60 | MO001756 | MO001756-001-01 | GLJ003 | 光亮卷前处理 模板 | 6300 | 2024-07-18 | 2024-07-18 | 5 | 2024-08-04 06:08:17 | 2024-08-04 07:25:22 | 江苏九天光电科技有限公司 |  | 张兴华 |  | 1 | 0.1 | 6700 | 610 | 1 | JG12240704271 |  | 1 | K孔洞(321/326米传5毫米有3个0.12平方毫米) | 是 | 是 | 2391 | 1
最终平整 | JG1224070528 | JG1224070528 | 九天800平整 | 合格 | 合格品 | 甲 | 唐斌 | 6980 | 6914 | 0.9905 | 10030 | 0.15 | 610 | 平整 |  | 20100023 | 轧硬 | 0.4*610-SPCC | 30210011 | 光亮卷 | 0.15-SPCC |  | 60 | MO002033 | MO002033-020 | GLJ003 | 光亮卷前处理 模板 | 7050 | 2024-07-25 | 2024-07-25 | 5 | 2024-08-04 06:22:18 | 2024-08-04 06:22:49 | 江苏九天光电科技有限公司 | 258854 | 唐斌 |  |  | 0.15 | 10130 | 610 | 1 | JG1224070528 |  | 1 |  | 是 | 是 | 7973 | 20
最终平整 | JG12240703332 | JG1224070333 | 九天850平整 | 合格 | 合格品 | 乙 | 钱九龙 | 2896 | 2896 | 1 | 6240 | 0.1 | 610 | 平整 |  | 20100023 | 轧硬 | 0.4*610-SPCC | 30210015 | 光亮卷 | 0.1-SPCC |  | 60 | MO001962 | MO001962-001-02 | GLJ003 | 光亮卷前处理 模板 | 5890 | 2024-07-24 | 2024-07-24 | 5 | 2024-08-04 04:41:32 | 2024-08-04 06:07:46 | 江苏九天光电科技有限公司 |  | 钱九龙 |  | 1 | 0.1 | 6240 | 610 | 1 | JG12240703332 |  | 1 |  | 是 | 是 | 1620 | 1
最终平整 | JG12240703331 | JG1224070333 | 九天850平整 | 合格 | 合格品 | 乙 | 钱九龙 | 2890 | 2890 | 1 | 6200 | 0.1 | 610 | 平整 |  | 20100023 | 轧硬 | 0.4*610-SPCC | 30210015 | 光亮卷 | 0.1-SPCC |  | 60 | MO001962 | MO001962-001-01 | GLJ003 | 光亮卷前处理 模板 | 5890 | 2024-07-24 | 2024-07-24 | 5 | 2024-08-04 04:41:32 | 2024-08-04 06:07:46 | 江苏九天光电科技有限公司 |  | 钱九龙 |  | 1 | 0.1 | 6200 | 610 | 1 | JG12240703331 |  | 1 |  | 是 | 是 | 1620 | 1
最终平整 | JG1224070483 | JG1224070483 | 九天800平整 | 合格 | 合格品 | 甲 | 朱俊 | 6950 | 6916 | 0.9951 | 10110 | 0.15 | 610 | 平整 |  | 20100023 | 轧硬 | 0.4*610-SPCC | 30210011 | 光亮卷 | 0.15-SPCC |  | 60 | MO002033 | MO002033-003 | GLJ003 | 光亮卷前处理 模板 | 7035 | 2024-07-25 | 2024-07-25 | 5 | 2024-08-04 04:59:20 | 2024-08-04 05:00:03 | 江苏九天光电科技有限公司 | 258833 | 朱俊 |  |  | 0.15 | 10150 | 610 | 1 | JG1224070483 |  | 1 |  | 是 | 是 | 7743 | 3
最终平整 | JG1224070538 | JG1224070538 | 九天800平整 | 合格 | 合格品 | 甲 | 唐斌 | 6620 | 6584 | 0.9946 | 9520 | 0.15 | 610 | 平整 |  | 20100023 | 轧硬 | 0.4*610-SPCC | 30210011 | 光亮卷 | 0.15-SPCC |  | 60 | MO002033 | MO002033-018 | GLJ003 | 光亮卷前处理 模板 | 6700 | 2024-07-25 | 2024-07-25 | 5 | 2024-08-04 04:55:55 | 2024-08-04 04:56:33 | 江苏九天光电科技有限公司 | 258848 | 唐斌 |  |  | 0.15 | 9550 | 610 | 1 | JG1224070538 |  | 1 |  | 是 | 是 | 4976 | 18
最终平整 | JG12240704442 | JG1224070444 | 九天850平整 | 合格 | 合格品 | 乙 | 张兴华 | 3120 | 3120 | 1 | 6750 | 0.1 | 610 | 平整 |  | 20100023 | 轧硬 | 0.4*610-SPCC | 30210015 | 光亮卷 | 0.1-SPCC |  | 60 | MO001756 | MO001756-020-02 | GLJ003 | 光亮卷前处理 模板 | 6310 | 2024-07-18 | 2024-07-18 | 5 | 2024-08-04 01:40:29 | 2024-08-04 03:15:00 | 江苏九天光电科技有限公司 |  | 张兴华 |  | 1 | 0.1 | 6750 | 610 | 1 | JG12240704442 |  | 1 |  | 是 | 是 | 3412 | 20
最终平整 | JG12240704441 | JG1224070444 | 九天850平整 | 合格 | 合格品 | 乙 | 张兴华 | 3100 | 3100 | 1 | 6700 | 0.1 | 610 | 平整 |  | 20100023 | 轧硬 | 0.4*610-SPCC | 30210015 | 光亮卷 | 0.1-SPCC |  | 60 | MO001756 | MO001756-020-01 | GLJ003 | 光亮卷前处理 模板 | 6310 | 2024-07-18 | 2024-07-18 | 5 | 2024-08-04 01:40:29 | 2024-08-04 03:15:00 | 江苏九天光电科技有限公司 |  | 张兴华 |  | 1 | 0.1 | 6700 | 610 | 1 | JG12240704441 |  | 1 |  | 是 | 是 | 3412 | 20
最终平整 | JG1224070520 | JG1224070520 | 九天800平整 | 合格 | 合格品 | 甲 | 朱俊 | 6440 | 6408 | 0.995 | 9280 | 0.15 | 610 | 平整 |  | 20100023 | 轧硬 | 0.4*610-SPCC | 30210011 | 光亮卷 | 0.15-SPCC |  | 60 | MO002033 | MO002033-012 | GLJ003 | 光亮卷前处理 模板 | 6560 | 2024-07-25 | 2024-07-25 | 5 | 2024-08-04 02:07:37 | 2024-08-04 02:08:06 | 江苏九天光电科技有限公司 | 258842 | 朱俊 |  |  | 0.15 | 9300 | 610 | 1 | JG1224070520 |  | 1 |  | 是 | 是 | 6483 | 12
最终平整 | JG12240704372 | JG1224070437 | 九天850平整 | 合格 | 让步接收 | 乙 | 钱九龙 | 3084 | 3084 | 1 | 6680 | 0.1 | 610 | 平整 | 孔洞(6051米传579毫米0.39平方毫米)基板 | 20100023 | 轧硬 | 0.4*610-SPCC | 30210015 | 光亮卷 | 0.1-SPCC |  | 60 | MO001756 | MO001756-013-02 | GLJ003 | 光亮卷前处理 模板 | 6315 | 2024-07-18 | 2024-07-18 | 5 | 2024-08-04 00:11:53 | 2024-08-04 01:40:10 | 江苏九天光电科技有限公司 |  | 钱九龙 |  | 1 | 0.1 | 6680 | 610 | 1 | JG12240704372 |  | 1 | K孔洞(6051米传579毫米0.39平方毫米) | 是 | 是 | 4000 | 13
最终平整 | JG12240704371 | JG1224070437 | 九天850平整 | 合格 | 合格品 | 乙 | 钱九龙 | 3120 | 3120 | 1 | 6700 | 0.1 | 610 | 平整 |  | 20100023 | 轧硬 | 0.4*610-SPCC | 30210015 | 光亮卷 | 0.1-SPCC |  | 60 | MO001756 | MO001756-013-01 | GLJ003 | 光亮卷前处理 模板 | 6315 | 2024-07-18 | 2024-07-18 | 5 | 2024-08-04 00:11:53 | 2024-08-04 01:40:10 | 江苏九天光电科技有限公司 |  | 钱九龙 |  | 1 | 0.1 | 6700 | 610 | 1 | JG12240704371 |  | 1 |  | 是 | 是 | 4000 | 13
最终平整 | JG1224070244 | JG1224070244 | 九天800平整 | 合格 | 合格品 | 甲 | 唐斌 | 6700 | 6674 | 0.9961 | 9420 | 0.15 | 610 | 平整 |  | 20100023 | 轧硬 | 0.4*610-SPCC | 30210011 | 光亮卷 | 0.15-SPCC |  | 60 | MO001447 | MO001447-010 | GLJ003 | 光亮卷前处理 模板 | 6855 | 2024-07-10 | 2024-07-10 | 5 | 2024-08-04 00:42:08 | 2024-08-04 00:42:36 | 江苏九天光电科技有限公司 | 235129 | 唐斌 |  |  | 0.15 | 9460 | 610 | 1 | JG1224070244 |  | 1 |  | 是 | 是 | 7243 | 10
最终平整 | JG12240704422 | JG1224070442 | 九天850平整 | 合格 | 合格品 | 乙 | 张兴华 | 3106 | 3106 | 1 | 6740 | 0.1 | 610 | 平整 |  | 20100023 | 轧硬 | 0.4*610-SPCC | 30210015 | 光亮卷 | 0.1-SPCC |  | 60 | MO001756 | MO001756-018-02 | GLJ003 | 光亮卷前处理 模板 | 6305 | 2024-07-18 | 2024-07-18 | 5 | 2024-08-03 22:42:18 | 2024-08-04 00:11:32 | 江苏九天光电科技有限公司 |  | 张兴华 |  | 1 | 0.1 | 6740 | 610 | 1 | JG12240704422 |  | 1 |  | 是 | 是 | 3444 | 18
最终平整 | JG12240704421 | JG1224070442 | 九天850平整 | 合格 | 合格品 | 乙 | 张兴华 | 3086 | 3086 | 1 | 6700 | 0.1 | 610 | 平整 |  | 20100023 | 轧硬 | 0.4*610-SPCC | 30210015 | 光亮卷 | 0.1-SPCC |  | 60 | MO001756 | MO001756-018-01 | GLJ003 | 光亮卷前处理 模板 | 6305 | 2024-07-18 | 2024-07-18 | 5 | 2024-08-03 22:42:18 | 2024-08-04 00:11:32 | 江苏九天光电科技有限公司 |  | 张兴华 |  | 1 | 0.1 | 6700 | 610 | 1 | JG12240704421 |  | 1 |  | 是 | 是 | 3444 | 18
最终平整 | JG1224070461 | JG1224070461 | 九天800平整 | 合格 | 合格品 | 甲 | 朱俊 | 5122 | 5080 | 0.9918 | 7130 | 0.15 | 610 | 平整 |  | 20100023 | 轧硬 | 0.4*610-SPCC | 30210011 | 光亮卷 | 0.15-SPCC |  | 60 | MO001754 | MO001754-013 | GLJ003 | 光亮卷前处理 模板 | 5175 | 2024-07-18 | 2024-07-18 | 5 | 2024-08-03 23:25:04 | 2024-08-03 23:25:39 | 江苏九天光电科技有限公司 | 248054 | 朱俊 |  |  | 0.15 | 7212 | 610 | 1 | JG1224070461 |  | 1 |  | 是 | 是 | 6577 | 13
最终平整 | JG1224070301 | JG1224070301 | 九天800平整 | 合格 | 合格品 | 甲 | 唐斌 | 5166 | 5128 | 0.9926 | 7110 | 0.15 | 610 | 平整 |  | 20100023 | 轧硬 | 0.4*610-SPCC | 30210011 | 光亮卷 | 0.15-SPCC |  | 60 | MO001477 | MO001477-021 | GLJ003 | 光亮卷前处理 模板 | 5220 | 2024-07-11 | 2024-07-11 | 5 | 2024-08-03 23:23:55 | 2024-08-03 23:24:30 | 江苏九天光电科技有限公司 | 236592 | 唐斌 |  |  | 0.15 | 7209 | 610 | 1 | JG1224070301 |  | 1 |  | 是 | 是 | 5768 | 21
最终平整 | JG1224070245 | JG1224070245 | 九天850平整 | 合格 | 让步接收 | 乙 | 钱九龙 | 5106 | 5090 | 0.9969 | 7200 | 0.15 | 610 | 平整 | Z撞伤(内300米左右传边部1厘米撞伤辊印) | 20100023 | 轧硬 | 0.4*610-SPCC | 30210011 | 光亮卷 | 0.15-SPCC |  | 60 | MO001447 | MO001447-003 | GLJ003 | 光亮卷前处理 模板 | 5215 | 2024-07-10 | 2024-07-10 | 5 | 2024-08-03 21:53:37 | 2024-08-03 22:41:58 | 江苏九天光电科技有限公司 | 235118 | 钱九龙 |  |  | 0.15 | 7240 | 610 | 1 | JG1224070245 |  | 1 | Z撞伤(内300米左右传边部1厘米撞伤辊印) | 是 | 是 | 6576 | 3
最终平整 | JG1224070519 | JG1224070519 | 九天850平整 | 合格 | 合格品 | 乙 | 张兴华 | 6440 | 6420 | 0.9969 | 9430 | 0.15 | 610 | 平整 |  | 20100023 | 轧硬 | 0.4*610-SPCC | 30210011 | 光亮卷 | 0.15-SPCC |  | 60 | MO002033 | MO002033-011 | GLJ003 | 光亮卷前处理 模板 | 6570 | 2024-07-25 | 2024-07-25 | 5 | 2024-08-03 20:55:12 | 2024-08-03 21:53:17 | 江苏九天光电科技有限公司 | 258841 | 张兴华 |  |  | 0.15 | 9380 | 610 | 1 | JG1224070519 |  | 1 |  | 是 | 是 | 5257 | 11
最终平整 | JG1224070515 | JG1224070515 | 九天850平整 | 合格 | 合格品 | 甲 | 马晓飞 | 6452 | 6410 | 0.9935 | 9450 | 0.15 | 610 | 平整 |  | 20100023 | 轧硬 | 0.4*610-SPCC | 30210011 | 光亮卷 | 0.15-SPCC |  | 60 | MO002033 | MO002033-013 | GLJ003 | 光亮卷前处理 模板 | 6585 | 2024-07-25 | 2024-07-25 | 5 | 2024-08-03 07:23:48 | 2024-08-03 07:24:12 | 江苏九天光电科技有限公司 | 258843 | 马晓飞 |  |  | 0.15 | 9450 | 610 | 1 | JG1224070515 |  | 1 |  | 是 | 是 | 6484 | 13
最终平整 | JG1224070516 | JG1224070516 | 九天850平整 | 合格 | 合格品 | 甲 | 刘勇 | 6490 | 6456 | 0.9948 | 9450 | 0.15 | 610 | 平整 |  | 20100023 | 轧硬 | 0.4*610-SPCC | 30210011 | 光亮卷 | 0.15-SPCC |  | 60 | MO002033 | MO002033-014 | GLJ003 | 光亮卷前处理 模板 | 6570 | 2024-07-25 | 2024-07-25 | 5 | 2024-08-03 07:22:44 | 2024-08-03 07:23:13 | 江苏九天光电科技有限公司 | 258844 | 刘勇 |  |  | 0.15 | 9400 | 610 | 1 | JG1224070516 |  | 1 |  | 是 | 是 | 7994 | 14
最终平整 | JG1224070531 | JG1224070531 | 九天850平整 | 合格 | 让步接收 | 甲 | 马晓飞 | 6580 | 6526 | 0.9918 | 9550 | 0.15 | 610 | 平整 | 停机印(480米左右),挫伤(8000米/8400-8500米之间) | 20100023 | 轧硬 | 0.4*610-SPCC | 30210011 | 光亮卷 | 0.15-SPCC |  | 60 | MO002033 | MO002033-009 | GLJ003 | 光亮卷前处理 模板 | 6665 | 2024-07-25 | 2024-07-25 | 5 | 2024-08-03 07:20:43 | 2024-08-03 07:22:00 | 江苏九天光电科技有限公司 | 258839 | 马晓飞 |  |  | 0.15 | 9500 | 610 | 1 | JG1224070531 |  | 1 | T停机印(480米左右),C挫伤(8000/8400-8500米之间) | 是 | 是 | 7882 | 9
最终平整 | JG1224070484 | JG1224070484 | 九天850平整 | 合格 | 让步接收 | 甲 | 马晓飞 | 6950 | 6920 | 0.9957 | 10200 | 0.15 | 610 | 平整 | 孔洞(598米传577毫米1个0.03，536/545/597/686/691/880/802米传595-600毫米共9个0.03-0.21平方毫米已夹纸) | 20100023 | 轧硬 | 0.4*610-SPCC | 30210011 | 光亮卷 | 0.15-SPCC |  | 60 | MO002033 | MO002033-004 | GLJ003 | 光亮卷前处理 模板 | 7020 | 2024-07-25 | 2024-07-25 | 5 | 2024-08-03 05:16:36 | 2024-08-03 05:18:32 | 江苏九天光电科技有限公司 | 258834 | 马晓飞 |  |  | 0.15 | 10140 | 610 | 1 | JG1224070484 |  | 1 | K孔洞(536-880米传577-600毫米之间10个0.03-0.21平方毫米已夹纸) | 是 | 是 | 6432 | 4
最终平整 | JG12240705082 | JG1224070508 | 九天850平整 | 合格 | 合格品 | 甲 | 刘勇 | 3174 | 3174 | 1 | 4600 | 0.15 | 610 | 平整 |  | 20100023 | 轧硬 | 0.4*610-SPCC | 30210011 | 光亮卷 | 0.15-SPCC |  | 60 | MO002033 | MO002033-008-02 | GLJ003 | 光亮卷前处理 模板 | 7115 | 2024-07-25 | 2024-07-25 | 5 | 2024-08-03 04:11:54 | 2024-08-03 04:12:33 | 江苏九天光电科技有限公司 |  | 刘勇 |  | 1 | 0.15 | 4600 | 610 | 1 | JG12240705082 |  | 1 |  | 是 | 是 | 3351 | 8
最终平整 | JG12240705081 | JG1224070508 | 九天850平整 | 合格 | 合格品 | 甲 | 刘勇 | 3778 | 3778 | 1 | 5480 | 0.15 | 610 | 平整 |  | 20100023 | 轧硬 | 0.4*610-SPCC | 30210011 | 光亮卷 | 0.15-SPCC |  | 60 | MO002033 | MO002033-008-01 | GLJ003 | 光亮卷前处理 模板 | 7115 | 2024-07-25 | 2024-07-25 | 5 | 2024-08-03 04:11:54 | 2024-08-03 04:12:33 | 江苏九天光电科技有限公司 |  | 刘勇 |  | 1 | 0.15 | 5480 | 610 | 1 | JG12240705081 |  | 1 |  | 是 | 是 | 3351 | 8
最终平整 | JG1224070527 | JG1224070527 | 九天850平整 | 合格 | 合格品 | 甲 | 刘勇 | 6990 | 6940 | 0.9928 | 10210 | 0.15 | 610 | 平整 |  | 20100023 | 轧硬 | 0.4*610-SPCC | 30210011 | 光亮卷 | 0.15-SPCC |  | 60 | MO002033 | MO002033-019 | GLJ003 | 光亮卷前处理 模板 | 7065 | 2024-07-25 | 2024-07-25 | 5 | 2024-08-02 23:51:51 | 2024-08-02 23:52:16 | 江苏九天光电科技有限公司 | 258853 | 刘勇 |  |  | 0.15 | 10210 | 610 | 1 | JG1224070527 |  | 1 |  | 是 | 是 | 7734 | 19
最终平整 | JG12240704312 | JG1224070431 | 九天850平整 | 合格 | 合格品 | 乙 | 张兴华 | 3104 | 3104 | 1 | 6750 | 0.1 | 610 | 平整 |  | 20100023 | 轧硬 | 0.4*610-SPCC | 30210015 | 光亮卷 | 0.1-SPCC |  | 60 | MO001756 | MO001756-005-02 | GLJ003 | 光亮卷前处理 模板 | 6305 | 2024-07-18 | 2024-07-18 | 5 | 2024-08-02 16:44:44 | 2024-08-02 18:01:05 | 江苏九天光电科技有限公司 |  | 张兴华 |  | 1 | 0.1 | 6750 | 610 | 1 | JG12240704312 |  | 1 |  | 是 | 是 | 3930 | 5
最终平整 | JG12240704311 | JG1224070431 | 九天850平整 | 合格 | 合格品 | 乙 | 张兴华 | 3088 | 3088 | 1 | 6700 | 0.1 | 610 | 平整 |  | 20100023 | 轧硬 | 0.4*610-SPCC | 30210015 | 光亮卷 | 0.1-SPCC |  | 60 | MO001756 | MO001756-005-01 | GLJ003 | 光亮卷前处理 模板 | 6305 | 2024-07-18 | 2024-07-18 | 5 | 2024-08-02 16:44:44 | 2024-08-02 18:01:05 | 江苏九天光电科技有限公司 |  | 张兴华 |  | 1 | 0.1 | 6700 | 610 | 1 | JG12240704311 |  | 1 |  | 是 | 是 | 3930 | 5
最终平整 | JG1224070460 | JG1224070460 | 九天800平整 | 合格 | 让步接收 | 甲 | 唐斌 | 6820 | 6788 | 0.9953 | 9610 | 0.15 | 610 | 平整 | 孔洞(63/77米操121毫米分别0.11/0.08平方毫米)，操侧13cm左右线印 | 20100023 | 轧硬 | 0.4*610-SPCC | 30210011 | 光亮卷 | 0.15-SPCC |  | 60 | MO001754 | MO001754-012 | GLJ003 | 光亮卷前处理 模板 | 6930 | 2024-07-18 | 2024-07-18 | 5 | 2024-08-02 17:02:33 | 2024-08-02 17:04:39 | 江苏九天光电科技有限公司 | 248053 | 唐斌 |  |  | 0.15 | 9670 | 610 | 1 | JG1224070460 |  | 1 | K孔洞(63,77米操121毫米孔洞面积0.11，0.08) | 是 | 是 | 7871 | 12
最终平整 | JG12240704432 | JG1224070443 | 九天850平整 | 合格 | 合格品 | 乙 | 钱九龙 | 3122 | 3122 | 1 | 6780 | 0.1 | 610 | 平整 |  | 20100023 | 轧硬 | 0.4*610-SPCC | 30210015 | 光亮卷 | 0.1-SPCC |  | 60 | MO001756 | MO001756-019-02 | GLJ003 | 光亮卷前处理 模板 | 6325 | 2024-07-18 | 2024-07-18 | 5 | 2024-08-02 15:51:55 | 2024-08-02 16:44:25 | 江苏九天光电科技有限公司 |  | 钱九龙 |  | 1 | 0.1 | 6780 | 610 | 1 | JG12240704432 |  | 1 |  | 是 | 是 | 4120 | 19
最终平整 | JG12240704431 | JG1224070443 | 九天850平整 | 合格 | 合格品 | 乙 | 钱九龙 | 3098 | 3098 | 1 | 6700 | 0.1 | 610 | 平整 |  | 20100023 | 轧硬 | 0.4*610-SPCC | 30210015 | 光亮卷 | 0.1-SPCC |  | 60 | MO001756 | MO001756-019-01 | GLJ003 | 光亮卷前处理 模板 | 6325 | 2024-07-18 | 2024-07-18 | 5 | 2024-08-02 15:51:55 | 2024-08-02 16:44:25 | 江苏九天光电科技有限公司 |  | 钱九龙 |  | 1 | 0.1 | 6700 | 610 | 1 | JG12240704431 |  | 1 |  | 是 | 是 | 4120 | 19
最终平整 | JG1224070332 | JG1224070332 | 九天800平整 | 合格 | 让步接收 | 甲 | 朱俊 | 6600 | 6542 | 0.9912 | 9190 | 0.15 | 610 | 平整 | 孔洞(111米操577毫米1个0.09，,116米操551/567/570/577/579毫米共5个0.06-0.14平方毫米)。操13CM左右线印 | 20100023 | 轧硬 | 0.4*610-SPCC | 30210011 | 光亮卷 | 0.15-SPCC |  | 60 | MO001661 | MO001661-002 | GLJ003 | 光亮卷前处理 模板 | 6690 | 2024-07-16 | 2024-07-16 | 5 | 2024-08-02 16:06:48 | 2024-08-02 16:08:30 | 江苏九天光电科技有限公司 | 244105 | 朱俊 |  |  | 0.15 | 9260 | 610 | 1 | JG1224070332 |  | 1 | K孔洞(111,116米操566,577,570,579,556毫米孔洞面积0.05-0.14共6个) | 是 | 是 | 6629 | 2
最终平整 | JG12240704352 | JG1224070435 | 九天850平整 | 合格 | 让步接收 | 乙 | 钱九龙 | 3064 | 3064 | 1 | 6620 | 0.1 | 610 | 平整 | 尾部1500米传20-40厘米缩芯折印 | 20100023 | 轧硬 | 0.4*610-SPCC | 30210015 | 光亮卷 | 0.1-SPCC |  | 60 | MO001756 | MO001756-011-02 | GLJ003 | 光亮卷前处理 模板 | 6350 | 2024-07-18 | 2024-07-18 | 5 | 2024-08-02 13:47:03 | 2024-08-02 15:18:11 | 江苏九天光电科技有限公司 |  | 钱九龙 |  | 1 | 0.1 | 6620 | 610 | 1 | JG12240704352 |  | 1 | Z折印(尾部1500米传20-40厘米缩芯折印) | 是 | 是 | 3284 | 11
最终平整 | JG12240704351 | JG1224070435 | 九天850平整 | 合格 | 合格品 | 乙 | 钱九龙 | 3092 | 3092 | 1 | 6660 | 0.1 | 610 | 平整 |  | 20100023 | 轧硬 | 0.4*610-SPCC | 30210015 | 光亮卷 | 0.1-SPCC |  | 60 | MO001756 | MO001756-011-01 | GLJ003 | 光亮卷前处理 模板 | 6350 | 2024-07-18 | 2024-07-18 | 5 | 2024-08-02 13:47:03 | 2024-08-02 15:18:11 | 江苏九天光电科技有限公司 |  | 钱九龙 |  | 1 | 0.1 | 6660 | 610 | 1 | JG12240704351 |  | 1 |  | 是 | 是 | 3284 | 11
最终平整 | JG1224060344 | JG1224060344 | 九天800平整 | 合格 | 让步接收 | 甲 | 唐斌 | 7000 | 6946 | 0.9923 | 9490 | 0.15 | 610 | 平整 | 操侧13CM左右处线印 | 20100023 | 轧硬 | 0.4*610-SPCC | 30210011 | 光亮卷 | 0.15-SPCC |  | 60 | MO001899 | MO001899-001 | GLJ003 | 光亮卷前处理 模板 | 7100 | 2024-07-22 | 2024-07-22 | 5 | 2024-08-02 14:51:41 | 2024-08-02 14:52:17 | 江苏九天光电科技有限公司 | 253383 | 唐斌 |  |  | 0.15 | 9530 | 610 | 1 | JG1224060344 |  | 1 |  | 是 | 是 | 5844 | 1
最终平整 | JG12240704081 | JG1224070408 | 九天850平整 | 合格 | 合格品 | 乙 | 张兴华 | 6750 | 6642 | 0.984 | 12370 | 0.1 | 710 | 平整 |  | 20100028 | 轧硬 | 0.4*710-SPCC | 30210015 | 光亮卷 | 0.1-SPCC |  | 60 | MO001796 | MO001796-008-01 | GLJ003 | 光亮卷前处理 模板 | 13750 | 2024-07-19 | 2024-07-19 | 3 | 2024-08-02 12:14:12 | 2024-08-02 13:46:41 | 江苏九天光电科技有限公司 | 249142 | 张兴华 |  |  | 0.1 | 12500 | 710 | 1 | JG12240704081 |  | 1 |  | 是 | 是 | 11123 | 8
最终平整 | JG1224070455 | JG1224070455 | 九天800平整 | 合格 | 合格品 | 甲 | 朱俊 | 6730 | 6678 | 0.9923 | 9380 | 0.15 | 610 | 平整 |  | 20100023 | 轧硬 | 0.4*610-SPCC | 30210011 | 光亮卷 | 0.15-SPCC |  | 60 | MO001754 | MO001754-007 | GLJ003 | 光亮卷前处理 模板 | 6845 | 2024-07-18 | 2024-07-18 | 5 | 2024-08-02 13:33:31 | 2024-08-02 13:34:11 | 江苏九天光电科技有限公司 | 248048 | 朱俊 |  |  | 0.15 | 9440 | 610 | 1 | JG1224070455 |  | 1 |  | 是 | 是 | 5877 | 7
最终平整 | JG1224070452 | JG1224070452 | 九天800平整 | 合格 | 合格品 | 甲 | 唐斌 | 6710 | 6644 | 0.9902 | 9400 | 0.15 | 610 | 平整 |  | 20100023 | 轧硬 | 0.4*610-SPCC | 30210011 | 光亮卷 | 0.15-SPCC |  | 60 | MO001754 | MO001754-004 | GLJ003 | 光亮卷前处理 模板 | 6830 | 2024-07-18 | 2024-07-18 | 5 | 2024-08-02 13:30:34 | 2024-08-02 13:31:10 | 江苏九天光电科技有限公司 | 248045 | 唐斌 |  |  | 0.15 | 9500 | 610 | 1 | JG1224070452 |  | 1 |  | 是 | 是 | 6575 | 4
最终平整 | JG12240704231 | JG1224070423 | 九天850平整 | 合格 | 合格品 | 乙 | 钱九龙 | 6750 | 6710 | 0.9941 | 12710 | 0.1 | 710 | 平整 |  | 20100028 | 轧硬 | 0.4*710-SPCC | 30210015 | 光亮卷 | 0.1-SPCC |  | 60 | MO001796 | MO001796-001-01 | GLJ003 | 光亮卷前处理 模板 | 13800 | 2024-07-19 | 2024-07-19 | 5 | 2024-08-02 10:50:43 | 2024-08-02 12:13:56 | 江苏九天光电科技有限公司 | 249135 | 钱九龙 |  |  | 0.1 | 12680 | 710 | 1 | JG12240704231 |  | 1 |  | 是 | 是 | 5710 | 1
最终平整 | JG12240703891 | JG1224070389 | 九天850平整 | 返工 | 返工 | 乙 | 张兴华 | 6650 | 6622 | 0.9958 | 12510 | 0.1 | 710 | 平整 | 孔洞(182-807米传603-690毫米共41个不规则位置孔洞0.06-0.39，2175米传683毫米0.24,2179米传682/690/686毫米3个0.09-0.24,3808米传100毫米0.3,11434米传238毫米0.33,11719米传232毫米0.3,11968米传244毫米0.33,12035-12512米传13-402毫米52个0.03-0.42平方毫米) | 20100028 | 轧硬 | 0.4*710-SPCC | 30210015 | 光亮卷 | 0.1-SPCC |  | 60 | MO002019 | MO002019-001-01 | GLJ003 | 光亮卷前处理 模板 | 13740 | 2024-07-24 | 2024-07-24 | 3 | 2024-08-02 09:18:39 | 2024-08-02 10:50:25 | 江苏九天光电科技有限公司 | 256783 | 张兴华 |  |  | 0.1 | 12450 | 710 | 1 | JG12240703891 |  | 0 | K孔洞(82-199米标记635/639毫米两排7个0.18-0.39,82-807米传608-690毫米共计41个0.03-0.39,2175-2179米传683-690毫米4个0.09-0.3,3808米传100毫米0.3,11434-12512米传18-402毫米不规则孔洞多) |  |  | 13810 | 1
最终平整 | JG1224070331 | JG1224070331 | 九天800平整 | 合格 | 让步接收 | 甲 | 朱俊 | 6530 | 6490 | 0.9939 | 9340 | 0.15 | 610 | 平整 | 孔洞(4020米操607毫米孔洞面积3.52) | 20100023 | 轧硬 | 0.4*610-SPCC | 30210011 | 光亮卷 | 0.15-SPCC |  | 60 | MO001661 | MO001661-001 | GLJ003 | 光亮卷前处理 模板 | 6700 | 2024-07-16 | 2024-07-16 | 5 | 2024-08-02 10:40:23 | 2024-08-02 10:42:00 | 江苏九天光电科技有限公司 | 244104 | 朱俊 |  |  | 0.15 | 9380 | 610 | 1 | JG1224070331 |  | 1 | K孔洞(4020米操607毫米孔洞面积3.52) | 是 | 是 | 6440 | 1
最终平整 | JG12240704211 | JG1224070421 | 九天850平整 | 合格 | 让步接收 | 甲 | 马晓飞 | 6620 | 6500 | 0.9819 | 12060 | 0.1 | 710 | 平整 | 孔洞(4110米传268毫米1个0.12平方毫米) | 20100028 | 轧硬 | 0.4*710-SPCC | 30210015 | 光亮卷 | 0.1-SPCC |  | 60 | MO001796 | MO001796-006-01 | GLJ003 | 光亮卷前处理 模板 | 13705 | 2024-07-19 | 2024-07-19 | 5 | 2024-08-02 07:37:34 | 2024-08-02 07:38:29 | 江苏九天光电科技有限公司 | 249140 | 马晓飞 |  |  | 0.1 | 12300 | 710 | 1 | JG12240704211 |  | 1 | K孔洞(4110米传26毫米1个0.12平方毫米) | 是 | 是 | 6763 | 6
最终平整 | JG12240704382 | JG1224070438 | 九天850平整 | 合格 | 合格品 | 甲 | 马晓飞 | 3088 | 3088 | 1 | 6670 | 0.1 | 610 | 平整 |  | 20100023 | 轧硬 | 0.4*610-SPCC | 30210015 | 光亮卷 | 0.1-SPCC |  | 60 | MO001756 | MO001756-014-02 | GLJ003 | 光亮卷前处理 模板 | 6315 | 2024-07-18 | 2024-07-18 | 5 | 2024-08-02 06:46:39 | 2024-08-02 06:47:41 | 江苏九天光电科技有限公司 |  | 马晓飞 |  | 1 | 0.1 | 6670 | 610 | 1 | JG12240704382 |  | 1 |  | 是 | 是 | 3888 | 14
最终平整 | JG12240704381 | JG1224070438 | 九天850平整 | 合格 | 合格品 | 甲 | 马晓飞 | 3102 | 3102 | 1 | 6670 | 0.1 | 610 | 平整 | 内圈0.108 | 20100023 | 轧硬 | 0.4*610-SPCC | 30210015 | 光亮卷 | 0.1-SPCC |  | 60 | MO001756 | MO001756-014-01 | GLJ003 | 光亮卷前处理 模板 | 6315 | 2024-07-18 | 2024-07-18 | 5 | 2024-08-02 06:46:39 | 2024-08-02 06:47:41 | 江苏九天光电科技有限公司 |  | 马晓飞 |  | 1 | 0.1 | 6670 | 610 | 1 | JG12240704381 |  | 1 |  | 是 | 是 | 3888 | 14
最终平整 | JG12240704452 | JG1224070445 | 九天850平整 | 合格 | 让步接收 | 甲 | 刘勇 | 3106 | 3106 | 1 | 6610 | 0.1 | 610 | 平整 | 厚薄公差（整卷0.1-0.109，实测内圈0.108） | 20100023 | 轧硬 | 0.4*610-SPCC | 30210015 | 光亮卷 | 0.1-SPCC |  | 60 | MO001770 | MO001770-001-02 | GLJ003 | 光亮卷前处理 模板 | 6315 | 2024-07-19 | 2024-07-19 | 5 | 2024-08-02 06:45:16 | 2024-08-02 06:46:19 | 江苏九天光电科技有限公司 |  | 刘勇 |  | 1 | 0.1 | 6610 | 610 | 1 | JG12240704452 |  | 1 |  | 是 | 是 | 3157 | 1
最终平整 | JG12240704451 | JG1224070445 | 九天850平整 | 合格 | 让步接收 | 甲 | 刘勇 | 3074 | 3074 | 1 | 6600 | 0.1 | 610 | 平整 | 厚薄公差（整卷0.1-0.109，实测内圈0.108外圈0.108） | 20100023 | 轧硬 | 0.4*610-SPCC | 30210015 | 光亮卷 | 0.1-SPCC |  | 60 | MO001770 | MO001770-001-01 | GLJ003 | 光亮卷前处理 模板 | 6315 | 2024-07-19 | 2024-07-19 | 5 | 2024-08-02 06:45:16 | 2024-08-02 06:46:19 | 江苏九天光电科技有限公司 |  | 刘勇 |  | 1 | 0.1 | 6600 | 610 | 1 | JG12240704451 |  | 1 |  | 是 | 是 | 3157 | 1
最终平整 | JG12240704342 | JG1224070434 | 九天850平整 | 合格 | 让步接收 | 甲 | 马晓飞 | 3024 | 3024 | 1 | 6510 | 0.1 | 610 | 平整 | 缩芯折印（尾600米左右传40cm左右）厚薄公差（整卷0.1-0.106，实测：外圈,0.108内圈0.106）， | 20100023 | 轧硬 | 0.4*610-SPCC | 30210015 | 光亮卷 | 0.1-SPCC |  | 60 | MO001756 | MO001756-010-02 | GLJ003 | 光亮卷前处理 模板 | 6325 | 2024-07-18 | 2024-07-18 | 5 | 2024-08-02 06:44:00 | 2024-08-02 06:44:59 | 江苏九天光电科技有限公司 |  | 马晓飞 |  | 1 | 0.1 | 6510 | 610 | 1 | JG12240704342 |  | 1 |  | 是 | 是 | 3659 | 10
最终平整 | JG12240704341 | JG1224070434 | 九天850平整 | 合格 | 让步接收 | 甲 | 马晓飞 | 3102 | 3102 | 1 | 6700 | 0.1 | 610 | 平整 | 厚薄公差（内圈0.107，外圈0.106）基板。实际抗拉316 | 20100023 | 轧硬 | 0.4*610-SPCC | 30210015 | 光亮卷 | 0.1-SPCC |  | 60 | MO001756 | MO001756-010-01 | GLJ003 | 光亮卷前处理 模板 | 6325 | 2024-07-18 | 2024-07-18 | 5 | 2024-08-02 06:44:00 | 2024-08-02 06:44:59 | 江苏九天光电科技有限公司 |  | 马晓飞 |  | 1 | 0.1 | 6700 | 610 | 1 | JG12240704341 |  | 1 |  | 是 | 是 | 3659 | 10
最终平整 | JG12240704212 | JG1224070421 | 九天850平整 | 合格 | 合格品 | 甲 | 刘勇 | 6674 | 6626 | 0.9928 | 12400 | 0.1 | 710 | 平整 |  | 20100028 | 轧硬 | 0.4*710-SPCC | 30210015 | 光亮卷 | 0.1-SPCC |  | 60 | MO001796 | MO001796-006-02 | GLJ003 | 光亮卷前处理 模板 | 13705 | 2024-07-19 | 2024-07-19 | 5 | 2024-08-02 06:25:53 | 2024-08-02 06:26:23 | 江苏九天光电科技有限公司 | 249140 | 刘勇 |  |  | 0.1 | 12400 | 710 | 1 | JG12240704212 |  | 1 |  | 是 | 是 | 6763 | 6
最终平整 | JG12240703872 | JG1224070387 | 九天850平整 | 合格 | 让步接收 | 甲 | 马晓飞 | 6640 | 6550 | 0.9864 | 12350 | 0.1 | 710 | 平整 | 尾部1000米左右传动侧24CM来料缩芯折印 | 20100028 | 轧硬 | 0.4*710-SPCC | 30210015 | 光亮卷 | 0.1-SPCC |  | 60 | MO002019 | MO002019-002-02 | GLJ003 | 光亮卷前处理 模板 | 13650 | 2024-07-24 | 2024-07-24 | 5 | 2024-08-02 04:47:21 | 2024-08-02 04:57:11 | 江苏九天光电科技有限公司 | 256786 | 马晓飞 |  |  | 0.1 | 12680 | 710 | 1 | JG12240703872 |  | 1 | Z折印(尾部1000米左右传动侧24CM来料缩芯折印) | 是 | 是 | 3986 | 2
最终平整 | JG1224070220 | JG1224070220 | 九天850平整 | 合格 | 让步接收 | 甲 | 刘勇 | 5858 | 5746 | 0.9809 | 6770 | 0.18 | 610 | 平整 | 锈点(整卷) | 20100023 | 轧硬 | 0.4*610-SPCC | 30210014 | 光亮卷 | 0.18-SPCC |  | 60 | MO001659 | MO001659-008 | GLJ003 | 光亮卷前处理 模板 | 5895 | 2024-07-16 | 2024-07-16 | 5 | 2024-08-02 03:13:25 | 2024-08-02 03:14:19 | 江苏九天光电科技有限公司 | 244099 | 刘勇 |  |  | 0.18 | 6800 | 610 | 1 | JG1224070220 |  | 1 | X锈点(整卷) | 是 | 是 | 2907 | 8
最终平整 | JG12240704402 | JG1224070440 | 九天850平整 | 合格 | 合格品 | 甲 | 马晓飞 | 3044 | 3044 | 1 | 6590 | 0.1 | 610 | 平整 |  | 20100023 | 轧硬 | 0.4*610-SPCC | 30210015 | 光亮卷 | 0.1-SPCC |  | 60 | MO001756 | MO001756-016-02 | GLJ003 | 光亮卷前处理 模板 | 6305 | 2024-07-18 | 2024-07-18 | 3 | 2024-08-02 01:51:50 | 2024-08-02 01:52:28 | 江苏九天光电科技有限公司 |  | 马晓飞 |  | 1 | 0.1 | 6590 | 610 | 1 | JG12240704402 |  | 1 |  | 是 | 是 | 6753 | 16
最终平整 | JG12240704401 | JG1224070440 | 九天850平整 | 返工 | 返工 | 甲 | 马晓飞 | 3130 | 3130 | 1 | 6700 | 0.1 | 610 | 平整 | 粘钢缺口（4100-4900米操间断1cm左右）。倒3200米改切533mm | 20100023 | 轧硬 | 0.4*610-SPCC | 30210015 | 光亮卷 | 0.1-SPCC |  | 60 | MO001756 | MO001756-016-01 | GLJ003 | 光亮卷前处理 模板 | 6305 | 2024-07-18 | 2024-07-18 | 3 | 2024-08-02 01:51:50 | 2024-08-02 01:52:28 | 江苏九天光电科技有限公司 |  | 马晓飞 |  | 1 | 0.1 | 6700 | 610 | 1 | JG12240704401 |  | 0 |  |  |  | 6753 | 16
最终平整 | JG1224070459 | JG1224070459 | 九天850平整 | 合格 | 合格品 | 甲 | 刘勇 | 6830 | 6800 | 0.9956 | 9560 | 0.15 | 610 | 平整 |  | 20100023 | 轧硬 | 0.4*610-SPCC | 30210011 | 光亮卷 | 0.15-SPCC |  | 60 | MO001754 | MO001754-011 | GLJ003 | 光亮卷前处理 模板 | 6960 | 2024-07-18 | 2024-07-18 | 5 | 2024-08-01 23:50:54 | 2024-08-01 23:51:20 | 江苏九天光电科技有限公司 | 248052 | 刘勇 |  |  | 0.15 | 9580 | 610 | 1 | JG1224070459 |  | 1 |  | 是 | 是 | 5870 | 11
最终平整 | JG12240704392 | JG1224070439 | 九天850平整 | 合格 | 合格品 | 甲 | 刘勇 | 3080 | 3080 | 1 | 6650 | 0.1 | 610 | 平整 |  | 20100023 | 轧硬 | 0.4*610-SPCC | 30210015 | 光亮卷 | 0.1-SPCC |  | 60 | MO001756 | MO001756-015-02 | GLJ003 | 光亮卷前处理 模板 | 6310 | 2024-07-18 | 2024-07-18 | 5 | 2024-08-01 22:39:24 | 2024-08-01 22:40:15 | 江苏九天光电科技有限公司 |  | 刘勇 |  | 1 | 0.1 | 6650 | 610 | 1 | JG12240704392 |  | 1 |  | 是 | 是 | 3229 | 15
最终平整 | JG12240704391 | JG1224070439 | 九天850平整 | 合格 | 合格品 | 甲 | 刘勇 | 3116 | 3116 | 1 | 6700 | 0.1 | 610 | 平整 |  | 20100023 | 轧硬 | 0.4*610-SPCC | 30210015 | 光亮卷 | 0.1-SPCC |  | 60 | MO001756 | MO001756-015-01 | GLJ003 | 光亮卷前处理 模板 | 6310 | 2024-07-18 | 2024-07-18 | 5 | 2024-08-01 22:39:24 | 2024-08-01 22:40:15 | 江苏九天光电科技有限公司 |  | 刘勇 |  | 1 | 0.1 | 6700 | 610 | 1 | JG12240704391 |  | 1 |  | 是 | 是 | 3229 | 15
最终平整 | JG12240701921 | JG1224070192 | 九天850平整 | 合格 | 让步接收 | 甲 | 马晓飞 | 4442 | 4332 | 0.9752 | 9290 | 0.1 | 610 | 平整 | 孔洞（362米传25/26/51/53毫米4个0.06-0.15,7778米传582毫米1个0.21平方毫米） | 20100023 | 轧硬 | 0.4*610-SPCC | 30210015 | 光亮卷 | 0.1-SPCC |  | 60 | MO001528 | MO001528-004-01 | GLJ003 | 光亮卷前处理 模板 | 6345 | 2024-07-12 | 2024-07-12 | 5 | 2024-08-01 22:38:14 | 2024-08-01 22:38:59 | 江苏九天光电科技有限公司 | 238788 | 马晓飞 |  |  | 0.1 | 9522 | 610 | 1 | JG12240701921 |  | 1 |  | 是 | 是 | 5731 | 4
最终平整 | JG12240701912 | JG1224070191 | 九天850平整 | 合格 | 让步接收 | 甲 | 刘勇 | 5200 | 5200 | 1 | 11050 | 0.1 | 610 | 平整 | 孔洞（324米传50毫米1个0.09平方毫米） | 20100023 | 轧硬 | 0.4*610-SPCC | 30210015 | 光亮卷 | 0.1-SPCC |  | 60 | MO001528 | MO001528-003-02 | GLJ003 | 光亮卷前处理 模板 | 6345 | 2024-07-12 | 2024-07-12 | 5 | 2024-08-01 22:36:12 | 2024-08-01 22:37:54 | 江苏九天光电科技有限公司 |  | 刘勇 |  | 1 | 0.1 | 11050 | 610 | 1 | JG12240701912 |  | 1 |  | 是 | 是 | 3184 | 3
最终平整 | JG12240701911 | JG1224070191 | 九天850平整 | 其他入库 | 协议品 | 甲 | 刘勇 | 912 | 912 | 1 | 1920 | 0.1 | 610 | 平整 | 短带 | 20100023 | 轧硬 | 0.4*610-SPCC | 30210015 | 光亮卷 | 0.1-SPCC |  | 60 | MO001528 | MO001528-003-01 | GLJ003 | 光亮卷前处理 模板 | 6345 | 2024-07-12 | 2024-07-12 | 5 | 2024-08-01 22:36:12 | 2024-08-01 22:37:54 | 江苏九天光电科技有限公司 |  | 刘勇 |  | 1 | 0.1 | 1920 | 610 | 1 | JG12240701911 |  | 1 |  | 是 | 是 | 3184 | 3
最终平整 | JG1224070451 | JG1224070451 | 九天850平整 | 合格 | 合格品 | 乙 | 钱九龙 | 6752 | 6726 | 0.9961 | 9480 | 0.15 | 610 | 平整 |  | 20100023 | 轧硬 | 0.4*610-SPCC | 30210011 | 光亮卷 | 0.15-SPCC |  | 60 | MO001754 | MO001754-003 | GLJ003 | 光亮卷前处理 模板 | 6845 | 2024-07-18 | 2024-07-18 | 5 | 2024-08-01 16:59:06 | 2024-08-01 17:57:45 | 江苏九天光电科技有限公司 | 248044 | 钱九龙 |  |  | 0.15 | 9448 | 610 | 1 | JG1224070451 |  | 1 |  | 是 | 是 | 5972 | 3
最终平整 | JG1224070463 | JG1224070463 | 九天800平整 | 合格 | 合格品 | 甲 | 朱俊 | 6710 | 6660 | 0.9925 | 9410 | 0.15 | 610 | 平整 |  | 20100023 | 轧硬 | 0.4*610-SPCC | 30210011 | 光亮卷 | 0.15-SPCC |  | 60 | MO001754 | MO001754-015 | GLJ003 | 光亮卷前处理 模板 | 6815 | 2024-07-18 | 2024-07-18 | 5 | 2024-08-01 17:31:50 | 2024-08-01 17:32:22 | 江苏九天光电科技有限公司 | 248056 | 朱俊 |  |  | 0.15 | 9500 | 610 | 1 | JG1224070463 |  | 1 |  | 是 | 是 | 6024 | 15
最终平整 | JG1224070312 | JG1224070312 | 九天850平整 | 合格 | 合格品 | 乙 | 张兴华 | 6510 | 6480 | 0.9954 | 9360 | 0.15 | 610 | 平整 |  | 20100023 | 轧硬 | 0.4*610-SPCC | 30210011 | 光亮卷 | 0.15-SPCC |  | 60 | MO001661 | MO001661-006 | GLJ003 | 光亮卷前处理 模板 | 6660 | 2024-07-16 | 2024-07-16 | 5 | 2024-08-01 16:08:53 | 2024-08-01 16:58:43 | 江苏九天光电科技有限公司 | 244109 | 张兴华 |  |  | 0.15 | 9330 | 610 | 1 | JG1224070312 |  | 1 |  | 是 | 是 | 6400 | 6
最终平整 | JG91240700071 | JG9124070007 | 九天800平整 | 合格 | 让步接收 | 甲 | 唐斌 | 5350 | 5300 | 0.9907 | 11000 | 0.1 | 630 | 平整 | 缺口(4612米，5140米操作侧分别来料缺口0.5-1公分左右) | 20100025 | 轧硬 | 0.4*630-SPCC | 30210015 | 光亮卷 | 0.1-SPCC |  | 60 | MO001900 | MO001900-004-01 | GLJ003 | 光亮卷前处理 模板 | 10745 | 2024-07-22 | 2024-07-22 | 5 | 2024-08-01 16:24:42 | 2024-08-01 16:26:54 | 江苏九天光电科技有限公司 | 253475 | 唐斌 |  |  | 0.1 | 11100 | 630 | 1 | JG91240700071 |  | 1 | Q缺口(4612,5140米操作侧来料缺口0.5-1公分左右) | 是 | 是 | 5354 | 4
最终平整 | JG1224070305 | JG1224070305 | 九天850平整 | 合格 | 让步接收 | 乙 | 钱九龙 | 5150 | 5130 | 0.9961 | 7160 | 0.15 | 610 | 平整 | 亮斑(反面操5厘米左右有个亮斑已换辊) | 20100023 | 轧硬 | 0.4*610-SPCC | 30210011 | 光亮卷 | 0.15-SPCC |  | 60 | MO001477 | MO001477-025 | GLJ003 | 光亮卷前处理 模板 | 5235 | 2024-07-11 | 2024-07-11 | 5 | 2024-08-01 14:15:23 | 2024-08-01 16:08:34 | 江苏九天光电科技有限公司 | 236596 | 钱九龙 |  |  | 0.15 | 7180 | 610 | 1 | JG1224070305 |  | 1 | L亮斑(反面操5厘米左右有个亮斑已换辊) | 是 | 是 | 6545 | 25
最终平整 | JG91240700032 | JG9124070003 | 九天800平整 | 合格 | 合格品 | 甲 | 朱俊 | 5908 | 5864 | 0.9926 | 12180 | 0.1 | 630 | 平整 |  | 20100025 | 轧硬 | 0.4*630-SPCC | 30210015 | 光亮卷 | 0.1-SPCC |  | 60 | MO001900 | MO001900-002-02 | GLJ003 | 光亮卷前处理 模板 | 10635 | 2024-07-22 | 2024-07-22 | 5 | 2024-08-01 14:59:45 | 2024-08-01 15:00:18 | 江苏九天光电科技有限公司 | 253473 | 朱俊 |  |  | 0.1 | 12313 | 630 | 1 | JG91240700032 |  | 1 |  | 是 | 是 | 6152 | 2
最终平整 | JG1224070468 | JG1224070468 | 九天850平整 | 合格 | 合格品 | 乙 | 张兴华 | 6800 | 6770 | 0.9956 | 9500 | 0.15 | 610 | 平整 |  | 20100023 | 轧硬 | 0.4*610-SPCC | 30210011 | 光亮卷 | 0.15-SPCC |  | 60 | MO001754 | MO001754-020 | GLJ003 | 光亮卷前处理 模板 | 6895 | 2024-07-18 | 2024-07-18 | 5 | 2024-08-01 13:14:32 | 2024-08-01 14:14:41 | 江苏九天光电科技有限公司 | 248061 | 张兴华 |  |  | 0.15 | 9480 | 610 | 1 | JG1224070468 |  | 1 |  | 是 | 是 | 6931 | 20
最终平整 | JG91240700031 | JG9124070003 | 九天800平整 | 合格 | 合格品 | 甲 | 唐斌 | 4570 | 4554 | 0.9965 | 9420 | 0.1 | 630 | 平整 |  | 20100025 | 轧硬 | 0.4*630-SPCC | 30210015 | 光亮卷 | 0.1-SPCC |  | 60 | MO001900 | MO001900-002-01 | GLJ003 | 光亮卷前处理 模板 | 10635 | 2024-07-22 | 2024-07-22 | 5 | 2024-08-01 13:36:21 | 2024-08-01 13:36:57 | 江苏九天光电科技有限公司 | 253473 | 唐斌 |  |  | 0.1 | 9450 | 630 | 1 | JG91240700031 |  | 1 |  | 是 | 是 | 6152 | 2
最终平整 | JG1224070456 | JG1224070456 | 九天850平整 | 合格 | 合格品 | 乙 | 钱九龙 | 6760 | 6726 | 0.995 | 9580 | 0.15 | 610 | 平整 |  | 20100023 | 轧硬 | 0.4*610-SPCC | 30210011 | 光亮卷 | 0.15-SPCC |  | 60 | MO001754 | MO001754-008 | GLJ003 | 光亮卷前处理 模板 | 6850 | 2024-07-18 | 2024-07-18 | 5 | 2024-08-01 12:17:14 | 2024-08-01 13:14:09 | 江苏九天光电科技有限公司 | 248049 | 钱九龙 |  |  | 0.15 | 9550 | 610 | 1 | JG1224070456 |  | 1 |  | 是 | 是 | 8467 | 8
最终平整 | JG91240700052 | JG9124070005 | 九天800平整 | 合格 | 合格品 | 甲 | 朱俊 | 6050 | 6000 | 0.9917 | 12500 | 0.1 | 630 | 平整 |  | 20100025 | 轧硬 | 0.4*630-SPCC | 30210015 | 光亮卷 | 0.1-SPCC |  | 60 | MO001900 | MO001900-003-02 | GLJ003 | 光亮卷前处理 模板 | 10665 | 2024-07-22 | 2024-07-22 | 5 | 2024-08-01 12:25:11 | 2024-08-01 12:25:49 | 江苏九天光电科技有限公司 | 253474 | 朱俊 |  |  | 0.1 | 12700 | 630 | 1 | JG91240700052 |  | 1 |  | 是 | 是 | 5394 | 3
最终平整 | JG1224070464 | JG1224070464 | 九天850平整 | 合格 | 合格品 | 乙 | 张兴华 | 6670 | 6650 | 0.997 | 9600 | 0.15 | 610 | 平整 |  | 20100023 | 轧硬 | 0.4*610-SPCC | 30210011 | 光亮卷 | 0.15-SPCC |  | 60 | MO001754 | MO001754-016 | GLJ003 | 光亮卷前处理 模板 | 6795 | 2024-07-18 | 2024-07-18 | 5 | 2024-08-01 11:06:05 | 2024-08-01 12:16:47 | 江苏九天光电科技有限公司 | 248057 | 张兴华 |  |  | 0.15 | 9550 | 610 | 1 | JG1224070464 |  | 1 |  | 是 | 是 | 5919 | 16
最终平整 | JG91240700012 | JG9124070001 | 九天800平整 | 合格 | 合格品 | 甲 | 唐斌 | 6130 | 6054 | 0.9876 | 12440 | 0.1 | 630 | 平整 |  | 20100025 | 轧硬 | 0.4*630-SPCC | 30210015 | 光亮卷 | 0.1-SPCC |  | 60 | MO001900 | MO001900-001-02 | GLJ003 | 光亮卷前处理 模板 | 10735 | 2024-07-22 | 2024-07-22 | 5 | 2024-08-01 11:17:55 | 2024-08-01 11:18:29 | 江苏九天光电科技有限公司 | 253472 | 唐斌 |  |  | 0.1 | 12600 | 630 | 1 | JG91240700012 |  | 1 |  | 是 | 是 | 5950 | 1
最终平整 | JG1224070246 | JG1224070246 | 九天850平整 | 合格 | 合格品 | 乙 | 钱九龙 | 5154 | 5120 | 0.9934 | 7180 | 0.15 | 610 | 平整 |  | 20100023 | 轧硬 | 0.4*610-SPCC | 30210011 | 光亮卷 | 0.15-SPCC |  | 60 | MO001447 | MO001447-004 | GLJ003 | 光亮卷前处理 模板 | 5220 | 2024-07-10 | 2024-07-10 | 5 | 2024-08-01 10:17:52 | 2024-08-01 11:05:44 | 江苏九天光电科技有限公司 | 235119 | 钱九龙 |  |  | 0.15 | 7180 | 610 | 1 | JG1224070246 |  | 1 |  | 是 | 是 | 6720 | 4
最终平整 | JG1224070277 | JG1224070277 | 九天850平整 | 合格 | 让步接收 | 乙 | 张兴华 | 5156 | 5120 | 0.993 | 7290 | 0.15 | 610 | 平整 | 锈斑点 | 20100023 | 轧硬 | 0.4*610-SPCC | 30210011 | 光亮卷 | 0.15-SPCC |  | 60 | MO001447 | MO001447-007 | GLJ003 | 光亮卷前处理 模板 | 5225 | 2024-07-10 | 2024-07-10 | 5 | 2024-08-01 09:07:26 | 2024-08-01 10:17:30 | 江苏九天光电科技有限公司 | 235126 | 张兴华 |  |  | 0.15 | 7263 | 610 | 1 | JG1224070277 |  | 1 |  | 是 | 是 | 6461 | 7
最终平整 | JG1224070433 | JG1224070433 | 九天850平整 | 合格 | 合格品 | 甲 | 马晓飞 | 6262 | 6170 | 0.9853 | 13310 | 0.1 | 610 | 平整 | H厚薄公差(整卷0.102-0.109) | 20100023 | 轧硬 | 0.4*610-SPCC | 30210015 | 光亮卷 | 0.1-SPCC |  | 60 | MO001756 | MO001756-009 | GLJ003 | 光亮卷前处理 模板 | 6325 | 2024-07-18 | 2024-07-18 | 5 | 2024-07-31 08:07:29 | 2024-07-31 08:09:11 | 江苏九天光电科技有限公司 | 248070 | 马晓飞 |  |  | 0.1 | 13550 | 610 | 1 | JG1224070433 |  | 1 | H厚薄公差(整卷0.102-0.109) | 是 | 是 | 6003 | 9
最终平整 | JG12240704282 | JG1224070428 | 九天850平整 | 合格 | 合格品 | 甲 | 刘勇 | 3014 | 3014 | 1 | 6440 | 0.1 | 610 | 平整 | 整卷公差0.106-0.107 | 20100023 | 轧硬 | 0.4*610-SPCC | 30210015 | 光亮卷 | 0.1-SPCC |  | 60 | MO001756 | MO001756-002-02 | GLJ003 | 光亮卷前处理 模板 | 6285 | 2024-07-18 | 2024-07-18 | 5 | 2024-07-31 06:54:48 | 2024-07-31 06:55:26 | 江苏九天光电科技有限公司 |  | 刘勇 |  | 1 | 0.1 | 6440 | 610 | 1 | JG12240704282 |  | 1 |  | 是 | 是 | 2884 | 2
最终平整 | JG12240704281 | JG1224070428 | 九天850平整 | 合格 | 合格品 | 甲 | 刘勇 | 3072 | 3072 | 1 | 6600 | 0.1 | 610 | 平整 | 整卷公差0.106-0.107 | 20100023 | 轧硬 | 0.4*610-SPCC | 30210015 | 光亮卷 | 0.1-SPCC |  | 60 | MO001756 | MO001756-002-01 | GLJ003 | 光亮卷前处理 模板 | 6285 | 2024-07-18 | 2024-07-18 | 5 | 2024-07-31 06:54:48 | 2024-07-31 06:55:26 | 江苏九天光电科技有限公司 |  | 刘勇 |  | 1 | 0.1 | 6600 | 610 | 1 | JG12240704281 |  | 1 |  | 是 | 是 | 2884 | 2
平整翻包 | JG12240601782 | JG1224060178 | 九天850平整 | 合格 | 合格品 | 甲 | 马晓飞 | 5410 | 5410 | 1 | 9900 | 0.1 | 710 |  |  | 20100028 | 轧硬 | 0.4*710-SPCC | 30210015 | 光亮卷 | 0.1-SPCC |  | 61 | MO000917 | MO000917-001-02 | GLJ003 | 光亮卷前处理 模板 | 6790 | 2024-06-24 | 2024-06-24 | 2 | 2024-07-31 06:06:59 | 2024-07-31 06:07:55 | 江苏九天光电科技有限公司 |  | 马晓飞 |  | 1 | 0.1 | 9900 | 710 | 1 | JG12240601782 |  | 1 |  | 关闭 | 是 |  | 1
平整翻包 | JG12240601781 | JG1224060178 | 九天850平整 | 其他入库 | 协议品 | 甲 | 马晓飞 | 1194 | 1194 | 1 | 2180 | 0.1 | 710 |  | 短带 | 20100028 | 轧硬 | 0.4*710-SPCC | 30210015 | 光亮卷 | 0.1-SPCC |  | 61 | MO000917 | MO000917-001-01 | GLJ003 | 光亮卷前处理 模板 | 6790 | 2024-06-24 | 2024-06-24 | 2 | 2024-07-31 06:06:59 | 2024-07-31 06:07:55 | 江苏九天光电科技有限公司 |  | 马晓飞 |  | 1 | 0.1 | 2180 | 710 | 1 | JG12240601781 |  | 1 |  | 关闭 | 是 |  | 1
平整翻包 | JG122406034512 | JG1224060345 | 九天850平整 | 其他入库 | 报废品 | 甲 | 刘勇 | 280 | 280 | 1 | 600 | 0.1 | 610 |  | 短带二级品（33个不规则位置孔洞0.03-0.27平方毫米） | 20100023 | 轧硬 | 0.4*610-SPCC | 30210015 | 光亮卷 | 0.1-SPCC |  | 61 | MO001043 | MO001043-009-01-02 | GLJ003 | 光亮卷前处理 模板 | 6315 | 2024-06-30 | 2024-06-30 | 2 | 2024-07-31 06:04:52 | 2024-07-31 06:06:05 | 江苏九天光电科技有限公司 |  | 刘勇 |  | 1 | 0.1 | 600 | 610 | 1 | JG122406034512 |  | 1 |  | 是 | 是 | 2121 | 9
平整翻包 | JG122406034511 | JG1224060345 | 九天850平整 | 合格 | 合格品 | 甲 | 刘勇 | 2720 | 2720 | 1 | 5830 | 0.1 | 610 |  |  | 20100023 | 轧硬 | 0.4*610-SPCC | 30210015 | 光亮卷 | 0.1-SPCC |  | 61 | MO001043 | MO001043-009-01-01 | GLJ003 | 光亮卷前处理 模板 | 6315 | 2024-06-30 | 2024-06-30 | 2 | 2024-07-31 06:04:52 | 2024-07-31 06:06:05 | 江苏九天光电科技有限公司 |  | 刘勇 |  | 1 | 0.1 | 5830 | 610 | 1 | JG122406034511 |  | 1 |  | 是 | 是 | 2121 | 9
平整翻包 | JG122406021722 | JG1224060217 | 九天850平整 | 其他入库 | 报废品 | 甲 | 马晓飞 | 1010 | 1010 | 1 | 1900 | 0.1 | 710 |  | 二级品（160个不规则位置孔洞0.03-0.36平方毫米） | 20100028 | 轧硬 | 0.4*710-SPCC | 30210015 | 光亮卷 | 0.1-SPCC |  | 61 | MO000752 | MO000752-007-02-02 | GLJ002 | 东方光亮卷前处理（0.4轧0.1mm) | 5690 | 2024-06-16 | 2024-06-16 | 2 | 2024-07-31 06:03:17 | 2024-07-31 06:04:07 | 江苏九天光电科技有限公司 |  | 马晓飞 |  | 1 | 0.1 | 1900 | 710 | 1 | JG122406021722 |  | 1 |  | 是 | 是 | 3485 | 7
平整翻包 | JG122406021721 | JG1224060217 | 九天850平整 | 合格 | 合格品 | 甲 | 马晓飞 | 1772 | 1772 | 1 | 3250 | 0.1 | 710 |  |  | 20100028 | 轧硬 | 0.4*710-SPCC | 30210015 | 光亮卷 | 0.1-SPCC |  | 61 | MO000752 | MO000752-007-02-01 | GLJ002 | 东方光亮卷前处理（0.4轧0.1mm) | 5690 | 2024-06-16 | 2024-06-16 | 2 | 2024-07-31 06:03:17 | 2024-07-31 06:04:07 | 江苏九天光电科技有限公司 |  | 马晓飞 |  | 1 | 0.1 | 3250 | 710 | 1 | JG122406021721 |  | 1 |  | 是 | 是 | 3485 | 7
平整翻包 | JG122407024012 | JG1224070240 | 九天850平整 | 合格 | 合格品 | 甲 | 马晓飞 | 1540 | 1540 | 1 | 3370 | 0.1 | 610 |  |  | 20100023 | 轧硬 | 0.4*610-SPCC | 30210015 | 光亮卷 | 0.1-SPCC |  | 61 | MO001528 | MO001528-020-01-02 | GLJ003 | 光亮卷前处理 模板 | 6335 | 2024-07-12 | 2024-07-12 | 3 | 2024-07-31 06:01:56 | 2024-07-31 06:02:38 | 江苏九天光电科技有限公司 |  | 马晓飞 |  | 1 | 0.1 | 3370 | 610 | 1 | JG122407024012 |  | 1 |  | 是 | 是 | 2721 | 20
平整翻包 | JG122407024011 | JG1224070240 | 九天850平整 | 返工 | 返工 | 甲 | 马晓飞 | 1520 | 1520 | 1 | 3300 | 0.1 | 610 |  | 2250米左右操间断1-5cm粘钢缺口。改切533mm | 20100023 | 轧硬 | 0.4*610-SPCC | 30210015 | 光亮卷 | 0.1-SPCC |  | 61 | MO001528 | MO001528-020-01-01 | GLJ003 | 光亮卷前处理 模板 | 6335 | 2024-07-12 | 2024-07-12 | 3 | 2024-07-31 06:01:56 | 2024-07-31 06:02:38 | 江苏九天光电科技有限公司 |  | 马晓飞 |  | 1 | 0.1 | 3300 | 610 | 1 | JG122407024011 |  | 1 |  |  |  | 2721 | 20
平整翻包 | JG122407021012 | JG1224070210 | 九天850平整 | 其他入库 | 报废品 | 甲 | 马晓飞 | 212 | 212 | 1 | 470 | 0.1 | 610 |  | 短带二级品（18个不规则位置孔洞0.03-0.18平方毫米） | 20100023 | 轧硬 | 0.4*610-SPCC | 30210015 | 光亮卷 | 0.1-SPCC |  | 61 | MO001528 | MO001528-014-01-02 | GLJ003 | 光亮卷前处理 模板 | 6300 | 2024-07-12 | 2024-07-12 | 3 | 2024-07-31 06:00:50 | 2024-07-31 06:01:39 | 江苏九天光电科技有限公司 |  | 刘勇 |  | 1 | 0.1 | 470 | 610 | 1 | JG122407021012 |  | 1 |  | 是 | 是 | 1820 | 14
平整翻包 | JG122407021011 | JG1224070210 | 九天850平整 | 合格 | 让步接收 | 甲 | 马晓飞 | 2810 | 2810 | 1 | 6130 | 0.1 | 610 |  | 孔洞（5569米传1cm1个0.09,5823米传15/52mm2个0.15/0.03平方毫米） | 20100023 | 轧硬 | 0.4*610-SPCC | 30210015 | 光亮卷 | 0.1-SPCC |  | 61 | MO001528 | MO001528-014-01-01 | GLJ003 | 光亮卷前处理 模板 | 6300 | 2024-07-12 | 2024-07-12 | 3 | 2024-07-31 06:00:50 | 2024-07-31 06:01:39 | 江苏九天光电科技有限公司 |  | 刘勇 |  | 1 | 0.1 | 6130 | 610 | 1 | JG122407021011 |  | 1 |  | 是 | 是 | 1820 | 14
最终平整 | JG12240701902 | JG1224070190 | 九天850平整 | 合格 | 合格品 | 甲 | 马晓飞 | 3076 | 3076 | 1 | 6720 | 0.1 | 610 | 平整 | 整卷公差0.107-0.108 | 20100023 | 轧硬 | 0.4*610-SPCC | 30210015 | 光亮卷 | 0.1-SPCC |  | 60 | MO001528 | MO001528-002-02 | GLJ003 | 光亮卷前处理 模板 | 6315 | 2024-07-12 | 2024-07-12 | 5 | 2024-07-31 05:20:58 | 2024-07-31 05:21:36 | 江苏九天光电科技有限公司 |  | 马晓飞 |  | 1 | 0.1 | 6720 | 610 | 1 | JG12240701902 |  | 1 |  | 是 | 是 | 3168 | 2
最终平整 | JG12240701901 | JG1224070190 | 九天850平整 | 合格 | 合格品 | 甲 | 马晓飞 | 3100 | 3100 | 1 | 6750 | 0.1 | 610 | 平整 | 整卷公差0.107-0.108 | 20100023 | 轧硬 | 0.4*610-SPCC | 30210015 | 光亮卷 | 0.1-SPCC |  | 60 | MO001528 | MO001528-002-01 | GLJ003 | 光亮卷前处理 模板 | 6315 | 2024-07-12 | 2024-07-12 | 5 | 2024-07-31 05:20:58 | 2024-07-31 05:21:36 | 江苏九天光电科技有限公司 |  | 马晓飞 |  | 1 | 0.1 | 6750 | 610 | 1 | JG12240701901 |  | 1 |  | 是 | 是 | 3168 | 2
最终平整 | JG12240702372 | JG1224070237 | 九天850平整 | 合格 | 合格品 | 甲 | 刘勇 | 3100 | 3100 | 1 | 6690 | 0.1 | 610 | 平整 |  | 20100023 | 轧硬 | 0.4*610-SPCC | 30210015 | 光亮卷 | 0.1-SPCC |  | 60 | MO001528 | MO001528-017-02 | GLJ003 | 光亮卷前处理 模板 | 6295 | 2024-07-12 | 2024-07-12 | 5 | 2024-07-31 03:36:48 | 2024-07-31 03:37:25 | 江苏九天光电科技有限公司 |  | 刘勇 |  | 1 | 0.1 | 6690 | 610 | 1 | JG12240702372 |  | 1 |  | 是 | 是 | 3192 | 17
最终平整 | JG12240702371 | JG1224070237 | 九天850平整 | 合格 | 让步接收 | 甲 | 刘勇 | 3112 | 3112 | 1 | 6700 | 0.1 | 610 | 平整 | 内圈公差0.107 | 20100023 | 轧硬 | 0.4*610-SPCC | 30210015 | 光亮卷 | 0.1-SPCC |  | 60 | MO001528 | MO001528-017-01 | GLJ003 | 光亮卷前处理 模板 | 6295 | 2024-07-12 | 2024-07-12 | 5 | 2024-07-31 03:36:48 | 2024-07-31 03:37:25 | 江苏九天光电科技有限公司 |  | 刘勇 |  | 1 | 0.1 | 6700 | 610 | 1 | JG12240702371 |  | 1 |  | 是 | 是 | 3192 | 17
最终平整 | JG12240704412 | JG1224070441 | 九天850平整 | 合格 | 让步接收 | 甲 | 马晓飞 | 3134 | 3134 | 1 | 6710 | 0.1 | 610 | 平整 | 尾部公差0.105-0.106 | 20100023 | 轧硬 | 0.4*610-SPCC | 30210015 | 光亮卷 | 0.1-SPCC |  | 60 | MO001756 | MO001756-017-02 | GLJ003 | 光亮卷前处理 模板 | 6300 | 2024-07-18 | 2024-07-18 | 5 | 2024-07-31 02:13:09 | 2024-07-31 02:15:09 | 江苏九天光电科技有限公司 |  | 马晓飞 |  | 1 | 0.1 | 6710 | 610 | 1 | JG12240704412 |  | 1 |  | 是 | 是 | 3116 | 17
最终平整 | JG12240704411 | JG1224070441 | 九天850平整 | 合格 | 让步接收 | 甲 | 马晓飞 | 3124 | 3124 | 1 | 6700 | 0.1 | 610 | 平整 | 内圈公差0.107-0.108 | 20100023 | 轧硬 | 0.4*610-SPCC | 30210015 | 光亮卷 | 0.1-SPCC |  | 60 | MO001756 | MO001756-017-01 | GLJ003 | 光亮卷前处理 模板 | 6300 | 2024-07-18 | 2024-07-18 | 5 | 2024-07-31 02:13:09 | 2024-07-31 02:15:09 | 江苏九天光电科技有限公司 |  | 马晓飞 |  | 1 | 0.1 | 6700 | 610 | 1 | JG12240704411 |  | 1 |  | 是 | 是 | 3116 | 17
最终平整 | JG12240702113 | JG1224070211 | 九天850平整 | 其他入库 | 报废品 | 甲 | 刘勇 | 246 | 246 | 1 | 530 | 0.1 | 610 | 平整 | 主机跳电，造成短带 | 20100023 | 轧硬 | 0.4*610-SPCC | 30210015 | 光亮卷 | 0.1-SPCC |  | 60 | MO001528 | MO001528-015-03 | GLJ003 | 光亮卷前处理 模板 | 6335 | 2024-07-12 | 2024-07-12 | 5 | 2024-07-31 02:07:32 | 2024-07-31 02:12:25 | 江苏九天光电科技有限公司 |  | 刘勇 |  | 1 | 0.1 | 530 | 610 | 1 | JG12240702113 |  | 1 |  | 是 | 是 | 1951 | 15
最终平整 | JG12240702112 | JG1224070211 | 九天850平整 | 合格 | 合格品 | 甲 | 刘勇 | 2856 | 2856 | 1 | 6200 | 0.1 | 610 | 平整 |  | 20100023 | 轧硬 | 0.4*610-SPCC | 30210015 | 光亮卷 | 0.1-SPCC |  | 60 | MO001528 | MO001528-015-02 | GLJ003 | 光亮卷前处理 模板 | 6335 | 2024-07-12 | 2024-07-12 | 5 | 2024-07-31 02:07:32 | 2024-07-31 02:12:25 | 江苏九天光电科技有限公司 |  | 刘勇 |  | 1 | 0.1 | 6200 | 610 | 1 | JG12240702112 |  | 1 |  | 是 | 是 | 1951 | 15
最终平整 | JG12240702111 | JG1224070211 | 九天850平整 | 合格 | 合格品 | 甲 | 刘勇 | 3088 | 3088 | 1 | 6700 | 0.1 | 610 | 平整 |  | 20100023 | 轧硬 | 0.4*610-SPCC | 30210015 | 光亮卷 | 0.1-SPCC |  | 60 | MO001528 | MO001528-015-01 | GLJ003 | 光亮卷前处理 模板 | 6335 | 2024-07-12 | 2024-07-12 | 5 | 2024-07-31 02:07:32 | 2024-07-31 02:12:25 | 江苏九天光电科技有限公司 |  | 刘勇 |  | 1 | 0.1 | 6700 | 610 | 1 | JG12240702111 |  | 1 |  | 是 | 是 | 1951 | 15
最终平整 | JG12240701952 | JG1224070195 | 九天850平整 | 合格 | 合格品 | 乙 | 钱九龙 | 3132 | 3132 | 1 | 6800 | 0.1 | 610 | 平整 |  | 20100023 | 轧硬 | 0.4*610-SPCC | 30210015 | 光亮卷 | 0.1-SPCC |  | 60 | MO001528 | MO001528-007-02 | GLJ003 | 光亮卷前处理 模板 | 6335 | 2024-07-12 | 2024-07-12 | 5 | 2024-07-30 16:34:43 | 2024-07-30 17:53:41 | 江苏九天光电科技有限公司 |  | 钱九龙 |  | 1 | 0.1 | 6800 | 610 | 1 | JG12240701952 |  | 1 |  | 是 | 是 | 3436 | 7
最终平整 | JG12240701951 | JG1224070195 | 九天850平整 | 合格 | 让步接收 | 乙 | 钱九龙 | 3094 | 3094 | 1 | 6700 | 0.1 | 610 | 平整 | K孔洞(482米传34毫米1个0.12，510米传33/26毫米2个0.12平方毫米)。厚薄公差（内圈实测0.108-0.109） | 20100023 | 轧硬 | 0.4*610-SPCC | 30210015 | 光亮卷 | 0.1-SPCC |  | 60 | MO001528 | MO001528-007-01 | GLJ003 | 光亮卷前处理 模板 | 6335 | 2024-07-12 | 2024-07-12 | 5 | 2024-07-30 16:34:43 | 2024-07-30 17:53:41 | 江苏九天光电科技有限公司 |  | 钱九龙 |  | 1 | 0.1 | 6700 | 610 | 1 | JG12240701951 |  | 1 | K孔洞(482米传34毫米0.12，510米传33/26毫米0.12平方毫米) | 是 | 是 | 3436 | 7
最终平整 | JG12240701982 | JG1224070198 | 九天850平整 | 合格 | 合格品 | 乙 | 张兴华 | 3122 | 3122 | 1 | 6730 | 0.1 | 610 | 平整 |  | 20100023 | 轧硬 | 0.4*610-SPCC | 30210015 | 光亮卷 | 0.1-SPCC |  | 60 | MO001528 | MO001528-010-02 | GLJ003 | 光亮卷前处理 模板 | 6305 | 2024-07-12 | 2024-07-12 | 5 | 2024-07-30 14:55:13 | 2024-07-30 16:34:21 | 江苏九天光电科技有限公司 |  | 张兴华 |  | 1 | 0.1 | 6730 | 610 | 1 | JG12240701982 |  | 1 |  | 是 | 是 | 3357 | 10
最终平整 | JG12240701981 | JG1224070198 | 九天850平整 | 合格 | 合格品 | 乙 | 张兴华 | 3090 | 3090 | 1 | 6660 | 0.1 | 610 | 平整 |  | 20100023 | 轧硬 | 0.4*610-SPCC | 30210015 | 光亮卷 | 0.1-SPCC |  | 60 | MO001528 | MO001528-010-01 | GLJ003 | 光亮卷前处理 模板 | 6305 | 2024-07-12 | 2024-07-12 | 5 | 2024-07-30 14:55:13 | 2024-07-30 16:34:21 | 江苏九天光电科技有限公司 |  | 张兴华 |  | 1 | 0.1 | 6660 | 610 | 1 | JG12240701981 |  | 1 |  | 是 | 是 | 3357 | 10
最终平整 | JG1224070282 | JG1224070282 | 九天800平整 | 合格 | 合格品 | 甲 | 朱俊 | 5026 | 4990 | 0.9928 | 7120 | 0.15 | 610 | 平整 |  | 20100023 | 轧硬 | 0.4*610-SPCC | 30210011 | 光亮卷 | 0.15-SPCC |  | 60 | MO001477 | MO001477-002 | GLJ003 | 光亮卷前处理 模板 | 5215 | 2024-07-11 | 2024-07-11 | 5 | 2024-07-30 16:33:26 | 2024-07-30 16:33:59 | 江苏九天光电科技有限公司 | 236573 | 朱俊 |  |  | 0.15 | 7202 | 610 | 1 | JG1224070282 |  | 1 |  | 是 | 是 | 5730 | 2
最终平整 | JG1224070457 | JG1224070457 | 九天800平整 | 合格 | 合格品 | 甲 | 唐斌 | 5110 | 5088 | 0.9957 | 7140 | 0.15 | 610 | 平整 |  | 20100023 | 轧硬 | 0.4*610-SPCC | 30210011 | 光亮卷 | 0.15-SPCC |  | 60 | MO001754 | MO001754-009 | GLJ003 | 光亮卷前处理 模板 | 5180 | 2024-07-18 | 2024-07-18 | 5 | 2024-07-30 15:46:12 | 2024-07-30 15:46:41 | 江苏九天光电科技有限公司 | 248050 | 唐斌 |  |  | 0.15 | 7170 | 610 | 1 | JG1224070457 |  | 1 |  | 是 | 是 | 6521 | 9
最终平整 | JG12240702122 | JG1224070212 | 九天850平整 | 合格 | 合格品 | 乙 | 钱九龙 | 3138 | 3138 | 1 | 6820 | 0.1 | 610 | 平整 |  | 20100023 | 轧硬 | 0.4*610-SPCC | 30210015 | 光亮卷 | 0.1-SPCC |  | 60 | MO001528 | MO001528-016-02 | GLJ003 | 光亮卷前处理 模板 | 6330 | 2024-07-12 | 2024-07-12 | 5 | 2024-07-30 13:33:49 | 2024-07-30 14:54:54 | 江苏九天光电科技有限公司 |  | 钱九龙 |  | 1 | 0.1 | 6820 | 610 | 1 | JG12240702122 |  | 1 |  | 是 | 是 | 3350 | 16
最终平整 | JG12240702121 | JG1224070212 | 九天850平整 | 合格 | 让步接收 | 乙 | 钱九龙 | 3090 | 3090 | 1 | 6700 | 0.1 | 610 | 平整 | K孔洞(79//83米传547毫米0.06/0.12，83米传527/530毫米0.12/0.09,124米传564毫米0.03平方毫米)，基板 | 20100023 | 轧硬 | 0.4*610-SPCC | 30210015 | 光亮卷 | 0.1-SPCC |  | 60 | MO001528 | MO001528-016-01 | GLJ003 | 光亮卷前处理 模板 | 6330 | 2024-07-12 | 2024-07-12 | 5 | 2024-07-30 13:33:49 | 2024-07-30 14:54:54 | 江苏九天光电科技有限公司 |  | 钱九龙 |  | 1 | 0.1 | 6700 | 610 | 1 | JG12240702121 |  | 1 | K孔洞(79//83米传547毫米0.06/0.12，83米传527/530毫米0.12/0.09,124米传564毫米0.03平方毫米) | 是 | 是 | 3350 | 16
最终平整 | JG91240700042 | JG9124070004 | 九天800平整 | 合格 | 合格品 | 甲 | 朱俊 | 4990 | 4950 | 0.992 | 7050 | 0.15 | 610 | 平整 |  | 20100023 | 轧硬 | 0.4*610-SPCC | 30210011 | 光亮卷 | 0.15-SPCC |  | 60 | MO001896 | MO001896-002-02 | GLJ003 | 光亮卷前处理 模板 | 10290 | 2024-07-22 | 2024-07-22 | 5 | 2024-07-30 14:51:11 | 2024-07-30 14:51:52 | 江苏九天光电科技有限公司 | 253369 | 朱俊 |  |  | 0.15 | 7100 | 610 | 1 | JG91240700042 |  | 1 |  | 是 | 是 | 6153 | 2
最终平整 | JG91240700021 | JG9124070002 | 九天800平整 | 合格 | 合格品 | 甲 | 唐斌 | 5110 | 5088 | 0.9957 | 7070 | 0.15 | 610 | 平整 |  | 20100023 | 轧硬 | 0.4*610-SPCC | 30210011 | 光亮卷 | 0.15-SPCC |  | 60 | MO001896 | MO001896-001-01 | GLJ003 | 光亮卷前处理 模板 | 10390 | 2024-07-22 | 2024-07-22 | 5 | 2024-07-30 14:03:14 | 2024-07-30 14:04:06 | 江苏九天光电科技有限公司 | 253364 | 唐斌 |  |  | 0.15 | 7100 | 610 | 1 | JG91240700021 |  | 1 |  | 是 | 是 | 6965 | 1
最终平整 | JG12240701892 | JG1224070189 | 九天850平整 | 合格 | 让步接收 | 乙 | 张兴华 | 3102 | 3102 | 1 | 6800 | 0.1 | 610 | 平整 | 孔洞(2157米传144毫米0.21平方毫米)基板 | 20100023 | 轧硬 | 0.4*610-SPCC | 30210015 | 光亮卷 | 0.1-SPCC |  | 60 | MO001528 | MO001528-001-02 | GLJ003 | 光亮卷前处理 模板 | 6315 | 2024-07-12 | 2024-07-12 | 5 | 2024-07-30 12:02:13 | 2024-07-30 13:33:27 | 江苏九天光电科技有限公司 |  | 张兴华 |  | 1 | 0.1 | 6800 | 610 | 1 | JG12240701892 |  | 1 | K孔洞(2157米传144毫米0.21平方毫米) | 是 | 是 | 3302 | 1
最终平整 | JG12240701891 | JG1224070189 | 九天850平整 | 合格 | 让步接收 | 乙 | 张兴华 | 3104 | 3104 | 1 | 6830 | 0.1 | 610 | 平整 | 内458米（夹纸）孔洞多作废带，下道剪下退平整。孔洞(363-458米传1-45毫米18个0.03-0.21平方毫米已夹纸)。 | 20100023 | 轧硬 | 0.4*610-SPCC | 30210015 | 光亮卷 | 0.1-SPCC |  | 60 | MO001528 | MO001528-001-01 | GLJ003 | 光亮卷前处理 模板 | 6315 | 2024-07-12 | 2024-07-12 | 5 | 2024-07-30 12:02:13 | 2024-07-30 13:33:27 | 江苏九天光电科技有限公司 |  | 张兴华 |  | 1 | 0.1 | 6830 | 610 | 1 | JG12240701891 |  | 1 | K孔洞(363-458米传1-45毫米18个0.03-0.21平方毫米已夹纸) | 是 | 是 | 3302 | 1
最终平整 | JG91240700061 | JG9124070006 | 九天800平整 | 合格 | 合格品 | 甲 | 朱俊 | 5120 | 5090 | 0.9941 | 7070 | 0.15 | 610 | 平整 |  | 20100023 | 轧硬 | 0.4*610-SPCC | 30210011 | 光亮卷 | 0.15-SPCC |  | 60 | MO001896 | MO001896-003-01 | GLJ003 | 光亮卷前处理 模板 | 10320 | 2024-07-22 | 2024-07-22 | 5 | 2024-07-30 12:36:07 | 2024-07-30 12:36:42 | 江苏九天光电科技有限公司 | 253370 | 朱俊 |  |  | 0.15 | 7100 | 610 | 1 | JG91240700061 |  | 1 |  | 是 | 是 | 6179 | 3
最终平整 | JG1224070302 | JG1224070302 | 九天800平整 | 合格 | 让步接收 | 甲 | 唐斌 | 5138 | 5100 | 0.9926 | 7280 | 0.15 | 610 | 平整 | 板面偶有亮点 | 20100023 | 轧硬 | 0.4*610-SPCC | 30210011 | 光亮卷 | 0.15-SPCC |  | 60 | MO001477 | MO001477-022 | GLJ003 | 光亮卷前处理 模板 | 5220 | 2024-07-11 | 2024-07-11 | 5 | 2024-07-30 12:31:17 | 2024-07-30 12:32:23 | 江苏九天光电科技有限公司 | 236593 | 唐斌 |  |  | 0.15 | 7351 | 610 | 1 | JG1224070302 |  | 1 | L亮点(板面偶有亮点) | 是 | 是 | 6763 | 22
最终平整 | JG1224070297 | JG1224070297 | 九天800平整 | 合格 | 让步接收 | 甲 | 朱俊 | 5180 | 5154 | 0.995 | 7270 | 0.15 | 610 | 平整 | 6500米后传动侧偶有锈点 | 20100023 | 轧硬 | 0.4*610-SPCC | 30210011 | 光亮卷 | 0.15-SPCC |  | 60 | MO001477 | MO001477-017 | GLJ003 | 光亮卷前处理 模板 | 5280 | 2024-07-11 | 2024-07-11 | 5 | 2024-07-30 10:14:16 | 2024-07-30 10:15:42 | 江苏九天光电科技有限公司 | 236588 | 朱俊 |  |  | 0.15 | 7320 | 610 | 1 | JG1224070297 |  | 1 | X锈点(6500米后传动侧偶有锈点) | 是 | 是 | 5378 | 17
最终平整 | JG12240701162 | JG1224070116 | 九天850平整 | 合格 | 合格品 | 甲 | 刘勇 | 2530 | 2494 | 0.9858 | 4580 | 0.1 | 710 | 平整 |  | 20100028 | 轧硬 | 0.4*710-SPCC | 30210015 | 光亮卷 | 0.1-SPCC |  | 60 | MO001211 | MO001211-007-02 | GLJ003 | 光亮卷前处理 模板 | 8340 | 2024-07-05 | 2024-07-05 | 5 | 2024-07-30 04:51:40 | 2024-07-30 04:52:09 | 江苏九天光电科技有限公司 | 206676 | 刘勇 |  |  | 0.1 | 4600 | 710 | 1 | JG12240701162 |  | 1 |  | 是 | 是 | 4967 | 7
最终平整 | JG12240701322 | JG1224070132 | 九天850平整 | 合格 | 合格品 | 甲 | 马晓飞 | 6298 | 6250 | 0.9924 | 11360 | 0.1 | 710 | 平整 |  | 20100028 | 轧硬 | 0.4*710-SPCC | 30210015 | 光亮卷 | 0.1-SPCC |  | 60 | MO001228 | MO001228-002-02 | GLJ003 | 光亮卷前处理 模板 | 8280 | 2024-07-05 | 2024-07-05 | 5 | 2024-07-30 04:50:49 | 2024-07-30 04:51:23 | 江苏九天光电科技有限公司 | 206994 | 马晓飞 |  |  | 0.1 | 11500 | 710 | 1 | JG12240701322 |  | 1 |  | 是 | 是 | 4265 | 2
最终平整 | JG1224070287 | JG1224070287 | 九天850平整 | 合格 | 让步接收 | 甲 | 刘勇 | 6638 | 6564 | 0.9889 | 9350 | 0.15 | 610 | 平整 | T停机印(4220米) | 20100023 | 轧硬 | 0.4*610-SPCC | 30210011 | 光亮卷 | 0.15-SPCC |  | 60 | MO001477 | MO001477-007 | GLJ003 | 光亮卷前处理 模板 | 6750 | 2024-07-11 | 2024-07-11 | 5 | 2024-07-30 00:29:38 | 2024-07-30 00:30:31 | 江苏九天光电科技有限公司 | 236578 | 刘勇 |  |  | 0.15 | 9420 | 610 | 1 | JG1224070287 |  | 1 | T停机斑(4220米) | 是 | 是 | 6397 | 7
最终平整 | DL002407004721 | DL002407004721 | 九天850平整 | 合格 | 让步接收 | 乙 | 钱九龙 | 1912 | 1880 | 0.9833 | 1640 | 0.254 | 590 | 海金杜门：光电850平整用普光棍Ra0.1-0.18um干平整，速度60-80m/min,厚度公差：0.244-0.264mm，硬度90-117HV，粗糙度0.075-0.5μm.转东方分剪, | 来料横辊印，头尾挫划伤，小白斑点，色差条印，振纹，内20米标记划伤重，尾部120米传3厘米有个黑斑油泥 | 31310013 | 镍钝化卷 | 0.254-SPCC | 31310013 | 镍钝化卷 | 0.254-SPCC |  | 10 | MO002166 | MO002166-002 | NDHJ001 | 预镀镍模板 | 1912 | 2024-07-29 | 2024-07-30 | 5 | 2024-07-29 17:28:57 | 2024-07-29 18:15:15 | 江苏九天光电科技有限公司 | 266859 | 张兴华 |  |  | 0.254 | 1630 | 590 | 1 | DL002407004721 | 海金杜门：（0.254*590）平整后转东方分剪 | 1 | S色差(来料横辊印，头尾挫划伤，小白斑点，色差条印，振纹，内20米标记划伤重，尾部120米传3厘米有个黑斑油泥) | 是 | 是 | 47 | 2
最终平整 | DL002407004713 | DL002407004713 | 九天850平整 | 合格 | 让步接收 | 乙 | 张兴华 | 1940 | 1916 | 0.9876 | 1640 | 0.254 | 590 | 海金杜门：光电850平整用普光棍Ra0.1-0.18um干平整，速度60-80m/min,厚度公差：0.244-0.264mm，硬度90-117HV，粗糙度0.075-0.5μm.转东方分剪, | 来料横辊印，头尾挫划伤，小白斑点，色差条印，振纹，1300米传2-3厘米开始粘钢折印 | 31310013 | 镍钝化卷 | 0.254-SPCC | 31310013 | 镍钝化卷 | 0.254-SPCC |  | 10 | MO002166 | MO002166-001 | NDHJ001 | 预镀镍模板 | 1940 | 2024-07-29 | 2024-07-30 | 5 | 2024-07-29 16:51:27 | 2024-07-29 17:28:46 | 江苏九天光电科技有限公司 | 266857 | 张兴华 |  |  | 0.254 | 1650 | 590 | 1 | DL002407004713 | 海金杜门：（0.254*590）平整后转东方分剪 | 1 | Z折印(来料横辊印，头尾挫划伤，小白斑点，色差条印，振纹，1300米传2-3厘米开始粘钢折印) | 是 | 是 | 37 | 1
最终平整 | JG1224070281 | JG1224070281 | 九天800平整 | 合格 | 让步接收 | 甲 | 朱俊 | 5130 | 5110 | 0.9961 | 7230 | 0.15 | 610 | 平整 | 2600米左右来料跑偏传动侧色差印1.5公分左右 | 20100023 | 轧硬 | 0.4*610-SPCC | 30210011 | 光亮卷 | 0.15-SPCC |  | 60 | MO001477 | MO001477-001 | GLJ003 | 光亮卷前处理 模板 | 5220 | 2024-07-11 | 2024-07-11 | 5 | 2024-07-29 17:05:42 | 2024-07-29 17:08:01 | 江苏九天光电科技有限公司 | 236572 | 朱俊 |  |  | 0.15 | 7270 | 610 | 1 | JG1224070281 |  | 1 | S色差(2600米左右来料跑偏传动侧色差印1.5公分左右) | 是 | 是 | 5366 | 1
最终平整 | DL002407004722 | DL002407004722 | 九天850平整 | 合格 | 让步接收 | 乙 | 钱九龙 | 1914 | 1886 | 0.9854 | 1620 | 0.254 | 590 | 海金杜门：光电850平整用普光棍Ra0.1-0.18um干平整，速度60-80m/min,厚度公差：0.244-0.264mm，硬度90-117HV，粗糙度0.075-0.5μm.转东方分剪, | 来料横辊印，头尾挫划伤，小白斑点，色差条印，振纹，1200米传1-2厘米开始粘钢折印，1300米开始间断4-6厘米折印 | 31310013 | 镍钝化卷 | 0.254-SPCC | 31310013 | 镍钝化卷 | 0.254-SPCC |  | 10 | MO002166 | MO002166-003 | NDHJ001 | 预镀镍模板 | 1914 | 2024-07-29 | 2024-07-30 | 5 | 2024-07-29 16:15:56 | 2024-07-29 16:51:15 | 江苏九天光电科技有限公司 | 266861 | 张兴华 |  |  | 0.254 | 1630 | 590 | 1 | DL002407004722 | 海金杜门：（0.254*590）平整后转东方分剪 | 1 | Z折印(来料横辊印，头尾挫划伤，小白斑点，色差条印，振纹，1200米传1-2厘米开始粘钢折印，1300米开始间断4-6厘米折印) | 是 | 是 | 36 | 3
最终平整 | JG1224070275 | JG1224070275 | 九天800平整 | 合格 | 合格品 | 甲 | 唐斌 | 7000 | 6980 | 0.9971 | 9600 | 0.15 | 610 | 平整 |  | 20100023 | 轧硬 | 0.4*610-SPCC | 30210011 | 光亮卷 | 0.15-SPCC |  | 60 | MO001446 | MO001446-025 | GLJ003 | 光亮卷前处理 模板 | 7105 | 2024-07-10 | 2024-07-10 | 5 | 2024-07-29 16:19:59 | 2024-07-29 16:20:31 | 江苏九天光电科技有限公司 | 235114 | 唐斌 |  |  | 0.15 | 9610 | 610 | 1 | JG1224070275 |  | 1 |  | 是 | 是 | 5021 | 25
最终平整 | DL002407004322 | DL002407004322 | 九天850平整 | 合格 | 让步接收 | 乙 | 张兴华 | 1870 | 1836 | 0.9818 | 1570 | 0.254 | 590 | 海金杜门：（0.254*590）平整后转东方分剪 | 来料横辊印，头尾挫划伤，小白斑点，色差条印，振纹， | 31310013 | 镍钝化卷 | 0.254-SPCC | 31310013 | 镍钝化卷 | 0.254-SPCC |  | 10 | MO002145 | MO002145-005 | NDHJ001 | 预镀镍模板 | 1870 | 2024-07-28 | 2024-07-28 | 5 | 2024-07-29 15:35:00 | 2024-07-29 16:15:32 | 江苏九天光电科技有限公司 | 264144 | 张兴华 |  |  | 0.254 | 1580 | 590 | 1 | DL002407004322 | 海金杜门：（0.254*590）平整后转东方分剪 | 1 | S色差(来料横辊印，头尾挫划伤，小白斑点，色差条印，振纹，) | 是 | 是 | 40 | 5
最终平整 | DL002407004313 | DL002407004313 | 九天850平整 | 合格 | 让步接收 | 乙 | 钱九龙 | 1966 | 1924 | 0.9786 | 1640 | 0.254 | 590 | 海金杜门：（0.254*590）平整后转东方分剪 | 来料横辊印，头尾挫划伤，小白斑点，色差条印，振纹，尾部80米左右操3-6厘米间断轻粘钢折印 | 31310013 | 镍钝化卷 | 0.254-SPCC | 31310013 | 镍钝化卷 | 0.254-SPCC |  | 10 | MO002145 | MO002145-008 | NDHJ001 | 预镀镍模板 | 1966 | 2024-07-28 | 2024-07-28 | 5 | 2024-07-29 14:44:40 | 2024-07-29 15:34:42 | 江苏九天光电科技有限公司 | 264147 | 张兴华 |  |  | 0.254 | 0 | 590 | 1 | DL002407004313 | 海金杜门：（0.254*590）平整后转东方分剪 | 1 | Z折印(来料横辊印，头尾挫划伤，小白斑点，色差条印，振纹，尾部80米左右操3-6厘米间断轻粘钢折印) | 是 | 是 | 50 | 8
最终平整 | JG1224070467 | JG1224070467 | 九天800平整 | 合格 | 合格品 | 甲 | 唐斌 | 6820 | 6800 | 0.9971 | 9590 | 0.15 | 610 | 平整 |  | 20100023 | 轧硬 | 0.4*610-SPCC | 30210011 | 光亮卷 | 0.15-SPCC |  | 60 | MO001754 | MO001754-019 | GLJ003 | 光亮卷前处理 模板 | 6915 | 2024-07-18 | 2024-07-18 | 5 | 2024-07-29 14:51:03 | 2024-07-29 14:51:35 | 江苏九天光电科技有限公司 | 248060 | 唐斌 |  |  | 0.15 | 9650 | 610 | 1 | JG1224070467 |  | 1 |  | 是 | 是 | 6758 | 19
最终平整 | DL002407001121 | DL002407001121 | 九天850平整 | 合格 | 让步接收 | 乙 | 钱九龙 | 1902 | 1870 | 0.9832 | 1620 | 0.254 | 590 | 海金杜门：（0.254*590）平整后转东方分剪 | 来料横辊印，头尾挫划伤，小白斑点，色差条印，振纹，680米标记上下传20厘米左右虫斑，内40米传边部油印斑，1350米操1-2厘米开始粘钢折印，上表面螺旋纹已换辊 | 31310013 | 镍钝化卷 | 0.254-SPCC | 31310013 | 镍钝化卷 | 0.254-SPCC |  | 10 | MO002145 | MO002145-001 | NDHJ001 | 预镀镍模板 | 1902 | 2024-07-28 | 2024-07-28 | 5 | 2024-07-29 12:55:17 | 2024-07-29 14:43:56 | 江苏九天光电科技有限公司 | 264132 | 张兴华 |  |  | 0.254 | 1630 | 590 | 1 | DL002407001121 | 海金杜门：（0.254*590）平整后转东方分剪 | 1 | Z折印(来料横辊印，头尾挫划伤，小白斑点，色差条印，振纹，680米标记上下传20厘米左右虫斑，内40米传边部油印斑，1350米操1-2厘米开始粘钢折印，上表面螺旋纹已换辊) | 是 | 是 | 108 | 1
最终平整 | JG1224070262 | JG1224070262 | 九天800平整 | 合格 | 合格品 | 甲 | 朱俊 | 5140 | 5100 | 0.9922 | 7130 | 0.15 | 610 | 平整 |  | 20100023 | 轧硬 | 0.4*610-SPCC | 30210011 | 光亮卷 | 0.15-SPCC |  | 60 | MO001447 | MO001447-006 | GLJ003 | 光亮卷前处理 模板 | 5205 | 2024-07-10 | 2024-07-10 | 5 | 2024-07-29 13:42:56 | 2024-07-29 13:43:27 | 江苏九天光电科技有限公司 | 235125 | 朱俊 |  |  | 0.15 | 7200 | 610 | 1 | JG1224070262 |  | 1 |  | 是 | 是 | 6665 | 6
最终平整 | DL002407001023 | DL002407001023 | 九天850平整 | 合格 | 让步接收 | 乙 | 张兴华 | 1772 | 1746 | 0.9853 | 1500 | 0.254 | 590 | 海金杜门：（0.254*590）平整后转东方分剪 | 来料横辊印，头尾挫划伤，小白斑点，色差条印，振纹，1270米传1-2厘米传开始粘钢折印，粘钢轻挫伤，平后看不清楚 | 31310013 | 镍钝化卷 | 0.254-SPCC | 31310013 | 镍钝化卷 | 0.254-SPCC |  | 10 | MO002145 | MO002145-003 | NDHJ001 | 预镀镍模板 | 1772 | 2024-07-28 | 2024-07-28 | 5 | 2024-07-29 11:53:15 | 2024-07-29 12:54:59 | 江苏九天光电科技有限公司 | 264142 | 张兴华 |  |  | 0.254 | 1510 | 590 | 1 | DL002407001023 | 海金杜门：（0.254*590）平整后转东方分剪 | 1 | Z折印(来料横辊印，头尾挫划伤，小白斑点，色差条印，振纹，1270米传1-2厘米传开始粘钢折印，粘钢轻挫伤，平后看不清楚) | 是 | 是 | 61 | 3
最终平整 | JG1224070449 | JG1224070449 | 九天800平整 | 合格 | 合格品 | 甲 | 唐斌 | 5164 | 5130 | 0.9934 | 7240 | 0.15 | 610 | 平整 |  | 20100023 | 轧硬 | 0.4*610-SPCC | 30210011 | 光亮卷 | 0.15-SPCC |  | 60 | MO001754 | MO001754-001 | GLJ003 | 光亮卷前处理 模板 | 5240 | 2024-07-18 | 2024-07-18 | 5 | 2024-07-29 12:22:54 | 2024-07-29 12:23:27 | 江苏九天光电科技有限公司 | 248042 | 唐斌 |  |  | 0.15 | 7309 | 610 | 1 | JG1224070449 |  | 1 |  | 是 | 是 | 3079 | 1
最终平整 | JG1224070286 | JG1224070286 | 九天800平整 | 合格 | 合格品 | 甲 | 朱俊 | 5142 | 5094 | 0.9907 | 7100 | 0.15 | 610 | 平整 |  | 20100023 | 轧硬 | 0.4*610-SPCC | 30210011 | 光亮卷 | 0.15-SPCC |  | 60 | MO001477 | MO001477-006 | GLJ003 | 光亮卷前处理 模板 | 5220 | 2024-07-11 | 2024-07-11 | 5 | 2024-07-29 12:20:21 | 2024-07-29 12:20:48 | 江苏九天光电科技有限公司 | 236577 | 朱俊 |  |  | 0.15 | 7175 | 610 | 1 | JG1224070286 |  | 1 |  | 是 | 是 | 5776 | 6
最终平整 | DL002407001412 | DL002407001412 | 九天850平整 | 合格 | 让步接收 | 乙 | 张兴华 | 1786 | 1756 | 0.9832 | 1520 | 0.254 | 590 | 海金杜门：（0.254*590）平整后转东方分剪 | 来料横辊印，头尾挫划伤，小白斑点，色差条印，振纹，1350米操1-2厘米开始粘钢折印 | 31310013 | 镍钝化卷 | 0.254-SPCC | 31310013 | 镍钝化卷 | 0.254-SPCC |  | 10 | MO002145 | MO002145-009 | NDHJ001 | 预镀镍模板 | 1786 | 2024-07-28 | 2024-07-28 | 5 | 2024-07-29 10:40:15 | 2024-07-29 11:53:04 | 江苏九天光电科技有限公司 | 264148 | 张兴华 |  |  | 0.254 | 0 | 590 | 1 | DL002407001412 | 海金杜门：（0.254*590）平整后转东方分剪 | 1 | Z折印(来料横辊印，头尾挫划伤，小白斑点，色差条印，振纹，1350米操1-2厘米开始粘钢折印) | 是 | 是 | 73 | 9
最终平整 | DL002407001411 | DL002407001411 | 九天850平整 | 合格 | 让步接收 | 乙 | 钱九龙 | 1782 | 1752 | 0.9832 | 1520 | 0.254 | 590 | 海金杜门：（0.254*590）平整后转东方分剪 | 来料横辊印，头尾挫划伤，小白斑点，色差条印，振纹，1300米有一段传1厘米轻粘钢折印 | 31310013 | 镍钝化卷 | 0.254-SPCC | 31310013 | 镍钝化卷 | 0.254-SPCC |  | 80 | MO002138 | MO002138-001 | NDHJ001 | 预镀镍模板 | 1782 | 2024-07-28 | 2024-07-28 | 5 | 2024-07-29 09:54:41 | 2024-07-29 10:39:58 | 江苏九天光电科技有限公司 | 264036 | 张兴华 |  |  | 0.254 | 0 | 590 | 1 | DL002407001411 | 海金杜门：（0.254*590）平整后转东方分剪 | 1 | S色差(来料横辊印，头尾挫划伤，小白斑点，色差条印，振纹，1300米有一段传1厘米轻粘钢折印) | 是 | 是 | 45 | 1
最终平整 | JG1224070266 | JG1224070266 | 九天800平整 | 合格 | 合格品 | 甲 | 唐斌 | 5330 | 5282 | 0.991 | 7230 | 0.15 | 610 | 平整 |  | 20100023 | 轧硬 | 0.4*610-SPCC | 30210011 | 光亮卷 | 0.15-SPCC |  | 60 | MO001446 | MO001446-008 | GLJ003 | 光亮卷前处理 模板 | 5410 | 2024-07-10 | 2024-07-10 | 5 | 2024-07-29 09:57:35 | 2024-07-29 09:58:11 | 江苏九天光电科技有限公司 | 235079 | 唐斌 |  |  | 0.15 | 7270 | 610 | 1 | JG1224070266 |  | 1 |  | 是 | 是 | 5956 | 8
最终平整 | DL002407004323 | DL002407004323 | 九天850平整 | 合格 | 让步接收 | 乙 | 张兴华 | 1724 | 1684 | 0.9768 | 1440 | 0.254 | 590 | 海金杜门：（0.254*590）平整后转东方分剪 | 来料横辊印，头尾挫划伤，小白斑点，色差条印，振纹，内30米新辊油斑 | 31310013 | 镍钝化卷 | 0.254-SPCC | 31310013 | 镍钝化卷 | 0.254-SPCC |  | 10 | MO002145 | MO002145-002 | NDHJ001 | 预镀镍模板 | 1724 | 2024-07-28 | 2024-07-28 | 5 | 2024-07-29 08:54:44 | 2024-07-29 09:54:29 | 江苏九天光电科技有限公司 | 264141 | 张兴华 |  |  | 0.254 | 1460 | 590 | 1 | DL002407004323 | 海金杜门：（0.254*590）平整后转东方分剪 | 1 | S色差(来料横辊印，头尾挫划伤，小白斑点，色差条印，振纹，内30米新辊油斑) | 是 | 是 | 60 | 2
最终平整 | JG1224070453 | JG1224070453 | 九天850平整 | 合格 | 合格品 | 甲 | 马晓飞 | 5070 | 5030 | 0.9921 | 7100 | 0.15 | 610 | 平整 |  | 20100023 | 轧硬 | 0.4*610-SPCC | 30210011 | 光亮卷 | 0.15-SPCC |  | 60 | MO001754 | MO001754-005 | GLJ003 | 光亮卷前处理 模板 | 5165 | 2024-07-18 | 2024-07-18 | 5 | 2024-07-29 04:58:45 | 2024-07-29 04:59:10 | 江苏九天光电科技有限公司 | 248046 | 马晓飞 |  |  | 0.15 | 7150 | 610 | 1 | JG1224070453 |  | 1 |  | 是 | 是 | 5477 | 5
最终平整 | JG1224070289 | JG1224070289 | 九天850平整 | 合格 | 合格品 | 甲 | 刘勇 | 5170 | 5124 | 0.9911 | 7130 | 0.15 | 610 | 平整 |  | 20100023 | 轧硬 | 0.4*610-SPCC | 30210011 | 光亮卷 | 0.15-SPCC |  | 60 | MO001477 | MO001477-009 | GLJ003 | 光亮卷前处理 模板 | 5235 | 2024-07-11 | 2024-07-11 | 5 | 2024-07-29 03:29:13 | 2024-07-29 03:29:34 | 江苏九天光电科技有限公司 | 236580 | 刘勇 |  |  | 0.15 | 7213 | 610 | 1 | JG1224070289 |  | 1 |  | 是 | 是 | 5663 | 9
最终平整 | JG1224070295 | JG1224070295 | 九天850平整 | 合格 | 合格品 | 甲 | 马晓飞 | 6610 | 6600 | 0.9985 | 9540 | 0.15 | 610 | 平整 |  | 20100023 | 轧硬 | 0.4*610-SPCC | 30210011 | 光亮卷 | 0.15-SPCC |  | 60 | MO001477 | MO001477-015 | GLJ003 | 光亮卷前处理 模板 | 13400 | 2024-07-11 | 2024-07-11 | 5 | 2024-07-29 02:37:49 | 2024-07-29 02:38:17 | 江苏九天光电科技有限公司 | 236586 | 马晓飞 |  |  | 0.15 | 9540 | 610 | 1 | JG1224070295 |  | 1 |  | 是 | 是 | 3574 | 15
最终平整 | JG1224070278 | JG1224070278 | 九天850平整 | 合格 | 让步接收 | 甲 | 刘勇 | 5156 | 5126 | 0.9942 | 7170 | 0.15 | 610 | 平整 | 孔洞(114-142米传1-57毫米6个0.06-0.12平方毫米已夹纸)。内142米（夹纸）孔洞多作废带，下道剪下退平整。 | 20100023 | 轧硬 | 0.4*610-SPCC | 30210011 | 光亮卷 | 0.15-SPCC |  | 60 | MO001447 | MO001447-008 | GLJ003 | 光亮卷前处理 模板 | 5215 | 2024-07-10 | 2024-07-10 | 5 | 2024-07-29 01:38:54 | 2024-07-29 01:40:04 | 江苏九天光电科技有限公司 | 235127 | 刘勇 |  |  | 0.15 | 7226 | 610 | 1 | JG1224070278 |  | 1 | K孔洞(114-142米传1-57毫米6个0.06-0.12平方毫米已夹纸) | 是 | 是 | 6392 | 8
最终平整 | JG1224070311 | JG1224070311 | 九天850平整 | 合格 | 合格品 | 甲 | 马晓飞 | 6570 | 6544 | 0.996 | 9470 | 0.15 | 610 | 平整 |  | 20100023 | 轧硬 | 0.4*610-SPCC | 30210011 | 光亮卷 | 0.15-SPCC |  | 60 | MO001661 | MO001661-005 | GLJ003 | 光亮卷前处理 模板 | 6665 | 2024-07-16 | 2024-07-16 | 5 | 2024-07-29 00:55:12 | 2024-07-29 00:55:34 | 江苏九天光电科技有限公司 | 244108 | 马晓飞 |  |  | 0.15 | 9500 | 610 | 1 | JG1224070311 |  | 1 |  | 是 | 是 | 5270 | 5
最终平整 | JG122407035222 | JG12240703522 | 九天850平整 | 合格 | 合格品 | 甲 | 刘勇 | 4148 | 4148 | 1 | 7300 | 0.1 | 760 | 平整 |  | 20500018 | 光亮卷半成品 | 0.1-SPCC | 30210015 | 光亮卷 | 0.1-SPCC |  | 60 | MO002097 | MO002097-001-02 | GLJ003 | 光亮卷前处理 模板 | 8380 | 2024-07-26 | 2024-07-26 | 5 | 2024-07-28 21:17:48 | 2024-07-28 23:50:01 | 江苏九天光电科技有限公司 |  | 刘勇 |  | 1 | 0.1 | 7300 | 760 | 1 | JG122407035222 |  | 1 |  | 是 | 是 | 229 | 1
最终平整 | JG122407035221 | JG12240703522 | 九天850平整 | 合格 | 合格品 | 甲 | 刘勇 | 4146 | 4146 | 1 | 7300 | 0.1 | 760 | 平整 |  | 20500018 | 光亮卷半成品 | 0.1-SPCC | 30210015 | 光亮卷 | 0.1-SPCC |  | 60 | MO002097 | MO002097-001-01 | GLJ003 | 光亮卷前处理 模板 | 8380 | 2024-07-26 | 2024-07-26 | 5 | 2024-07-28 21:17:48 | 2024-07-28 23:50:01 | 江苏九天光电科技有限公司 |  | 刘勇 |  | 1 | 0.1 | 7300 | 760 | 1 | JG122407035221 |  | 1 |  | 是 | 是 | 229 | 1
最终平整 | DL002407004711 | DL002407004711 | 九天850平整 | 合格 | 让步接收 | 乙 | 钱九龙 | 1918 | 1884 | 0.9823 | 1610 | 0.254 | 590 | 海金杜门：（0.254*590）平整后转东方分剪 | 来料横辊印，头尾挫划伤，小白斑点，色差条印，振纹，1300-1500米左右传1-2厘米粘钢折印 | 31310013 | 镍钝化卷 | 0.254-SPCC | 31310013 | 镍钝化卷 | 0.254-SPCC |  | 80 | MO002138 | MO002138-003 | NDHJ001 | 预镀镍模板 | 1918 | 2024-07-28 | 2024-07-28 | 5 | 2024-07-28 19:51:52 | 2024-07-28 20:24:39 | 江苏九天光电科技有限公司 | 264038 | 张兴华 |  |  | 0.254 | 0 | 590 | 1 | DL002407004711 | 海金杜门：（0.254*590）平整后转东方分剪 | 1 | Z折印(来料横辊印，头尾挫划伤，小白斑点，色差条印，振纹，1300-1500米左右传1-2厘米粘钢折印) | 是 | 是 | 33 | 3
最终平整 | DL002407004311 | DL002407004311 | 九天850平整 | 合格 | 让步接收 | 乙 | 张兴华 | 1936 | 1904 | 0.9835 | 1620 | 0.254 | 590 | 海金杜门：（0.254*590）平整后转东方分剪 | 来料横辊印，头尾挫划伤，小白斑点，色差条印，振纹，1250米操1-2厘米开始粘钢折印，结束3厘米左右 | 31310013 | 镍钝化卷 | 0.254-SPCC | 31310013 | 镍钝化卷 | 0.254-SPCC |  | 80 | MO002138 | MO002138-002 | NDHJ001 | 预镀镍模板 | 1936 | 2024-07-28 | 2024-07-28 | 5 | 2024-07-28 18:57:56 | 2024-07-28 19:51:39 | 江苏九天光电科技有限公司 | 264037 | 张兴华 |  |  | 0.254 | 0 | 590 | 1 | DL002407004311 | 海金杜门：（0.254*590）平整后转东方分剪 | 1 | Z折印(来料横辊印，头尾挫划伤，小白斑点，色差条印，振纹，1250米操1-2厘米开始粘钢折印，结束3厘米左右) | 是 | 是 | 54 | 2
最终平整 | DL002407001021 | DL002407001021 | 九天850平整 | 合格 | 让步接收 | 乙 | 张兴华 | 1710 | 1676 | 0.9801 | 1450 | 0.254 | 590 | 海金杜门：（0.254*590）平整后转东方分剪 | 来料横辊印，头尾挫划伤，小白斑点，色差条印，振纹，1300米开始传1-2厘米粘钢折印 | 31310013 | 镍钝化卷 | 0.254-SPCC | 31310013 | 镍钝化卷 | 0.254-SPCC |  | 10 | MO002145 | MO002145-007 | NDHJ001 | 预镀镍模板 | 1710 | 2024-07-28 | 2024-07-28 | 5 | 2024-07-28 18:10:00 | 2024-07-28 18:57:38 | 江苏九天光电科技有限公司 | 264146 | 张兴华 |  |  | 0.254 | 1460 | 590 | 1 | DL002407001021 | 海金杜门：（0.254*590）平整后转东方分剪 | 1 | Z折印(来料横辊印，头尾挫划伤，小白斑点，色差条印，振纹，1300米开始1-2厘米粘钢折印) | 是 | 是 | 47 | 7
最终平整 | DL002407001123 | DL002407001123 | 九天850平整 | 合格 | 让步接收 | 乙 | 张兴华 | 1864 | 1824 | 0.9785 | 1580 | 0.254 | 590 | 海金杜门：（0.254*590）平整后转东方分剪 | 来料横辊印，头尾挫划伤，小白斑点，色差条印，振纹，1200米左右操1-2厘米粘钢折印结束3-4厘米折印 | 31310013 | 镍钝化卷 | 0.254-SPCC | 31310013 | 镍钝化卷 | 0.254-SPCC |  | 10 | MO002145 | MO002145-004 | NDHJ001 | 预镀镍模板 | 1864 | 2024-07-28 | 2024-07-28 | 5 | 2024-07-28 17:20:13 | 2024-07-28 18:09:29 | 江苏九天光电科技有限公司 | 264143 | 张兴华 |  |  | 0.254 | 1600 | 590 | 1 | DL002407001123 | 海金杜门：（0.254*590）平整后转东方分剪 | 1 | Z折印(来料横辊印，头尾挫划伤，小白斑点，色差条印，振纹，1200米左右操1-2厘米粘钢折印结束3-4厘米折印) | 是 | 是 | 49 | 4
最终平整 | JG1224070290 | JG1224070290 | 九天800平整 | 合格 | 合格品 | 甲 | 唐斌 | 5162 | 5110 | 0.9899 | 7140 | 0.15 | 610 | 平整 |  | 20100023 | 轧硬 | 0.4*610-SPCC | 30210011 | 光亮卷 | 0.15-SPCC |  | 60 | MO001477 | MO001477-010 | GLJ003 | 光亮卷前处理 模板 | 5220 | 2024-07-11 | 2024-07-11 | 5 | 2024-07-28 17:43:46 | 2024-07-28 17:44:17 | 江苏九天光电科技有限公司 | 236581 | 唐斌 |  |  | 0.15 | 7218 | 610 | 1 | JG1224070290 |  | 1 |  | 是 | 是 | 7220 | 10
最终平整 | JG1224070294 | JG1224070294 | 九天800平整 | 合格 | 合格品 | 甲 | 朱俊 | 5160 | 5144 | 0.9969 | 7200 | 0.15 | 610 | 平整 |  | 20100023 | 轧硬 | 0.4*610-SPCC | 30210011 | 光亮卷 | 0.15-SPCC |  | 60 | MO001477 | MO001477-014 | GLJ003 | 光亮卷前处理 模板 | 10440 | 2024-07-11 | 2024-07-11 | 5 | 2024-07-28 17:28:08 | 2024-07-28 17:29:09 | 江苏九天光电科技有限公司 | 236585 | 朱俊 |  |  | 0.15 | 7270 | 610 | 1 | JG1224070294 |  | 1 |  | 是 | 是 | 5817 | 14
最终平整 | DL002407004723 | DL002407004723 | 九天850平整 | 合格 | 让步接收 | 乙 | 钱九龙 | 1904 | 1870 | 0.9821 | 1610 | 0.254 | 590 | 海金杜门：（0.254*590）平整后转东方分剪 | 来料横辊印，头尾挫划伤，小白斑点，色差条印，振纹 | 31310013 | 镍钝化卷 | 0.254-SPCC | 31310013 | 镍钝化卷 | 0.254-SPCC |  | 10 | MO002145 | MO002145-006 | NDHJ001 | 预镀镍模板 | 1904 | 2024-07-28 | 2024-07-28 | 5 | 2024-07-28 16:32:45 | 2024-07-28 17:19:50 | 江苏九天光电科技有限公司 | 264145 | 张兴华 |  |  | 0.254 | 1620 | 590 | 1 | DL002407004723 | 海金杜门：（0.254*590）平整后转东方分剪 | 1 | S色差(来料横辊印，头尾挫划伤，小白斑点，色差条印，振纹，) | 是 | 是 | 47 | 6
最终平整 | DL0024070011111 | DL0024070011111 | 九天850平整 | 合格 | 让步接收 | 乙 | 张兴华 | 1980 | 1936 | 0.9778 | 1690 | 0.254 | 590 | / | 来料横辊印，头尾挫划伤，小白斑点，色差条印，振纹，750米减速发现下板面操7厘米有个亮斑，1210米标记中间油泥斑，1380米传边部挫伤，1450米开始传1-2厘米粘钢折印 | 31310013 | 镍钝化卷 | 0.254-SPCC | 31310013 | 镍钝化卷 | 0.254-SPCC |  | 10 | MO002117 | MO002117-002 | NDHJ001 | 预镀镍模板 | 1980 | 2024-07-27 | 2024-07-27 | 5 | 2024-07-28 15:33:17 | 2024-07-28 16:32:14 | 江苏九天光电科技有限公司 | 263219 | 张兴华 |  |  | 0.254 | 1700 | 590 | 1 | DL0024070011111 | 海金杜门：（0.203*590）平整后转东方分剪 | 1 | Z折印(来料横辊印，头尾挫划伤，小白斑点，色差条印，振纹，1210米标记中间油泥斑，1380米传边部挫伤，1450米 传1-2厘米粘钢折印750米减速发现下反面操7厘米有个亮斑) | 是 | 是 | 59 | 2
最终平整 | JG1224070293 | JG1224070293 | 九天800平整 | 合格 | 合格品 | 甲 | 唐斌 | 5160 | 5136 | 0.9953 | 7210 | 0.15 | 610 | 平整 |  | 20100023 | 轧硬 | 0.4*610-SPCC | 30210011 | 光亮卷 | 0.15-SPCC |  | 60 | MO001477 | MO001477-013 | GLJ003 | 光亮卷前处理 模板 | 10460 | 2024-07-11 | 2024-07-11 | 5 | 2024-07-28 15:59:41 | 2024-07-28 16:00:16 | 江苏九天光电科技有限公司 | 236584 | 唐斌 |  |  | 0.15 | 7280 | 610 | 1 | JG1224070293 |  | 1 |  | 是 | 是 | 5817 | 13
最终平整 | DL0024070014212 | DL0024070014212 | 九天850平整 | 合格 | 让步接收 | 乙 | 钱九龙 | 2176 | 2144 | 0.9853 | 1830 | 0.254 | 590 | / | 来料横辊印，头尾挫划伤，小白斑点，色差条印，振纹,尾部200米操1-2厘米粘钢折印 | 31310013 | 镍钝化卷 | 0.254-SPCC | 31310013 | 镍钝化卷 | 0.254-SPCC |  | 10 | MO002117 | MO002117-004 | NDHJ001 | 预镀镍模板 | 2176 | 2024-07-27 | 2024-07-27 | 5 | 2024-07-28 14:41:39 | 2024-07-28 15:32:41 | 江苏九天光电科技有限公司 | 263221 | 张兴华 |  |  | 0.254 | 1840 | 590 | 1 | DL0024070014212 | 海金杜门：（0.203*590）平整后转东方分剪 | 1 | Z折印(来料横辊印，头尾挫划伤，小白斑点，色差条印，振纹,尾部200米操1-2厘米粘钢折印) | 是 | 是 | 51 | 4
最终平整 | JG1224070254 | JG1224070254 | 九天800平整 | 合格 | 让步接收 | 甲 | 朱俊 | 5328 | 5278 | 0.9906 | 7090 | 0.15 | 610 | 平整 | 孔洞(6614米操240毫米3个1.17/0.55/0.3平方毫米),粘钢折印(6500米后传动侧粘钢折印5公分左右) | 20100023 | 轧硬 | 0.4*610-SPCC | 30210011 | 光亮卷 | 0.15-SPCC |  | 60 | MO001446 | MO001446-004 | GLJ003 | 光亮卷前处理 模板 | 5415 | 2024-07-10 | 2024-07-10 | 5 | 2024-07-28 15:19:53 | 2024-07-28 15:23:06 | 江苏九天光电科技有限公司 | 235075 | 朱俊 |  |  | 0.15 | 7173 | 610 | 1 | JG1224070254 |  | 1 | K孔洞(6614米操240毫米孔洞面积1.17,0.55,0.3共3个),N粘钢折印(6500米后传动侧粘钢折印5公分左右) | 是 | 是 | 6551 | 4
最终平整 | JG1224070261 | JG1224070261 | 九天800平整 | 合格 | 合格品 | 甲 | 唐斌 | 5150 | 5124 | 0.995 | 7200 | 0.15 | 610 | 平整 |  | 20100023 | 轧硬 | 0.4*610-SPCC | 30210011 | 光亮卷 | 0.15-SPCC |  | 60 | MO001447 | MO001447-005 | GLJ003 | 光亮卷前处理 模板 | 5210 | 2024-07-10 | 2024-07-10 | 5 | 2024-07-28 15:08:15 | 2024-07-28 15:08:50 | 江苏九天光电科技有限公司 | 235124 | 唐斌 |  |  | 0.15 | 7270 | 610 | 1 | JG1224070261 |  | 1 |  | 是 | 是 | 6665 | 5
最终平整 | DL0024070014211 | DL0024070014211 | 九天850平整 | 合格 | 让步接收 | 乙 | 张兴华 | 2202 | 2164 | 0.9827 | 1840 | 0.254 | 590 | / | 来料横辊印，头尾挫划伤，小白斑点，色差条印，振纹，尾部50米操1-2厘米粘钢折印 | 31310013 | 镍钝化卷 | 0.254-SPCC | 31310013 | 镍钝化卷 | 0.254-SPCC |  | 10 | MO002117 | MO002117-005 | NDHJ001 | 预镀镍模板 | 2202 | 2024-07-27 | 2024-07-27 | 5 | 2024-07-28 13:57:25 | 2024-07-28 14:40:58 | 江苏九天光电科技有限公司 | 263222 | 张兴华 |  |  | 0.254 | 1850 | 590 | 1 | DL0024070014211 | 海金杜门：（0.203*590）平整后转东方分剪 | 1 | Z折印(来料横辊印，头尾挫划伤，小白斑点，色差条印，振纹，尾部50米操1-2厘米粘钢折印) | 是 | 是 | 43 | 5
最终平整 | JG1224070241 | JG1224070241 | 九天800平整 | 合格 | 合格品 | 甲 | 朱俊 | 5140 | 5100 | 0.9922 | 7100 | 0.15 | 610 | 平整 |  | 20100023 | 轧硬 | 0.4*610-SPCC | 30210011 | 光亮卷 | 0.15-SPCC |  | 60 | MO001447 | MO001447-001 | GLJ003 | 光亮卷前处理 模板 | 5215 | 2024-07-10 | 2024-07-10 | 5 | 2024-07-28 14:01:52 | 2024-07-28 14:02:23 | 江苏九天光电科技有限公司 | 235116 | 朱俊 |  |  | 0.15 | 7180 | 610 | 1 | JG1224070241 |  | 1 |  | 是 | 是 | 6432 | 1
最终平整 | DL002407001122 | DL002407001122 | 九天850平整 | 合格 | 让步接收 | 乙 | 张兴华 | 1904 | 1872 | 0.9832 | 1620 | 0.254 | 590 | / | 来料横辊印，头尾挫划伤，小白斑点，色差条印，振纹，1300米操1-3厘米开始起筋粘钢折印 | 31310013 | 镍钝化卷 | 0.254-SPCC | 31310013 | 镍钝化卷 | 0.254-SPCC |  | 10 | MO002117 | MO002117-001 | NDHJ001 | 预镀镍模板 | 1904 | 2024-07-27 | 2024-07-27 | 5 | 2024-07-28 13:14:42 | 2024-07-28 13:56:52 | 江苏九天光电科技有限公司 | 263218 | 张兴华 |  |  | 0.254 | 1630 | 590 | 1 | DL002407001122 | 海金杜门：（0.203*590）平整后转东方分剪 | 1 | Z折印(来料横辊印，头尾挫划伤，小白斑点，色差条印，振纹，1300米操1-3厘米开始起筋粘钢折印) | 是 | 是 | 42 | 1
最终平整 | DL002407001413 | DL002407001413 | 九天850平整 | 合格 | 让步接收 | 乙 | 钱九龙 | 1806 | 1774 | 0.9823 | 1530 | 0.254 | 590 | / | 来料横辊印，头尾挫划伤，小白斑点，色差条印，1450米开始操1-2厘米粘钢折印 | 31310013 | 镍钝化卷 | 0.254-SPCC | 31310013 | 镍钝化卷 | 0.254-SPCC |  | 10 | MO002117 | MO002117-006 | NDHJ001 | 预镀镍模板 | 1806 | 2024-07-27 | 2024-07-27 | 5 | 2024-07-28 12:27:51 | 2024-07-28 13:14:23 | 江苏九天光电科技有限公司 | 263223 | 钱九龙 |  |  | 0.254 | 1550 | 590 | 1 | DL002407001413 | 海金杜门：（0.203*590）平整后转东方分剪 | 1 | Z折印(来料横辊印，头尾挫划伤，小白斑点，色差条印，1450米操1-2厘米开始粘钢折印) | 是 | 是 | 47 | 6
最终平整 | JG1224070257 | JG1224070257 | 九天800平整 | 合格 | 合格品 | 甲 | 唐斌 | 5346 | 5316 | 0.9944 | 7180 | 0.15 | 610 | 平整 |  | 20100023 | 轧硬 | 0.4*610-SPCC | 30210011 | 光亮卷 | 0.15-SPCC |  | 60 | MO001446 | MO001446-005 | GLJ003 | 光亮卷前处理 模板 | 5405 | 2024-07-10 | 2024-07-10 | 5 | 2024-07-28 13:10:35 | 2024-07-28 13:11:17 | 江苏九天光电科技有限公司 | 235076 | 唐斌 |  |  | 0.15 | 7261 | 610 | 1 | JG1224070257 |  | 1 |  | 是 | 是 | 8153 | 5
最终平整 | DL0024070011112 | DL0024070011112 | 九天850平整 | 合格 | 让步接收 | 乙 | 张兴华 | 2020 | 1948 | 0.9644 | 1690 | 0.254 | 590 | / | 来料横辊印，头尾挫划伤，小白斑点，色差条印， | 31310013 | 镍钝化卷 | 0.254-SPCC | 31310013 | 镍钝化卷 | 0.254-SPCC |  | 10 | MO002117 | MO002117-003 | NDHJ001 | 预镀镍模板 | 2020 | 2024-07-27 | 2024-07-27 | 5 | 2024-07-28 11:24:27 | 2024-07-28 12:27:31 | 江苏九天光电科技有限公司 | 263220 | 张兴华 |  |  | 0.254 | 1730 | 590 | 1 | DL0024070011112 | 海金杜门：（0.203*590）平整后转东方分剪 | 1 | S色差条印(来料横辊印，头尾挫划伤，小白斑点，色差条印，) | 是 | 是 | 63 | 3
最终平整 | JG1224070265 | JG1224070265 | 九天800平整 | 合格 | 合格品 | 甲 | 唐斌 | 5342 | 5304 | 0.9929 | 7140 | 0.15 | 610 | 平整 |  | 20100023 | 轧硬 | 0.4*610-SPCC | 30210011 | 光亮卷 | 0.15-SPCC |  | 60 | MO001446 | MO001446-007 | GLJ003 | 光亮卷前处理 模板 | 5425 | 2024-07-10 | 2024-07-10 | 5 | 2024-07-28 10:50:14 | 2024-07-28 10:50:53 | 江苏九天光电科技有限公司 | 235078 | 唐斌 |  |  | 0.15 | 7215 | 610 | 1 | JG1224070265 |  | 1 |  | 是 | 是 | 6548 | 7
最终平整 | JG1224070298 | JG1224070298 | 九天800平整 | 合格 | 合格品 | 甲 | 朱俊 | 5160 | 5144 | 0.9969 | 7140 | 0.15 | 610 | 平整 |  | 20100023 | 轧硬 | 0.4*610-SPCC | 30210011 | 光亮卷 | 0.15-SPCC |  | 60 | MO001477 | MO001477-018 | GLJ003 | 光亮卷前处理 模板 | 5260 | 2024-07-11 | 2024-07-11 | 5 | 2024-07-28 10:13:43 | 2024-07-28 10:14:27 | 江苏九天光电科技有限公司 | 236589 | 朱俊 |  |  | 0.15 | 7180 | 610 | 1 | JG1224070298 |  | 1 |  | 是 | 是 | 5868 | 18
最终平整 | JG12240702003 | JG1224070200 | 九天850平整 | 其他入库 | 协议品 | 甲 | 马晓飞 | 706 | 706 | 1 | 1530 | 0.1 | 610 | 平整 | 短带 | 20100023 | 轧硬 | 0.4*610-SPCC | 30210015 | 光亮卷 | 0.1-SPCC |  | 60 | MO001528 | MO001528-012-03 | GLJ003 | 光亮卷前处理 模板 | 6330 | 2024-07-12 | 2024-07-12 | 5 | 2024-07-28 08:26:02 | 2024-07-28 08:26:52 | 江苏九天光电科技有限公司 |  | 马晓飞 |  | 1 | 0.1 | 1530 | 610 | 1 | JG12240702003 |  | 1 |  | 是 | 是 | 1912 | 12
最终平整 | JG12240702002 | JG1224070200 | 九天850平整 | 合格 | 合格品 | 甲 | 马晓飞 | 2090 | 2090 | 1 | 4520 | 0.1 | 610 | 平整 |  | 20100023 | 轧硬 | 0.4*610-SPCC | 30210015 | 光亮卷 | 0.1-SPCC |  | 60 | MO001528 | MO001528-012-02 | GLJ003 | 光亮卷前处理 模板 | 6330 | 2024-07-12 | 2024-07-12 | 5 | 2024-07-28 08:26:02 | 2024-07-28 08:26:52 | 江苏九天光电科技有限公司 |  | 马晓飞 |  | 1 | 0.1 | 4520 | 610 | 1 | JG12240702002 |  | 1 |  | 是 | 是 | 1912 | 12
最终平整 | JG12240702001 | JG1224070200 | 九天850平整 | 合格 | 合格品 | 甲 | 马晓飞 | 3388 | 3388 | 1 | 7300 | 0.1 | 610 | 平整 |  | 20100023 | 轧硬 | 0.4*610-SPCC | 30210015 | 光亮卷 | 0.1-SPCC |  | 60 | MO001528 | MO001528-012-01 | GLJ003 | 光亮卷前处理 模板 | 6330 | 2024-07-12 | 2024-07-12 | 5 | 2024-07-28 08:26:02 | 2024-07-28 08:26:52 | 江苏九天光电科技有限公司 |  | 马晓飞 |  | 1 | 0.1 | 7300 | 610 | 1 | JG12240702001 |  | 1 |  | 是 | 是 | 1912 | 12
最终平整 | JG12240701972 | JG1224070197 | 九天850平整 | 合格 | 合格品 | 甲 | 刘勇 | 3400 | 3400 | 1 | 7360 | 0.1 | 610 | 平整 |  | 20100023 | 轧硬 | 0.4*610-SPCC | 30210015 | 光亮卷 | 0.1-SPCC |  | 60 | MO001528 | MO001528-009-02 | GLJ003 | 光亮卷前处理 模板 | 6305 | 2024-07-12 | 2024-07-12 | 5 | 2024-07-28 07:10:37 | 2024-07-28 07:13:02 | 江苏九天光电科技有限公司 |  | 刘勇 |  | 1 | 0.1 | 7360 | 610 | 1 | JG12240701972 |  | 1 |  | 是 | 是 | 2875 | 9
最终平整 | JG12240701971 | JG1224070197 | 九天850平整 | 合格 | 让步接收 | 甲 | 刘勇 | 2778 | 2778 | 1 | 6010 | 0.1 | 610 | 平整 | 孔洞(334米传1毫米1个0.12，339米传1毫米1个0.12,397米传26毫米1个0.12平方毫米) | 20100023 | 轧硬 | 0.4*610-SPCC | 30210015 | 光亮卷 | 0.1-SPCC |  | 60 | MO001528 | MO001528-009-01 | GLJ003 | 光亮卷前处理 模板 | 6305 | 2024-07-12 | 2024-07-12 | 5 | 2024-07-28 07:10:37 | 2024-07-28 07:13:02 | 江苏九天光电科技有限公司 |  | 刘勇 |  | 1 | 0.1 | 6010 | 610 | 1 | JG12240701971 |  | 1 | K孔洞(334米传1毫米1个0.12，339米传1毫米1个0.12,397米传26毫米1个0.12平方毫米) | 是 | 是 | 2875 | 9
最终平整 | JG12240701992 | JG1224070199 | 九天850平整 | 合格 | 合格品 | 甲 | 马晓飞 | 3120 | 3120 | 1 | 6700 | 0.1 | 610 | 平整 |  | 20100023 | 轧硬 | 0.4*610-SPCC | 30210015 | 光亮卷 | 0.1-SPCC |  | 60 | MO001528 | MO001528-011-02 | GLJ003 | 光亮卷前处理 模板 | 6340 | 2024-07-12 | 2024-07-12 | 5 | 2024-07-28 05:39:16 | 2024-07-28 05:39:54 | 江苏九天光电科技有限公司 |  | 马晓飞 |  | 1 | 0.1 | 6700 | 610 | 1 | JG12240701992 |  | 1 |  | 是 | 是 | 2652 | 11
最终平整 | JG12240701991 | JG1224070199 | 九天850平整 | 合格 | 合格品 | 甲 | 马晓飞 | 3122 | 3122 | 1 | 6700 | 0.1 | 610 | 平整 |  | 20100023 | 轧硬 | 0.4*610-SPCC | 30210015 | 光亮卷 | 0.1-SPCC |  | 60 | MO001528 | MO001528-011-01 | GLJ003 | 光亮卷前处理 模板 | 6340 | 2024-07-12 | 2024-07-12 | 5 | 2024-07-28 05:39:16 | 2024-07-28 05:39:54 | 江苏九天光电科技有限公司 |  | 马晓飞 |  | 1 | 0.1 | 6700 | 610 | 1 | JG12240701991 |  | 1 |  | 是 | 是 | 2652 | 11
最终平整 | JG12240702382 | JG1224070238 | 九天850平整 | 合格 | 合格品 | 甲 | 刘勇 | 3104 | 3104 | 1 | 6660 | 0.1 | 610 | 平整 |  | 20100023 | 轧硬 | 0.4*610-SPCC | 30210015 | 光亮卷 | 0.1-SPCC |  | 60 | MO001528 | MO001528-018-02 | GLJ003 | 光亮卷前处理 模板 | 6300 | 2024-07-12 | 2024-07-12 | 5 | 2024-07-28 04:14:59 | 2024-07-28 04:15:35 | 江苏九天光电科技有限公司 |  | 刘勇 |  | 1 | 0.1 | 6660 | 610 | 1 | JG12240702382 |  | 1 |  | 是 | 是 | 2528 | 18
最终平整 | JG12240702381 | JG1224070238 | 九天850平整 | 合格 | 合格品 | 甲 | 刘勇 | 3088 | 3088 | 1 | 6650 | 0.1 | 610 | 平整 |  | 20100023 | 轧硬 | 0.4*610-SPCC | 30210015 | 光亮卷 | 0.1-SPCC |  | 60 | MO001528 | MO001528-018-01 | GLJ003 | 光亮卷前处理 模板 | 6300 | 2024-07-12 | 2024-07-12 | 5 | 2024-07-28 04:14:59 | 2024-07-28 04:15:35 | 江苏九天光电科技有限公司 |  | 刘勇 |  | 1 | 0.1 | 6650 | 610 | 1 | JG12240702381 |  | 1 |  | 是 | 是 | 2528 | 18
最终平整 | JG12240701942 | JG1224070194 | 九天850平整 | 合格 | 让步接收 | 甲 | 马晓飞 | 3078 | 3078 | 1 | 6540 | 0.1 | 610 | 平整 | 缩芯折印(尾部800米左右传动侧50CM左右) | 20100023 | 轧硬 | 0.4*610-SPCC | 30210015 | 光亮卷 | 0.1-SPCC |  | 60 | MO001528 | MO001528-006-02 | GLJ003 | 光亮卷前处理 模板 | 6325 | 2024-07-12 | 2024-07-12 | 5 | 2024-07-28 02:48:41 | 2024-07-28 02:49:57 | 江苏九天光电科技有限公司 |  | 马晓飞 |  | 1 | 0.1 | 6540 | 610 | 1 | JG12240701942 |  | 1 | S缩芯(尾部800米左右传动侧50CM左右) | 是 | 是 | 2689 | 6
最终平整 | JG12240701941 | JG1224070194 | 九天850平整 | 合格 | 合格品 | 甲 | 马晓飞 | 3114 | 3114 | 1 | 6600 | 0.1 | 610 | 平整 |  | 20100023 | 轧硬 | 0.4*610-SPCC | 30210015 | 光亮卷 | 0.1-SPCC |  | 60 | MO001528 | MO001528-006-01 | GLJ003 | 光亮卷前处理 模板 | 6325 | 2024-07-12 | 2024-07-12 | 5 | 2024-07-28 02:48:41 | 2024-07-28 02:49:57 | 江苏九天光电科技有限公司 |  | 马晓飞 |  | 1 | 0.1 | 6600 | 610 | 1 | JG12240701941 |  | 1 |  | 是 | 是 | 2689 | 6
最终平整 | JG12240702102 | JG1224070210 | 九天850平整 | 合格 | 合格品 | 乙 | 钱九龙 | 3088 | 3088 | 1 | 6750 | 0.1 | 610 | 平整 |  | 20100023 | 轧硬 | 0.4*610-SPCC | 30210015 | 光亮卷 | 0.1-SPCC |  | 60 | MO001528 | MO001528-014-02 | GLJ003 | 光亮卷前处理 模板 | 6300 | 2024-07-12 | 2024-07-12 | 3 | 2024-07-27 23:30:00 | 2024-07-28 00:41:06 | 江苏九天光电科技有限公司 |  | 钱九龙 |  | 1 | 0.1 | 6750 | 610 | 1 | JG12240702102 |  | 1 |  | 是 | 是 | 1820 | 14
最终平整 | JG12240702101 | JG1224070210 | 九天850平整 | 返工 | 返工 | 乙 | 钱九龙 | 3024 | 3024 | 1 | 6600 | 0.1 | 610 | 平整 | 孔洞(232-460米传558-606毫米共18个0.03-0.18，500米传605毫米0.03,734米传578毫米0.06,761/766米传588毫米2个0.09/0.15,1015米传602毫米0.12平方毫米) | 20100023 | 轧硬 | 0.4*610-SPCC | 30210015 | 光亮卷 | 0.1-SPCC |  | 60 | MO001528 | MO001528-014-01 | GLJ003 | 光亮卷前处理 模板 | 6300 | 2024-07-12 | 2024-07-12 | 3 | 2024-07-27 23:30:00 | 2024-07-28 00:41:06 | 江苏九天光电科技有限公司 |  | 钱九龙 |  | 1 | 0.1 | 6600 | 610 | 1 | JG12240702101 |  | 0 | K孔洞(232-304-420-500-734-766/1015米传568-607毫米共计23个0.03-0.18平方毫米) |  |  | 1820 | 14
最终平整 | JG12240702402 | JG1224070240 | 九天850平整 | 合格 | 合格品 | 乙 | 张兴华 | 3114 | 3114 | 1 | 6780 | 0.1 | 610 | 平整 |  | 20100023 | 轧硬 | 0.4*610-SPCC | 30210015 | 光亮卷 | 0.1-SPCC |  | 60 | MO001528 | MO001528-020-02 | GLJ003 | 光亮卷前处理 模板 | 6335 | 2024-07-12 | 2024-07-12 | 3 | 2024-07-27 21:24:37 | 2024-07-27 23:29:41 | 江苏九天光电科技有限公司 |  | 张兴华 |  | 1 | 0.1 | 6780 | 610 | 1 | JG12240702402 |  | 1 |  | 是 | 是 | 2721 | 20
最终平整 | JG12240702401 | JG1224070240 | 九天850平整 | 返工 | 返工 | 乙 | 张兴华 | 3060 | 3060 | 1 | 6700 | 0.1 | 610 | 平整 | 4420米左右传3-5厘米间断粘钢缺口松花印 | 20100023 | 轧硬 | 0.4*610-SPCC | 30210015 | 光亮卷 | 0.1-SPCC |  | 60 | MO001528 | MO001528-020-01 | GLJ003 | 光亮卷前处理 模板 | 6335 | 2024-07-12 | 2024-07-12 | 3 | 2024-07-27 21:24:37 | 2024-07-27 23:29:41 | 江苏九天光电科技有限公司 |  | 张兴华 |  | 1 | 0.1 | 6700 | 610 | 1 | JG12240702401 |  | 0 | Q缺口(4420米左右传3-5厘米粘钢缺口松花印) |  |  | 2721 | 20
最终平整 | JG1224070234 | JG1224070234 | 九天800平整 | 合格 | 合格品 | 甲 | 朱俊 | 5314 | 5272 | 0.9921 | 7100 | 0.15 | 610 | 平整 |  | 20100023 | 轧硬 | 0.4*610-SPCC | 30210011 | 光亮卷 | 0.15-SPCC |  | 60 | MO001446 | MO001446-002 | GLJ003 | 光亮卷前处理 模板 | 5385 | 2024-07-10 | 2024-07-10 | 5 | 2024-07-27 22:54:06 | 2024-07-27 22:54:33 | 江苏九天光电科技有限公司 | 235073 | 朱俊 |  |  | 0.15 | 7186 | 610 | 1 | JG1224070234 |  | 1 |  | 是 | 是 | 7767 | 2
最终平整 | JG1224070186 | JG1224070186 | 九天800平整 | 合格 | 合格品 | 甲 | 朱俊 | 5310 | 5280 | 0.9944 | 7190 | 0.15 | 610 | 平整 |  | 20100023 | 轧硬 | 0.4*610-SPCC | 30210011 | 光亮卷 | 0.15-SPCC |  | 60 | MO001353 | MO001353-002 | GLJ003 | 光亮卷前处理 模板 | 5420 | 2024-07-08 | 2024-07-08 | 5 | 2024-07-27 22:14:15 | 2024-07-27 22:15:04 | 江苏九天光电科技有限公司 | 227424 | 朱俊 |  |  | 0.15 | 7250 | 610 | 1 | JG1224070186 |  | 1 |  | 是 | 是 | 5293 | 2
平整翻包 | JG12240701582 | JG1224070158 | 九天850平整 | 其他入库 | 报废品 | 乙 | 钱九龙 | 1128 | 1128 | 1 | 1400 | 0.145 | 710 |  | 短带二级品（34个不规则孔洞0.12-0.57） | 20100028 | 轧硬 | 0.4*710-SPCC | 30210008 | 光亮卷 | 0.145-SPCC |  | 61 | MO001315 | MO001315-008-02 | GLJ003 | 光亮卷前处理 模板 | 5510 | 2024-07-07 | 2024-07-07 | 5 | 2024-07-27 20:17:34 | 2024-07-27 21:23:50 | 江苏九天光电科技有限公司 |  | 钱九龙 |  | 1 | 0.145 | 1400 | 710 | 1 | JG12240701582 |  | 1 |  | 是 | 是 | 2947 | 8
平整翻包 | JG12240701581 | JG1224070158 | 九天850平整 | 合格 | 合格品 | 乙 | 钱九龙 | 4222 | 4222 | 1 | 5240 | 0.145 | 710 |  |  | 20100028 | 轧硬 | 0.4*710-SPCC | 30210008 | 光亮卷 | 0.145-SPCC |  | 61 | MO001315 | MO001315-008-01 | GLJ003 | 光亮卷前处理 模板 | 5510 | 2024-07-07 | 2024-07-07 | 5 | 2024-07-27 20:17:34 | 2024-07-27 21:23:50 | 江苏九天光电科技有限公司 |  | 钱九龙 |  | 1 | 0.145 | 5240 | 710 | 1 | JG12240701581 |  | 1 |  | 是 | 是 | 2947 | 8
最终平整 | JG1224070242 | JG1224070242 | 九天800平整 | 合格 | 合格品 | 甲 | 朱俊 | 5180 | 5136 | 0.9915 | 7160 | 0.15 | 610 | 平整 |  | 20100023 | 轧硬 | 0.4*610-SPCC | 30210011 | 光亮卷 | 0.15-SPCC |  | 60 | MO001447 | MO001447-002 | GLJ003 | 光亮卷前处理 模板 | 5225 | 2024-07-10 | 2024-07-10 | 5 | 2024-07-27 21:05:56 | 2024-07-27 21:06:29 | 江苏九天光电科技有限公司 | 235117 | 唐斌 |  |  | 0.15 | 7240 | 610 | 1 | JG1224070242 |  | 1 |  | 是 | 是 | 6269 | 2
最终平整 | JG12240701192 | JG1224070119 | 九天850平整 | 合格 | 合格品 | 乙 | 钱九龙 | 2520 | 2480 | 0.9841 | 4570 | 0.1 | 710 | 平整 |  | 20100028 | 轧硬 | 0.4*710-SPCC | 30210015 | 光亮卷 | 0.1-SPCC |  | 60 | MO001211 | MO001211-001-02 | GLJ003 | 光亮卷前处理 模板 | 8335 | 2024-07-05 | 2024-07-05 | 2 | 2024-07-27 19:43:10 | 2024-07-27 20:17:06 | 江苏九天光电科技有限公司 | 206673 | 钱九龙 |  |  | 0.1 | 4550 | 710 | 1 | JG12240701192 |  | 1 |  | 是 | 是 | 5000 | 1
最终平整 | JG1224070273 | JG1224070273 | 九天800平整 | 合格 | 让步接收 | 甲 | 唐斌 | 5380 | 5346 | 0.9937 | 7140 | 0.15 | 610 | 平整 | 粘钢折印（6990米后传动侧5cm左右） | 20100023 | 轧硬 | 0.4*610-SPCC | 30210011 | 光亮卷 | 0.15-SPCC |  | 60 | MO001446 | MO001446-011 | GLJ003 | 光亮卷前处理 模板 | 5450 | 2024-07-10 | 2024-07-10 | 5 | 2024-07-27 20:04:38 | 2024-07-27 20:05:07 | 江苏九天光电科技有限公司 | 235082 | 唐斌 |  |  | 0.15 | 7236 | 610 | 1 | JG1224070273 |  | 1 |  | 是 | 是 | 7806 | 11
最终平整 | JG12240701321 | JG1224070132 | 九天850平整 | 合格 | 让步接收 | 乙 | 钱九龙 | 1846 | 1806 | 0.9783 | 3350 | 0.1 | 710 | 平整 | 孔洞(999米传37毫米0.36,312米传10毫米0.57平方毫米) | 20100028 | 轧硬 | 0.4*710-SPCC | 30210015 | 光亮卷 | 0.1-SPCC |  | 60 | MO001228 | MO001228-002-01 | GLJ003 | 光亮卷前处理 模板 | 8280 | 2024-07-05 | 2024-07-05 | 5 | 2024-07-27 19:10:29 | 2024-07-27 19:42:56 | 江苏九天光电科技有限公司 | 206994 | 钱九龙 |  |  | 0.1 | 3350 | 710 | 1 | JG12240701321 |  | 1 | K孔洞(999米传37毫米0.36,312米传10毫米0.57平方毫米) | 是 | 是 | 4265 | 2
最终平整 | JG1224070253 | JG1224070253 | 九天800平整 | 合格 | 让步接收 | 甲 | 朱俊 | 5354 | 5282 | 0.9866 | 7150 | 0.15 | 610 | 平整 | 厚薄公差（6980米后0.157-0.162，实测0.156/0.16/0.159） | 20100023 | 轧硬 | 0.4*610-SPCC | 30210011 | 光亮卷 | 0.15-SPCC |  | 60 | MO001446 | MO001446-003 | GLJ003 | 光亮卷前处理 模板 | 5410 | 2024-07-10 | 2024-07-10 | 5 | 2024-07-27 19:17:39 | 2024-07-27 19:18:22 | 江苏九天光电科技有限公司 | 235074 | 朱俊 |  |  | 0.15 | 7269 | 610 | 1 | JG1224070253 |  | 1 |  | 是 | 是 | 8141 | 3
最终平整 | JG12240701842 | JG1224070184 | 九天850平整 | 合格 | 合格品 | 乙 | 张兴华 | 2420 | 2326 | 0.9612 | 4240 | 0.1 | 710 | 平整 |  | 20100028 | 轧硬 | 0.4*710-SPCC | 30210015 | 光亮卷 | 0.1-SPCC |  | 60 | MO001357 | MO001357-012-02 | GLJ003 | 光亮卷前处理 模板 | 8280 | 2024-07-08 | 2024-07-08 | 5 | 2024-07-27 18:57:12 | 2024-07-27 19:10:09 | 江苏九天光电科技有限公司 | 227470 | 张兴华 |  |  | 0.1 | 4340 | 710 | 1 | JG12240701842 |  | 1 |  | 是 | 是 | 5548 | 12
最终平整 | JG12240701641 | JG1224070164 | 九天850平整 | 合格 | 合格品 | 乙 | 张兴华 | 2550 | 2510 | 0.9843 | 4620 | 0.1 | 710 | 平整 |  | 20100028 | 轧硬 | 0.4*710-SPCC | 30210015 | 光亮卷 | 0.1-SPCC |  | 60 | MO001357 | MO001357-002-01 | GLJ003 | 光亮卷前处理 模板 | 8285 | 2024-07-08 | 2024-07-08 | 5 | 2024-07-27 16:46:53 | 2024-07-27 18:03:42 | 江苏九天光电科技有限公司 | 227460 | 张兴华 |  |  | 0.1 | 4600 | 710 | 1 | JG12240701641 |  | 1 |  | 是 | 是 | 5667 | 2
最终平整 | JG12240701752 | JG1224070175 | 九天850平整 | 合格 | 让步接收 | 甲 | 刘勇 | 2600 | 2476 | 0.9523 | 4570 | 0.1 | 710 | 平整 | 孔洞(1513米传487毫米1个0.45，2192米传131毫米1个0.15,2194米传511毫米1个0.12,2325米传88毫米1个0.21,2957米传148毫米1个0.24平方毫米 ) | 20100028 | 轧硬 | 0.4*710-SPCC | 30210015 | 光亮卷 | 0.1-SPCC |  | 60 | MO001357 | MO001357-007-02 | GLJ003 | 光亮卷前处理 模板 | 8280 | 2024-07-08 | 2024-07-08 | 5 | 2024-07-27 16:03:23 | 2024-07-27 16:05:06 | 江苏九天光电科技有限公司 | 227465 | 刘勇 |  |  | 0.1 | 4730 | 710 | 1 | JG12240701752 |  | 1 | K孔洞(1513米传487毫米1个0.45，2192米传131毫米1个0.15,2194米传511毫米1个0.12,2325米传88毫米1个0.21,2957米传148毫米1个0.24平方毫米 ) | 是 | 是 | 4885 | 7
最终平整 | JG12240701311 | JG1224070131 | 九天850平整 | 合格 | 合格品 | 甲 | 刘勇 | 2530 | 2462 | 0.9731 | 4490 | 0.1 | 710 | 平整 |  | 20100028 | 轧硬 | 0.4*710-SPCC | 30210015 | 光亮卷 | 0.1-SPCC |  | 60 | MO001228 | MO001228-001-01 | GLJ003 | 光亮卷前处理 模板 | 8280 | 2024-07-05 | 2024-07-05 | 5 | 2024-07-27 13:34:18 | 2024-07-27 13:34:38 | 江苏九天光电科技有限公司 | 206992 | 刘勇 |  |  | 0.1 | 4600 | 710 | 1 | JG12240701311 |  | 1 |  | 是 | 是 | 3649 | 1
最终平整 | JG12240701832 | JG1224070183 | 九天850平整 | 合格 | 让步接收 | 甲 | 刘勇 | 2538 | 2486 | 0.9795 | 4540 | 0.1 | 710 | 平整 | 孔洞(576米传35毫米1个0.21平方毫米) | 20100028 | 轧硬 | 0.4*710-SPCC | 30210015 | 光亮卷 | 0.1-SPCC |  | 60 | MO001357 | MO001357-011-02 | GLJ003 | 光亮卷前处理 模板 | 8270 | 2024-07-08 | 2024-07-08 | 2 | 2024-07-27 12:51:19 | 2024-07-27 12:52:07 | 江苏九天光电科技有限公司 | 227469 | 刘勇 |  |  | 0.1 | 4650 | 710 | 1 | JG12240701832 |  | 1 | K孔洞(576米传35毫米1个0.21平方毫米) | 是 | 是 | 5667 | 11
最终平整 | JG1224070147 | JG1224070147 | 九天850平整 | 合格 | 让步接收 | 甲 | 马晓飞 | 8086 | 7980 | 0.9869 | 9620 | 0.15 | 710 | 平整 | 停机印(400/1450米左右),挫伤(8100-8200米9160米左右) | 20100028 | 轧硬 | 0.4*710-SPCC | 30210011 | 光亮卷 | 0.15-SPCC |  | 60 | MO001316 | MO001316-001 | GLJ003 | 光亮卷前处理 模板 | 8205 | 2024-07-07 | 2024-07-07 | 5 | 2024-07-27 12:07:03 | 2024-07-27 12:08:25 | 江苏九天光电科技有限公司 | 215298 | 马晓飞 |  |  | 0.15 | 9620 | 710 | 1 | JG1224070147 |  | 1 | T停机印(400/1450米左右),C挫伤(8100-8200/9160米左右) | 是 | 是 | 5747 | 1
最终平整 | JG1224070142 | JG1224070142 | 九天850平整 | 合格 | 合格品 | 甲 | 刘勇 | 5380 | 5218 | 0.9699 | 6610 | 0.145 | 710 | 平整 |  | 20100028 | 轧硬 | 0.4*710-SPCC | 30210008 | 光亮卷 | 0.145-SPCC |  | 60 | MO001315 | MO001315-012 | GLJ003 | 光亮卷前处理 模板 | 5515 | 2024-07-07 | 2024-07-07 | 5 | 2024-07-27 11:01:46 | 2024-07-27 11:02:13 | 江苏九天光电科技有限公司 | 215297 | 刘勇 |  |  | 0.15 | 6620 | 710 | 1 | JG1224070142 |  | 1 |  | 是 | 是 | 7253 | 12
最终平整 | JG1224070258 | JG1224070258 | 九天800平整 | 合格 | 合格品 | 甲 | 朱俊 | 5348 | 5312 | 0.9933 | 7160 | 0.15 | 610 | 平整 |  | 20100023 | 轧硬 | 0.4*610-SPCC | 30210011 | 光亮卷 | 0.15-SPCC |  | 60 | MO001446 | MO001446-006 | GLJ003 | 光亮卷前处理 模板 | 5405 | 2024-07-10 | 2024-07-10 | 5 | 2024-07-27 08:04:16 | 2024-07-27 08:04:47 | 江苏九天光电科技有限公司 | 235077 | 朱俊 |  |  | 0.15 | 7247 | 610 | 1 | JG1224070258 |  | 1 |  | 是 | 是 | 7773 | 6
最终平整 | JG12240701712 | JG1224070171 | 九天850平整 | 合格 | 让步接收 | 乙 | 钱九龙 | 2640 | 2606 | 0.9871 | 4800 | 0.1 | 710 | 平整 | 孔洞(46米传22毫米0.12,93米传87毫米0.09,377米传212毫米0.09,385/394/409米传99毫米0.09-0.18,395/402/404米传109毫米标记3个0.09-0.24平方毫米) | 20100028 | 轧硬 | 0.4*710-SPCC | 30210015 | 光亮卷 | 0.1-SPCC |  | 60 | MO001357 | MO001357-005-02 | GLJ003 | 光亮卷前处理 模板 | 8200 | 2024-07-08 | 2024-07-08 | 5 | 2024-07-27 07:28:14 | 2024-07-27 07:59:18 | 江苏九天光电科技有限公司 | 227463 | 钱九龙 |  |  | 0.1 | 4800 | 710 | 1 | JG12240701712 |  | 1 | K孔洞(46米传22毫米0.12,93米传87毫米0.09,377米传212毫米0.09,385/394/409米传99毫米0.09-0.18,395/402/404米传109毫米标记3个0.09-0.24平方毫米) | 是 | 是 | 3417 | 5
最终平整 | JG12240701201 | JG1224070120 | 九天850平整 | 合格 | 让步接收 | 乙 | 钱九龙 | 2530 | 2474 | 0.9779 | 4580 | 0.1 | 710 | 平整 | 孔洞(895米传21毫米0.15,1684米传83毫米0.18,1745米传435毫米0.15,1772米传62毫米027,1845/1847/1856/1858/1859/1862/1862/1867/1877米传262/385/95/208/270/327/281/20/153毫米共9个0.03-0.33平方毫米) | 20100028 | 轧硬 | 0.4*710-SPCC | 30210015 | 光亮卷 | 0.1-SPCC |  | 60 | MO001211 | MO001211-003-01 | GLJ003 | 光亮卷前处理 模板 | 8340 | 2024-07-05 | 2024-07-05 | 5 | 2024-07-27 06:45:00 | 2024-07-27 07:27:59 | 江苏九天光电科技有限公司 | 206674 | 钱九龙 |  |  | 0.1 | 4600 | 710 | 1 | JG12240701201 |  | 1 | K孔洞(895米传21毫米0.15,1684米传83毫米0.18,1745米传435毫米0.15,1772米传62毫米027,1845-1877米传20/95/153/208/262/270/281/327/385毫米不规则孔洞9个0.03-0.33) | 是 | 是 | 5517 | 3
最终平整 | JG1224070307 | JG1224070307 | 九天800平整 | 合格 | 合格品 | 甲 | 唐斌 | 6720 | 6688 | 0.9952 | 9480 | 0.15 | 610 | 平整 |  | 20100023 | 轧硬 | 0.4*610-SPCC | 30210011 | 光亮卷 | 0.15-SPCC |  | 60 | MO001477 | MO001477-027 | GLJ003 | 光亮卷前处理 模板 | 6795 | 2024-07-11 | 2024-07-11 | 5 | 2024-07-27 07:24:03 | 2024-07-27 07:24:57 | 江苏九天光电科技有限公司 | 236598 | 唐斌 |  |  | 0.15 | 9570 | 610 | 1 | JG1224070307 |  | 1 |  | 是 | 是 | 6664 | 27
最终平整 | JG12240701802 | JG1224070180 | 九天850平整 | 合格 | 合格品 | 乙 | 张兴华 | 2488 | 2470 | 0.9928 | 4530 | 0.1 | 710 | 平整 |  | 20100028 | 轧硬 | 0.4*710-SPCC | 30210015 | 光亮卷 | 0.1-SPCC |  | 60 | MO001357 | MO001357-010-02 | GLJ003 | 光亮卷前处理 模板 | 8255 | 2024-07-08 | 2024-07-08 | 5 | 2024-07-27 06:05:56 | 2024-07-27 06:44:38 | 江苏九天光电科技有限公司 | 227468 | 张兴华 |  |  | 0.1 | 4500 | 710 | 1 | JG12240701802 |  | 1 |  | 是 | 是 | 5434 | 10
最终平整 | JG1224070304 | JG1224070304 | 九天800平整 | 合格 | 合格品 | 甲 | 朱俊 | 7006 | 6972 | 0.9951 | 9520 | 0.15 | 610 | 平整 |  | 20100023 | 轧硬 | 0.4*610-SPCC | 30210011 | 光亮卷 | 0.15-SPCC |  | 60 | MO001477 | MO001477-024 | GLJ003 | 光亮卷前处理 模板 | 7080 | 2024-07-11 | 2024-07-11 | 5 | 2024-07-27 06:09:46 | 2024-07-27 06:10:14 | 江苏九天光电科技有限公司 | 236595 | 朱俊 |  |  | 0.15 | 9620 | 610 | 1 | JG1224070304 |  | 1 |  | 是 | 是 | 6426 | 24
最终平整 | JG1224070243 | JG1224070243 | 九天800平整 | 合格 | 合格品 | 甲 | 唐斌 | 6780 | 6736 | 0.9935 | 9550 | 0.15 | 610 | 平整 |  | 20100023 | 轧硬 | 0.4*610-SPCC | 30210011 | 光亮卷 | 0.15-SPCC |  | 60 | MO001447 | MO001447-009 | GLJ003 | 光亮卷前处理 模板 | 6840 | 2024-07-10 | 2024-07-10 | 5 | 2024-07-27 06:07:35 | 2024-07-27 06:08:05 | 江苏九天光电科技有限公司 | 235128 | 唐斌 |  |  | 0.15 | 9570 | 610 | 1 | JG1224070243 |  | 1 |  | 是 | 是 | 5865 | 9
最终平整 | JG12240701631 | JG1224070163 | 九天850平整 | 合格 | 合格品 | 乙 | 钱九龙 | 2492 | 2450 | 0.9831 | 4520 | 0.1 | 710 | 平整 |  | 20100028 | 轧硬 | 0.4*710-SPCC | 30210015 | 光亮卷 | 0.1-SPCC |  | 60 | MO001357 | MO001357-001-01 | GLJ003 | 光亮卷前处理 模板 | 8270 | 2024-07-08 | 2024-07-08 | 5 | 2024-07-27 05:29:56 | 2024-07-27 06:05:34 | 江苏九天光电科技有限公司 | 227459 | 钱九龙 |  |  | 0.1 | 4500 | 710 | 1 | JG12240701631 |  | 1 |  | 是 | 是 | 5247 | 1
最终平整 | JG12240701672 | JG1224070167 | 九天850平整 | 合格 | 让步接收 | 乙 | 张兴华 | 2620 | 2600 | 0.9924 | 4800 | 0.1 | 710 | 平整 | 孔洞(201/202米传520/521毫米分别0.69/0.12平方毫米) | 20100028 | 轧硬 | 0.4*710-SPCC | 30210015 | 光亮卷 | 0.1-SPCC |  | 60 | MO001357 | MO001357-003-02 | GLJ003 | 光亮卷前处理 模板 | 8265 | 2024-07-08 | 2024-07-08 | 5 | 2024-07-27 04:45:53 | 2024-07-27 05:29:32 | 江苏九天光电科技有限公司 | 227461 | 钱九龙 |  |  | 0.1 | 4680 | 710 | 1 | JG12240701672 |  | 1 | K孔洞(201/202米传520/521毫米0.69/0.12平方毫米) | 是 | 是 | 3624 | 3
最终平整 | JG12240701762 | JG1224070176 | 九天850平整 | 合格 | 合格品 | 乙 | 钱九龙 | 2550 | 2528 | 0.9914 | 4630 | 0.1 | 710 | 平整 |  | 20100028 | 轧硬 | 0.4*710-SPCC | 30210015 | 光亮卷 | 0.1-SPCC |  | 60 | MO001357 | MO001357-008-02 | GLJ003 | 光亮卷前处理 模板 | 8285 | 2024-07-08 | 2024-07-08 | 5 | 2024-07-27 03:45:17 | 2024-07-27 04:45:29 | 江苏九天光电科技有限公司 | 227466 | 钱九龙 |  |  | 0.1 | 4600 | 710 | 1 | JG12240701762 |  | 1 |  | 是 | 是 | 5719 | 8
最终平整 | JG12240701152 | JG1224070115 | 九天850平整 | 合格 | 让步接收 | 乙 | 张兴华 | 2550 | 2470 | 0.9686 | 4530 | 0.1 | 710 | 平整 | K孔洞(3439米传26毫米0.15,4430米传22毫米0.21平方毫米) | 20100028 | 轧硬 | 0.4*710-SPCC | 30210015 | 光亮卷 | 0.1-SPCC |  | 60 | MO001211 | MO001211-005-02 | GLJ003 | 光亮卷前处理 模板 | 8325 | 2024-07-05 | 2024-07-05 | 5 | 2024-07-27 02:53:48 | 2024-07-27 03:44:54 | 江苏九天光电科技有限公司 | 206675 | 张兴华 |  |  | 0.1 | 4600 | 710 | 1 | JG12240701152 |  | 1 | K孔洞(3439米传26毫米0.15,4430米传22毫米0.21平方毫米) | 是 | 是 | 4616 | 5
最终平整 | JG1224070303 | JG1224070303 | 九天800平整 | 合格 | 让步接收 | 甲 | 朱俊 | 7002 | 6964 | 0.9946 | 9420 | 0.15 | 610 | 平整 | 粘钢折印(8300米后传动侧3-5公分左右),亮点(板面偶有亮点) | 20100023 | 轧硬 | 0.4*610-SPCC | 30210011 | 光亮卷 | 0.15-SPCC |  | 60 | MO001477 | MO001477-023 | GLJ003 | 光亮卷前处理 模板 | 7070 | 2024-07-11 | 2024-07-11 | 5 | 2024-07-27 03:36:18 | 2024-07-27 03:38:27 | 江苏九天光电科技有限公司 | 236594 | 朱俊 |  |  | 0.15 | 9507 | 610 | 1 | JG1224070303 |  | 1 | N粘钢折印(8300米后传动侧粘钢折印3-5公分左右),L亮点(板面偶有亮点) | 是 | 是 | 5866 | 23
最终平整 | JG1224070270 | JG1224070270 | 九天800平整 | 合格 | 合格品 | 甲 | 唐斌 | 5328 | 5282 | 0.9914 | 7130 | 0.15 | 610 | 平整 |  | 20100023 | 轧硬 | 0.4*610-SPCC | 30210011 | 光亮卷 | 0.15-SPCC |  | 60 | MO001446 | MO001446-010 | GLJ003 | 光亮卷前处理 模板 | 5400 | 2024-07-10 | 2024-07-10 | 5 | 2024-07-27 03:32:39 | 2024-07-27 03:33:37 | 江苏九天光电科技有限公司 | 235081 | 唐斌 |  |  | 0.15 | 7203 | 610 | 1 | JG1224070270 |  | 1 |  | 是 | 是 | 7861 | 10
最终平整 | JG12240701362 | JG1224070136 | 九天850平整 | 合格 | 合格品 | 乙 | 钱九龙 | 2550 | 2522 | 0.989 | 4630 | 0.1 | 710 | 平整 |  | 20100028 | 轧硬 | 0.4*710-SPCC | 30210015 | 光亮卷 | 0.1-SPCC |  | 60 | MO001228 | MO001228-004-02 | GLJ003 | 光亮卷前处理 模板 | 8300 | 2024-07-05 | 2024-07-05 | 5 | 2024-07-27 02:24:01 | 2024-07-27 02:53:21 | 江苏九天光电科技有限公司 | 206996 | 钱九龙 |  |  | 0.1 | 4600 | 710 | 1 | JG12240701362 |  | 1 |  | 是 | 是 | 4522 | 4
最终平整 | JG12240701591 | JG1224070159 | 九天850平整 | 合格 | 合格品 | 乙 | 张兴华 | 2530 | 2510 | 0.9921 | 4620 | 0.1 | 710 | 平整 |  | 20100028 | 轧硬 | 0.4*710-SPCC | 30210015 | 光亮卷 | 0.1-SPCC |  | 60 | MO001317 | MO001317-001-01 | GLJ003 | 光亮卷前处理 模板 | 8300 | 2024-07-07 | 2024-07-07 | 5 | 2024-07-27 01:40:40 | 2024-07-27 02:23:33 | 江苏九天光电科技有限公司 | 215306 | 张兴华 |  |  | 0.1 | 4600 | 710 | 1 | JG12240701591 |  | 1 |  | 是 | 是 | 4759 | 1
最终平整 | JG12240701681 | JG1224070168 | 九天850平整 | 合格 | 合格品 | 乙 | 张兴华 | 2520 | 2500 | 0.9921 | 4630 | 0.1 | 710 | 平整 |  | 20100028 | 轧硬 | 0.4*710-SPCC | 30210015 | 光亮卷 | 0.1-SPCC |  | 60 | MO001357 | MO001357-004-01 | GLJ003 | 光亮卷前处理 模板 | 8275 | 2024-07-08 | 2024-07-08 | 5 | 2024-07-27 01:06:29 | 2024-07-27 01:40:14 | 江苏九天光电科技有限公司 | 227462 | 钱九龙 |  |  | 0.1 | 4600 | 710 | 1 | JG12240701681 |  | 1 |  | 是 | 是 | 3373 | 4
最终平整 | JG1224070274 | JG1224070274 | 九天800平整 | 合格 | 让步接收 | 甲 | 朱俊 | 5356 | 5316 | 0.9925 | 7160 | 0.15 | 610 | 平整 | 孔洞(364米操606毫米粘钢孔洞面积3.5),松花印(夹纸内418米传动侧间断性粘钢松花印3公分左右有手感)。内418米（夹纸）传间断松花印3cm左右作废带，下道剪下退平整。 | 20100023 | 轧硬 | 0.4*610-SPCC | 30210011 | 光亮卷 | 0.15-SPCC |  | 60 | MO001446 | MO001446-012 | GLJ003 | 光亮卷前处理 模板 | 5420 | 2024-07-10 | 2024-07-10 | 5 | 2024-07-27 01:03:39 | 2024-07-27 01:06:20 | 江苏九天光电科技有限公司 | 235083 | 朱俊 |  |  | 0.15 | 7236 | 610 | 1 | JG1224070274 |  | 1 | K孔洞(364米操606毫米粘钢孔洞面积3.5),S松花印(夹纸内418米传动侧间断性粘钢松花印3公分左右有手感) | 是 | 是 | 6010 | 12
最终平整 | JG122407013122 | JG1224070131 | 九天850平整 | 合格 | 让步接收 | 乙 | 钱九龙 | 1740 | 1740 | 1 | 3200 | 0.1 | 710 | 平整 | 尾部300米传0.5厘米撞伤辊印，尾部800米传20-30厘米缩芯折印 | 20100028 | 轧硬 | 0.4*710-SPCC | 30210015 | 光亮卷 | 0.1-SPCC |  | 60 | MO001228 | MO001228-001-02-02 | GLJ003 | 光亮卷前处理 模板 | 8280 | 2024-07-05 | 2024-07-05 | 5 | 2024-07-26 23:39:45 | 2024-07-27 01:05:51 | 江苏九天光电科技有限公司 |  | 张兴华 |  | 1 | 0.1 | 3200 | 710 | 1 | JG122407013122 |  | 1 | Z折印(尾部300米传0.5厘米撞伤辊印，尾部800米传20-30厘米缩芯折印) | 是 | 是 | 3649 | 1
最终平整 | JG122407013121 | JG1224070131 | 九天850平整 | 合格 | 合格品 | 乙 | 钱九龙 | 3804 | 3804 | 1 | 7000 | 0.1 | 710 | 平整 |  | 20100028 | 轧硬 | 0.4*710-SPCC | 30210015 | 光亮卷 | 0.1-SPCC |  | 60 | MO001228 | MO001228-001-02-01 | GLJ003 | 光亮卷前处理 模板 | 8280 | 2024-07-05 | 2024-07-05 | 5 | 2024-07-26 23:39:45 | 2024-07-27 01:05:51 | 江苏九天光电科技有限公司 |  | 张兴华 |  | 1 | 0.1 | 7000 | 710 | 1 | JG122407013121 |  | 1 |  | 是 | 是 | 3649 | 1
最终平整 | JG1224070061 | JG1224070061 | 九天800平整 | 合格 | 合格品 | 甲 | 唐斌 | 5364 | 5320 | 0.9918 | 7160 | 0.15 | 610 | 平整 |  | 20100023 | 轧硬 | 0.4*610-SPCC | 30210011 | 光亮卷 | 0.15-SPCC |  | 60 | MO001144 | MO001144-017 | GLJ003 | 光亮卷前处理 模板 | 5420 | 2024-07-03 | 2024-07-03 | 5 | 2024-07-26 23:52:36 | 2024-07-26 23:53:12 | 江苏九天光电科技有限公司 | 202801 | 唐斌 |  |  | 0.15 | 7253 | 610 | 1 | JG1224070061 |  | 1 |  | 是 | 是 | 8628 | 17
最终平整 | JG122407017112 | JG1224070171 | 九天850平整 | 合格 | 让步接收 | 乙 | 钱九龙 | 1710 | 1710 | 1 | 3230 | 0.1 | 710 | 平整 | 孔洞(2725米传21毫米1个0.24平方毫米) | 20100028 | 轧硬 | 0.4*710-SPCC | 30210015 | 光亮卷 | 0.1-SPCC |  | 60 | MO001357 | MO001357-005-01-02 | GLJ003 | 光亮卷前处理 模板 | 8200 | 2024-07-08 | 2024-07-08 | 5 | 2024-07-26 22:26:58 | 2024-07-26 23:39:23 | 江苏九天光电科技有限公司 |  | 钱九龙 |  | 1 | 0.1 | 3230 | 710 | 1 | JG122407017112 |  | 1 | K孔洞(2725米传21毫米0.24平方毫米) | 是 | 是 | 3417 | 5
最终平整 | JG122407017111 | JG1224070171 | 九天850平整 | 合格 | 合格品 | 乙 | 钱九龙 | 3728 | 3728 | 1 | 6900 | 0.1 | 710 | 平整 |  | 20100028 | 轧硬 | 0.4*710-SPCC | 30210015 | 光亮卷 | 0.1-SPCC |  | 60 | MO001357 | MO001357-005-01-01 | GLJ003 | 光亮卷前处理 模板 | 8200 | 2024-07-08 | 2024-07-08 | 5 | 2024-07-26 22:26:58 | 2024-07-26 23:39:23 | 江苏九天光电科技有限公司 |  | 钱九龙 |  | 1 | 0.1 | 6900 | 710 | 1 | JG122407017111 |  | 1 |  | 是 | 是 | 3417 | 5
最终平整 | JG122407036522 | JG12240703652 | 九天850平整 | 合格 | 合格品 | 乙 | 张兴华 | 4244 | 4244 | 1 | 7400 | 0.1 | 760 | 平整 |  | 20500018 | 光亮卷半成品 | 0.1-SPCC | 30210015 | 光亮卷 | 0.1-SPCC |  | 60 | MO002091 | MO002091-001-02 | GLJ003 | 光亮卷前处理 模板 | 8495 | 2024-07-26 | 2024-07-26 | 5 | 2024-07-26 20:50:11 | 2024-07-26 22:26:24 | 江苏九天光电科技有限公司 |  | 张兴华 |  | 1 | 0.1 | 7400 | 760 | 1 | JG122407036522 |  | 1 |  | 是 | 是 | 144 | 1
最终平整 | JG122407036521 | JG12240703652 | 九天850平整 | 合格 | 合格品 | 乙 | 张兴华 | 4172 | 4172 | 1 | 7300 | 0.1 | 760 | 平整 |  | 20500018 | 光亮卷半成品 | 0.1-SPCC | 30210015 | 光亮卷 | 0.1-SPCC |  | 60 | MO002091 | MO002091-001-01 | GLJ003 | 光亮卷前处理 模板 | 8495 | 2024-07-26 | 2024-07-26 | 5 | 2024-07-26 20:50:11 | 2024-07-26 22:26:24 | 江苏九天光电科技有限公司 |  | 张兴华 |  | 1 | 0.1 | 7300 | 760 | 1 | JG122407036521 |  | 1 |  | 是 | 是 | 144 | 1
最终平整 | JG122407034822 | JG12240703482 | 九天850平整 | 合格 | 让步接收 | 甲 | 刘勇 | 4038 | 4038 | 1 | 7060 | 0.1 | 760 | 平整 | K孔洞(5275米传182毫米1个0.12平方毫米) | 20500018 | 光亮卷半成品 | 0.1-SPCC | 30210015 | 光亮卷 | 0.1-SPCC |  | 60 | MO002091 | MO002091-003-02 | GLJ003 | 光亮卷前处理 模板 | 8200 | 2024-07-26 | 2024-07-26 | 5 | 2024-07-26 19:56:39 | 2024-07-26 19:57:48 | 江苏九天光电科技有限公司 |  | 刘勇 |  | 1 | 0.1 | 7060 | 760 | 1 | JG122407034822 |  | 1 | K孔洞(5275米传182毫米1个0.12平方毫米) | 是 | 是 | 1 | 3
最终平整 | JG122407034821 | JG12240703482 | 九天850平整 | 合格 | 合格品 | 甲 | 刘勇 | 4064 | 4064 | 1 | 7150 | 0.1 | 760 | 平整 |  | 20500018 | 光亮卷半成品 | 0.1-SPCC | 30210015 | 光亮卷 | 0.1-SPCC |  | 60 | MO002091 | MO002091-003-01 | GLJ003 | 光亮卷前处理 模板 | 8200 | 2024-07-26 | 2024-07-26 | 5 | 2024-07-26 19:56:39 | 2024-07-26 19:57:48 | 江苏九天光电科技有限公司 |  | 刘勇 |  | 1 | 0.1 | 7150 | 760 | 1 | JG122407034821 |  | 1 |  | 是 | 是 | 1 | 3
最终平整 | JG122407036622 | JG12240703662 | 九天850平整 | 合格 | 让步接收 | 甲 | 马晓飞 | 4116 | 4116 | 1 | 7180 | 0.1 | 760 | 平整 | K孔洞(6477米传415毫米1个0.39平方毫米) | 20500018 | 光亮卷半成品 | 0.1-SPCC | 30210015 | 光亮卷 | 0.1-SPCC |  | 60 | MO002091 | MO002091-002-02 | GLJ003 | 光亮卷前处理 模板 | 8280 | 2024-07-26 | 2024-07-26 | 5 | 2024-07-26 18:28:14 | 2024-07-26 18:29:49 | 江苏九天光电科技有限公司 |  | 马晓飞 |  | 1 | 0.1 | 7180 | 760 | 1 | JG122407036622 |  | 1 | K孔洞(6477米传415毫米1个0.39平方毫米) | 是 | 是 | 1 | 2
最终平整 | JG122407036621 | JG12240703662 | 九天850平整 | 合格 | 让步接收 | 甲 | 马晓飞 | 4140 | 4140 | 1 | 7220 | 0.1 | 760 | 平整 | K孔洞(64米传320毫米1个0.15平方毫米) | 20500018 | 光亮卷半成品 | 0.1-SPCC | 30210015 | 光亮卷 | 0.1-SPCC |  | 60 | MO002091 | MO002091-002-01 | GLJ003 | 光亮卷前处理 模板 | 8280 | 2024-07-26 | 2024-07-26 | 5 | 2024-07-26 18:28:14 | 2024-07-26 18:29:49 | 江苏九天光电科技有限公司 |  | 马晓飞 |  | 1 | 0.1 | 7220 | 760 | 1 | JG122407036621 |  | 1 | K孔洞(64米传320毫米1个0.15平方毫米) | 是 | 是 | 1 | 2
平整翻包 | JG12240700742 | JG1224070074 | 九天850平整 | 其他入库 | 协议品 | 甲 | 马晓飞 | 1036 | 1036 | 1 | 2220 | 0.1 | 610 |  | 短带 | 20100023 | 轧硬 | 0.4*610-SPCC | 30210015 | 光亮卷 | 0.1-SPCC |  | 70 | MO001150 | MO001150-002-02 | GLJ003 | 光亮卷前处理 模板 | 6290 | 2024-07-03 | 2024-07-03 | 5 | 2024-07-26 16:28:06 | 2024-07-26 16:29:22 | 江苏九天光电科技有限公司 |  | 马晓飞 |  | 1 | 0.1 | 2220 | 610 | 1 | JG12240700742 |  | 1 |  | 是 | 是 | 3087 | 2
平整翻包 | JG12240700741 | JG1224070074 | 九天850平整 | 合格 | 让步接收 | 甲 | 马晓飞 | 4924 | 4924 | 1 | 10550 | 0.1 | 610 |  | 孔洞（9755米传285毫米1个0.12平方毫米） | 20100023 | 轧硬 | 0.4*610-SPCC | 30210015 | 光亮卷 | 0.1-SPCC |  | 70 | MO001150 | MO001150-002-01 | GLJ003 | 光亮卷前处理 模板 | 6290 | 2024-07-03 | 2024-07-03 | 5 | 2024-07-26 16:28:06 | 2024-07-26 16:29:22 | 江苏九天光电科技有限公司 |  | 马晓飞 |  | 1 | 0.1 | 10550 | 610 | 1 | JG12240700741 |  | 1 |  | 是 | 是 | 3087 | 2
平整翻包 | JG12240702092 | JG1224070209 | 九天850平整 | 合格 | 合格品 | 甲 | 刘勇 | 2066 | 2066 | 1 | 4400 | 0.1 | 610 |  |  | 20100023 | 轧硬 | 0.4*610-SPCC | 30210015 | 光亮卷 | 0.1-SPCC |  | 61 | MO001528 | MO001528-013-02 | GLJ003 | 光亮卷前处理 模板 | 6295 | 2024-07-12 | 2024-07-12 | 5 | 2024-07-26 16:26:46 | 2024-07-26 16:27:44 | 江苏九天光电科技有限公司 |  | 刘勇 |  | 1 | 0.1 | 4400 | 610 | 1 | JG12240702092 |  | 1 |  | 是 | 是 | 3294 | 13
平整翻包 | JG12240702091 | JG1224070209 | 九天850平整 | 合格 | 合格品 | 甲 | 刘勇 | 4106 | 4106 | 1 | 8830 | 0.1 | 610 |  |  | 20100023 | 轧硬 | 0.4*610-SPCC | 30210015 | 光亮卷 | 0.1-SPCC |  | 61 | MO001528 | MO001528-013-01 | GLJ003 | 光亮卷前处理 模板 | 6295 | 2024-07-12 | 2024-07-12 | 5 | 2024-07-26 16:26:46 | 2024-07-26 16:27:44 | 江苏九天光电科技有限公司 |  | 刘勇 |  | 1 | 0.1 | 8830 | 610 | 1 | JG12240702091 |  | 1 |  | 是 | 是 | 3294 | 13
最终平整 | JG12240603311 | JG1224060331 | 九天850平整 | 合格 | 让步接收 | 甲 | 马晓飞 | 4160 | 4124 | 0.9913 | 8810 | 0.1 | 610 | 平整 | 粘钢折印(尾部1500米左右操作侧1-20CM左右) | 20100023 | 轧硬 | 0.4*610-SPCC | 30210015 | 光亮卷 | 0.1-SPCC |  | 60 | MO001043 | MO001043-003-01 | GLJ003 | 光亮卷前处理 模板 | 5880 | 2024-06-30 | 2024-06-30 | 2 | 2024-07-26 12:09:53 | 2024-07-26 12:11:24 | 江苏九天光电科技有限公司 | 197113 | 马晓飞 |  |  | 0.1 | 8900 | 610 | 1 | JG12240603311 |  | 1 | Q翘边(操作侧轻微)N粘钢折印(尾部1500米左右操作侧1-20CM左右) | 关闭 | 是 |  | 3
最终平整 | JG1224070223 | JG1224070223 | 九天850平整 | 合格 | 让步接收 | 甲 | 马晓飞 | 5860 | 5806 | 0.9908 | 6840 | 0.18 | 610 | 平整 | 挫伤（580米左右） | 20100023 | 轧硬 | 0.4*610-SPCC | 30210014 | 光亮卷 | 0.18-SPCC |  | 60 | MO001659 | MO001659-009 | GLJ003 | 光亮卷前处理 模板 | 5970 | 2024-07-16 | 2024-07-16 | 5 | 2024-07-26 11:41:23 | 2024-07-26 11:41:54 | 江苏九天光电科技有限公司 | 244100 | 马晓飞 |  |  | 0.18 | 6840 | 610 | 1 | JG1224070223 |  | 1 |  | 是 | 是 | 2732 | 9
最终平整 | JG1224070232 | JG1224070232 | 九天850平整 | 合格 | 让步接收 | 甲 | 刘勇 | 5730 | 5590 | 0.9756 | 6620 | 0.18 | 610 | 平整 | 粘钢折印(尾部1200米左右传动侧24CM左右),撞伤折印(尾部100米操作侧1CM左右) | 20100023 | 轧硬 | 0.4*610-SPCC | 30210014 | 光亮卷 | 0.18-SPCC |  | 60 | MO001659 | MO001659-004 | GLJ003 | 光亮卷前处理 模板 | 5820 | 2024-07-16 | 2024-07-16 | 5 | 2024-07-26 11:02:39 | 2024-07-26 11:04:07 | 江苏九天光电科技有限公司 | 244095 | 刘勇 |  |  | 0.18 | 6700 | 610 | 1 | JG1224070232 |  | 1 | N粘钢折印(尾部1200米左右传动侧24CM左右),Z撞伤折印(尾部100米操作侧1CM左右) | 是 | 是 | 2735 | 4
最终平整 | JG1224070231 | JG1224070231 | 九天850平整 | 合格 | 让步接收 | 甲 | 刘勇 | 5720 | 5670 | 0.9913 | 6710 | 0.18 | 610 | 平整 | 粘钢折印(尾部800米左右传动侧5CM左右) | 20100023 | 轧硬 | 0.4*610-SPCC | 30210014 | 光亮卷 | 0.18-SPCC |  | 60 | MO001659 | MO001659-003 | GLJ003 | 光亮卷前处理 模板 | 5830 | 2024-07-16 | 2024-07-16 | 5 | 2024-07-26 09:30:57 | 2024-07-26 09:32:22 | 江苏九天光电科技有限公司 | 244094 | 刘勇 |  |  | 0.18 | 6690 | 610 | 1 | JG1224070231 |  | 1 | N粘钢折印(尾部800米左右传动侧5CM左右) | 是 | 是 | 2746 | 3
最终平整 | JG0024060078 | JG0024060078 | 九天800平整 | 合格 | 合格品 | 甲 | 朱俊 | 5050 | 5010 | 0.9921 | 7090 | 0.15 | 610 | 平整 |  | 20100082 | 轧硬 | 0.6*610-SPCC | 30210011 | 光亮卷 | 0.15-SPCC |  | 60 | MO000969 | MO000969-002 | GLJ003 | 光亮卷前处理 模板 | 5140 | 2024-06-25 | 2024-06-25 | 2 | 2024-07-26 08:00:42 | 2024-07-26 08:01:27 | 江苏九天光电科技有限公司 | 193543 | 朱俊 |  |  | 0.15 | 7170 | 610 | 1 | JG0024060078 |  | 1 |  | 关闭 | 是 |  | 2
最终平整 | JG1224070224 | JG1224070224 | 九天850平整 | 合格 | 让步接收 | 乙 | 钱九龙 | 5800 | 5660 | 0.9759 | 6610 | 0.18 | 610 | 平整 | K孔洞(376米传588/582毫米2个0.15/0.12平方毫米)，粘钢折印（尾部700米左右操5-8厘米） | 20100023 | 轧硬 | 0.4*610-SPCC | 30210014 | 光亮卷 | 0.18-SPCC |  | 60 | MO001659 | MO001659-010 | GLJ003 | 光亮卷前处理 模板 | 5960 | 2024-07-16 | 2024-07-16 | 5 | 2024-07-26 07:07:24 | 2024-07-26 07:54:47 | 江苏九天光电科技有限公司 | 244101 | 钱九龙 |  |  | 0.18 | 6750 | 610 | 1 | JG1224070224 |  | 1 | K孔洞(尾部700米左右开始5-8厘米粘钢折印，376米传588/582毫米0.15/0.12平方毫米孔洞) | 是 | 是 | 2751 | 10
最终平整 | JG0024060077 | JG0024060077 | 九天800平整 | 合格 | 合格品 | 甲 | 唐斌 | 5040 | 4970 | 0.9861 | 7050 | 0.15 | 610 | 平整 |  | 20100082 | 轧硬 | 0.6*610-SPCC | 30210011 | 光亮卷 | 0.15-SPCC |  | 60 | MO000969 | MO000969-001 | GLJ003 | 光亮卷前处理 模板 | 5130 | 2024-06-25 | 2024-06-25 | 2 | 2024-07-26 07:27:12 | 2024-07-26 07:27:45 | 江苏九天光电科技有限公司 | 193542 | 唐斌 |  |  | 0.15 | 7140 | 610 | 1 | JG0024060077 |  | 1 |  | 关闭 | 是 |  | 1
最终平整 | JG1224070219 | JG1224070219 | 九天850平整 | 合格 | 合格品 | 乙 | 张兴华 | 5800 | 5766 | 0.9941 | 6840 | 0.18 | 610 | 平整 |  | 20100023 | 轧硬 | 0.4*610-SPCC | 30210014 | 光亮卷 | 0.18-SPCC |  | 60 | MO001659 | MO001659-007 | GLJ003 | 光亮卷前处理 模板 | 5900 | 2024-07-16 | 2024-07-16 | 5 | 2024-07-26 06:22:35 | 2024-07-26 07:06:58 | 江苏九天光电科技有限公司 | 244098 | 张兴华 |  |  | 0.18 | 6780 | 610 | 1 | JG1224070219 |  | 1 |  | 是 | 是 | 2807 | 7
最终平整 | JG1224070227 | JG1224070227 | 九天850平整 | 合格 | 合格品 | 乙 | 钱九龙 | 5840 | 5746 | 0.9839 | 6830 | 0.18 | 610 | 平整 |  | 20100023 | 轧硬 | 0.4*610-SPCC | 30210014 | 光亮卷 | 0.18-SPCC |  | 60 | MO001659 | MO001659-001 | GLJ003 | 光亮卷前处理 模板 | 5950 | 2024-07-16 | 2024-07-16 | 5 | 2024-07-26 05:19:46 | 2024-07-26 06:22:12 | 江苏九天光电科技有限公司 | 244092 | 钱九龙 |  |  | 0.18 | 6850 | 610 | 1 | JG1224070227 |  | 1 |  | 是 | 是 | 2771 | 1
最终平整 | JG1224070308 | JG1224070308 | 九天800平整 | 合格 | 让步接收 | 甲 | 朱俊 | 6698 | 6660 | 0.9943 | 9490 | 0.15 | 610 | 平整 | 缺口(5888米操作侧缺口0.5公分左右) | 20100023 | 轧硬 | 0.4*610-SPCC | 30210011 | 光亮卷 | 0.15-SPCC |  | 60 | MO001477 | MO001477-028 | GLJ003 | 光亮卷前处理 模板 | 6785 | 2024-07-11 | 2024-07-11 | 5 | 2024-07-26 06:14:11 | 2024-07-26 06:15:30 | 江苏九天光电科技有限公司 | 236599 | 朱俊 |  |  | 0.15 | 9587 | 610 | 1 | JG1224070308 |  | 1 | Q缺口(5888米操作侧缺口0.5公分左右) | 是 | 是 | 7050 | 28
最终平整 | JG1224070251 | JG1224070251 | 九天850平整 | 合格 | 合格品 | 乙 | 张兴华 | 5800 | 5640 | 0.9724 | 6750 | 0.18 | 610 | 平整 |  | 20100023 | 轧硬 | 0.4*610-SPCC | 30210014 | 光亮卷 | 0.18-SPCC |  | 60 | MO001659 | MO001659-011 | GLJ003 | 光亮卷前处理 模板 | 5905 | 2024-07-16 | 2024-07-16 | 5 | 2024-07-26 04:26:29 | 2024-07-26 05:19:23 | 江苏九天光电科技有限公司 | 244102 | 张兴华 |  |  | 0.18 | 6800 | 610 | 1 | JG1224070251 |  | 1 |  | 是 | 是 | 2788 | 11
最终平整 | JG1224070291 | JG1224070291 | 九天800平整 | 合格 | 合格品 | 甲 | 唐斌 | 6622 | 6590 | 0.9952 | 9430 | 0.15 | 610 | 平整 |  | 20100023 | 轧硬 | 0.4*610-SPCC | 30210011 | 光亮卷 | 0.15-SPCC |  | 60 | MO001477 | MO001477-011 | GLJ003 | 光亮卷前处理 模板 | 6700 | 2024-07-11 | 2024-07-11 | 5 | 2024-07-26 05:00:34 | 2024-07-26 05:01:05 | 江苏九天光电科技有限公司 | 236582 | 唐斌 |  |  | 0.15 | 9523 | 610 | 1 | JG1224070291 |  | 1 |  | 是 | 是 | 5934 | 11
最终平整 | JG1224070228 | JG1224070228 | 九天850平整 | 合格 | 合格品 | 乙 | 钱九龙 | 5850 | 5750 | 0.9829 | 6850 | 0.18 | 610 | 平整 |  | 20100023 | 轧硬 | 0.4*610-SPCC | 30210014 | 光亮卷 | 0.18-SPCC |  | 60 | MO001659 | MO001659-002 | GLJ003 | 光亮卷前处理 模板 | 5940 | 2024-07-16 | 2024-07-16 | 5 | 2024-07-26 03:11:35 | 2024-07-26 04:26:11 | 江苏九天光电科技有限公司 | 244093 | 钱九龙 |  |  | 0.18 | 6900 | 610 | 1 | JG1224070228 |  | 1 |  | 是 | 是 | 2808 | 2
最终平整 | JG1224070247 | JG1224070247 | 九天800平整 | 合格 | 让步接收 | 甲 | 朱俊 | 6772 | 6686 | 0.9873 | 9550 | 0.15 | 610 | 平整 | 741米/749米操599毫米处各1个0.11平方毫米孔洞 | 20100023 | 轧硬 | 0.4*610-SPCC | 30210011 | 光亮卷 | 0.15-SPCC |  | 60 | MO001447 | MO001447-011 | GLJ003 | 光亮卷前处理 模板 | 6640 | 2024-07-10 | 2024-07-10 | 5 | 2024-07-26 03:27:03 | 2024-07-26 03:28:24 | 江苏九天光电科技有限公司 | 235130 | 朱俊 |  |  | 0.15 | 9701 | 610 | 1 | JG1224070247 |  | 1 | K孔洞(741,749米操599毫米孔洞面积0.11，0.11) | 是 | 是 | 7748 | 11
最终平整 | JG1224070252 | JG1224070252 | 九天850平整 | 合格 | 让步接收 | 乙 | 张兴华 | 5820 | 5790 | 0.9948 | 6830 | 0.18 | 610 | 平整 | 反面来料间断横划伤辊印 | 20100023 | 轧硬 | 0.4*610-SPCC | 30210014 | 光亮卷 | 0.18-SPCC |  | 60 | MO001659 | MO001659-012 | GLJ003 | 光亮卷前处理 模板 | 5900 | 2024-07-16 | 2024-07-16 | 5 | 2024-07-26 02:12:06 | 2024-07-26 03:11:08 | 江苏九天光电科技有限公司 | 244103 | 张兴华 |  |  | 0.18 | 6800 | 610 | 1 | JG1224070252 |  | 1 | X细划伤(反面来料间断横划伤辊印) | 是 | 是 | 2769 | 12
最终平整 | JG1224070288 | JG1224070288 | 九天800平整 | 合格 | 合格品 | 甲 | 唐斌 | 6650 | 6616 | 0.9949 | 9420 | 0.15 | 610 | 平整 |  | 20100023 | 轧硬 | 0.4*610-SPCC | 30210011 | 光亮卷 | 0.15-SPCC |  | 60 | MO001477 | MO001477-008 | GLJ003 | 光亮卷前处理 模板 | 6730 | 2024-07-11 | 2024-07-11 | 5 | 2024-07-26 02:17:12 | 2024-07-26 02:17:46 | 江苏九天光电科技有限公司 | 236579 | 唐斌 |  |  | 0.15 | 9516 | 610 | 1 | JG1224070288 |  | 1 |  | 是 | 是 | 5874 | 8
最终平整 | JG1224070215 | JG1224070215 | 九天850平整 | 合格 | 让步接收 | 乙 | 钱九龙 | 5940 | 5890 | 0.9916 | 6980 | 0.18 | 610 | 平整 | 粘钢折印(尾部400米传2-3厘米) | 20100023 | 轧硬 | 0.4*610-SPCC | 30210014 | 光亮卷 | 0.18-SPCC |  | 60 | MO001659 | MO001659-005 | GLJ003 | 光亮卷前处理 模板 | 6040 | 2024-07-16 | 2024-07-16 | 5 | 2024-07-26 01:22:53 | 2024-07-26 02:11:42 | 江苏九天光电科技有限公司 | 244096 | 钱九龙 |  |  | 0.18 | 6930 | 610 | 1 | JG1224070215 |  | 1 | Z折印(尾部400米传2-3厘米粘钢折印) | 是 | 是 | 2813 | 5
最终平整 | JG1224070216 | JG1224070216 | 九天850平整 | 合格 | 让步接收 | 乙 | 张兴华 | 5930 | 5850 | 0.9865 | 6930 | 0.18 | 610 | 平整 | 孔洞(6106米传572毫米0.18,6238米传569毫米0.15,6742米传562毫米0.12平方毫米），来料反面间断横划伤辊印 | 20100023 | 轧硬 | 0.4*610-SPCC | 30210014 | 光亮卷 | 0.18-SPCC |  | 60 | MO001659 | MO001659-006 | GLJ003 | 光亮卷前处理 模板 | 6030 | 2024-07-16 | 2024-07-16 | 5 | 2024-07-26 00:32:58 | 2024-07-26 01:22:35 | 江苏九天光电科技有限公司 | 244097 | 张兴华 |  |  | 0.18 | 6900 | 610 | 1 | JG1224070216 |  | 1 | K孔洞(6106米传572毫米0.18,6238米传569毫米0.15,6742米传562毫米0.12平方毫米，来料间断反面横划伤辊印) | 是 | 是 | 2760 | 6
最终平整 | JG1224070299 | JG1224070299 | 九天800平整 | 合格 | 合格品 | 甲 | 朱俊 | 6610 | 6594 | 0.9976 | 9390 | 0.15 | 610 | 平整 |  | 20100023 | 轧硬 | 0.4*610-SPCC | 30210011 | 光亮卷 | 0.15-SPCC |  | 60 | MO001477 | MO001477-019 | GLJ003 | 光亮卷前处理 模板 | 6700 | 2024-07-11 | 2024-07-11 | 5 | 2024-07-26 01:01:12 | 2024-07-26 01:01:43 | 江苏九天光电科技有限公司 | 236590 | 朱俊 |  |  | 0.15 | 9430 | 610 | 1 | JG1224070299 |  | 1 |  | 是 | 是 | 6521 | 19
最终平整 | JG12240701671 | JG1224070167 | 九天850平整 | 合格 | 让步接收 | 乙 | 钱九龙 | 5540 | 5500 | 0.9928 | 10150 | 0.1 | 710 | 平整 | K孔洞(1039/1225/1231米传393毫米3个0.06-0.15,9187米传41毫米0.45，10035米传44毫米0.21,10080米传102毫米0.12平方毫米），尾部300米操0.5厘米撞伤缺口 | 20100028 | 轧硬 | 0.4*710-SPCC | 30210015 | 光亮卷 | 0.1-SPCC |  | 60 | MO001357 | MO001357-003-01 | GLJ003 | 光亮卷前处理 模板 | 8265 | 2024-07-08 | 2024-07-08 | 5 | 2024-07-25 23:13:43 | 2024-07-26 00:32:34 | 江苏九天光电科技有限公司 | 227461 | 钱九龙 |  |  | 0.1 | 10100 | 710 | 1 | JG12240701671 |  | 1 | K孔洞(1039/1225/11231米传393毫米0.06-0.15,9187米传41毫米0.45，10035米传44毫米0.21,10080米传102毫米0.12平方毫米，尾部300米操0.5厘米撞伤缺口) | 是 | 是 | 3624 | 3
最终平整 | JG1224070284 | JG1224070284 | 九天800平整 | 合格 | 合格品 | 甲 | 唐斌 | 6706 | 6666 | 0.994 | 9600 | 0.15 | 610 | 平整 |  | 20100023 | 轧硬 | 0.4*610-SPCC | 30210011 | 光亮卷 | 0.15-SPCC |  | 60 | MO001477 | MO001477-004 | GLJ003 | 光亮卷前处理 模板 | 6760 | 2024-07-11 | 2024-07-11 | 5 | 2024-07-25 23:41:27 | 2024-07-25 23:41:57 | 江苏九天光电科技有限公司 | 236575 | 唐斌 |  |  | 0.15 | 9700 | 610 | 1 | JG1224070284 |  | 1 |  | 是 | 是 | 5556 | 4
最终平整 | JG12240701722 | JG1224070172 | 九天850平整 | 合格 | 让步接收 | 乙 | 张兴华 | 2460 | 2438 | 0.9911 | 4420 | 0.1 | 710 | 平整 | 内20米标记孔洞多作废带。辊印（传1cm左右粘钢辊印） | 20100028 | 轧硬 | 0.4*710-SPCC | 30210015 | 光亮卷 | 0.1-SPCC |  | 60 | MO001357 | MO001357-006-02 | GLJ003 | 光亮卷前处理 模板 | 8210 | 2024-07-08 | 2024-07-08 | 5 | 2024-07-25 22:33:39 | 2024-07-25 23:13:21 | 江苏九天光电科技有限公司 | 227464 | 张兴华 |  |  | 0.1 | 4460 | 710 | 1 | JG12240701722 |  | 1 | K孔洞(内20米标记孔洞多，废带) | 是 | 是 | 4029 | 6
平整翻包 | JG12240700102 | JG1224070010 | 九天850平整 | 其他入库 | 报废品 | 甲 | 马晓飞 | 200 | 200 | 1 | 380 | 0.1 | 610 |  | 短带二级品（共16个不规则位置孔洞0.03-0.16） | 20100023 | 轧硬 | 0.4*610-SPCC | 30210015 | 光亮卷 | 0.1-SPCC |  | 61 | MO001150 | MO001150-026-02 | GLJ003 | 光亮卷前处理 模板 | 6315 | 2024-07-03 | 2024-07-03 | 2 | 2024-07-25 20:53:28 | 2024-07-25 20:56:31 | 江苏九天光电科技有限公司 |  | 马晓飞 |  | 1 | 0.1 | 380 | 610 | 1 | JG12240700102 |  | 1 |  | 是 | 是 | 1454 | 26
平整翻包 | JG12240700101 | JG1224070010 | 九天850平整 | 合格 | 让步接收 | 甲 | 马晓飞 | 5970 | 5970 | 1 | 13080 | 0.1 | 610 |  | 孔洞(10320米传469毫米1个0.12平方毫米已夹纸) | 20100023 | 轧硬 | 0.4*610-SPCC | 30210015 | 光亮卷 | 0.1-SPCC |  | 61 | MO001150 | MO001150-026-01 | GLJ003 | 光亮卷前处理 模板 | 6315 | 2024-07-03 | 2024-07-03 | 2 | 2024-07-25 20:53:28 | 2024-07-25 20:56:31 | 江苏九天光电科技有限公司 |  | 马晓飞 |  | 1 | 0.1 | 13080 | 610 | 1 | JG12240700101 |  | 1 | K孔洞(10320米传469毫米1个0.12平方毫米已夹纸) | 是 | 是 | 1454 | 26
平整翻包 | JG12240700732 | JG1224070073 | 九天850平整 | 合格 | 让步接收 | 甲 | 刘勇 | 3088 | 3088 | 1 | 6600 | 0.1 | 610 |  | 孔洞（5398/5401米操467毫米2个0.1/0.2平方毫米） | 20100023 | 轧硬 | 0.4*610-SPCC | 30210015 | 光亮卷 | 0.1-SPCC |  | 61 | MO001150 | MO001150-001-02 | GLJ003 | 光亮卷前处理 模板 | 6295 | 2024-07-03 | 2024-07-03 | 2 | 2024-07-25 19:50:28 | 2024-07-25 19:51:18 | 江苏九天光电科技有限公司 |  | 刘勇 |  | 1 | 0.1 | 6600 | 610 | 1 | JG12240700732 |  | 1 |  | 是 | 是 | 1488 | 1
平整翻包 | JG12240700731 | JG1224070073 | 九天850平整 | 合格 | 合格品 | 甲 | 刘勇 | 3074 | 3074 | 1 | 6590 | 0.1 | 610 |  |  | 20100023 | 轧硬 | 0.4*610-SPCC | 30210015 | 光亮卷 | 0.1-SPCC |  | 61 | MO001150 | MO001150-001-01 | GLJ003 | 光亮卷前处理 模板 | 6295 | 2024-07-03 | 2024-07-03 | 2 | 2024-07-25 19:50:28 | 2024-07-25 19:51:18 | 江苏九天光电科技有限公司 |  | 刘勇 |  | 1 | 0.1 | 6590 | 610 | 1 | JG12240700731 |  | 1 |  | 是 | 是 | 1488 | 1
最终平整 | DL002405509823 | DL002405509823 | 九天850平整 | 合格 | 让步接收 | 甲 | 马晓飞 | 1920 | 1866 | 0.9719 | 1970 | 0.203 | 590 | 海金杜门：光电850平整用普光棍Ra0.1-0.18um干平整，速度60-80m/min,厚度公差：0.193-0.213mm，硬度90-117HV，粗糙度0.075-0.5μm.转东方分剪, | 内30米挫伤划伤顶伤酒精斑停机印已夹纸 ，内60米左右来料传动侧17.5CM左右有一片一片小亮斑。来料横辊印，挫划伤，小白斑点，色差白条印，振纹，双氧化边，双边浪 | 31310012 | 镍钝化卷 | 0.203-SPCC | 31310012 | 镍钝化卷 | 0.203-SPCC |  | 80 | MO001976 | MO001976-008 | NDHJ001 | 预镀镍模板 | 1920 | 2024-07-24 | 2024-07-25 | 5 | 2024-07-25 17:49:07 | 2024-07-25 18:02:48 | 江苏九天光电科技有限公司 | 256136 | 马晓飞 |  |  | 0.203 | 2000 | 590 | 1 | DL002405509823 | 海金杜门：（0.203*590）平整后转东方分剪 | 1 | L亮斑(内30米挫伤划伤顶伤酒精斑停机印已夹纸 内60米左右来料传动侧17.5CM左右有一片一片动小亮斑来料横辊印，挫划伤，小白斑点，色差白条印，振纹，双氧化斑，双边浪) | 是 | 是 | 13 | 8
最终平整 | DL002405511321 | DL002405511321 | 九天850平整 | 合格 | 让步接收 | 甲 | 刘勇 | 1976 | 1936 | 0.9798 | 2040 | 0.203 | 590 | 海金杜门：光电850平整用普光棍Ra0.1-0.18um干平整，速度60-80m/min,厚度公差：0.193-0.213mm，硬度90-117HV，粗糙度0.075-0.5μm.转东方分剪, | 内30米挫伤划伤顶伤酒精斑停机印已夹纸。1800米左右后操作侧1-3CM左右粘钢折印。 来料横辊印，挫划伤，小白斑点，色差白条印，振纹，双氧化边，双边浪 | 31310012 | 镍钝化卷 | 0.203-SPCC | 31310012 | 镍钝化卷 | 0.203-SPCC |  | 80 | MO001976 | MO001976-007 | NDHJ001 | 预镀镍模板 | 1976 | 2024-07-24 | 2024-07-25 | 5 | 2024-07-25 17:15:50 | 2024-07-25 17:28:53 | 江苏九天光电科技有限公司 | 256135 | 刘勇 |  |  | 0.203 | 2060 | 590 | 1 | DL002405511321 | 海金杜门：（0.203*590）平整后转东方分剪 | 1 | N粘钢折印(内30米挫伤划伤顶伤酒精斑停机印已夹纸 1800米左右后操作侧1-3CM左右粘钢折印 来料横辊印，挫划伤，小白斑点，色差白条印，振纹，双氧化斑，双边浪) | 是 | 是 | 13 | 7
最终平整 | DL002405511312 | DL002405511312 | 九天850平整 | 合格 | 让步接收 | 甲 | 马晓飞 | 2004 | 1950 | 0.9731 | 2070 | 0.203 | 590 | 海金杜门：光电850平整用普光棍Ra0.1-0.18um干平整，速度60-80m/min,厚度公差：0.193-0.213mm，硬度90-117HV，粗糙度0.075-0.5μm.转东方分剪, | 内40米挫伤划伤顶伤酒精斑停机印已夹纸。来料横辊印，挫划伤，小白斑点，色差白条印，振纹，双氧化边，双边浪 | 31310012 | 镍钝化卷 | 0.203-SPCC | 31310012 | 镍钝化卷 | 0.203-SPCC |  | 80 | MO001976 | MO001976-005 | NDHJ001 | 预镀镍模板 | 2004 | 2024-07-24 | 2024-07-25 | 5 | 2024-07-25 16:53:53 | 2024-07-25 16:54:43 | 江苏九天光电科技有限公司 | 256133 | 马晓飞 |  |  | 0.203 | 2100 | 590 | 1 | DL002405511312 | 海金杜门：（0.203*590）平整后转东方分剪 | 1 | B白斑(内40米挫伤划伤顶伤酒精斑停机印已夹纸 来料横辊印，挫划伤，小白斑点，色差白条印，振纹，双氧化斑，双边浪) | 是 | 是 | 1 | 5
最终平整 | DL0024055115122 | DL0024055115122 | 九天850平整 | 合格 | 让步接收 | 甲 | 刘勇 | 1894 | 1860 | 0.982 | 1970 | 0.203 | 590 | 海金杜门：光电850平整用普光棍Ra0.1-0.18um干平整，速度60-80m/min,厚度公差：0.193-0.213mm，硬度90-117HV，粗糙度0.075-0.5μm.转东方分剪, | 内30米挫伤划伤顶伤酒精斑停机印已夹纸。 1299米传动侧208毫米1个0.03平方毫米孔洞已夹纸 。1100米左右后传动侧1CM左右偶有粘钢折印。来料横辊印，挫划伤，小白斑点，色差白条印，振纹，双氧化边，双边浪 | 31310012 | 镍钝化卷 | 0.203-SPCC | 31310012 | 镍钝化卷 | 0.203-SPCC |  | 80 | MO001976 | MO001976-013 | NDHJ001 | 预镀镍模板 | 1894 | 2024-07-24 | 2024-07-25 | 5 | 2024-07-25 15:47:33 | 2024-07-25 16:10:08 | 江苏九天光电科技有限公司 | 256140 | 刘勇 |  |  | 0.203 | 1980 | 590 | 1 | DL0024055115122 | 海金杜门：（0.203*590）平整后转东方分剪 | 1 | B白斑(内30米挫伤划伤顶伤酒精斑停机印已夹纸 1299米传动侧208毫米1个0.03平方毫米孔洞已夹纸 1100米左右后传动侧1CM左右偶有粘钢折印 来料横辊印，挫划伤，小白斑点，色差白条印，振纹，双氧化斑，双边浪) | 是 | 是 | 23 | 13
最终平整 | DL0024055098122 | DL0024055098122 | 九天850平整 | 合格 | 让步接收 | 甲 | 马晓飞 | 1924 | 1890 | 0.9823 | 2010 | 0.203 | 590 | 海金杜门：光电850平整用普光棍Ra0.1-0.18um干平整，速度60-80m/min,厚度公差：0.193-0.213mm，硬度90-117HV，粗糙度0.075-0.5μm.转东方分剪, | 内30米挫伤划伤顶伤酒精斑停机印已夹纸 。整卷操作侧1CM有线辊印AB面都有， 来料横辊印，挫划伤，小白斑点，色差白条印，振纹，双氧化边，双边浪 | 31310012 | 镍钝化卷 | 0.203-SPCC | 31310012 | 镍钝化卷 | 0.203-SPCC |  | 80 | MO001976 | MO001976-012 | NDHJ001 | 预镀镍模板 | 1924 | 2024-07-24 | 2024-07-25 | 5 | 2024-07-25 15:16:43 | 2024-07-25 15:34:32 | 江苏九天光电科技有限公司 | 256142 | 马晓飞 |  |  | 0.203 | 2010 | 590 | 1 | DL0024055098122 | 海金杜门：（0.203*590）平整后转东方分剪 | 1 | X线辊印(内30米挫伤划伤顶伤酒精斑停机印已夹纸 整卷操作侧1CM有线辊印AB面都有 来料横辊印，挫划伤，小白斑点，色差白条印，振纹，双氧化斑，双边浪) | 是 | 是 | 18 | 12
最终平整 | DL002405511311 | DL002405511311 | 九天850平整 | 合格 | 让步接收 | 甲 | 刘勇 | 2004 | 1942 | 0.9691 | 2060 | 0.203 | 590 | 海金杜门：光电850平整用普光棍Ra0.1-0.18um干平整，速度60-80m/min,厚度公差：0.193-0.213mm，硬度90-117HV，粗糙度0.075-0.5μm.转东方分剪, | 内30米挫伤划伤顶伤酒精斑停机印已夹纸 ,270-290米板面划伤挫伤停机印前后已夹纸（机器故障）。 尾部60米左右传动侧1CM有粘钢折印 ， 来料横辊印，挫划伤，小白斑点，色差白条印，振纹，双氧化边，双边浪 | 31310012 | 镍钝化卷 | 0.203-SPCC | 31310012 | 镍钝化卷 | 0.203-SPCC |  | 80 | MO001976 | MO001976-009 | NDHJ001 | 预镀镍模板 | 2004 | 2024-07-24 | 2024-07-25 | 5 | 2024-07-25 14:26:39 | 2024-07-25 14:30:01 | 江苏九天光电科技有限公司 | 256137 | 刘勇 |  |  | 0.203 | 2100 | 590 | 1 | DL002405511311 | 海金杜门：（0.203*590）平整后转东方分剪 | 1 | C擦伤(内30米挫伤划伤顶伤酒精斑停机印已夹纸 270-290米板面划伤挫伤停机印前后已夹纸（机器故障） 尾部60米左右传动侧1CM有粘钢折印 来料横辊印，挫划伤，小白斑点，色差白条印，振纹，双氧化斑，双边浪) | 是 | 是 | 4 | 9
最终平整 | DL002405511322 | DL002405511322 | 九天850平整 | 合格 | 让步接收 | 甲 | 马晓飞 | 1980 | 1930 | 0.9747 | 2040 | 0.203 | 590 | 海金杜门：光电850平整用普光棍Ra0.1-0.18um干平整，速度60-80m/min,厚度公差：0.193-0.213mm，硬度90-117HV，粗糙度0.075-0.5μm.转东方分剪, | 内80米操作侧1CM左右有撞伤亮斑 内30米挫伤划伤顶伤酒精斑停机印已夹纸 。来料横辊印，挫划伤，小白斑点，色差白条印，振纹，双氧化边，双边浪 | 31310012 | 镍钝化卷 | 0.203-SPCC | 31310012 | 镍钝化卷 | 0.203-SPCC |  | 80 | MO001976 | MO001976-006 | NDHJ001 | 预镀镍模板 | 1980 | 2024-07-24 | 2024-07-25 | 5 | 2024-07-25 12:50:46 | 2024-07-25 12:52:25 | 江苏九天光电科技有限公司 | 256134 | 马晓飞 |  |  | 0.203 | 2060 | 590 | 1 | DL002405511322 | 海金杜门：（0.203*590）平整后转东方分剪 | 1 | Z撞伤折印(内80米操作侧1CM左右有撞伤亮斑 内30米挫伤划伤顶伤酒精斑停机印已夹纸 来料横辊印，挫划伤，小白斑点，色差白条印，振纹，双氧化斑，双边浪) | 是 | 是 | 2 | 6
最终平整 | DL002405509822 | DL002405509822 | 九天850平整 | 合格 | 让步接收 | 甲 | 刘勇 | 1950 | 1908 | 0.9785 | 2020 | 0.203 | 590 | 海金杜门：光电850平整用普光棍Ra0.1-0.18um干平整，速度60-80m/min,厚度公差：0.193-0.213mm，硬度90-117HV，粗糙度0.075-0.5μm.转东方分剪, | 内40米挫伤划伤顶伤酒精斑停机印已夹纸。 内280米错边未开 ，来料横辊印，挫划伤，小白斑点，色差白条印，振纹，双氧化边，双边浪 | 31310012 | 镍钝化卷 | 0.203-SPCC | 31310012 | 镍钝化卷 | 0.203-SPCC |  | 80 | MO001976 | MO001976-001 | NDHJ001 | 预镀镍模板 | 1950 | 2024-07-24 | 2024-07-25 | 5 | 2024-07-25 11:37:28 | 2024-07-25 12:07:28 | 江苏九天光电科技有限公司 | 256129 | 刘勇 |  |  | 0.203 | 2030 | 590 | 1 | DL002405509822 | 海金杜门：（0.203*590）平整后转东方分剪 | 1 | B白斑(内40米挫伤划伤顶伤酒精斑停机印已夹纸 内280米挫编未开 来料横辊印，挫划伤，小白斑点，色差白条印，振纹，双氧化斑，双边浪) | 是 | 是 | 30 | 1
最终平整 | JG12240603312 | JG1224060331 | 九天800平整 | 合格 | 合格品 | 甲 | 朱俊 | 1576 | 1546 | 0.981 | 3300 | 0.1 | 610 | 平整 |  | 20100023 | 轧硬 | 0.4*610-SPCC | 30210015 | 光亮卷 | 0.1-SPCC |  | 60 | MO001043 | MO001043-003-02 | GLJ003 | 光亮卷前处理 模板 | 5880 | 2024-06-30 | 2024-06-30 | 2 | 2024-07-25 07:59:01 | 2024-07-25 07:59:30 | 江苏九天光电科技有限公司 | 197113 | 朱俊 |  |  | 0.1 | 3400 | 610 | 1 | JG12240603312 |  | 1 |  | 关闭 | 是 |  | 3
最终平整 | JG12240701791 | JG1224070179 | 九天850平整 | 合格 | 合格品 | 乙 | 钱九龙 | 2520 | 2466 | 0.9786 | 4560 | 0.1 | 710 | 平整 |  | 20100028 | 轧硬 | 0.4*710-SPCC | 30210015 | 光亮卷 | 0.1-SPCC |  | 60 | MO001357 | MO001357-009-01 | GLJ003 | 光亮卷前处理 模板 | 8240 | 2024-07-08 | 2024-07-08 | 5 | 2024-07-25 07:26:29 | 2024-07-25 07:55:03 | 江苏九天光电科技有限公司 | 227467 | 钱九龙 |  |  | 0.1 | 4550 | 710 | 1 | JG12240701791 |  | 1 |  | 是 | 是 | 4165 | 9
最终平整 | JG1224070074 | JG1224070074 | 九天800平整 | 返工 | 返工 | 甲 | 唐斌 | 6232 | 6210 | 0.9965 | 13190 | 0.1 | 610 | 平整 | 孔洞(2217-2672米操14-334毫米孔洞面积0.03-4.7共17个) | 20100023 | 轧硬 | 0.4*610-SPCC | 30210015 | 光亮卷 | 0.1-SPCC |  | 60 | MO001150 | MO001150-002 | GLJ003 | 光亮卷前处理 模板 | 6290 | 2024-07-03 | 2024-07-03 | 5 | 2024-07-25 07:00:42 | 2024-07-25 07:45:15 | 江苏九天光电科技有限公司 | 202922 | 朱俊 |  |  | 0.1 | 13317 | 610 | 1 | JG1224070074 |  | 0 | K孔洞(2217-2672米操14-334毫米孔洞面积0.03-4.7共17个) |  |  | 3087 | 2
最终平整 | JG12240701592 | JG1224070159 | 九天850平整 | 合格 | 让步接收 | 乙 | 张兴华 | 5620 | 5584 | 0.9936 | 10260 | 0.1 | 710 | 平整 | 孔洞(113/114米传704/705毫米分别0.27/0.54平方毫米) | 20100028 | 轧硬 | 0.4*710-SPCC | 30210015 | 光亮卷 | 0.1-SPCC |  | 60 | MO001317 | MO001317-001-02 | GLJ003 | 光亮卷前处理 模板 | 8300 | 2024-07-07 | 2024-07-07 | 5 | 2024-07-25 06:13:43 | 2024-07-25 07:26:02 | 江苏九天光电科技有限公司 | 215306 | 张兴华 |  |  | 0.1 | 10200 | 710 | 1 | JG12240701592 |  | 1 | K孔洞(113/114米传704/705毫米0.27/0.54平方毫米) | 是 | 是 | 4759 | 1
最终平整 | JG1224070209 | JG1224070209 | 九天800平整 | 返工 | 返工 | 甲 | 朱俊 | 6244 | 6192 | 0.9917 | 13230 | 0.1 | 610 | 平整 | 孔洞(4404米操590毫米叠带孔洞面积5.6) | 20100023 | 轧硬 | 0.4*610-SPCC | 30210015 | 光亮卷 | 0.1-SPCC |  | 60 | MO001528 | MO001528-013 | GLJ003 | 光亮卷前处理 模板 | 6295 | 2024-07-12 | 2024-07-12 | 5 | 2024-07-25 06:52:36 | 2024-07-25 06:53:54 | 江苏九天光电科技有限公司 | 238814 | 朱俊 |  |  | 0.1 | 13380 | 610 | 1 | JG1224070209 |  | 0 | K孔洞(4404米操590毫米叠带孔洞面积5.6) | 否 | 否 | 3294 | 13
最终平整 | JG12240701831 | JG1224070183 | 九天850平整 | 返工 | 返工 | 乙 | 钱九龙 | 5588 | 5518 | 0.9875 | 10120 | 0.1 | 710 | 平整 | 缺口(内1100米传1-2厘米间断粘钢缺口），尾部400米板型差操5-10厘米拉伸折印 | 20100028 | 轧硬 | 0.4*710-SPCC | 30210015 | 光亮卷 | 0.1-SPCC |  | 60 | MO001357 | MO001357-011-01 | GLJ003 | 光亮卷前处理 模板 | 8270 | 2024-07-08 | 2024-07-08 | 2 | 2024-07-25 05:11:27 | 2024-07-25 06:13:25 | 江苏九天光电科技有限公司 | 227469 | 钱九龙 |  |  | 0.1 | 10100 | 710 | 1 | JG12240701831 |  | 1 | Q缺口(内1100米传1-2厘米间断粘钢缺口，尾部400米版型差操5-10厘米拉伸折印) | 是 | 是 | 5667 | 11
最终平整 | JG12240701642 | JG1224070164 | 九天850平整 | 合格 | 合格品 | 乙 | 张兴华 | 5620 | 5542 | 0.9861 | 10190 | 0.1 | 710 | 平整 |  | 20100028 | 轧硬 | 0.4*710-SPCC | 30210015 | 光亮卷 | 0.1-SPCC |  | 60 | MO001357 | MO001357-002-02 | GLJ003 | 光亮卷前处理 模板 | 8285 | 2024-07-08 | 2024-07-08 | 5 | 2024-07-25 03:58:31 | 2024-07-25 05:11:05 | 江苏九天光电科技有限公司 | 227460 | 张兴华 |  |  | 0.1 | 10150 | 710 | 1 | JG12240701642 |  | 1 |  | 是 | 是 | 5667 | 2
最终平整 | JG1224070272 | JG1224070272 | 九天800平整 | 合格 | 合格品 | 甲 | 唐斌 | 7102 | 7054 | 0.9932 | 9550 | 0.15 | 610 | 平整 |  | 20100023 | 轧硬 | 0.4*610-SPCC | 30210011 | 光亮卷 | 0.15-SPCC |  | 60 | MO001446 | MO001446-024 | GLJ003 | 光亮卷前处理 模板 | 7170 | 2024-07-10 | 2024-07-10 | 5 | 2024-07-25 04:52:01 | 2024-07-25 04:52:42 | 江苏九天光电科技有限公司 | 235113 | 唐斌 |  |  | 0.15 | 9640 | 610 | 1 | JG1224070272 |  | 1 |  | 是 | 是 | 6069 | 24
最终平整 | JG1224070259 | JG1224070259 | 九天800平整 | 合格 | 合格品 | 甲 | 朱俊 | 6994 | 6964 | 0.9957 | 9450 | 0.15 | 610 | 平整 |  | 20100023 | 轧硬 | 0.4*610-SPCC | 30210011 | 光亮卷 | 0.15-SPCC |  | 60 | MO001446 | MO001446-017 | GLJ003 | 光亮卷前处理 模板 | 7075 | 2024-07-10 | 2024-07-10 | 5 | 2024-07-25 04:48:42 | 2024-07-25 04:49:19 | 江苏九天光电科技有限公司 | 235097 | 朱俊 |  |  | 0.15 | 9538 | 610 | 1 | JG1224070259 |  | 1 |  | 是 | 是 | 5845 | 17
最终平整 | JG1224070264 | JG1224070264 | 九天800平整 | 合格 | 合格品 | 甲 | 唐斌 | 7070 | 7044 | 0.9963 | 9510 | 0.15 | 610 | 平整 |  | 20100023 | 轧硬 | 0.4*610-SPCC | 30210011 | 光亮卷 | 0.15-SPCC |  | 60 | MO001446 | MO001446-020 | GLJ003 | 光亮卷前处理 模板 | 7135 | 2024-07-10 | 2024-07-10 | 5 | 2024-07-25 04:45:39 | 2024-07-25 04:46:16 | 江苏九天光电科技有限公司 | 235100 | 唐斌 |  |  | 0.15 | 9550 | 610 | 1 | JG1224070264 |  | 1 |  | 是 | 是 | 5647 | 20
最终平整 | JG12240701202 | JG1224070120 | 九天850平整 | 合格 | 让步接收 | 乙 | 钱九龙 | 5670 | 5644 | 0.9954 | 10300 | 0.1 | 710 | 平整 | 内30米标记孔洞多作废带。 | 20100028 | 轧硬 | 0.4*710-SPCC | 30210015 | 光亮卷 | 0.1-SPCC |  | 60 | MO001211 | MO001211-003-02 | GLJ003 | 光亮卷前处理 模板 | 8340 | 2024-07-05 | 2024-07-05 | 5 | 2024-07-25 02:55:33 | 2024-07-25 03:58:14 | 江苏九天光电科技有限公司 | 206674 | 钱九龙 |  |  | 0.1 | 10250 | 710 | 1 | JG12240701202 |  | 1 | K孔洞(内30米标记孔洞多) | 是 | 是 | 5517 | 3
最终平整 | JG12240701761 | JG1224070176 | 九天850平整 | 合格 | 合格品 | 乙 | 张兴华 | 5500 | 5468 | 0.9942 | 10000 | 0.1 | 710 | 平整 |  | 20100028 | 轧硬 | 0.4*710-SPCC | 30210015 | 光亮卷 | 0.1-SPCC |  | 60 | MO001357 | MO001357-008-01 | GLJ003 | 光亮卷前处理 模板 | 8285 | 2024-07-08 | 2024-07-08 | 5 | 2024-07-25 01:52:28 | 2024-07-25 02:55:11 | 江苏九天光电科技有限公司 | 227466 | 张兴华 |  |  | 0.1 | 9970 | 710 | 1 | JG12240701761 |  | 1 |  | 是 | 是 | 5719 | 8
最终平整 | JG122407016822 | JG1224070168 | 九天850平整 | 其他入库 | 成品退库 | 乙 | 钱九龙 | 900 | 900 | 1 | 1650 | 0.1 | 710 | 平整 | 短带 | 20100028 | 轧硬 | 0.4*710-SPCC | 30210015 | 光亮卷 | 0.1-SPCC |  | 60 | MO001357 | MO001357-004-02-02 | GLJ003 | 光亮卷前处理 模板 | 8275 | 2024-07-08 | 2024-07-08 | 5 | 2024-07-24 23:58:12 | 2024-07-25 01:52:09 | 江苏九天光电科技有限公司 |  | 钱九龙 |  | 1 | 0.1 | 1650 | 710 | 1 | JG122407016822 |  | 1 |  | 是 | 是 | 3373 | 4
最终平整 | JG122407016821 | JG1224070168 | 九天850平整 | 合格 | 合格品 | 乙 | 钱九龙 | 4734 | 4734 | 1 | 8750 | 0.1 | 710 | 平整 |  | 20100028 | 轧硬 | 0.4*710-SPCC | 30210015 | 光亮卷 | 0.1-SPCC |  | 60 | MO001357 | MO001357-004-02-01 | GLJ003 | 光亮卷前处理 模板 | 8275 | 2024-07-08 | 2024-07-08 | 5 | 2024-07-24 23:58:12 | 2024-07-25 01:52:09 | 江苏九天光电科技有限公司 |  | 钱九龙 |  | 1 | 0.1 | 8750 | 710 | 1 | JG122407016821 |  | 1 |  | 是 | 是 | 3373 | 4
最终平整 | JG1224070233 | JG1224070233 | 九天800平整 | 合格 | 合格品 | 甲 | 唐斌 | 5330 | 5256 | 0.9861 | 7080 | 0.15 | 610 | 平整 |  | 20100023 | 轧硬 | 0.4*610-SPCC | 30210011 | 光亮卷 | 0.15-SPCC |  | 60 | MO001446 | MO001446-001 | GLJ003 | 光亮卷前处理 模板 | 5385 | 2024-07-10 | 2024-07-10 | 5 | 2024-07-25 00:50:49 | 2024-07-25 00:51:21 | 江苏九天光电科技有限公司 | 235072 | 唐斌 |  |  | 0.15 | 7218 | 610 | 1 | JG1224070233 |  | 1 |  | 是 | 是 | 6008 | 1
最终平整 | JG1224070182 | JG1224070182 | 九天850平整 | 合格 | 让步接收 | 乙 | 张兴华 | 5420 | 5380 | 0.9926 | 6740 | 0.145 | 710 | 平整 | 粘钢折印（尾1000米左右传2-4cm） | 20100028 | 轧硬 | 0.4*710-SPCC | 30210008 | 光亮卷 | 0.145-SPCC |  | 60 | MO001356 | MO001356-012 | GLJ003 | 光亮卷前处理 模板 | 5525 | 2024-07-08 | 2024-07-08 | 5 | 2024-07-24 23:03:49 | 2024-07-24 23:57:56 | 江苏九天光电科技有限公司 | 227455 | 张兴华 |  |  | 0.145 | 6630 | 710 | 1 | JG1224070182 |  | 1 |  | 是 | 是 | 7190 | 12
最终平整 | JG1224070062 | JG1224070062 | 九天800平整 | 合格 | 合格品 | 甲 | 朱俊 | 5340 | 5304 | 0.9933 | 7160 | 0.15 | 610 | 平整 |  | 20100023 | 轧硬 | 0.4*610-SPCC | 30210011 | 光亮卷 | 0.15-SPCC |  | 60 | MO001144 | MO001144-018 | GLJ003 | 光亮卷前处理 模板 | 5400 | 2024-07-03 | 2024-07-03 | 5 | 2024-07-24 23:31:20 | 2024-07-24 23:31:51 | 江苏九天光电科技有限公司 | 202802 | 朱俊 |  |  | 0.15 | 7249 | 610 | 1 | JG1224070062 |  | 1 |  | 是 | 是 | 8505 | 18
最终平整 | JG1224070181 | JG1224070181 | 九天850平整 | 合格 | 合格品 | 乙 | 钱九龙 | 5420 | 5374 | 0.9915 | 6660 | 0.145 | 710 | 平整 |  | 20100028 | 轧硬 | 0.4*710-SPCC | 30210008 | 光亮卷 | 0.145-SPCC |  | 60 | MO001356 | MO001356-011 | GLJ003 | 光亮卷前处理 模板 | 5515 | 2024-07-08 | 2024-07-08 | 5 | 2024-07-24 22:20:43 | 2024-07-24 23:03:32 | 江苏九天光电科技有限公司 | 227454 | 钱九龙 |  |  | 0.145 | 6620 | 710 | 1 | JG1224070181 |  | 1 |  | 是 | 是 | 9493 | 11
最终平整 | JG12240701841 | JG1224070184 | 九天850平整 | 合格 | 合格品 | 乙 | 张兴华 | 5700 | 5660 | 0.993 | 10360 | 0.1 | 710 | 平整 |  | 20100028 | 轧硬 | 0.4*710-SPCC | 30210015 | 光亮卷 | 0.1-SPCC |  | 60 | MO001357 | MO001357-012-01 | GLJ003 | 光亮卷前处理 模板 | 8280 | 2024-07-08 | 2024-07-08 | 5 | 2024-07-24 21:00:33 | 2024-07-24 22:20:21 | 江苏九天光电科技有限公司 | 227470 | 张兴华 |  |  | 0.1 | 10300 | 710 | 1 | JG12240701841 |  | 1 |  | 是 | 是 | 5548 | 12
最终平整 | DL002405509821 | DL002405509821 | 九天850平整 | 合格 | 让步接收 | 甲 | 刘勇 | 1952 | 1910 | 0.9785 | 2030 | 0.203 | 590 | 海金杜门：光电850平整用普光棍Ra0.1-0.18um干平整，速度60-80m/min,厚度公差：0.193-0.213mm，硬度90-117HV，粗糙度0.075-0.5μm.转东方分剪, | 内30米挫伤划伤酒精斑停机印已夹纸 ，来料横辊印，板面偶有挫划伤，小白斑点，色差条印，双边浪双氧化边，振纹，暗线印不明显，水印 操作侧5CM左右有白条线印 | 31310012 | 镍钝化卷 | 0.203-SPCC | 31310012 | 镍钝化卷 | 0.203-SPCC |  | 80 | MO001976 | MO001976-003 | NDHJ001 | 预镀镍模板 | 1952 | 2024-07-24 | 2024-07-25 | 5 | 2024-07-24 19:12:41 | 2024-07-24 19:27:41 | 江苏九天光电科技有限公司 | 256131 | 刘勇 |  |  | 0.203 | 2030 | 590 | 1 | DL002405509821 | 海金杜门：（0.203*590）平整后转东方分剪 | 1 | B白斑( 内30米挫伤划伤酒精斑停机印已夹纸 来料横辊印，板面偶有挫划伤，小白斑点，色差条印，双边浪双氧化边振纹暗线印不明显水印 操作侧5CM左右有白条线印) | 是 | 是 | 15 | 3
最终平整 | DL0024055115121 | DL0024055115121 | 九天850平整 | 合格 | 合格品 | 甲 | 马晓飞 | 1870 | 1830 | 0.9786 | 1940 | 0.203 | 590 | 海金杜门：光电850平整用普光棍Ra0.1-0.18um干平整，速度60-80m/min,厚度公差：0.193-0.213mm，硬度90-117HV，粗糙度0.075-0.5μm.转东方分剪, | 内30米挫伤划伤酒精斑停机印已夹纸 传动侧17.5CM左右有线印 来料横辊印，板面偶有挫划伤，小白斑点，色差条印，双边浪双氧化边振纹 ，1700米左右后传动侧1CM左右有粘钢折印 | 31310012 | 镍钝化卷 | 0.203-SPCC | 31310012 | 镍钝化卷 | 0.203-SPCC |  | 80 | MO001976 | MO001976-011 | NDHJ001 | 预镀镍模板 | 1870 | 2024-07-24 | 2024-07-25 | 5 | 2024-07-24 18:36:59 | 2024-07-24 18:53:20 | 江苏九天光电科技有限公司 | 256139 | 马晓飞 |  |  | 0.203 | 1950 | 590 | 1 | DL0024055115121 | 海金杜门：（0.203*590）平整后转东方分剪 | 1 | B白斑(内30米挫伤划伤酒精斑停机印已夹纸 传动侧17.5CM左右有线印 来料横辊印，板面偶有挫划伤，小白斑点，色差条印，双边浪双氧化边振纹 1700米左右后传动侧1CM左右有粘钢折印) | 是 | 是 | 17 | 11
最终平整 | DL002405511313 | DL002405511313 | 九天850平整 | 合格 | 让步接收 | 甲 | 刘勇 | 1976 | 1934 | 0.9787 | 2060 | 0.203 | 590 | 海金杜门：光电850平整用普光棍Ra0.1-0.18um干平整，速度60-80m/min,厚度公差：0.193-0.213mm，硬度90-117HV，粗糙度0.075-0.5μm.转东方分剪, | 内30米挫伤划伤酒精斑停机印已夹纸 ，来料横辊印，板面偶有挫划伤，小白斑点，色差条印，双氧化边振纹 ，尾部80米左右传动侧12CM左右有粘钢点印 | 31310012 | 镍钝化卷 | 0.203-SPCC | 31310012 | 镍钝化卷 | 0.203-SPCC |  | 80 | MO001976 | MO001976-002 | NDHJ001 | 预镀镍模板 | 1976 | 2024-07-24 | 2024-07-25 | 5 | 2024-07-24 17:51:25 | 2024-07-24 18:07:48 | 江苏九天光电科技有限公司 | 256130 | 刘勇 |  |  | 0.203 | 2070 | 590 | 1 | DL002405511313 | 海金杜门：（0.203*590）平整后转东方分剪 | 1 | B白斑(内30米挫伤划伤酒精斑停机印已夹纸 来料横辊印，板面偶有挫划伤，小白斑点，色差条印，双氧化边振纹 尾部80米左右传动侧12CM左右有粘钢点印) | 是 | 是 | 16 | 2
最终平整 | DL002405511323 | DL002405511323 | 九天850平整 | 合格 | 让步接收 | 甲 | 马晓飞 | 2002 | 1934 | 0.966 | 2060 | 0.203 | 590 | 海金杜门：光电850平整用普光棍Ra0.1-0.18um干平整，速度60-80m/min,厚度公差：0.193-0.213mm，硬度90-117HV，粗糙度0.075-0.5μm.转东方分剪, | 尾部50米操作侧2CM左右粘钢折印，内50米挫伤划伤酒精斑停机印已夹纸， 内528米纠编故障，收卷不齐，有点跑卷， 来料横辊印，板面偶有挫划伤，小白斑点，色差条印，双氧化边振纹 | 31310012 | 镍钝化卷 | 0.203-SPCC | 31310012 | 镍钝化卷 | 0.203-SPCC |  | 80 | MO001976 | MO001976-010 | NDHJ001 | 预镀镍模板 | 2002 | 2024-07-24 | 2024-07-25 | 5 | 2024-07-24 16:08:10 | 2024-07-24 16:13:03 | 江苏九天光电科技有限公司 | 256138 | 马晓飞 |  |  | 0.203 | 2090 | 590 | 1 | DL002405511323 | 海金杜门：（0.203*590）平整后转东方分剪 | 1 | N粘钢折印(尾部50米操作侧2CM左右粘钢折印 内50米挫伤划伤酒精斑停机印已夹纸 内528米纠编故障，收卷不齐，有点跑卷 来料横辊印，板面偶有挫划伤，小白斑点，色差条印，双氧化边振纹) | 是 | 是 | 5 | 10
最终平整 | DL0024055098121 | DL0024055098121 | 九天850平整 | 合格 | 让步接收 | 甲 | 刘勇 | 1862 | 1792 | 0.9624 | 1910 | 0.203 | 590 | 海金杜门：光电850平整用普光棍Ra0.1-0.18um干平整，速度60-80m/min,厚度公差：0.193-0.213mm，硬度90-117HV，粗糙度0.075-0.5μm.转东方分剪, | 内30米挫伤划伤酒精斑停机印已夹纸，内60米板面有酒精斑 ，620-650米板面挫伤划伤停机印（前后已夹纸（机器故障）），650米机器故障收卷不齐，1380/1880米黑斑 ，1700米有垃圾掉入有顶伤印 ，来料横辊印，板面偶有挫划伤，小白斑点，色差条印，双氧化边振纹 | 31310012 | 镍钝化卷 | 0.203-SPCC | 31310012 | 镍钝化卷 | 0.203-SPCC |  | 80 | MO001976 | MO001976-004 | NDHJ001 | 预镀镍模板 | 1862 | 2024-07-24 | 2024-07-25 | 5 | 2024-07-24 14:29:21 | 2024-07-24 14:41:44 | 江苏九天光电科技有限公司 | 256132 | 刘勇 |  |  | 0.203 | 1950 | 590 | 1 | DL0024055098121 | 海金杜门：（0.203*590）平整后转东方分剪 | 1 | H黑斑(1380/1880米黑斑 内30米挫伤划伤酒精斑停机印已夹纸内60米板面有酒精斑 620-650米板面挫伤划伤停机印前后已夹纸（机器故障）1700米有垃圾掉入有顶伤印 来料横辊印，板面偶有挫划伤，小白斑点，色差条印，双氧化边振纹) | 是 | 是 | 12 | 4
最终平整 | JG1224070235 | JG1224070235 | 九天800平整 | 合格 | 让步接收 | 甲 | 朱俊 | 7164 | 7100 | 0.9911 | 9540 | 0.15 | 610 | 平整 | 色差（1950米左右来料跑偏色差印） | 20100023 | 轧硬 | 0.4*610-SPCC | 30210011 | 光亮卷 | 0.15-SPCC |  | 60 | MO001446 | MO001446-013 | GLJ003 | 光亮卷前处理 模板 | 7250 | 2024-07-10 | 2024-07-10 | 2 | 2024-07-24 06:23:31 | 2024-07-24 06:24:16 | 江苏九天光电科技有限公司 | 235085 | 朱俊 |  |  | 0.15 | 9638 | 610 | 1 | JG1224070235 |  | 1 |  | 是 | 是 | 6421 | 13
最终平整 | JG1224070269 | JG1224070269 | 九天850平整 | 合格 | 合格品 | 乙 | 钱九龙 | 5348 | 5290 | 0.9892 | 7240 | 0.15 | 610 | 平整 |  | 20100023 | 轧硬 | 0.4*610-SPCC | 30210011 | 光亮卷 | 0.15-SPCC |  | 60 | MO001446 | MO001446-009 | GLJ003 | 光亮卷前处理 模板 | 5400 | 2024-07-10 | 2024-07-10 | 2 | 2024-07-24 05:51:42 | 2024-07-24 06:16:08 | 江苏九天光电科技有限公司 | 235080 | 钱九龙 |  |  | 0.15 | 7241 | 610 | 1 | JG1224070269 |  | 1 |  | 是 | 是 | 7278 | 9
最终平整 | JG1224070263 | JG1224070263 | 九天850平整 | 合格 | 合格品 | 乙 | 张兴华 | 7070 | 7030 | 0.9943 | 9700 | 0.15 | 610 | 平整 |  | 20100023 | 轧硬 | 0.4*610-SPCC | 30210011 | 光亮卷 | 0.15-SPCC |  | 60 | MO001446 | MO001446-019 | GLJ003 | 光亮卷前处理 模板 | 7150 | 2024-07-10 | 2024-07-10 | 2 | 2024-07-24 04:38:31 | 2024-07-24 05:51:16 | 江苏九天光电科技有限公司 | 235099 | 张兴华 |  |  | 0.15 | 9620 | 610 | 1 | JG1224070263 |  | 1 |  | 是 | 是 | 5432 | 19
最终平整 | JG1224070255 | JG1224070255 | 九天800平整 | 合格 | 合格品 | 甲 | 唐斌 | 7108 | 7060 | 0.9932 | 9520 | 0.15 | 610 | 平整 |  | 20100023 | 轧硬 | 0.4*610-SPCC | 30210011 | 光亮卷 | 0.15-SPCC |  | 60 | MO001446 | MO001446-015 | GLJ003 | 光亮卷前处理 模板 | 7175 | 2024-07-10 | 2024-07-10 | 2 | 2024-07-24 05:16:00 | 2024-07-24 05:16:36 | 江苏九天光电科技有限公司 | 235091 | 唐斌 |  |  | 0.15 | 9617 | 610 | 1 | JG1224070255 |  | 1 |  | 是 | 是 | 7510 | 15
最终平整 | JG1224070256 | JG1224070256 | 九天800平整 | 合格 | 合格品 | 甲 | 朱俊 | 7108 | 7056 | 0.9927 | 9530 | 0.15 | 610 | 平整 |  | 20100023 | 轧硬 | 0.4*610-SPCC | 30210011 | 光亮卷 | 0.15-SPCC |  | 60 | MO001446 | MO001446-016 | GLJ003 | 光亮卷前处理 模板 | 7160 | 2024-07-10 | 2024-07-10 | 2 | 2024-07-24 05:13:17 | 2024-07-24 05:13:49 | 江苏九天光电科技有限公司 | 235092 | 朱俊 |  |  | 0.15 | 9625 | 610 | 1 | JG1224070256 |  | 1 |  | 是 | 是 | 7509 | 16
最终平整 | JG1224070283 | JG1224070283 | 九天800平整 | 合格 | 让步接收 | 甲 | 唐斌 | 6704 | 6658 | 0.9931 | 9430 | 0.15 | 610 | 平整 | 脱皮(内475米操作侧5-10公分间断性轻微脱皮) | 20100023 | 轧硬 | 0.4*610-SPCC | 30210011 | 光亮卷 | 0.15-SPCC |  | 60 | MO001477 | MO001477-003 | GLJ003 | 光亮卷前处理 模板 | 6770 | 2024-07-11 | 2024-07-11 | 3 | 2024-07-24 05:09:54 | 2024-07-24 05:11:26 | 江苏九天光电科技有限公司 | 236574 | 唐斌 |  |  | 0.15 | 9541 | 610 | 1 | JG1224070283 |  | 1 | T脱皮(内475米操作侧5-10公分间断性轻微脱皮) | 是 | 是 | 6394 | 3
最终平整 | JG1224070260 | JG1224070260 | 九天850平整 | 合格 | 让步接收 | 乙 | 钱九龙 | 6980 | 6950 | 0.9957 | 9580 | 0.15 | 610 | 平整 | 孔洞(111/116米传538毫米2个0.09,116米传517毫米1个0.09平方毫米) | 20100023 | 轧硬 | 0.4*610-SPCC | 30210011 | 光亮卷 | 0.15-SPCC |  | 60 | MO001446 | MO001446-018 | GLJ003 | 光亮卷前处理 模板 | 7060 | 2024-07-10 | 2024-07-10 | 5 | 2024-07-24 03:38:16 | 2024-07-24 04:38:09 | 江苏九天光电科技有限公司 | 235098 | 钱九龙 |  |  | 0.15 | 9520 | 610 | 1 | JG1224070260 |  | 1 | K孔洞(111/116米传538毫米0.09,116米传517毫米0.09平方毫米) | 是 | 是 | 6588 | 18
最终平整 | JG1224070300 | JG1224070300 | 九天850平整 | 合格 | 合格品 | 乙 | 张兴华 | 6620 | 6568 | 0.9921 | 9500 | 0.15 | 610 | 平整 |  | 20100023 | 轧硬 | 0.4*610-SPCC | 30210011 | 光亮卷 | 0.15-SPCC |  | 60 | MO001477 | MO001477-020 | GLJ003 | 光亮卷前处理 模板 | 6680 | 2024-07-11 | 2024-07-11 | 3 | 2024-07-24 02:39:47 | 2024-07-24 03:37:53 | 江苏九天光电科技有限公司 | 236591 | 张兴华 |  |  | 0.15 | 9482 | 610 | 1 | JG1224070300 |  | 1 |  | 是 | 是 | 6289 | 20
最终平整 | JG1224070049 | JG1224070049 | 九天850平整 | 合格 | 合格品 | 乙 | 钱九龙 | 5366 | 5320 | 0.9914 | 7260 | 0.15 | 610 | 平整 |  | 20100023 | 轧硬 | 0.4*610-SPCC | 30210011 | 光亮卷 | 0.15-SPCC |  | 60 | MO001144 | MO001144-009 | GLJ003 | 光亮卷前处理 模板 | 5430 | 2024-07-03 | 2024-07-03 | 2 | 2024-07-24 01:59:51 | 2024-07-24 02:39:23 | 江苏九天光电科技有限公司 | 202792 | 钱九龙 |  |  | 0.15 | 7253 | 610 | 1 | JG1224070049 |  | 1 |  | 是 | 是 | 7419 | 9
最终平整 | JG0024060073 | JG0024060073 | 九天850平整 | 合格 | 合格品 | 乙 | 张兴华 | 5046 | 5010 | 0.9929 | 7180 | 0.15 | 610 | 平整 |  | 20100082 | 轧硬 | 0.6*610-SPCC | 30210011 | 光亮卷 | 0.15-SPCC |  | 60 | MO000969 | MO000969-005 | GLJ003 | 光亮卷前处理 模板 | 5120 | 2024-06-25 | 2024-06-25 | 2 | 2024-07-24 01:00:07 | 2024-07-24 01:59:35 | 江苏九天光电科技有限公司 | 193546 | 张兴华 |  |  | 0.15 | 7185 | 610 | 1 | JG0024060073 |  | 1 |  | 关闭 | 是 |  | 5
最终平整 | JG1224070202 | JG1224070202 | 九天800平整 | 合格 | 合格品 | 甲 | 朱俊 | 5330 | 5300 | 0.9944 | 7160 | 0.15 | 610 | 平整 |  | 20100023 | 轧硬 | 0.4*610-SPCC | 30210011 | 光亮卷 | 0.15-SPCC |  | 60 | MO001353 | MO001353-004 | GLJ003 | 光亮卷前处理 模板 | 5415 | 2024-07-08 | 2024-07-08 | 2 | 2024-07-24 01:08:04 | 2024-07-24 01:08:34 | 江苏九天光电科技有限公司 | 227426 | 朱俊 |  |  | 0.15 | 7200 | 610 | 1 | JG1224070202 |  | 1 |  | 是 | 是 | 6539 | 4
最终平整 | JG1224070045 | JG1224070045 | 九天850平整 | 合格 | 让步接收 | 乙 | 钱九龙 | 5362 | 5314 | 0.991 | 7290 | 0.15 | 610 | 平整 | 粘钢折印(尾部300米操3-5厘米) | 20100023 | 轧硬 | 0.4*610-SPCC | 30210011 | 光亮卷 | 0.15-SPCC |  | 60 | MO001144 | MO001144-007 | GLJ003 | 光亮卷前处理 模板 | 5445 | 2024-07-03 | 2024-07-03 | 2 | 2024-07-24 00:11:54 | 2024-07-24 00:59:41 | 江苏九天光电科技有限公司 | 202790 | 钱九龙 |  |  | 0.15 | 7280 | 610 | 1 | JG1224070045 |  | 1 | Z折印(尾部300米操3-5厘米粘钢折印) | 是 | 是 | 8552 | 7
最终平整 | JG0024060068 | JG0024060068 | 九天800平整 | 合格 | 让步接收 | 甲 | 朱俊 | 5088 | 5056 | 0.9937 | 7090 | 0.15 | 610 | 平整 | 孔洞(6780米操594毫米孔洞面积0.79) | 20100082 | 轧硬 | 0.6*610-SPCC | 30210011 | 光亮卷 | 0.15-SPCC |  | 60 | MO000961 | MO000961-002 | GLJ003 | 光亮卷前处理 模板 | 5170 | 2024-06-25 | 2024-06-25 | 2 | 2024-07-24 00:21:03 | 2024-07-24 00:22:29 | 江苏九天光电科技有限公司 | 193330 | 朱俊 |  |  | 0.15 | 7173 | 610 | 1 | JG0024060068 |  | 1 | K孔洞(6780米操594毫米孔洞面积0.79) | 关闭 | 是 |  | 2
最终平整 | JG1224070185 | JG1224070185 | 九天850平整 | 合格 | 合格品 | 乙 | 张兴华 | 5382 | 5332 | 0.9907 | 7310 | 0.15 | 610 | 平整 |  | 20100023 | 轧硬 | 0.4*610-SPCC | 30210011 | 光亮卷 | 0.15-SPCC |  | 60 | MO001353 | MO001353-001 | GLJ003 | 光亮卷前处理 模板 | 5425 | 2024-07-08 | 2024-07-08 | 2 | 2024-07-23 23:26:16 | 2024-07-24 00:11:34 | 江苏九天光电科技有限公司 | 227423 | 张兴华 |  |  | 0.15 | 7307 | 610 | 1 | JG1224070185 |  | 1 |  | 是 | 是 | 6583 | 1
最终平整 | JG0024060067 | JG0024060067 | 九天850平整 | 合格 | 合格品 | 乙 | 钱九龙 | 5086 | 5034 | 0.9898 | 7160 | 0.15 | 610 | 平整 |  | 20100082 | 轧硬 | 0.6*610-SPCC | 30210011 | 光亮卷 | 0.15-SPCC |  | 60 | MO000961 | MO000961-001 | GLJ003 | 光亮卷前处理 模板 | 5180 | 2024-06-25 | 2024-06-25 | 2 | 2024-07-23 22:36:10 | 2024-07-23 23:25:53 | 江苏九天光电科技有限公司 | 193329 | 钱九龙 |  |  | 0.15 | 7168 | 610 | 1 | JG0024060067 |  | 1 |  | 关闭 | 是 |  | 1
最终平整 | JG1224070058 | JG1224070058 | 九天800平整 | 合格 | 合格品 | 甲 | 唐斌 | 5250 | 5230 | 0.9962 | 7170 | 0.15 | 610 | 平整 |  | 20100023 | 轧硬 | 0.4*610-SPCC | 30210011 | 光亮卷 | 0.15-SPCC |  | 60 | MO001144 | MO001144-014 | GLJ003 | 光亮卷前处理 模板 | 5400 | 2024-07-03 | 2024-07-03 | 2 | 2024-07-23 22:52:53 | 2024-07-23 22:53:25 | 江苏九天光电科技有限公司 | 202798 | 唐斌 |  |  | 0.15 | 7250 | 610 | 1 | JG1224070058 |  | 1 |  | 是 | 是 | 4861 | 14
最终平整 | JG1224070268 | JG1224070268 | 九天850平整 | 合格 | 让步接收 | 乙 | 张兴华 | 7060 | 7016 | 0.9938 | 9620 | 0.15 | 610 | 平整 | 厚薄公差(540-580米标记公差0.14-0.162) | 20100023 | 轧硬 | 0.4*610-SPCC | 30210011 | 光亮卷 | 0.15-SPCC |  | 60 | MO001446 | MO001446-022 | GLJ003 | 光亮卷前处理 模板 | 7135 | 2024-07-10 | 2024-07-10 | 2 | 2024-07-23 21:48:25 | 2024-07-23 22:35:43 | 江苏九天光电科技有限公司 | 235102 | 张兴华 |  |  | 0.15 | 9550 | 610 | 1 | JG1224070268 |  | 1 | H厚薄公差(540-580米标记公差0.14-0.162) | 是 | 是 | 6408 | 22
最终平整 | JG1224070046 | JG1224070046 | 九天800平整 | 合格 | 合格品 | 甲 | 朱俊 | 5356 | 5328 | 0.9948 | 7180 | 0.15 | 610 | 平整 |  | 20100023 | 轧硬 | 0.4*610-SPCC | 30210011 | 光亮卷 | 0.15-SPCC |  | 60 | MO001144 | MO001144-008 | GLJ003 | 光亮卷前处理 模板 | 5420 | 2024-07-03 | 2024-07-03 | 2 | 2024-07-23 21:55:26 | 2024-07-23 21:55:56 | 江苏九天光电科技有限公司 | 202791 | 朱俊 |  |  | 0.15 | 7275 | 610 | 1 | JG1224070046 |  | 1 |  | 是 | 是 | 8994 | 8
最终平整 | JG12240701412 | JG1224070141 | 九天850平整 | 其他入库 | 协议品 | 甲 | 刘勇 | 3100 | 3100 | 1 | 5670 | 0.1 | 710 | 平整 |  | 20100028 | 轧硬 | 0.4*710-SPCC | 30210015 | 光亮卷 | 0.145-SPCC |  | 60 | MO001315 | MO001315-011-02 | GLJ003 | 光亮卷前处理 模板 | 5505 | 2024-07-07 | 2024-07-07 | 2 | 2024-07-23 11:14:28 | 2024-07-23 11:15:20 | 江苏九天光电科技有限公司 |  | 刘勇 |  | 1 | 0.1 | 5670 | 710 | 1 | JG12240701412 |  | 1 |  | 是 | 是 | 4077 | 11
最终平整 | JG12240701411 | JG1224070141 | 九天850平整 | 其他入库 | 协议品 | 甲 | 刘勇 | 2060 | 2060 | 1 | 3880 | 0.1 | 710 | 平整 |  | 20100028 | 轧硬 | 0.4*710-SPCC | 30210015 | 光亮卷 | 0.145-SPCC |  | 60 | MO001315 | MO001315-011-01 | GLJ003 | 光亮卷前处理 模板 | 5505 | 2024-07-07 | 2024-07-07 | 2 | 2024-07-23 11:14:28 | 2024-07-23 11:15:20 | 江苏九天光电科技有限公司 |  | 刘勇 |  | 1 | 0.1 | 3880 | 710 | 1 | JG12240701411 |  | 1 |  | 是 | 是 | 4077 | 11
平整翻包 | JG1224060237112 | JG12240602371 | 九天850平整 | 其他入库 | 协议品 | 甲 | 刘勇 | 1600 | 1600 | 1 | 2820 | 0.1 | 760 |  | 短带 | 20500018 | 光亮卷半成品 | 0.1-SPCC | 30210015 | 光亮卷 | 0.1-SPCC |  | 61 | MO001598 | MO001598-004-01-02 | GLJ003 | 光亮卷前处理 模板 | 7220 | 2024-07-14 | 2024-07-14 | 3 | 2024-07-23 10:45:47 | 2024-07-23 10:48:04 | 江苏九天光电科技有限公司 |  | 刘勇 |  | 1 | 0.1 | 2820 | 760 | 1 | JG1224060237112 |  | 1 |  | 是 | 是 | 3 | 4
平整翻包 | JG1224060237111 | JG12240602371 | 九天850平整 | 合格 | 合格品 | 甲 | 刘勇 | 1932 | 1932 | 1 | 3300 | 0.1 | 760 |  |  | 20500018 | 光亮卷半成品 | 0.1-SPCC | 30210015 | 光亮卷 | 0.1-SPCC |  | 61 | MO001598 | MO001598-004-01-01 | GLJ003 | 光亮卷前处理 模板 | 7220 | 2024-07-14 | 2024-07-14 | 3 | 2024-07-23 10:45:47 | 2024-07-23 10:48:04 | 江苏九天光电科技有限公司 |  | 刘勇 |  | 1 | 0.1 | 3300 | 760 | 1 | JG1224060237111 |  | 1 |  | 是 | 是 | 3 | 4
最终平整 | JG1224070206 | JG1224070206 | 九天800平整 | 合格 | 让步接收 | 甲 | 朱俊 | 5350 | 5310 | 0.9925 | 7180 | 0.15 | 610 | 平整 | 板面偶有亮点 | 20100023 | 轧硬 | 0.4*610-SPCC | 30210011 | 光亮卷 | 0.15-SPCC |  | 60 | MO001353 | MO001353-008 | GLJ003 | 光亮卷前处理 模板 | 5415 | 2024-07-08 | 2024-07-08 | 2 | 2024-07-23 07:45:17 | 2024-07-23 07:46:20 | 江苏九天光电科技有限公司 | 227431 | 朱俊 |  |  | 0.15 | 7258 | 610 | 1 | JG1224070206 |  | 1 | L亮点(板面偶有亮点) | 是 | 是 | 5667 | 8
最终平整 | JG12240701432 | JG1224070143 | 九天850平整 | 合格 | 合格品 | 乙 | 钱九龙 | 2600 | 2552 | 0.9815 | 4730 | 0.1 | 710 | 平整 |  | 20100028 | 轧硬 | 0.4*710-SPCC | 30210015 | 光亮卷 | 0.1-SPCC |  | 60 | MO001317 | MO001317-003-02 | GLJ003 | 光亮卷前处理 模板 | 8255 | 2024-07-07 | 2024-07-07 | 2 | 2024-07-23 07:17:40 | 2024-07-23 07:42:50 | 江苏九天光电科技有限公司 | 215308 | 钱九龙 |  |  | 0.1 | 4750 | 710 | 1 | JG12240701432 |  | 1 |  | 是 | 是 | 4235 | 3
最终平整 | JG12240701601 | JG1224070160 | 九天850平整 | 合格 | 合格品 | 乙 | 钱九龙 | 2600 | 2588 | 0.9954 | 4750 | 0.1 | 710 | 平整 |  | 20100028 | 轧硬 | 0.4*710-SPCC | 30210015 | 光亮卷 | 0.1-SPCC |  | 60 | MO001317 | MO001317-002-01 | GLJ003 | 光亮卷前处理 模板 | 8310 | 2024-07-07 | 2024-07-07 | 2 | 2024-07-23 06:30:52 | 2024-07-23 07:17:19 | 江苏九天光电科技有限公司 | 215307 | 钱九龙 |  |  | 0.1 | 4750 | 710 | 1 | JG12240701601 |  | 1 |  | 是 | 是 | 4207 | 2
最终平整 | JG1224070213 | JG1224070213 | 九天800平整 | 合格 | 合格品 | 甲 | 朱俊 | 6590 | 6560 | 0.9954 | 9390 | 0.15 | 610 | 平整 |  | 20100023 | 轧硬 | 0.4*610-SPCC | 30210011 | 光亮卷 | 0.15-SPCC |  | 60 | MO001411 | MO001411-005 | GLJ003 | 光亮卷前处理 模板 | 6650 | 2024-07-09 | 2024-07-09 | 2 | 2024-07-23 06:53:17 | 2024-07-23 06:54:01 | 江苏九天光电科技有限公司 | 232902 | 朱俊 |  |  | 0.15 | 9487 | 610 | 1 | JG1224070213 |  | 1 |  | 是 | 是 | 5720 | 5
最终平整 | JG12240701442 | JG1224070144 | 九天850平整 | 合格 | 合格品 | 乙 | 张兴华 | 2570 | 2546 | 0.9907 | 4670 | 0.1 | 710 | 平整 |  | 20100028 | 轧硬 | 0.4*710-SPCC | 30210015 | 光亮卷 | 0.1-SPCC |  | 60 | MO001317 | MO001317-004-02 | GLJ003 | 光亮卷前处理 模板 | 8265 | 2024-07-07 | 2024-07-07 | 2 | 2024-07-23 05:55:58 | 2024-07-23 06:30:19 | 江苏九天光电科技有限公司 | 215309 | 张兴华 |  |  | 0.1 | 4650 | 710 | 1 | JG12240701442 |  | 1 |  | 是 | 是 | 4024 | 4
最终平整 | JG12240701351 | JG1224070135 | 九天850平整 | 合格 | 合格品 | 乙 | 张兴华 | 2500 | 2444 | 0.9776 | 4480 | 0.1 | 710 | 平整 |  | 20100028 | 轧硬 | 0.4*710-SPCC | 30210015 | 光亮卷 | 0.1-SPCC |  | 60 | MO001228 | MO001228-003-01 | GLJ003 | 光亮卷前处理 模板 | 8290 | 2024-07-05 | 2024-07-05 | 2 | 2024-07-23 05:20:41 | 2024-07-23 05:55:36 | 江苏九天光电科技有限公司 | 206995 | 张兴华 |  |  | 0.1 | 4500 | 710 | 1 | JG12240701351 |  | 1 |  | 是 | 是 | 4096 | 3
最终平整 | JG1224070222 | JG1224070222 | 九天800平整 | 合格 | 合格品 | 甲 | 唐斌 | 6622 | 6584 | 0.9943 | 9450 | 0.15 | 610 | 平整 |  | 20100023 | 轧硬 | 0.4*610-SPCC | 30210011 | 光亮卷 | 0.15-SPCC |  | 60 | MO001411 | MO001411-010 | GLJ003 | 光亮卷前处理 模板 | 6680 | 2024-07-09 | 2024-07-09 | 2 | 2024-07-23 05:52:27 | 2024-07-23 05:52:56 | 江苏九天光电科技有限公司 | 232907 | 唐斌 |  |  | 0.15 | 9555 | 610 | 1 | JG1224070222 |  | 1 |  | 是 | 是 | 5699 | 10
最终平整 | JG12240701751 | JG1224070175 | 九天850平整 | 合格 | 合格品 | 乙 | 钱九龙 | 5540 | 5510 | 0.9946 | 10250 | 0.1 | 710 | 平整 |  | 20100028 | 轧硬 | 0.4*710-SPCC | 30210015 | 光亮卷 | 0.1-SPCC |  | 60 | MO001357 | MO001357-007-01 | GLJ003 | 光亮卷前处理 模板 | 8280 | 2024-07-08 | 2024-07-08 | 5 | 2024-07-23 04:12:00 | 2024-07-23 05:20:07 | 江苏九天光电科技有限公司 | 227465 | 张兴华 |  |  | 0.1 | 10200 | 710 | 1 | JG12240701751 |  | 1 |  | 是 | 是 | 4885 | 7
最终平整 | JG1224070248 | JG1224070248 | 九天800平整 | 合格 | 让步接收 | 甲 | 朱俊 | 6774 | 6734 | 0.9941 | 9640 | 0.15 | 610 | 平整 | 孔洞(228米操571毫米孔洞面积0.16) | 20100023 | 轧硬 | 0.4*610-SPCC | 30210011 | 光亮卷 | 0.15-SPCC |  | 60 | MO001447 | MO001447-012 | GLJ003 | 光亮卷前处理 模板 | 6645 | 2024-07-10 | 2024-07-10 | 5 | 2024-07-23 04:31:49 | 2024-07-23 04:33:05 | 江苏九天光电科技有限公司 | 235131 | 朱俊 |  |  | 0.15 | 9736 | 610 | 1 | JG1224070248 |  | 1 | K孔洞(228米操571毫米孔洞面积0.16) | 是 | 是 | 6536 | 12
最终平整 | JG1224070250 | JG1224070250 | 九天800平整 | 合格 | 合格品 | 甲 | 唐斌 | 6600 | 6586 | 0.9979 | 9420 | 0.15 | 610 | 平整 |  | 20100023 | 轧硬 | 0.4*610-SPCC | 30210011 | 光亮卷 | 0.15-SPCC |  | 60 | MO001447 | MO001447-016 | GLJ003 | 光亮卷前处理 模板 | 6685 | 2024-07-10 | 2024-07-10 | 2 | 2024-07-23 04:29:06 | 2024-07-23 04:29:42 | 江苏九天光电科技有限公司 | 235135 | 唐斌 |  |  | 0.15 | 9500 | 610 | 1 | JG1224070250 |  | 1 |  | 是 | 是 | 5615 | 16
最终平整 | JG0024060074 | JG0024060074 | 九天800平整 | 合格 | 合格品 | 甲 | 朱俊 | 5050 | 5016 | 0.9933 | 7050 | 0.15 | 610 | 平整 |  | 20100082 | 轧硬 | 0.6*610-SPCC | 30210011 | 光亮卷 | 0.15-SPCC |  | 60 | MO000969 | MO000969-006 | GLJ003 | 光亮卷前处理 模板 | 5130 | 2024-06-25 | 2024-06-25 | 2 | 2024-07-23 04:25:42 | 2024-07-23 04:26:17 | 江苏九天光电科技有限公司 | 193547 | 朱俊 |  |  | 0.15 | 7131 | 610 | 1 | JG0024060074 |  | 1 |  | 关闭 | 是 |  | 6
最终平整 | JG12240701161 | JG1224070116 | 九天850平整 | 合格 | 合格品 | 乙 | 钱九龙 | 5660 | 5620 | 0.9929 | 10360 | 0.1 | 710 | 平整 |  | 20100028 | 轧硬 | 0.4*710-SPCC | 30210015 | 光亮卷 | 0.1-SPCC |  | 60 | MO001211 | MO001211-007-01 | GLJ003 | 光亮卷前处理 模板 | 8340 | 2024-07-05 | 2024-07-05 | 5 | 2024-07-23 02:59:55 | 2024-07-23 04:11:40 | 江苏九天光电科技有限公司 | 206676 | 钱九龙 |  |  | 0.1 | 10300 | 710 | 1 | JG12240701161 |  | 1 |  | 是 | 是 | 4967 | 7
最终平整 | JG12240701632 | JG1224070163 | 九天850平整 | 合格 | 让步接收 | 乙 | 张兴华 | 5672 | 5616 | 0.9901 | 10280 | 0.1 | 710 | 平整 | 孔洞(953/956米传562毫米2个0.24/0.21,952/956米传558毫米2个0.03/0.27,957米传679毫米1个0.06平方毫米) | 20100028 | 轧硬 | 0.4*710-SPCC | 30210015 | 光亮卷 | 0.1-SPCC |  | 60 | MO001357 | MO001357-001-02 | GLJ003 | 光亮卷前处理 模板 | 8270 | 2024-07-08 | 2024-07-08 | 5 | 2024-07-23 01:53:43 | 2024-07-23 02:59:22 | 江苏九天光电科技有限公司 | 227459 | 张兴华 |  |  | 0.1 | 10250 | 710 | 1 | JG12240701632 |  | 1 | K孔洞(953/956米传562毫米0.24/0.21,952/956米传558毫米0.03/0.27,957米传679毫米0.06平方毫米) | 是 | 是 | 5247 | 1
最终平整 | JG12240701801 | JG1224070180 | 九天850平整 | 合格 | 合格品 | 乙 | 钱九龙 | 5640 | 5590 | 0.9911 | 10250 | 0.1 | 710 | 平整 |  | 20100028 | 轧硬 | 0.4*710-SPCC | 30210015 | 光亮卷 | 0.1-SPCC |  | 60 | MO001357 | MO001357-010-01 | GLJ003 | 光亮卷前处理 模板 | 8255 | 2024-07-08 | 2024-07-08 | 5 | 2024-07-23 00:41:38 | 2024-07-23 01:53:27 | 江苏九天光电科技有限公司 | 227468 | 钱九龙 |  |  | 0.1 | 10200 | 710 | 1 | JG12240701801 |  | 1 |  | 是 | 是 | 5434 | 10
最终平整 | JG1224070205 | JG1224070205 | 九天800平整 | 合格 | 合格品 | 甲 | 唐斌 | 5346 | 5310 | 0.9933 | 7160 | 0.15 | 610 | 平整 |  | 20100023 | 轧硬 | 0.4*610-SPCC | 30210011 | 光亮卷 | 0.15-SPCC |  | 60 | MO001353 | MO001353-007 | GLJ003 | 光亮卷前处理 模板 | 5430 | 2024-07-08 | 2024-07-08 | 2 | 2024-07-23 00:52:04 | 2024-07-23 00:52:41 | 江苏九天光电科技有限公司 | 227429 | 唐斌 |  |  | 0.15 | 7240 | 610 | 1 | JG1224070205 |  | 1 |  | 是 | 是 | 5634 | 7
最终平整 | JG12240701352 | JG1224070135 | 九天850平整 | 合格 | 合格品 | 乙 | 张兴华 | 5660 | 5606 | 0.9905 | 10290 | 0.1 | 710 | 平整 |  | 20100028 | 轧硬 | 0.4*710-SPCC | 30210015 | 光亮卷 | 0.1-SPCC |  | 60 | MO001228 | MO001228-003-02 | GLJ003 | 光亮卷前处理 模板 | 8290 | 2024-07-05 | 2024-07-05 | 2 | 2024-07-22 23:36:24 | 2024-07-23 00:41:18 | 江苏九天光电科技有限公司 | 206995 | 张兴华 |  |  | 0.1 | 10290 | 710 | 1 | JG12240701352 |  | 1 |  | 是 | 是 | 4096 | 3
最终平整 | JG1224070201 | JG1224070201 | 九天800平整 | 合格 | 合格品 | 甲 | 朱俊 | 5358 | 5300 | 0.9892 | 7220 | 0.15 | 610 | 平整 |  | 20100023 | 轧硬 | 0.4*610-SPCC | 30210011 | 光亮卷 | 0.15-SPCC |  | 60 | MO001353 | MO001353-003 | GLJ003 | 光亮卷前处理 模板 | 5420 | 2024-07-08 | 2024-07-08 | 2 | 2024-07-23 00:12:33 | 2024-07-23 00:13:11 | 江苏九天光电科技有限公司 | 227425 | 朱俊 |  |  | 0.15 | 7280 | 610 | 1 | JG1224070201 |  | 1 |  | 是 | 是 | 7320 | 3
最终平整 | JG12240601192 | JG1224060119 | 九天850平整 | 合格 | 让步接收 | 乙 | 钱九龙 | 6610 | 6570 | 0.9939 | 12190 | 0.1 | 710 | 平整 | 孔洞(675米传83/97/104毫米3个0.06-0.12平方毫米) | 20100028 | 轧硬 | 0.4*710-SPCC | 30210015 | 光亮卷 | 0.1-SPCC |  | 60 | MO000677 | MO000677-005-02 | GLJ002 | 东方光亮卷前处理（0.4轧0.1mm) | 13555 | 2024-06-07 | 2024-06-07 | 2 | 2024-07-22 23:34:39 | 2024-07-22 23:36:08 | 江苏九天光电科技有限公司 | 177966 | 钱九龙 |  |  | 0.1 | 12180 | 710 | 1 | JG12240601192 |  | 1 | K孔洞(675米传83/97/104毫米0.12-0.06平方毫米) | 是 | 是 | 3948 | 5
最终平整 | JG12240701151 | JG1224070115 | 九天850平整 | 合格 | 合格品 | 乙 | 张兴华 | 5670 | 5634 | 0.9937 | 10380 | 0.1 | 710 | 平整 |  | 20100028 | 轧硬 | 0.4*710-SPCC | 30210015 | 光亮卷 | 0.1-SPCC |  | 60 | MO001211 | MO001211-005-01 | GLJ003 | 光亮卷前处理 模板 | 8325 | 2024-07-05 | 2024-07-05 | 5 | 2024-07-22 22:21:30 | 2024-07-22 23:32:26 | 江苏九天光电科技有限公司 | 206675 | 张兴华 |  |  | 0.1 | 10300 | 710 | 1 | JG12240701151 |  | 1 |  | 是 | 是 | 4616 | 5
最终平整 | JG1224070267 | JG1224070267 | 九天800平整 | 合格 | 让步接收 | 甲 | 朱俊 | 7080 | 7000 | 0.9887 | 9540 | 0.15 | 612 |  | K孔洞(434,439,443,452,457,461米操595毫米共6个0.11-0.38平方毫米) | 20100023 | 轧硬 | 0.4*610-SPCC | 30210011 | 光亮卷 | 0.15-SPCC |  | 51 | MO001446 | MO001446-021 | GLJ003 | 光亮卷前处理 模板 | 7150 | 2024-07-10 | 2024-07-10 | 2 | 2024-07-22 22:47:10 | 2024-07-22 22:49:48 | 江苏九天光电科技有限公司 | 235101 | 朱俊 | 5778 |  | 0.15 | 9650 | 610 | 1 | JG1224070267 |  | 1 | K孔洞(434,439,443米操595毫米孔洞面积0.11,0.27,0.3,452,457,461米操595毫米孔洞面积0.25,0.38,0.33) | 是 | 是 | 5527 | 21
最终平整 | JG12240700202 | JG1224070020 | 九天800平整 | 其他入库 | 协议品 | 甲 | 唐斌 | 910 | 750 | 0.8242 | 1700 | 0.1 | 610 | 平整 |  | 20100023 | 轧硬 | 0.4*610-SPCC | 30210011 | 光亮卷 | 0.15-SPCC |  | 60 | MO001077 | MO001077-010-02 | GLJ003 | 光亮卷前处理 模板 | 7155 | 2024-07-01 | 2024-07-01 | 2 | 2024-07-22 22:45:41 | 2024-07-22 22:46:12 | 江苏九天光电科技有限公司 | 198467 | 唐斌 |  |  | 0.1 | 1880 | 610 | 1 | JG12240700202 |  | 1 |  | 是 | 是 | 4368 | 10
最终平整 | JG12240701361 | JG1224070136 | 九天850平整 | 合格 | 让步接收 | 甲 | 刘勇 | 5620 | 5590 | 0.9947 | 10200 | 0.1 | 710 | 平整 | 孔洞（6040米传375毫米1个0.18平方毫米） | 20100028 | 轧硬 | 0.4*710-SPCC | 30210015 | 光亮卷 | 0.1-SPCC |  | 60 | MO001228 | MO001228-004-01 | GLJ003 | 光亮卷前处理 模板 | 8300 | 2024-07-05 | 2024-07-05 | 5 | 2024-07-22 18:10:18 | 2024-07-22 18:10:33 | 江苏九天光电科技有限公司 | 206996 | 刘勇 |  |  | 0.1 | 10200 | 710 | 1 | JG12240701361 |  | 1 |  | 是 | 是 | 4522 | 4
最终平整 | JG1224070177 | JG1224070177 | 九天850平整 | 合格 | 合格品 | 甲 | 马晓飞 | 5360 | 5330 | 0.9944 | 6550 | 0.145 | 710 | 平整 |  | 20100028 | 轧硬 | 0.4*710-SPCC | 30210008 | 光亮卷 | 0.145-SPCC |  | 60 | MO001356 | MO001356-009 | GLJ003 | 光亮卷前处理 模板 | 5505 | 2024-07-08 | 2024-07-08 | 2 | 2024-07-22 17:15:52 | 2024-07-22 17:16:16 | 江苏九天光电科技有限公司 | 227450 | 马晓飞 |  |  | 0.145 | 6610 | 710 | 1 | JG1224070177 |  | 1 |  | 是 | 是 | 5754 | 9
最终平整 | JG1224070178 | JG1224070178 | 九天850平整 | 合格 | 合格品 | 甲 | 刘勇 | 5420 | 5306 | 0.979 | 6600 | 0.145 | 710 | 平整 |  | 20100028 | 轧硬 | 0.4*710-SPCC | 30210008 | 光亮卷 | 0.145-SPCC |  | 60 | MO001356 | MO001356-010 | GLJ003 | 光亮卷前处理 模板 | 5515 | 2024-07-08 | 2024-07-08 | 2 | 2024-07-22 16:39:48 | 2024-07-22 16:40:11 | 江苏九天光电科技有限公司 | 227451 | 刘勇 |  |  | 0.145 | 6610 | 710 | 1 | JG1224070178 |  | 1 |  | 是 | 是 | 6447 | 10
最终平整 | JG12240602172 | JG1224060217 | 九天850平整 | 返工 | 返工 | 甲 | 马晓飞 | 2954 | 2800 | 0.9479 | 5170 | 0.1 | 710 | 平整 | K孔洞(8-1912米传1-313毫米160个0.03-0.36平方毫米已夹纸) | 20100028 | 轧硬 | 0.4*710-SPCC | 30210015 | 光亮卷 | 0.1-SPCC |  | 60 | MO000752 | MO000752-007-02 | GLJ002 | 东方光亮卷前处理（0.4轧0.1mm) | 5690 | 2024-06-16 | 2024-06-16 | 2 | 2024-07-22 15:23:07 | 2024-07-22 15:24:03 | 江苏九天光电科技有限公司 | 187217 | 马晓飞 |  |  | 0.1 | 5400 | 710 | 1 | JG12240602172 |  | 0 | K孔洞(8-1912米传1-313毫米160个0.03-0.36平方毫米已夹纸) |  |  | 3485 | 7
最终平整 | JG12240701602 | JG1224070160 | 九天850平整 | 合格 | 合格品 | 甲 | 刘勇 | 5530 | 5440 | 0.9837 | 9930 | 0.1 | 710 | 平整 |  | 20100028 | 轧硬 | 0.4*710-SPCC | 30210015 | 光亮卷 | 0.1-SPCC |  | 60 | MO001317 | MO001317-002-02 | GLJ003 | 光亮卷前处理 模板 | 8310 | 2024-07-07 | 2024-07-07 | 2 | 2024-07-22 13:37:03 | 2024-07-22 13:37:50 | 江苏九天光电科技有限公司 | 215307 | 刘勇 |  |  | 0.1 | 10030 | 710 | 1 | JG12240701602 |  | 1 |  | 是 | 是 | 4207 | 2
最终平整 | JG12240701441 | JG1224070144 | 九天850平整 | 合格 | 让步接收 | 甲 | 马晓飞 | 5590 | 5520 | 0.9875 | 10090 | 0.1 | 710 | 平整 | 孔洞(2842米传43毫米2个2.05/0.18平方毫米) | 20100028 | 轧硬 | 0.4*710-SPCC | 30210015 | 光亮卷 | 0.1-SPCC |  | 60 | MO001317 | MO001317-004-01 | GLJ003 | 光亮卷前处理 模板 | 8265 | 2024-07-07 | 2024-07-07 | 2 | 2024-07-22 12:20:22 | 2024-07-22 12:21:15 | 江苏九天光电科技有限公司 | 215309 | 马晓飞 |  |  | 0.1 | 10150 | 710 | 1 | JG12240701441 |  | 1 | K孔洞(2842米传43毫米2个20.5/0.18平方毫米) | 是 | 是 | 4024 | 4
最终平整 | JG12240701431 | JG1224070143 | 九天850平整 | 合格 | 合格品 | 甲 | 刘勇 | 5530 | 5492 | 0.9931 | 10240 | 0.1 | 710 | 平整 |  | 20100028 | 轧硬 | 0.4*710-SPCC | 30210015 | 光亮卷 | 0.1-SPCC |  | 60 | MO001317 | MO001317-003-01 | GLJ003 | 光亮卷前处理 模板 | 8255 | 2024-07-07 | 2024-07-07 | 2 | 2024-07-22 08:44:47 | 2024-07-22 10:20:57 | 江苏九天光电科技有限公司 | 215308 | 刘勇 |  |  | 0.1 | 10240 | 710 | 1 | JG12240701431 |  | 1 |  | 是 | 是 | 4235 | 3
最终平整 | JG12240701191 | JG1224070119 | 九天850平整 | 合格 | 合格品 | 乙 | 钱九龙 | 5700 | 5620 | 0.986 | 10300 | 0.1 | 710 | 平整 |  | 20100028 | 轧硬 | 0.4*710-SPCC | 30210015 | 光亮卷 | 0.1-SPCC |  | 60 | MO001211 | MO001211-001-01 | GLJ003 | 光亮卷前处理 模板 | 8335 | 2024-07-05 | 2024-07-05 | 2 | 2024-07-22 07:30:18 | 2024-07-22 08:11:52 | 江苏九天光电科技有限公司 | 206673 | 钱九龙 |  |  | 0.1 | 10300 | 710 | 1 | JG12240701191 |  | 1 |  | 是 | 是 | 5000 | 1
最终平整 | JG12240701792 | JG1224070179 | 九天850平整 | 合格 | 合格品 | 乙 | 张兴华 | 5570 | 5530 | 0.9928 | 10150 | 0.1 | 710 | 平整 |  | 20100028 | 轧硬 | 0.4*710-SPCC | 30210015 | 光亮卷 | 0.1-SPCC |  | 60 | MO001357 | MO001357-009-02 | GLJ003 | 光亮卷前处理 模板 | 8240 | 2024-07-08 | 2024-07-08 | 5 | 2024-07-22 06:18:24 | 2024-07-22 07:28:46 | 江苏九天光电科技有限公司 | 227467 | 张兴华 |  |  | 0.1 | 10120 | 710 | 1 | JG12240701792 |  | 1 |  | 是 | 是 | 4165 | 9
最终平整 | JG1224060325 | JG1224060325 | 九天800平整 | 合格 | 合格品 | 甲 | 朱俊 | 5348 | 5200 | 0.9723 | 7030 | 0.15 | 610 | 平整 |  | 20100023 | 轧硬 | 0.4*610-SPCC | 30210011 | 光亮卷 | 0.15-SPCC |  | 60 | MO001045 | MO001045-005 | GLJ003 | 光亮卷前处理 模板 | 5415 | 2024-06-30 | 2024-06-30 | 2 | 2024-07-22 07:09:30 | 2024-07-22 07:10:01 | 江苏九天光电科技有限公司 | 196780 | 朱俊 |  |  | 0.15 | 7247 | 610 | 1 | JG1224060325 |  | 1 |  | 是 | 是 | 10014 | 5
最终平整 | JG1224070249 | JG1224070249 | 九天800平整 | 合格 | 合格品 | 甲 | 唐斌 | 6606 | 6574 | 0.9952 | 9420 | 0.15 | 610 | 平整 |  | 20100023 | 轧硬 | 0.4*610-SPCC | 30210011 | 光亮卷 | 0.15-SPCC |  | 60 | MO001447 | MO001447-015 | GLJ003 | 光亮卷前处理 模板 | 6690 | 2024-07-10 | 2024-07-10 | 2 | 2024-07-22 06:24:07 | 2024-07-22 06:25:19 | 江苏九天光电科技有限公司 | 235134 | 唐斌 |  |  | 0.15 | 9500 | 610 | 1 | JG1224070249 |  | 1 |  | 是 | 是 | 5618 | 15
最终平整 | JG1224070165 | JG1224070165 | 九天850平整 | 合格 | 合格品 | 乙 | 钱九龙 | 5384 | 5350 | 0.9937 | 6590 | 0.145 | 710 | 平整 |  | 20100028 | 轧硬 | 0.4*710-SPCC | 30210008 | 光亮卷 | 0.145-SPCC |  | 60 | MO001356 | MO001356-003 | GLJ003 | 光亮卷前处理 模板 | 5505 | 2024-07-08 | 2024-07-08 | 2 | 2024-07-22 05:32:17 | 2024-07-22 06:17:49 | 江苏九天光电科技有限公司 | 227444 | 钱九龙 |  |  | 0.145 | 6600 | 710 | 1 | JG1224070165 |  | 1 |  | 是 | 是 | 6674 | 3
最终平整 | JG1224070279 | JG1224070279 | 九天800平整 | 合格 | 合格品 | 甲 | 朱俊 | 6702 | 6670 | 0.9952 | 9420 | 0.15 | 610 | 平整 |  | 20100023 | 轧硬 | 0.4*610-SPCC | 30210011 | 光亮卷 | 0.15-SPCC |  | 60 | MO001447 | MO001447-013 | GLJ003 | 光亮卷前处理 模板 | 6770 | 2024-07-10 | 2024-07-10 | 2 | 2024-07-22 05:53:28 | 2024-07-22 05:54:01 | 江苏九天光电科技有限公司 | 235132 | 唐斌 |  |  | 0.15 | 9500 | 610 | 1 | JG1224070279 |  | 1 |  | 是 | 是 | 6508 | 13
最终平整 | JG1224070193 | JG1224070193 | 九天800平整 | 合格 | 合格品 | 甲 | 朱俊 | 6274 | 6236 | 0.9939 | 10070 | 0.13 | 610 | 平整 |  | 20100023 | 轧硬 | 0.4*610-SPCC | 30210007 | 光亮卷 | 0.13-SPCC |  | 60 | MO001692 | MO001692-001 | GLJ003 | 光亮卷前处理 模板 | 6335 | 2024-07-17 | 2024-07-17 | 3 | 2024-07-22 05:50:35 | 2024-07-22 05:51:12 | 江苏九天光电科技有限公司 | 238790 | 朱俊 |  |  | 0.13 | 10179 | 610 | 1 | JG1224070193 |  | 1 |  | 是 | 是 | 2763 | 1
最终平整 | JG1224070137 | JG1224070137 | 九天850平整 | 合格 | 合格品 | 乙 | 张兴华 | 5430 | 5400 | 0.9945 | 6690 | 0.145 | 710 | 平整 |  | 20100028 | 轧硬 | 0.4*710-SPCC | 30210008 | 光亮卷 | 0.145-SPCC |  | 60 | MO001315 | MO001315-009 | GLJ003 | 光亮卷前处理 模板 | 5510 | 2024-07-07 | 2024-07-07 | 2 | 2024-07-22 04:36:21 | 2024-07-22 05:31:57 | 江苏九天光电科技有限公司 | 215294 | 张兴华 |  |  | 0.145 | 6650 | 710 | 1 | JG1224070137 |  | 1 |  | 是 | 是 | 7411 | 9
最终平整 | JG1224070170 | JG1224070170 | 九天850平整 | 合格 | 让步接收 | 乙 | 钱九龙 | 5360 | 5290 | 0.9869 | 6520 | 0.145 | 710 | 平整 | 缺口(尾部80米传0.3厘米撞伤间断小缺口) | 20100028 | 轧硬 | 0.4*710-SPCC | 30210008 | 光亮卷 | 0.145-SPCC |  | 60 | MO001356 | MO001356-006 | GLJ003 | 光亮卷前处理 模板 | 5515 | 2024-07-08 | 2024-07-08 | 2 | 2024-07-22 02:28:40 | 2024-07-22 03:21:51 | 江苏九天光电科技有限公司 | 227447 | 钱九龙 |  |  | 0.145 | 6580 | 710 | 1 | JG1224070170 |  | 1 | Q缺口(尾部80米传0.3厘米撞伤间断小缺口) | 是 | 是 | 5828 | 6
最终平整 | JG1224070088 | JG1224070088 | 九天800平整 | 合格 | 合格品 | 甲 | 唐斌 | 6250 | 6224 | 0.9958 | 10070 | 0.13 | 610 | 平整 |  | 20100023 | 轧硬 | 0.4*610-SPCC | 30210007 | 光亮卷 | 0.13-SPCC |  | 60 | MO001690 | MO001690-001 | GLJ003 | 光亮卷前处理 模板 | 6320 | 2024-07-17 | 2024-07-17 | 3 | 2024-07-22 02:53:16 | 2024-07-22 02:54:07 | 江苏九天光电科技有限公司 | 202932 | 唐斌 |  |  | 0.13 | 10151 | 610 | 1 | JG1224070088 |  | 1 |  | 是 | 是 | 2700 | 1
最终平整 | JG0024060071 | JG0024060071 | 九天800平整 | 合格 | 让步接收 | 甲 | 朱俊 | 5034 | 5000 | 0.9932 | 7040 | 0.15 | 610 | 平整 | 粘钢折印(6500米后传动侧5公分左右),孔洞(6972米操16毫米孔洞面积0.9) | 20100082 | 轧硬 | 0.6*610-SPCC | 30210011 | 光亮卷 | 0.15-SPCC |  | 60 | MO000961 | MO000961-003 | GLJ003 | 光亮卷前处理 模板 | 5115 | 2024-06-25 | 2024-06-25 | 2 | 2024-07-22 02:46:40 | 2024-07-22 02:48:35 | 江苏九天光电科技有限公司 | 193344 | 朱俊 |  |  | 0.15 | 7113 | 610 | 1 | JG0024060071 |  | 1 | N粘钢折印(6500米后传动侧粘钢折印5公分左右),K孔洞(6972米操16毫米孔洞面积0.9) | 是 | 是 | 5726 | 3
最终平整 | JG1224070166 | JG1224070166 | 九天850平整 | 合格 | 让步接收 | 乙 | 张兴华 | 5410 | 5390 | 0.9963 | 6600 | 0.145 | 710 | 平整 | 粘钢折印(尾部600米传3-6厘米轻粘钢折印) | 20100028 | 轧硬 | 0.4*710-SPCC | 30210008 | 光亮卷 | 0.145-SPCC |  | 60 | MO001356 | MO001356-004 | GLJ003 | 光亮卷前处理 模板 | 5515 | 2024-07-08 | 2024-07-08 | 2 | 2024-07-22 01:37:28 | 2024-07-22 02:28:09 | 江苏九天光电科技有限公司 | 227445 | 张兴华 |  |  | 0.145 | 6620 | 710 | 1 | JG1224070166 |  | 1 | Z折印(尾部600米传3-6厘米轻粘钢折印) | 是 | 是 | 6684 | 4
最终平整 | JG1224070158 | JG1224070158 | 九天850平整 | 返工 | 返工 | 乙 | 钱九龙 | 5400 | 5370 | 0.9944 | 6600 | 0.145 | 710 | 平整 | K孔洞(1380-1395米标记传12-98毫米共计34个0.12-0.57平方毫米) | 20100028 | 轧硬 | 0.4*710-SPCC | 30210008 | 光亮卷 | 0.145-SPCC |  | 60 | MO001315 | MO001315-008 | GLJ003 | 光亮卷前处理 模板 | 5510 | 2024-07-07 | 2024-07-07 | 5 | 2024-07-22 00:37:18 | 2024-07-22 01:37:10 | 江苏九天光电科技有限公司 | 215293 | 钱九龙 |  |  | 0.145 | 6600 | 710 | 1 | JG1224070158 |  | 0 | K孔洞(1380-1395米标记传12-98毫米共计34个0.06-0.51平方毫米) | 否 | 否 | 2947 | 8
最终平整 | JG1224070157 | JG1224070157 | 九天850平整 | 合格 | 让步接收 | 乙 | 张兴华 | 5380 | 5312 | 0.9874 | 6620 | 0.145 | 710 | 平整 | 孔洞(6308/6314/6316米传427毫米3个0.51-0.6平方毫米) | 20100028 | 轧硬 | 0.4*710-SPCC | 30210008 | 光亮卷 | 0.145-SPCC |  | 60 | MO001315 | MO001315-007 | GLJ003 | 光亮卷前处理 模板 | 5500 | 2024-07-07 | 2024-07-07 | 2 | 2024-07-21 23:50:06 | 2024-07-22 00:36:53 | 江苏九天光电科技有限公司 | 215292 | 张兴华 |  |  | 0.15 | 6640 | 710 | 1 | JG1224070157 |  | 1 | K孔洞(6308/6314/6316米传427毫米0.51-0.6平方毫米) | 是 | 是 | 5771 | 7
最终平整 | JG1224060358 | JG1224060358 | 九天800平整 | 合格 | 合格品 | 甲 | 唐斌 | 5330 | 5284 | 0.9914 | 7100 | 0.15 | 610 | 平整 |  | 20100023 | 轧硬 | 0.4*610-SPCC | 30210011 | 光亮卷 | 0.15-SPCC |  | 60 | MO001041 | MO001041-013 | GLJ003 | 光亮卷前处理 模板 | 5400 | 2024-06-30 | 2024-06-30 | 2 | 2024-07-22 00:21:54 | 2024-07-22 00:22:39 | 江苏九天光电科技有限公司 | 196784 | 唐斌 |  |  | 0.15 | 7200 | 610 | 1 | JG1224060358 |  | 1 |  | 是 | 是 | 5687 | 13
最终平整 | JG1224070280 | JG1224070280 | 九天800平整 | 合格 | 合格品 | 甲 | 朱俊 | 6692 | 6600 | 0.9863 | 9420 | 0.15 | 610 | 平整 |  | 20100023 | 轧硬 | 0.4*610-SPCC | 30210011 | 光亮卷 | 0.15-SPCC |  | 60 | MO001447 | MO001447-014 | GLJ003 | 光亮卷前处理 模板 | 6755 | 2024-07-10 | 2024-07-10 | 2 | 2024-07-22 00:20:48 | 2024-07-22 00:21:22 | 江苏九天光电科技有限公司 | 235133 | 朱俊 |  |  | 0.15 | 9577 | 610 | 1 | JG1224070280 |  | 1 |  | 是 | 是 | 5406 | 14
最终平整 | JG1224070129 | JG1224070129 | 九天850平整 | 合格 | 合格品 | 乙 | 钱九龙 | 5430 | 5330 | 0.9816 | 6690 | 0.145 | 710 | 平整 |  | 20100028 | 轧硬 | 0.4*710-SPCC | 30210008 | 光亮卷 | 0.145-SPCC |  | 60 | MO001232 | MO001232-006 | GLJ003 | 光亮卷前处理 模板 | 5505 | 2024-07-05 | 2024-07-05 | 2 | 2024-07-21 23:00:01 | 2024-07-21 23:49:49 | 江苏九天光电科技有限公司 | 207019 | 钱九龙 |  |  | 0.145 | 6670 | 710 | 1 | JG1224070129 |  | 1 |  | 是 | 是 | 7741 | 6
最终平整 | JG1224070113 | JG1224070113 | 九天850平整 | 合格 | 合格品 | 乙 | 张兴华 | 5440 | 5400 | 0.9926 | 6640 | 0.145 | 710 | 平整 |  | 20100028 | 轧硬 | 0.4*710-SPCC | 30210008 | 光亮卷 | 0.145-SPCC |  | 60 | MO001232 | MO001232-005 | GLJ003 | 光亮卷前处理 模板 | 5505 | 2024-07-05 | 2024-07-05 | 2 | 2024-07-21 22:13:37 | 2024-07-21 22:59:28 | 江苏九天光电科技有限公司 | 207016 | 张兴华 |  |  | 0.145 | 6650 | 710 | 1 | JG1224070113 |  | 1 |  | 是 | 是 | 5731 | 5
最终平整 | JG1224070169 | JG1224070169 | 九天850平整 | 合格 | 合格品 | 甲 | 马晓飞 | 5420 | 5374 | 0.9915 | 6620 | 0.145 | 710 | 平整 |  | 20100028 | 轧硬 | 0.4*710-SPCC | 30210008 | 光亮卷 | 0.145-SPCC |  | 60 | MO001356 | MO001356-005 | GLJ003 | 光亮卷前处理 模板 | 5510 | 2024-07-08 | 2024-07-08 | 2 | 2024-07-21 17:36:36 | 2024-07-21 17:37:06 | 江苏九天光电科技有限公司 | 227446 | 马晓飞 |  |  | 0.145 | 6630 | 710 | 1 | JG1224070169 |  | 1 |  | 是 | 是 | 5538 | 5
最终平整 | JG1224070149 | JG1224070149 | 九天850平整 | 合格 | 合格品 | 甲 | 马晓飞 | 5430 | 5392 | 0.993 | 6600 | 0.145 | 710 | 平整 |  | 20100028 | 轧硬 | 0.4*710-SPCC | 30210008 | 光亮卷 | 0.145-SPCC |  | 60 | MO001315 | MO001315-003 | GLJ003 | 光亮卷前处理 模板 | 5505 | 2024-07-07 | 2024-07-07 | 2 | 2024-07-21 16:58:10 | 2024-07-21 16:58:34 | 江苏九天光电科技有限公司 | 215288 | 刘勇 |  |  | 0.145 | 6620 | 710 | 1 | JG1224070149 |  | 1 |  | 是 | 是 | 5725 | 3
最终平整 | JG1224070150 | JG1224070150 | 九天850平整 | 合格 | 让步接收 | 甲 | 马晓飞 | 5440 | 5400 | 0.9926 | 6590 | 0.145 | 710 | 平整 | 粘钢折印 | 20100028 | 轧硬 | 0.4*710-SPCC | 30210008 | 光亮卷 | 0.145-SPCC |  | 60 | MO001315 | MO001315-004 | GLJ003 | 光亮卷前处理 模板 | 5515 | 2024-07-07 | 2024-07-07 | 2 | 2024-07-21 16:13:42 | 2024-07-21 16:14:05 | 江苏九天光电科技有限公司 | 215289 | 马晓飞 |  |  | 0.145 | 6630 | 710 | 1 | JG1224070150 |  | 1 |  | 是 | 是 | 7081 | 4
最终平整 | JG12240701721 | JG1224070172 | 九天850平整 | 合格 | 合格品 | 甲 | 刘勇 | 5600 | 5542 | 0.9896 | 10060 | 0.1 | 710 | 平整 |  | 20100028 | 轧硬 | 0.4*710-SPCC | 30210015 | 光亮卷 | 0.1-SPCC |  | 60 | MO001357 | MO001357-006-01 | GLJ003 | 光亮卷前处理 模板 | 8210 | 2024-07-08 | 2024-07-08 | 5 | 2024-07-21 15:17:59 | 2024-07-21 15:18:28 | 江苏九天光电科技有限公司 | 227464 | 刘勇 |  |  | 0.1 | 10120 | 710 | 1 | JG12240701721 |  | 1 |  | 是 | 是 | 4029 | 6
最终平整 | JG1224070145 | JG1224070145 | 九天850平整 | 合格 | 让步接收 | 甲 | 马晓飞 | 5410 | 5396 | 0.9974 | 6640 | 0.145 | 710 | 平整 | K孔洞(5014米传3毫米1个0.21平方毫米) | 20100028 | 轧硬 | 0.4*710-SPCC | 30210008 | 光亮卷 | 0.145-SPCC |  | 60 | MO001315 | MO001315-001 | GLJ003 | 光亮卷前处理 模板 | 5505 | 2024-07-07 | 2024-07-07 | 2 | 2024-07-21 12:28:22 | 2024-07-21 12:29:10 | 江苏九天光电科技有限公司 | 215286 | 马晓飞 |  |  | 0.15 | 6640 | 710 | 1 | JG1224070145 |  | 1 | K孔洞(5014米传3毫米1个0.21平方毫米) | 是 | 是 | 7031 | 1
最终平整 | JG1224070118 | JG1224070118 | 九天850平整 | 合格 | 合格品 | 甲 | 刘勇 | 5410 | 5362 | 0.9911 | 6590 | 0.145 | 710 | 平整 |  | 20100028 | 轧硬 | 0.4*710-SPCC | 30210008 | 光亮卷 | 0.145-SPCC |  | 60 | MO001232 | MO001232-004 | GLJ003 | 光亮卷前处理 模板 | 5510 | 2024-07-05 | 2024-07-05 | 2 | 2024-07-21 11:42:01 | 2024-07-21 11:42:28 | 江苏九天光电科技有限公司 | 207015 | 刘勇 |  |  | 0.145 | 6610 | 710 | 1 | JG1224070118 |  | 1 |  | 是 | 是 | 6789 | 4
最终平整 | JG1224070122 | JG1224070122 | 九天850平整 | 合格 | 合格品 | 甲 | 马晓飞 | 5380 | 5380 | 1 | 6620 | 0.145 | 710 | 平整 |  | 20100028 | 轧硬 | 0.4*710-SPCC | 30210008 | 光亮卷 | 0.145-SPCC |  | 60 | MO001232 | MO001232-002 | GLJ003 | 光亮卷前处理 模板 | 5510 | 2024-07-05 | 2024-07-05 | 2 | 2024-07-21 10:28:35 | 2024-07-21 10:29:36 | 江苏九天光电科技有限公司 | 207012 | 马晓飞 |  |  | 0.15 | 6630 | 710 | 1 | JG1224070122 |  | 1 |  | 是 | 是 | 7651 | 2
最终平整 | JG1224070125 | JG1224070125 | 九天850平整 | 合格 | 让步接收 | 甲 | 刘勇 | 5420 | 5390 | 0.9945 | 6640 | 0.145 | 710 | 平整 | K孔洞(172米传679毫米1个0.12平方毫米) | 20100028 | 轧硬 | 0.4*710-SPCC | 30210008 | 光亮卷 | 0.145-SPCC |  | 60 | MO001232 | MO001232-013 | GLJ003 | 光亮卷前处理 模板 | 5505 | 2024-07-05 | 2024-07-05 | 2 | 2024-07-21 09:40:43 | 2024-07-21 09:41:41 | 江苏九天光电科技有限公司 | 207025 | 刘勇 |  |  | 0.145 | 6660 | 710 | 1 | JG1224070125 |  | 1 | K孔洞(172米传679毫米1个0.12平方毫米) | 是 | 是 | 7702 | 13
最终平整 | JG1224070134 | JG1224070134 | 九天850平整 | 合格 | 合格品 | 乙 | 钱九龙 | 5420 | 5350 | 0.9871 | 6680 | 0.145 | 710 | 平整 |  | 20100028 | 轧硬 | 0.4*710-SPCC | 30210008 | 光亮卷 | 0.145-SPCC |  | 60 | MO001232 | MO001232-012 | GLJ003 | 光亮卷前处理 模板 | 5520 | 2024-07-05 | 2024-07-05 | 2 | 2024-07-21 07:22:28 | 2024-07-21 08:12:04 | 江苏九天光电科技有限公司 | 207024 | 钱九龙 |  |  | 0.15 | 6700 | 710 | 1 | JG1224070134 |  | 1 |  | 是 | 是 | 7737 | 12
最终平整 | JG1224070011 | JG1224070011 | 九天800平整 | 合格 | 让步接收 | 甲 | 朱俊 | 6270 | 6220 | 0.992 | 10080 | 0.13 | 610 | 平整 | 孔洞(47米操255毫米孔洞面积1.01,403/407米操579毫米孔洞面积0.08/0.16,),粘钢折印(9400米后操粘钢折印2-3公分左右) | 20100023 | 轧硬 | 0.4*610-SPCC | 30210007 | 光亮卷 | 0.13-SPCC |  | 60 | MO001690 | MO001690-002 | GLJ003 | 光亮卷前处理 模板 | 6335 | 2024-07-17 | 2024-07-17 | 3 | 2024-07-21 07:24:37 | 2024-07-21 07:27:11 | 江苏九天光电科技有限公司 | 202947 | 朱俊 |  |  | 0.13 | 10150 | 610 | 1 | JG1224070011 |  | 1 | K孔洞(47米操255毫米孔洞面积1.01,403,407米操579毫米孔洞面积0.08,0.16,),N粘钢折印(9400米后操粘钢折印2-3公分左右) | 是 | 是 | 2866 | 2
最终平整 | JG1224070173 | JG1224070173 | 九天850平整 | 合格 | 让步接收 | 乙 | 张兴华 | 5422 | 5400 | 0.9959 | 6600 | 0.145 | 710 | 平整 | 孔洞(897米传221毫米0.18平方毫米) | 20100028 | 轧硬 | 0.4*710-SPCC | 30210008 | 光亮卷 | 0.145-SPCC |  | 60 | MO001356 | MO001356-007 | GLJ003 | 光亮卷前处理 模板 | 5510 | 2024-07-08 | 2024-07-08 | 2 | 2024-07-21 06:41:03 | 2024-07-21 07:22:10 | 江苏九天光电科技有限公司 | 227448 | 张兴华 |  |  | 0.145 | 6600 | 710 | 1 | JG1224070173 |  | 1 | K孔洞(897米传221毫米0.18平方毫米) | 是 | 是 | 5558 | 7
最终平整 | JG1224070161 | JG1224070161 | 九天850平整 | 合格 | 合格品 | 乙 | 钱九龙 | 5400 | 5380 | 0.9963 | 6680 | 0.145 | 710 | 平整 |  | 20100028 | 轧硬 | 0.4*710-SPCC | 30210008 | 光亮卷 | 0.145-SPCC |  | 60 | MO001356 | MO001356-001 | GLJ003 | 光亮卷前处理 模板 | 5500 | 2024-07-08 | 2024-07-08 | 2 | 2024-07-21 05:54:08 | 2024-07-21 06:40:44 | 江苏九天光电科技有限公司 | 227442 | 钱九龙 |  |  | 0.15 | 6630 | 710 | 1 | JG1224070161 |  | 1 |  | 是 | 是 | 5583 | 1
最终平整 | JG1224060299 | JG1224060299 | 九天800平整 | 合格 | 让步接收 | 甲 | 唐斌 | 5870 | 5826 | 0.9925 | 12530 | 0.1 | 610 | 平整 | 折皱(内400米夹纸处轻微折皱) | 20100023 | 轧硬 | 0.4*610-SPCC | 30210015 | 光亮卷 | 0.1-SPCC |  | 60 | MO001043 | MO001043-027 | GLJ003 | 光亮卷前处理 模板 | 5925 | 2024-06-30 | 2024-06-30 | 2 | 2024-07-21 06:30:54 | 2024-07-21 06:32:20 | 江苏九天光电科技有限公司 | 197137 | 唐斌 |  |  | 0.1 | 12633 | 610 | 1 | JG1224060299 |  | 1 | Z折皱(内400米夹纸处轻微折皱) | 是 | 是 | 5858 | 27
最终平整 | JG12240701271 | JG1224070127 | 九天850平整 | 合格 | 合格品 | 乙 | 张兴华 | 2760 | 2722 | 0.9862 | 3290 | 0.15 | 710 | 平整 |  | 20100028 | 轧硬 | 0.4*710-SPCC | 30210011 | 光亮卷 | 0.15-SPCC |  | 60 | MO001227 | MO001227-001-01 | GLJ003 | 光亮卷前处理 模板 | 8205 | 2024-07-05 | 2024-07-05 | 2 | 2024-07-21 05:25:05 | 2024-07-21 05:53:45 | 江苏九天光电科技有限公司 | 206990 | 张兴华 |  |  | 0.15 | 3280 | 710 | 1 | JG12240701271 |  | 1 |  | 是 | 是 | 6945 | 1
最终平整 | JG1224070130 | JG1224070130 | 九天850平整 | 合格 | 让步接收 | 乙 | 钱九龙 | 5440 | 5400 | 0.9926 | 6700 | 0.145 | 710 | 平整 | 孔洞(92米传33/34/62毫米0.1-0.15，100米传30/72/78毫米0.18-0.27平方毫米，已做标记) | 20100028 | 轧硬 | 0.4*710-SPCC | 30210008 | 光亮卷 | 0.145-SPCC |  | 60 | MO001232 | MO001232-010 | GLJ003 | 光亮卷前处理 模板 | 5510 | 2024-07-05 | 2024-07-05 | 2 | 2024-07-21 04:45:24 | 2024-07-21 05:24:37 | 江苏九天光电科技有限公司 | 207021 | 钱九龙 |  |  | 0.15 | 6660 | 710 | 1 | JG1224070130 |  | 1 | K孔洞(92米传33/34/62毫米0.12-0.15，100米传30/72/78毫米0.18-0.27平方毫米，已做标记) | 是 | 是 | 2669 | 10
最终平整 | JG1224070203 | JG1224070203 | 九天800平整 | 合格 | 合格品 | 甲 | 朱俊 | 7060 | 7016 | 0.9938 | 9530 | 0.15 | 610 | 平整 |  | 20100023 | 轧硬 | 0.4*610-SPCC | 30210011 | 光亮卷 | 0.15-SPCC |  | 60 | MO001353 | MO001353-005 | GLJ003 | 光亮卷前处理 模板 | 7140 | 2024-07-08 | 2024-07-08 | 2 | 2024-07-21 05:17:57 | 2024-07-21 05:18:53 | 江苏九天光电科技有限公司 | 227427 | 朱俊 |  |  | 0.15 | 9600 | 610 | 1 | JG1224070203 |  | 1 |  | 是 | 是 | 5817 | 5
最终平整 | JG1224070153 | JG1224070153 | 九天850平整 | 合格 | 让步接收 | 乙 | 张兴华 | 5410 | 5390 | 0.9963 | 6700 | 0.145 | 710 | 平整 | 尾300米传3-10cm粘钢折印 | 20100028 | 轧硬 | 0.4*710-SPCC | 30210008 | 光亮卷 | 0.145-SPCC |  | 60 | MO001315 | MO001315-005 | GLJ003 | 光亮卷前处理 模板 | 5500 | 2024-07-07 | 2024-07-07 | 2 | 2024-07-21 03:41:30 | 2024-07-21 04:45:03 | 江苏九天光电科技有限公司 | 215290 | 张兴华 |  |  | 0.15 | 6650 | 710 | 1 | JG1224070153 |  | 1 |  | 是 | 是 | 7421 | 5
最终平整 | JG1224070174 | JG1224070174 | 九天850平整 | 合格 | 让步接收 | 乙 | 钱九龙 | 5410 | 5390 | 0.9963 | 6660 | 0.145 | 710 | 平整 | Z折印(尾部500米传3-7厘米轻粘钢折印) | 20100028 | 轧硬 | 0.4*710-SPCC | 30210008 | 光亮卷 | 0.145-SPCC |  | 60 | MO001356 | MO001356-008 | GLJ003 | 光亮卷前处理 模板 | 5520 | 2024-07-08 | 2024-07-08 | 2 | 2024-07-21 02:53:35 | 2024-07-21 03:41:09 | 江苏九天光电科技有限公司 | 227449 | 张兴华 |  |  | 0.145 | 6620 | 710 | 1 | JG1224070174 |  | 1 | Z折印(尾部500米传3-7厘米轻粘钢折印) | 是 | 是 | 5757 | 8
最终平整 | JG1224070114 | JG1224070114 | 九天850平整 | 合格 | 合格品 | 乙 | 钱九龙 | 5420 | 5350 | 0.9871 | 6800 | 0.145 | 710 | 平整 |  | 20100028 | 轧硬 | 0.4*710-SPCC | 30210008 | 光亮卷 | 0.145-SPCC |  | 60 | MO001232 | MO001232-007 | GLJ003 | 光亮卷前处理 模板 | 5515 | 2024-07-05 | 2024-07-05 | 2 | 2024-07-21 01:49:31 | 2024-07-21 02:53:16 | 江苏九天光电科技有限公司 | 207017 | 钱九龙 |  |  | 0.145 | 6660 | 710 | 1 | JG1224070114 |  | 1 |  | 是 | 是 | 5986 | 7
最终平整 | JG1224060332 | JG1224060332 | 九天800平整 | 合格 | 合格品 | 甲 | 唐斌 | 5800 | 5744 | 0.9903 | 12360 | 0.1 | 610 | 平整 |  | 20100023 | 轧硬 | 0.4*610-SPCC | 30210015 | 光亮卷 | 0.1-SPCC |  | 60 | MO001043 | MO001043-004 | GLJ003 | 光亮卷前处理 模板 | 5880 | 2024-06-30 | 2024-06-30 | 2 | 2024-07-21 01:57:15 | 2024-07-21 01:57:46 | 江苏九天光电科技有限公司 | 197114 | 唐斌 |  |  | 0.1 | 12550 | 610 | 1 | JG1224060332 |  | 1 |  | 是 | 是 | 5554 | 4
最终平整 | JG1224070221 | JG1224070221 | 九天800平整 | 合格 | 让步接收 | 甲 | 朱俊 | 6620 | 6434 | 0.9719 | 9230 | 0.15 | 610 | 平整 | 孔洞(47,56米操559毫米孔洞面积0.16,164米操597毫米孔洞面积0.14,470,474米操570,451,562,569毫米孔洞面积0.05,0.05,0.08,0.03),粘钢折印(尾部400米粘钢折印5公分左右) | 20100023 | 轧硬 | 0.4*610-SPCC | 30210011 | 光亮卷 | 0.15-SPCC |  | 60 | MO001411 | MO001411-009 | GLJ003 | 光亮卷前处理 模板 | 6690 | 2024-07-09 | 2024-07-09 | 2 | 2024-07-21 01:51:58 | 2024-07-21 01:55:41 | 江苏九天光电科技有限公司 | 232906 | 朱俊 |  |  | 0.15 | 9500 | 610 | 1 | JG1224070221 |  | 1 | K孔洞(47,56米操559毫米孔洞面积0.16,164米操597毫米孔洞面积0.14,470,474米操570,451,562,569毫米孔洞面积0.05,0.05,0.08,0.03),N粘钢折印(尾部400米粘钢折印5公分左右) | 是 | 是 | 5855 | 9
最终平整 | JG1224070126 | JG1224070126 | 九天850平整 | 合格 | 合格品 | 乙 | 张兴华 | 5400 | 5370 | 0.9944 | 6680 | 0.145 | 710 | 平整 |  | 20100028 | 轧硬 | 0.4*710-SPCC | 30210008 | 光亮卷 | 0.145-SPCC |  | 60 | MO001232 | MO001232-014 | GLJ003 | 光亮卷前处理 模板 | 5510 | 2024-07-05 | 2024-07-05 | 2 | 2024-07-21 00:55:42 | 2024-07-21 01:49:11 | 江苏九天光电科技有限公司 | 207026 | 张兴华 |  |  | 0.15 | 6650 | 710 | 1 | JG1224070126 |  | 1 |  | 是 | 是 | 6657 | 14
最终平整 | JG12240701272 | JG1224070127 | 九天850平整 | 合格 | 合格品 | 乙 | 钱九龙 | 5280 | 5250 | 0.9943 | 6300 | 0.15 | 710 | 平整 |  | 20100028 | 轧硬 | 0.4*710-SPCC | 30210011 | 光亮卷 | 0.15-SPCC |  | 60 | MO001227 | MO001227-001-02 | GLJ003 | 光亮卷前处理 模板 | 8205 | 2024-07-05 | 2024-07-05 | 2 | 2024-07-21 00:10:13 | 2024-07-21 00:55:23 | 江苏九天光电科技有限公司 | 206990 | 钱九龙 |  |  | 0.15 | 6280 | 710 | 1 | JG12240701272 |  | 1 |  | 是 | 是 | 6945 | 1
最终平整 | JG1224070110 | JG1224070110 | 九天850平整 | 合格 | 让步接收 | 乙 | 张兴华 | 5400 | 5360 | 0.9926 | 6610 | 0.145 | 710 | 平整 | H黄条印(间断横条辊印，已换辊) | 20100028 | 轧硬 | 0.4*710-SPCC | 30210008 | 光亮卷 | 0.145-SPCC |  | 60 | MO001232 | MO001232-009 | GLJ003 | 光亮卷前处理 模板 | 5515 | 2024-07-05 | 2024-07-05 | 2 | 2024-07-20 22:39:23 | 2024-07-21 00:09:48 | 江苏九天光电科技有限公司 | 207020 | 张兴华 |  |  | 0.145 | 6600 | 710 | 1 | JG1224070110 |  | 1 | H黄条印(间断横条辊印，已换辊) | 是 | 是 | 7204 | 9
最终平整 | JG1224060326 | JG1224060326 | 九天800平整 | 合格 | 合格品 | 甲 | 朱俊 | 5360 | 5286 | 0.9862 | 7250 | 0.15 | 610 | 平整 |  | 20100023 | 轧硬 | 0.4*610-SPCC | 30210011 | 光亮卷 | 0.15-SPCC |  | 60 | MO001045 | MO001045-004 | GLJ003 | 光亮卷前处理 模板 | 5410 | 2024-06-30 | 2024-06-30 | 2 | 2024-07-20 08:06:02 | 2024-07-20 08:06:31 | 江苏九天光电科技有限公司 | 197203 | 朱俊 |  |  | 0.15 | 7260 | 610 | 1 | JG1224060326 |  | 1 |  | 是 | 是 | 10011 | 4
最终平整 | JG1224070296 | JG1224070296 | 九天800平整 | 合格 | 合格品 | 甲 | 唐斌 | 6626 | 6592 | 0.9949 | 9410 | 0.15 | 610 | 平整 |  | 20100023 | 轧硬 | 0.4*610-SPCC | 30210011 | 光亮卷 | 0.15-SPCC |  | 60 | MO001477 | MO001477-016 | GLJ003 | 光亮卷前处理 模板 | 13370 | 2024-07-11 | 2024-07-11 | 3 | 2024-07-20 07:20:10 | 2024-07-20 07:20:41 | 江苏九天光电科技有限公司 | 236587 | 唐斌 |  |  | 0.15 | 9470 | 610 | 1 | JG1224070296 |  | 1 |  | 是 | 是 | 6388 | 16
最终平整 | JG1224070292 | JG1224070292 | 九天800平整 | 合格 | 合格品 | 甲 | 朱俊 | 6606 | 6574 | 0.9952 | 9420 | 0.15 | 610 | 平整 |  | 20100023 | 轧硬 | 0.4*610-SPCC | 30210011 | 光亮卷 | 0.15-SPCC |  | 60 | MO001477 | MO001477-012 | GLJ003 | 光亮卷前处理 模板 | 6675 | 2024-07-11 | 2024-07-11 | 3 | 2024-07-20 06:14:42 | 2024-07-20 06:15:13 | 江苏九天光电科技有限公司 | 236583 | 朱俊 |  |  | 0.15 | 9497 | 610 | 1 | JG1224070292 |  | 1 |  | 是 | 是 | 6389 | 12
最终平整 | JG12240500841 | JG1224050084 | 九天850平整 | 合格 | 合格品 | 甲 | 刘勇 | 5560 | 5520 | 0.9928 | 10030 | 0.1 | 710 | 平整 |  | 20100028 | 轧硬 | 0.4*710-SPCC | 30210015 | 光亮卷 | 0.1-SPCC |  | 60 | MO000917 | MO000917-004-01 | GLJ003 | 光亮卷前处理 模板 | 13280 | 2024-06-24 | 2024-06-24 | 2 | 2024-07-20 05:44:27 | 2024-07-20 05:44:55 | 江苏九天光电科技有限公司 | 192602 | 刘勇 |  |  | 0.1 | 10100 | 710 | 1 | JG12240500841 |  | 1 |  | 是 | 是 | 3923 | 4
最终平整 | JG1224070069 | JG1224070069 | 九天800平整 | 合格 | 合格品 | 甲 | 唐斌 | 5320 | 5276 | 0.9917 | 7240 | 0.15 | 610 | 平整 |  | 20100023 | 轧硬 | 0.4*610-SPCC | 30210011 | 光亮卷 | 0.15-SPCC |  | 60 | MO001144 | MO001144-019 | GLJ003 | 光亮卷前处理 模板 | 5410 | 2024-07-03 | 2024-07-03 | 2 | 2024-07-20 04:53:54 | 2024-07-20 04:54:27 | 江苏九天光电科技有限公司 | 202803 | 唐斌 |  |  | 0.15 | 7300 | 610 | 1 | JG1224070069 |  | 1 |  | 是 | 是 | 6163 | 19
最终平整 | JG1224070154 | JG1224070154 | 九天850平整 | 合格 | 合格品 | 甲 | 马晓飞 | 5350 | 5320 | 0.9944 | 6520 | 0.145 | 710 | 平整 | 孔洞(5911米传38毫米1个0.48平方毫米 6404米传42毫米1个0.21平方毫米), 尾部700米左右板面中间有不规律粘钢点印 | 20100028 | 轧硬 | 0.4*710-SPCC | 30210008 | 光亮卷 | 0.145-SPCC |  | 60 | MO001315 | MO001315-006 | GLJ003 | 光亮卷前处理 模板 | 5505 | 2024-07-07 | 2024-07-07 | 2 | 2024-07-20 04:29:43 | 2024-07-20 04:31:52 | 江苏九天光电科技有限公司 | 215291 | 马晓飞 |  |  | 0.145 | 6600 | 710 | 1 | JG1224070154 |  | 1 | K孔洞(5911米传38毫米1个0.48平方毫米 6404米传42毫米1个0.21平方毫米),Z折印(尾部700米左右板面中间有不规律粘钢点印) | 是 | 是 | 7324 | 6
最终平整 | JG1224060333 | JG1224060333 | 九天800平整 | 合格 | 合格品 | 甲 | 唐斌 | 5400 | 5370 | 0.9944 | 11440 | 0.1 | 610 | 平整 |  | 20100023 | 轧硬 | 0.4*610-SPCC | 30210015 | 光亮卷 | 0.1-SPCC |  | 60 | MO001043 | MO001043-005 | GLJ003 | 光亮卷前处理 模板 | 6320 | 2024-06-30 | 2024-06-30 | 2 | 2024-07-20 04:06:17 | 2024-07-20 04:06:47 | 江苏九天光电科技有限公司 | 197115 | 唐斌 |  |  | 0.1 | 11540 | 610 | 1 | JG1224060333 |  | 1 |  | 是 | 是 | 5815 | 5
最终平整 | JG12240700402 | JG1224070040 | 九天800平整 | 合格 | 报废品 | 甲 | 朱俊 | 518 | 518 | 1 | 1120 | 0.1 | 610 | 平整 | 轧机中间辊漏油导致短带 | 20100023 | 轧硬 | 0.4*610-SPCC | 30210015 | 光亮卷 | 0.1-SPCC |  | 60 | MO001150 | MO001150-024-02 | GLJ003 | 光亮卷前处理 模板 | 6335 | 2024-07-03 | 2024-07-03 | 2 | 2024-07-20 04:02:37 | 2024-07-20 04:04:07 | 江苏九天光电科技有限公司 |  | 朱俊 |  | 1 | 0.1 | 1120 | 610 | 1 | JG12240700402 |  | 1 |  | 是 | 是 | 2828 | 24
最终平整 | JG12240700401 | JG1224070040 | 九天800平整 | 合格 | 合格品 | 甲 | 朱俊 | 5654 | 5654 | 1 | 12020 | 0.1 | 610 | 平整 |  | 20100023 | 轧硬 | 0.4*610-SPCC | 30210015 | 光亮卷 | 0.1-SPCC |  | 60 | MO001150 | MO001150-024-01 | GLJ003 | 光亮卷前处理 模板 | 6335 | 2024-07-03 | 2024-07-03 | 2 | 2024-07-20 04:02:37 | 2024-07-20 04:04:06 | 江苏九天光电科技有限公司 |  | 朱俊 |  | 1 | 0.1 | 12020 | 610 | 1 | JG12240700401 |  | 1 |  | 是 | 是 | 2828 | 24
最终平整 | JG1224070162 | JG1224070162 | 九天850平整 | 合格 | 合格品 | 甲 | 刘勇 | 5400 | 5360 | 0.9926 | 6580 | 0.145 | 710 | 平整 | 横辊印 | 20100028 | 轧硬 | 0.4*710-SPCC | 30210008 | 光亮卷 | 0.145-SPCC |  | 60 | MO001356 | MO001356-002 | GLJ003 | 光亮卷前处理 模板 | 5510 | 2024-07-08 | 2024-07-08 | 2 | 2024-07-20 03:37:35 | 2024-07-20 03:39:09 | 江苏九天光电科技有限公司 | 227443 | 刘勇 |  |  | 0.15 | 6600 | 710 | 1 | JG1224070162 |  | 1 |  | 是 | 是 | 5540 | 2
最终平整 | JG1224070138 | JG1224070138 | 九天850平整 | 合格 | 合格品 | 甲 | 马晓飞 | 5450 | 5406 | 0.9919 | 6600 | 0.145 | 710 | 平整 |  | 20100028 | 轧硬 | 0.4*710-SPCC | 30210008 | 光亮卷 | 0.145-SPCC |  | 60 | MO001315 | MO001315-010 | GLJ003 | 光亮卷前处理 模板 | 5520 | 2024-07-07 | 2024-07-07 | 2 | 2024-07-20 02:09:58 | 2024-07-20 02:54:38 | 江苏九天光电科技有限公司 | 215295 | 马晓飞 |  |  | 0.145 | 6650 | 710 | 1 | JG1224070138 |  | 1 |  | 是 | 是 | 7402 | 10
最终平整 | JG1224070133 | JG1224070133 | 九天850平整 | 合格 | 合格品 | 甲 | 刘勇 | 5410 | 5374 | 0.9933 | 6600 | 0.145 | 710 | 平整 | 挫伤(5960米左右) | 20100028 | 轧硬 | 0.4*710-SPCC | 30210008 | 光亮卷 | 0.145-SPCC |  | 60 | MO001232 | MO001232-011 | GLJ003 | 光亮卷前处理 模板 | 5515 | 2024-07-05 | 2024-07-05 | 2 | 2024-07-20 02:05:12 | 2024-07-20 02:05:56 | 江苏九天光电科技有限公司 | 207022 | 刘勇 |  |  | 0.145 | 6650 | 710 | 1 | JG1224070133 |  | 1 | C挫伤(5960米左右) | 是 | 是 | 7685 | 11
最终平整 | JG1224070146 | JG1224070146 | 九天850平整 | 合格 | 合格品 | 甲 | 马晓飞 | 5390 | 5386 | 0.9993 | 6600 | 0.145 | 710 | 平整 | 尾部300米左右操作侧15CM左右有拉伸折印 | 20100028 | 轧硬 | 0.4*710-SPCC | 30210008 | 光亮卷 | 0.145-SPCC |  | 60 | MO001315 | MO001315-002 | GLJ003 | 光亮卷前处理 模板 | 5510 | 2024-07-07 | 2024-07-07 | 2 | 2024-07-20 00:37:43 | 2024-07-20 01:19:04 | 江苏九天光电科技有限公司 | 215287 | 马晓飞 |  |  | 0.15 | 6620 | 710 | 1 | JG1224070146 |  | 1 | L拉伸折印(尾部300米左右操作侧15CM左右有折印) | 是 | 是 | 7335 | 2
最终平整 | JG1224070109 | JG1224070109 | 九天850平整 | 合格 | 合格品 | 甲 | 刘勇 | 5430 | 5400 | 0.9945 | 6630 | 0.145 | 710 | 平整 |  | 20100028 | 轧硬 | 0.4*710-SPCC | 30210008 | 光亮卷 | 0.145-SPCC |  | 60 | MO001232 | MO001232-008 | GLJ003 | 光亮卷前处理 模板 | 5505 | 2024-07-05 | 2024-07-05 | 2 | 2024-07-20 00:31:42 | 2024-07-20 00:32:25 | 江苏九天光电科技有限公司 | 207018 | 刘勇 |  |  | 0.145 | 6670 | 710 | 1 | JG1224070109 |  | 1 |  | 是 | 是 | 7687 | 8
最终平整 | JG1224070121 | JG1224070121 | 九天850平整 | 合格 | 让步接收 | 乙 | 张兴华 | 5420 | 5390 | 0.9945 | 6660 | 0.145 | 710 | 平整 | 孔洞（1304米传697毫米1个0.42,5434米传24毫米1个0.48平方毫米） | 20100028 | 轧硬 | 0.4*710-SPCC | 30210008 | 光亮卷 | 0.145-SPCC |  | 60 | MO001232 | MO001232-001 | GLJ003 | 光亮卷前处理 模板 | 5500 | 2024-07-05 | 2024-07-05 | 2 | 2024-07-19 17:21:33 | 2024-07-19 17:55:54 | 江苏九天光电科技有限公司 | 207011 | 张兴华 |  |  | 0.15 | 6640 | 710 | 1 | JG1224070121 |  | 1 |  | 是 | 是 | 5757 | 1
最终平整 | JG1224070140 | JG1224070140 | 九天850平整 | 合格 | 合格品 | 乙 | 钱九龙 | 8120 | 8080 | 0.9951 | 9600 | 0.15 | 710 | 平整 |  | 20100028 | 轧硬 | 0.4*710-SPCC | 30210011 | 光亮卷 | 0.15-SPCC |  | 60 | MO001316 | MO001316-006 | GLJ003 | 光亮卷前处理 模板 | 8225 | 2024-07-07 | 2024-07-07 | 2 | 2024-07-19 16:25:41 | 2024-07-19 17:21:17 | 江苏九天光电科技有限公司 | 215303 | 钱九龙 |  |  | 0.15 | 9550 | 710 | 1 | JG1224070140 |  | 1 |  | 是 | 是 | 5834 | 6
最终平整 | JG1224070155 | JG1224070155 | 九天850平整 | 合格 | 让步接收 | 乙 | 张兴华 | 8020 | 7940 | 0.99 | 9460 | 0.15 | 710 | 平整 | 孔洞(9144米传9毫米1个0.54平方毫米），尾部400米传3-10厘米轻粘钢折印 | 20100028 | 轧硬 | 0.4*710-SPCC | 30210011 | 光亮卷 | 0.15-SPCC |  | 60 | MO001316 | MO001316-007 | GLJ003 | 光亮卷前处理 模板 | 8130 | 2024-07-07 | 2024-07-07 | 2 | 2024-07-19 15:04:18 | 2024-07-19 16:24:56 | 江苏九天光电科技有限公司 | 215304 | 张兴华 |  |  | 0.15 | 9530 | 710 | 1 | JG1224070155 |  | 1 | K孔洞(9144米传9毫米0.54平方毫米，尾部传400米3-10厘米轻粘钢折印) | 是 | 是 | 5856 | 7
最终平整 | JG1224070124 | JG1224070124 | 九天850平整 | 合格 | 合格品 | 乙 | 钱九龙 | 8140 | 8106 | 0.9958 | 9550 | 0.15 | 710 | 平整 |  | 20100028 | 轧硬 | 0.4*710-SPCC | 30210011 | 光亮卷 | 0.15-SPCC |  | 60 | MO001213 | MO001213-002 | GLJ003 | 光亮卷前处理 模板 | 8225 | 2024-07-05 | 2024-07-05 | 2 | 2024-07-19 13:44:36 | 2024-07-19 15:03:59 | 江苏九天光电科技有限公司 | 206678 | 钱九龙 |  |  | 0.15 | 9510 | 710 | 1 | JG1224070124 |  | 1 |  | 是 | 是 | 5688 | 2
最终平整 | JG1224070076 | JG1224070076 | 九天850平整 | 合格 | 合格品 | 乙 | 张兴华 | 6280 | 6240 | 0.9936 | 13440 | 0.1 | 610 | 平整 |  | 20100023 | 轧硬 | 0.4*610-SPCC | 30210015 | 光亮卷 | 0.1-SPCC |  | 60 | MO001150 | MO001150-004 | GLJ003 | 光亮卷前处理 模板 | 6350 | 2024-07-03 | 2024-07-03 | 2 | 2024-07-19 12:17:50 | 2024-07-19 13:43:58 | 江苏九天光电科技有限公司 | 202924 | 张兴华 |  |  | 0.1 | 13450 | 610 | 1 | JG1224070076 |  | 1 |  | 是 | 是 | 5382 | 4
最终平整 | JG12240700862 | JG1224070086 | 九天850平整 | 合格 | 合格品 | 乙 | 钱九龙 | 3048 | 3048 | 1 | 6580 | 0.1 | 610 | 平整 |  | 20100023 | 轧硬 | 0.4*610-SPCC | 30210015 | 光亮卷 | 0.1-SPCC |  | 60 | MO001150 | MO001150-010-02 | GLJ003 | 光亮卷前处理 模板 | 6280 | 2024-07-03 | 2024-07-03 | 2 | 2024-07-19 10:21:04 | 2024-07-19 12:17:25 | 江苏九天光电科技有限公司 |  | 钱九龙 |  | 1 | 0.1 | 6580 | 610 | 1 | JG12240700862 |  | 1 |  | 是 | 是 | 3086 | 10
最终平整 | JG12240700861 | JG1224070086 | 九天850平整 | 合格 | 合格品 | 乙 | 钱九龙 | 3104 | 3104 | 1 | 6700 | 0.1 | 610 | 平整 |  | 20100023 | 轧硬 | 0.4*610-SPCC | 30210015 | 光亮卷 | 0.1-SPCC |  | 60 | MO001150 | MO001150-010-01 | GLJ003 | 光亮卷前处理 模板 | 6280 | 2024-07-03 | 2024-07-03 | 2 | 2024-07-19 10:21:04 | 2024-07-19 12:17:25 | 江苏九天光电科技有限公司 |  | 钱九龙 |  | 1 | 0.1 | 6700 | 610 | 1 | JG12240700861 |  | 1 |  | 是 | 是 | 3086 | 10
最终平整 | JG12240603362 | JG1224060336 | 九天850平整 | 合格 | 合格品 | 乙 | 张兴华 | 3114 | 3114 | 1 | 6770 | 0.1 | 610 | 平整 |  | 20100023 | 轧硬 | 0.4*610-SPCC | 30210015 | 光亮卷 | 0.1-SPCC |  | 60 | MO001043 | MO001043-008-02 | GLJ003 | 光亮卷前处理 模板 | 6330 | 2024-06-30 | 2024-06-30 | 2 | 2024-07-19 08:44:02 | 2024-07-19 10:20:31 | 江苏九天光电科技有限公司 |  | 张兴华 |  | 1 | 0.1 | 6770 | 610 | 1 | JG12240603362 |  | 1 |  | 是 | 是 | 3053 | 8
最终平整 | JG12240603361 | JG1224060336 | 九天850平整 | 合格 | 合格品 | 乙 | 张兴华 | 3096 | 3096 | 1 | 6700 | 0.1 | 610 | 平整 |  | 20100023 | 轧硬 | 0.4*610-SPCC | 30210015 | 光亮卷 | 0.1-SPCC |  | 60 | MO001043 | MO001043-008-01 | GLJ003 | 光亮卷前处理 模板 | 6330 | 2024-06-30 | 2024-06-30 | 2 | 2024-07-19 08:44:02 | 2024-07-19 10:20:31 | 江苏九天光电科技有限公司 |  | 张兴华 |  | 1 | 0.1 | 6700 | 610 | 1 | JG12240603361 |  | 1 |  | 是 | 是 | 3053 | 8
最终平整 | JG1224060279 | JG1224060279 | 九天850平整 | 合格 | 让步接收 | 甲 | 刘勇 | 5810 | 5774 | 0.9938 | 12340 | 0.1 | 610 | 平整 | 孔洞(686米传525毫米1个0.12平方毫米),松花印(1680米左右操作侧1CM左右),折印(550米传5cm左右来料跑偏有折印，11340/11800米来料打皱平后折印) | 20100023 | 轧硬 | 0.4*610-SPCC | 30210015 | 光亮卷 | 0.1-SPCC |  | 60 | MO001043 | MO001043-017 | GLJ003 | 光亮卷前处理 模板 | 5895 | 2024-06-30 | 2024-06-30 | 2 | 2024-07-19 07:16:12 | 2024-07-19 07:19:29 | 江苏九天光电科技有限公司 | 197127 | 刘勇 |  |  | 0.1 | 12500 | 610 | 1 | JG1224060279 |  | 1 | K孔洞(686米传525毫米1个0.12平方毫米),S松花印(1680米左右操作侧1CM左右),Z折印(11340/11800米有来料打皱平后折印) | 是 | 是 | 5456 | 17
最终平整 | JG12240603352 | JG1224060335 | 九天850平整 | 合格 | 合格品 | 甲 | 马晓飞 | 3098 | 3098 | 1 | 6620 | 0.1 | 610 | 平整 |  | 20100023 | 轧硬 | 0.4*610-SPCC | 30210015 | 光亮卷 | 0.1-SPCC |  | 60 | MO001043 | MO001043-007-02 | GLJ003 | 光亮卷前处理 模板 | 6340 | 2024-06-30 | 2024-06-30 | 2 | 2024-07-19 05:59:40 | 2024-07-19 06:00:15 | 江苏九天光电科技有限公司 |  | 马晓飞 |  | 1 | 0.1 | 6620 | 610 | 1 | JG12240603352 |  | 1 |  | 是 | 是 | 2911 | 7
最终平整 | JG12240603351 | JG1224060335 | 九天850平整 | 合格 | 合格品 | 甲 | 马晓飞 | 3122 | 3122 | 1 | 6700 | 0.1 | 610 | 平整 |  | 20100023 | 轧硬 | 0.4*610-SPCC | 30210015 | 光亮卷 | 0.1-SPCC |  | 60 | MO001043 | MO001043-007-01 | GLJ003 | 光亮卷前处理 模板 | 6340 | 2024-06-30 | 2024-06-30 | 2 | 2024-07-19 05:59:40 | 2024-07-19 06:00:15 | 江苏九天光电科技有限公司 |  | 马晓飞 |  | 1 | 0.1 | 6700 | 610 | 1 | JG12240603351 |  | 1 |  | 是 | 是 | 2911 | 7
最终平整 | JG1224070098 | JG1224070098 | 九天850平整 | 合格 | 合格品 | 甲 | 刘勇 | 5350 | 5326 | 0.9955 | 7240 | 0.15 | 610 | 平整 |  | 20100023 | 轧硬 | 0.4*610-SPCC | 30210011 | 光亮卷 | 0.15-SPCC |  | 60 | MO001144 | MO001144-024 | GLJ003 | 光亮卷前处理 模板 | 5410 | 2024-07-03 | 2024-07-03 | 2 | 2024-07-19 04:29:34 | 2024-07-19 04:30:07 | 江苏九天光电科技有限公司 | 202810 | 刘勇 |  |  | 0.15 | 7300 | 610 | 1 | JG1224070098 |  | 1 |  | 是 | 是 | 7097 | 24
最终平整 | JG12240700822 | JG1224070082 | 九天850平整 | 合格 | 合格品 | 甲 | 刘勇 | 3102 | 3102 | 1 | 6670 | 0.1 | 610 | 平整 | 尾部1000米左右传动侧420毫米有缩芯折印 | 20100023 | 轧硬 | 0.4*610-SPCC | 30210015 | 光亮卷 | 0.1-SPCC |  | 60 | MO001150 | MO001150-006-02 | GLJ003 | 光亮卷前处理 模板 | 6295 | 2024-07-03 | 2024-07-03 | 2 | 2024-07-19 04:27:05 | 2024-07-19 04:29:02 | 江苏九天光电科技有限公司 |  | 刘勇 |  | 1 | 0.1 | 6670 | 610 | 1 | JG12240700822 |  | 1 | Z折印(尾部1000米左右传动侧420毫米有来料缩芯折印) | 是 | 是 | 2650 | 6
最终平整 | JG12240700821 | JG1224070082 | 九天850平整 | 合格 | 合格品 | 甲 | 刘勇 | 3120 | 3120 | 1 | 6700 | 0.1 | 610 | 平整 |  | 20100023 | 轧硬 | 0.4*610-SPCC | 30210015 | 光亮卷 | 0.1-SPCC |  | 60 | MO001150 | MO001150-006-01 | GLJ003 | 光亮卷前处理 模板 | 6295 | 2024-07-03 | 2024-07-03 | 2 | 2024-07-19 04:27:05 | 2024-07-19 04:29:02 | 江苏九天光电科技有限公司 |  | 刘勇 |  | 1 | 0.1 | 6700 | 610 | 1 | JG12240700821 |  | 1 |  | 是 | 是 | 2650 | 6
最终平整 | JG12240700812 | JG1224070081 | 九天850平整 | 合格 | 合格品 | 甲 | 马晓飞 | 3082 | 3082 | 1 | 6600 | 0.1 | 610 | 平整 | 实际抗拉317 | 20100023 | 轧硬 | 0.4*610-SPCC | 30210015 | 光亮卷 | 0.1-SPCC |  | 60 | MO001150 | MO001150-005-02 | GLJ003 | 光亮卷前处理 模板 | 6305 | 2024-07-03 | 2024-07-03 | 2 | 2024-07-19 03:10:36 | 2024-07-19 03:11:17 | 江苏九天光电科技有限公司 |  | 马晓飞 |  | 1 | 0.1 | 6600 | 610 | 1 | JG12240700812 |  | 1 |  | 是 | 是 | 3347 | 5
最终平整 | JG12240700811 | JG1224070081 | 九天850平整 | 合格 | 合格品 | 甲 | 马晓飞 | 3084 | 3084 | 1 | 6600 | 0.1 | 610 | 平整 | 内圈厚度公差0.106 | 20100023 | 轧硬 | 0.4*610-SPCC | 30210015 | 光亮卷 | 0.1-SPCC |  | 60 | MO001150 | MO001150-005-01 | GLJ003 | 光亮卷前处理 模板 | 6305 | 2024-07-03 | 2024-07-03 | 2 | 2024-07-19 03:10:36 | 2024-07-19 03:11:17 | 江苏九天光电科技有限公司 |  | 马晓飞 |  | 1 | 0.1 | 6600 | 610 | 1 | JG12240700811 |  | 1 |  | 是 | 是 | 3347 | 5
最终平整 | JG12240603472 | JG1224060347 | 九天850平整 | 合格 | 合格品 | 甲 | 刘勇 | 3080 | 3080 | 1 | 6600 | 0.1 | 610 | 平整 | 孔洞(6209米传28毫米1个0.24平方毫米) 厚度公差0.106-0.107 | 20100023 | 轧硬 | 0.4*610-SPCC | 30210015 | 光亮卷 | 0.1-SPCC |  | 60 | MO001043 | MO001043-011-02 | GLJ003 | 光亮卷前处理 模板 | 6325 | 2024-06-30 | 2024-06-30 | 2 | 2024-07-19 01:29:24 | 2024-07-19 01:30:29 | 江苏九天光电科技有限公司 |  | 刘勇 |  | 1 | 0.1 | 6600 | 610 | 1 | JG12240603472 |  | 1 | K孔洞(6209米传28毫米1个0.24平方毫米) | 是 | 是 | 2911 | 11
最终平整 | JG12240603471 | JG1224060347 | 九天850平整 | 合格 | 合格品 | 甲 | 刘勇 | 3076 | 3076 | 1 | 6600 | 0.1 | 610 | 平整 | 厚度公差0.106-0.107 | 20100023 | 轧硬 | 0.4*610-SPCC | 30210015 | 光亮卷 | 0.1-SPCC |  | 60 | MO001043 | MO001043-011-01 | GLJ003 | 光亮卷前处理 模板 | 6325 | 2024-06-30 | 2024-06-30 | 2 | 2024-07-19 01:29:24 | 2024-07-19 01:30:29 | 江苏九天光电科技有限公司 |  | 刘勇 |  | 1 | 0.1 | 6600 | 610 | 1 | JG12240603471 |  | 1 |  | 是 | 是 | 2911 | 11
最终平整 | JG1224070006 | JG1224070006 | 九天850平整 | 合格 | 合格品 | 甲 | 刘勇 | 5270 | 5290 | 1.0038 | 7210 | 0.15 | 610 | 平整 |  | 20100023 | 轧硬 | 0.4*610-SPCC | 30210011 | 光亮卷 | 0.15-SPCC |  | 60 | MO001076 | MO001076-012 | GLJ003 | 光亮卷前处理 模板 | 5400 | 2024-07-01 | 2024-07-01 | 2 | 2024-07-19 00:08:47 | 2024-07-19 00:09:12 | 江苏九天光电科技有限公司 | 198355 | 刘勇 |  |  | 0.15 | 7230 | 610 | 1 | JG1224070006 |  | 1 |  | 是 | 是 | 10539 | 12
最终平整 | JG1224060286 | JG1224060286 | 九天850平整 | 合格 | 合格品 | 甲 | 马晓飞 | 5360 | 5178 | 0.966 | 7150 | 0.15 | 610 | 平整 | 尾部500米左右操作侧10CM左右粘钢折印 | 20100023 | 轧硬 | 0.4*610-SPCC | 30210011 | 光亮卷 | 0.15-SPCC |  | 60 | MO001041 | MO001041-001 | GLJ003 | 光亮卷前处理 模板 | 5425 | 2024-06-30 | 2024-06-30 | 2 | 2024-07-18 22:26:34 | 2024-07-18 22:27:33 | 江苏九天光电科技有限公司 | 196768 | 马晓飞 |  |  | 0.15 | 7220 | 610 | 1 | JG1224060286 |  | 1 | Z折印(尾部500米左右操作侧10CM左右粘钢折印) | 是 | 是 | 5852 | 1
最终平整 | JG1224060301 | JG1224060301 | 九天850平整 | 合格 | 合格品 | 甲 | 刘勇 | 5362 | 5326 | 0.9933 | 7280 | 0.15 | 610 | 平整 | X锈斑(尾部100米左右) 外圈抗拉低 边中边317/309/310 | 20100023 | 轧硬 | 0.4*610-SPCC | 30210011 | 光亮卷 | 0.15-SPCC |  | 60 | MO001041 | MO001041-008 | GLJ003 | 光亮卷前处理 模板 | 5445 | 2024-06-30 | 2024-06-30 | 2 | 2024-07-18 21:43:53 | 2024-07-18 21:44:40 | 江苏九天光电科技有限公司 | 196775 | 刘勇 |  |  | 0.15 | 7290 | 610 | 1 | JG1224060301 |  | 1 | X锈斑(尾部100米左右) | 是 | 是 | 5449 | 8
最终平整 | JG1224070078 | JG1224070078 | 九天850平整 | 合格 | 合格品 | 乙 | 钱九龙 | 5340 | 5240 | 0.9813 | 7200 | 0.15 | 610 | 平整 |  | 20100023 | 轧硬 | 0.4*610-SPCC | 30210011 | 光亮卷 | 0.15-SPCC |  | 60 | MO001144 | MO001144-022 | GLJ003 | 光亮卷前处理 模板 | 5405 | 2024-07-03 | 2024-07-03 | 2 | 2024-07-18 19:43:01 | 2024-07-18 20:21:43 | 江苏九天光电科技有限公司 | 202808 | 钱九龙 |  |  | 0.15 | 7280 | 610 | 1 | JG1224070078 |  | 1 |  | 是 | 是 | 10447 | 22
最终平整 | JG1224060310 | JG1224060310 | 九天850平整 | 合格 | 合格品 | 乙 | 张兴华 | 5330 | 5270 | 0.9887 | 7180 | 0.15 | 610 | 平整 |  | 20100023 | 轧硬 | 0.4*610-SPCC | 30210011 | 光亮卷 | 0.15-SPCC |  | 60 | MO001041 | MO001041-003 | GLJ003 | 光亮卷前处理 模板 | 5400 | 2024-06-30 | 2024-06-30 | 2 | 2024-07-18 18:53:58 | 2024-07-18 19:42:38 | 江苏九天光电科技有限公司 | 196770 | 钱九龙 |  |  | 0.15 | 7250 | 610 | 1 | JG1224060310 |  | 1 |  | 是 | 是 | 10622 | 3
最终平整 | JG1224060281 | JG1224060281 | 九天850平整 | 合格 | 合格品 | 乙 | 张兴华 | 5158 | 5130 | 0.9946 | 7230 | 0.15 | 610 | 平整 |  | 20100023 | 轧硬 | 0.4*610-SPCC | 30210011 | 光亮卷 | 0.15-SPCC |  | 60 | MO001259 | MO001259-003 | GLJ003 | 光亮卷前处理 模板 | 5240 | 2024-07-06 | 2024-07-06 | 2 | 2024-07-18 18:05:14 | 2024-07-18 18:53:36 | 江苏九天光电科技有限公司 | 208027 | 张兴华 |  |  | 0.15 | 7240 | 610 | 1 | JG1224060281 |  | 1 |  | 是 | 是 | 7644 | 3
最终平整 | JG1224070065 | JG1224070065 | 九天850平整 | 合格 | 合格品 | 乙 | 钱九龙 | 5338 | 5300 | 0.9929 | 7230 | 0.15 | 610 | 平整 |  | 20100023 | 轧硬 | 0.4*610-SPCC | 30210011 | 光亮卷 | 0.15-SPCC |  | 60 | MO001144 | MO001144-015 | GLJ003 | 光亮卷前处理 模板 | 5410 | 2024-07-03 | 2024-07-03 | 2 | 2024-07-18 17:22:26 | 2024-07-18 18:04:53 | 江苏九天光电科技有限公司 | 202799 | 钱九龙 |  |  | 0.15 | 7229 | 610 | 1 | JG1224070065 |  | 1 |  | 是 | 是 | 6853 | 15
最终平整 | JG1224070053 | JG1224070053 | 九天850平整 | 合格 | 让步接收 | 乙 | 张兴华 | 5340 | 5210 | 0.9757 | 7190 | 0.15 | 610 | 平整 | 内800米传20厘米来料撞伤，间断粘钢印 | 20100023 | 轧硬 | 0.4*610-SPCC | 30210011 | 光亮卷 | 0.15-SPCC |  | 60 | MO001144 | MO001144-011 | GLJ003 | 光亮卷前处理 模板 | 5420 | 2024-07-03 | 2024-07-03 | 2 | 2024-07-18 15:48:39 | 2024-07-18 17:22:07 | 江苏九天光电科技有限公司 | 202794 | 张兴华 |  |  | 0.15 | 7300 | 610 | 1 | JG1224070053 |  | 1 | Z撞伤(内800米传20厘米来料撞伤，间断粘钢印) | 是 | 是 | 10971 | 11
最终平整 | JG1224070225 | JG1224070225 | 九天850平整 | 合格 | 合格品 | 乙 | 钱九龙 | 6098 | 6070 | 0.9954 | 8800 | 0.15 | 610 | 平整 |  | 20100023 | 轧硬 | 0.4*610-SPCC | 30210011 | 光亮卷 | 0.15-SPCC |  | 60 | MO001411 | MO001411-001 | GLJ003 | 光亮卷前处理 模板 | 6700 | 2024-07-09 | 2024-07-09 | 2 | 2024-07-18 15:02:15 | 2024-07-18 15:48:15 | 江苏九天光电科技有限公司 | 232898 | 钱九龙 |  |  | 0.15 | 8798 | 610 | 1 | JG1224070225 |  | 1 |  | 是 | 是 | 5889 | 1
最终平整 | JG1224070207 | JG1224070207 | 九天850平整 | 合格 | 合格品 | 乙 | 张兴华 | 7054 | 7030 | 0.9966 | 9700 | 0.15 | 610 | 平整 |  | 20100023 | 轧硬 | 0.4*610-SPCC | 30210011 | 光亮卷 | 0.15-SPCC |  | 60 | MO001353 | MO001353-009 | GLJ003 | 光亮卷前处理 模板 | 7150 | 2024-07-08 | 2024-07-08 | 2 | 2024-07-18 13:44:38 | 2024-07-18 15:01:48 | 江苏九天光电科技有限公司 | 227432 | 张兴华 |  |  | 0.15 | 9699 | 610 | 1 | JG1224070207 |  | 1 |  | 是 | 是 | 5910 | 9
最终平整 | JG1224070083 | JG1224070083 | 九天850平整 | 合格 | 合格品 | 乙 | 钱九龙 | 6230 | 6180 | 0.992 | 13390 | 0.1 | 610 | 平整 |  | 20100023 | 轧硬 | 0.4*610-SPCC | 30210015 | 光亮卷 | 0.1-SPCC |  | 60 | MO001150 | MO001150-007 | GLJ003 | 光亮卷前处理 模板 | 6340 | 2024-07-03 | 2024-07-03 | 2 | 2024-07-18 12:01:04 | 2024-07-18 13:44:18 | 江苏九天光电科技有限公司 | 202927 | 张兴华 |  |  | 0.1 | 13360 | 610 | 1 | JG1224070083 |  | 1 |  | 是 | 是 | 6015 | 7
最终平整 | JG12240700382 | JG1224070038 | 九天850平整 | 合格 | 合格品 | 乙 | 钱九龙 | 3100 | 3100 | 1 | 6790 | 0.1 | 610 | 平整 |  | 20100023 | 轧硬 | 0.4*610-SPCC | 30210015 | 光亮卷 | 0.1-SPCC |  | 60 | MO001150 | MO001150-022-02 | GLJ003 | 光亮卷前处理 模板 | 6320 | 2024-07-03 | 2024-07-03 | 2 | 2024-07-18 10:07:01 | 2024-07-18 12:00:32 | 江苏九天光电科技有限公司 |  | 钱九龙 |  | 1 | 0.1 | 6790 | 610 | 1 | JG12240700382 |  | 1 |  | 是 | 是 | 3121 | 22
最终平整 | JG12240700381 | JG1224070038 | 九天850平整 | 合格 | 合格品 | 乙 | 钱九龙 | 3130 | 3130 | 1 | 6800 | 0.1 | 610 | 平整 |  | 20100023 | 轧硬 | 0.4*610-SPCC | 30210015 | 光亮卷 | 0.1-SPCC |  | 60 | MO001150 | MO001150-022-01 | GLJ003 | 光亮卷前处理 模板 | 6320 | 2024-07-03 | 2024-07-03 | 2 | 2024-07-18 10:07:01 | 2024-07-18 12:00:32 | 江苏九天光电科技有限公司 |  | 钱九龙 |  | 1 | 0.1 | 6800 | 610 | 1 | JG12240700381 |  | 1 |  | 是 | 是 | 3121 | 22
最终平整 | JG12240700842 | JG1224070084 | 九天850平整 | 合格 | 合格品 | 乙 | 张兴华 | 3130 | 3130 | 1 | 6820 | 0.1 | 610 | 平整 |  | 20100023 | 轧硬 | 0.4*610-SPCC | 30210015 | 光亮卷 | 0.1-SPCC |  | 60 | MO001150 | MO001150-008-02 | GLJ003 | 光亮卷前处理 模板 | 6325 | 2024-07-03 | 2024-07-03 | 2 | 2024-07-18 08:32:35 | 2024-07-18 10:06:29 | 江苏九天光电科技有限公司 |  | 张兴华 |  | 1 | 0.1 | 6820 | 610 | 1 | JG12240700842 |  | 1 |  | 是 | 是 | 2776 | 8
最终平整 | JG12240700841 | JG1224070084 | 九天850平整 | 合格 | 合格品 | 乙 | 张兴华 | 3124 | 3124 | 1 | 6800 | 0.1 | 610 | 平整 |  | 20100023 | 轧硬 | 0.4*610-SPCC | 30210015 | 光亮卷 | 0.1-SPCC |  | 60 | MO001150 | MO001150-008-01 | GLJ003 | 光亮卷前处理 模板 | 6325 | 2024-07-03 | 2024-07-03 | 2 | 2024-07-18 08:32:35 | 2024-07-18 10:06:29 | 江苏九天光电科技有限公司 |  | 张兴华 |  | 1 | 0.1 | 6800 | 610 | 1 | JG12240700841 |  | 1 |  | 是 | 是 | 2776 | 8
最终平整 | JG1224070095 | JG1224070095 | 九天850平整 | 合格 | 合格品 | 乙 | 钱九龙 | 6264 | 6240 | 0.9962 | 13500 | 0.1 | 610 | 平整 |  | 20100023 | 轧硬 | 0.4*610-SPCC | 30210015 | 光亮卷 | 0.1-SPCC |  | 60 | MO001150 | MO001150-019 | GLJ003 | 光亮卷前处理 模板 | 6335 | 2024-07-03 | 2024-07-03 | 2 | 2024-07-18 08:31:04 | 2024-07-18 08:32:06 | 江苏九天光电科技有限公司 | 202939 | 钱九龙 |  |  | 0.1 | 13485 | 610 | 1 | JG1224070095 |  | 1 |  | 是 | 是 | 3551 | 19
最终平整 | JG1224060280 | JG1224060280 | 九天850平整 | 合格 | 让步接收 | 甲 | 刘勇 | 5816 | 5804 | 0.9979 | 12410 | 0.1 | 610 | 平整 | 孔洞(56米传255毫米1个0.63,89米传179毫米0.21平方毫米),粘钢(尾部1000米左右操作侧20CM左右) | 20100023 | 轧硬 | 0.4*610-SPCC | 30210015 | 光亮卷 | 0.1-SPCC |  | 60 | MO001043 | MO001043-018 | GLJ003 | 光亮卷前处理 模板 | 5890 | 2024-06-30 | 2024-06-30 | 2 | 2024-07-18 07:56:23 | 2024-07-18 08:02:31 | 江苏九天光电科技有限公司 | 197128 | 刘勇 |  |  | 0.1 | 12480 | 610 | 1 | JG1224060280 |  | 1 | K孔洞(56米传255毫米1个0.63,89米传179毫米0.21平方毫米),Z折印(尾部1000米左右操作侧20CM有粘钢折印) | 是 | 是 | 4829 | 18
最终平整 | JG1224070066 | JG1224070066 | 九天800平整 | 合格 | 合格品 | 甲 | 朱俊 | 5320 | 5290 | 0.9944 | 7160 | 0.15 | 610 | 平整 |  | 20100023 | 轧硬 | 0.4*610-SPCC | 30210011 | 光亮卷 | 0.15-SPCC |  | 60 | MO001144 | MO001144-016 | GLJ003 | 光亮卷前处理 模板 | 5400 | 2024-07-03 | 2024-07-03 | 2 | 2024-07-18 07:43:48 | 2024-07-18 07:44:23 | 江苏九天光电科技有限公司 | 202800 | 朱俊 |  |  | 0.15 | 7220 | 610 | 1 | JG1224070066 |  | 1 |  | 是 | 是 | 9967 | 16
最终平整 | JG12240700852 | JG1224070085 | 九天850平整 | 合格 | 合格品 | 甲 | 马晓飞 | 3086 | 3086 | 1 | 6630 | 0.1 | 610 | 平整 |  | 20100023 | 轧硬 | 0.4*610-SPCC | 30210015 | 光亮卷 | 0.1-SPCC |  | 60 | MO001150 | MO001150-009-02 | GLJ003 | 光亮卷前处理 模板 | 6290 | 2024-07-03 | 2024-07-03 | 2 | 2024-07-18 07:03:10 | 2024-07-18 07:03:47 | 江苏九天光电科技有限公司 |  | 马晓飞 |  | 1 | 0.1 | 6630 | 610 | 1 | JG12240700852 |  | 1 |  | 是 | 是 | 3203 | 9
最终平整 | JG12240700851 | JG1224070085 | 九天850平整 | 合格 | 合格品 | 甲 | 马晓飞 | 3118 | 3118 | 1 | 6700 | 0.1 | 610 | 平整 |  | 20100023 | 轧硬 | 0.4*610-SPCC | 30210015 | 光亮卷 | 0.1-SPCC |  | 60 | MO001150 | MO001150-009-01 | GLJ003 | 光亮卷前处理 模板 | 6290 | 2024-07-03 | 2024-07-03 | 2 | 2024-07-18 07:03:10 | 2024-07-18 07:03:47 | 江苏九天光电科技有限公司 |  | 马晓飞 |  | 1 | 0.1 | 6700 | 610 | 1 | JG12240700851 |  | 1 |  | 是 | 是 | 3203 | 9
最终平整 | JG1224070057 | JG1224070057 | 九天800平整 | 合格 | 让步接收 | 甲 | 唐斌 | 5320 | 5290 | 0.9944 | 7230 | 0.15 | 610 | 平整 | 爆辊印(整卷操作侧10公分左右) | 20100023 | 轧硬 | 0.4*610-SPCC | 30210011 | 光亮卷 | 0.15-SPCC |  | 60 | MO001144 | MO001144-013 | GLJ003 | 光亮卷前处理 模板 | 5410 | 2024-07-03 | 2024-07-03 | 2 | 2024-07-18 06:50:22 | 2024-07-18 06:51:31 | 江苏九天光电科技有限公司 | 202796 | 唐斌 |  |  | 0.15 | 7270 | 610 | 1 | JG1224070057 |  | 1 | G辊印(操作侧10公分左右爆辊印整卷) | 是 | 是 | 10627 | 13
最终平整 | JG1224060370 | JG1224060370 | 九天800平整 | 合格 | 合格品 | 甲 | 朱俊 | 5260 | 5222 | 0.9928 | 7060 | 0.15 | 610 | 平整 |  | 20100023 | 轧硬 | 0.4*610-SPCC | 30210011 | 光亮卷 | 0.15-SPCC |  | 60 | MO001041 | MO001041-011 | GLJ003 | 光亮卷前处理 模板 | 5400 | 2024-06-30 | 2024-06-30 | 2 | 2024-07-18 06:00:30 | 2024-07-18 06:00:57 | 江苏九天光电科技有限公司 | 196779 | 朱俊 |  |  | 0.15 | 7090 | 610 | 1 | JG1224060370 |  | 1 |  | 是 | 是 | 10460 | 11
最终平整 | JG1224070236 | JG1224070236 | 九天800平整 | 合格 | 合格品 | 甲 | 唐斌 | 7130 | 7082 | 0.9933 | 9680 | 0.15 | 610 | 平整 |  | 20100023 | 轧硬 | 0.4*610-SPCC | 30210011 | 光亮卷 | 0.15-SPCC |  | 60 | MO001446 | MO001446-014 | GLJ003 | 光亮卷前处理 模板 | 7240 | 2024-07-10 | 2024-07-10 | 2 | 2024-07-18 05:57:09 | 2024-07-18 05:57:48 | 江苏九天光电科技有限公司 | 235090 | 唐斌 |  |  | 0.15 | 9730 | 610 | 1 | JG1224070236 |  | 1 |  | 是 | 是 | 5601 | 14
最终平整 | JG1224070093 | JG1224070093 | 九天850平整 | 合格 | 让步接收 | 甲 | 刘勇 | 5702 | 5684 | 0.9968 | 12150 | 0.1 | 610 | 平整 | 粘钢折印(尾部1100米左右操作侧33CM左右) | 20100023 | 轧硬 | 0.4*610-SPCC | 30210015 | 光亮卷 | 0.1-SPCC |  | 60 | MO001150 | MO001150-017 | GLJ003 | 光亮卷前处理 模板 | 6300 | 2024-07-03 | 2024-07-03 | 2 | 2024-07-18 05:36:09 | 2024-07-18 05:37:24 | 江苏九天光电科技有限公司 | 202937 | 刘勇 |  |  | 0.1 | 12226 | 610 | 1 | JG1224070093 |  | 1 | Z折印(尾部1100米左右操作侧33CM左右有粘钢折印) | 是 | 是 | 5762 | 17
最终平整 | JG12240700942 | JG1224070094 | 九天850平整 | 合格 | 合格品 | 甲 | 马晓飞 | 3086 | 3086 | 1 | 6650 | 0.1 | 610 | 平整 |  | 20100023 | 轧硬 | 0.4*610-SPCC | 30210015 | 光亮卷 | 0.1-SPCC |  | 60 | MO001150 | MO001150-018-02 | GLJ003 | 光亮卷前处理 模板 | 6305 | 2024-07-03 | 2024-07-03 | 2 | 2024-07-18 04:20:11 | 2024-07-18 04:20:47 | 江苏九天光电科技有限公司 |  | 马晓飞 |  | 1 | 0.1 | 6650 | 610 | 1 | JG12240700942 |  | 1 |  | 是 | 是 | 2880 | 18
最终平整 | JG12240700941 | JG1224070094 | 九天850平整 | 合格 | 合格品 | 甲 | 马晓飞 | 3098 | 3098 | 1 | 6650 | 0.1 | 610 | 平整 |  | 20100023 | 轧硬 | 0.4*610-SPCC | 30210015 | 光亮卷 | 0.1-SPCC |  | 60 | MO001150 | MO001150-018-01 | GLJ003 | 光亮卷前处理 模板 | 6305 | 2024-07-03 | 2024-07-03 | 2 | 2024-07-18 04:20:11 | 2024-07-18 04:20:47 | 江苏九天光电科技有限公司 |  | 马晓飞 |  | 1 | 0.1 | 6650 | 610 | 1 | JG12240700941 |  | 1 |  | 是 | 是 | 2880 | 18
最终平整 | JG1224070276 | JG1224070276 | 九天800平整 | 合格 | 合格品 | 甲 | 朱俊 | 6950 | 6936 | 0.998 | 9530 | 0.15 | 610 | 平整 |  | 20100023 | 轧硬 | 0.4*610-SPCC | 30210011 | 光亮卷 | 0.15-SPCC |  | 60 | MO001446 | MO001446-026 | GLJ003 | 光亮卷前处理 模板 | 7065 | 2024-07-10 | 2024-07-10 | 2 | 2024-07-18 03:43:43 | 2024-07-18 03:44:19 | 江苏九天光电科技有限公司 | 235115 | 朱俊 |  |  | 0.15 | 9580 | 610 | 1 | JG1224070276 |  | 1 |  | 是 | 是 | 5595 | 26
最终平整 | JG12240700872 | JG1224070087 | 九天850平整 | 合格 | 合格品 | 甲 | 马晓飞 | 3096 | 3096 | 1 | 6630 | 0.1 | 610 | 平整 |  | 20100023 | 轧硬 | 0.4*610-SPCC | 30210015 | 光亮卷 | 0.1-SPCC |  | 60 | MO001150 | MO001150-011-02 | GLJ003 | 光亮卷前处理 模板 | 6340 | 2024-07-03 | 2024-07-03 | 2 | 2024-07-18 02:48:36 | 2024-07-18 02:49:15 | 江苏九天光电科技有限公司 |  | 刘勇 |  | 1 | 0.1 | 6630 | 610 | 1 | JG12240700872 |  | 1 |  | 是 | 是 | 2652 | 11
最终平整 | JG12240700871 | JG1224070087 | 九天850平整 | 合格 | 合格品 | 甲 | 马晓飞 | 3108 | 3108 | 1 | 6700 | 0.1 | 610 | 平整 |  | 20100023 | 轧硬 | 0.4*610-SPCC | 30210015 | 光亮卷 | 0.1-SPCC |  | 60 | MO001150 | MO001150-011-01 | GLJ003 | 光亮卷前处理 模板 | 6340 | 2024-07-03 | 2024-07-03 | 2 | 2024-07-18 02:48:36 | 2024-07-18 02:49:15 | 江苏九天光电科技有限公司 |  | 刘勇 |  | 1 | 0.1 | 6700 | 610 | 1 | JG12240700871 |  | 1 |  | 是 | 是 | 2652 | 11
最终平整 | JG1224070188 | JG1224070188 | 九天800平整 | 合格 | 合格品 | 甲 | 唐斌 | 7020 | 6990 | 0.9957 | 9550 | 0.15 | 610 | 平整 |  | 20100023 | 轧硬 | 0.4*610-SPCC | 30210011 | 光亮卷 | 0.15-SPCC |  | 60 | MO001353 | MO001353-012 | GLJ003 | 光亮卷前处理 模板 | 7135 | 2024-07-08 | 2024-07-08 | 2 | 2024-07-18 02:13:18 | 2024-07-18 02:13:49 | 江苏九天光电科技有限公司 | 227435 | 唐斌 |  |  | 0.15 | 9650 | 610 | 1 | JG1224070188 |  | 1 |  | 是 | 是 | 6697 | 12
最终平整 | JG12240700122 | JG1224070012 | 九天850平整 | 合格 | 合格品 | 甲 | 马晓飞 | 3080 | 3080 | 1 | 6620 | 0.1 | 610 | 平整 |  | 20100023 | 轧硬 | 0.4*610-SPCC | 30210015 | 光亮卷 | 0.1-SPCC |  | 60 | MO001150 | MO001150-028-02 | GLJ003 | 光亮卷前处理 模板 | 6315 | 2024-07-03 | 2024-07-03 | 2 | 2024-07-18 01:22:08 | 2024-07-18 01:22:50 | 江苏九天光电科技有限公司 |  | 马晓飞 |  | 1 | 0.1 | 6620 | 610 | 1 | JG12240700122 |  | 1 |  | 是 | 是 | 1891 | 28
最终平整 | JG12240700121 | JG1224070012 | 九天850平整 | 合格 | 合格品 | 甲 | 马晓飞 | 3104 | 3104 | 1 | 6700 | 0.1 | 610 | 平整 |  | 20100023 | 轧硬 | 0.4*610-SPCC | 30210015 | 光亮卷 | 0.1-SPCC |  | 60 | MO001150 | MO001150-028-01 | GLJ003 | 光亮卷前处理 模板 | 6315 | 2024-07-03 | 2024-07-03 | 2 | 2024-07-18 01:22:08 | 2024-07-18 01:22:50 | 江苏九天光电科技有限公司 |  | 马晓飞 |  | 1 | 0.1 | 6700 | 610 | 1 | JG12240700121 |  | 1 |  | 是 | 是 | 1891 | 28
最终平整 | JG1224070214 | JG1224070214 | 九天800平整 | 合格 | 合格品 | 甲 | 朱俊 | 6590 | 6552 | 0.9942 | 9420 | 0.15 | 610 | 平整 |  | 20100023 | 轧硬 | 0.4*610-SPCC | 30210011 | 光亮卷 | 0.15-SPCC |  | 60 | MO001411 | MO001411-006 | GLJ003 | 光亮卷前处理 模板 | 6650 | 2024-07-09 | 2024-07-09 | 2 | 2024-07-18 00:49:05 | 2024-07-18 00:49:32 | 江苏九天光电科技有限公司 | 232903 | 朱俊 |  |  | 0.15 | 9500 | 610 | 1 | JG1224070214 |  | 1 |  | 是 | 是 | 5897 | 6
最终平整 | JG1224070187 | JG1224070187 | 九天800平整 | 合格 | 合格品 | 甲 | 唐斌 | 7040 | 6986 | 0.9923 | 9470 | 0.15 | 610 | 平整 |  | 20100023 | 轧硬 | 0.4*610-SPCC | 30210011 | 光亮卷 | 0.15-SPCC |  | 60 | MO001353 | MO001353-011 | GLJ003 | 光亮卷前处理 模板 | 7140 | 2024-07-08 | 2024-07-08 | 2 | 2024-07-17 23:55:45 | 2024-07-17 23:56:25 | 江苏九天光电科技有限公司 | 227434 | 唐斌 |  |  | 0.15 | 9570 | 610 | 1 | JG1224070187 |  | 1 |  | 是 | 是 | 6441 | 11
最终平整 | JG12240700372 | JG1224070037 | 九天850平整 | 合格 | 让步接收 | 甲 | 刘勇 | 3076 | 3076 | 1 | 6630 | 0.1 | 610 | 平整 | 粘钢折印（尾400米左右操9cm左右） | 20100023 | 轧硬 | 0.4*610-SPCC | 30210015 | 光亮卷 | 0.1-SPCC |  | 60 | MO001150 | MO001150-021-02 | GLJ003 | 光亮卷前处理 模板 | 6320 | 2024-07-03 | 2024-07-03 | 2 | 2024-07-17 22:50:26 | 2024-07-17 22:51:11 | 江苏九天光电科技有限公司 |  | 刘勇 |  | 1 | 0.1 | 6630 | 610 | 1 | JG12240700372 |  | 1 |  | 是 | 是 | 2954 | 21
最终平整 | JG12240700371 | JG1224070037 | 九天850平整 | 合格 | 合格品 | 甲 | 刘勇 | 3138 | 3138 | 1 | 6760 | 0.1 | 610 | 平整 |  | 20100023 | 轧硬 | 0.4*610-SPCC | 30210015 | 光亮卷 | 0.1-SPCC |  | 60 | MO001150 | MO001150-021-01 | GLJ003 | 光亮卷前处理 模板 | 6320 | 2024-07-03 | 2024-07-03 | 2 | 2024-07-17 22:50:26 | 2024-07-17 22:51:11 | 江苏九天光电科技有限公司 |  | 刘勇 |  | 1 | 0.1 | 6760 | 610 | 1 | JG12240700371 |  | 1 |  | 是 | 是 | 2954 | 21
最终平整 | JG1224070080 | JG1224070080 | 九天800平整 | 合格 | 让步接收 | 甲 | 朱俊 | 7080 | 7000 | 0.9887 | 9480 | 0.15 | 610 | 平整 | 停机印(420米夹纸处来料跑偏停机印) | 20100023 | 轧硬 | 0.4*610-SPCC | 30210011 | 光亮卷 | 0.15-SPCC |  | 60 | MO001146 | MO001146-009 | GLJ003 | 光亮卷前处理 模板 | 7135 | 2024-07-03 | 2024-07-03 | 2 | 2024-07-17 22:28:22 | 2024-07-17 22:29:49 | 江苏九天光电科技有限公司 | 202906 | 朱俊 |  |  | 0.15 | 9550 | 610 | 1 | JG1224070080 |  | 1 | T停机印(420米夹纸处来料跑偏停机印) | 是 | 是 | 6073 | 9
最终平整 | JG1224070226 | JG1224070226 | 九天850平整 | 合格 | 合格品 | 乙 | 张兴华 | 6630 | 6600 | 0.9955 | 9550 | 0.15 | 610 | 平整 |  | 20100023 | 轧硬 | 0.4*610-SPCC | 30210011 | 光亮卷 | 0.15-SPCC |  | 60 | MO001411 | MO001411-002 | GLJ003 | 光亮卷前处理 模板 | 6690 | 2024-07-09 | 2024-07-09 | 2 | 2024-07-17 12:09:53 | 2024-07-17 13:52:05 | 江苏九天光电科技有限公司 | 232899 | 张兴华 |  |  | 0.15 | 9541 | 610 | 1 | JG1224070226 |  | 1 |  | 是 | 是 | 5686 | 2
最终平整 | JG1224070230 | JG1224070230 | 九天850平整 | 合格 | 让步接收 | 乙 | 钱九龙 | 6600 | 6570 | 0.9955 | 9470 | 0.15 | 610 | 平整 | 孔洞(414米传507毫米0.09,432米传517/535/537/539毫米4个0.03-0.15,943/972米传561毫米2个0.09，1010米传548毫米0.15平方毫米) | 20100023 | 轧硬 | 0.4*610-SPCC | 30210011 | 光亮卷 | 0.15-SPCC |  | 60 | MO001411 | MO001411-004 | GLJ003 | 光亮卷前处理 模板 | 6680 | 2024-07-09 | 2024-07-09 | 2 | 2024-07-17 12:07:46 | 2024-07-17 12:09:36 | 江苏九天光电科技有限公司 | 232901 | 钱九龙 |  |  | 0.15 | 9450 | 610 | 1 | JG1224070230 |  | 1 | K孔洞(414米传507毫米0.09,432米传517/535/537/539毫米4个0.03-015,943/972米传561毫米2个0.09，1010米传548毫米0.15平方毫米) | 是 | 是 | 5894 | 4
最终平整 | JG1224070229 | JG1224070229 | 九天850平整 | 合格 | 合格品 | 乙 | 张兴华 | 6626 | 6590 | 0.9946 | 9550 | 0.15 | 610 | 平整 |  | 20100023 | 轧硬 | 0.4*610-SPCC | 30210011 | 光亮卷 | 0.15-SPCC |  | 60 | MO001411 | MO001411-003 | GLJ003 | 光亮卷前处理 模板 | 6685 | 2024-07-09 | 2024-07-09 | 2 | 2024-07-17 11:04:03 | 2024-07-17 12:07:26 | 江苏九天光电科技有限公司 | 232900 | 张兴华 |  |  | 0.15 | 9559 | 610 | 1 | JG1224070229 |  | 1 |  | 是 | 是 | 5910 | 3
最终平整 | JG1224060309 | JG1224060309 | 九天800平整 | 合格 | 让步接收 | 甲 | 朱俊 | 5332 | 5300 | 0.994 | 7130 | 0.15 | 610 | 平整 | 松花印(2740米夹纸处传动侧3公分左右) | 20100023 | 轧硬 | 0.4*610-SPCC | 30210011 | 光亮卷 | 0.15-SPCC |  | 60 | MO001041 | MO001041-002 | GLJ003 | 光亮卷前处理 模板 | 5400 | 2024-06-30 | 2024-06-30 | 2 | 2024-07-17 07:52:00 | 2024-07-17 07:54:48 | 江苏九天光电科技有限公司 | 196769 | 朱俊 |  |  | 0.15 | 7209 | 610 | 1 | JG1224060309 |  | 1 | S松花印(2740米夹纸处传动侧3公分左右松花印) | 是 | 是 | 6847 | 2
最终平整 | JG1224070117 | JG1224070117 | 九天850平整 | 合格 | 合格品 | 甲 | 马晓飞 | 5350 | 5308 | 0.9921 | 6540 | 0.145 | 710 | 平整 |  | 20100028 | 轧硬 | 0.4*710-SPCC | 30210008 | 光亮卷 | 0.145-SPCC |  | 60 | MO001232 | MO001232-003 | GLJ003 | 光亮卷前处理 模板 | 5505 | 2024-07-05 | 2024-07-05 | 2 | 2024-07-17 07:43:36 | 2024-07-17 07:44:11 | 江苏九天光电科技有限公司 | 207013 | 马晓飞 |  |  | 0.15 | 6580 | 710 | 1 | JG1224070117 |  | 1 |  | 是 | 是 | 6818 | 3
最终平整 | JG1224070111 | JG1224070111 | 九天850平整 | 合格 | 让步接收 | 甲 | 刘勇 | 7980 | 7976 | 0.9995 | 9410 | 0.15 | 710 | 平整 | 孔洞(295米传31毫米1个0.15平方毫米已夹纸),粘钢折印(尾部1000米左右传动侧16CM左右) | 20100028 | 轧硬 | 0.4*710-SPCC | 30210011 | 光亮卷 | 0.15-SPCC |  | 60 | MO001213 | MO001213-003 | GLJ003 | 光亮卷前处理 模板 | 8215 | 2024-07-05 | 2024-07-05 | 2 | 2024-07-17 07:07:47 | 2024-07-17 07:10:05 | 江苏九天光电科技有限公司 | 206679 | 刘勇 |  |  | 0.15 | 9430 | 710 | 1 | JG1224070111 |  | 1 | K孔洞(295米传31毫米1个0.15平方毫米),Z折印(尾部1000米左右传动侧16CM左右粘钢折印) | 是 | 是 | 6065 | 3
最终平整 | JG1224070068 | JG1224070068 | 九天800平整 | 合格 | 合格品 | 甲 | 唐斌 | 7166 | 7116 | 0.993 | 9660 | 0.15 | 610 | 平整 |  | 20100023 | 轧硬 | 0.4*610-SPCC | 30210011 | 光亮卷 | 0.15-SPCC |  | 60 | MO001169 | MO001169-001 | GLJ003 | 光亮卷前处理 模板 | 7225 | 2024-07-04 | 2024-07-04 | 2 | 2024-07-17 07:00:15 | 2024-07-17 07:00:51 | 江苏九天光电科技有限公司 | 202902 | 唐斌 |  |  | 0.15 | 9748 | 610 | 1 | JG1224070068 |  | 1 |  | 是 | 是 | 6660 | 1
最终平整 | JG1224070148 | JG1224070148 | 九天850平整 | 合格 | 合格品 | 甲 | 马晓飞 | 8110 | 8074 | 0.9956 | 9510 | 0.15 | 710 | 平整 |  | 20100028 | 轧硬 | 0.4*710-SPCC | 30210011 | 光亮卷 | 0.15-SPCC |  | 60 | MO001316 | MO001316-002 | GLJ003 | 光亮卷前处理 模板 | 8215 | 2024-07-07 | 2024-07-07 | 2 | 2024-07-17 06:09:58 | 2024-07-17 06:10:18 | 江苏九天光电科技有限公司 | 215299 | 马晓飞 |  |  | 0.15 | 9560 | 710 | 1 | JG1224070148 |  | 1 |  | 是 | 是 | 5833 | 2
最终平整 | JG1224070217 | JG1224070217 | 九天800平整 | 合格 | 合格品 | 甲 | 朱俊 | 6616 | 6588 | 0.9958 | 9510 | 0.15 | 610 | 平整 |  | 20100023 | 轧硬 | 0.4*610-SPCC | 30210011 | 光亮卷 | 0.15-SPCC |  | 60 | MO001411 | MO001411-007 | GLJ003 | 光亮卷前处理 模板 | 6680 | 2024-07-09 | 2024-07-09 | 2 | 2024-07-17 05:22:13 | 2024-07-17 05:22:43 | 江苏九天光电科技有限公司 | 232904 | 唐斌 |  |  | 0.15 | 9597 | 610 | 1 | JG1224070217 |  | 1 |  | 是 | 是 | 6621 | 7
最终平整 | JG1224070156 | JG1224070156 | 九天850平整 | 合格 | 让步接收 | 甲 | 刘勇 | 8000 | 7968 | 0.996 | 9400 | 0.15 | 710 | 平整 | 孔洞(923米传30毫米0.09,925米传14毫米0.15,926米传51毫米0.12，,931米传33/39/44/57毫米4个0.03-0.21平方毫米已夹纸),粘钢折印(尾部1000米操作侧20CM左右) | 20100028 | 轧硬 | 0.4*710-SPCC | 30210011 | 光亮卷 | 0.15-SPCC |  | 60 | MO001316 | MO001316-008 | GLJ003 | 光亮卷前处理 模板 | 8140 | 2024-07-07 | 2024-07-07 | 2 | 2024-07-17 05:08:44 | 2024-07-17 05:10:34 | 江苏九天光电科技有限公司 | 215305 | 刘勇 |  |  | 0.15 | 9420 | 710 | 1 | JG1224070156 |  | 1 | K孔洞(923-931米传14-57毫米7个0.03-0.21平方毫米已夹纸),Z折印(尾部1000米操作侧20CM左右粘钢折印) | 是 | 是 | 5837 | 8
最终平整 | JG1224070208 | JG1224070208 | 九天800平整 | 合格 | 让步接收 | 甲 | 朱俊 | 7072 | 6972 | 0.9859 | 9520 | 0.15 | 610 | 平整 | 厚薄公差（9450米后0.158-0.163） | 20100023 | 轧硬 | 0.4*610-SPCC | 30210011 | 光亮卷 | 0.15-SPCC |  | 60 | MO001353 | MO001353-010 | GLJ003 | 光亮卷前处理 模板 | 7140 | 2024-07-08 | 2024-07-08 | 2 | 2024-07-17 04:09:20 | 2024-07-17 04:09:50 | 江苏九天光电科技有限公司 | 227433 | 朱俊 |  |  | 0.15 | 9658 | 610 | 1 | JG1224070208 |  | 1 |  | 是 | 是 | 6880 | 10
最终平整 | JG1224070067 | JG1224070067 | 九天800平整 | 合格 | 合格品 | 甲 | 唐斌 | 7110 | 7086 | 0.9966 | 9770 | 0.15 | 610 | 平整 |  | 20100023 | 轧硬 | 0.4*610-SPCC | 30210011 | 光亮卷 | 0.15-SPCC |  | 60 | MO001146 | MO001146-005 | GLJ003 | 光亮卷前处理 模板 | 7240 | 2024-07-03 | 2024-07-03 | 2 | 2024-07-17 04:06:29 | 2024-07-17 04:07:03 | 江苏九天光电科技有限公司 | 202901 | 唐斌 |  |  | 0.15 | 9700 | 610 | 1 | JG1224070067 |  | 1 |  | 是 | 是 | 6258 | 5
最终平整 | JG1224070070 | JG1224070070 | 九天850平整 | 合格 | 让步接收 | 甲 | 马晓飞 | 5300 | 5258 | 0.9921 | 7150 | 0.15 | 610 | 平整 | 6860米操作侧30CM左右花辊印，边部水锈斑已夹纸 | 20100023 | 轧硬 | 0.4*610-SPCC | 30210011 | 光亮卷 | 0.15-SPCC |  | 60 | MO001144 | MO001144-020 | GLJ003 | 光亮卷前处理 模板 | 5400 | 2024-07-03 | 2024-07-03 | 2 | 2024-07-17 03:40:10 | 2024-07-17 03:42:09 | 江苏九天光电科技有限公司 | 202804 | 马晓飞 |  |  | 0.15 | 7250 | 610 | 1 | JG1224070070 |  | 1 | H花辊印(6860米操作侧30CM左右花辊印边部水锈斑锈斑版型差已夹纸) | 是 | 是 | 6813 | 20
最终平整 | JG12240603392 | JG1224060339 | 九天850平整 | 合格 | 让步接收 | 甲 | 刘勇 | 3100 | 3100 | 1 | 6670 | 0.1 | 610 | 平整 | 孔洞(6535米传370毫米1个0.24平方毫米)，拉伸折印（尾400米左右传25cm左右） | 20100023 | 轧硬 | 0.4*610-SPCC | 30210015 | 光亮卷 | 0.1-SPCC |  | 60 | MO001043 | MO001043-015-02 | GLJ003 | 光亮卷前处理 模板 | 6340 | 2024-06-30 | 2024-06-30 | 2 | 2024-07-17 01:50:29 | 2024-07-17 01:51:31 | 江苏九天光电科技有限公司 |  | 刘勇 |  | 1 | 0.1 | 6670 | 610 | 1 | JG12240603392 |  | 1 | K孔洞(6535米传370毫米1个0.24平方毫米) | 是 | 是 | 3115 | 15
最终平整 | JG12240603391 | JG1224060339 | 九天850平整 | 合格 | 合格品 | 甲 | 刘勇 | 3144 | 3144 | 1 | 6800 | 0.1 | 610 | 平整 |  | 20100023 | 轧硬 | 0.4*610-SPCC | 30210015 | 光亮卷 | 0.1-SPCC |  | 60 | MO001043 | MO001043-015-01 | GLJ003 | 光亮卷前处理 模板 | 6340 | 2024-06-30 | 2024-06-30 | 2 | 2024-07-17 01:50:29 | 2024-07-17 01:51:31 | 江苏九天光电科技有限公司 |  | 刘勇 |  | 1 | 0.1 | 6800 | 610 | 1 | JG12240603391 |  | 1 |  | 是 | 是 | 3115 | 15
最终平整 | JG1224070097 | JG1224070097 | 九天800平整 | 合格 | 合格品 | 甲 | 朱俊 | 5340 | 5310 | 0.9944 | 7210 | 0.15 | 610 | 平整 |  | 20100023 | 轧硬 | 0.4*610-SPCC | 30210011 | 光亮卷 | 0.15-SPCC |  | 60 | MO001144 | MO001144-023 | GLJ003 | 光亮卷前处理 模板 | 5460 | 2024-07-03 | 2024-07-03 | 2 | 2024-07-17 01:32:32 | 2024-07-17 01:33:21 | 江苏九天光电科技有限公司 | 202809 | 朱俊 |  |  | 0.15 | 7250 | 610 | 1 | JG1224070097 |  | 1 |  | 是 | 是 | 7371 | 23
最终平整 | JG1224070041 | JG1224070041 | 九天800平整 | 合格 | 合格品 | 甲 | 唐斌 | 5360 | 5316 | 0.9918 | 7220 | 0.15 | 610 | 平整 |  | 20100023 | 轧硬 | 0.4*610-SPCC | 30210011 | 光亮卷 | 0.15-SPCC |  | 60 | MO001144 | MO001144-005 | GLJ003 | 光亮卷前处理 模板 | 5420 | 2024-07-03 | 2024-07-03 | 2 | 2024-07-17 00:27:04 | 2024-07-17 00:27:45 | 江苏九天光电科技有限公司 | 202788 | 唐斌 |  |  | 0.15 | 7275 | 610 | 1 | JG1224070041 |  | 1 |  | 是 | 是 | 7393 | 5
最终平整 | JG1224070218 | JG1224070218 | 九天850平整 | 合格 | 合格品 | 甲 | 马晓飞 | 6622 | 6594 | 0.9958 | 9400 | 0.15 | 610 | 平整 |  | 20100023 | 轧硬 | 0.4*610-SPCC | 30210011 | 光亮卷 | 0.15-SPCC |  | 60 | MO001411 | MO001411-008 | GLJ003 | 光亮卷前处理 模板 | 6680 | 2024-07-09 | 2024-07-09 | 2 | 2024-07-17 00:25:04 | 2024-07-17 00:25:26 | 江苏九天光电科技有限公司 | 232905 | 马晓飞 |  |  | 0.15 | 9458 | 610 | 1 | JG1224070218 |  | 1 |  | 是 | 是 | 5583 | 8
最终平整 | JG1224070064 | JG1224070064 | 九天800平整 | 合格 | 合格品 | 甲 | 朱俊 | 7100 | 7046 | 0.9924 | 9590 | 0.15 | 610 | 平整 |  | 20100023 | 轧硬 | 0.4*610-SPCC | 30210011 | 光亮卷 | 0.15-SPCC |  | 60 | MO001146 | MO001146-004 | GLJ003 | 光亮卷前处理 模板 | 7170 | 2024-07-03 | 2024-07-03 | 2 | 2024-07-16 23:28:07 | 2024-07-16 23:28:37 | 江苏九天光电科技有限公司 | 202900 | 朱俊 |  |  | 0.15 | 9635 | 610 | 1 | JG1224070064 |  | 1 |  | 是 | 是 | 6174 | 4
最终平整 | JG1224070054 | JG1224070054 | 九天850平整 | 合格 | 合格品 | 甲 | 刘勇 | 5290 | 5258 | 0.994 | 7170 | 0.15 | 610 | 平整 |  | 20100023 | 轧硬 | 0.4*610-SPCC | 30210011 | 光亮卷 | 0.15-SPCC |  | 60 | MO001144 | MO001144-012 | GLJ003 | 光亮卷前处理 模板 | 5420 | 2024-07-03 | 2024-07-03 | 2 | 2024-07-16 23:20:40 | 2024-07-16 23:21:05 | 江苏九天光电科技有限公司 | 202795 | 刘勇 |  |  | 0.15 | 7200 | 610 | 1 | JG1224070054 |  | 1 |  | 是 | 是 | 6812 | 12
最终平整 | JG1224060282 | JG1224060282 | 九天850平整 | 合格 | 合格品 | 甲 | 马晓飞 | 5170 | 5156 | 0.9973 | 7040 | 0.15 | 610 | 平整 | 拉伸折印(内300米传动侧2CM左右) | 20100023 | 轧硬 | 0.4*610-SPCC | 30210011 | 光亮卷 | 0.15-SPCC |  | 60 | MO001159 | MO001159-003 | GLJ003 | 光亮卷前处理 模板 | 5240 | 2024-07-03 | 2024-07-03 | 2 | 2024-07-16 22:30:50 | 2024-07-16 22:33:36 | 江苏九天光电科技有限公司 | 203048 | 马晓飞 |  |  | 0.15 | 7080 | 610 | 1 | JG1224060282 |  | 1 | L拉伸折印(内300米传动侧2CM左右（来料跑偏，错位）) | 是 | 是 | 4888 | 3
最终平整 | JG1224060350 | JG1224060350 | 九天850平整 | 合格 | 合格品 | 甲 | 刘勇 | 5330 | 5148 | 0.9659 | 7000 | 0.15 | 610 | 平整 |  | 20100023 | 轧硬 | 0.4*610-SPCC | 30210011 | 光亮卷 | 0.15-SPCC |  | 60 | MO001041 | MO001041-017 | GLJ003 | 光亮卷前处理 模板 | 5400 | 2024-06-30 | 2024-06-30 | 2 | 2024-07-16 21:47:14 | 2024-07-16 21:47:40 | 江苏九天光电科技有限公司 | 196788 | 刘勇 |  |  | 0.15 | 7220 | 610 | 1 | JG1224060350 |  | 1 |  | 是 | 是 | 5980 | 17
最终平整 | JG12240603492 | JG1224060349 | 九天850平整 | 合格 | 合格品 | 乙 | 钱九龙 | 4620 | 4620 | 1 | 6290 | 0.15 | 610 | 平整 |  | 20100023 | 轧硬 | 0.4*610-SPCC | 30210011 | 光亮卷 | 0.15-SPCC |  | 60 | MO001041 | MO001041-016-02 | GLJ003 | 光亮卷前处理 模板 | 5415 | 2024-06-30 | 2024-06-30 | 2 | 2024-07-16 18:59:28 | 2024-07-16 20:01:04 | 江苏九天光电科技有限公司 |  | 钱九龙 |  | 1 | 0.15 | 6290 | 610 | 1 | JG12240603492 |  | 1 |  | 是 | 是 | 3596 | 16
最终平整 | JG12240603491 | JG1224060349 | 九天850平整 | 合格 | 报废品 | 乙 | 钱九龙 | 680 | 680 | 1 | 900 | 0.15 | 610 | 平整 | 短带二级品（轧机备注叠带，平整分包） | 20100023 | 轧硬 | 0.4*610-SPCC | 30210011 | 光亮卷 | 0.15-SPCC |  | 60 | MO001041 | MO001041-016-01 | GLJ003 | 光亮卷前处理 模板 | 5415 | 2024-06-30 | 2024-06-30 | 2 | 2024-07-16 18:59:28 | 2024-07-16 20:01:04 | 江苏九天光电科技有限公司 |  | 钱九龙 |  | 1 | 0.15 | 900 | 610 | 1 | JG12240603491 |  | 1 |  | 是 | 是 | 3596 | 16
最终平整 | JG1224070204 | JG1224070204 | 九天850平整 | 合格 | 合格品 | 乙 | 张兴华 | 7074 | 7050 | 0.9966 | 9630 | 0.15 | 610 | 平整 |  | 20100023 | 轧硬 | 0.4*610-SPCC | 30210011 | 光亮卷 | 0.15-SPCC |  | 60 | MO001353 | MO001353-006 | GLJ003 | 光亮卷前处理 模板 | 7130 | 2024-07-08 | 2024-07-08 | 2 | 2024-07-16 18:06:57 | 2024-07-16 18:59:02 | 江苏九天光电科技有限公司 | 227428 | 钱九龙 |  |  | 0.15 | 9666 | 610 | 1 | JG1224070204 |  | 1 |  | 是 | 是 | 6812 | 6
最终平整 | JG1224070072 | JG1224070072 | 九天850平整 | 合格 | 让步接收 | 乙 | 张兴华 | 7140 | 7110 | 0.9958 | 9720 | 0.15 | 610 | 平整 | 内30米操边部有3个大水锈黑斑作废带。内200米操3厘米间断水锈黑斑 | 20100023 | 轧硬 | 0.4*610-SPCC | 30210011 | 光亮卷 | 0.15-SPCC |  | 60 | MO001146 | MO001146-007 | GLJ003 | 光亮卷前处理 模板 | 7210 | 2024-07-03 | 2024-07-03 | 2 | 2024-07-16 17:06:41 | 2024-07-16 18:06:31 | 江苏九天光电科技有限公司 | 202904 | 张兴华 |  |  | 0.15 | 9749 | 610 | 1 | JG1224070072 |  | 1 | H黑斑(内30米操边部有3个大水锈黑斑，内200米操3厘米水锈黑斑) | 是 | 是 | 6719 | 7
最终平整 | JG1224070050 | JG1224070050 | 九天850平整 | 合格 | 让步接收 | 乙 | 钱九龙 | 5340 | 5280 | 0.9888 | 7180 | 0.15 | 610 | 平整 | 孔洞(743米传422毫米2个0.3/0.15平方毫米) | 20100023 | 轧硬 | 0.4*610-SPCC | 30210011 | 光亮卷 | 0.15-SPCC |  | 60 | MO001144 | MO001144-010 | GLJ003 | 光亮卷前处理 模板 | 5410 | 2024-07-03 | 2024-07-03 | 2 | 2024-07-16 16:01:00 | 2024-07-16 17:06:23 | 江苏九天光电科技有限公司 | 202793 | 钱九龙 |  |  | 0.15 | 7250 | 610 | 1 | JG1224070050 |  | 1 | K孔洞(743米传422毫米0.3/0.15平方毫米) | 是 | 是 | 6762 | 10
最终平整 | JG1224070123 | JG1224070123 | 九天850平整 | 合格 | 让步接收 | 乙 | 张兴华 | 8070 | 8042 | 0.9965 | 9550 | 0.15 | 710 | 平整 | 拉伸折印（尾500米左右传5-10cm） | 20100028 | 轧硬 | 0.4*710-SPCC | 30210011 | 光亮卷 | 0.15-SPCC |  | 60 | MO001213 | MO001213-001 | GLJ003 | 光亮卷前处理 模板 | 8210 | 2024-07-05 | 2024-07-05 | 2 | 2024-07-16 15:47:10 | 2024-07-16 16:00:24 | 江苏九天光电科技有限公司 | 206677 | 钱九龙 |  |  | 0.15 | 9530 | 710 | 1 | JG1224070123 |  | 1 |  | 是 | 是 | 6390 | 1
最终平整 | JG1224070152 | JG1224070152 | 九天850平整 | 合格 | 让步接收 | 乙 | 张兴华 | 8100 | 8068 | 0.996 | 9540 | 0.15 | 710 | 平整 | 孔洞(208/209米传649/669毫米2个0.06/0.09,213米传641/642/651/680/689毫米5个0.06-0.18平方毫米已夹纸) | 20100028 | 轧硬 | 0.4*710-SPCC | 30210011 | 光亮卷 | 0.15-SPCC |  | 60 | MO001316 | MO001316-004 | GLJ003 | 光亮卷前处理 模板 | 8205 | 2024-07-07 | 2024-07-07 | 2 | 2024-07-16 13:48:38 | 2024-07-16 15:46:54 | 江苏九天光电科技有限公司 | 215301 | 张兴华 |  |  | 0.15 | 9530 | 710 | 1 | JG1224070152 |  | 1 | K孔洞(208/209米传649/669毫米0.06/0.09,213米传641/642651/680/689毫米5个0.06-0.18平方毫米已夹纸) | 是 | 是 | 6489 | 4
最终平整 | JG1224070128 | JG1224070128 | 九天850平整 | 合格 | 合格品 | 乙 | 钱九龙 | 8100 | 8040 | 0.9926 | 9560 | 0.15 | 710 | 平整 |  | 20100028 | 轧硬 | 0.4*710-SPCC | 30210011 | 光亮卷 | 0.15-SPCC |  | 60 | MO001227 | MO001227-002 | GLJ003 | 光亮卷前处理 模板 | 8210 | 2024-07-05 | 2024-07-05 | 2 | 2024-07-16 12:38:34 | 2024-07-16 13:48:02 | 江苏九天光电科技有限公司 | 206991 | 钱九龙 |  |  | 0.15 | 9580 | 710 | 1 | JG1224070128 |  | 1 |  | 是 | 是 | 6448 | 2
最终平整 | JG1224070112 | JG1224070112 | 九天850平整 | 合格 | 让步接收 | 乙 | 张兴华 | 8100 | 8080 | 0.9975 | 9550 | 0.15 | 710 | 平整 | 内30米(已夹纸）1个孔洞3.59平方毫米作废带。 | 20100028 | 轧硬 | 0.4*710-SPCC | 30210011 | 光亮卷 | 0.15-SPCC |  | 60 | MO001213 | MO001213-004 | GLJ003 | 光亮卷前处理 模板 | 8220 | 2024-07-05 | 2024-07-05 | 2 | 2024-07-16 11:32:49 | 2024-07-16 12:38:07 | 江苏九天光电科技有限公司 | 206680 | 张兴华 |  |  | 0.15 | 9530 | 710 | 1 | JG1224070112 |  | 1 | K孔洞(内30米标记废带孔洞3.59平方毫米) | 是 | 是 | 6589 | 4
最终平整 | JG1224070151 | JG1224070151 | 九天850平整 | 合格 | 让步接收 | 乙 | 钱九龙 | 8080 | 8046 | 0.9958 | 9520 | 0.15 | 710 | 平整 | 孔洞(8934米传54毫米1个0.45平方毫米) | 20100028 | 轧硬 | 0.4*710-SPCC | 30210011 | 光亮卷 | 0.15-SPCC |  | 60 | MO001316 | MO001316-003 | GLJ003 | 光亮卷前处理 模板 | 8200 | 2024-07-07 | 2024-07-07 | 2 | 2024-07-16 10:41:18 | 2024-07-16 11:32:33 | 江苏九天光电科技有限公司 | 215300 | 钱九龙 |  |  | 0.15 | 9510 | 710 | 1 | JG1224070151 |  | 1 | K孔洞(8934米传54毫米0.45平方毫米) | 是 | 是 | 6439 | 3
最终平整 | JG1224070139 | JG1224070139 | 九天850平整 | 合格 | 合格品 | 乙 | 张兴华 | 8100 | 8070 | 0.9963 | 9560 | 0.15 | 710 | 平整 |  | 20100028 | 轧硬 | 0.4*710-SPCC | 30210011 | 光亮卷 | 0.15-SPCC |  | 60 | MO001316 | MO001316-005 | GLJ003 | 光亮卷前处理 模板 | 8220 | 2024-07-07 | 2024-07-07 | 2 | 2024-07-16 09:07:35 | 2024-07-16 10:41:00 | 江苏九天光电科技有限公司 | 215302 | 张兴华 |  |  | 0.15 | 9550 | 710 | 1 | JG1224070139 |  | 1 |  | 是 | 是 | 6233 | 5
最终平整 | DL0024055100-13 | DL0024055100-13 | 九天850平整 | 合格 | 合格品 | 甲 | 刘勇 | 1830 | 1730 | 0.9454 | 1500 | 0.254 | 590 | 海金杜门：光电850平整用普光棍Ra0.1-0.18um干平整，速度60-80m/min,厚度公差：0.244-0.254mm，硬度90-117HV，粗糙度0.075-0.5μm.转东方分剪, | 板面偶有划伤印色差白斑双氧化边横辊印暗线印（不规律） 内30米挫伤划伤顶伤酒精斑停机印 内圈抗拉高380 | 31310013 | 镍钝化卷 | 0.254-SPCC | 20600002 | 镍钝化卷半成品 | 0.254-SPCC |  | 20 | MO001134 | MO001134-008 | NDHJ001 | 预镀镍模板 | 1830 | 2024-07-03 | 2024-07-06 | 2 | 2024-07-16 07:11:44 | 2024-07-16 07:13:19 | 江苏九天光电科技有限公司 | 204655 | 刘勇 |  |  | 0.254 | 0 | 590 | 1 | DL0024055100-13 | 海金杜门：（0.254）退火转平整 | 1 | B白斑(板面偶有划伤印色差白斑双氧化边横辊印暗线印（不规律） 内30米挫伤划伤顶伤酒精斑停机印) | 是 | 是 | 3 | 8
最终平整 | JG1224070071 | JG1224070071 | 九天800平整 | 合格 | 合格品 | 甲 | 唐斌 | 7140 | 7026 | 0.984 | 9580 | 0.15 | 610 | 平整 |  | 20100023 | 轧硬 | 0.4*610-SPCC | 30210011 | 光亮卷 | 0.15-SPCC |  | 60 | MO001146 | MO001146-006 | GLJ003 | 光亮卷前处理 模板 | 7220 | 2024-07-03 | 2024-07-03 | 2 | 2024-07-16 06:56:31 | 2024-07-16 06:57:01 | 江苏九天光电科技有限公司 | 202903 | 唐斌 |  |  | 0.15 | 9700 | 610 | 1 | JG1224070071 |  | 1 |  | 是 | 是 | 6114 | 6
最终平整 | DL0024055100-23 | DL0024055100-23 | 九天850平整 | 合格 | 让步接收 | 甲 | 马晓飞 | 1934 | 1876 | 0.97 | 1620 | 0.254 | 590 | 海金杜门：光电850平整用普光棍Ra0.1-0.18um干平整，速度60-80m/min,厚度公差：0.244-0.254mm，硬度90-117HV，粗糙度0.075-0.5μm.转东方分剪, | ]内30米挫伤划伤顶伤酒精斑停机印已夹纸 板面偶有划伤印色差白斑双氧化边横辊印暗线印（不规则） | 31310013 | 镍钝化卷 | 0.254-SPCC | 20600002 | 镍钝化卷半成品 | 0.254-SPCC |  | 20 | MO001134 | MO001134-003 | NDHJ001 | 预镀镍模板 | 1934 | 2024-07-03 | 2024-07-06 | 2 | 2024-07-16 06:12:20 | 2024-07-16 06:14:08 | 江苏九天光电科技有限公司 | 204650 | 马晓飞 |  |  | 0.254 | 0 | 590 | 1 | DL0024055100-23 | 海金杜门：（0.254）退火转平整 | 1 | B白斑(内30米挫伤划伤顶伤酒精斑停机印已夹纸 板面偶有划伤印色差白斑双氧化边横辊印暗线印（不规则）) | 是 | 是 | 4 | 3
最终平整 | JG1224070048 | JG1224070048 | 九天800平整 | 合格 | 合格品 | 甲 | 朱俊 | 7100 | 7060 | 0.9944 | 9590 | 0.15 | 610 | 平整 |  | 20100023 | 轧硬 | 0.4*610-SPCC | 30210011 | 光亮卷 | 0.15-SPCC |  | 60 | MO001148 | MO001148-008 | GLJ003 | 光亮卷前处理 模板 | 7200 | 2024-07-03 | 2024-07-03 | 2 | 2024-07-16 04:59:17 | 2024-07-16 05:00:03 | 江苏九天光电科技有限公司 | 202818 | 朱俊 |  |  | 0.15 | 9650 | 610 | 1 | JG1224070048 |  | 1 |  | 是 | 是 | 6261 | 8
最终平整 | DL0024055100-21 | DL0024055100-21 | 九天850平整 | 合格 | 合格品 | 甲 | 刘勇 | 1880 | 1802 | 0.9585 | 1550 | 0.254 | 590 | 海金杜门：光电850平整用普光棍Ra0.1-0.18um干平整，速度60-80m/min,厚度公差：0.244-0.254mm，硬度90-117HV，粗糙度0.075-0.5μm.转东方分剪, | 内30米挫伤划伤顶伤虫斑酒精斑停机印已夹纸 内60米板面有虫斑酒精斑已夹纸 板面偶有划伤印色差白斑双氧化边横辊印虫斑 尾部50米左右操作侧2CM左右有粘钢折印) 内圈抗拉高379 | 31310013 | 镍钝化卷 | 0.254-SPCC | 20600002 | 镍钝化卷半成品 | 0.254-SPCC |  | 50 | MO001134 | MO001134-005 | NDHJ001 | 预镀镍模板 | 1880 | 2024-07-03 | 2024-07-06 | 2 | 2024-07-16 02:51:51 | 2024-07-16 03:45:19 | 江苏九天光电科技有限公司 | 204652 | 刘勇 |  |  | 0.254 | 0 | 590 | 1 | DL0024055100-21 | 海金杜门：（0.254）退火转平整 | 1 | Z折印(内30米挫伤划伤顶伤虫斑酒精斑停机印已夹纸 内60米板面有虫斑酒精斑已夹纸 板面偶有划伤印色差白斑双氧化边横辊印虫斑 尾部50米左右操作侧2CM左右有粘钢折印) | 是 | 是 | 57 | 5
最终平整 | JG1224070079 | JG1224070079 | 九天800平整 | 合格 | 合格品 | 甲 | 朱俊 | 7040 | 7012 | 0.996 | 9590 | 0.15 | 610 | 平整 |  | 20100023 | 轧硬 | 0.4*610-SPCC | 30210011 | 光亮卷 | 0.15-SPCC |  | 60 | MO001146 | MO001146-008 | GLJ003 | 光亮卷前处理 模板 | 7145 | 2024-07-03 | 2024-07-03 | 2 | 2024-07-16 03:33:26 | 2024-07-16 03:33:57 | 江苏九天光电科技有限公司 | 202905 | 朱俊 |  |  | 0.15 | 9630 | 610 | 1 | JG1224070079 |  | 1 |  | 是 | 是 | 6114 | 8
最终平整 | DL0024055100-22 | DL0024055100-22 | 九天850平整 | 合格 | 让步接收 | 甲 | 马晓飞 | 1880 | 1806 | 0.9606 | 1560 | 0.254 | 590 | 海金杜门：光电850平整用普光棍Ra0.1-0.18um干平整，速度60-80m/min,厚度公差：0.244-0.254mm，硬度90-117HV，粗糙度0.075-0.5μm.转东方分剪, | 内30米挫伤划伤顶伤虫斑酒精斑停机印已夹纸 板面偶有划伤印色差白斑双氧化边横辊印虫斑暗线印 内圈抗拉高377 | 31310013 | 镍钝化卷 | 0.254-SPCC | 20600002 | 镍钝化卷半成品 | 0.254-SPCC |  | 20 | MO001134 | MO001134-004 | NDHJ001 | 预镀镍模板 | 1880 | 2024-07-03 | 2024-07-06 | 2 | 2024-07-16 02:33:32 | 2024-07-16 02:49:21 | 江苏九天光电科技有限公司 | 204651 | 马晓飞 |  |  | 0.254 | 0 | 590 | 1 | DL0024055100-22 | 海金杜门：（0.254）退火转平整 | 1 | B白斑(内30米挫伤划伤顶伤虫斑酒精斑停机印已夹纸 板面偶有划伤印色差白斑双氧化边横辊印虫斑暗线印（不规则）) | 是 | 是 | 17 | 4
最终平整 | JG1224060365 | JG1224060365 | 九天800平整 | 合格 | 让步接收 | 甲 | 唐斌 | 5176 | 5140 | 0.993 | 7130 | 0.15 | 610 | 平整 | L亮点(板面偶有亮点) | 20100023 | 轧硬 | 0.4*610-SPCC | 30210011 | 光亮卷 | 0.15-SPCC |  | 60 | MO001044 | MO001044-001 | GLJ003 | 光亮卷前处理 模板 | 5225 | 2024-06-30 | 2024-06-30 | 2 | 2024-07-16 02:13:05 | 2024-07-16 02:14:14 | 江苏九天光电科技有限公司 | 197157 | 唐斌 |  |  | 0.15 | 7218 | 610 | 1 | JG1224060365 |  | 1 | L亮点(板面偶有亮点) | 是 | 是 | 8312 | 1
最终平整 | JL0024030044-223 | JL0024030044-223 | 九天850平整 | 合格 | 合格品 | 甲 | 刘勇 | 1456 | 1434 | 0.9849 | 1520 | 0.203 | 590 | 海金杜门：光电850平整用普光棍Ra0.1-0.18um干平整，速度60-80m/min,厚度公差：0.193-0.213mm，硬度90-117HV，粗糙度0.075-0.5μm.转东方分剪, | 487米传动侧423毫米1个0.09平方毫米 内30米挫伤划伤顶伤虫斑酒精斑停机印已夹纸 板面偶有划伤印色差白斑双氧化边横辊印虫斑 | 31310012 | 镍钝化卷 | 0.203-SPCC | 31310012 | 镍钝化卷 | 0.203-SPCC |  | 80 | MO001617 | MO001617-002 | NDHJ001 | 预镀镍模板 | 1456 | 2024-07-15 | 2024-07-15 | 3 | 2024-07-16 01:38:10 | 2024-07-16 01:56:17 | 江苏九天光电科技有限公司 | 204618 | 刘勇 |  |  | 0.203 | 0 | 590 | 1 | JL0024030044-223 | 海金杜门（0.203*590）平整后转东方分切 | 1 | K孔洞(487米传动侧423毫米1个0.09平方毫米 内30米挫伤划伤顶伤虫斑酒精斑停机印已夹纸 板面偶有划伤印色差白斑双氧化边横辊印虫斑) | 是 | 是 | 18 | 2
最终平整 | JL0024030044-222 | JL0024030044-222 | 九天850平整 | 合格 | 合格品 | 甲 | 马晓飞 | 1814 | 1786 | 0.9846 | 1890 | 0.203 | 590 | 海金杜门：光电850平整用普光棍Ra0.1-0.18um干平整，速度60-80m/min,厚度公差：0.193-0.213mm，硬度90-117HV，粗糙度0.075-0.5μm.转东方分剪, | C虫斑(内30米挫伤划伤顶伤虫斑酒精斑停机印已夹纸 板面偶有划伤印色差白斑双氧化边横辊印虫斑暗线印（不规律）) | 31310012 | 镍钝化卷 | 0.203-SPCC | 31310012 | 镍钝化卷 | 0.203-SPCC |  | 80 | MO001617 | MO001617-001 | NDHJ001 | 预镀镍模板 | 1814 | 2024-07-15 | 2024-07-15 | 3 | 2024-07-16 01:18:58 | 2024-07-16 01:20:52 | 江苏九天光电科技有限公司 | 204619 | 马晓飞 |  |  | 0.203 | 0 | 590 | 1 | JL0024030044-222 | 海金杜门（0.203*590）平整后转东方分切 | 1 | C虫斑(内30米挫伤划伤顶伤虫斑酒精斑停机印已夹纸 板面偶有划伤印色差白斑双氧化边横辊印虫斑暗线印（不规律）) | 是 | 是 | 2 | 1
最终平整 | JG1224070029 | JG1224070029 | 九天800平整 | 合格 | 合格品 | 甲 | 朱俊 | 5336 | 5290 | 0.9914 | 7160 | 0.15 | 610 | 平整 |  | 20100023 | 轧硬 | 0.4*610-SPCC | 30210011 | 光亮卷 | 0.15-SPCC |  | 60 | MO001144 | MO001144-001 | GLJ003 | 光亮卷前处理 模板 | 5420 | 2024-07-03 | 2024-07-03 | 2 | 2024-07-16 01:10:05 | 2024-07-16 01:10:33 | 江苏九天光电科技有限公司 | 202782 | 朱俊 |  |  | 0.15 | 7244 | 610 | 1 | JG1224070029 |  | 1 |  | 是 | 是 | 6237 | 1
最终平整 | JG0024060002 | JG0024060002 | 九天800平整 | 合格 | 合格品 | 甲 | 唐斌 | 5058 | 5020 | 0.9925 | 7190 | 0.15 | 610 | 平整 |  | 20100023 | 轧硬 | 0.4*610-SPCC | 30210011 | 光亮卷 | 0.15-SPCC |  | 60 | MO000673 | MO000673-002 | GLJ004 | 东方光亮卷前处理0.4轧0.15 | 5120 | 2024-06-06 | 2024-06-06 | 2 | 2024-07-16 01:06:48 | 2024-07-16 01:07:20 | 江苏九天光电科技有限公司 | 161856 | 唐斌 |  |  | 0.15 | 7270 | 610 | 1 | JG0024060002 |  | 1 |  | 是 | 是 | 7849 | 2
最终平整 | DL0024055100-12 | DL0024055100-12 | 九天850平整 | 合格 | 合格品 | 甲 | 刘勇 | 1898 | 1846 | 0.9726 | 1580 | 0.254 | 590 | 海金杜门：光电850平整用普光棍Ra0.1-0.18um干平整，速度60-80m/min,厚度公差：0.244-0.264mm，硬度90-117HV，粗糙度0.075-0.5μm.转东方分剪, | C虫斑(内30米挫伤划伤顶伤虫斑酒精斑停机印已夹纸 内80米虫斑多 板面偶有划伤印色差白斑双氧化边横辊印虫斑) | 31310013 | 镍钝化卷 | 0.254-SPCC | 31310013 | 镍钝化卷 | 0.254-SPCC |  | 80 | MO001618 | MO001618-001 | NDHJ001 | 预镀镍模板 | 1898 | 2024-07-15 | 2024-07-15 | 3 | 2024-07-16 00:25:18 | 2024-07-16 00:28:13 | 江苏九天光电科技有限公司 | 204659 | 刘勇 |  |  | 0.254 | 0 | 590 | 1 | DL0024055100-12 | 海金杜门（0.254*590）平整后转东方分切 | 1 | C虫斑(内30米挫伤划伤顶伤虫斑酒精斑停机印已夹纸 内80米虫斑多 板面偶有划伤印色差白斑双氧化边横辊印虫斑) | 是 | 是 | 3 | 1
最终平整 | JG1224060357 | JG1224060357 | 九天800平整 | 合格 | 合格品 | 甲 | 唐斌 | 5338 | 5290 | 0.991 | 7150 | 0.15 | 610 | 平整 | L亮点(板面偶有亮点) | 20100023 | 轧硬 | 0.4*610-SPCC | 30210011 | 光亮卷 | 0.15-SPCC |  | 60 | MO001041 | MO001041-012 | GLJ003 | 光亮卷前处理 模板 | 5400 | 2024-06-30 | 2024-06-30 | 2 | 2024-07-15 22:48:49 | 2024-07-15 22:49:24 | 江苏九天光电科技有限公司 | 196783 | 唐斌 |  |  | 0.15 | 7234 | 610 | 1 | JG1224060357 |  | 1 |  | 是 | 是 | 6689 | 12
最终平整 | JL002403004111 | JL002403004111 | 九天850平整 | 合格 | 让步接收 | 甲 | 马晓飞 | 1720 | 1690 | 0.9826 | 1350 | 0.254 | 630 | 海金杜门：光电850平整用普光棍Ra0.1-0.18um干平整，速度60-80m/min,厚度公差：0.244-0.264mm，硬度90-117HV，粗糙度0.075-0.5μm.转东方分剪, | 板面偶有暗线印 色差白斑双氧化边横辊印 内40米挫伤划伤顶伤虫斑酒精斑停机印已夹纸 内300米左右A面整个板面有细划伤 | 31310013 | 镍钝化卷 | 0.254-SPCC | 31310013 | 镍钝化卷 | 0.254-SPCC |  | 80 | MO001616 | MO001616-005 | NDHJ001 | 预镀镍模板 | 1720 | 2024-07-15 | 2024-07-15 | 3 | 2024-07-15 22:24:43 | 2024-07-15 22:28:41 | 江苏九天光电科技有限公司 | 242913 | 马晓飞 |  |  | 0.254 | 0 | 630 | 1 | JL002403004111 | 海金杜门（0.254*630）平整后转东方分切 | 1 | C虫斑(板面偶有暗划伤平后看不见色差白斑双氧化边横辊印 内40米挫伤划伤顶伤虫斑酒精斑停机印已夹纸 内300米左右A面整个板面有细划伤，后面的平后看不见) | 是 | 是 | 4 | 5
最终平整 | JG1224060317 | JG1224060317 | 九天800平整 | 合格 | 让步接收 | 甲 | 朱俊 | 5330 | 5262 | 0.9872 | 7110 | 0.15 | 610 | 平整 | L亮点(板面偶有亮点) | 20100023 | 轧硬 | 0.4*610-SPCC | 30210011 | 光亮卷 | 0.15-SPCC |  | 60 | MO001041 | MO001041-004 | GLJ003 | 光亮卷前处理 模板 | 5400 | 2024-06-30 | 2024-06-30 | 2 | 2024-07-15 22:13:45 | 2024-07-15 22:14:47 | 江苏九天光电科技有限公司 | 196771 | 朱俊 |  |  | 0.15 | 7250 | 610 | 1 | JG1224060317 |  | 1 | L亮点(板面偶有亮点) | 是 | 是 | 7961 | 4
最终平整 | JL002401008121 | JL002401008121 | 九天850平整 | 合格 | 让步接收 | 甲 | 刘勇 | 1800 | 1756 | 0.9756 | 1410 | 0.254 | 630 | 海金杜门：光电850平整用普光棍Ra0.1-0.18um干平整，速度60-80m/min,厚度公差：0.244-0.264mm，硬度90-117HV，粗糙度0.075-0.5μm.转东方分剪, | Z折印(内30米挫伤划伤顶伤黑斑酒精斑停机印已夹纸 尾部50米操作侧2CM左右有粘钢折印操作侧26CM左右有粘钢点印 板面偶有暗线印 色差白斑双氧化边横辊印) | 31310013 | 镍钝化卷 | 0.254-SPCC | 31310013 | 镍钝化卷 | 0.254-SPCC |  | 80 | MO001616 | MO001616-004 | NDHJ001 | 预镀镍模板 | 1800 | 2024-07-15 | 2024-07-15 | 3 | 2024-07-15 21:46:00 | 2024-07-15 21:51:09 | 江苏九天光电科技有限公司 | 242912 | 刘勇 |  |  | 0.254 | 0 | 630 | 1 | JL002401008121 | 海金杜门（0.254*630）平整后转东方分切 | 1 | Z折印(内30米挫伤划伤顶伤黑斑酒精斑停机印已夹纸 尾部50米操作侧2CM左右有粘钢折印操作侧26CM左右有粘钢点印 板面偶有暗线印平后看不见色差白斑双氧化边横辊印) | 是 | 是 | 5 | 4
最终平整 | JL002401008123 | JL002401008123 | 九天850平整 | 合格 | 让步接收 | 乙 | 张兴华 | 1836 | 1804 | 0.9826 | 1440 | 0.254 | 630 | 海金杜门：光电850平整用普光棍Ra0.1-0.18um干平整，速度60-80m/min,厚度公差：0.244-0.264mm，硬度90-117HV，粗糙度0.075-0.5μm.转东方分剪, | 来料横辊印，头尾挫划伤，小白斑点，色差条印，操1厘米色差印，尾部300米操2-3厘米粘钢折印 | 31310013 | 镍钝化卷 | 0.254-SPCC | 31310013 | 镍钝化卷 | 0.254-SPCC |  | 80 | MO001616 | MO001616-007 | NDHJ001 | 预镀镍模板 | 1836 | 2024-07-15 | 2024-07-15 | 3 | 2024-07-15 19:27:50 | 2024-07-15 20:08:47 | 江苏九天光电科技有限公司 | 242915 | 张兴华 |  |  | 0.254 | 0 | 630 | 1 | JL002401008123 | 海金杜门（0.254*630）平整后转东方分切 | 1 | S色差(来料横辊印，头尾挫划伤，小白斑点，色差条印，操1厘米色差印，尾部300米操2-3厘米粘钢折印) | 是 | 是 | 41 | 7
最终平整 | JL002401008112 | JL002401008112 | 九天850平整 | 合格 | 让步接收 | 乙 | 钱九龙 | 1900 | 1870 | 0.9842 | 1480 | 0.254 | 630 | 海金杜门：光电850平整用普光棍Ra0.1-0.18um干平整，速度60-80m/min,厚度公差：0.244-0.264mm，硬度90-117HV，粗糙度0.075-0.5μm.转东方分剪, | 来料横辊印，头尾挫划伤，小白斑点，色差条印，传1厘米色差印，尾部300米操边部间断氧化白斑 | 31310013 | 镍钝化卷 | 0.254-SPCC | 31310013 | 镍钝化卷 | 0.254-SPCC |  | 80 | MO001616 | MO001616-008 | NDHJ001 | 预镀镍模板 | 1900 | 2024-07-15 | 2024-07-15 | 3 | 2024-07-15 18:49:30 | 2024-07-15 19:27:33 | 江苏九天光电科技有限公司 | 242916 | 张兴华 |  |  | 0.254 | 0 | 630 | 1 | JL002401008112 | 海金杜门（0.254*630）平整后转东方分切 | 1 | S色差(来料横辊印，头尾挫划伤，小白斑点，色差条印，传1厘米色差印，尾部300米操边部间断氧化白斑) | 是 | 是 | 38 | 8
最终平整 | JL002403004113 | JL002403004113 | 九天850平整 | 合格 | 让步接收 | 乙 | 张兴华 | 2448 | 2336 | 0.9542 | 1880 | 0.254 | 630 | 海金杜门：光电850平整用普光棍Ra0.1-0.18um干平整，速度60-80m/min,厚度公差：0.244-0.264mm，硬度90-117HV，粗糙度0.075-0.5μm.转东方分剪, | 来料横辊印，头尾挫划伤，小白斑点，色差条印，内50米停机印新辊油斑，来料操偶有1厘米小块油斑 | 31310013 | 镍钝化卷 | 0.254-SPCC | 31310013 | 镍钝化卷 | 0.254-SPCC |  | 80 | MO001616 | MO001616-006 | NDHJ001 | 预镀镍模板 | 2448 | 2024-07-15 | 2024-07-15 | 3 | 2024-07-15 17:56:43 | 2024-07-15 18:49:04 | 江苏九天光电科技有限公司 | 242914 | 张兴华 |  |  | 0.254 | 0 | 630 | 1 | JL002403004113 | 海金杜门（0.254*630）平整后转东方分切 | 1 | S色差(来料横辊印，头尾挫划伤，小白斑点，色差条印，内50米停机印新辊油斑，来料操偶有1厘米小块油斑) | 是 | 是 | 53 | 6
最终平整 | JL002403004121 | JL002403004121 | 九天850平整 | 合格 | 让步接收 | 乙 | 张兴华 | 2138 | 2108 | 0.986 | 1680 | 0.254 | 630 | 海金杜门：光电850平整用普光棍Ra0.1-0.18um干平整，速度60-80m/min,厚度公差：0.244-0.264mm，硬度90-117HV，粗糙度0.075-0.5μm.转东方分剪, | 来料横辊印，头尾挫划伤，小白斑点，色差条印，来料传1厘米色差印，1500米标记小白斑多，传13厘米有个小点辊印已换辊 | 31310013 | 镍钝化卷 | 0.254-SPCC | 31310013 | 镍钝化卷 | 0.254-SPCC |  | 80 | MO001616 | MO001616-003 | NDHJ001 | 预镀镍模板 | 2138 | 2024-07-15 | 2024-07-15 | 3 | 2024-07-15 17:10:48 | 2024-07-15 17:12:46 | 江苏九天光电科技有限公司 | 242903 | 张兴华 |  |  | 0.254 | 0 | 630 | 1 | JL002403004121 | 海金杜门（0.254*630）平整后转东方分切 | 1 | S色差(来料横辊印，头尾挫划伤，小白斑点，色差条印，来料传1厘米色差印，1500米标记小白斑多，传13厘米有个小点辊印已换辊) | 是 | 是 | 2 | 3
最终平整 | JL002401008111 | JL002401008111 | 九天850平整 | 合格 | 让步接收 | 乙 | 钱九龙 | 1900 | 1870 | 0.9842 | 1480 | 0.254 | 630 | 海金杜门：光电850平整用普光棍Ra0.1-0.18um干平整，速度60-80m/min,厚度公差：0.244-0.264mm，硬度90-117HV，粗糙度0.075-0.5μm.转东方分剪, | 来料横辊印，头尾挫划伤，小白斑点，色差条印，来料传1厘米色差印，尾部200米1-2厘米粘钢折印，内50米油斑，传13厘米有个间断小辊印 | 31310013 | 镍钝化卷 | 0.254-SPCC | 31310013 | 镍钝化卷 | 0.254-SPCC |  | 80 | MO001616 | MO001616-010 | NDHJ001 | 预镀镍模板 | 1900 | 2024-07-15 | 2024-07-15 | 3 | 2024-07-15 17:08:42 | 2024-07-15 17:10:25 | 江苏九天光电科技有限公司 | 242918 | 张兴华 |  |  | 0.254 | 0 | 630 | 1 | JL002401008111 | 海金杜门（0.254*630）平整后转东方分切 | 1 | Z折印(来料横辊印，头尾挫划伤，小白斑点，色差条印，来料传1厘米色差印，尾部200米1-2厘米粘钢折印，内50米油斑，传13厘米有个间断小辊印) | 是 | 是 | 2 | 10
最终平整 | JL002403004112 | JL002403004112 | 九天850平整 | 合格 | 让步接收 | 乙 | 张兴华 | 2334 | 2302 | 0.9863 | 1840 | 0.254 | 630 | 海金杜门：光电850平整用普光棍Ra0.1-0.18um干平整，速度60-80m/min,厚度公差：0.244-0.264mm，硬度90-117HV，粗糙度0.075-0.5μm.转东方分剪, | 来料横辊印，头尾挫划伤，小白斑点，色差条印，1530米操边部轻挫伤 | 31310013 | 镍钝化卷 | 0.254-SPCC | 31310013 | 镍钝化卷 | 0.254-SPCC |  | 80 | MO001616 | MO001616-002 | NDHJ001 | 预镀镍模板 | 2334 | 2024-07-15 | 2024-07-15 | 3 | 2024-07-15 17:06:48 | 2024-07-15 17:08:12 | 江苏九天光电科技有限公司 | 242893 | 张兴华 |  |  | 0.254 | 0 | 630 | 1 | JL002403004112 | 海金杜门（0.254*630）平整后转东方分切 | 1 | S色差(来料横辊印，头尾挫划伤，小白斑点，色差条印，1530米操边部轻挫伤) | 是 | 是 | 2 | 2
最终平整 | JL002401008113 | JL002401008113 | 九天850平整 | 合格 | 让步接收 | 乙 | 钱九龙 | 1816 | 1788 | 0.9846 | 1420 | 0.254 | 630 | 海金杜门：光电850平整用普光棍Ra0.1-0.18um干平整，速度60-80m/min,厚度公差：0.244-0.264mm，硬度90-117HV，粗糙度0.075-0.5μm.转东方分剪, | 来料横辊印，头尾挫划伤，小白斑点，色差条印，来料传1厘米色差印 | 31310013 | 镍钝化卷 | 0.254-SPCC | 31310013 | 镍钝化卷 | 0.254-SPCC |  | 80 | MO001616 | MO001616-011 | NDHJ001 | 预镀镍模板 | 1816 | 2024-07-15 | 2024-07-15 | 3 | 2024-07-15 17:05:23 | 2024-07-15 17:06:23 | 江苏九天光电科技有限公司 | 242919 | 张兴华 |  |  | 0.254 | 0 | 630 | 1 | JL002401008113 | 海金杜门（0.254*630）平整后转东方分切 | 1 | S色差(来料横辊印，头尾挫划伤，小白斑点，色差条印，来料传1厘米色差印) | 是 | 是 | 1 | 11
最终平整 | JL002403004122 | JL002403004122 | 九天850平整 | 合格 | 让步接收 | 乙 | 张兴华 | 2136 | 2104 | 0.985 | 1680 | 0.254 | 630 | 海金杜门：光电850平整用普光棍Ra0.1-0.18um干平整，速度60-80m/min,厚度公差：0.244-0.264mm，硬度90-117HV，粗糙度0.075-0.5μm.转东方分剪, | 来料横辊印，头尾挫划伤，小白斑点，色差条印，传1厘米色差印，1500米左右开始传1-2厘米粘钢折印 | 31310013 | 镍钝化卷 | 0.254-SPCC | 31310013 | 镍钝化卷 | 0.254-SPCC |  | 80 | MO001616 | MO001616-001 | NDHJ001 | 预镀镍模板 | 2136 | 2024-07-15 | 2024-07-15 | 3 | 2024-07-15 17:03:09 | 2024-07-15 17:04:26 | 江苏九天光电科技有限公司 | 242892 | 张兴华 |  |  | 0.254 | 0 | 630 | 1 | JL002403004122 | 海金杜门（0.254*630）平整后转东方分切 | 1 | Z折印(来料横辊印，头尾挫划伤，小白斑点，色差条印，传厘米色差印1500米传1-2厘米粘钢折印) | 是 | 是 | 1 | 1
最终平整 | JL002401008122 | JL002401008122 | 九天850平整 | 合格 | 让步接收 | 乙 | 钱九龙 | 1802 | 1768 | 0.9811 | 1410 | 0.254 | 630 | 海金杜门：光电850平整用普光棍Ra0.1-0.18um干平整，速度60-80m/min,厚度公差：0.244-0.264mm，硬度90-117HV，粗糙度0.075-0.5μm.转东方分剪, | 来料横辊印，头尾挫划伤，小白斑点，色差条印，1100米左右开始操2-4厘米粘钢折印，间断有个15厘米折印 | 31310013 | 镍钝化卷 | 0.254-SPCC | 31310013 | 镍钝化卷 | 0.254-SPCC |  | 80 | MO001616 | MO001616-012 | NDHJ001 | 预镀镍模板 | 1802 | 2024-07-15 | 2024-07-15 | 3 | 2024-07-15 17:01:28 | 2024-07-15 17:02:47 | 江苏九天光电科技有限公司 | 242920 | 张兴华 |  |  | 0.254 | 0 | 630 | 1 | JL002401008122 | 海金杜门（0.254*630）平整后转东方分切 | 1 | Z折印(来料横辊印，头尾挫划伤，小白斑点，色差条印，1100米左右操2-4厘米粘钢折印间断有个15厘米折印) | 是 | 是 | 1 | 12
最终平整 | JL002403004123 | JL002403004123 | 九天850平整 | 合格 | 让步接收 | 乙 | 张兴华 | 2156 | 2080 | 0.9647 | 1660 | 0.254 | 630 | 海金杜门：光电850平整用普光棍Ra0.1-0.18um干平整，速度60-80m/min,厚度公差：0.244-0.264mm，硬度90-117HV，粗糙度0.075-0.5μm.转东方分剪, | 来料横辊印，头尾挫划伤，小白斑点，色差条印，内30米反面油泥斑点，1400米开始传1厘米粘钢折印，来料传1厘米色差印，700减速发现板面不规则小黑斑点多 | 31310013 | 镍钝化卷 | 0.254-SPCC | 31310013 | 镍钝化卷 | 0.254-SPCC |  | 80 | MO001616 | MO001616-009 | NDHJ001 | 预镀镍模板 | 2156 | 2024-07-15 | 2024-07-15 | 3 | 2024-07-15 16:58:27 | 2024-07-15 17:00:54 | 江苏九天光电科技有限公司 | 242917 | 张兴华 |  |  | 0.254 | 0 | 630 | 1 | JL002403004123 | 海金杜门（0.254*630）平整后转东方分切 | 1 | S色差(来料横辊印，头尾挫划伤，小白斑点，色差条印，内30米反面油泥斑点，1400米开始传1厘米粘钢折印，来料传1厘米色差印，700减速发现板面有不规则小黑斑点多) | 是 | 是 | 2 | 9
最终平整 | JG122406023722 | JG12240602372 | 九天850平整 | 合格 | 合格品 | 乙 | 钱九龙 | 3600 | 3600 | 1 | 6200 | 0.1 | 760 | 平整 | 实际抗拉310，基板 | 20500018 | 光亮卷半成品 | 0.1-SPCC | 30210015 | 光亮卷 | 0.1-SPCC |  | 60 | MO001598 | MO001598-005-02 | GLJ003 | 光亮卷前处理 模板 | 6125 | 2024-07-14 | 2024-07-14 | 3 | 2024-07-15 09:29:32 | 2024-07-15 09:31:35 | 江苏九天光电科技有限公司 |  | 张兴华 |  | 1 | 0.1 | 6200 | 760 | 1 | JG122406023722 |  | 1 |  | 是 | 是 | 3 | 5
最终平整 | JG122406023721 | JG12240602372 | 九天850平整 | 合格 | 让步接收 | 乙 | 钱九龙 | 2496 | 2496 | 1 | 4300 | 0.1 | 760 | 平整 | 孔洞（22-234米传122-507毫米不规则位置孔洞12个0.12-5.4平方毫米已夹纸）。内234米（夹纸）孔洞多作废带。 | 20500018 | 光亮卷半成品 | 0.1-SPCC | 30210015 | 光亮卷 | 0.1-SPCC |  | 60 | MO001598 | MO001598-005-01 | GLJ003 | 光亮卷前处理 模板 | 6125 | 2024-07-14 | 2024-07-14 | 3 | 2024-07-15 09:29:32 | 2024-07-15 09:31:35 | 江苏九天光电科技有限公司 |  | 张兴华 |  | 1 | 0.1 | 4300 | 760 | 1 | JG122406023721 |  | 1 |  | 是 | 是 | 3 | 5
平整翻包 | JG0024060064 | JG0024060064 | 九天850平整 | 合格 | 合格品 | 甲 | 马晓飞 | 3078 | 3060 | 0.9942 | 6620 | 0.1 | 610 | / |  | 30210015 | 光亮卷 | 0.1-SPCC | 30210015 | 光亮卷 | 0.1-SPCC |  | 70 | MO001588 | MO001588-001 | GLJ003 | 光亮卷前处理 模板 | 3078 | 2024-07-14 | 2024-07-14 | 3 | 2024-07-15 08:02:04 | 2024-07-15 08:02:41 | 江苏九天光电科技有限公司 | 241549 | 马晓飞 |  |  | 0.1 | 6570 | 610 | 1 | JG0024060064 |  | 1 |  | 是 | 是 | 0 | 1
平整翻包 | JG0024060063 | JG0024060063 | 九天850平整 | 合格 | 合格品 | 甲 | 刘勇 | 3084 | 3062 | 0.9929 | 6580 | 0.1 | 610 | / |  | 30210015 | 光亮卷 | 0.1-SPCC | 30210015 | 光亮卷 | 0.1-SPCC |  | 70 | MO001588 | MO001588-002 | GLJ003 | 光亮卷前处理 模板 | 3084 | 2024-07-14 | 2024-07-14 | 3 | 2024-07-15 08:01:02 | 2024-07-15 08:01:42 | 江苏九天光电科技有限公司 | 241556 | 刘勇 |  |  | 0.1 | 0 | 610 | 1 | JG0024060063 |  | 1 |  | 是 | 是 | 0 | 2
最终平整 | JG1224070039 | JG1224070039 | 九天800平整 | 合格 | 让步接收 | 甲 | 唐斌 | 6278 | 6246 | 0.9949 | 13390 | 0.1 | 610 | 平整 | 孔洞(376/385/394米操12毫米3个0.11/0.08/0.03平方毫米) | 20100023 | 轧硬 | 0.4*610-SPCC | 30210015 | 光亮卷 | 0.1-SPCC |  | 60 | MO001150 | MO001150-023 | GLJ003 | 光亮卷前处理 模板 | 6340 | 2024-07-03 | 2024-07-03 | 2 | 2024-07-15 07:53:05 | 2024-07-15 07:55:59 | 江苏九天光电科技有限公司 | 202943 | 唐斌 |  |  | 0.1 | 13518 | 610 | 1 | JG1224070039 |  | 1 | K孔洞(376,385,394米操12毫米孔洞面积0.11,0.08,0.03) | 是 | 是 | 5547 | 23
最终平整 | JG1224070009 | JG1224070009 | 九天850平整 | 合格 | 合格品 | 甲 | 刘勇 | 6230 | 6218 | 0.9981 | 13330 | 0.1 | 610 | 平整 |  | 20100023 | 轧硬 | 0.4*610-SPCC | 30210015 | 光亮卷 | 0.1-SPCC |  | 60 | MO001150 | MO001150-025 | GLJ003 | 光亮卷前处理 模板 | 6330 | 2024-07-03 | 2024-07-03 | 2 | 2024-07-15 07:07:25 | 2024-07-15 07:07:48 | 江苏九天光电科技有限公司 | 202945 | 刘勇 |  |  | 0.1 | 13340 | 610 | 1 | JG1224070009 |  | 1 |  | 是 | 是 | 5547 | 25
最终平整 | JG1224070031 | JG1224070031 | 九天800平整 | 合格 | 合格品 | 甲 | 朱俊 | 7080 | 7038 | 0.9941 | 9530 | 0.15 | 610 | 平整 | L亮点(板面偶有亮点) | 20100023 | 轧硬 | 0.4*610-SPCC | 30210011 | 光亮卷 | 0.15-SPCC |  | 60 | MO001148 | MO001148-001 | GLJ003 | 光亮卷前处理 模板 | 7220 | 2024-07-03 | 2024-07-03 | 2 | 2024-07-15 06:44:49 | 2024-07-15 06:45:57 | 江苏九天光电科技有限公司 | 202811 | 朱俊 |  |  | 0.15 | 9600 | 610 | 1 | JG1224070031 |  | 1 | L亮点(板面偶有亮点) | 是 | 是 | 5519 | 1
最终平整 | JG1224070055 | JG1224070055 | 九天800平整 | 合格 | 合格品 | 甲 | 唐斌 | 7040 | 7006 | 0.9952 | 9620 | 0.15 | 610 | 平整 |  | 20100023 | 轧硬 | 0.4*610-SPCC | 30210011 | 光亮卷 | 0.15-SPCC |  | 60 | MO001148 | MO001148-011 | GLJ003 | 光亮卷前处理 模板 | 7140 | 2024-07-03 | 2024-07-03 | 2 | 2024-07-15 05:55:38 | 2024-07-15 05:56:12 | 江苏九天光电科技有限公司 | 202841 | 唐斌 |  |  | 0.15 | 9670 | 610 | 1 | JG1224070055 |  | 1 |  | 是 | 是 | 5809 | 11
最终平整 | JG12240603032 | JG1224060303 | 九天850平整 | 合格 | 合格品 | 甲 | 马晓飞 | 1882 | 1882 | 1 | 2610 | 0.15 | 610 | 平整 |  | 20100023 | 轧硬 | 0.4*610-SPCC | 30210011 | 光亮卷 | 0.15-SPCC |  | 60 | MO001042 | MO001042-018-02 | GLJ003 | 光亮卷前处理 模板 | 7120 | 2024-06-30 | 2024-06-30 | 2 | 2024-07-15 05:51:09 | 2024-07-15 05:52:19 | 江苏九天光电科技有限公司 |  | 马晓飞 |  | 1 | 0.15 | 2610 | 610 | 1 | JG12240603032 |  | 1 |  | 是 | 是 | 3157 | 18
最终平整 | JG12240603031 | JG1224060303 | 九天850平整 | 合格 | 让步接收 | 甲 | 马晓飞 | 5090 | 5090 | 1 | 7030 | 0.15 | 610 | 平整 | 338米传19毫米1个0.18平方毫米孔洞 | 20100023 | 轧硬 | 0.4*610-SPCC | 30210011 | 光亮卷 | 0.15-SPCC |  | 60 | MO001042 | MO001042-018-01 | GLJ003 | 光亮卷前处理 模板 | 7120 | 2024-06-30 | 2024-06-30 | 2 | 2024-07-15 05:51:09 | 2024-07-15 05:52:19 | 江苏九天光电科技有限公司 |  | 马晓飞 |  | 1 | 0.15 | 7030 | 610 | 1 | JG12240603031 |  | 1 |  | 是 | 是 | 3157 | 18
最终平整 | JG1224060285 | JG1224060285 | 九天850平整 | 合格 | 合格品 | 甲 | 刘勇 | 5338 | 5300 | 0.9929 | 7220 | 0.15 | 610 | 平整 |  | 20100023 | 轧硬 | 0.4*610-SPCC | 30210011 | 光亮卷 | 0.15-SPCC |  | 60 | MO001045 | MO001045-001 | GLJ003 | 光亮卷前处理 模板 | 5430 | 2024-06-30 | 2024-06-30 | 2 | 2024-07-15 04:41:04 | 2024-07-15 04:41:27 | 江苏九天光电科技有限公司 | 196767 | 刘勇 |  |  | 0.15 | 7250 | 610 | 1 | JG1224060285 |  | 1 |  | 是 | 是 | 6105 | 1
最终平整 | JG1224060364 | JG1224060364 | 九天800平整 | 合格 | 合格品 | 甲 | 朱俊 | 7056 | 7030 | 0.9963 | 9590 | 0.15 | 610 | 平整 |  | 20100023 | 轧硬 | 0.4*610-SPCC | 30210011 | 光亮卷 | 0.15-SPCC |  | 60 | MO001042 | MO001042-001 | GLJ003 | 光亮卷前处理 模板 | 7145 | 2024-06-30 | 2024-06-30 | 2 | 2024-07-15 03:51:17 | 2024-07-15 03:51:46 | 江苏九天光电科技有限公司 | 197011 | 朱俊 |  |  | 0.15 | 9650 | 610 | 1 | JG1224060364 |  | 1 |  | 是 | 是 | 5777 | 1
最终平整 | JG1224070060 | JG1224070060 | 九天850平整 | 合格 | 合格品 | 甲 | 马晓飞 | 7108 | 7100 | 0.9989 | 9630 | 0.15 | 610 | 平整 |  | 20100023 | 轧硬 | 0.4*610-SPCC | 30210011 | 光亮卷 | 0.15-SPCC |  | 60 | MO001146 | MO001146-002 | GLJ003 | 光亮卷前处理 模板 | 7165 | 2024-07-03 | 2024-07-03 | 2 | 2024-07-15 03:49:17 | 2024-07-15 03:49:45 | 江苏九天光电科技有限公司 | 202852 | 马晓飞 |  |  | 0.15 | 9686 | 610 | 1 | JG1224070060 |  | 1 |  | 是 | 是 | 5245 | 2
最终平整 | JG1224060302 | JG1224060302 | 九天850平整 | 合格 | 合格品 | 甲 | 刘勇 | 5360 | 5340 | 0.9963 | 7230 | 0.15 | 610 | 平整 |  | 20100023 | 轧硬 | 0.4*610-SPCC | 30210011 | 光亮卷 | 0.15-SPCC |  | 60 | MO001041 | MO001041-009 | GLJ003 | 光亮卷前处理 模板 | 5450 | 2024-06-30 | 2024-06-30 | 2 | 2024-07-15 03:45:58 | 2024-07-15 03:46:20 | 江苏九天光电科技有限公司 | 196776 | 刘勇 |  |  | 0.15 | 7250 | 610 | 1 | JG1224060302 |  | 1 |  | 是 | 是 | 6106 | 9
最终平整 | JG1224070043 | JG1224070043 | 九天800平整 | 合格 | 合格品 | 甲 | 唐斌 | 7096 | 7054 | 0.9941 | 9570 | 0.15 | 610 | 平整 |  | 20100023 | 轧硬 | 0.4*610-SPCC | 30210011 | 光亮卷 | 0.15-SPCC |  | 60 | MO001148 | MO001148-005 | GLJ003 | 光亮卷前处理 模板 | 7170 | 2024-07-03 | 2024-07-03 | 2 | 2024-07-15 02:24:35 | 2024-07-15 02:25:15 | 江苏九天光电科技有限公司 | 202815 | 唐斌 |  |  | 0.15 | 9671 | 610 | 1 | JG1224070043 |  | 1 |  | 是 | 是 | 5389 | 5
最终平整 | JG1224070099 | JG1224070099 | 九天850平整 | 合格 | 合格品 | 甲 | 马晓飞 | 7040 | 7020 | 0.9972 | 9620 | 0.15 | 610 | 平整 | K孔洞(365米传24毫米1个0.12，434米传13/6毫米2个0.18/0.12，530米传10毫米1个0.18,986米传18/6毫米2个0.15/0.12平方毫米) | 20100023 | 轧硬 | 0.4*610-SPCC | 30210011 | 光亮卷 | 0.15-SPCC |  | 60 | MO001146 | MO001146-010 | GLJ003 | 光亮卷前处理 模板 | 7100 | 2024-07-03 | 2024-07-03 | 2 | 2024-07-15 02:01:47 | 2024-07-15 02:04:18 | 江苏九天光电科技有限公司 | 202907 | 马晓飞 |  |  | 0.15 | 9684 | 610 | 1 | JG1224070099 |  | 1 | K孔洞(365米24毫米1个0.12，434米传13/6毫米2个0.18/0.12，530米传10毫米1个0.18,986米传18/6毫米2个0.15/0.12平方毫米) | 是 | 是 | 5815 | 10
最终平整 | JG1224070047 | JG1224070047 | 九天800平整 | 合格 | 让步接收 | 甲 | 朱俊 | 7138 | 7008 | 0.9818 | 9450 | 0.15 | 610 | 平整 | 厚薄公差（9200米0.158-0.164）。发比利时客户 | 20100023 | 轧硬 | 0.4*610-SPCC | 30210011 | 光亮卷 | 0.15-SPCC |  | 60 | MO001148 | MO001148-007 | GLJ003 | 光亮卷前处理 模板 | 7235 | 2024-07-03 | 2024-07-03 | 2 | 2024-07-15 01:11:55 | 2024-07-15 01:12:39 | 江苏九天光电科技有限公司 | 202817 | 朱俊 |  |  | 0.15 | 9651 | 610 | 1 | JG1224070047 |  | 1 |  | 是 | 是 | 5829 | 7
最终平整 | JG1224070034 | JG1224070034 | 九天850平整 | 合格 | 合格品 | 甲 | 刘勇 | 5310 | 5266 | 0.9917 | 7150 | 0.15 | 610 | 平整 |  | 20100023 | 轧硬 | 0.4*610-SPCC | 30210011 | 光亮卷 | 0.15-SPCC |  | 60 | MO001144 | MO001144-004 | GLJ003 | 光亮卷前处理 模板 | 5415 | 2024-07-03 | 2024-07-03 | 2 | 2024-07-15 01:03:57 | 2024-07-15 01:04:19 | 江苏九天光电科技有限公司 | 202785 | 刘勇 |  |  | 0.15 | 7200 | 610 | 1 | JG1224070034 |  | 1 |  | 是 | 是 | 6689 | 4
最终平整 | JG1224070051 | JG1224070051 | 九天850平整 | 合格 | 合格品 | 甲 | 马晓飞 | 7120 | 7104 | 0.9978 | 9680 | 0.15 | 610 | 平整 |  | 20100023 | 轧硬 | 0.4*610-SPCC | 30210011 | 光亮卷 | 0.15-SPCC |  | 60 | MO001148 | MO001148-009 | GLJ003 | 光亮卷前处理 模板 | 7220 | 2024-07-03 | 2024-07-03 | 2 | 2024-07-15 00:18:43 | 2024-07-15 00:19:08 | 江苏九天光电科技有限公司 | 202819 | 马晓飞 |  |  | 0.15 | 9670 | 610 | 1 | JG1224070051 |  | 1 |  | 是 | 是 | 5573 | 9
最终平整 | JG122406023412 | JG12240602341 | 九天850平整 | 合格 | 合格品 | 甲 | 马晓飞 | 3730 | 3730 | 1 | 6490 | 0.1 | 760 | 平整 |  | 20500018 | 光亮卷半成品 | 0.1-SPCC | 30210015 | 光亮卷 | 0.1-SPCC |  | 60 | MO001596 | MO001596-001-02 | GLJ003 | 光亮卷前处理 模板 | 7495 | 2024-07-14 | 2024-07-14 | 3 | 2024-07-15 00:15:01 | 2024-07-15 00:15:34 | 江苏九天光电科技有限公司 |  | 马晓飞 |  | 1 | 0.1 | 6490 | 760 | 1 | JG122406023412 |  | 1 |  | 是 | 是 | 0 | 1
最终平整 | JG122406023411 | JG12240602341 | 九天850平整 | 合格 | 让步接收 | 甲 | 马晓飞 | 3740 | 3740 | 1 | 6500 | 0.1 | 760 | 平整 | 孔洞（3102米传53毫米1个0.24,4444米传689毫米1个0.18平方毫米） | 20500018 | 光亮卷半成品 | 0.1-SPCC | 30210015 | 光亮卷 | 0.1-SPCC |  | 60 | MO001596 | MO001596-001-01 | GLJ003 | 光亮卷前处理 模板 | 7495 | 2024-07-14 | 2024-07-14 | 3 | 2024-07-15 00:15:01 | 2024-07-15 00:15:34 | 江苏九天光电科技有限公司 |  | 马晓飞 |  | 1 | 0.1 | 6500 | 760 | 1 | JG122406023411 |  | 1 |  | 是 | 是 | 0 | 1
最终平整 | JG122406023912 | JG12240602391 | 九天850平整 | 合格 | 合格品 | 甲 | 刘勇 | 3754 | 3754 | 1 | 6500 | 0.1 | 760 | 平整 |  | 20500018 | 光亮卷半成品 | 0.1-SPCC | 30210015 | 光亮卷 | 0.1-SPCC |  | 60 | MO001598 | MO001598-002-02 | GLJ003 | 光亮卷前处理 模板 | 7515 | 2024-07-14 | 2024-07-14 | 3 | 2024-07-15 00:14:02 | 2024-07-15 00:14:44 | 江苏九天光电科技有限公司 |  | 刘勇 |  | 1 | 0.1 | 6500 | 760 | 1 | JG122406023912 |  | 1 |  | 是 | 是 | 0 | 2
最终平整 | JG122406023911 | JG12240602391 | 九天850平整 | 合格 | 合格品 | 甲 | 刘勇 | 3750 | 3750 | 1 | 6500 | 0.1 | 760 | 平整 |  | 20500018 | 光亮卷半成品 | 0.1-SPCC | 30210015 | 光亮卷 | 0.1-SPCC |  | 60 | MO001598 | MO001598-002-01 | GLJ003 | 光亮卷前处理 模板 | 7515 | 2024-07-14 | 2024-07-14 | 3 | 2024-07-15 00:14:02 | 2024-07-15 00:14:44 | 江苏九天光电科技有限公司 |  | 刘勇 |  | 1 | 0.1 | 6500 | 760 | 1 | JG122406023911 |  | 1 |  | 是 | 是 | 0 | 2
最终平整 | JG122406023612 | JG12240602361 | 九天850平整 | 合格 | 合格品 | 甲 | 马晓飞 | 3618 | 3618 | 1 | 6270 | 0.1 | 760 | 平整 | 5200米左右操边1公分左右撞伤皱印缺口 | 20500018 | 光亮卷半成品 | 0.1-SPCC | 30210015 | 光亮卷 | 0.1-SPCC |  | 60 | MO001598 | MO001598-001-02 | GLJ003 | 光亮卷前处理 模板 | 7230 | 2024-07-14 | 2024-07-14 | 3 | 2024-07-15 00:12:55 | 2024-07-15 00:13:35 | 江苏九天光电科技有限公司 |  | 马晓飞 |  | 1 | 0.1 | 6270 | 760 | 1 | JG122406023612 |  | 1 |  | 是 | 是 | 1 | 1
最终平整 | JG122406023611 | JG12240602361 | 九天850平整 | 合格 | 合格品 | 甲 | 马晓飞 | 3606 | 3606 | 1 | 6250 | 0.1 | 760 | 平整 | 580/593/597米传427毫米3个0.12-0.15平方毫米孔洞 | 20500018 | 光亮卷半成品 | 0.1-SPCC | 30210015 | 光亮卷 | 0.1-SPCC |  | 60 | MO001598 | MO001598-001-01 | GLJ003 | 光亮卷前处理 模板 | 7230 | 2024-07-14 | 2024-07-14 | 3 | 2024-07-15 00:12:55 | 2024-07-15 00:13:35 | 江苏九天光电科技有限公司 |  | 马晓飞 |  | 1 | 0.1 | 6250 | 760 | 1 | JG122406023611 |  | 1 |  | 是 | 是 | 1 | 1
最终平整 | JG122406023712 | JG12240602371 | 九天850平整 | 合格 | 合格品 | 甲 | 刘勇 | 3618 | 3618 | 1 | 6180 | 0.1 | 760 | 平整 | 5700米松花印 | 20500018 | 光亮卷半成品 | 0.1-SPCC | 30210015 | 光亮卷 | 0.1-SPCC |  | 60 | MO001598 | MO001598-004-02 | GLJ003 | 光亮卷前处理 模板 | 7220 | 2024-07-14 | 2024-07-14 | 3 | 2024-07-15 00:10:44 | 2024-07-15 00:12:07 | 江苏九天光电科技有限公司 |  | 刘勇 |  | 1 | 0.1 | 6180 | 760 | 1 | JG122406023712 |  | 1 |  | 是 | 是 | 3 | 4
最终平整 | JG122406023711 | JG12240602371 | 九天850平整 | 其他入库 | 返工 | 甲 | 刘勇 | 3544 | 3544 | 1 | 6150 | 0.1 | 760 | 平整 | 2660米板面中间松花印/停机印 2820米板面中间松花印重有叠带（已夹纸） | 20500018 | 光亮卷半成品 | 0.1-SPCC | 30210015 | 光亮卷 | 0.1-SPCC |  | 60 | MO001598 | MO001598-004-01 | GLJ003 | 光亮卷前处理 模板 | 7220 | 2024-07-14 | 2024-07-14 | 3 | 2024-07-15 00:10:44 | 2024-07-15 00:12:07 | 江苏九天光电科技有限公司 |  | 刘勇 |  | 1 | 0.1 | 6150 | 760 | 1 | JG122406023711 |  | 0 |  | 是 | 是 | 3 | 4
最终平整 | JG1224070036 | JG1224070036 | 九天800平整 | 合格 | 合格品 | 甲 | 唐斌 | 7100 | 7068 | 0.9955 | 9620 | 0.15 | 610 | 平整 | K孔洞(676米操19毫米孔洞面积0.11) | 20100023 | 轧硬 | 0.4*610-SPCC | 30210011 | 光亮卷 | 0.15-SPCC |  | 60 | MO001148 | MO001148-004 | GLJ003 | 光亮卷前处理 模板 | 7155 | 2024-07-03 | 2024-07-03 | 2 | 2024-07-14 23:50:07 | 2024-07-14 23:51:43 | 江苏九天光电科技有限公司 | 202814 | 唐斌 |  |  | 0.15 | 9740 | 610 | 1 | JG1224070036 |  | 1 | K孔洞(676米操19毫米孔洞面积0.11) | 是 | 是 | 5388 | 4
最终平整 | JG1224060293 | JG1224060293 | 九天850平整 | 合格 | 合格品 | 甲 | 刘勇 | 5370 | 5326 | 0.9918 | 7240 | 0.15 | 610 | 平整 |  | 20100023 | 轧硬 | 0.4*610-SPCC | 30210011 | 光亮卷 | 0.15-SPCC |  | 60 | MO001041 | MO001041-006 | GLJ003 | 光亮卷前处理 模板 | 5445 | 2024-06-30 | 2024-06-30 | 2 | 2024-07-14 23:21:05 | 2024-07-14 23:21:26 | 江苏九天光电科技有限公司 | 196773 | 刘勇 |  |  | 0.15 | 7270 | 610 | 1 | JG1224060293 |  | 1 |  | 是 | 是 | 6239 | 6
最终平整 | JG1224060318 | JG1224060318 | 九天850平整 | 合格 | 合格品 | 乙 | 钱九龙 | 5344 | 5304 | 0.9925 | 7200 | 0.15 | 610 | 平整 |  | 20100023 | 轧硬 | 0.4*610-SPCC | 30210011 | 光亮卷 | 0.15-SPCC |  | 60 | MO001041 | MO001041-005 | GLJ003 | 光亮卷前处理 模板 | 5400 | 2024-06-30 | 2024-06-30 | 2 | 2024-07-14 17:27:03 | 2024-07-14 17:56:19 | 江苏九天光电科技有限公司 | 196772 | 钱九龙 |  |  | 0.15 | 7240 | 610 | 1 | JG1224060318 |  | 1 |  | 是 | 是 | 7989 | 5
最终平整 | JG122406023922 | JG12240602392 | 九天850平整 | 合格 | 合格品 | 乙 | 张兴华 | 2016 | 2016 | 1 | 3510 | 0.1 | 760 | 平整 |  | 20500018 | 光亮卷半成品 | 0.1-SPCC | 30210015 | 光亮卷 | 0.1-SPCC |  | 60 | MO001598 | MO001598-003-02 | GLJ003 | 光亮卷前处理 模板 | 5915 | 2024-07-14 | 2024-07-14 | 3 | 2024-07-14 17:25:56 | 2024-07-14 17:26:49 | 江苏九天光电科技有限公司 |  | 张兴华 |  | 1 | 0.1 | 3510 | 760 | 1 | JG122406023922 |  | 1 |  | 是 | 是 | 1 | 3
最终平整 | JG122406023921 | JG12240602392 | 九天850平整 | 合格 | 合格品 | 乙 | 张兴华 | 3868 | 3868 | 1 | 6750 | 0.1 | 760 | 平整 |  | 20500018 | 光亮卷半成品 | 0.1-SPCC | 30210015 | 光亮卷 | 0.1-SPCC |  | 60 | MO001598 | MO001598-003-01 | GLJ003 | 光亮卷前处理 模板 | 5915 | 2024-07-14 | 2024-07-14 | 3 | 2024-07-14 17:25:56 | 2024-07-14 17:26:49 | 江苏九天光电科技有限公司 |  | 张兴华 |  | 1 | 0.1 | 6750 | 760 | 1 | JG122406023921 |  | 1 |  | 是 | 是 | 1 | 3
最终平整 | JG1224070063 | JG1224070063 | 九天850平整 | 合格 | 合格品 | 乙 | 张兴华 | 7030 | 7002 | 0.996 | 9600 | 0.15 | 610 | 平整 | 5600米操边3-7公分有一段松花印 | 20100023 | 轧硬 | 0.4*610-SPCC | 30210011 | 光亮卷 | 0.15-SPCC |  | 60 | MO001146 | MO001146-003 | GLJ003 | 光亮卷前处理 模板 | 7185 | 2024-07-03 | 2024-07-03 | 2 | 2024-07-14 16:28:18 | 2024-07-14 17:18:56 | 江苏九天光电科技有限公司 | 202899 | 张兴华 |  |  | 0.15 | 9580 | 610 | 1 | JG1224070063 |  | 1 |  | 是 | 是 | 5658 | 3
平整翻包 | JG122406011712 | JG12240601171 | 九天850平整 | 合格 | 报废品 | 乙 | 钱九龙 | 720 | 720 | 1 | 1290 | 0.1 | 710 | / | 短带二级品（不规则位置孔洞117个） | 30210015 | 光亮卷 | 0.1-SPCC | 30210015 | 光亮卷 | 0.1-SPCC |  | 70 | MO001589 | MO001589-001-02 | GLJ003 | 光亮卷前处理 模板 | 5520 | 2024-07-14 | 2024-07-14 | 3 | 2024-07-14 16:20:37 | 2024-07-14 16:25:16 | 江苏九天光电科技有限公司 |  | 钱九龙 |  | 1 | 0.1 | 1290 | 710 | 1 | JG122406011712 |  | 1 |  | 是 | 是 | 7 | 1
平整翻包 | JG122406011711 | JG12240601171 | 九天850平整 | 合格 | 让步接收 | 乙 | 钱九龙 | 4710 | 4710 | 1 | 8660 | 0.1 | 710 | / | K孔洞(2268米传92毫米0.2,4040米传316毫米0.12,7028米传134毫米0.24,8418/8425/8427米传66毫米3个0.12-0.27平方毫米)，厚薄公差（内30米标记0.108） | 30210015 | 光亮卷 | 0.1-SPCC | 30210015 | 光亮卷 | 0.1-SPCC |  | 70 | MO001589 | MO001589-001-01 | GLJ003 | 光亮卷前处理 模板 | 5520 | 2024-07-14 | 2024-07-14 | 3 | 2024-07-14 16:20:37 | 2024-07-14 16:25:16 | 江苏九天光电科技有限公司 |  | 钱九龙 |  | 1 | 0.1 | 8660 | 710 | 1 | JG122406011711 |  | 1 | K孔洞(内30米标记0.1082268米传92毫米0.2,4040米传316毫米0.12,7028米传134毫米0.24,8418/8425米传66毫米3个0.12-0.27平方毫米) | 是 | 是 | 7 | 1
最终平整 | JG1224070100 | JG1224070100 | 九天850平整 | 合格 | 合格品 | 乙 | 张兴华 | 6960 | 6924 | 0.9948 | 9580 | 0.15 | 610 | 平整 |  | 20100023 | 轧硬 | 0.4*610-SPCC | 30210011 | 光亮卷 | 0.15-SPCC |  | 60 | MO001169 | MO001169-002 | GLJ003 | 光亮卷前处理 模板 | 7045 | 2024-07-04 | 2024-07-04 | 2 | 2024-07-14 15:17:32 | 2024-07-14 16:17:11 | 江苏九天光电科技有限公司 | 204273 | 张兴华 |  |  | 0.15 | 9560 | 610 | 1 | JG1224070100 |  | 1 |  | 是 | 是 | 5672 | 2
最终平整 | JG1224070077 | JG1224070077 | 九天850平整 | 合格 | 合格品 | 乙 | 钱九龙 | 5330 | 5300 | 0.9944 | 7270 | 0.15 | 610 | 平整 |  | 20100023 | 轧硬 | 0.4*610-SPCC | 30210011 | 光亮卷 | 0.15-SPCC |  | 60 | MO001144 | MO001144-021 | GLJ003 | 光亮卷前处理 模板 | 5415 | 2024-07-03 | 2024-07-03 | 2 | 2024-07-14 13:25:28 | 2024-07-14 15:16:34 | 江苏九天光电科技有限公司 | 202805 | 钱九龙 |  |  | 0.15 | 7300 | 610 | 1 | JG1224070077 |  | 1 |  | 是 | 是 | 7109 | 21
最终平整 | JG1224070052 | JG1224070052 | 九天850平整 | 合格 | 合格品 | 乙 | 张兴华 | 7120 | 7110 | 0.9986 | 9680 | 0.15 | 610 | 平整 |  | 20100023 | 轧硬 | 0.4*610-SPCC | 30210011 | 光亮卷 | 0.15-SPCC |  | 60 | MO001148 | MO001148-010 | GLJ003 | 光亮卷前处理 模板 | 7200 | 2024-07-03 | 2024-07-03 | 2 | 2024-07-14 12:25:59 | 2024-07-14 13:25:14 | 江苏九天光电科技有限公司 | 202820 | 张兴华 |  |  | 0.15 | 9660 | 610 | 1 | JG1224070052 |  | 1 |  | 是 | 是 | 5677 | 10
最终平整 | JG1224070073 | JG1224070073 | 九天800平整 | 合格 | 让步接收 | 甲 | 朱俊 | 6200 | 6170 | 0.9952 | 13190 | 0.1 | 610 | 平整 | K孔洞(操5398,5401米467毫米孔洞面积0.1,0.2,6851-6871米操586-587毫米孔洞面积0.15-0.2共5个) | 20100023 | 轧硬 | 0.4*610-SPCC | 30210015 | 光亮卷 | 0.1-SPCC |  | 60 | MO001150 | MO001150-001 | GLJ003 | 光亮卷前处理 模板 | 6295 | 2024-07-03 | 2024-07-03 | 2 | 2024-07-14 06:40:51 | 2024-07-14 07:22:36 | 江苏九天光电科技有限公司 | 202921 | 朱俊 |  |  | 0.1 | 13230 | 610 | 1 | JG1224070073 |  | 0 | K孔洞(操5398,5401米467毫米孔洞面积0.1,0.2,6851-6871米操586-587毫米孔洞面积0.15-0.2共5个) | 是 | 是 | 1488 | 1
最终平整 | JG1224070075 | JG1224070075 | 九天800平整 | 合格 | 合格品 | 甲 | 唐斌 | 6290 | 6258 | 0.9949 | 13450 | 0.1 | 610 | 平整 |  | 20100023 | 轧硬 | 0.4*610-SPCC | 30210015 | 光亮卷 | 0.1-SPCC |  | 60 | MO001150 | MO001150-003 | GLJ003 | 光亮卷前处理 模板 | 6360 | 2024-07-03 | 2024-07-03 | 2 | 2024-07-14 04:13:00 | 2024-07-14 04:13:41 | 江苏九天光电科技有限公司 | 202923 | 唐斌 |  |  | 0.1 | 13567 | 610 | 1 | JG1224070075 |  | 1 |  | 是 | 是 | 5910 | 3
最终平整 | JG1224070010 | JG1224070010 | 九天800平整 | 其他入库 | 返工 | 甲 | 唐斌 | 6250 | 6214 | 0.9942 | 13380 | 0.1 | 610 | 平整 | K孔洞(341-363米操16-55毫米孔洞面积0.03-0.16共16个) | 20100023 | 轧硬 | 0.4*610-SPCC | 30210015 | 光亮卷 | 0.1-SPCC |  | 60 | MO001150 | MO001150-026 | GLJ003 | 光亮卷前处理 模板 | 6315 | 2024-07-03 | 2024-07-03 | 2 | 2024-07-14 02:28:49 | 2024-07-14 02:30:39 | 江苏九天光电科技有限公司 | 202946 | 朱俊 |  |  | 0.1 | 13511 | 610 | 1 | JG1224070010 |  | 0 | K孔洞(341-363米操16-55毫米孔洞面积0.03-0.16共16个) | 是 | 是 | 1454 | 26
最终平整 | JG1224060334 | JG1224060334 | 九天800平整 | 合格 | 合格品 | 甲 | 唐斌 | 6200 | 6190 | 0.9984 | 13330 | 0.1 | 610 | 平整 |  | 20100023 | 轧硬 | 0.4*610-SPCC | 30210015 | 光亮卷 | 0.1-SPCC |  | 60 | MO001043 | MO001043-006 | GLJ003 | 光亮卷前处理 模板 | 6310 | 2024-06-30 | 2024-06-30 | 2 | 2024-07-14 00:49:19 | 2024-07-14 00:49:56 | 江苏九天光电科技有限公司 | 197116 | 唐斌 |  |  | 0.1 | 13400 | 610 | 1 | JG1224060334 |  | 1 |  | 是 | 是 | 5951 | 6
最终平整 | JG12240603592 | JG1224060359 | 九天800平整 | 合格 | 合格品 | 甲 | 朱俊 | 2268 | 2268 | 1 | 3040 | 0.15 | 610 | 平整 |  | 20100023 | 轧硬 | 0.4*610-SPCC | 30210011 | 光亮卷 | 0.15-SPCC |  | 60 | MO001042 | MO001042-008-02 | GLJ003 | 光亮卷前处理 模板 | 7085 | 2024-06-30 | 2024-06-30 | 2 | 2024-07-13 23:09:05 | 2024-07-13 23:17:12 | 江苏九天光电科技有限公司 |  | 朱俊 |  | 1 | 0.15 | 3040 | 610 | 1 | JG12240603592 |  | 1 |  | 是 | 是 | 2810 | 8
最终平整 | JG12240603591 | JG1224060359 | 九天800平整 | 合格 | 让步接收 | 甲 | 朱俊 | 4508 | 4508 | 1 | 6441 | 0.15 | 610 | 平整 | 孔洞（380,389,394米操11-98毫米6个0.05-0.14，6243-6441米操495毫米共20个0.14-3.36平方毫米），整卷传11cm左右爆辊印 | 20100023 | 轧硬 | 0.4*610-SPCC | 30210011 | 光亮卷 | 0.15-SPCC |  | 60 | MO001042 | MO001042-008-01 | GLJ003 | 光亮卷前处理 模板 | 7085 | 2024-06-30 | 2024-06-30 | 2 | 2024-07-13 23:09:05 | 2024-07-13 23:17:12 | 江苏九天光电科技有限公司 |  | 朱俊 |  | 1 | 0.15 | 6441 | 610 | 1 | JG12240603591 |  | 1 | 380,389,394米操11-98毫米孔洞面积0.05-0.14共6个，6243-6441米操495毫米孔洞面积0.14-3.36共20个，整卷爆辊印 | 是 | 是 | 2810 | 8
最终平整 | JG1224070090 | JG1224070090 | 九天850平整 | 合格 | 让步接收 | 乙 | 钱九龙 | 6224 | 6190 | 0.9945 | 13350 | 0.1 | 610 | 平整 | 粘钢折印(尾部500米操5-12厘米) | 20100023 | 轧硬 | 0.4*610-SPCC | 30210015 | 光亮卷 | 0.1-SPCC |  | 60 | MO001150 | MO001150-014 | GLJ003 | 光亮卷前处理 模板 | 6285 | 2024-07-03 | 2024-07-03 | 2 | 2024-07-13 04:59:41 | 2024-07-13 06:21:53 | 江苏九天光电科技有限公司 | 202934 | 钱九龙 |  |  | 0.1 | 13393 | 610 | 1 | JG1224070090 |  | 1 | Z折印(尾部500米操5-12厘米粘钢折印) | 是 | 是 | 5593 | 14
最终平整 | JG1224060316 | JG1224060316 | 九天850平整 | 合格 | 让步接收 | 乙 | 张兴华 | 6324 | 6230 | 0.9851 | 13320 | 0.1 | 610 | 平整 | 内50米标记公差高作废带。孔洞(7944米传141毫米1个0.15平方毫米) | 20100023 | 轧硬 | 0.4*610-SPCC | 30210015 | 光亮卷 | 0.1-SPCC |  | 60 | MO001043 | MO001043-026 | GLJ003 | 光亮卷前处理 模板 | 6325 | 2024-06-30 | 2024-06-30 | 2 | 2024-07-13 03:36:15 | 2024-07-13 04:59:14 | 江苏九天光电科技有限公司 | 197136 | 张兴华 |  |  | 0.1 | 13420 | 610 | 1 | JG1224060316 |  | 1 | K孔洞(7944米传141毫米0.15平方毫米) | 是 | 是 | 3748 | 26
最终平整 | JG1224070092 | JG1224070092 | 九天850平整 | 合格 | 合格品 | 乙 | 张兴华 | 6238 | 6210 | 0.9955 | 13380 | 0.1 | 610 | 平整 |  | 20100023 | 轧硬 | 0.4*610-SPCC | 30210015 | 光亮卷 | 0.1-SPCC |  | 60 | MO001150 | MO001150-016 | GLJ003 | 光亮卷前处理 模板 | 6335 | 2024-07-03 | 2024-07-03 | 2 | 2024-07-13 02:13:33 | 2024-07-13 03:36:01 | 江苏九天光电科技有限公司 | 202936 | 张兴华 |  |  | 0.1 | 13428 | 610 | 1 | JG1224070092 |  | 1 |  | 是 | 是 | 5600 | 16
最终平整 | JG1224070091 | JG1224070091 | 九天850平整 | 合格 | 让步接收 | 乙 | 钱九龙 | 6270 | 6240 | 0.9952 | 13420 | 0.1 | 610 | 平整 | 孔洞(152米传323毫米1个0.12,153/170米传373毫米2个0.09/0.3平方毫米) | 20100023 | 轧硬 | 0.4*610-SPCC | 30210015 | 光亮卷 | 0.1-SPCC |  | 60 | MO001150 | MO001150-015 | GLJ003 | 光亮卷前处理 模板 | 6340 | 2024-07-03 | 2024-07-03 | 2 | 2024-07-13 00:50:37 | 2024-07-13 02:13:15 | 江苏九天光电科技有限公司 | 202935 | 张兴华 |  |  | 0.1 | 13430 | 610 | 1 | JG1224070091 |  | 1 | K孔洞(152米传323毫米0.12,153/170米传373毫米0.09/0.3平方毫米) | 是 | 是 | 5786 | 15
最终平整 | JG1224070089 | JG1224070089 | 九天850平整 | 合格 | 合格品 | 乙 | 钱九龙 | 6204 | 6180 | 0.9961 | 13240 | 0.1 | 610 | 平整 |  | 20100023 | 轧硬 | 0.4*610-SPCC | 30210015 | 光亮卷 | 0.1-SPCC |  | 60 | MO001150 | MO001150-013 | GLJ003 | 光亮卷前处理 模板 | 6295 | 2024-07-03 | 2024-07-03 | 2 | 2024-07-12 23:30:51 | 2024-07-13 00:49:46 | 江苏九天光电科技有限公司 | 202933 | 钱九龙 |  |  | 0.1 | 13266 | 610 | 1 | JG1224070089 |  | 1 |  | 是 | 是 | 5589 | 13
最终平整 | JG1224070059 | JG1224070059 | 九天850平整 | 合格 | 让步接收 | 乙 | 张兴华 | 7120 | 7090 | 0.9958 | 9570 | 0.15 | 610 | 平整 | 内50米酒精斑 | 20100023 | 轧硬 | 0.4*610-SPCC | 30210011 | 光亮卷 | 0.15-SPCC |  | 60 | MO001146 | MO001146-001 | GLJ003 | 光亮卷前处理 模板 | 7190 | 2024-07-03 | 2024-07-03 | 2 | 2024-07-12 22:24:25 | 2024-07-12 23:30:30 | 江苏九天光电科技有限公司 | 202851 | 张兴华 |  |  | 0.15 | 9655 | 610 | 1 | JG1224070059 |  | 1 | B白斑(内50米酒精斑) | 是 | 是 | 5456 | 1
最终平整 | JG1224060367 | JG1224060367 | 九天850平整 | 合格 | 让步接收 | 乙 | 钱九龙 | 6586 | 6550 | 0.9945 | 9330 | 0.15 | 610 | 平整 | 粘钢折印（尾300米左右操2-3cm） | 20100023 | 轧硬 | 0.4*610-SPCC | 30210011 | 光亮卷 | 0.15-SPCC |  | 60 | MO001044 | MO001044-003 | GLJ003 | 光亮卷前处理 模板 | 6680 | 2024-06-30 | 2024-06-30 | 2 | 2024-07-12 22:22:37 | 2024-07-12 22:24:03 | 江苏九天光电科技有限公司 | 197159 | 钱九龙 |  |  | 0.15 | 9394 | 610 | 1 | JG1224060367 |  | 1 |  | 是 | 是 | 5937 | 3
最终平整 | JG1224070096 | JG1224070096 | 九天850平整 | 合格 | 让步接收 | 甲 | 马晓飞 | 6266 | 6240 | 0.9959 | 13440 | 0.1 | 610 | 平整 | K孔洞(89米传32毫米1个0.48,107米传40毫米1个0.24,108米传76毫米1个0.3,123米传39毫米1个0.69,162米传283/163毫米2个0.270.09平方毫米已夹纸 ,190米传54毫米1个0.12平方毫米) | 20100023 | 轧硬 | 0.4*610-SPCC | 30210015 | 光亮卷 | 0.1-SPCC |  | 60 | MO001150 | MO001150-020 | GLJ003 | 光亮卷前处理 模板 | 6335 | 2024-07-03 | 2024-07-03 | 2 | 2024-07-12 17:49:29 | 2024-07-12 17:51:50 | 江苏九天光电科技有限公司 | 202940 | 马晓飞 |  |  | 0.1 | 13500 | 610 | 1 | JG1224070096 |  | 1 | K孔洞(89米传32毫米1个0.48,107米传40毫米1个0.24,108米传76毫米1个0.3,123米传39毫米1个0.69,162米传283/163毫米2个0.270.09平方毫米已夹纸 190米传54毫米1个0.12平方毫米) | 是 | 是 | 3024 | 20
最终平整 | JG1224070042 | JG1224070042 | 九天850平整 | 合格 | 让步接收 | 甲 | 刘勇 | 5320 | 5308 | 0.9977 | 7110 | 0.15 | 610 | 平整 | 孔洞(985米传553毫米1个0.12平方毫米) | 20100023 | 轧硬 | 0.4*610-SPCC | 30210011 | 光亮卷 | 0.15-SPCC |  | 60 | MO001144 | MO001144-006 | GLJ003 | 光亮卷前处理 模板 | 5400 | 2024-07-03 | 2024-07-03 | 2 | 2024-07-12 16:53:49 | 2024-07-12 16:54:39 | 江苏九天光电科技有限公司 | 202789 | 刘勇 |  |  | 0.15 | 7120 | 610 | 1 | JG1224070042 |  | 1 | K孔洞(985米传553毫米1个0.12平方毫米) | 是 | 是 | 6690 | 6
最终平整 | JG1224070026 | JG1224070026 | 九天800平整 | 合格 | 合格品 | 甲 | 唐斌 | 5300 | 5244 | 0.9894 | 7190 | 0.15 | 610 | 平整 |  | 20100023 | 轧硬 | 0.4*610-SPCC | 30210011 | 光亮卷 | 0.15-SPCC |  | 60 | MO001076 | MO001076-008 | GLJ003 | 光亮卷前处理 模板 | 5410 | 2024-07-01 | 2024-07-01 | 2 | 2024-07-12 16:53:40 | 2024-07-12 16:54:16 | 江苏九天光电科技有限公司 | 198334 | 唐斌 |  |  | 0.15 | 7300 | 610 | 1 | JG1224070026 |  | 1 |  | 是 | 是 | 6759 | 8
最终平整 | JG1224060342 | JG1224060342 | 九天800平整 | 合格 | 合格品 | 甲 | 朱俊 | 5368 | 5330 | 0.9929 | 7220 | 0.15 | 610 | 平整 |  | 20100023 | 轧硬 | 0.4*610-SPCC | 30210011 | 光亮卷 | 0.15-SPCC |  | 60 | MO001041 | MO001041-015 | GLJ003 | 光亮卷前处理 模板 | 10820 | 2024-06-30 | 2024-06-30 | 2 | 2024-07-12 13:58:07 | 2024-07-12 13:58:37 | 江苏九天光电科技有限公司 | 196786 | 朱俊 |  |  | 0.15 | 7297 | 610 | 1 | JG1224060342 |  | 1 |  | 是 | 是 | 6844 | 15
最终平整 | JG1224070030 | JG1224070030 | 九天850平整 | 合格 | 让步接收 | 甲 | 马晓飞 | 5310 | 5284 | 0.9951 | 7170 | 0.15 | 610 | 平整 | 孔洞(148/152米传556毫米2个0.09/0.15平方毫米) | 20100023 | 轧硬 | 0.4*610-SPCC | 30210011 | 光亮卷 | 0.15-SPCC |  | 60 | MO001144 | MO001144-002 | GLJ003 | 光亮卷前处理 模板 | 5410 | 2024-07-03 | 2024-07-03 | 2 | 2024-07-12 13:56:54 | 2024-07-12 13:57:50 | 江苏九天光电科技有限公司 | 202783 | 马晓飞 |  |  | 0.15 | 7170 | 610 | 1 | JG1224070030 |  | 1 | K孔洞(148/152米传556毫米2个0.09/0.15平方毫米) | 是 | 是 | 6691 | 2
最终平整 | JG1224060306 | JG1224060306 | 九天850平整 | 合格 | 让步接收 | 甲 | 刘勇 | 5354 | 5326 | 0.9948 | 7170 | 0.15 | 610 | 平整 | 挫伤(6750-6780米) | 20100023 | 轧硬 | 0.4*610-SPCC | 30210011 | 光亮卷 | 0.15-SPCC |  | 60 | MO001045 | MO001045-003 | GLJ003 | 光亮卷前处理 模板 | 5410 | 2024-06-30 | 2024-06-30 | 2 | 2024-07-12 13:19:09 | 2024-07-12 13:19:55 | 江苏九天光电科技有限公司 | 197202 | 刘勇 |  |  | 0.15 | 7219 | 610 | 1 | JG1224060306 |  | 1 | C挫伤(6750-6780米) | 是 | 是 | 6844 | 3
最终平整 | JG1224070002 | JG1224070002 | 九天800平整 | 合格 | 合格品 | 甲 | 唐斌 | 5344 | 5300 | 0.9918 | 7150 | 0.15 | 610 | 平整 |  | 20100023 | 轧硬 | 0.4*610-SPCC | 30210011 | 光亮卷 | 0.15-SPCC |  | 60 | MO001076 | MO001076-010 | GLJ003 | 光亮卷前处理 模板 | 5405 | 2024-07-01 | 2024-07-01 | 2 | 2024-07-12 13:13:54 | 2024-07-12 13:14:30 | 江苏九天光电科技有限公司 | 198344 | 唐斌 |  |  | 0.15 | 7226 | 610 | 1 | JG1224070002 |  | 1 |  | 是 | 是 | 6750 | 10
最终平整 | JG1224070022 | JG1224070022 | 九天850平整 | 合格 | 合格品 | 甲 | 马晓飞 | 5300 | 5278 | 0.9958 | 7120 | 0.15 | 610 | 平整 |  | 20100023 | 轧硬 | 0.4*610-SPCC | 30210011 | 光亮卷 | 0.15-SPCC |  | 60 | MO001076 | MO001076-006 | GLJ003 | 光亮卷前处理 模板 | 5400 | 2024-07-01 | 2024-07-01 | 2 | 2024-07-12 12:22:04 | 2024-07-12 12:22:26 | 江苏九天光电科技有限公司 | 198320 | 马晓飞 |  |  | 0.15 | 7140 | 610 | 1 | JG1224070022 |  | 1 |  | 是 | 是 | 7235 | 6
最终平整 | JG1224070025 | JG1224070025 | 九天800平整 | 合格 | 让步接收 | 甲 | 朱俊 | 5280 | 5260 | 0.9962 | 7050 | 0.15 | 610 | 平整 | 亮点(板面偶有) | 20100023 | 轧硬 | 0.4*610-SPCC | 30210011 | 光亮卷 | 0.15-SPCC |  | 60 | MO001076 | MO001076-007 | GLJ003 | 光亮卷前处理 模板 | 5410 | 2024-07-01 | 2024-07-01 | 2 | 2024-07-12 12:09:30 | 2024-07-12 12:10:40 | 江苏九天光电科技有限公司 | 198325 | 朱俊 |  |  | 0.15 | 7090 | 610 | 1 | JG1224070025 |  | 1 | L亮点(板面偶有亮点) | 是 | 是 | 6758 | 7
最终平整 | JG1224060369 | JG1224060369 | 九天850平整 | 合格 | 让步接收 | 甲 | 刘勇 | 5310 | 5292 | 0.9966 | 7250 | 0.15 | 610 | 平整 | 孔洞(6149米传428/430/431/432/439毫米共6个0.09-3.82平方毫米已夹纸) | 20100023 | 轧硬 | 0.4*610-SPCC | 30210011 | 光亮卷 | 0.15-SPCC |  | 60 | MO001041 | MO001041-010 | GLJ003 | 光亮卷前处理 模板 | 5420 | 2024-06-30 | 2024-06-30 | 2 | 2024-07-12 11:39:05 | 2024-07-12 11:40:25 | 江苏九天光电科技有限公司 | 196778 | 刘勇 |  |  | 0.15 | 7270 | 610 | 1 | JG1224060369 |  | 1 | K孔洞(6149米传428-439毫米6个0.09-3.82平方毫米有夹纸) | 是 | 是 | 8094 | 10
最终平整 | JG1224060341 | JG1224060341 | 九天800平整 | 合格 | 合格品 | 甲 | 朱俊 | 5360 | 5330 | 0.9944 | 7170 | 0.15 | 610 | 平整 |  | 20100023 | 轧硬 | 0.4*610-SPCC | 30210011 | 光亮卷 | 0.15-SPCC |  | 60 | MO001041 | MO001041-014 | GLJ003 | 光亮卷前处理 模板 | 5415 | 2024-06-30 | 2024-06-30 | 2 | 2024-07-12 11:23:21 | 2024-07-12 11:23:51 | 江苏九天光电科技有限公司 | 196785 | 朱俊 |  |  | 0.15 | 7250 | 610 | 1 | JG1224060341 |  | 1 |  | 是 | 是 | 5631 | 14
最终平整 | JG1224060305 | JG1224060305 | 九天850平整 | 合格 | 合格品 | 甲 | 马晓飞 | 5310 | 5298 | 0.9977 | 7210 | 0.15 | 610 | 平整 |  | 20100023 | 轧硬 | 0.4*610-SPCC | 30210011 | 光亮卷 | 0.15-SPCC |  | 60 | MO001045 | MO001045-002 | GLJ003 | 光亮卷前处理 模板 | 5415 | 2024-06-30 | 2024-06-30 | 2 | 2024-07-12 10:30:36 | 2024-07-12 10:30:57 | 江苏九天光电科技有限公司 | 196777 | 马晓飞 |  |  | 0.15 | 7220 | 610 | 1 | JG1224060305 |  | 1 |  | 是 | 是 | 6239 | 2
最终平整 | JG1224060353 | JG1224060353 | 九天800平整 | 合格 | 合格品 | 甲 | 唐斌 | 5320 | 5276 | 0.9917 | 7230 | 0.15 | 610 | 平整 |  | 20100023 | 轧硬 | 0.4*610-SPCC | 30210011 | 光亮卷 | 0.15-SPCC |  | 60 | MO001045 | MO001045-008 | GLJ003 | 光亮卷前处理 模板 | 5410 | 2024-06-30 | 2024-06-30 | 2 | 2024-07-12 10:06:54 | 2024-07-12 10:07:30 | 江苏九天光电科技有限公司 | 196789 | 唐斌 |  |  | 0.15 | 7290 | 610 | 1 | JG1224060353 |  | 1 |  | 是 | 是 | 6779 | 8
最终平整 | JG1224060366 | JG1224060366 | 九天850平整 | 合格 | 合格品 | 甲 | 刘勇 | 5120 | 5100 | 0.9961 | 7070 | 0.15 | 610 | 平整 |  | 20100023 | 轧硬 | 0.4*610-SPCC | 30210011 | 光亮卷 | 0.15-SPCC |  | 60 | MO001044 | MO001044-002 | GLJ003 | 光亮卷前处理 模板 | 5230 | 2024-06-30 | 2024-06-30 | 2 | 2024-07-12 09:38:40 | 2024-07-12 09:39:03 | 江苏九天光电科技有限公司 | 197158 | 刘勇 |  |  | 0.15 | 7080 | 610 | 1 | JG1224060366 |  | 1 |  | 是 | 是 | 7184 | 2
最终平整 | JG1224060354 | JG1224060354 | 九天850平整 | 合格 | 合格品 | 乙 | 张兴华 | 5320 | 5280 | 0.9925 | 7200 | 0.15 | 610 | 平整 |  | 20100023 | 轧硬 | 0.4*610-SPCC | 30210011 | 光亮卷 | 0.15-SPCC |  | 60 | MO001045 | MO001045-009 | GLJ003 | 光亮卷前处理 模板 | 5405 | 2024-06-30 | 2024-06-30 | 2 | 2024-07-12 07:18:43 | 2024-07-12 07:58:12 | 江苏九天光电科技有限公司 | 197211 | 张兴华 |  |  | 0.15 | 7220 | 610 | 1 | JG1224060354 |  | 1 |  | 是 | 是 | 4657 | 9
最终平整 | JG1224060294 | JG1224060294 | 九天850平整 | 合格 | 合格品 | 乙 | 钱九龙 | 5372 | 5340 | 0.994 | 7250 | 0.15 | 610 | 平整 |  | 20100023 | 轧硬 | 0.4*610-SPCC | 30210011 | 光亮卷 | 0.15-SPCC |  | 60 | MO001041 | MO001041-007 | GLJ003 | 光亮卷前处理 模板 | 5430 | 2024-06-30 | 2024-06-30 | 2 | 2024-07-12 06:31:02 | 2024-07-12 07:18:21 | 江苏九天光电科技有限公司 | 196774 | 钱九龙 |  |  | 0.15 | 7297 | 610 | 1 | JG1224060294 |  | 1 |  | 是 | 是 | 6892 | 7
最终平整 | JG1224060361 | JG1224060361 | 九天850平整 | 合格 | 让步接收 | 乙 | 张兴华 | 5300 | 5260 | 0.9925 | 7220 | 0.15 | 610 | 平整 | 内3250米有停机印，传1-2厘米来料松包色差印 | 20100023 | 轧硬 | 0.4*610-SPCC | 30210011 | 光亮卷 | 0.15-SPCC |  | 60 | MO001159 | MO001159-001 | GLJ003 | 光亮卷前处理 模板 | 5420 | 2024-07-03 | 2024-07-03 | 2 | 2024-07-12 05:35:03 | 2024-07-12 06:30:20 | 江苏九天光电科技有限公司 | 203046 | 张兴华 |  |  | 0.15 | 7250 | 610 | 1 | JG1224060361 |  | 1 | S色差(内3250米停机印，操1-2厘米来料松包色差印) | 是 | 是 | 2750 | 1
最终平整 | JG1224070056 | JG1224070056 | 九天850平整 | 合格 | 合格品 | 乙 | 钱九龙 | 7040 | 7020 | 0.9972 | 9480 | 0.15 | 610 | 平整 |  | 20100023 | 轧硬 | 0.4*610-SPCC | 30210011 | 光亮卷 | 0.15-SPCC |  | 60 | MO001148 | MO001148-012 | GLJ003 | 光亮卷前处理 模板 | 7135 | 2024-07-03 | 2024-07-03 | 2 | 2024-07-12 04:32:00 | 2024-07-12 05:34:36 | 江苏九天光电科技有限公司 | 202842 | 张兴华 |  |  | 0.15 | 9490 | 610 | 1 | JG1224070056 |  | 1 |  | 是 | 是 | 5736 | 12
最终平整 | JG1224070032 | JG1224070032 | 九天850平整 | 合格 | 让步接收 | 乙 | 钱九龙 | 7120 | 7080 | 0.9944 | 9640 | 0.15 | 610 | 平整 | 缩芯折印(尾部200米操10-15厘米) | 20100023 | 轧硬 | 0.4*610-SPCC | 30210011 | 光亮卷 | 0.15-SPCC |  | 60 | MO001148 | MO001148-002 | GLJ003 | 光亮卷前处理 模板 | 7210 | 2024-07-03 | 2024-07-03 | 2 | 2024-07-12 03:23:17 | 2024-07-12 04:31:44 | 江苏九天光电科技有限公司 | 202812 | 钱九龙 |  |  | 0.15 | 9650 | 610 | 1 | JG1224070032 |  | 1 | 缩芯折印(尾部200米操10-15厘米缩芯折印) | 是 | 是 | 5824 | 2
最终平整 | JG1224070035 | JG1224070035 | 九天850平整 | 合格 | 合格品 | 乙 | 张兴华 | 7080 | 7060 | 0.9972 | 9600 | 0.15 | 610 | 平整 |  | 20100023 | 轧硬 | 0.4*610-SPCC | 30210011 | 光亮卷 | 0.15-SPCC |  | 60 | MO001148 | MO001148-003 | GLJ003 | 光亮卷前处理 模板 | 7180 | 2024-07-03 | 2024-07-03 | 2 | 2024-07-12 02:20:36 | 2024-07-12 03:23:01 | 江苏九天光电科技有限公司 | 202813 | 张兴华 |  |  | 0.15 | 9600 | 610 | 1 | JG1224070035 |  | 1 |  | 是 | 是 | 5707 | 3
最终平整 | JG1224070014 | JG1224070014 | 九天850平整 | 合格 | 合格品 | 乙 | 钱九龙 | 5350 | 5322 | 0.9948 | 7170 | 0.15 | 610 | 平整 |  | 20100023 | 轧硬 | 0.4*610-SPCC | 30210011 | 光亮卷 | 0.15-SPCC |  | 60 | MO001076 | MO001076-002 | GLJ003 | 光亮卷前处理 模板 | 5405 | 2024-07-01 | 2024-07-01 | 2 | 2024-07-12 00:28:53 | 2024-07-12 01:22:07 | 江苏九天光电科技有限公司 | 198288 | 钱九龙 |  |  | 0.15 | 7213 | 610 | 1 | JG1224070014 |  | 1 |  | 是 | 是 | 8046 | 2
最终平整 | JG1224070044 | JG1224070044 | 九天850平整 | 合格 | 合格品 | 乙 | 张兴华 | 7060 | 7030 | 0.9958 | 9540 | 0.15 | 610 | 平整 |  | 20100023 | 轧硬 | 0.4*610-SPCC | 30210011 | 光亮卷 | 0.15-SPCC |  | 60 | MO001148 | MO001148-006 | GLJ003 | 光亮卷前处理 模板 | 7160 | 2024-07-03 | 2024-07-03 | 2 | 2024-07-11 23:27:55 | 2024-07-12 00:28:30 | 江苏九天光电科技有限公司 | 202816 | 张兴华 |  |  | 0.15 | 9550 | 610 | 1 | JG1224070044 |  | 1 |  | 是 | 是 | 5712 | 6
最终平整 | JG1224070013 | JG1224070013 | 九天800平整 | 合格 | 合格品 | 甲 | 唐斌 | 5320 | 5290 | 0.9944 | 7260 | 0.15 | 610 | 平整 |  | 20100023 | 轧硬 | 0.4*610-SPCC | 30210011 | 光亮卷 | 0.15-SPCC |  | 60 | MO001076 | MO001076-001 | GLJ003 | 光亮卷前处理 模板 | 5410 | 2024-07-01 | 2024-07-01 | 2 | 2024-07-11 17:42:53 | 2024-07-11 17:43:29 | 江苏九天光电科技有限公司 | 198281 | 唐斌 |  |  | 0.15 | 7300 | 610 | 1 | JG1224070013 |  | 1 |  | 是 | 是 | 5517 | 1
最终平整 | JG1224070005 | JG1224070005 | 九天800平整 | 合格 | 让步接收 | 甲 | 朱俊 | 5340 | 5300 | 0.9925 | 7250 | 0.15 | 610 | 平整 | 水锈斑(操间断性3公分左右) | 20100023 | 轧硬 | 0.4*610-SPCC | 30210011 | 光亮卷 | 0.15-SPCC |  | 60 | MO001076 | MO001076-011 | GLJ003 | 光亮卷前处理 模板 | 5420 | 2024-07-01 | 2024-07-01 | 2 | 2024-07-11 16:54:59 | 2024-07-11 16:56:28 | 江苏九天光电科技有限公司 | 198350 | 朱俊 |  |  | 0.15 | 7300 | 610 | 1 | JG1224070005 |  | 1 | S水锈斑(操间断性水锈斑3公分左右) | 是 | 是 | 5539 | 11
最终平整 | JG0024060076 | JG0024060076 | 九天800平整 | 合格 | 合格品 | 甲 | 朱俊 | 6540 | 6496 | 0.9933 | 9340 | 0.15 | 610 | 平整 |  | 20100082 | 轧硬 | 0.6*610-SPCC | 30210011 | 光亮卷 | 0.15-SPCC |  | 60 | MO001231 | MO001231-001 | GLJ003 | 光亮卷前处理 模板 | 6630 | 2024-07-05 | 2024-07-05 | 2 | 2024-07-11 13:41:29 | 2024-07-11 13:42:11 | 江苏九天光电科技有限公司 | 207005 | 朱俊 |  |  | 0.15 | 9941 | 610 | 1 | JG0024060076 |  | 1 |  | 是 | 是 | 4 | 1
最终平整 | JG1224070018 | JG1224070018 | 九天800平整 | 合格 | 合格品 | 甲 | 唐斌 | 5330 | 5304 | 0.9951 | 7120 | 0.15 | 610 | 平整 |  | 20100023 | 轧硬 | 0.4*610-SPCC | 30210011 | 光亮卷 | 0.15-SPCC |  | 60 | MO001076 | MO001076-004 | GLJ003 | 光亮卷前处理 模板 | 5415 | 2024-07-01 | 2024-07-01 | 2 | 2024-07-11 13:39:50 | 2024-07-11 13:40:21 | 江苏九天光电科技有限公司 | 198308 | 唐斌 |  |  | 0.15 | 7200 | 610 | 1 | JG1224070018 |  | 1 |  | 是 | 是 | 6777 | 4
最终平整 | JG1224070017 | JG1224070017 | 九天800平整 | 合格 | 合格品 | 甲 | 朱俊 | 5308 | 5266 | 0.9921 | 7220 | 0.15 | 610 | 平整 |  | 20100023 | 轧硬 | 0.4*610-SPCC | 30210011 | 光亮卷 | 0.15-SPCC |  | 60 | MO001076 | MO001076-003 | GLJ003 | 光亮卷前处理 模板 | 5420 | 2024-07-01 | 2024-07-01 | 2 | 2024-07-11 12:33:54 | 2024-07-11 12:34:41 | 江苏九天光电科技有限公司 | 198297 | 朱俊 |  |  | 0.15 | 7290 | 610 | 1 | JG1224070017 |  | 1 |  | 是 | 是 | 6760 | 3
最终平整 | JG1224070033 | JG1224070033 | 九天800平整 | 合格 | 合格品 | 甲 | 唐斌 | 5350 | 5320 | 0.9944 | 7250 | 0.15 | 610 | 平整 |  | 20100023 | 轧硬 | 0.4*610-SPCC | 30210011 | 光亮卷 | 0.15-SPCC |  | 60 | MO001144 | MO001144-003 | GLJ003 | 光亮卷前处理 模板 | 5425 | 2024-07-03 | 2024-07-03 | 2 | 2024-07-11 11:20:12 | 2024-07-11 11:20:51 | 江苏九天光电科技有限公司 | 202784 | 唐斌 |  |  | 0.15 | 7300 | 610 | 1 | JG1224070033 |  | 1 |  | 是 | 是 | 5110 | 3
最终平整 | JL0024030044-221 | JL0024030044-221 | 九天850平整 | 合格 | 让步接收 | 乙 | 钱九龙 | 1810 | 1788 | 0.9878 | 1890 | 0.203 | 590 | 海金杜门：光电850平整用普光棍Ra0.1-0.18um干平整，速度60-80m/min,厚度公差：0.193-0.213mm，硬度90-117HV，粗糙度0.075-0.5μm.转东方分剪, | 来料横辊印，双边氧化色差，头尾挫划伤，小白斑点，色差条印，振纹 | 31310012 | 镍钝化卷 | 0.203-SPCC | 20600001 | 镍钝化卷半成品 | 0.203-SPCC |  | 20 | MO001187 | MO001187-005 | NDHJ001 | 预镀镍模板 | 1810 | 2024-07-04 | 2024-07-06 | 2 | 2024-07-11 04:34:54 | 2024-07-11 05:27:32 | 江苏九天光电科技有限公司 | 204623 | 张兴华 |  |  | 0.203 | 0 | 590 | 1 | JL0024030044-221 | 海金杜门：（0.203）退火转平整 | 1 | S色差条印(来料横辊印，头尾挫划伤，小白斑点，色差条印，振纹，) | 是 | 是 | 56 | 5
最终平整 | JL0024030044-13 | JL0024030044-13 | 九天850平整 | 合格 | 让步接收 | 乙 | 钱九龙 | 1878 | 1862 | 0.9915 | 1970 | 0.203 | 590 | 海金杜门：光电850平整用普光棍Ra0.1-0.18um干平整，速度60-80m/min,厚度公差：0.193-0.213mm，硬度90-117HV，粗糙度0.075-0.5μm.转东方分剪, | 来料横辊印，双边氧化色差，头尾挫划伤，小白斑点，色差条印，振纹，45米传444毫米0.06平方毫米孔洞，标记在55米处，690米传15厘米来料顶伤粘钢点印 | 31310012 | 镍钝化卷 | 0.203-SPCC | 20600001 | 镍钝化卷半成品 | 0.203-SPCC |  | 20 | MO001187 | MO001187-008 | NDHJ001 | 预镀镍模板 | 1878 | 2024-07-04 | 2024-07-06 | 2 | 2024-07-11 03:30:32 | 2024-07-11 04:34:35 | 江苏九天光电科技有限公司 | 204635 | 钱九龙 |  |  | 0.203 | 0 | 590 | 1 | JL0024030044-13 | 海金杜门：（0.203）退火转平整 | 1 | K孔洞(来料横辊印，头尾挫划伤，小白斑点，色差条印，振纹，45米传444毫米0.06平方毫米孔洞，标记在55米处，690米传15厘米来料顶伤粘钢点印) | 是 | 是 | 65 | 8
最终平整 | DL0024055107-13 | DL0024055107-13 | 九天850平整 | 合格 | 让步接收 | 乙 | 张兴华 | 1998 | 1970 | 0.986 | 2080 | 0.203 | 590 | 海金杜门：光电850平整用普光棍Ra0.1-0.18um干平整，速度60-80m/min,厚度公差：0.193-0.213mm，硬度90-117HV，粗糙度0.075-0.5μm.转东方分剪, | 来料横辊印，双边氧化色差，头尾挫划伤，小白斑点，色差条印，振纹 | 31310012 | 镍钝化卷 | 0.203-SPCC | 20600001 | 镍钝化卷半成品 | 0.203-SPCC |  | 20 | MO001187 | MO001187-010 | NDHJ001 | 预镀镍模板 | 1998 | 2024-07-04 | 2024-07-06 | 2 | 2024-07-11 02:34:49 | 2024-07-11 03:30:08 | 江苏九天光电科技有限公司 | 204644 | 张兴华 |  |  | 0.203 | 0 | 590 | 1 | DL0024055107-13 | 海金杜门：（0.203）退火转平整 | 1 | S色差条印(来料横辊印，头尾挫划伤，小白斑点，色差条印，振纹，) | 是 | 是 | 58 | 10
最终平整 | DL0024055107-12 | DL0024055107-12 | 九天850平整 | 合格 | 让步接收 | 乙 | 钱九龙 | 1952 | 1934 | 0.9908 | 2040 | 0.203 | 590 | 海金杜门：光电850平整用普光棍Ra0.1-0.18um干平整，速度60-80m/min,厚度公差：0.193-0.213mm，硬度90-117HV，粗糙度0.075-0.5μm.转东方分剪, | 来料横辊印，双边氧化色差，头尾挫划伤，小白斑点，色差条印，振纹 | 31310012 | 镍钝化卷 | 0.203-SPCC | 20600001 | 镍钝化卷半成品 | 0.203-SPCC |  | 20 | MO001187 | MO001187-011 | NDHJ001 | 预镀镍模板 | 1952 | 2024-07-04 | 2024-07-06 | 2 | 2024-07-11 01:32:47 | 2024-07-11 02:34:31 | 江苏九天光电科技有限公司 | 204645 | 钱九龙 |  |  | 0.203 | 0 | 590 | 1 | DL0024055107-12 | 海金杜门：（0.203）退火转平整 | 1 | S色差条印(来料横辊印，头尾挫划伤，小白斑点，色差条印，振纹，) | 是 | 是 | 64 | 11
最终平整 | DL0024055107-22 | DL0024055107-22 | 九天850平整 | 合格 | 让步接收 | 乙 | 张兴华 | 1940 | 1924 | 0.9918 | 2040 | 0.203 | 590 | 海金杜门：光电850平整用普光棍Ra0.1-0.18um干平整，速度60-80m/min,厚度公差：0.193-0.213mm，硬度90-117HV，粗糙度0.075-0.5μm.转东方分剪, | 来料横辊印，双边氧化色差，头尾挫划伤，小白斑点，色差条印，振纹，传1厘米轻线印 | 31310012 | 镍钝化卷 | 0.203-SPCC | 20600001 | 镍钝化卷半成品 | 0.203-SPCC |  | 20 | MO001187 | MO001187-006 | NDHJ001 | 预镀镍模板 | 1940 | 2024-07-04 | 2024-07-06 | 2 | 2024-07-11 00:41:30 | 2024-07-11 01:32:29 | 江苏九天光电科技有限公司 | 204625 | 张兴华 |  |  | 0.203 | 0 | 590 | 1 | DL0024055107-22 | 海金杜门：（0.203）退火转平整 | 1 | S色差条印(来料横辊印，头尾挫划伤，小白斑点，色差条印，振纹，传1厘米轻线印) | 是 | 是 | 53 | 6
最终平整 | JL0024030044-11 | JL0024030044-11 | 九天850平整 | 合格 | 让步接收 | 乙 | 钱九龙 | 1940 | 1918 | 0.9887 | 2020 | 0.203 | 590 | 海金杜门：光电850平整用普光棍Ra0.1-0.18um干平整，速度60-80m/min,厚度公差：0.193-0.213mm，硬度90-117HV，粗糙度0.075-0.5μm.转东方分剪, | 来料横辊印，头尾挫划伤，小白斑点，色差条印，振纹 | 31310012 | 镍钝化卷 | 0.203-SPCC | 20600001 | 镍钝化卷半成品 | 0.203-SPCC |  | 20 | MO001187 | MO001187-009 | NDHJ001 | 预镀镍模板 | 1940 | 2024-07-04 | 2024-07-06 | 2 | 2024-07-10 23:43:55 | 2024-07-11 00:41:02 | 江苏九天光电科技有限公司 | 204643 | 钱九龙 |  |  | 0.203 | 0 | 590 | 1 | JL0024030044-11 | 海金杜门：（0.203）退火转平整 | 1 | S色差条印(来料横辊印，头尾挫划伤，小白斑点，色差条印，振纹，) | 是 | 是 | 59 | 9
最终平整 | DL0024055107-23 | DL0024055107-23 | 九天850平整 | 合格 | 让步接收 | 乙 | 张兴华 | 1942 | 1922 | 0.9897 | 2040 | 0.203 | 590 | 海金杜门：光电850平整用普光棍Ra0.1-0.18um干平整，速度60-80m/min,厚度公差：0.193-0.213mm，硬度90-117HV，粗糙度0.075-0.5μm.转东方分剪, | 来料横辊印，头尾挫划伤，小白斑点，色差条印，传1厘米细线印 | 31310012 | 镍钝化卷 | 0.203-SPCC | 20600001 | 镍钝化卷半成品 | 0.203-SPCC |  | 20 | MO001187 | MO001187-004 | NDHJ001 | 预镀镍模板 | 1942 | 2024-07-04 | 2024-07-06 | 2 | 2024-07-10 22:47:24 | 2024-07-10 23:43:36 | 江苏九天光电科技有限公司 | 204622 | 张兴华 |  |  | 0.203 | 0 | 590 | 1 | DL0024055107-23 | 海金杜门：（0.203）退火转平整 | 1 | S色差(来料横辊印，头尾挫划伤，小白斑点，色差条印，传1厘米细线印 | 是 | 是 | 59 | 4
最终平整 | DL0024055107-21 | DL0024055107-21 | 九天850平整 | 合格 | 让步接收 | 乙 | 钱九龙 | 1940 | 1924 | 0.9918 | 2030 | 0.203 | 590 | 海金杜门：光电850平整用普光棍Ra0.1-0.18um干平整，速度60-80m/min,厚度公差：0.193-0.213mm，硬度90-117HV，粗糙度0.075-0.5μm.转东方分剪, | 来料横辊印，双边氧化色差，头尾挫划伤，小白斑点，色差条印，内500米减速发现传30厘米左右反面有个小亮斑点，尾部60米停机印黑斑 | 31310012 | 镍钝化卷 | 0.203-SPCC | 20600001 | 镍钝化卷半成品 | 0.203-SPCC |  | 20 | MO001187 | MO001187-007 | NDHJ001 | 预镀镍模板 | 1940 | 2024-07-04 | 2024-07-06 | 2 | 2024-07-10 21:43:17 | 2024-07-10 22:47:03 | 江苏九天光电科技有限公司 | 204627 | 钱九龙 |  |  | 0.203 | 0 | 590 | 1 | DL0024055107-21 | 海金杜门：（0.203）退火转平整 | 1 | S色差(来料横辊印，头尾挫划伤，小白斑点，色差条印，内500米减速发现传30厘米左右反面有个小亮斑点，尾部60米停机印黑斑) | 是 | 是 | 65 | 7
最终平整 | JL0024030044-12 | JL0024030044-12 | 九天850平整 | 合格 | 让步接收 | 乙 | 张兴华 | 1944 | 1920 | 0.9877 | 2020 | 0.203 | 590 | 海金杜门：光电850平整用普光棍Ra0.1-0.18um干平整，速度60-80m/min,厚度公差：0.193-0.213mm，硬度90-117HV，粗糙度0.075-0.5μm.转东方分剪, | 来料横辊印，双边氧化色差，头尾挫划伤，小白斑点，色差条印，1620米传10厘米有个小黑斑油泥 | 31310012 | 镍钝化卷 | 0.203-SPCC | 20600001 | 镍钝化卷半成品 | 0.203-SPCC |  | 20 | MO001187 | MO001187-003 | NDHJ001 | 预镀镍模板 | 1944 | 2024-07-04 | 2024-07-06 | 2 | 2024-07-10 20:40:44 | 2024-07-10 21:42:41 | 江苏九天光电科技有限公司 | 204621 | 张兴华 |  |  | 0.203 | 0 | 590 | 1 | JL0024030044-12 | 海金杜门：（0.203）退火转平整 | 1 | H黑斑(来料横辊印，头尾挫划伤，小白斑点，色差条印，1620米传10厘米有个小黑斑油泥) | 是 | 是 | 63 | 3
最终平整 | DL0024055107-11 | DL0024055107-11 | 九天850平整 | 合格 | 让步接收 | 甲 | 刘勇 | 1946 | 1920 | 0.9866 | 2040 | 0.203 | 590 | 海金杜门：光电850平整用普光棍Ra0.1-0.18um干平整，速度60-80m/min,厚度公差：0.193-0.213mm，硬度90-117HV，粗糙度0.075-0.5μm.转东方分剪, | 内30米挫伤划伤停机印。板面偶划伤，白斑线印（不规律）白条印横辊印，双氧化边1CM左右 ，内180米传动侧0.5CM左右有撞伤折印 | 31310012 | 镍钝化卷 | 0.203-SPCC | 20600001 | 镍钝化卷半成品 | 0.203-SPCC |  | 20 | MO001187 | MO001187-012 | NDHJ001 | 预镀镍模板 | 1946 | 2024-07-04 | 2024-07-06 | 2 | 2024-07-10 19:44:01 | 2024-07-10 20:21:14 | 江苏九天光电科技有限公司 | 204646 | 刘勇 |  |  | 0.203 | 0 | 590 | 1 | DL0024055107-11 | 海金杜门：（0.203）退火转平整 | 1 | Z撞伤折印(内30米挫伤划伤停机印 板面偶划伤白斑线印（不规律）白条印横辊印双氧化边1CM左右 内180米传动侧0.5CM左右有撞伤折印) | 是 | 是 | 40 | 12
最终平整 | JG1224070001 | JG1224070001 | 九天800平整 | 合格 | 合格品 | 甲 | 唐斌 | 5310 | 5276 | 0.9936 | 7150 | 0.15 | 610 | 平整 |  | 20100023 | 轧硬 | 0.4*610-SPCC | 30210011 | 光亮卷 | 0.15-SPCC |  | 60 | MO001076 | MO001076-009 | GLJ003 | 光亮卷前处理 模板 | 5405 | 2024-07-01 | 2024-07-01 | 2 | 2024-07-10 20:17:49 | 2024-07-10 20:18:19 | 江苏九天光电科技有限公司 | 198339 | 唐斌 |  |  | 0.15 | 7200 | 610 | 1 | JG1224070001 |  | 1 |  | 是 | 是 | 5623 | 9
最终平整 | DL0024055105-12 | DL0024055105-12 | 九天850平整 | 合格 | 让步接收 | 甲 | 马晓飞 | 1934 | 1896 | 0.9804 | 1640 | 0.254 | 590 | 海金杜门：光电850平整用普光棍Ra0.1-0.18um干平整，速度60-80m/min,厚度公差：0.244-0.254mm，硬度90-117HV，粗糙度0.075-0.5μm.转东方分剪, | 内30米挫伤划伤停机印。 板面偶划伤白斑，线印（不规律），白条印，横辊印，双氧化边1CM左右 | 31310013 | 镍钝化卷 | 0.254-SPCC | 20600002 | 镍钝化卷半成品 | 0.254-SPCC |  | 20 | MO001134 | MO001134-001 | NDHJ001 | 预镀镍模板 | 1934 | 2024-07-03 | 2024-07-06 | 2 | 2024-07-10 19:05:19 | 2024-07-10 19:42:13 | 江苏九天光电科技有限公司 | 204626 | 马晓飞 |  |  | 0.254 | 0 | 590 | 1 | DL0024055105-12 | 海金杜门：（0.254）退火转平整 | 1 | X线条印(内30米挫伤划伤停机印 板面偶划伤白斑线印（不规律）白条印横辊印双氧化边1CM左右) | 是 | 是 | 39 | 1
最终平整 | JG1224060362 | JG1224060362 | 九天800平整 | 合格 | 合格品 | 甲 | 朱俊 | 5340 | 5306 | 0.9936 | 7190 | 0.15 | 610 | 平整 |  | 20100023 | 轧硬 | 0.4*610-SPCC | 30210011 | 光亮卷 | 0.15-SPCC |  | 60 | MO001159 | MO001159-002 | GLJ003 | 光亮卷前处理 模板 | 5420 | 2024-07-03 | 2024-07-03 | 2 | 2024-07-10 19:37:13 | 2024-07-10 19:37:45 | 江苏九天光电科技有限公司 | 203047 | 朱俊 |  |  | 0.15 | 7220 | 610 | 1 | JG1224060362 |  | 1 |  | 是 | 是 | 2737 | 2
最终平整 | DL0024055105-221 | DL0024055105-221 | 九天850平整 | 合格 | 让步接收 | 甲 | 刘勇 | 1770 | 1740 | 0.9831 | 1490 | 0.254 | 590 | 海金杜门：光电850平整用普光棍Ra0.1-0.18um干平整，速度60-80m/min,厚度公差：0.244-0.254mm，硬度90-117HV，粗糙度0.075-0.5μm.转东方分剪, | 内30米挫伤划伤停机印已夹纸 。板面偶划伤， 白斑 线印 白条印 横辊印 ，双氧化边1CM左右 | 31310013 | 镍钝化卷 | 0.254-SPCC | 20600002 | 镍钝化卷半成品 | 0.254-SPCC |  | 20 | MO001134 | MO001134-007 | NDHJ001 | 预镀镍模板 | 1770 | 2024-07-03 | 2024-07-06 | 2 | 2024-07-10 18:16:00 | 2024-07-10 19:01:44 | 江苏九天光电科技有限公司 | 204654 | 刘勇 |  |  | 0.254 | 0 | 590 | 1 | DL0024055105-221 | 海金杜门：（0.254）退火转平整 | 1 | B白斑(内30米挫伤划伤停机印已夹纸 板面偶划伤白斑线印白条印横辊印双氧化边1CM左右 ) | 是 | 是 | 48 | 7
最终平整 | JG1224060327 | JG1224060327 | 九天800平整 | 合格 | 合格品 | 甲 | 唐斌 | 7030 | 7000 | 0.9957 | 9640 | 0.15 | 610 | 平整 |  | 20100023 | 轧硬 | 0.4*610-SPCC | 30210011 | 光亮卷 | 0.15-SPCC |  | 60 | MO001259 | MO001259-001 | GLJ003 | 光亮卷前处理 模板 | 7180 | 2024-07-06 | 2024-07-06 | 2 | 2024-07-10 18:28:38 | 2024-07-10 18:29:08 | 江苏九天光电科技有限公司 | 197020 | 唐斌 |  |  | 0.15 | 9650 | 610 | 1 | JG1224060327 |  | 1 |  | 是 | 是 | 2785 | 1
最终平整 | JG1224060328 | JG1224060328 | 九天800平整 | 合格 | 合格品 | 甲 | 朱俊 | 7060 | 7038 | 0.9969 | 9590 | 0.15 | 610 | 平整 |  | 20100023 | 轧硬 | 0.4*610-SPCC | 30210011 | 光亮卷 | 0.15-SPCC |  | 60 | MO001259 | MO001259-002 | GLJ003 | 光亮卷前处理 模板 | 7170 | 2024-07-06 | 2024-07-06 | 2 | 2024-07-10 18:27:31 | 2024-07-10 18:28:01 | 江苏九天光电科技有限公司 | 208026 | 朱俊 |  |  | 0.15 | 9620 | 610 | 1 | JG1224060328 |  | 1 |  | 是 | 是 | 2742 | 2
最终平整 | DL0024055105-11 | DL0024055105-11 | 九天850平整 | 合格 | 让步接收 | 甲 | 马晓飞 | 1934 | 1900 | 0.9824 | 1640 | 0.254 | 590 | 海金杜门：光电850平整用普光棍Ra0.1-0.18um干平整，速度60-80m/min,厚度公差：0.244-0.254mm，硬度90-117HV，粗糙度0.075-0.5μm.转东方分剪, | 内30米挫伤划伤停机印酒精斑已夹纸 ，板面偶划伤，白斑线印白条印横辊印，双氧化边1-2CM左右， 410米左右板面中间有个大白斑 | 31310013 | 镍钝化卷 | 0.254-SPCC | 20600002 | 镍钝化卷半成品 | 0.254-SPCC |  | 20 | MO001134 | MO001134-002 | NDHJ001 | 预镀镍模板 | 1934 | 2024-07-03 | 2024-07-06 | 2 | 2024-07-10 18:12:41 | 2024-07-10 18:14:50 | 江苏九天光电科技有限公司 | 204649 | 马晓飞 |  |  | 0.254 | 0 | 590 | 1 | DL0024055105-11 | 海金杜门：（0.254）退火转平整 | 1 | B白斑(内30米挫伤划伤停机印酒精斑已夹纸 板面偶划伤白斑线印白条印横辊印双氧化边1-2CM左右 410米A面板面中间有个大白斑) | 是 | 是 | 4 | 2
最终平整 | DL0024055105-222 | DL0024055105-222 | 九天850平整 | 合格 | 让步接收 | 甲 | 刘勇 | 1768 | 1718 | 0.9717 | 1490 | 0.254 | 590 | 海金杜门：光电850平整用普光棍Ra0.1-0.18um干平整，速度60-80m/min,厚度公差：0.244-0.254mm，硬度90-117HV，粗糙度0.075-0.5μm.转东方分剪, | 内30米挫伤划伤停机印。 板面偶划伤，白斑，线印白条印横辊印，双氧化边， 尾部70米左右传动侧8CM左右挫伤印和粘钢折印 | 31310013 | 镍钝化卷 | 0.254-SPCC | 20600002 | 镍钝化卷半成品 | 0.254-SPCC |  | 20 | MO001134 | MO001134-006 | NDHJ001 | 预镀镍模板 | 1768 | 2024-07-03 | 2024-07-06 | 2 | 2024-07-10 16:56:05 | 2024-07-10 16:57:42 | 江苏九天光电科技有限公司 | 204653 | 刘勇 |  |  | 0.254 | 0 | 590 | 1 | DL0024055105-222 | 海金杜门：（0.254）退火转平整 | 1 | Z折印(内30米挫伤划伤停机印 板面偶划伤白斑线印白条印横辊印双氧化边 尾部70米左右传动侧8CM左右挫伤印和粘钢折印) | 是 | 是 | 4 | 6
最终平整 | DL0024055105-13 | DL0024055105-13 | 九天850平整 | 合格 | 让步接收 | 甲 | 马晓飞 | 2082 | 2050 | 0.9846 | 1770 | 0.254 | 590 | 海金杜门：光电850平整用普光棍Ra0.1-0.18um干平整，速度60-80m/min,厚度公差：0.244-0.264mm，硬度90-117HV，粗糙度0.075-0.5μm.转东方分剪, | 内30米挫伤划伤停机印，板面偶划伤，白斑，线印白条印横辊印，双氧化边1CM左右操作侧发白， 尾部20米左右操作侧24.5CM左右有粘钢点印 | 20600002 | 镍钝化卷半成品 | 0.254-SPCC | 31310013 | 镍钝化卷 | 0.254-SPCC |  | 10 | MO001273 | MO001273-002 | NDHJ001 | 预镀镍模板 | 2082 | 2024-07-06 | 2024-07-06 | 2 | 2024-07-10 16:52:59 | 2024-07-10 16:55:30 | 江苏九天光电科技有限公司 | 208796 | 马晓飞 |  |  | 0.254 | 0 | 590 | 1 | DL0024055105-13 | 海金杜门（0.254*590）平整后转东方分切 | 1 | Z折印(内30米挫伤划伤停机印 板面偶划伤白斑线印白条印横辊印双氧化边1CM左右操作侧发白 尾部20米左右操作侧24.5CM左右有粘钢点印) | 是 | 是 | 3 | 2
最终平整 | DL0024055100-11 | DL0024055100-11 | 九天850平整 | 合格 | 让步接收 | 甲 | 刘勇 | 1894 | 1850 | 0.9768 | 1590 | 0.254 | 590 | 海金杜门：光电850平整用普光棍Ra0.1-0.18um干平整，速度60-80m/min,厚度公差：0.244-0.264mm，硬度90-117HV，粗糙度0.075-0.5μm.转东方分剪, | 内30米挫伤划伤油斑停机印已夹纸。板面偶划伤，白斑线印白条印横辊印，730米左右操作侧10CM有凹坑印已夹纸，尾部300米左右传动侧12CM左右粘钢折印 | 20600002 | 镍钝化卷半成品 | 0.254-SPCC | 31310013 | 镍钝化卷 | 0.254-SPCC |  | 10 | MO001273 | MO001273-001 | NDHJ001 | 预镀镍模板 | 1894 | 2024-07-06 | 2024-07-06 | 2 | 2024-07-10 16:47:17 | 2024-07-10 16:52:04 | 江苏九天光电科技有限公司 | 208801 | 刘勇 |  |  | 0.254 | 0 | 590 | 1 | DL0024055100-11 | 海金杜门（0.254*590）平整后转东方分切 | 1 | Z折印(内30米挫伤划伤油斑停机印已夹纸 板面偶划伤白斑线印白条印横辊印 730米昨天操作侧10CM有凹坑印已夹纸 尾部300米左右传动侧12CM左右粘钢折印) | 是 | 是 | 5 | 1
最终平整 | JG1224070021 | JG1224070021 | 九天800平整 | 合格 | 合格品 | 甲 | 唐斌 | 5310 | 5280 | 0.9944 | 7240 | 0.15 | 610 | 平整 |  | 20100023 | 轧硬 | 0.4*610-SPCC | 30210011 | 光亮卷 | 0.15-SPCC |  | 60 | MO001076 | MO001076-005 | GLJ003 | 光亮卷前处理 模板 | 5400 | 2024-07-01 | 2024-07-01 | 2 | 2024-07-10 16:01:02 | 2024-07-10 16:01:35 | 江苏九天光电科技有限公司 | 198313 | 唐斌 |  |  | 0.15 | 7280 | 610 | 1 | JG1224070021 |  | 1 |  | 是 | 是 | 6247 | 5
最终平整 | JG12240700201 | JG1224070020 | 九天800平整 | 合格 | 合格品 | 甲 | 朱俊 | 6160 | 6094 | 0.9893 | 8330 | 0.15 | 610 | 平整 |  | 20100023 | 轧硬 | 0.4*610-SPCC | 30210011 | 光亮卷 | 0.15-SPCC |  | 60 | MO001077 | MO001077-010-01 | GLJ003 | 光亮卷前处理 模板 | 7155 | 2024-07-01 | 2024-07-01 | 2 | 2024-07-10 14:13:57 | 2024-07-10 14:14:56 | 江苏九天光电科技有限公司 | 198467 | 朱俊 |  |  | 0.15 | 8372 | 610 | 1 | JG12240700201 |  | 1 |  | 是 | 是 | 4368 | 10
最终平整 | JG1224060352 | JG1224060352 | 九天800平整 | 合格 | 让步接收 | 甲 | 唐斌 | 7020 | 7000 | 0.9972 | 9490 | 0.15 | 610 | 平整 | 粘钢折印(8600米后操5公分左右) | 20100023 | 轧硬 | 0.4*610-SPCC | 30210011 | 光亮卷 | 0.15-SPCC |  | 60 | MO001042 | MO001042-005 | GLJ003 | 光亮卷前处理 模板 | 7100 | 2024-06-30 | 2024-06-30 | 2 | 2024-07-10 13:15:49 | 2024-07-10 13:17:19 | 江苏九天光电科技有限公司 | 197017 | 唐斌 |  |  | 0.15 | 9580 | 610 | 1 | JG1224060352 |  | 1 | N粘钢折印(8600米后操粘钢折印5公分左右) | 是 | 是 | 5499 | 5
最终平整 | JG1224070008 | JG1224070008 | 九天800平整 | 合格 | 合格品 | 甲 | 朱俊 | 7016 | 6960 | 0.992 | 9530 | 0.15 | 610 | 平整 |  | 20100023 | 轧硬 | 0.4*610-SPCC | 30210011 | 光亮卷 | 0.15-SPCC |  | 60 | MO001077 | MO001077-002 | GLJ003 | 光亮卷前处理 模板 | 7075 | 2024-07-01 | 2024-07-01 | 2 | 2024-07-10 11:25:40 | 2024-07-10 11:26:16 | 江苏九天光电科技有限公司 | 198407 | 朱俊 |  |  | 0.15 | 9636 | 610 | 1 | JG1224070008 |  | 1 |  | 是 | 是 | 5917 | 2
最终平整 | JG1224070004 | JG1224070004 | 九天800平整 | 合格 | 合格品 | 甲 | 唐斌 | 7126 | 7062 | 0.991 | 9500 | 0.15 | 610 | 平整 |  | 20100023 | 轧硬 | 0.4*610-SPCC | 30210011 | 光亮卷 | 0.15-SPCC |  | 60 | MO001077 | MO001077-004 | GLJ003 | 光亮卷前处理 模板 | 7205 | 2024-07-01 | 2024-07-01 | 2 | 2024-07-10 09:57:42 | 2024-07-10 09:58:27 | 江苏九天光电科技有限公司 | 198428 | 朱俊 |  |  | 0.15 | 9620 | 610 | 1 | JG1224070004 |  | 1 |  | 是 | 是 | 5857 | 4
最终平整 | JG1224060346 | JG1224060346 | 九天850平整 | 合格 | 让步接收 | 乙 | 张兴华 | 6236 | 6210 | 0.9958 | 13420 | 0.1 | 610 | 平整 | 内40米夹纸为废带。水锈斑(8000米左右开始板面中间条状氧化水锈斑) | 20100023 | 轧硬 | 0.4*610-SPCC | 30210015 | 光亮卷 | 0.1-SPCC |  | 60 | MO001043 | MO001043-010 | GLJ003 | 光亮卷前处理 模板 | 6305 | 2024-06-30 | 2024-06-30 | 2 | 2024-07-10 04:59:28 | 2024-07-10 06:24:07 | 江苏九天光电科技有限公司 | 197120 | 钱九龙 |  |  | 0.1 | 13410 | 610 | 1 | JG1224060346 |  | 1 | S水锈斑(8000米2左右开始中间氧化水锈斑条状，内40米标记废带) | 是 | 是 | 6783 | 10
最终平整 | JG1224060338 | JG1224060338 | 九天850平整 | 合格 | 让步接收 | 乙 | 张兴华 | 6042 | 6020 | 0.9964 | 13000 | 0.1 | 610 | 平整 | 内20米标记孔洞多作废带。 | 20100023 | 轧硬 | 0.4*610-SPCC | 30210015 | 光亮卷 | 0.1-SPCC |  | 60 | MO001043 | MO001043-014 | GLJ003 | 光亮卷前处理 模板 | 6310 | 2024-06-30 | 2024-06-30 | 2 | 2024-07-10 03:42:43 | 2024-07-10 04:59:10 | 江苏九天光电科技有限公司 | 197124 | 张兴华 |  |  | 0.1 | 13005 | 610 | 1 | JG1224060338 |  | 1 | K孔洞(内20米标记孔洞多) | 是 | 是 | 6774 | 14
最终平整 | JG1224070024 | JG1224070024 | 九天850平整 | 合格 | 让步接收 | 乙 | 张兴华 | 7084 | 6900 | 0.974 | 9400 | 0.15 | 610 | 平整 | 孔洞(329米传37毫米1个0.21,338-348米传16/21/37/70毫米7个0.12-0.3平方毫米) | 20100023 | 轧硬 | 0.4*610-SPCC | 30210011 | 光亮卷 | 0.15-SPCC |  | 60 | MO001077 | MO001077-012 | GLJ003 | 光亮卷前处理 模板 | 7170 | 2024-07-01 | 2024-07-01 | 2 | 2024-07-10 02:29:26 | 2024-07-10 03:42:02 | 江苏九天光电科技有限公司 | 198488 | 张兴华 |  |  | 0.15 | 9630 | 610 | 1 | JG1224070024 |  | 1 | K孔洞(329米传37毫米0.21,338-348米传16/21/37/70毫米7个0.12-0.3平方毫米) | 是 | 是 | 5552 | 12
最终平整 | JG12240602902 | JG1224060290 | 九天850平整 | 合格 | 合格品 | 乙 | 钱九龙 | 6602 | 4000 | 0.6059 | 5700 | 0.15 | 610 | 平整 |  | 20100023 | 轧硬 | 0.4*610-SPCC | 30210011 | 光亮卷 | 0.15-SPCC |  | 60 | MO001044 | MO001044-012-02 | GLJ003 | 光亮卷前处理 模板 | 6700 | 2024-06-30 | 2024-06-30 | 2 | 2024-07-10 01:12:40 | 2024-07-10 02:29:01 | 江苏九天光电科技有限公司 |  | 张兴华 |  | 1 | 0.15 | 9385 | 610 | 1 | JG12240602902 |  | 1 |  | 是 | 是 | 1564 | 12
最终平整 | JG12240602901 | JG1224060290 | 九天850平整 | 合格 | 合格品 | 乙 | 钱九龙 | 2570.24 | 2550 | 0.9921 | 3640 | 0.15 | 610 | 平整 |  | 20100023 | 轧硬 | 0.4*610-SPCC | 30210011 | 光亮卷 | 0.15-SPCC |  | 60 | MO001044 | MO001044-012-01 | GLJ003 | 光亮卷前处理 模板 | 6700 | 2024-06-30 | 2024-06-30 | 2 | 2024-07-10 01:12:40 | 2024-07-10 02:29:01 | 江苏九天光电科技有限公司 |  | 张兴华 |  | 1 | 0.15 | 9385 | 610 | 1 | JG12240602901 |  | 1 |  | 是 | 是 | 1564 | 12
最终平整 | JG1224060297 | JG1224060297 | 九天850平整 | 合格 | 合格品 | 乙 | 钱九龙 | 6600 | 6580 | 0.997 | 9480 | 0.15 | 610 | 平整 |  | 20100023 | 轧硬 | 0.4*610-SPCC | 30210011 | 光亮卷 | 0.15-SPCC |  | 60 | MO001044 | MO001044-013 | GLJ003 | 光亮卷前处理 模板 | 6710 | 2024-06-30 | 2024-06-30 | 2 | 2024-07-10 00:14:06 | 2024-07-10 01:12:25 | 江苏九天光电科技有限公司 | 197169 | 钱九龙 |  |  | 0.15 | 9460 | 610 | 1 | JG1224060297 |  | 1 |  | 是 | 是 | 5362 | 13
最终平整 | JG1224070023 | JG1224070023 | 九天850平整 | 合格 | 合格品 | 乙 | 张兴华 | 7050 | 7020 | 0.9957 | 9680 | 0.15 | 610 | 平整 |  | 20100023 | 轧硬 | 0.4*610-SPCC | 30210011 | 光亮卷 | 0.15-SPCC |  | 60 | MO001077 | MO001077-011 | GLJ003 | 光亮卷前处理 模板 | 7175 | 2024-07-01 | 2024-07-01 | 2 | 2024-07-09 23:10:36 | 2024-07-10 00:13:42 | 江苏九天光电科技有限公司 | 198474 | 张兴华 |  |  | 0.15 | 9650 | 610 | 1 | JG1224070023 |  | 1 |  | 是 | 是 | 6740 | 11
最终平整 | JG1224060371 | JG1224060371 | 九天800平整 | 合格 | 合格品 | 甲 | 朱俊 | 7100 | 7020 | 0.9887 | 9640 | 0.15 | 610 | 平整 |  | 20100023 | 轧硬 | 0.4*610-SPCC | 30210011 | 光亮卷 | 0.15-SPCC |  | 60 | MO001045 | MO001045-006 | GLJ003 | 光亮卷前处理 模板 | 7175 | 2024-06-30 | 2024-06-30 | 2 | 2024-07-09 18:03:21 | 2024-07-09 18:04:04 | 江苏九天光电科技有限公司 | 197014 | 朱俊 |  |  | 0.15 | 9680 | 610 | 1 | JG1224060371 |  | 1 |  | 是 | 是 | 6528 | 6
最终平整 | JG1224070016 | JG1224070016 | 九天800平整 | 合格 | 合格品 | 甲 | 唐斌 | 7102 | 7060 | 0.9941 | 9510 | 0.15 | 610 | 平整 |  | 20100023 | 轧硬 | 0.4*610-SPCC | 30210011 | 光亮卷 | 0.15-SPCC |  | 60 | MO001077 | MO001077-008 | GLJ003 | 光亮卷前处理 模板 | 7170 | 2024-07-01 | 2024-07-01 | 2 | 2024-07-09 17:15:11 | 2024-07-09 17:15:58 | 江苏九天光电科技有限公司 | 198449 | 朱俊 |  |  | 0.15 | 9605 | 610 | 1 | JG1224070016 |  | 1 |  | 是 | 是 | 5480 | 8
最终平整 | JG1224060360 | JG1224060360 | 九天850平整 | 合格 | 合格品 | 甲 | 马晓飞 | 6990 | 6944 | 0.9934 | 9540 | 0.15 | 610 | 平整 |  | 20100023 | 轧硬 | 0.4*610-SPCC | 30210011 | 光亮卷 | 0.15-SPCC |  | 60 | MO001042 | MO001042-009 | GLJ003 | 光亮卷前处理 模板 | 7080 | 2024-06-30 | 2024-06-30 | 2 | 2024-07-09 17:08:28 | 2024-07-09 17:08:51 | 江苏九天光电科技有限公司 | 197022 | 马晓飞 |  |  | 0.15 | 9600 | 610 | 1 | JG1224060360 |  | 1 |  | 是 | 是 | 3162 | 9
最终平整 | JG1224060356 | JG1224060356 | 九天850平整 | 合格 | 让步接收 | 甲 | 刘勇 | 7060 | 7028 | 0.9955 | 9550 | 0.15 | 610 | 平整 | K孔洞(29米传16毫米1个0.24,32米传14毫米1个0.09已夹纸，218-227米传19-92毫米5个0.09-0.15，915米传4.5毫米1个0.09平方毫米)。内227米孔洞多作废带。 | 20100023 | 轧硬 | 0.4*610-SPCC | 30210011 | 光亮卷 | 0.15-SPCC |  | 60 | MO001042 | MO001042-007 | GLJ003 | 光亮卷前处理 模板 | 7125 | 2024-06-30 | 2024-06-30 | 2 | 2024-07-09 16:13:40 | 2024-07-09 16:15:15 | 江苏九天光电科技有限公司 | 197019 | 刘勇 |  |  | 0.15 | 9614 | 610 | 1 | JG1224060356 |  | 1 | K孔洞(29米传16毫米1个0.24,32米传14毫米1个0.09平方毫米已夹纸 218-227米传19-92毫米5个0.09-0.15平方毫米) | 是 | 是 | 6269 | 7
最终平整 | JG1224070003 | JG1224070003 | 九天800平整 | 合格 | 合格品 | 甲 | 朱俊 | 7000 | 6980 | 0.9971 | 9450 | 0.15 | 610 | 平整 |  | 20100023 | 轧硬 | 0.4*610-SPCC | 30210011 | 光亮卷 | 0.15-SPCC |  | 60 | MO001077 | MO001077-003 | GLJ003 | 光亮卷前处理 模板 | 7210 | 2024-07-01 | 2024-07-01 | 2 | 2024-07-09 15:30:04 | 2024-07-09 15:30:41 | 江苏九天光电科技有限公司 | 198412 | 朱俊 |  |  | 0.15 | 9450 | 610 | 1 | JG1224070003 |  | 1 |  | 是 | 是 | 6253 | 3
平整翻包 | JG1224060278 | JG1224060278 | 九天850平整 | 合格 | 让步接收 | 甲 | 张兴华 | 6580 | 6580 | 1 | 9520 | 0.15 | 610 |  | 孔洞(48/52米传24毫米2个0.12,170米传20毫米0.15,277米传36毫米5个0.06-0.99,708米传7毫米0.03,820-841米传10-59毫米22个0.06-0.21平方毫米），粘钢折印（尾部350米左右传5-8厘米)。内841米孔洞多作二级品。 | 20100023 | 轧硬 | 0.4*610-SPCC | 30210011 | 光亮卷 | 0.15-SPCC |  | 61 | MO001044 | MO001044-010 | GLJ003 | 光亮卷前处理 模板 | 6700 | 2024-06-30 | 2024-06-30 | 2 | 2024-07-09 15:28:38 | 2024-07-09 15:30:33 | 江苏九天光电科技有限公司 | 197166 | 张兴华 |  |  | 0.15 | 9520 | 610 | 1 | JG1224060278 |  | 1 |  | 是 | 是 | 2508 | 10
最终平整 | JG1224060322 | JG1224060322 | 九天850平整 | 合格 | 让步接收 | 甲 | 马晓飞 | 6630 | 6608 | 0.9967 | 9530 | 0.15 | 610 | 平整 | 孔洞(9274/9276米传569毫米2个0.3/0.66,9281米传560毫米1个0.54平方毫米) | 20100023 | 轧硬 | 0.4*610-SPCC | 30210011 | 光亮卷 | 0.15-SPCC |  | 60 | MO001044 | MO001044-006 | GLJ003 | 光亮卷前处理 模板 | 6705 | 2024-06-30 | 2024-06-30 | 2 | 2024-07-09 15:12:08 | 2024-07-09 15:13:39 | 江苏九天光电科技有限公司 | 197162 | 马晓飞 |  |  | 0.15 | 9450 | 610 | 1 | JG1224060322 |  | 1 | K孔洞(9274米传569毫米1个0.3,9276i传569毫米1个0.66,9281米传560毫米1个0.54平方毫米) | 是 | 是 | 6419 | 6
最终平整 | JG1224060355 | JG1224060355 | 九天800平整 | 合格 | 让步接收 | 甲 | 唐斌 | 7082 | 7000 | 0.9884 | 9470 | 0.15 | 610 | 平整 | K孔洞(1294/1328/1350/1383/1406/1472米操5-8毫米共6个1.91-7.26平方毫米) | 20100023 | 轧硬 | 0.4*610-SPCC | 30210011 | 光亮卷 | 0.15-SPCC |  | 60 | MO001042 | MO001042-006 | GLJ003 | 光亮卷前处理 模板 | 7135 | 2024-06-30 | 2024-06-30 | 2 | 2024-07-09 14:28:16 | 2024-07-09 14:31:47 | 江苏九天光电科技有限公司 | 197018 | 唐斌 |  |  | 0.15 | 9610 | 610 | 1 | JG1224060355 |  | 1 | K孔洞(36米操47毫米孔洞面积0.41)K孔洞(1294,1328,1350,1383,1406,1472米操5-8毫米孔洞面积3.63,5.02,0.16,7.26,4.07,1.91) | 是 | 是 | 5497 | 6
最终平整 | JG1224060321 | JG1224060321 | 九天850平整 | 合格 | 合格品 | 甲 | 刘勇 | 6640 | 6630 | 0.9985 | 9450 | 0.15 | 610 | 平整 |  | 20100023 | 轧硬 | 0.4*610-SPCC | 30210011 | 光亮卷 | 0.15-SPCC |  | 60 | MO001044 | MO001044-005 | GLJ003 | 光亮卷前处理 模板 | 6715 | 2024-06-30 | 2024-06-30 | 2 | 2024-07-09 14:13:33 | 2024-07-09 14:13:57 | 江苏九天光电科技有限公司 | 197161 | 刘勇 |  |  | 0.15 | 9450 | 610 | 1 | JG1224060321 |  | 1 |  | 是 | 是 | 5489 | 5
最终平整 | JG1224060330 | JG1224060330 | 九天850平整 | 合格 | 合格品 | 甲 | 马晓飞 | 6630 | 6594 | 0.9946 | 9360 | 0.15 | 610 | 平整 |  | 20100023 | 轧硬 | 0.4*610-SPCC | 30210011 | 光亮卷 | 0.15-SPCC |  | 60 | MO001044 | MO001044-008 | GLJ003 | 光亮卷前处理 模板 | 6695 | 2024-06-30 | 2024-06-30 | 2 | 2024-07-09 13:09:17 | 2024-07-09 13:09:42 | 江苏九天光电科技有限公司 | 197164 | 马晓飞 |  |  | 0.15 | 9420 | 610 | 1 | JG1224060330 |  | 1 |  | 是 | 是 | 6008 | 8
最终平整 | JG1224070027 | JG1224070027 | 九天800平整 | 合格 | 让步接收 | 甲 | 朱俊 | 7030 | 6950 | 0.9886 | 9500 | 0.15 | 610 | 平整 | 孔洞(36米操47毫米孔洞面积0.41) | 20100023 | 轧硬 | 0.4*610-SPCC | 30210011 | 光亮卷 | 0.15-SPCC |  | 60 | MO001077 | MO001077-005 | GLJ003 | 光亮卷前处理 模板 | 7155 | 2024-07-01 | 2024-07-01 | 2 | 2024-07-09 12:43:37 | 2024-07-09 12:44:55 | 江苏九天光电科技有限公司 | 198434 | 朱俊 |  |  | 0.15 | 9610 | 610 | 1 | JG1224070027 |  | 1 | K孔洞(36米操47毫米孔洞面积0.41) | 是 | 是 | 5755 | 5
最终平整 | JG1224060289 | JG1224060289 | 九天850平整 | 合格 | 合格品 | 甲 | 刘勇 | 6550 | 6536 | 0.9979 | 9290 | 0.15 | 610 | 平整 |  | 20100023 | 轧硬 | 0.4*610-SPCC | 30210011 | 光亮卷 | 0.15-SPCC |  | 60 | MO001044 | MO001044-011 | GLJ003 | 光亮卷前处理 模板 | 6695 | 2024-06-30 | 2024-06-30 | 2 | 2024-07-09 11:59:30 | 2024-07-09 11:59:53 | 江苏九天光电科技有限公司 | 197167 | 刘勇 |  |  | 0.15 | 9300 | 610 | 1 | JG1224060289 |  | 1 |  | 是 | 是 | 4268 | 11
最终平整 | JG1224060368 | JG1224060368 | 九天800平整 | 合格 | 合格品 | 甲 | 唐斌 | 6550 | 6504 | 0.993 | 9300 | 0.15 | 610 | 平整 |  | 20100023 | 轧硬 | 0.4*610-SPCC | 30210011 | 光亮卷 | 0.15-SPCC |  | 60 | MO001044 | MO001044-004 | GLJ003 | 光亮卷前处理 模板 | 6680 | 2024-06-30 | 2024-06-30 | 2 | 2024-07-09 11:18:09 | 2024-07-09 11:18:49 | 江苏九天光电科技有限公司 | 197160 | 唐斌 |  |  | 0.15 | 9350 | 610 | 1 | JG1224060368 |  | 1 |  | 是 | 是 | 5938 | 4
最终平整 | JG1224060304 | JG1224060304 | 九天850平整 | 合格 | 让步接收 | 甲 | 马晓飞 | 6988 | 6962 | 0.9963 | 9520 | 0.15 | 610 | 平整 | K孔洞(42-118米传4-260毫米11个0.03-0.24平方毫米).内118米作废带，下道剪下退平整（未夹纸） | 20100023 | 轧硬 | 0.4*610-SPCC | 30210011 | 光亮卷 | 0.15-SPCC |  | 60 | MO001042 | MO001042-019 | GLJ003 | 光亮卷前处理 模板 | 7125 | 2024-06-30 | 2024-06-30 | 2 | 2024-07-09 10:57:47 | 2024-07-09 10:58:43 | 江苏九天光电科技有限公司 | 197034 | 马晓飞 |  |  | 0.15 | 9583 | 610 | 1 | JG1224060304 |  | 1 | K孔洞(42-118米传4-260毫米11个0.03-0.24平方毫米) | 是 | 是 | 3488 | 19
最终平整 | JG1224070028 | JG1224070028 | 九天850平整 | 合格 | 合格品 | 甲 | 刘勇 | 7078 | 7014 | 0.991 | 9460 | 0.15 | 610 | 平整 |  | 20100023 | 轧硬 | 0.4*610-SPCC | 30210011 | 光亮卷 | 0.15-SPCC |  | 60 | MO001077 | MO001077-006 | GLJ003 | 光亮卷前处理 模板 | 7150 | 2024-07-01 | 2024-07-01 | 2 | 2024-07-09 10:21:26 | 2024-07-09 10:21:51 | 江苏九天光电科技有限公司 | 198440 | 刘勇 |  |  | 0.15 | 9569 | 610 | 1 | JG1224070028 |  | 1 |  | 是 | 是 | 6247 | 6
最终平整 | JG1224060320 | JG1224060320 | 九天850平整 | 合格 | 让步接收 | 乙 | 钱九龙 | 7086 | 7050 | 0.9949 | 9680 | 0.15 | 610 | 平整 | 尾部400米操2-5厘米间断粘钢折印 | 20100023 | 轧硬 | 0.4*610-SPCC | 30210011 | 光亮卷 | 0.15-SPCC |  | 60 | MO001042 | MO001042-015 | GLJ003 | 光亮卷前处理 模板 | 7160 | 2024-06-30 | 2024-06-30 | 2 | 2024-07-09 06:50:21 | 2024-07-09 07:44:40 | 江苏九天光电科技有限公司 | 197028 | 钱九龙 |  |  | 0.15 | 9679 | 610 | 1 | JG1224060320 |  | 1 | Z折印(尾部400米操2-5厘米间断粘钢折印) | 是 | 是 | 3046 | 15
最终平整 | JG1224060351 | JG1224060351 | 九天850平整 | 合格 | 合格品 | 乙 | 钱九龙 | 6980 | 6954 | 0.9963 | 9510 | 0.15 | 610 | 平整 |  | 20100023 | 轧硬 | 0.4*610-SPCC | 30210011 | 光亮卷 | 0.15-SPCC |  | 60 | MO001042 | MO001042-004 | GLJ003 | 光亮卷前处理 模板 | 7125 | 2024-06-30 | 2024-06-30 | 2 | 2024-07-09 05:44:25 | 2024-07-09 06:49:38 | 江苏九天光电科技有限公司 | 197016 | 张兴华 |  |  | 0.15 | 9450 | 610 | 1 | JG1224060351 |  | 1 |  | 是 | 是 | 5999 | 4
最终平整 | JG1224070019 | JG1224070019 | 九天850平整 | 合格 | 让步接收 | 乙 | 钱九龙 | 7078 | 7050 | 0.996 | 9530 | 0.15 | 610 | 平整 | 粘钢折印(尾部600米操3-6厘米) | 20100023 | 轧硬 | 0.4*610-SPCC | 30210011 | 光亮卷 | 0.15-SPCC |  | 60 | MO001077 | MO001077-009 | GLJ003 | 光亮卷前处理 模板 | 7165 | 2024-07-01 | 2024-07-01 | 2 | 2024-07-09 04:52:13 | 2024-07-09 05:43:58 | 江苏九天光电科技有限公司 | 198462 | 钱九龙 |  |  | 0.15 | 9525 | 610 | 1 | JG1224070019 |  | 1 | Z折印(尾部600米操3-6厘米粘钢折印) | 是 | 是 | 5475 | 9
最终平整 | JG1224070015 | JG1224070015 | 九天850平整 | 合格 | 合格品 | 乙 | 张兴华 | 7040 | 7010 | 0.9957 | 9600 | 0.15 | 610 | 平整 |  | 20100023 | 轧硬 | 0.4*610-SPCC | 30210011 | 光亮卷 | 0.15-SPCC |  | 60 | MO001077 | MO001077-007 | GLJ003 | 光亮卷前处理 模板 | 7175 | 2024-07-01 | 2024-07-01 | 2 | 2024-07-09 03:44:05 | 2024-07-09 04:51:45 | 江苏九天光电科技有限公司 | 198444 | 张兴华 |  |  | 0.15 | 9580 | 610 | 1 | JG1224070015 |  | 1 |  | 是 | 是 | 5491 | 7
最终平整 | JG1224060296 | JG1224060296 | 九天850平整 | 合格 | 合格品 | 乙 | 钱九龙 | 7000 | 7000 | 1 | 9580 | 0.15 | 610 | 平整 |  | 20100023 | 轧硬 | 0.4*610-SPCC | 30210011 | 光亮卷 | 0.15-SPCC |  | 60 | MO001042 | MO001042-017 | GLJ003 | 光亮卷前处理 模板 | 7080 | 2024-06-30 | 2024-06-30 | 2 | 2024-07-09 02:43:32 | 2024-07-09 03:43:43 | 江苏九天光电科技有限公司 | 197032 | 钱九龙 |  |  | 0.15 | 9560 | 610 | 1 | JG1224060296 |  | 1 |  | 是 | 是 | 6518 | 17
最终平整 | JG1224070007 | JG1224070007 | 九天850平整 | 合格 | 合格品 | 乙 | 张兴华 | 7020 | 6990 | 0.9957 | 9540 | 0.15 | 610 | 平整 |  | 20100023 | 轧硬 | 0.4*610-SPCC | 30210011 | 光亮卷 | 0.15-SPCC |  | 60 | MO001077 | MO001077-001 | GLJ003 | 光亮卷前处理 模板 | 7105 | 2024-07-01 | 2024-07-01 | 2 | 2024-07-09 01:42:22 | 2024-07-09 02:43:02 | 江苏九天光电科技有限公司 | 198402 | 张兴华 |  |  | 0.15 | 9530 | 610 | 1 | JG1224070007 |  | 1 |  | 是 | 是 | 5984 | 1
最终平整 | JG1224060343 | JG1224060343 | 九天850平整 | 合格 | 让步接收 | 乙 | 钱九龙 | 7010 | 6990 | 0.9971 | 9610 | 0.15 | 610 | 平整 | 4680米停机印，操4厘米整件轻辊印，尾部500米传2-3厘米粘钢折印板型差13厘米左右拉伸折印) | 20100023 | 轧硬 | 0.4*610-SPCC | 30210011 | 光亮卷 | 0.15-SPCC |  | 60 | MO001042 | MO001042-002 | GLJ003 | 光亮卷前处理 模板 | 7105 | 2024-06-30 | 2024-06-30 | 2 | 2024-07-09 00:27:24 | 2024-07-09 01:42:06 | 江苏九天光电科技有限公司 | 197015 | 钱九龙 |  |  | 0.15 | 9630 | 610 | 1 | JG1224060343 |  | 1 | Z折印(4680米停机印，操4厘米整件轻辊印，尾部500米传2-3厘米粘钢折印版型差13厘米左右拉伸折印) | 是 | 是 | 5625 | 2
最终平整 | JG12240602171 | JG1224060217 | 九天850平整 | 合格 | 让步接收 | 乙 | 张兴华 | 2650 | 2600 | 0.9811 | 4760 | 0.1 | 710 | 平整 | K孔洞(4471米传489毫米1个0.12平方毫米) | 20100028 | 轧硬 | 0.4*710-SPCC | 30210015 | 光亮卷 | 0.1-SPCC |  | 60 | MO000752 | MO000752-007-01 | GLJ002 | 东方光亮卷前处理（0.4轧0.1mm) | 5690 | 2024-06-16 | 2024-06-16 | 2 | 2024-07-08 23:20:50 | 2024-07-09 00:27:03 | 江苏九天光电科技有限公司 | 187217 | 张兴华 |  |  | 0.1 | 4800 | 710 | 1 | JG12240602171 |  | 1 | K孔洞(4471米传489毫米0.12平方毫米) | 是 | 是 | 3485 | 7
最终平整 | JG12240602842 | JG1224060284 | 九天850平整 | 合格 | 让步接收 | 甲 | 马晓飞 | 3260 | 3232 | 0.9914 | 6900 | 0.1 | 610 | 平整 | 孔洞(99-134米传11-149毫米15个0.03-0.18平方毫米已夹纸)。内134米（夹纸）孔洞多作废带，下道剪下退平整。 | 20100023 | 轧硬 | 0.4*610-SPCC | 30210015 | 光亮卷 | 0.1-SPCC |  | 60 | MO001043 | MO001043-020-02 | GLJ003 | 光亮卷前处理 模板 | 7320 | 2024-06-30 | 2024-06-30 | 2 | 2024-07-08 14:22:47 | 2024-07-08 14:24:46 | 江苏九天光电科技有限公司 | 197130 | 马晓飞 |  |  | 0.1 | 7050 | 610 | 1 | JG12240602842 |  | 1 | K孔洞(99-134米传11-149毫米15个0.03-0.18平方毫米已夹纸) | 是 | 是 | 3851 | 20
最终平整 | JG1224060291 | JG1224060291 | 九天850平整 | 合格 | 让步接收 | 甲 | 刘勇 | 5830 | 5810 | 0.9966 | 12530 | 0.1 | 610 | 平整 | 孔洞(77米传1cm1个0.21平方毫米) | 20100023 | 轧硬 | 0.4*610-SPCC | 30210015 | 光亮卷 | 0.1-SPCC |  | 60 | MO001043 | MO001043-021 | GLJ003 | 光亮卷前处理 模板 | 5910 | 2024-06-30 | 2024-06-30 | 2 | 2024-07-08 13:24:46 | 2024-07-08 13:25:35 | 江苏九天光电科技有限公司 | 197131 | 刘勇 |  |  | 0.1 | 12585 | 610 | 1 | JG1224060291 |  | 1 | K孔洞(77米传1CM左右0.21平方毫米) | 是 | 是 | 3889 | 21
最终平整 | JG1224060324 | JG1224060324 | 九天850平整 | 合格 | 让步接收 | 甲 | 马晓飞 | 5840 | 5812 | 0.9952 | 12600 | 0.1 | 610 | 平整 | 孔洞(288米传2.8毫米1个0.18,296米传2.4毫米1个0.18平方毫米) | 20100023 | 轧硬 | 0.4*610-SPCC | 30210015 | 光亮卷 | 0.1-SPCC |  | 60 | MO001043 | MO001043-002 | GLJ003 | 光亮卷前处理 模板 | 5910 | 2024-06-30 | 2024-06-30 | 2 | 2024-07-08 11:25:20 | 2024-07-08 11:48:27 | 江苏九天光电科技有限公司 | 197112 | 马晓飞 |  |  | 0.1 | 12680 | 610 | 1 | JG1224060324 |  | 1 | K孔洞(288米传208毫米1个0.18,296米传2.4毫米1个0.18平方毫米) | 是 | 是 | 6550 | 2
最终平整 | JG1224060292 | JG1224060292 | 九天850平整 | 合格 | 让步接收 | 甲 | 刘勇 | 5846 | 5718 | 0.9781 | 12330 | 0.1 | 610 | 平整 | 孔洞(156米传153毫米1个0.12,11301米传569毫米1个1.38平方毫米) | 20100023 | 轧硬 | 0.4*610-SPCC | 30210015 | 光亮卷 | 0.1-SPCC |  | 60 | MO001043 | MO001043-022 | GLJ003 | 光亮卷前处理 模板 | 5905 | 2024-06-30 | 2024-06-30 | 2 | 2024-07-08 10:14:15 | 2024-07-08 10:15:30 | 江苏九天光电科技有限公司 | 197132 | 刘勇 |  |  | 0.1 | 12554 | 610 | 1 | JG1224060292 |  | 1 | K孔洞(156米传153毫米1个0.12,11301米传569毫米1个1.38平方毫米) | 是 | 是 | 2449 | 22
最终平整 | JG12240603002 | JG1224060300 | 九天850平整 | 合格 | 合格品 | 乙 | 张兴华 | 2957.18 | 2940 | 0.9942 | 6450 | 0.1 | 610 | 平整 |  | 20100023 | 轧硬 | 0.4*610-SPCC | 30210015 | 光亮卷 | 0.1-SPCC |  | 60 | MO001043 | MO001043-028-02 | GLJ003 | 光亮卷前处理 模板 | 5920 | 2024-06-30 | 2024-06-30 | 2 | 2024-07-08 06:47:57 | 2024-07-08 07:54:08 | 江苏九天光电科技有限公司 |  | 张兴华 |  | 1 | 0.1 | 12754 | 610 | 1 | JG12240603002 |  | 1 |  | 是 | 是 | 2029 | 28
最终平整 | JG12240603001 | JG1224060300 | 九天850平整 | 合格 | 合格品 | 乙 | 张兴华 | 2892.81 | 2876 | 0.9942 | 6300 | 0.1 | 610 | 平整 |  | 20100023 | 轧硬 | 0.4*610-SPCC | 30210015 | 光亮卷 | 0.1-SPCC |  | 60 | MO001043 | MO001043-028-01 | GLJ003 | 光亮卷前处理 模板 | 5920 | 2024-06-30 | 2024-06-30 | 2 | 2024-07-08 06:47:57 | 2024-07-08 07:54:08 | 江苏九天光电科技有限公司 |  | 张兴华 |  | 1 | 0.1 | 12754 | 610 | 1 | JG12240603001 |  | 1 |  | 是 | 是 | 2029 | 28
最终平整 | JG12240603132 | JG1224060313 | 九天850平整 | 合格 | 让步接收 | 乙 | 钱九龙 | 2961.77 | 2864 | 0.967 | 6180 | 0.1 | 610 | 平整 | 孔洞(2894米传428毫米0.06,4152/4659米传435毫米2个0.06/0.09,4639/4641米传429毫米2个0.09/0.06,5577/5582米传462毫米2个0.09/0.24,5707米传406毫米0.12平方毫米) | 20100023 | 轧硬 | 0.4*610-SPCC | 30210015 | 光亮卷 | 0.1-SPCC |  | 60 | MO001043 | MO001043-023-02 | GLJ003 | 光亮卷前处理 模板 | 6315 | 2024-06-30 | 2024-06-30 | 2 | 2024-07-08 05:15:46 | 2024-07-08 06:30:52 | 江苏九天光电科技有限公司 |  | 钱九龙 |  | 1 | 0.1 | 13380 | 610 | 1 | JG12240603132 |  | 1 | K孔洞(2894米传426毫米0.06,4125/4659米传435毫米0.09,4639/4649米传429毫米0.09,5577/5582米传462毫米.09/0.24,5707米传406毫米0.12平方毫米) | 是 | 是 | 2829 | 23
最终平整 | JG12240603131 | JG1224060313 | 九天850平整 | 合格 | 让步接收 | 乙 | 钱九龙 | 3278.22 | 3170 | 0.967 | 6840 | 0.1 | 610 | 平整 | 孔洞(106/110米传548毫米0.03/0.18,291米传551毫米0.06,1080米传583毫米0.12,1089米传596毫米0.15,1090米传590毫米0.12平方毫米) | 20100023 | 轧硬 | 0.4*610-SPCC | 30210015 | 光亮卷 | 0.1-SPCC |  | 60 | MO001043 | MO001043-023-01 | GLJ003 | 光亮卷前处理 模板 | 6315 | 2024-06-30 | 2024-06-30 | 2 | 2024-07-08 05:15:46 | 2024-07-08 06:30:52 | 江苏九天光电科技有限公司 |  | 钱九龙 |  | 1 | 0.1 | 13380 | 610 | 1 | JG12240603131 |  | 1 | K孔洞(106/110米传548毫米0.03/0.18,291米传551毫米0.06,1080米传583毫米0.12,1089米传596毫米0.15,1090米传590毫米0.12平方毫米) | 是 | 是 | 2829 | 23
最终平整 | JG12240603452 | JG1224060345 | 九天850平整 | 合格 | 合格品 | 乙 | 张兴华 | 3204.88 | 3170 | 0.9891 | 6870 | 0.1 | 610 | 平整 | 实际抗拉319 | 20100023 | 轧硬 | 0.4*610-SPCC | 30210015 | 光亮卷 | 0.1-SPCC |  | 60 | MO001043 | MO001043-009-02 | GLJ003 | 光亮卷前处理 模板 | 6315 | 2024-06-30 | 2024-06-30 | 2 | 2024-07-08 03:42:55 | 2024-07-08 05:15:28 | 江苏九天光电科技有限公司 |  | 张兴华 |  | 1 | 0.1 | 13462 | 610 | 1 | JG12240603452 |  | 1 |  | 是 | 是 | 2121 | 9
最终平整 | JG12240603451 | JG1224060345 | 九天850平整 | 返工 | 返工 | 乙 | 张兴华 | 6248 | 3010 | 0.4818 | 6500 | 0.1 | 610 | 平整 | 孔洞(101-523米传0.7-41毫米共33个0.03-0.27平方毫米），300-500米传0.5厘米撞伤辊印 | 20100023 | 轧硬 | 0.4*610-SPCC | 30210015 | 光亮卷 | 0.1-SPCC |  | 60 | MO001043 | MO001043-009-01 | GLJ003 | 光亮卷前处理 模板 | 6315 | 2024-06-30 | 2024-06-30 | 2 | 2024-07-08 03:42:55 | 2024-07-08 05:15:28 | 江苏九天光电科技有限公司 |  | 张兴华 |  | 1 | 0.1 | 13462 | 610 | 1 | JG12240603451 |  | 0 | K孔洞(内600米传2-41毫米30个0.03-0.15平方毫米，内300-500米传0.5厘米撞伤辊印) |  |  | 2121 | 9
最终平整 | JG12240603402 | JG1224060340 | 九天850平整 | 合格 | 让步接收 | 乙 | 钱九龙 | 3151.06 | 3134 | 0.9946 | 6830 | 0.1 | 610 | 平整 | 孔洞(3035/3043/3046米传163毫米3个0.12-0.15平方毫米)基板 | 20100023 | 轧硬 | 0.4*610-SPCC | 30210015 | 光亮卷 | 0.1-SPCC |  | 60 | MO001043 | MO001043-016-02 | GLJ003 | 光亮卷前处理 模板 | 6325 | 2024-06-30 | 2024-06-30 | 2 | 2024-07-08 01:54:13 | 2024-07-08 03:42:34 | 江苏九天光电科技有限公司 |  | 钱九龙 |  | 1 | 0.1 | 13635 | 610 | 1 | JG12240603402 |  | 1 | K孔洞(3035/3043/3046米传163毫米3个0.12-0.15平方毫米) | 是 | 是 | 2493 | 16
最终平整 | JG12240603401 | JG1224060340 | 九天850平整 | 合格 | 合格品 | 乙 | 钱九龙 | 3126.93 | 3110 | 0.9946 | 6800 | 0.1 | 610 | 平整 |  | 20100023 | 轧硬 | 0.4*610-SPCC | 30210015 | 光亮卷 | 0.1-SPCC |  | 60 | MO001043 | MO001043-016-01 | GLJ003 | 光亮卷前处理 模板 | 6325 | 2024-06-30 | 2024-06-30 | 2 | 2024-07-08 01:54:13 | 2024-07-08 03:42:34 | 江苏九天光电科技有限公司 |  | 钱九龙 |  | 1 | 0.1 | 13635 | 610 | 1 | JG12240603401 |  | 1 |  | 是 | 是 | 2493 | 16
最终平整 | JG1224060319 | JG1224060319 | 九天850平整 | 合格 | 合格品 | 乙 | 张兴华 | 7040 | 7020 | 0.9972 | 9570 | 0.15 | 610 | 平整 |  | 20100023 | 轧硬 | 0.4*610-SPCC | 30210011 | 光亮卷 | 0.15-SPCC |  | 60 | MO001042 | MO001042-014 | GLJ003 | 光亮卷前处理 模板 | 7170 | 2024-06-30 | 2024-06-30 | 2 | 2024-07-08 00:55:58 | 2024-07-08 01:53:52 | 江苏九天光电科技有限公司 | 197027 | 钱九龙 |  |  | 0.15 | 9560 | 610 | 1 | JG1224060319 |  | 1 |  | 是 | 是 | 6149 | 14
最终平整 | JG1224060312 | JG1224060312 | 九天850平整 | 合格 | 让步接收 | 乙 | 张兴华 | 7060 | 7030 | 0.9958 | 9670 | 0.15 | 610 | 平整 | 粘钢折印(尾部200米传5-10厘米) | 20100023 | 轧硬 | 0.4*610-SPCC | 30210011 | 光亮卷 | 0.15-SPCC |  | 60 | MO001042 | MO001042-013 | GLJ003 | 光亮卷前处理 模板 | 7135 | 2024-06-30 | 2024-06-30 | 2 | 2024-07-07 23:53:05 | 2024-07-08 00:55:27 | 江苏九天光电科技有限公司 | 197026 | 张兴华 |  |  | 0.15 | 9640 | 610 | 1 | JG1224060312 |  | 1 | Z折印(尾部200米传5-10厘米粘钢折印) | 是 | 是 | 3298 | 13
最终平整 | JG1224060329 | JG1224060329 | 九天850平整 | 合格 | 合格品 | 乙 | 钱九龙 | 6600 | 6580 | 0.997 | 9460 | 0.15 | 610 | 平整 |  | 20100023 | 轧硬 | 0.4*610-SPCC | 30210011 | 光亮卷 | 0.15-SPCC |  | 60 | MO001044 | MO001044-007 | GLJ003 | 光亮卷前处理 模板 | 6700 | 2024-06-30 | 2024-06-30 | 2 | 2024-07-07 22:51:47 | 2024-07-07 23:52:48 | 江苏九天光电科技有限公司 | 197163 | 张兴华 |  |  | 0.15 | 9450 | 610 | 1 | JG1224060329 |  | 1 |  | 是 | 是 | 5596 | 7
最终平整 | JG1224060363 | JG1224060363 | 九天850平整 | 合格 | 合格品 | 乙 | 钱九龙 | 7060 | 7022 | 0.9946 | 9630 | 0.15 | 610 | 平整 |  | 20100023 | 轧硬 | 0.4*610-SPCC | 30210011 | 光亮卷 | 0.15-SPCC |  | 60 | MO001042 | MO001042-003 | GLJ003 | 光亮卷前处理 模板 | 7150 | 2024-06-30 | 2024-06-30 | 2 | 2024-07-07 21:54:31 | 2024-07-07 22:51:25 | 江苏九天光电科技有限公司 | 197010 | 张兴华 |  |  | 0.15 | 9600 | 610 | 1 | JG1224060363 |  | 1 |  | 是 | 是 | 5827 | 3
最终平整 | JG1224060372 | JG1224060372 | 九天850平整 | 合格 | 让步接收 | 乙 | 张兴华 | 7050 | 7020 | 0.9957 | 9640 | 0.15 | 610 | 平整 | 粘钢折印(尾部600米传3-5厘米) | 20100023 | 轧硬 | 0.4*610-SPCC | 30210011 | 光亮卷 | 0.15-SPCC |  | 60 | MO001045 | MO001045-007 | GLJ003 | 光亮卷前处理 模板 | 7145 | 2024-06-30 | 2024-06-30 | 2 | 2024-07-07 20:44:59 | 2024-07-07 21:54:16 | 江苏九天光电科技有限公司 | 197204 | 张兴华 |  |  | 0.15 | 9620 | 610 | 1 | JG1224060372 |  | 1 | Z折印(尾部600米传3-5厘米粘钢折印) | 是 | 是 | 5810 | 7
最终平整 | JG12240602831 | JG1224060283 | 九天800平整 | 合格 | 合格品 | 甲 | 朱俊 | 3620 | 3580 | 0.989 | 7700 | 0.1 | 610 | 平整 |  | 20100023 | 轧硬 | 0.4*610-SPCC | 30210015 | 光亮卷 | 0.1-SPCC |  | 60 | MO001043 | MO001043-019-01 | GLJ003 | 光亮卷前处理 模板 | 7320 | 2024-06-30 | 2024-06-30 | 2 | 2024-07-07 17:20:54 | 2024-07-07 17:21:29 | 江苏九天光电科技有限公司 | 197129 | 朱俊 |  |  | 0.1 | 7800 | 610 | 1 | JG12240602831 |  | 1 |  | 是 | 是 | 3972 | 19
最终平整 | JG0024060063 | JG0024060063 | 九天800平整 | 合格 | 合格品 | 甲 | 朱俊 | 3130 | 3084 | 0.9853 | 6550 | 0.1 | 610 | 平整 |  | 20100023 | 轧硬 | 0.4*610-SPCC | 30210015 | 光亮卷 | 0.1-SPCC |  | 60 | MO000829 | MO000829-001 | GLJ002 | 东方光亮卷前处理（0.4轧0.1mm) | 3170 | 2024-06-20 | 2024-06-20 | 2 | 2024-07-07 16:21:22 | 2024-07-07 16:21:58 | 江苏九天光电科技有限公司 | 189258 | 朱俊 |  |  | 0.1 | 6650 | 610 | 1 | JG0024060063 |  | 1 |  | 是 | 是 | 3693 | 1
最终平整 | JG0024060064 | JG0024060064 | 九天800平整 | 合格 | 合格品 | 甲 | 唐斌 | 3104 | 3078 | 0.9916 | 6570 | 0.1 | 610 | 平整 |  | 20100023 | 轧硬 | 0.4*610-SPCC | 30210015 | 光亮卷 | 0.1-SPCC |  | 60 | MO000829 | MO000829-002 | GLJ002 | 东方光亮卷前处理（0.4轧0.1mm) | 3160 | 2024-06-20 | 2024-06-20 | 2 | 2024-07-07 14:29:05 | 2024-07-07 14:29:41 | 江苏九天光电科技有限公司 | 189259 | 唐斌 |  |  | 0.1 | 6665 | 610 | 1 | JG0024060064 |  | 1 |  | 是 | 是 | 3732 | 2
最终平整 | JG12240602841 | JG1224060284 | 九天800平整 | 合格 | 合格品 | 甲 | 朱俊 | 3974 | 3860 | 0.9713 | 8340 | 0.1 | 610 | 平整 |  | 20100023 | 轧硬 | 0.4*610-SPCC | 30210015 | 光亮卷 | 0.1-SPCC |  | 60 | MO001043 | MO001043-020-01 | GLJ003 | 光亮卷前处理 模板 | 7320 | 2024-06-30 | 2024-06-30 | 2 | 2024-07-07 14:27:42 | 2024-07-07 14:28:22 | 江苏九天光电科技有限公司 | 197130 | 朱俊 |  |  | 0.1 | 8500 | 610 | 1 | JG12240602841 |  | 1 |  | 是 | 是 | 3851 | 20
最终平整 | JG12240602832 | JG1224060283 | 九天850平整 | 合格 | 合格品 | 乙 | 张兴华 | 3616 | 3600 | 0.9956 | 7780 | 0.1 | 610 | 平整 |  | 20100023 | 轧硬 | 0.4*610-SPCC | 30210015 | 光亮卷 | 0.1-SPCC |  | 60 | MO001043 | MO001043-019-02 | GLJ003 | 光亮卷前处理 模板 | 7320 | 2024-06-30 | 2024-06-30 | 2 | 2024-07-07 07:31:45 | 2024-07-07 08:06:22 | 江苏九天光电科技有限公司 | 197129 | 张兴华 |  |  | 0.1 | 7800 | 610 | 1 | JG12240602832 |  | 1 |  | 是 | 是 | 3972 | 19
最终平整 | JG12240603152 | JG1224060315 | 九天850平整 | 合格 | 让步接收 | 乙 | 钱九龙 | 3136.98 | 3122 | 0.9952 | 6670 | 0.1 | 610 | 平整 | S缩芯(尾部1200米20-40厘米轻缩芯折印)基板 | 20100023 | 轧硬 | 0.4*610-SPCC | 30210015 | 光亮卷 | 0.1-SPCC |  | 60 | MO001043 | MO001043-025-02 | GLJ003 | 光亮卷前处理 模板 | 6350 | 2024-06-30 | 2024-06-30 | 2 | 2024-07-07 05:58:52 | 2024-07-07 07:29:47 | 江苏九天光电科技有限公司 |  | 钱九龙 |  | 1 | 0.1 | 13406 | 610 | 1 | JG12240603152 |  | 1 | S缩芯(尾部1200米20-40厘米轻缩芯折印) | 是 | 是 | 1550 | 25
最终平整 | JG12240603151 | JG1224060315 | 九天850平整 | 合格 | 合格品 | 乙 | 钱九龙 | 3145.01 | 3130 | 0.9952 | 6700 | 0.1 | 610 | 平整 |  | 20100023 | 轧硬 | 0.4*610-SPCC | 30210015 | 光亮卷 | 0.1-SPCC |  | 60 | MO001043 | MO001043-025-01 | GLJ003 | 光亮卷前处理 模板 | 6350 | 2024-06-30 | 2024-06-30 | 2 | 2024-07-07 05:58:52 | 2024-07-07 07:29:47 | 江苏九天光电科技有限公司 |  | 钱九龙 |  | 1 | 0.1 | 13406 | 610 | 1 | JG12240603151 |  | 1 |  | 是 | 是 | 1550 | 25
最终平整 | JG1224060277 | JG1224060277 | 九天850平整 | 合格 | 让步接收 | 乙 | 张兴华 | 6530 | 6500 | 0.9954 | 9320 | 0.15 | 610 | 平整 | 孔洞(2793米传557毫米1个0.66平方毫米) | 20100023 | 轧硬 | 0.4*610-SPCC | 30210011 | 光亮卷 | 0.15-SPCC |  | 60 | MO001044 | MO001044-009 | GLJ003 | 光亮卷前处理 模板 | 6700 | 2024-06-30 | 2024-06-30 | 2 | 2024-07-07 04:56:24 | 2024-07-07 05:58:24 | 江苏九天光电科技有限公司 | 197165 | 张兴华 |  |  | 0.15 | 9300 | 610 | 1 | JG1224060277 |  | 1 | K孔洞(2793米传557毫米0.66平方毫米) | 是 | 是 | 3226 | 9
最终平整 | JG1224060308 | JG1224060308 | 九天850平整 | 合格 | 合格品 | 乙 | 钱九龙 | 7070 | 7040 | 0.9958 | 9580 | 0.15 | 610 | 平整 |  | 20100023 | 轧硬 | 0.4*610-SPCC | 30210011 | 光亮卷 | 0.15-SPCC |  | 60 | MO001042 | MO001042-021 | GLJ003 | 光亮卷前处理 模板 | 7145 | 2024-06-30 | 2024-06-30 | 2 | 2024-07-07 03:55:46 | 2024-07-07 04:56:03 | 江苏九天光电科技有限公司 | 197036 | 钱九龙 |  |  | 0.15 | 9560 | 610 | 1 | JG1224060308 |  | 1 |  | 是 | 是 | 3410 | 21
最终平整 | JG1224060278 | JG1224060278 | 九天850平整 | 待判定 | 返工 | 乙 | 张兴华 | 6614 | 6580 | 0.9949 | 9520 | 0.15 | 610 | 平整 | 孔洞(48/52米传24毫米2个0.12,170米传20毫米0.15,277米传36毫米5个0.06-0.99,708米传7毫米0.03,820-841米传10-59毫米22个0.06-0.21平方毫米），粘钢折印（尾部350米左右传5-8厘米) | 20100023 | 轧硬 | 0.4*610-SPCC | 30210011 | 光亮卷 | 0.15-SPCC |  | 60 | MO001044 | MO001044-010 | GLJ003 | 光亮卷前处理 模板 | 6700 | 2024-06-30 | 2024-06-30 | 2 | 2024-07-07 02:57:43 | 2024-07-07 03:55:24 | 江苏九天光电科技有限公司 | 197166 | 张兴华 |  |  | 0.15 | 9537 | 610 | 1 | JG1224060278 |  | 1 | K孔洞(48/52米传24毫米2个0.12,170米传20毫米0.15,277米传36毫米5个0.06-0.99,708米传7毫米0.03,820-841米传10-59毫米22个0.06-0.21平方毫米，尾部350米左右传5-8厘米粘钢折印) |  |  | 2508 | 10
最终平整 | JG1224060288 | JG1224060288 | 九天850平整 | 合格 | 让步接收 | 乙 | 钱九龙 | 7040 | 7020 | 0.9972 | 9580 | 0.15 | 610 | 平整 | 孔洞(8092/8102/8104米传353毫米3个0.42/0.75/0.72,8812米传544毫米1个0.15平方毫米），粘钢折印（尾1800米左右操5-7厘米) | 20100023 | 轧硬 | 0.4*610-SPCC | 30210011 | 光亮卷 | 0.15-SPCC |  | 60 | MO001042 | MO001042-011 | GLJ003 | 光亮卷前处理 模板 | 7145 | 2024-06-30 | 2024-06-30 | 2 | 2024-07-07 01:51:22 | 2024-07-07 02:57:18 | 江苏九天光电科技有限公司 | 197024 | 钱九龙 |  |  | 0.15 | 9550 | 610 | 1 | JG1224060288 |  | 1 | K孔洞(8092/8102/8104米传353毫米0.42/0.75/0.72,8812米传544毫米0.15平方毫米，尾部1800米左右操5-7厘米粘钢折印) | 是 | 是 | 5640 | 11
最终平整 | JG1224060295 | JG1224060295 | 九天850平整 | 合格 | 让步接收 | 乙 | 张兴华 | 6990 | 6960 | 0.9957 | 9560 | 0.15 | 610 | 平整 | 拉伸折印(尾部300米传3-5厘米) | 20100023 | 轧硬 | 0.4*610-SPCC | 30210011 | 光亮卷 | 0.15-SPCC |  | 60 | MO001042 | MO001042-016 | GLJ003 | 光亮卷前处理 模板 | 7100 | 2024-06-30 | 2024-06-30 | 2 | 2024-07-07 00:47:37 | 2024-07-07 01:51:06 | 江苏九天光电科技有限公司 | 197031 | 张兴华 |  |  | 0.15 | 9550 | 610 | 1 | JG1224060295 |  | 1 | L拉伸折印(尾部300米传3-5厘米拉伸折印) | 是 | 是 | 6230 | 16
最终平整 | JG1224060311 | JG1224060311 | 九天850平整 | 合格 | 合格品 | 甲 | 刘勇 | 7060 | 6990 | 0.9901 | 9560 | 0.15 | 610 | 平整 |  | 20100023 | 轧硬 | 0.4*610-SPCC | 30210011 | 光亮卷 | 0.15-SPCC |  | 60 | MO001042 | MO001042-012 | GLJ003 | 光亮卷前处理 模板 | 7140 | 2024-06-30 | 2024-06-30 | 2 | 2024-07-07 00:31:36 | 2024-07-07 00:34:12 | 江苏九天光电科技有限公司 | 197025 | 刘勇 |  |  | 0.15 | 9610 | 610 | 1 | JG1224060311 |  | 1 |  | 是 | 是 | 3220 | 12
最终平整 | JG1224060307 | JG1224060307 | 九天850平整 | 合格 | 合格品 | 甲 | 马晓飞 | 7050 | 7034 | 0.9977 | 9660 | 0.15 | 610 | 平整 |  | 20100023 | 轧硬 | 0.4*610-SPCC | 30210011 | 光亮卷 | 0.15-SPCC |  | 60 | MO001042 | MO001042-020 | GLJ003 | 光亮卷前处理 模板 | 7155 | 2024-06-30 | 2024-06-30 | 2 | 2024-07-06 23:43:28 | 2024-07-06 23:43:56 | 江苏九天光电科技有限公司 | 197035 | 马晓飞 |  |  | 0.15 | 9650 | 610 | 1 | JG1224060307 |  | 1 |  | 是 | 是 | 3219 | 20
最终平整 | JG1224060287 | JG1224060287 | 九天850平整 | 合格 | 合格品 | 甲 | 刘勇 | 7050 | 6946 | 0.9852 | 9550 | 0.155 | 610 | 平整 |  | 20100023 | 轧硬 | 0.4*610-SPCC | 30210011 | 光亮卷 | 0.15-SPCC |  | 60 | MO001042 | MO001042-010 | GLJ003 | 光亮卷前处理 模板 | 7150 | 2024-06-30 | 2024-06-30 | 2 | 2024-07-06 22:44:48 | 2024-07-06 22:45:39 | 江苏九天光电科技有限公司 | 197023 | 刘勇 |  |  | 0.15 | 9680 | 610 | 1 | JG1224060287 |  | 1 |  | 是 | 是 | 5505 | 10
最终平整 | JG1224060298 | JG1224060298 | 九天850平整 | 合格 | 合格品 | 甲 | 马晓飞 | 6628 | 6586 | 0.9937 | 9430 | 0.15 | 610 | 平整 |  | 20100023 | 轧硬 | 0.4*610-SPCC | 30210011 | 光亮卷 | 0.15-SPCC |  | 60 | MO001044 | MO001044-014 | GLJ003 | 光亮卷前处理 模板 | 6690 | 2024-06-30 | 2024-06-30 | 2 | 2024-07-06 21:34:36 | 2024-07-06 21:35:04 | 江苏九天光电科技有限公司 | 197170 | 马晓飞 |  |  | 0.15 | 9509 | 610 | 1 | JG1224060298 |  | 1 |  | 是 | 是 | 2696 | 14
最终平整 | JG12240603142 | JG1224060314 | 九天850平整 | 合格 | 让步接收 | 甲 | 刘勇 | 3075.22 | 3022 | 0.9827 | 6490 | 0.1 | 610 | 平整 | 孔洞(5566米传537毫米1个0.12,5568传537毫米1个0.15平方毫米),缩芯折印(尾部700米左右操作侧35CM左右) | 20100023 | 轧硬 | 0.4*610-SPCC | 30210015 | 光亮卷 | 0.1-SPCC |  | 60 | MO001043 | MO001043-024-02 | GLJ003 | 光亮卷前处理 模板 | 6295 | 2024-06-30 | 2024-06-30 | 2 | 2024-07-06 20:17:31 | 2024-07-06 20:20:24 | 江苏九天光电科技有限公司 |  | 刘勇 |  | 1 | 0.1 | 13370 | 610 | 1 | JG12240603142 |  | 1 | K孔洞(5566米传537毫米1个0.12,5568迷彩537毫米1个0.15平方毫米),Z折印(尾部700米左右操作侧35CM左右有来料缩芯折印) | 是 | 是 | 2384 | 24
最终平整 | JG12240603141 | JG1224060314 | 九天850平整 | 合格 | 合格品 | 甲 | 刘勇 | 3164.77 | 3110 | 0.9827 | 6650 | 0.1 | 610 | 平整 |  | 20100023 | 轧硬 | 0.4*610-SPCC | 30210015 | 光亮卷 | 0.1-SPCC |  | 60 | MO001043 | MO001043-024-01 | GLJ003 | 光亮卷前处理 模板 | 6295 | 2024-06-30 | 2024-06-30 | 2 | 2024-07-06 20:17:31 | 2024-07-06 20:20:24 | 江苏九天光电科技有限公司 |  | 刘勇 |  | 1 | 0.1 | 13370 | 610 | 1 | JG12240603141 |  | 1 |  | 是 | 是 | 2384 | 24
最终平整 | JG12240603232 | JG1224060323 | 九天850平整 | 合格 | 合格品 | 乙 | 张兴华 | 2868.84 | 2858 | 0.9962 | 6170 | 0.1 | 610 | 平整 |  | 20100023 | 轧硬 | 0.4*610-SPCC | 30210015 | 光亮卷 | 0.1-SPCC |  | 60 | MO001043 | MO001043-001-02 | GLJ003 | 光亮卷前处理 模板 | 5920 | 2024-06-30 | 2024-06-30 | 2 | 2024-07-06 13:28:17 | 2024-07-06 14:54:40 | 江苏九天光电科技有限公司 |  | 张兴华 |  | 1 | 0.1 | 12650 | 610 | 1 | JG12240603232 |  | 1 |  | 是 | 是 | 3055 | 1
最终平整 | JG12240603231 | JG1224060323 | 九天850平整 | 合格 | 合格品 | 乙 | 张兴华 | 2951.15 | 2940 | 0.9962 | 6300 | 0.1 | 610 | 平整 |  | 20100023 | 轧硬 | 0.4*610-SPCC | 30210015 | 光亮卷 | 0.1-SPCC |  | 60 | MO001043 | MO001043-001-01 | GLJ003 | 光亮卷前处理 模板 | 5920 | 2024-06-30 | 2024-06-30 | 2 | 2024-07-06 13:28:17 | 2024-07-06 14:54:40 | 江苏九天光电科技有限公司 |  | 张兴华 |  | 1 | 0.1 | 12650 | 610 | 1 | JG12240603231 |  | 1 |  | 是 | 是 | 3055 | 1
最终平整 | JG12240603372 | JG1224060337 | 九天850平整 | 合格 | 合格品 | 乙 | 钱九龙 | 3145.07 | 3138 | 0.9978 | 6790 | 0.1 | 610 | 平整 |  | 20100023 | 轧硬 | 0.4*610-SPCC | 30210015 | 光亮卷 | 0.1-SPCC |  | 60 | MO001043 | MO001043-013-02 | GLJ003 | 光亮卷前处理 模板 | 6315 | 2024-06-30 | 2024-06-30 | 2 | 2024-07-06 12:07:43 | 2024-07-06 13:27:28 | 江苏九天光电科技有限公司 |  | 钱九龙 |  | 1 | 0.1 | 13440 | 610 | 1 | JG12240603372 |  | 1 |  | 是 | 是 | 3367 | 13
最终平整 | JG12240603371 | JG1224060337 | 九天850平整 | 合格 | 合格品 | 乙 | 钱九龙 | 3076.92 | 3070 | 0.9978 | 6700 | 0.1 | 610 | 平整 |  | 20100023 | 轧硬 | 0.4*610-SPCC | 30210015 | 光亮卷 | 0.1-SPCC |  | 60 | MO001043 | MO001043-013-01 | GLJ003 | 光亮卷前处理 模板 | 6315 | 2024-06-30 | 2024-06-30 | 2 | 2024-07-06 12:07:43 | 2024-07-06 13:27:28 | 江苏九天光电科技有限公司 |  | 钱九龙 |  | 1 | 0.1 | 13440 | 610 | 1 | JG12240603371 |  | 1 |  | 是 | 是 | 3367 | 13
最终平整 | JG12240603482 | JG1224060348 | 九天850平整 | 合格 | 合格品 | 乙 | 张兴华 | 3111.99 | 3086 | 0.9916 | 6620 | 0.1 | 610 | 平整 |  | 20100023 | 轧硬 | 0.4*610-SPCC | 30210015 | 光亮卷 | 0.1-SPCC |  | 60 | MO001043 | MO001043-012-02 | GLJ003 | 光亮卷前处理 模板 | 6310 | 2024-06-30 | 2024-06-30 | 2 | 2024-07-06 10:15:32 | 2024-07-06 12:07:12 | 江苏九天光电科技有限公司 |  | 张兴华 |  | 1 | 0.1 | 13300 | 610 | 1 | JG12240603482 |  | 1 |  | 是 | 是 | 1749 | 12
最终平整 | JG12240603481 | JG1224060348 | 九天850平整 | 合格 | 合格品 | 乙 | 张兴华 | 3114 | 3088 | 0.9917 | 6610 | 0.1 | 610 | 平整 |  | 20100023 | 轧硬 | 0.4*610-SPCC | 30210015 | 光亮卷 | 0.1-SPCC |  | 60 | MO001043 | MO001043-012-01 | GLJ003 | 光亮卷前处理 模板 | 6310 | 2024-06-30 | 2024-06-30 | 2 | 2024-07-06 10:15:32 | 2024-07-06 12:07:12 | 江苏九天光电科技有限公司 |  | 张兴华 |  | 1 | 0.1 | 13300 | 610 | 1 | JG12240603481 |  | 1 |  | 是 | 是 | 1749 | 12
最终平整 | JG12240602182 | JG1224060218 | 九天850平整 | 合格 | 合格品 | 乙 | 张兴华 | 3032.78 | 3000 | 0.9892 | 5510 | 0.1 | 710 | 平整 |  | 20100028 | 轧硬 | 0.4*710-SPCC | 30210015 | 光亮卷 | 0.1-SPCC |  | 60 | MO000752 | MO000752-008-02 | GLJ002 | 东方光亮卷前处理（0.4轧0.1mm) | 5695 | 2024-06-16 | 2024-06-16 | 2 | 2024-07-06 08:44:10 | 2024-07-06 10:15:18 | 江苏九天光电科技有限公司 |  | 张兴华 |  | 1 | 0.1 | 10190 | 710 | 1 | JG12240602182 |  | 1 |  | 是 | 是 | 1550 | 8
最终平整 | JG12240602181 | JG1224060218 | 九天850平整 | 合格 | 合格品 | 乙 | 张兴华 | 2517.21 | 2490 | 0.9892 | 4600 | 0.1 | 710 | 平整 |  | 20100028 | 轧硬 | 0.4*710-SPCC | 30210015 | 光亮卷 | 0.1-SPCC |  | 60 | MO000752 | MO000752-008-01 | GLJ002 | 东方光亮卷前处理（0.4轧0.1mm) | 5695 | 2024-06-16 | 2024-06-16 | 2 | 2024-07-06 08:44:10 | 2024-07-06 10:15:18 | 江苏九天光电科技有限公司 |  | 张兴华 |  | 1 | 0.1 | 10190 | 710 | 1 | JG12240602181 |  | 1 |  | 是 | 是 | 1550 | 8
最终平整 | JG1224060184 | JG1224060184 | 九天850平整 | 合格 | 让步接收 | 甲 | 马晓飞 | 6700 | 6634 | 0.9901 | 12140 | 0.1 | 710 | 平整 | 孔洞(4651米传41毫米1个0.27平方毫米) | 20100028 | 轧硬 | 0.4*710-SPCC | 30210015 | 光亮卷 | 0.1-SPCC |  | 60 | MO000753 | MO000753-003 | GLJ002 | 东方光亮卷前处理（0.4轧0.1mm) | 6840 | 2024-06-16 | 2024-06-16 | 2 | 2024-07-06 07:15:05 | 2024-07-06 07:16:10 | 江苏九天光电科技有限公司 | 187223 | 马晓飞 |  |  | 0.1 | 12200 | 710 | 1 | JG1224060184 |  | 1 | K孔洞(4651米传41毫米1个0.27平方毫米) | 是 | 是 | 5727 | 3
最终平整 | JG1224060232 | JG1224060232 | 九天850平整 | 合格 | 让步接收 | 甲 | 刘勇 | 7100 | 7062 | 0.9946 | 12760 | 0.1 | 710 | 平整 | 挫伤(12220/12430米),拉伸折印(尾部1400米左右传35cm左右偶有) | 20100028 | 轧硬 | 0.4*710-SPCC | 30210015 | 光亮卷 | 0.1-SPCC |  | 60 | MO000754 | MO000754-010 | GLJ002 | 东方光亮卷前处理（0.4轧0.1mm) | 7255 | 2024-06-16 | 2024-06-16 | 2 | 2024-07-06 06:07:25 | 2024-07-06 06:08:48 | 江苏九天光电科技有限公司 | 187275 | 刘勇 |  |  | 0.1 | 12814 | 710 | 1 | JG1224060232 |  | 1 | C挫伤(12220/12430米),L拉伸折印(尾部1400米左右偶有) | 是 | 是 | 5507 | 10
最终平整 | JG1224060178 | JG1224060178 | 九天850平整 | 返工 | 返工 | 甲 | 马晓飞 | 6650 | 6612 | 0.9943 | 12080 | 0.1 | 710 | 平整 | K孔洞(9903-9906米传37-100毫米11个0.03-5.53平方毫米),C挫伤(9720米) | 20100028 | 轧硬 | 0.4*710-SPCC | 30210015 | 光亮卷 | 0.1-SPCC |  | 60 | MO000917 | MO000917-001 | GLJ003 | 光亮卷前处理 模板 | 6790 | 2024-06-24 | 2024-06-24 | 2 | 2024-07-06 04:30:49 | 2024-07-06 04:32:16 | 江苏九天光电科技有限公司 | 192599 | 马晓飞 |  |  | 0.1 | 12155 | 710 | 1 | JG1224060178 |  | 1 | K孔洞(9903-9906米传37-100毫米11个0.03-5.53平方毫米),C挫伤(9720米) |  |  |  | 1
最终平整 | JG12240601202 | JG1224060120 | 九天850平整 | 合格 | 让步接收 | 甲 | 刘勇 | 6580 | 6540 | 0.9939 | 11940 | 0.1 | 710 | 平整 | 尾400米传24cm左右拉伸折印 | 20100028 | 轧硬 | 0.4*710-SPCC | 30210015 | 光亮卷 | 0.1-SPCC |  | 60 | MO000677 | MO000677-006-02 | GLJ002 | 东方光亮卷前处理（0.4轧0.1mm) | 13555 | 2024-06-07 | 2024-06-07 | 2 | 2024-07-06 03:13:09 | 2024-07-06 03:13:40 | 江苏九天光电科技有限公司 | 177967 | 刘勇 |  |  | 0.1 | 12000 | 710 | 1 | JG12240601202 |  | 1 |  | 是 | 是 | 3812 | 6
最终平整 | JG1224060226 | JG1224060226 | 九天850平整 | 合格 | 合格品 | 甲 | 马晓飞 | 5620 | 5572 | 0.9915 | 10240 | 0.1 | 710 | 平整 |  | 20100028 | 轧硬 | 0.4*710-SPCC | 30210015 | 光亮卷 | 0.1-SPCC |  | 60 | MO000752 | MO000752-004 | GLJ002 | 东方光亮卷前处理（0.4轧0.1mm) | 5710 | 2024-06-16 | 2024-06-16 | 2 | 2024-07-06 01:52:26 | 2024-07-06 01:58:35 | 江苏九天光电科技有限公司 | 187214 | 马晓飞 |  |  | 0.1 | 10280 | 710 | 1 | JG1224060226 |  | 1 |  | 是 | 是 | 5691 | 4
最终平整 | JG1224060205 | JG1224060205 | 九天850平整 | 合格 | 让步接收 | 甲 | 刘勇 | 5580 | 5526 | 0.9903 | 10230 | 0.1 | 710 | 平整 | 孔洞(321米传263毫米1个0.15,325米传263/294毫米2个0.15/0.12,1120/1124/1124米传450毫米3个0.39/0.24/0.15平方毫米),缩芯折印(尾部500米左右传动侧36CM左右) | 20100028 | 轧硬 | 0.4*710-SPCC | 30210015 | 光亮卷 | 0.1-SPCC |  | 60 | MO000752 | MO000752-005 | GLJ002 | 东方光亮卷前处理（0.4轧0.1mm) | 5715 | 2024-06-16 | 2024-06-16 | 2 | 2024-07-06 00:40:13 | 2024-07-06 00:43:30 | 江苏九天光电科技有限公司 | 187215 | 刘勇 |  |  | 0.1 | 10260 | 710 | 1 | JG1224060205 |  | 1 | K孔洞(321米传263毫米1个0.15,325米传2633/294毫米2个0.15/0.12,1120-1124米传450毫米3个0.39/0.24/0.15平方毫米),S缩芯(尾部500米左右传动侧36CM左右有缩芯折印) | 是 | 是 | 5673 | 5
最终平整 | JG12240602302 | JG1224060230 | 九天850平整 | 合格 | 合格品 | 乙 | 张兴华 | 5450 | 3610 | 0.6624 | 6620 | 0.1 | 710 | 平整 |  | 20100028 | 轧硬 | 0.4*710-SPCC | 30210015 | 光亮卷 | 0.1-SPCC |  | 60 | MO000752 | MO000752-002-02 | GLJ002 | 东方光亮卷前处理（0.4轧0.1mm) | 5715 | 2024-06-16 | 2024-06-16 | 2 | 2024-07-05 16:46:03 | 2024-07-05 17:47:09 | 江苏九天光电科技有限公司 |  | 张兴华 |  | 1 | 0.1 | 9950 | 710 | 1 | JG12240602302 |  | 1 |  | 是 | 是 | 2994 | 2
最终平整 | JG12240602301 | JG1224060230 | 九天850平整 | 合格 | 合格品 | 乙 | 张兴华 | 1793.02 | 1770 | 0.9872 | 3260 | 0.1 | 710 | 平整 |  | 20100028 | 轧硬 | 0.4*710-SPCC | 30210015 | 光亮卷 | 0.1-SPCC |  | 60 | MO000752 | MO000752-002-01 | GLJ002 | 东方光亮卷前处理（0.4轧0.1mm) | 5715 | 2024-06-16 | 2024-06-16 | 2 | 2024-07-05 16:46:03 | 2024-07-05 17:47:09 | 江苏九天光电科技有限公司 |  | 张兴华 |  | 1 | 0.1 | 9950 | 710 | 1 | JG12240602301 |  | 1 |  | 是 | 是 | 2994 | 2
最终平整 | JG12240602222 | JG1224060222 | 九天850平整 | 合格 | 合格品 | 乙 | 钱九龙 | 2378.52 | 2360 | 0.9922 | 4290 | 0.1 | 710 | 平整 |  | 20100028 | 轧硬 | 0.4*710-SPCC | 30210015 | 光亮卷 | 0.1-SPCC |  | 60 | MO000753 | MO000753-009-02 | GLJ002 | 东方光亮卷前处理（0.4轧0.1mm) | 6815 | 2024-06-16 | 2024-06-16 | 2 | 2024-07-05 15:25:35 | 2024-07-05 16:45:44 | 江苏九天光电科技有限公司 |  | 钱九龙 |  | 1 | 0.1 | 11600 | 710 | 1 | JG12240602222 |  | 1 |  | 是 | 是 | 2840 | 9
最终平整 | JG12240602221 | JG1224060222 | 九天850平整 | 合格 | 让步接收 | 乙 | 钱九龙 | 6420 | 4010 | 0.6246 | 7260 | 0.1 | 710 | 平整 | K孔洞(173-275米传650-687毫米共10个0.09-0.21（夹纸），524米传669毫米0.15,528米传687毫米0.12,1923-1939米（夹纸）传697毫米10个0.06-0.36,1935米传692毫米0.12平方毫米)。内275米（夹纸）作废带，下道剪下退平整。 | 20100028 | 轧硬 | 0.4*710-SPCC | 30210015 | 光亮卷 | 0.1-SPCC |  | 60 | MO000753 | MO000753-009-01 | GLJ002 | 东方光亮卷前处理（0.4轧0.1mm) | 6815 | 2024-06-16 | 2024-06-16 | 2 | 2024-07-05 15:25:35 | 2024-07-05 16:45:44 | 江苏九天光电科技有限公司 |  | 钱九龙 |  | 1 | 0.1 | 11600 | 710 | 1 | JG12240602221 |  | 1 | K孔洞(173米传665毫米0.15,241-275米标记传650-687毫米8个0.09-0.211，524米传669毫米0.15,528米传687毫米0.12,1923-1939米标记传692-697毫米11个0.06-0.36平方毫米) | 是 | 是 | 2840 | 9
最终平整 | JG1224060225 | JG1224060225 | 九天850平整 | 合格 | 让步接收 | 乙 | 钱九龙 | 5570 | 5540 | 0.9946 | 10100 | 0.1 | 710 | 平整 | 孔洞(119米传487毫米1个0.18,282/290米传664毫米2个0.18/0.3,6739米传220毫米1个0.39平方毫米) | 20100028 | 轧硬 | 0.4*710-SPCC | 30210015 | 光亮卷 | 0.1-SPCC |  | 60 | MO000752 | MO000752-003 | GLJ002 | 东方光亮卷前处理（0.4轧0.1mm) | 5705 | 2024-06-16 | 2024-06-16 | 2 | 2024-07-05 14:10:27 | 2024-07-05 15:24:46 | 江苏九天光电科技有限公司 | 187213 | 钱九龙 |  |  | 0.1 | 10100 | 710 | 1 | JG1224060225 |  | 1 | K孔洞(119米传487毫米0.18,282/290米传664毫米0.18/0.3,6739米传220毫米0.39平方毫米) | 是 | 是 | 5879 | 3
最终平整 | JG12240600011 | JG1224060001 | 九天850平整 | 合格 | 合格品 | 乙 | 张兴华 | 5750 | 5710 | 0.993 | 10340 | 0.1 | 710 | 平整 |  | 20100028 | 轧硬 | 0.4*710-SPCC | 30210015 | 光亮卷 | 0.1-SPCC |  | 60 | MO000633 | MO000633-001-01 | GLJ002 | 东方光亮卷前处理（0.4轧0.1mm) | 13600 | 2024-06-04 | 2024-06-04 | 2 | 2024-07-05 13:00:15 | 2024-07-05 14:10:07 | 江苏九天光电科技有限公司 | 161024 | 张兴华 |  |  | 0.1 | 10360 | 710 | 1 | JG12240600011 |  | 1 |  | 是 | 是 | 6046 | 1
最终平整 | JG1224060229 | JG1224060229 | 九天850平整 | 合格 | 合格品 | 乙 | 钱九龙 | 5610 | 5570 | 0.9929 | 10110 | 0.1 | 710 | 平整 |  | 20100028 | 轧硬 | 0.4*710-SPCC | 30210015 | 光亮卷 | 0.1-SPCC |  | 60 | MO000752 | MO000752-001 | GLJ002 | 东方光亮卷前处理（0.4轧0.1mm) | 5710 | 2024-06-16 | 2024-06-16 | 2 | 2024-07-05 12:14:44 | 2024-07-05 12:59:55 | 江苏九天光电科技有限公司 | 187211 | 钱九龙 |  |  | 0.1 | 10110 | 710 | 1 | JG1224060229 |  | 1 |  | 是 | 是 | 5860 | 1
最终平整 | JG12240601131 | JG1224060113 | 九天850平整 | 合格 | 合格品 | 乙 | 张兴华 | 5750 | 5730 | 0.9965 | 10440 | 0.1 | 710 | 平整 |  | 20100028 | 轧硬 | 0.4*710-SPCC | 30210015 | 光亮卷 | 0.1-SPCC |  | 60 | MO000678 | MO000678-001-01 | GLJ002 | 东方光亮卷前处理（0.4轧0.1mm) | 13230 | 2024-06-07 | 2024-06-07 | 2 | 2024-07-05 10:47:26 | 2024-07-05 12:14:23 | 江苏九天光电科技有限公司 | 177968 | 张兴华 |  |  | 0.1 | 10460 | 710 | 1 | JG12240601131 |  | 1 |  | 是 | 是 | 4842 | 1
最终平整 | JG1224060206 | JG1224060206 | 九天850平整 | 合格 | 合格品 | 乙 | 钱九龙 | 5570 | 5550 | 0.9964 | 10230 | 0.1 | 710 | 平整 |  | 20100028 | 轧硬 | 0.4*710-SPCC | 30210015 | 光亮卷 | 0.1-SPCC |  | 60 | MO000752 | MO000752-006 | GLJ002 | 东方光亮卷前处理（0.4轧0.1mm) | 5705 | 2024-06-16 | 2024-06-16 | 2 | 2024-07-05 09:43:15 | 2024-07-05 10:47:09 | 江苏九天光电科技有限公司 | 187216 | 钱九龙 |  |  | 0.1 | 10230 | 710 | 1 | JG1224060206 |  | 1 |  | 是 | 是 | 5869 | 6
最终平整 | JG1224060210 | JG1224060210 | 九天850平整 | 合格 | 合格品 | 乙 | 张兴华 | 5530 | 5490 | 0.9928 | 10040 | 0.1 | 710 | 平整 |  | 20100028 | 轧硬 | 0.4*710-SPCC | 30210015 | 光亮卷 | 0.1-SPCC |  | 60 | MO000752 | MO000752-010 | GLJ002 | 东方光亮卷前处理（0.4轧0.1mm) | 5710 | 2024-06-16 | 2024-06-16 | 2 | 2024-07-05 08:34:24 | 2024-07-05 09:42:58 | 江苏九天光电科技有限公司 | 187220 | 张兴华 |  |  | 0.1 | 10050 | 710 | 1 | JG1224060210 |  | 1 |  | 是 | 是 | 5631 | 10
最终平整 | JG1224060228 | JG1224060228 | 九天850平整 | 合格 | 合格品 | 甲 | 刘勇 | 6410 | 6360 | 0.9922 | 11550 | 0.1 | 710 | 平整 |  | 20100028 | 轧硬 | 0.4*710-SPCC | 30210015 | 光亮卷 | 0.1-SPCC |  | 60 | MO000754 | MO000754-008 | GLJ002 | 东方光亮卷前处理（0.4轧0.1mm) | 7740 | 2024-06-16 | 2024-06-16 | 2 | 2024-07-05 08:04:31 | 2024-07-05 08:04:51 | 江苏九天光电科技有限公司 | 187273 | 刘勇 |  |  | 0.1 | 11691 | 710 | 1 | JG1224060228 |  | 1 |  | 是 | 是 | 5778 | 8
最终平整 | JG00240600661 | JG0024060066 | 九天850平整 | 合格 | 合格品 | 甲 | 刘勇 | 3515.15 | 3474 | 0.9883 | 6700 | 0.11 | 610 | 宁波雅歌基板 |  | 20100082 | 轧硬 | 0.6*610-SPCC | 30210003 | 光亮卷 | 0.11-SPCC |  | 60 | MO000959 | MO000959-002-01 | GLJ003 | 光亮卷前处理 模板 | 7110 | 2024-06-25 | 2024-06-25 | 2 | 2024-07-05 04:42:44 | 2024-07-05 04:43:21 | 江苏九天光电科技有限公司 |  | 刘勇 |  | 1 | 0.11 | 13486 | 610 | 1 | JG00240600661 |  | 1 |  | 是 | 是 | 1490 | 2
最终平整 | JG00240600662 | JG0024060066 | 九天850平整 | 合格 | 合格品 | 甲 | 刘勇 | 3488.84 | 3448 | 0.9883 | 6610 | 0.11 | 610 | 宁波雅歌基板 |  | 20100082 | 轧硬 | 0.6*610-SPCC | 30210003 | 光亮卷 | 0.11-SPCC |  | 60 | MO000959 | MO000959-002-02 | GLJ003 | 光亮卷前处理 模板 | 7110 | 2024-06-25 | 2024-06-25 | 2 | 2024-07-05 04:42:44 | 2024-07-05 04:43:21 | 江苏九天光电科技有限公司 |  | 刘勇 |  | 1 | 0.11 | 13486 | 610 | 1 | JG00240600662 |  | 1 |  | 是 | 是 | 1490 | 2
最终平整 | JG00240600651 | JG0024060065 | 九天850平整 | 其他入库 | 返工 | 甲 | 马晓飞 | 3508.03 | 3490 | 0.9949 | 6750 | 0.11 | 610 | 宁波雅歌基板 | K孔洞(209/219米传46毫米2个0.12,253米传597毫米1个0.15,559米传4.8毫米1个0.18,635米传20毫米1个0.12,903米传11毫米1个0.15,917米传4/6/11/31/33/34毫米6个0.06-0.12,2968米传2毫米1个0.15,2972米传13毫米1个0.12平方毫米 )。内917米并入二级品。 | 20100082 | 轧硬 | 0.6*610-SPCC | 30210003 | 光亮卷 | 0.11-SPCC |  | 60 | MO000959 | MO000959-001-01 | GLJ003 | 光亮卷前处理 模板 | 7105 | 2024-06-25 | 2024-06-25 | 2 | 2024-07-05 03:07:38 | 2024-07-05 03:10:38 | 江苏九天光电科技有限公司 |  | 马晓飞 |  | 1 | 0.11 | 13550 | 610 | 1 | JG00240600651 |  | 1 | K孔洞(209/219米传46毫米2个0.12,253米传597毫米1个0.15,559米传4.8毫米1个0.18,635米传20毫米1个0.12,903米传11毫米1个0.15,917米传4-34毫米5个0.06-0.12,2968米传2毫米1个0.15,2972米传13毫米1个0.12平方毫米 ) | 是 | 是 | 1453 | 1
最终平整 | JG00240600652 | JG0024060065 | 九天850平整 | 合格 | 合格品 | 甲 | 马晓飞 | 3493.96 | 3476 | 0.9949 | 6700 | 0.11 | 610 | 宁波雅歌基板 |  | 20100082 | 轧硬 | 0.6*610-SPCC | 30210003 | 光亮卷 | 0.11-SPCC |  | 60 | MO000959 | MO000959-001-02 | GLJ003 | 光亮卷前处理 模板 | 7105 | 2024-06-25 | 2024-06-25 | 2 | 2024-07-05 03:07:38 | 2024-07-05 03:10:38 | 江苏九天光电科技有限公司 |  | 马晓飞 |  | 1 | 0.11 | 13550 | 610 | 1 | JG00240600652 |  | 1 |  | 是 | 是 | 1453 | 1
最终平整 | JG00240600691 | JG0024060069 | 九天850平整 | 合格 | 让步接收 | 甲 | 刘勇 | 3508.03 | 3472 | 0.9897 | 6700 | 0.11 | 610 | 宁波雅歌基板 | K孔洞(47米传3毫米1个0.12,453米传28毫米1个0.09平方毫米) | 20100082 | 轧硬 | 0.6*610-SPCC | 30210003 | 光亮卷 | 0.11-SPCC |  | 60 | MO000959 | MO000959-003-01 | GLJ003 | 光亮卷前处理 模板 | 7105 | 2024-06-25 | 2024-06-25 | 2 | 2024-07-05 01:25:50 | 2024-07-05 01:27:54 | 江苏九天光电科技有限公司 |  | 刘勇 |  | 1 | 0.11 | 13500 | 610 | 1 | JG00240600691 |  | 1 | K孔洞(47米传3毫米1个0.12,453米传28毫米1个0.09平方毫米) | 是 | 是 | 1465 | 3
最终平整 | JG00240600692 | JG0024060069 | 九天850平整 | 合格 | 让步接收 | 甲 | 刘勇 | 3501.96 | 3466 | 0.9897 | 6660 | 0.11 | 610 | 宁波雅歌基板 | K孔洞(6385米传29毫米2个0.18/0.12平方毫米) | 20100082 | 轧硬 | 0.6*610-SPCC | 30210003 | 光亮卷 | 0.11-SPCC |  | 60 | MO000959 | MO000959-003-02 | GLJ003 | 光亮卷前处理 模板 | 7105 | 2024-06-25 | 2024-06-25 | 2 | 2024-07-05 01:25:50 | 2024-07-05 01:27:54 | 江苏九天光电科技有限公司 |  | 刘勇 |  | 1 | 0.11 | 13500 | 610 | 1 | JG00240600692 |  | 1 | K孔洞(6385米传29毫米2个0.18/0.12平方毫米) | 是 | 是 | 1465 | 3
最终平整 | JG00240600551 | JG0024060055 | 九天850平整 | 合格 | 协议品 | 乙 | 张兴华 | 761.74 | 758 | 0.9951 | 1600 | 0.1 | 610 |  | 短带 | 20100023 | 轧硬 | 0.4*610-SPCC | 30210015 | 光亮卷 | 0.1-SPCC |  | 61 | MO000805 | MO000805-001-01 | GLJ002 | 东方光亮卷前处理（0.4轧0.1mm) | 6210 | 2024-06-19 | 2024-06-19 | 2 | 2024-07-04 13:21:32 | 2024-07-04 16:25:51 | 江苏九天光电科技有限公司 |  | 张兴华 |  | 1 | 0.1 | 13140 | 610 | 1 | JG00240600551 |  | 1 |  | 是 | 是 | 2171 | 1
最终平整 | JG00240600552 | JG0024060055 | 九天850平整 | 合格 | 合格品 | 乙 | 张兴华 | 2904.25 | 2890 | 0.9951 | 6230 | 0.1 | 610 |  |  | 20100023 | 轧硬 | 0.4*610-SPCC | 30210015 | 光亮卷 | 0.1-SPCC |  | 61 | MO000805 | MO000805-001-02 | GLJ002 | 东方光亮卷前处理（0.4轧0.1mm) | 6210 | 2024-06-19 | 2024-06-19 | 2 | 2024-07-04 13:21:32 | 2024-07-04 16:25:51 | 江苏九天光电科技有限公司 |  | 张兴华 |  | 1 | 0.1 | 13140 | 610 | 1 | JG00240600552 |  | 1 |  | 是 | 是 | 2171 | 1
最终平整 | JG00240600553 | JG0024060055 | 九天850平整 | 合格 | 合格品 | 乙 | 张兴华 | 2444 | 2432 | 0.9951 | 5250 | 0.1 | 610 |  |  | 20100023 | 轧硬 | 0.4*610-SPCC | 30210015 | 光亮卷 | 0.1-SPCC |  | 61 | MO000805 | MO000805-001-03 | GLJ002 | 东方光亮卷前处理（0.4轧0.1mm) | 6210 | 2024-06-19 | 2024-06-19 | 2 | 2024-07-04 13:21:32 | 2024-07-04 16:25:51 | 江苏九天光电科技有限公司 |  | 张兴华 |  | 1 | 0.1 | 13140 | 610 | 1 | JG00240600553 |  | 1 |  | 是 | 是 | 2171 | 1
最终平整 | JG00240600701 | JG0024060070 | 九天850平整 | 合格 | 合格品 | 乙 | 钱九龙 | 3509.01 | 3490 | 0.9946 | 6700 | 0.11 | 610 | 宁波雅歌基板 | 整卷公差0.108-0.116。内圈0.117 | 20100082 | 轧硬 | 0.6*610-SPCC | 30210003 | 光亮卷 | 0.11-SPCC |  | 60 | MO000959 | MO000959-004-01 | GLJ003 | 光亮卷前处理 模板 | 7110 | 2024-06-25 | 2024-06-25 | 2 | 2024-07-04 13:22:15 | 2024-07-04 14:59:51 | 江苏九天光电科技有限公司 |  | 钱九龙 |  | 1 | 0.11 | 13450 | 610 | 1 | JG00240600701 |  | 1 |  | 是 | 是 | 1640 | 4
最终平整 | JG00240600702 | JG0024060070 | 九天850平整 | 合格 | 合格品 | 乙 | 钱九龙 | 3504.98 | 3486 | 0.9946 | 6690 | 0.11 | 610 | 宁波雅歌基板 | 整卷公差0.108-0.116 | 20100082 | 轧硬 | 0.6*610-SPCC | 30210003 | 光亮卷 | 0.11-SPCC |  | 60 | MO000959 | MO000959-004-02 | GLJ003 | 光亮卷前处理 模板 | 7110 | 2024-06-25 | 2024-06-25 | 2 | 2024-07-04 13:22:15 | 2024-07-04 14:59:51 | 江苏九天光电科技有限公司 |  | 钱九龙 |  | 1 | 0.11 | 13450 | 610 | 1 | JG00240600702 |  | 1 |  | 是 | 是 | 1640 | 4
最终平整 | JG0024060080 | JG0024060080 | 九天800平整 | 合格 | 让步接收 | 甲 | 唐斌 | 6532 | 6480 | 0.992 | 9360 | 0.15 | 610 | 平整 | K孔洞(193米操25毫米1个0.19,9232/9240米操259毫米3个3.09/1.5/1.99,9247米操474毫米1个0.9平方毫米) | 20100082 | 轧硬 | 0.6*610-SPCC | 30210011 | 光亮卷 | 0.15-SPCC |  | 60 | MO000969 | MO000969-004 | GLJ003 | 光亮卷前处理 模板 | 6620 | 2024-06-25 | 2024-06-25 | 2 | 2024-07-04 14:48:43 | 2024-07-04 14:52:15 | 江苏九天光电科技有限公司 | 193545 | 唐斌 |  |  | 0.15 | 9455 | 610 | 1 | JG0024060080 |  | 1 | K孔洞(193米操25毫米孔洞面积0.19,9232,9240米操259毫米孔洞面积3.09,1.5,1.99,9247米操474毫米孔洞面积0.9) | 是 | 是 | 2993 | 4
最终平整 | JG0024060079 | JG0024060079 | 九天800平整 | 合格 | 让步接收 | 甲 | 朱俊 | 6526 | 6490 | 0.9945 | 9310 | 0.15 | 610 | 平整 | K孔洞(292/301米操24毫米2个0.11/0.16,4541/4552米操506毫米2个0.3/0.33,9142/9192米操560/44毫米分别0.49/0.98平方毫米) | 20100082 | 轧硬 | 0.6*610-SPCC | 30210011 | 光亮卷 | 0.15-SPCC |  | 60 | MO000969 | MO000969-003 | GLJ003 | 光亮卷前处理 模板 | 6620 | 2024-06-25 | 2024-06-25 | 2 | 2024-07-04 14:03:52 | 2024-07-04 14:06:46 | 江苏九天光电科技有限公司 | 193544 | 朱俊 |  |  | 0.15 | 9387 | 610 | 1 | JG0024060079 |  | 1 | K孔洞(292,301米操24毫米孔洞面积0.11,0.16,4541,4552米操506毫米孔洞面积0.3,0.33,9142,9192米操560,44毫米孔洞面积0.49,0.98) | 是 | 是 | 3029 | 3
最终平整 | JG12240601811 | JG1224060181 | 九天850平整 | 合格 | 让步接收 | 乙 | 张兴华 | 6520 | 6120 | 0.9387 | 11180 | 0.1 | 710 |  | K孔洞(1801-1814米操4/38/39/43毫米有8个0.18-0.3平方毫米) | 20100028 | 轧硬 | 0.4*710-SPCC | 30210015 | 光亮卷 | 0.1-SPCC |  | 61 | MO000753 | MO000753-001-01 | GLJ002 | 东方光亮卷前处理（0.4轧0.1mm) | 6810 | 2024-06-16 | 2024-06-16 | 2 | 2024-07-04 13:17:23 | 2024-07-04 13:20:35 | 江苏九天光电科技有限公司 |  | 张兴华 |  | 1 | 0.1 | 11900 | 710 | 1 | JG12240601811 |  | 1 | K孔洞(1801-1812米操4/38/39/43毫米有8个0.18-0.3平方毫米) | 是 | 是 | 2621 | 1
最终平整 | JG12240601812 | JG1224060181 | 九天850平整 | 合格 | 报废品 | 乙 | 张兴华 | 400 | 400 | 1 | 720 | 0.1 | 710 |  | 短带二级品（来料板型差平后松花印重分包) | 20100028 | 轧硬 | 0.4*710-SPCC | 30210015 | 光亮卷 | 0.1-SPCC |  | 61 | MO000753 | MO000753-001-02 | GLJ002 | 东方光亮卷前处理（0.4轧0.1mm) | 6810 | 2024-06-16 | 2024-06-16 | 2 | 2024-07-04 13:17:23 | 2024-07-04 13:20:35 | 江苏九天光电科技有限公司 |  | 张兴华 |  | 1 | 0.1 | 11900 | 710 | 1 | JG12240601812 |  | 1 |  | 是 | 是 | 2621 | 1
平整翻包 | JG12240601931 | JG1224060193 | 九天850平整 | 合格 | 报废品 | 乙 | 钱九龙 | 812 | 812 | 1 | 1390 | 0.1 | 710 |  | 短带二级品（不规则位置孔洞1145个） | 20100028 | 轧硬 | 0.4*710-SPCC | 30210015 | 光亮卷 | 0.1-SPCC |  | 70 | MO000753 | MO000753-012-01 | GLJ002 | 东方光亮卷前处理（0.4轧0.1mm) | 6805 | 2024-06-16 | 2024-06-16 | 2 | 2024-07-04 13:14:00 | 2024-07-04 13:16:50 | 江苏九天光电科技有限公司 |  | 钱九龙 |  | 1 | 0.1 | 11700 | 710 | 1 | JG12240601931 |  | 1 |  | 是 | 是 | 1658 | 12
平整翻包 | JG12240601932 | JG1224060193 | 九天850平整 | 合格 | 让步接收 | 乙 | 钱九龙 | 6400 | 5210 | 0.8141 | 9500 | 0.1 | 710 |  | 孔洞（10-8258米操5-135毫米共96个0.09-0.54平方毫米） | 20100028 | 轧硬 | 0.4*710-SPCC | 30210015 | 光亮卷 | 0.1-SPCC |  | 70 | MO000753 | MO000753-012-02 | GLJ002 | 东方光亮卷前处理（0.4轧0.1mm) | 6805 | 2024-06-16 | 2024-06-16 | 2 | 2024-07-04 13:14:00 | 2024-07-04 13:16:50 | 江苏九天光电科技有限公司 |  | 钱九龙 |  | 1 | 0.1 | 11700 | 710 | 1 | JG12240601932 |  | 1 |  | 是 | 是 | 1658 | 12
平整翻包 | JG12240601933 | JG1224060193 | 九天850平整 | 合格 | 报废品 | 乙 | 钱九龙 | 378 | 378 | 1 | 700 | 0.1 | 710 |  | 短带二级品（来料板型差平后松花印重分包） | 20100028 | 轧硬 | 0.4*710-SPCC | 30210015 | 光亮卷 | 0.1-SPCC |  | 70 | MO000753 | MO000753-012-03 | GLJ002 | 东方光亮卷前处理（0.4轧0.1mm) | 6805 | 2024-06-16 | 2024-06-16 | 2 | 2024-07-04 13:14:00 | 2024-07-04 13:16:50 | 江苏九天光电科技有限公司 |  | 钱九龙 |  | 1 | 0.1 | 11700 | 710 | 1 | JG12240601933 |  | 1 |  | 是 | 是 | 1658 | 12
最终平整 | JG0024060075 | JG0024060075 | 九天850平整 | 合格 | 合格品 | 乙 | 张兴华 | 6514 | 6480 | 0.9948 | 9390 | 0.15 | 610 | 平整 |  | 20100082 | 轧硬 | 0.6*610-SPCC | 30210011 | 光亮卷 | 0.15-SPCC |  | 60 | MO000969 | MO000969-007 | GLJ003 | 光亮卷前处理 模板 | 6625 | 2024-06-25 | 2024-06-25 | 2 | 2024-07-04 10:30:28 | 2024-07-04 13:12:42 | 江苏九天光电科技有限公司 | 193548 | 张兴华 |  |  | 0.15 | 9388 | 610 | 1 | JG0024060075 |  | 1 |  | 是 | 是 | 3060 | 7
最终平整 | JG0024060001 | JG0024060001 | 九天850平整 | 合格 | 合格品 | 乙 | 钱九龙 | 5040 | 5020 | 0.996 | 7080 | 0.15 | 610 | 平整 |  | 20100023 | 轧硬 | 0.4*610-SPCC | 30210011 | 光亮卷 | 0.15-SPCC |  | 60 | MO000673 | MO000673-001 | GLJ004 | 东方光亮卷前处理0.4轧0.15 | 5100 | 2024-06-06 | 2024-06-06 | 2 | 2024-07-04 09:47:43 | 2024-07-04 10:30:06 | 江苏九天光电科技有限公司 | 161855 | 钱九龙 |  |  | 0.15 | 7100 | 610 | 1 | JG0024060001 |  | 1 |  | 是 | 是 | 6608 | 1
最终平整 | JG0024060072 | JG0024060072 | 九天850平整 | 合格 | 合格品 | 乙 | 张兴华 | 5050 | 5010 | 0.9921 | 7180 | 0.15 | 610 | 平整 |  | 20100082 | 轧硬 | 0.6*610-SPCC | 30210011 | 光亮卷 | 0.15-SPCC |  | 60 | MO000961 | MO000961-004 | GLJ003 | 光亮卷前处理 模板 | 5115 | 2024-06-25 | 2024-06-25 | 2 | 2024-07-04 08:40:54 | 2024-07-04 09:47:13 | 江苏九天光电科技有限公司 | 193345 | 张兴华 |  |  | 0.15 | 7202 | 610 | 1 | JG0024060072 |  | 1 |  | 是 | 是 | 5831 | 4
最终平整 | JG122406011911 | JG1224060119 | 九天850平整 | 合格 | 让步接收 | 甲 | 刘勇 | 3269.87 | 3308 | 1.0117 | 6100 | 0.1 | 710 | 平整 | 孔洞(205米传563/691毫米2个0.03/0.12，210米传563/570/630毫米3个0.12-0.18,209米传575毫米1个0.09平方毫米已夹纸，1040米传11毫米1个0.09平方毫米) | 20100028 | 轧硬 | 0.4*710-SPCC | 30210015 | 光亮卷 | 0.1-SPCC |  | 60 | MO000677 | MO000677-005-01-01 | GLJ002 | 东方光亮卷前处理（0.4轧0.1mm) | 13555 | 2024-06-07 | 2024-06-07 | 2 | 2024-07-04 05:07:58 | 2024-07-04 05:09:35 | 江苏九天光电科技有限公司 |  | 刘勇 |  | 1 | 0.1 | 12320 | 710 | 1 | JG122406011911 |  | 1 | K孔洞(205-210米传563-691毫米6个0.03-0.18平方毫米已夹纸 1040米传11毫米1个0.09平方毫米) | 是 | 是 | 3948 | 5
最终平整 | JG122406011912 | JG1224060119 | 九天850平整 | 合格 | 合格品 | 甲 | 刘勇 | 3259.99 | 3298 | 1.0117 | 6070 | 0.1 | 710 | 平整 |  | 20100028 | 轧硬 | 0.4*710-SPCC | 30210015 | 光亮卷 | 0.1-SPCC |  | 60 | MO000677 | MO000677-005-01-02 | GLJ002 | 东方光亮卷前处理（0.4轧0.1mm) | 13555 | 2024-06-07 | 2024-06-07 | 2 | 2024-07-04 05:07:58 | 2024-07-04 05:09:35 | 江苏九天光电科技有限公司 |  | 刘勇 |  | 1 | 0.1 | 12320 | 710 | 1 | JG122406011912 |  | 1 |  | 是 | 是 | 3948 | 5
最终平整 | JG122405008421 | JG1224050084 | 九天850平整 | 合格 | 让步接收 | 甲 | 马晓飞 | 3718.88 | 3766 | 1.0127 | 6800 | 0.1 | 710 | 平整 | 孔洞(215米传688毫米1个0.21平方毫米)基板 | 20100028 | 轧硬 | 0.4*710-SPCC | 30210015 | 光亮卷 | 0.1-SPCC |  | 60 | MO000917 | MO000917-004-02-01 | GLJ003 | 光亮卷前处理 模板 | 13280 | 2024-06-24 | 2024-06-24 | 2 | 2024-07-04 03:24:31 | 2024-07-04 03:25:37 | 江苏九天光电科技有限公司 |  | 马晓飞 |  | 1 | 0.1 | 13380 | 710 | 1 | JG122405008421 |  | 1 | K孔洞(215米传688毫米1个0.21平方毫米) | 是 | 是 | 3923 | 4
最终平整 | JG122405008422 | JG1224050084 | 九天850平整 | 合格 | 合格品 | 甲 | 马晓飞 | 3590.51 | 3636 | 1.0127 | 6560 | 0.1 | 710 | 平整 |  | 20100028 | 轧硬 | 0.4*710-SPCC | 30210015 | 光亮卷 | 0.1-SPCC |  | 60 | MO000917 | MO000917-004-02-02 | GLJ003 | 光亮卷前处理 模板 | 13280 | 2024-06-24 | 2024-06-24 | 2 | 2024-07-04 03:24:31 | 2024-07-04 03:25:37 | 江苏九天光电科技有限公司 |  | 马晓飞 |  | 1 | 0.1 | 13380 | 710 | 1 | JG122405008422 |  | 1 |  | 是 | 是 | 3923 | 4
最终平整 | JG12240602201 | JG1224060220 | 九天850平整 | 合格 | 让步接收 | 甲 | 刘勇 | 3719.01 | 3714 | 0.9987 | 6700 | 0.1 | 710 | 平整 | 油斑(内50米) | 20100028 | 轧硬 | 0.4*710-SPCC | 30210015 | 光亮卷 | 0.1-SPCC |  | 60 | MO000754 | MO000754-006-01 | GLJ002 | 东方光亮卷前处理（0.4轧0.1mm) | 7540 | 2024-06-16 | 2024-06-16 | 2 | 2024-07-04 01:34:00 | 2024-07-04 01:46:44 | 江苏九天光电科技有限公司 |  | 刘勇 |  | 1 | 0.1 | 13400 | 710 | 1 | JG12240602201 |  | 1 | Y油斑(内50米有油斑) | 是 | 是 | 3046 | 6
最终平整 | JG12240602202 | JG1224060220 | 九天850平整 | 合格 | 合格品 | 甲 | 刘勇 | 3690.98 | 3686 | 0.9987 | 6690 | 0.1 | 710 | 平整 |  | 20100028 | 轧硬 | 0.4*710-SPCC | 30210015 | 光亮卷 | 0.1-SPCC |  | 60 | MO000754 | MO000754-006-02 | GLJ002 | 东方光亮卷前处理（0.4轧0.1mm) | 7540 | 2024-06-16 | 2024-06-16 | 2 | 2024-07-04 01:34:00 | 2024-07-04 01:46:44 | 江苏九天光电科技有限公司 |  | 刘勇 |  | 1 | 0.1 | 13400 | 710 | 1 | JG12240602202 |  | 1 |  | 是 | 是 | 3046 | 6
最终平整 | JG0024060045 | JG0024060045 | 九天800平整 | 合格 | 合格品 | 甲 | 唐斌 | 4998 | 4958 | 0.992 | 7060 | 0.15 | 610 | 平整 |  | 20100023 | 轧硬 | 0.4*610-SPCC | 30210011 | 光亮卷 | 0.15-SPCC |  | 60 | MO000801 | MO000801-008 | GLJ004 | 东方光亮卷前处理0.4轧0.15 | 5055 | 2024-06-19 | 2024-06-19 | 2 | 2024-07-03 15:08:55 | 2024-07-03 15:09:38 | 江苏九天光电科技有限公司 | 188790 | 唐斌 |  |  | 0.15 | 7141 | 610 | 1 | JG0024060045 |  | 1 |  | 是 | 是 | 6265 | 8
最终平整 | JG0024060041 | JG0024060041 | 九天800平整 | 合格 | 让步接收 | 甲 | 朱俊 | 4982 | 4930 | 0.9896 | 7180 | 0.15 | 610 | 平整 | 偶有亮点 | 20100023 | 轧硬 | 0.4*610-SPCC | 30210011 | 光亮卷 | 0.15-SPCC |  | 60 | MO000801 | MO000801-005 | GLJ004 | 东方光亮卷前处理0.4轧0.15 | 5045 | 2024-06-19 | 2024-06-19 | 2 | 2024-07-03 14:16:59 | 2024-07-03 14:18:54 | 江苏九天光电科技有限公司 | 188788 | 朱俊 |  |  | 0.15 | 7180 | 610 | 1 | JG0024060041 |  | 1 | L亮点(板面偶有亮点) | 是 | 是 | 7006 | 5
最终平整 | JG0024060009 | JG0024060009 | 九天800平整 | 合格 | 合格品 | 甲 | 唐斌 | 5000 | 4986 | 0.9972 | 7010 | 0.15 | 610 | 平整 |  | 20100023 | 轧硬 | 0.4*610-SPCC | 30210011 | 光亮卷 | 0.15-SPCC |  | 60 | MO000673 | MO000673-007 | GLJ004 | 东方光亮卷前处理0.4轧0.15 | 5085 | 2024-06-06 | 2024-06-06 | 2 | 2024-07-03 11:28:07 | 2024-07-03 11:28:47 | 江苏九天光电科技有限公司 | 161861 | 唐斌 |  |  | 0.15 | 7359 | 610 | 1 | JG0024060009 |  | 1 |  | 是 | 是 | 7041 | 7
最终平整 | JG0024060062 | JG0024060062 | 九天800平整 | 合格 | 合格品 | 甲 | 朱俊 | 4962 | 4934 | 0.9944 | 7030 | 0.15 | 610 | 平整 |  | 20100023 | 轧硬 | 0.4*610-SPCC | 30210011 | 光亮卷 | 0.15-SPCC |  | 60 | MO000828 | MO000828-006 | GLJ004 | 东方光亮卷前处理0.4轧0.15 | 5050 | 2024-06-20 | 2024-06-20 | 2 | 2024-07-03 10:12:09 | 2024-07-03 10:12:50 | 江苏九天光电科技有限公司 | 189255 | 朱俊 |  |  | 0.15 | 7102 | 610 | 1 | JG0024060062 |  | 1 |  | 是 | 是 | 6145 | 6
最终平整 | JG122406012011 | JG1224060120 | 九天850平整 | 合格 | 合格品 | 甲 | 刘勇 | 6638 | 3958 | 0.5963 | 7200 | 0.1 | 710 | 平整 |  | 20100028 | 轧硬 | 0.4*710-SPCC | 30210015 | 光亮卷 | 0.1-SPCC |  | 60 | MO000677 | MO000677-006-01-01 | GLJ002 | 东方光亮卷前处理（0.4轧0.1mm) | 13555 | 2024-06-07 | 2024-06-07 | 2 | 2024-07-03 04:49:01 | 2024-07-03 04:51:32 | 江苏九天光电科技有限公司 |  | 刘勇 |  | 1 | 0.1 | 12061 | 710 | 1 | JG122406012011 |  | 1 |  | 是 | 是 | 3812 | 6
最终平整 | JG122406012012 | JG1224060120 | 九天850平整 | 合格 | 让步接收 | 甲 | 刘勇 | 2538 | 2590 | 1.0205 | 4710 | 0.1 | 710 | 平整 | 粘钢折印(尾1000米左右传动侧5CM左右) | 20100028 | 轧硬 | 0.4*710-SPCC | 30210015 | 光亮卷 | 0.1-SPCC |  | 60 | MO000677 | MO000677-006-01-02 | GLJ002 | 东方光亮卷前处理（0.4轧0.1mm) | 13555 | 2024-06-07 | 2024-06-07 | 2 | 2024-07-03 04:49:01 | 2024-07-03 04:51:32 | 江苏九天光电科技有限公司 |  | 刘勇 |  | 1 | 0.1 | 12061 | 710 | 1 | JG122406012012 |  | 1 | Z折印(尾部1000米左右传动侧5CM左右有粘钢折印) | 是 | 是 | 3812 | 6
最终平整 | JG12240601771 | JG1224060177 | 九天850平整 | 合格 | 合格品 | 甲 | 马晓飞 | 6580 | 3942 | 0.5991 | 7150 | 0.1 | 710 | 平整 |  | 20100028 | 轧硬 | 0.4*710-SPCC | 30210015 | 光亮卷 | 0.1-SPCC |  | 60 | MO000917 | MO000917-003-01 | GLJ003 | 光亮卷前处理 模板 | 6780 | 2024-06-24 | 2024-06-24 | 2 | 2024-07-03 03:31:17 | 2024-07-03 03:32:43 | 江苏九天光电科技有限公司 |  | 马晓飞 |  | 1 | 0.1 | 11950 | 710 | 1 | JG12240601771 |  | 1 |  | 是 | 是 | 3368 | 3
最终平整 | JG12240601772 | JG1224060177 | 九天850平整 | 合格 | 让步接收 | 甲 | 马晓飞 | 2578.4 | 2540 | 0.9851 | 4610 | 0.1 | 710 | 平整 | 粘钢折印(尾部700米左右传动侧10CM左右) | 20100028 | 轧硬 | 0.4*710-SPCC | 30210015 | 光亮卷 | 0.1-SPCC |  | 60 | MO000917 | MO000917-003-02 | GLJ003 | 光亮卷前处理 模板 | 6780 | 2024-06-24 | 2024-06-24 | 2 | 2024-07-03 03:31:17 | 2024-07-03 03:32:43 | 江苏九天光电科技有限公司 |  | 马晓飞 |  | 1 | 0.1 | 11950 | 710 | 1 | JG12240601772 |  | 1 | Z折印(尾部700米左右传动侧10CM左右有粘钢折印) | 是 | 是 | 3368 | 3
最终平整 | JG12240601801 | JG1224060180 | 九天850平整 | 合格 | 让步接收 | 甲 | 刘勇 | 2694.15 | 2682 | 0.9955 | 4900 | 0.1 | 710 | 平整 | K孔洞(2639米传666/669/672/675/678毫米5个0.03-0.96平方毫米已夹纸) | 20100028 | 轧硬 | 0.4*710-SPCC | 30210015 | 光亮卷 | 0.1-SPCC |  | 60 | MO000917 | MO000917-002-01 | GLJ003 | 光亮卷前处理 模板 | 6835 | 2024-06-24 | 2024-06-24 | 2 | 2024-07-02 23:56:45 | 2024-07-03 02:03:37 | 江苏九天光电科技有限公司 |  | 刘勇 |  | 1 | 0.1 | 12110 | 710 | 1 | JG12240601801 |  | 1 | K孔洞(2639米传666-678米传4个0.03-0.96平方毫米已夹纸) | 是 | 是 | 2821 | 2
最终平整 | JG12240601802 | JG1224060180 | 九天850平整 | 合格 | 合格品 | 甲 | 刘勇 | 6650 | 3938 | 0.5922 | 7130 | 0.1 | 710 | 平整 |  | 20100028 | 轧硬 | 0.4*710-SPCC | 30210015 | 光亮卷 | 0.1-SPCC |  | 60 | MO000917 | MO000917-002-02 | GLJ003 | 光亮卷前处理 模板 | 6835 | 2024-06-24 | 2024-06-24 | 2 | 2024-07-02 23:56:45 | 2024-07-03 02:03:37 | 江苏九天光电科技有限公司 |  | 刘勇 |  | 1 | 0.1 | 12110 | 710 | 1 | JG12240601802 |  | 1 |  | 是 | 是 | 2821 | 2
最终平整 | JG0024060042 | JG0024060042 | 九天800平整 | 合格 | 让步接收 | 甲 | 唐斌 | 4978 | 4936 | 0.9916 | 7020 | 0.15 | 610 | 平整 | 孔洞(1303米操42毫米1个2.62平方毫米) | 20100023 | 轧硬 | 0.4*610-SPCC | 30210011 | 光亮卷 | 0.15-SPCC |  | 60 | MO000801 | MO000801-006 | GLJ004 | 东方光亮卷前处理0.4轧0.15 | 5050 | 2024-06-19 | 2024-06-19 | 2 | 2024-07-02 14:29:02 | 2024-07-02 14:30:46 | 江苏九天光电科技有限公司 | 188789 | 唐斌 |  |  | 0.15 | 7102 | 610 | 1 | JG0024060042 |  | 1 | K孔洞(1303米操42毫米孔洞面积2.62) | 是 | 是 | 7051 | 6
最终平整 | JG1224060231 | JG1224060231 | 九天850平整 | 合格 | 合格品 | 乙 | 张兴华 | 7160 | 7110 | 0.993 | 12880 | 0.1 | 710 | 平整 |  | 20100028 | 轧硬 | 0.4*710-SPCC | 30210015 | 光亮卷 | 0.1-SPCC |  | 60 | MO000754 | MO000754-009 | GLJ002 | 东方光亮卷前处理（0.4轧0.1mm) | 7260 | 2024-06-16 | 2024-06-16 | 2 | 2024-07-02 12:51:32 | 2024-07-02 14:12:11 | 江苏九天光电科技有限公司 | 187274 | 张兴华 |  |  | 0.1 | 12954 | 710 | 1 | JG1224060231 |  | 1 |  | 是 | 是 | 5691 | 9
最终平整 | JG0024060046 | JG0024060046 | 九天800平整 | 合格 | 合格品 | 甲 | 朱俊 | 5030 | 5004 | 0.9948 | 7110 | 0.15 | 610 | 平整 |  | 20100023 | 轧硬 | 0.4*610-SPCC | 30210011 | 光亮卷 | 0.15-SPCC |  | 60 | MO000801 | MO000801-009 | GLJ004 | 东方光亮卷前处理0.4轧0.15 | 5085 | 2024-06-19 | 2024-06-19 | 2 | 2024-07-02 13:40:49 | 2024-07-02 13:41:32 | 江苏九天光电科技有限公司 | 188791 | 朱俊 |  |  | 0.15 | 7132 | 610 | 1 | JG0024060046 |  | 1 |  | 是 | 是 | 6638 | 9
最终平整 | JG12240600091 | JG1224060009 | 九天850平整 | 合格 | 合格品 | 乙 | 钱九龙 | 5700 | 5670 | 0.9947 | 10290 | 0.1 | 710 | 平整 |  | 20100028 | 轧硬 | 0.4*710-SPCC | 30210015 | 光亮卷 | 0.1-SPCC |  | 60 | MO000633 | MO000633-005-01 | GLJ002 | 东方光亮卷前处理（0.4轧0.1mm) | 13540 | 2024-06-04 | 2024-06-04 | 2 | 2024-07-02 11:27:16 | 2024-07-02 12:51:12 | 江苏九天光电科技有限公司 | 161028 | 张兴华 |  |  | 0.1 | 10300 | 710 | 1 | JG12240600091 |  | 1 |  | 是 | 是 | 6447 | 5
最终平整 | JG122406001211 | JG1224060012 | 九天850平整 | 合格 | 协议品 | 乙 | 钱九龙 | 1553.5 | 1600 | 1.0299 | 2940 | 0.1 | 710 | 平整 | 短带 | 20100028 | 轧硬 | 0.4*710-SPCC | 30210015 | 光亮卷 | 0.1-SPCC |  | 60 | MO000633 | MO000633-008-01-01 | GLJ002 | 东方光亮卷前处理（0.4轧0.1mm) | 13625 | 2024-06-04 | 2024-06-04 | 2 | 2024-07-02 11:26:01 | 2024-07-02 11:27:01 | 江苏九天光电科技有限公司 |  | 钱九龙 |  | 1 | 0.1 | 10370 | 710 | 1 | JG122406001211 |  | 1 |  | 是 | 是 | 5012 | 8
最终平整 | JG122406001212 | JG1224060012 | 九天850平整 | 合格 | 合格品 | 乙 | 钱九龙 | 5680 | 4050 | 0.713 | 7440 | 0.1 | 710 | 平整 |  | 20100028 | 轧硬 | 0.4*710-SPCC | 30210015 | 光亮卷 | 0.1-SPCC |  | 60 | MO000633 | MO000633-008-01-02 | GLJ002 | 东方光亮卷前处理（0.4轧0.1mm) | 13625 | 2024-06-04 | 2024-06-04 | 2 | 2024-07-02 11:26:01 | 2024-07-02 11:27:01 | 江苏九天光电科技有限公司 |  | 钱九龙 |  | 1 | 0.1 | 10370 | 710 | 1 | JG122406001212 |  | 1 |  | 是 | 是 | 5012 | 8
最终平整 | JG1224060183 | JG1224060183 | 九天850平整 | 合格 | 让步接收 | 乙 | 张兴华 | 6720 | 6670 | 0.9926 | 8200 | 0.15 | 710 | 平整 | 缺口（尾150米左右传间断粘钢小缺口0.3cm左右），小亮斑点 | 20100028 | 轧硬 | 0.4*710-SPCC | 30210011 | 光亮卷 | 0.15-SPCC |  | 60 | MO000952 | MO000952-001 | GLJ003 | 光亮卷前处理 模板 | 6830 | 2024-06-25 | 2024-06-25 | 2 | 2024-07-02 10:25:33 | 2024-07-02 11:23:46 | 江苏九天光电科技有限公司 | 193175 | 张兴华 |  |  | 0.15 | 8220 | 710 | 1 | JG1224060183 |  | 1 | L亮斑(小亮斑点) | 是 | 是 | 2991 | 1
最终平整 | JG0024060053 | JG0024060053 | 九天800平整 | 合格 | 合格品 | 甲 | 朱俊 | 5000 | 4970 | 0.994 | 7050 | 0.15 | 610 | 平整 |  | 20100023 | 轧硬 | 0.4*610-SPCC | 30210011 | 光亮卷 | 0.15-SPCC |  | 60 | MO000801 | MO000801-012 | GLJ004 | 东方光亮卷前处理0.4轧0.15 | 5055 | 2024-06-19 | 2024-06-19 | 2 | 2024-07-02 11:00:50 | 2024-07-02 11:01:23 | 江苏九天光电科技有限公司 | 188784 | 朱俊 |  |  | 0.15 | 7080 | 610 | 1 | JG0024060053 |  | 1 |  | 是 | 是 | 6667 | 12
最终平整 | JG0024060049 | JG0024060049 | 九天800平整 | 合格 | 合格品 | 甲 | 唐斌 | 4950 | 4920 | 0.9939 | 7030 | 0.15 | 610 | 平整 |  | 20100023 | 轧硬 | 0.4*610-SPCC | 30210011 | 光亮卷 | 0.15-SPCC |  | 60 | MO000801 | MO000801-010 | GLJ004 | 东方光亮卷前处理0.4轧0.15 | 5055 | 2024-06-19 | 2024-06-19 | 2 | 2024-07-02 10:00:49 | 2024-07-02 10:01:25 | 江苏九天光电科技有限公司 | 188792 | 唐斌 |  |  | 0.15 | 7070 | 610 | 1 | JG0024060049 |  | 1 |  | 是 | 是 | 5628 | 10
最终平整 | JG12240601161 | JG1224060116 | 九天850平整 | 合格 | 让步接收 | 甲 | 马晓飞 | 5630 | 5590 | 0.9929 | 10300 | 0.1 | 710 | 平整 | 孔洞(34米传382毫米1个0.24平方毫米已夹纸) | 20100028 | 轧硬 | 0.4*710-SPCC | 30210015 | 光亮卷 | 0.1-SPCC |  | 60 | MO000678 | MO000678-004-01 | GLJ002 | 东方光亮卷前处理（0.4轧0.1mm) | 13140 | 2024-06-07 | 2024-06-07 | 2 | 2024-07-02 04:49:06 | 2024-07-02 04:50:18 | 江苏九天光电科技有限公司 | 177971 | 马晓飞 |  |  | 0.1 | 10284 | 710 | 1 | JG12240601161 |  | 1 | K孔洞(34米传382毫米1个0.24平方毫米已夹纸) | 是 | 是 | 6211 | 4
最终平整 | JG12240601081 | JG1224060108 | 九天850平整 | 合格 | 让步接收 | 甲 | 刘勇 | 6600 | 6570 | 0.9955 | 12060 | 0.1 | 710 | 平整 | 孔洞（342米传673毫米1个0.24平方毫米） | 20100028 | 轧硬 | 0.4*710-SPCC | 30210015 | 光亮卷 | 0.1-SPCC |  | 60 | MO000677 | MO000677-002-01 | GLJ002 | 东方光亮卷前处理（0.4轧0.1mm) | 13540 | 2024-06-07 | 2024-06-07 | 2 | 2024-07-02 03:33:38 | 2024-07-02 03:34:10 | 江苏九天光电科技有限公司 | 177963 | 刘勇 |  |  | 0.1 | 12100 | 710 | 1 | JG12240601081 |  | 1 |  | 是 | 是 | 6690 | 2
最终平整 | JG12240600101 | JG1224060010 | 九天850平整 | 合格 | 让步接收 | 甲 | 刘勇 | 5606 | 5576 | 0.9946 | 10160 | 0.1 | 710 | 平整 | 孔洞(6597米传703毫米1个0.15,8603米传699毫米1个0.3平方毫米) | 20100028 | 轧硬 | 0.4*710-SPCC | 30210015 | 光亮卷 | 0.1-SPCC |  | 60 | MO000633 | MO000633-006-01 | GLJ002 | 东方光亮卷前处理（0.4轧0.1mm) | 13555 | 2024-06-04 | 2024-06-04 | 2 | 2024-07-02 03:30:45 | 2024-07-02 03:31:56 | 江苏九天光电科技有限公司 | 161029 | 刘勇 |  |  | 0.1 | 10200 | 710 | 1 | JG12240600101 |  | 1 | K孔洞(6597米传703毫米1个0.15,8603米传699毫米1个0.3平方毫米) | 是 | 是 | 7347 | 6
最终平整 | JG12240601181 | JG1224060118 | 九天850平整 | 合格 | 让步接收 | 甲 | 马晓飞 | 5600 | 5570 | 0.9946 | 10250 | 0.1 | 710 | 平整 | 孔洞(7208米传700毫米1个0.15平方毫米) | 20100028 | 轧硬 | 0.4*710-SPCC | 30210015 | 光亮卷 | 0.1-SPCC |  | 60 | MO000678 | MO000678-006-01 | GLJ002 | 东方光亮卷前处理（0.4轧0.1mm) | 13200 | 2024-06-07 | 2024-06-07 | 2 | 2024-07-02 02:06:01 | 2024-07-02 02:06:59 | 江苏九天光电科技有限公司 | 177973 | 刘勇 |  |  | 0.1 | 10250 | 710 | 1 | JG12240601181 |  | 1 | K孔洞(7208米传700毫米1个0.15平方毫米) | 是 | 是 | 3496 | 6
最终平整 | JG12240601241 | JG1224060124 | 九天850平整 | 合格 | 让步接收 | 甲 | 刘勇 | 5530 | 5500 | 0.9946 | 9900 | 0.1 | 710 | 平整 | 拉伸折印(尾部300米传动侧12CM左右),孔洞(5984米传697毫米1个0.27平方毫米) | 20100028 | 轧硬 | 0.4*710-SPCC | 30210015 | 光亮卷 | 0.1-SPCC |  | 60 | MO000679 | MO000679-004-01 | GLJ002 | 东方光亮卷前处理（0.4轧0.1mm) | 12820 | 2024-06-07 | 2024-06-07 | 2 | 2024-07-02 00:51:56 | 2024-07-02 00:53:36 | 江苏九天光电科技有限公司 | 177977 | 刘勇 |  |  | 0.1 | 9920 | 710 | 1 | JG12240601241 |  | 1 | L拉伸折印(尾部300米传动侧12CM左右),K孔洞(5984米传697米传0.27平方毫米) | 是 | 是 | 3824 | 4
最终平整 | JG0024060033 | JG0024060033 | 九天800平整 | 合格 | 合格品 | 甲 | 朱俊 | 4968 | 4930 | 0.9924 | 7010 | 0.15 | 610 | 平整 |  | 20100023 | 轧硬 | 0.4*610-SPCC | 30210011 | 光亮卷 | 0.15-SPCC |  | 60 | MO000801 | MO000801-001 | GLJ004 | 东方光亮卷前处理0.4轧0.15 | 5030 | 2024-06-19 | 2024-06-19 | 2 | 2024-07-01 15:45:55 | 2024-07-01 15:46:37 | 江苏九天光电科技有限公司 | 188801 | 朱俊 |  |  | 0.15 | 7080 | 610 | 1 | JG0024060033 |  | 1 |  | 是 | 是 | 6269 | 1
最终平整 | JG0024060057 | JG0024060057 | 九天800平整 | 合格 | 合格品 | 甲 | 朱俊 | 4996 | 4968 | 0.9944 | 7020 | 0.15 | 610 | 平整 |  | 20100023 | 轧硬 | 0.4*610-SPCC | 30210011 | 光亮卷 | 0.15-SPCC |  | 60 | MO000828 | MO000828-001 | GLJ004 | 东方光亮卷前处理0.4轧0.15 | 5070 | 2024-06-20 | 2024-06-20 | 2 | 2024-07-01 15:15:43 | 2024-07-01 15:17:02 | 江苏九天光电科技有限公司 | 189250 | 朱俊 |  |  | 0.15 | 7086 | 610 | 1 | JG0024060057 |  | 1 |  | 是 | 是 | 2809 | 1
最终平整 | JG0024060034 | JG0024060034 | 九天800平整 | 合格 | 让步接收 | 甲 | 唐斌 | 4984 | 4960 | 0.9952 | 7080 | 0.15 | 610 | 平整 | 孔洞(14米操555毫米孔洞面积0.96) | 20100023 | 轧硬 | 0.4*610-SPCC | 30210011 | 光亮卷 | 0.15-SPCC |  | 60 | MO000801 | MO000801-007 | GLJ004 | 东方光亮卷前处理0.4轧0.15 | 5040 | 2024-06-19 | 2024-06-19 | 2 | 2024-07-01 15:11:24 | 2024-07-01 15:12:59 | 江苏九天光电科技有限公司 | 188804 | 唐斌 |  |  | 0.15 | 7150 | 610 | 1 | JG0024060034 |  | 1 | K孔洞(14米操555毫米孔洞面积0.96) | 是 | 是 | 6192 | 7
最终平整 | JG0024060006 | JG0024060006 | 九天800平整 | 合格 | 合格品 | 甲 | 朱俊 | 5026 | 5000 | 0.9948 | 7050 | 0.15 | 610 | 平整 |  | 20100023 | 轧硬 | 0.4*610-SPCC | 30210011 | 光亮卷 | 0.15-SPCC |  | 60 | MO000673 | MO000673-006 | GLJ004 | 东方光亮卷前处理0.4轧0.15 | 5105 | 2024-06-06 | 2024-06-06 | 2 | 2024-07-01 13:51:41 | 2024-07-01 13:52:21 | 江苏九天光电科技有限公司 | 161860 | 朱俊 |  |  | 0.15 | 7116 | 610 | 1 | JG0024060006 |  | 1 |  | 是 | 是 | 4190 | 6
最终平整 | JG1224060227 | JG1224060227 | 九天850平整 | 合格 | 合格品 | 乙 | 张兴华 | 7600 | 7560 | 0.9947 | 13720 | 0.1 | 710 | 平整 |  | 20100028 | 轧硬 | 0.4*710-SPCC | 30210015 | 光亮卷 | 0.1-SPCC |  | 60 | MO000754 | MO000754-007 | GLJ002 | 东方光亮卷前处理（0.4轧0.1mm) | 7730 | 2024-06-16 | 2024-06-16 | 2 | 2024-07-01 11:05:25 | 2024-07-01 12:31:49 | 江苏九天光电科技有限公司 | 187272 | 张兴华 |  |  | 0.1 | 13720 | 710 | 1 | JG1224060227 |  | 1 |  | 是 | 是 | 5196 | 7
最终平整 | JG1224060223 | JG1224060223 | 九天850平整 | 合格 | 合格品 | 乙 | 钱九龙 | 6610 | 6580 | 0.9955 | 12080 | 0.1 | 710 | 平整 |  | 20100028 | 轧硬 | 0.4*710-SPCC | 30210015 | 光亮卷 | 0.1-SPCC |  | 60 | MO000753 | MO000753-010 | GLJ002 | 东方光亮卷前处理（0.4轧0.1mm) | 6790 | 2024-06-16 | 2024-06-16 | 2 | 2024-07-01 09:36:47 | 2024-07-01 11:05:06 | 江苏九天光电科技有限公司 | 187230 | 钱九龙 |  |  | 0.1 | 12080 | 710 | 1 | JG1224060223 |  | 1 |  | 是 | 是 | 5063 | 10
最终平整 | JG0024060054 | JG0024060054 | 九天800平整 | 合格 | 合格品 | 甲 | 唐斌 | 5022 | 4990 | 0.9936 | 7100 | 0.15 | 610 | 平整 |  | 20100023 | 轧硬 | 0.4*610-SPCC | 30210011 | 光亮卷 | 0.15-SPCC |  | 60 | MO000801 | MO000801-002 | GLJ004 | 东方光亮卷前处理0.4轧0.15 | 5080 | 2024-06-19 | 2024-06-19 | 2 | 2024-07-01 10:49:54 | 2024-07-01 10:50:28 | 江苏九天光电科技有限公司 | 188785 | 唐斌 |  |  | 0.15 | 7171 | 610 | 1 | JG0024060054 |  | 1 |  | 是 | 是 | 7190 | 2
最终平整 | JG1224060069 | JG1224060069 | 九天800平整 | 合格 | 合格品 | 甲 | 朱俊 | 4622 | 4554 | 0.9853 | 6470 | 0.15 | 610 | 平整 |  | 20100023 | 轧硬 | 0.4*610-SPCC | 30210011 | 光亮卷 | 0.15-SPCC |  | 60 | MO000871 | MO000871-001 | GLJ004 | 东方光亮卷前处理0.4轧0.15 | 4695 | 2024-06-21 | 2024-06-21 | 2 | 2024-07-01 09:49:12 | 2024-07-01 09:49:50 | 江苏九天光电科技有限公司 | 191658 | 朱俊 |  |  | 0.15 | 6603 | 610 | 1 | JG1224060069 |  | 1 |  | 是 | 是 | 4875 | 1
最终平整 | JG1224060209 | JG1224060209 | 九天850平整 | 合格 | 合格品 | 乙 | 张兴华 | 5060 | 5030 | 0.9941 | 9230 | 0.1 | 710 | 平整 |  | 20100028 | 轧硬 | 0.4*710-SPCC | 30210015 | 光亮卷 | 0.1-SPCC |  | 60 | MO000752 | MO000752-009 | GLJ002 | 东方光亮卷前处理（0.4轧0.1mm) | 5720 | 2024-06-16 | 2024-06-16 | 2 | 2024-07-01 09:36:01 | 2024-07-01 09:36:29 | 江苏九天光电科技有限公司 | 187219 | 张兴华 |  |  | 0.1 | 9230 | 710 | 1 | JG1224060209 |  | 1 |  | 是 | 是 | 5278 | 9
最终平整 | JG1224060182 | JG1224060182 | 九天850平整 | 合格 | 让步接收 | 甲 | 马晓飞 | 6680 | 6624 | 0.9916 | 12140 | 0.1 | 710 | 平整 | 缩芯折印(尾部300米左右传动侧40CM) | 20100028 | 轧硬 | 0.4*710-SPCC | 30210015 | 光亮卷 | 0.1-SPCC |  | 60 | MO000753 | MO000753-002 | GLJ002 | 东方光亮卷前处理（0.4轧0.1mm) | 6820 | 2024-06-16 | 2024-06-16 | 2 | 2024-07-01 07:44:40 | 2024-07-01 07:56:02 | 江苏九天光电科技有限公司 | 187222 | 马晓飞 |  |  | 0.1 | 12200 | 710 | 1 | JG1224060182 |  | 1 | Z折印(尾部300米左右传动侧40CM有缩芯折印) | 是 | 是 | 5651 | 2
最终平整 | JG1224060224 | JG1224060224 | 九天850平整 | 合格 | 让步接收 | 甲 | 马晓飞 | 6640 | 6550 | 0.9864 | 11940 | 0.1 | 710 | 平整 | 孔洞(5930/5936米传238毫米2个0.12/0.27平方毫米) | 20100028 | 轧硬 | 0.4*710-SPCC | 30210015 | 光亮卷 | 0.1-SPCC |  | 60 | MO000753 | MO000753-011 | GLJ002 | 东方光亮卷前处理（0.4轧0.1mm) | 6800 | 2024-06-16 | 2024-06-16 | 2 | 2024-07-01 06:42:37 | 2024-07-01 06:44:09 | 江苏九天光电科技有限公司 | 187231 | 刘勇 |  |  | 0.1 | 12030 | 710 | 1 | JG1224060224 |  | 1 | K孔洞(5930米传238毫米1个0.12,5936米传238毫米1个0.27平方毫米) | 是 | 是 | 5753 | 11
最终平整 | JG12240601141 | JG1224060114 | 九天850平整 | 合格 | 让步接收 | 甲 | 马晓飞 | 5600 | 5480 | 0.9786 | 9970 | 0.1 | 710 | 平整 | 撞伤折印(尾部400米操作侧1CM左右) | 20100028 | 轧硬 | 0.4*710-SPCC | 30210015 | 光亮卷 | 0.1-SPCC |  | 60 | MO000678 | MO000678-002-01 | GLJ002 | 东方光亮卷前处理（0.4轧0.1mm) | 13240 | 2024-06-07 | 2024-06-07 | 2 | 2024-07-01 05:12:37 | 2024-07-01 05:13:33 | 江苏九天光电科技有限公司 | 177969 | 马晓飞 |  |  | 0.1 | 10110 | 710 | 1 | JG12240601141 |  | 1 | Z撞伤折印(尾部400米操作侧1CM左右) | 是 | 是 | 5866 | 2
最终平整 | JG12240601231 | JG1224060123 | 九天850平整 | 合格 | 合格品 | 甲 | 马晓飞 | 5596 | 5540 | 0.99 | 10100 | 0.1 | 710 | 平整 |  | 20100028 | 轧硬 | 0.4*710-SPCC | 30210015 | 光亮卷 | 0.1-SPCC |  | 60 | MO000679 | MO000679-003-01 | GLJ002 | 东方光亮卷前处理（0.4轧0.1mm) | 12800 | 2024-06-07 | 2024-06-07 | 2 | 2024-07-01 04:02:10 | 2024-07-01 04:02:34 | 江苏九天光电科技有限公司 | 177976 | 刘勇 |  |  | 0.1 | 10130 | 710 | 1 | JG12240601231 |  | 1 |  | 是 | 是 | 5164 | 3
最终平整 | JG12240601082 | JG1224060108 | 九天850平整 | 合格 | 让步接收 | 甲 | 马晓飞 | 6590 | 6510 | 0.9879 | 11880 | 0.1 | 710 | 平整 | 孔洞(389米传708/690毫米2个0.27/0.15,5572米传12毫米1个0.12平方毫米),拉伸折印(尾部500米传10CM左右) | 20100028 | 轧硬 | 0.4*710-SPCC | 30210015 | 光亮卷 | 0.1-SPCC |  | 60 | MO000677 | MO000677-002-02 | GLJ002 | 东方光亮卷前处理（0.4轧0.1mm) | 13540 | 2024-06-07 | 2024-06-07 | 2 | 2024-07-01 02:57:17 | 2024-07-01 03:00:05 | 江苏九天光电科技有限公司 | 177963 | 马晓飞 |  |  | 0.1 | 11980 | 710 | 1 | JG12240601082 |  | 1 | K孔洞(389米传708毫米1个0.27,389米传690毫米1个0.15,5572米传12毫米1个0.12平方毫米),L拉伸折印(尾部500米传10CM左右) | 是 | 是 | 6690 | 2
最终平整 | JG0024060055 | JG0024060055 | 九天850平整 | 待判定 | 返工 | 乙 | 张兴华 | 6140 | 6110 | 0.9951 | 13140 | 0.1 | 610 | 平整 | 5250米左右标记粘钢缺口3厘米宽6厘米长，加松花印5-6厘米宽 | 20100023 | 轧硬 | 0.4*610-SPCC | 30210015 | 光亮卷 | 0.1-SPCC |  | 60 | MO000805 | MO000805-001 | GLJ002 | 东方光亮卷前处理（0.4轧0.1mm) | 6210 | 2024-06-19 | 2024-06-19 | 2 | 2024-06-30 15:51:26 | 2024-06-30 17:17:08 | 江苏九天光电科技有限公司 | 188857 | 张兴华 |  |  | 0.1 | 13195 | 610 | 1 | JG0024060055 |  | 1 | Q缺口(5250米左右标记粘钢缺口3厘米宽6厘米长，加松花印5-6厘米宽) |  |  | 2171 | 1
最终平整 | JG1224060193 | JG1224060193 | 九天850平整 | 待判定 | 返工 | 乙 | 钱九龙 | 6610 | 6400 | 0.9682 | 11700 | 0.1 | 710 | 平整 | 松花印(内800米标记松花印严重)，孔洞（789-10270米传5-135毫米共98个0.0-0.54平方毫米,10312-11700米不规则位置孔洞1145个0.15-0.72平方毫米) | 20100028 | 轧硬 | 0.4*710-SPCC | 30210015 | 光亮卷 | 0.1-SPCC |  | 60 | MO000753 | MO000753-012 | GLJ002 | 东方光亮卷前处理（0.4轧0.1mm) | 6805 | 2024-06-16 | 2024-06-16 | 2 | 2024-06-30 15:49:44 | 2024-06-30 15:51:04 | 江苏九天光电科技有限公司 | 187232 | 钱九龙 |  |  | 0.1 | 12100 | 710 | 1 | JG1224060193 |  | 1 | S松花印(内800米标记松花印严重，传1-30厘米孔洞多) |  |  | 1658 | 12
最终平整 | JG122405515512 | JG12240551551 | 九天850平整 | 合格 | 合格品 | 乙 | 钱九龙 | 2442.36 | 2432 | 0.9958 | 4300 | 0.1 | 760 | 平整 | 孔洞(4032米传436毫米1个0.24平方毫米）尾部600米传侧间断松花辊印 | 20500018 | 光亮卷半成品 | 0.1-SPCC | 30210015 | 光亮卷 | 0.1-SPCC |  | 60 | MO001056 | MO001056-004-02 | GLJ003 | 光亮卷前处理 模板 | 6365 | 2024-06-30 | 2024-06-30 | 2 | 2024-06-30 15:21:42 | 2024-06-30 15:23:34 | 江苏九天光电科技有限公司 |  | 钱九龙 |  | 1 | 0.1 | 0 | 760 | 1 | JG122405515512 |  | 1 | K孔洞(4032米传436毫米0.24尾部600米间断松花辊印传) | 是 | 是 | 3 | 4
最终平整 | JG122405515511 | JG12240551551 | 九天850平整 | 合格 | 合格品 | 乙 | 钱九龙 | 6365 | 3906 | 0.6137 | 6900 | 0.1 | 760 | 平整 |  | 20500018 | 光亮卷半成品 | 0.1-SPCC | 30210015 | 光亮卷 | 0.1-SPCC |  | 60 | MO001056 | MO001056-004-01 | GLJ003 | 光亮卷前处理 模板 | 6365 | 2024-06-30 | 2024-06-30 | 2 | 2024-06-30 15:21:42 | 2024-06-30 15:23:34 | 江苏九天光电科技有限公司 |  | 钱九龙 |  | 1 | 0.1 | 0 | 760 | 1 | JG122405515511 |  | 1 |  | 是 | 是 | 3 | 4
最终平整 | JG122405511622 | JG12240551162 | 九天850平整 | 合格 | 合格品 | 乙 | 张兴华 | 3815.23 | 3790 | 0.9934 | 6610 | 0.1 | 760 | 平整 |  | 20500018 | 光亮卷半成品 | 0.1-SPCC | 30210015 | 光亮卷 | 0.1-SPCC |  | 60 | MO001056 | MO001056-003-02 | GLJ003 | 光亮卷前处理 模板 | 7560 | 2024-06-30 | 2024-06-30 | 2 | 2024-06-30 15:20:41 | 2024-06-30 15:21:21 | 江苏九天光电科技有限公司 |  | 张兴华 |  | 1 | 0.1 | 0 | 760 | 1 | JG122405511622 |  | 1 |  | 是 | 是 | 1 | 3
最终平整 | JG122405511621 | JG12240551162 | 九天850平整 | 合格 | 合格品 | 乙 | 张兴华 | 3744.76 | 3720 | 0.9934 | 6500 | 0.1 | 760 | 平整 |  | 20500018 | 光亮卷半成品 | 0.1-SPCC | 30210015 | 光亮卷 | 0.1-SPCC |  | 60 | MO001056 | MO001056-003-01 | GLJ003 | 光亮卷前处理 模板 | 7560 | 2024-06-30 | 2024-06-30 | 2 | 2024-06-30 15:20:41 | 2024-06-30 15:21:21 | 江苏九天光电科技有限公司 |  | 张兴华 |  | 1 | 0.1 | 0 | 760 | 1 | JG122405511621 |  | 1 |  | 是 | 是 | 1 | 3
最终平整 | JG122405515612 | JG12240551561 | 九天850平整 | 合格 | 合格品 | 乙 | 钱九龙 | 3791.53 | 3762 | 0.9922 | 6540 | 0.1 | 760 | 平整 | 孔洞(1737米传413毫米0.48,5611米传412毫米0.36平方毫米) | 20500018 | 光亮卷半成品 | 0.1-SPCC | 30210015 | 光亮卷 | 0.1-SPCC |  | 60 | MO001056 | MO001056-001-02 | GLJ003 | 光亮卷前处理 模板 | 7575 | 2024-06-30 | 2024-06-30 | 2 | 2024-06-30 15:17:31 | 2024-06-30 15:20:23 | 江苏九天光电科技有限公司 |  | 钱九龙 |  | 1 | 0.1 | 0 | 760 | 1 | JG122405515612 |  | 1 | K孔洞(1737米传413毫米0.48,5611米传412毫米0.36平方毫米) | 是 | 是 | 4 | 1
最终平整 | JG122405515611 | JG12240551561 | 九天850平整 | 合格 | 合格品 | 乙 | 钱九龙 | 3783.46 | 3754 | 0.9922 | 6500 | 0.1 | 760 | 平整 |  | 20500018 | 光亮卷半成品 | 0.1-SPCC | 30210015 | 光亮卷 | 0.1-SPCC |  | 60 | MO001056 | MO001056-001-01 | GLJ003 | 光亮卷前处理 模板 | 7575 | 2024-06-30 | 2024-06-30 | 2 | 2024-06-30 15:17:31 | 2024-06-30 15:20:23 | 江苏九天光电科技有限公司 |  | 钱九龙 |  | 1 | 0.1 | 0 | 760 | 1 | JG122405515611 |  | 1 |  | 是 | 是 | 4 | 1
最终平整 | JG122405505312 | JG12240550531 | 九天850平整 | 合格 | 合格品 | 乙 | 张兴华 | 3802.1 | 3790 | 0.9968 | 6600 | 0.1 | 760 | 平整 |  | 20500018 | 光亮卷半成品 | 0.1-SPCC | 30210015 | 光亮卷 | 0.1-SPCC |  | 60 | MO001056 | MO001056-002-02 | GLJ003 | 光亮卷前处理 模板 | 7540 | 2024-06-30 | 2024-06-30 | 2 | 2024-06-30 15:16:00 | 2024-06-30 15:17:03 | 江苏九天光电科技有限公司 |  | 张兴华 |  | 1 | 0.1 | 0 | 760 | 1 | JG122405505312 |  | 1 |  | 是 | 是 | 1 | 2
最终平整 | JG122405505311 | JG12240550531 | 九天850平整 | 合格 | 合格品 | 乙 | 张兴华 | 3737.89 | 3726 | 0.9968 | 6500 | 0.1 | 760 | 平整 |  | 20500018 | 光亮卷半成品 | 0.1-SPCC | 30210015 | 光亮卷 | 0.1-SPCC |  | 60 | MO001056 | MO001056-002-01 | GLJ003 | 光亮卷前处理 模板 | 7540 | 2024-06-30 | 2024-06-30 | 2 | 2024-06-30 15:16:00 | 2024-06-30 15:17:03 | 江苏九天光电科技有限公司 |  | 张兴华 |  | 1 | 0.1 | 0 | 760 | 1 | JG122405505311 |  | 1 |  | 是 | 是 | 1 | 2
最终平整 | JG0024060050 | JG0024060050 | 九天800平整 | 合格 | 合格品 | 甲 | 唐斌 | 5002 | 4974 | 0.9944 | 7050 | 0.15 | 610 | 平整 | 线辊印(传动侧13.2公分左右) | 20100023 | 轧硬 | 0.4*610-SPCC | 30210011 | 光亮卷 | 0.15-SPCC |  | 60 | MO000801 | MO000801-011 | GLJ004 | 东方光亮卷前处理0.4轧0.15 | 5070 | 2024-06-19 | 2024-06-19 | 2 | 2024-06-30 15:08:49 | 2024-06-30 15:10:29 | 江苏九天光电科技有限公司 | 188793 | 唐斌 |  |  | 0.15 | 7126 | 610 | 1 | JG0024060050 |  | 1 | X线辊印(传动侧13.2公分左右线印) | 是 | 是 | 6051 | 11
最终平整 | JG0024060038 | JG0024060038 | 九天800平整 | 合格 | 合格品 | 甲 | 朱俊 | 5002 | 4974 | 0.9944 | 7100 | 0.15 | 610 | 平整 | 偶有亮点 | 20100023 | 轧硬 | 0.4*610-SPCC | 30210011 | 光亮卷 | 0.15-SPCC |  | 60 | MO000801 | MO000801-004 | GLJ004 | 东方光亮卷前处理0.4轧0.15 | 5055 | 2024-06-19 | 2024-06-19 | 2 | 2024-06-30 14:06:53 | 2024-06-30 14:07:24 | 江苏九天光电科技有限公司 | 188787 | 朱俊 |  |  | 0.15 | 7180 | 610 | 1 | JG0024060038 |  | 1 |  | 是 | 是 | 4188 | 4
最终平整 | JG1224060181 | JG1224060181 | 九天850平整 | 待判定 | 返工 | 乙 | 张兴华 | 6610 | 6520 | 0.9864 | 11900 | 0.1 | 710 | 平整 | S松花印(内750米标记来料版型差松花印严重），孔洞（10056-10071米传4/38/39/43毫米8个0.18-0.3平方毫米) | 20100028 | 轧硬 | 0.4*710-SPCC | 30210015 | 光亮卷 | 0.1-SPCC |  | 60 | MO000753 | MO000753-001 | GLJ002 | 东方光亮卷前处理（0.4轧0.1mm) | 6810 | 2024-06-16 | 2024-06-16 | 2 | 2024-06-30 12:20:52 | 2024-06-30 13:51:45 | 江苏九天光电科技有限公司 | 187221 | 张兴华 |  |  | 0.1 | 12200 | 710 | 1 | JG1224060181 |  | 1 | S松花印(内750米标记来料版型差松花印严重，10056-10071米传43839/43毫米8个0.18-0.3平方毫米) |  |  | 2621 | 1
最终平整 | JG0024060037 | JG0024060037 | 九天800平整 | 合格 | 合格品 | 甲 | 朱俊 | 4966 | 4940 | 0.9948 | 7050 | 0.15 | 610 | 平整 | 偶有亮点 | 20100023 | 轧硬 | 0.4*610-SPCC | 30210011 | 光亮卷 | 0.15-SPCC |  | 60 | MO000801 | MO000801-003 | GLJ004 | 东方光亮卷前处理0.4轧0.15 | 5035 | 2024-06-19 | 2024-06-19 | 2 | 2024-06-30 13:03:37 | 2024-06-30 13:04:11 | 江苏九天光电科技有限公司 | 188786 | 朱俊 |  |  | 0.15 | 7135 | 610 | 1 | JG0024060037 |  | 1 |  | 是 | 是 | 4187 | 3
最终平整 | JG12240601151 | JG1224060115 | 九天850平整 | 合格 | 合格品 | 乙 | 钱九龙 | 5620 | 5590 | 0.9947 | 10180 | 0.1 | 710 | 平整 | 内20米（夹纸）为废带。孔洞(9834米传634毫米1个0.27平方毫米) | 20100028 | 轧硬 | 0.4*710-SPCC | 30210015 | 光亮卷 | 0.1-SPCC |  | 60 | MO000678 | MO000678-003-01 | GLJ002 | 东方光亮卷前处理（0.4轧0.1mm) | 13125 | 2024-06-07 | 2024-06-07 | 2 | 2024-06-30 10:25:58 | 2024-06-30 12:20:29 | 江苏九天光电科技有限公司 | 177970 | 钱九龙 |  |  | 0.1 | 10180 | 710 | 1 | JG12240601151 |  | 1 | K孔洞(内20米废带，9834米传634毫米0.27平方毫米) | 是 | 是 | 5667 | 3
最终平整 | JG0024060010 | JG0024060010 | 九天800平整 | 合格 | 合格品 | 甲 | 唐斌 | 5026 | 4994 | 0.9936 | 7020 | 0.15 | 610 | 平整 | 偶有亮点 | 20100023 | 轧硬 | 0.4*610-SPCC | 30210011 | 光亮卷 | 0.15-SPCC |  | 60 | MO000673 | MO000673-008 | GLJ004 | 东方光亮卷前处理0.4轧0.15 | 5100 | 2024-06-06 | 2024-06-06 | 2 | 2024-06-30 12:01:46 | 2024-06-30 12:03:11 | 江苏九天光电科技有限公司 | 161862 | 唐斌 |  |  | 0.15 | 7105 | 610 | 1 | JG0024060010 |  | 1 | L亮点(板面偶有亮点) | 是 | 是 | 6081 | 8
最终平整 | JG12240402552 | JG1224040255 | 九天850平整 | 合格 | 合格品 | 甲 | 刘勇 | 6660 | 6620 | 0.994 | 12150 | 0.1 | 710 | / | 来料整卷版型差平后偶有松花印.抗拉309 | 20100028 | 轧硬 | 0.4*710-SPCC | 30210015 | 光亮卷 | 0.1-SPCC |  | 60 | MO000484 | MO000484-002-02 | GLJ002 | 光亮卷前处理 | 12555 | 2024-05-25 | 2024-05-25 | 2 | 2024-06-08 03:36:29 | 2024-06-30 10:54:49 | 江苏九天光电科技有限公司 | 153793 | 刘勇 |  |  | 0.1 | 12100 | 710 | 1 | JG12240402552 |  | 1 |  | 是 | 是 | 17417 | 2
最终平整 | JG0024060061 | JG0024060061 | 九天800平整 | 合格 | 合格品 | 甲 | 朱俊 | 4986 | 4960 | 0.9948 | 7030 | 0.15 | 610 | 平整 |  | 20100023 | 轧硬 | 0.4*610-SPCC | 30210011 | 光亮卷 | 0.15-SPCC |  | 60 | MO000828 | MO000828-005 | GLJ004 | 东方光亮卷前处理0.4轧0.15 | 5050 | 2024-06-20 | 2024-06-20 | 2 | 2024-06-30 10:42:57 | 2024-06-30 10:43:33 | 江苏九天光电科技有限公司 | 189254 | 朱俊 |  |  | 0.15 | 7116 | 610 | 1 | JG0024060061 |  | 1 |  | 是 | 是 | 950 | 5
最终平整 | JG12240601171 | JG1224060117 | 九天850平整 | 待判定 | 返工 | 乙 | 张兴华 | 5520 | 5430 | 0.9837 | 9950 | 0.1 | 710 | 平整 | K孔洞(2268米传92毫米0.21,4040米传316毫米0.12,7028米传134毫米0.24,8418/8425/8427米传66毫米3个0.12-0.27,8660-9926米不规则孔洞117个),厚薄公差（内30米标记0.108） | 20100028 | 轧硬 | 0.4*710-SPCC | 30210015 | 光亮卷 | 0.1-SPCC |  | 60 | MO000678 | MO000678-005-01 | GLJ002 | 东方光亮卷前处理（0.4轧0.1mm) | 13165 | 2024-06-07 | 2024-06-07 | 2 | 2024-06-30 09:07:26 | 2024-06-30 10:25:33 | 江苏九天光电科技有限公司 | 177972 | 张兴华 |  |  | 0.1 | 10060 | 710 | 1 | JG12240601171 |  | 1 | K孔洞(内30米标记0.108,2268米传92毫米0.21,4040米传316毫米0.12,7028米传134毫米0.24,8418/8425/8427米传66毫米0.12-0.27,8660-9926米不规则孔洞117个) |  |  | 11778 | 5
最终平整 | JG12240602082 | JG1224060208 | 九天850平整 | 合格 | 合格品 | 甲 | 马晓飞 | 2390 | 2346 | 0.9816 | 4270 | 0.1 | 710 | 平整 | 孔洞(2947米传66毫米1个0.21，3934米传85毫米1个0.48,4115米传60毫米1个0.3,4160米传144毫米1个0.3,4179米传83毫米1个0.24,4247米传64毫米1个0.21,4249米传50毫米1个0.3,4251米传64毫米1个0.21平方毫米) | 20100028 | 轧硬 | 0.4*710-SPCC | 30210015 | 光亮卷 | 0.1-SPCC |  | 60 | MO000754 | MO000754-002-02 | GLJ002 | 东方光亮卷前处理（0.4轧0.1mm) | 7610 | 2024-06-16 | 2024-06-16 | 2 | 2024-06-30 08:01:24 | 2024-06-30 08:04:00 | 江苏九天光电科技有限公司 | 187267 | 马晓飞 |  |  | 0.1 | 4300 | 710 | 1 | JG12240602082 |  | 1 | K孔洞(2947米传66毫米1个0.21，3934米传85毫米1个0.48,4115米传60毫米1个0.3,4160米传144毫米1个0.3,4179米传83毫米1个0.24,4247米传64毫米1个0.21,4249米传50毫米1个0.3,4251米传64毫米1个0.21平方毫米) | 是 | 是 | 4032 | 2
最终平整 | JG12240601091 | JG1224060109 | 九天850平整 | 合格 | 让步接收 | 甲 | 刘勇 | 5600 | 5564 | 0.9936 | 10090 | 0.1 | 710 | 平整 | 孔洞(2674米传20毫米1个0.12平方毫米) | 20100028 | 轧硬 | 0.4*710-SPCC | 30210015 | 光亮卷 | 0.1-SPCC |  | 60 | MO000679 | MO000679-001-01 | GLJ002 | 东方光亮卷前处理（0.4轧0.1mm) | 12785 | 2024-06-07 | 2024-06-07 | 2 | 2024-06-30 07:34:36 | 2024-06-30 07:35:29 | 江苏九天光电科技有限公司 | 177974 | 刘勇 |  |  | 0.1 | 10140 | 710 | 1 | JG12240601091 |  | 1 | K孔洞(2674米传20毫米1个0.12平方毫米) | 是 | 是 | 5989 | 1
最终平整 | JG12240601911 | JG1224060191 | 九天850平整 | 合格 | 让步接收 | 甲 | 马晓飞 | 7500 | 4782 | 0.6376 | 5960 | 0.15 | 710 | 平整 | 拉伸折印(尾部400米左右传7-10cm) | 20100028 | 轧硬 | 0.4*710-SPCC | 30210011 | 光亮卷 | 0.15-SPCC |  | 60 | MO000763 | MO000763-006-01 | GLJ004 | 东方光亮卷前处理0.4轧0.15 | 7830 | 2024-06-17 | 2024-06-17 | 2 | 2024-06-30 06:25:05 | 2024-06-30 06:26:27 | 江苏九天光电科技有限公司 |  | 马晓飞 |  | 1 | 0.15 | 9300 | 710 | 1 | JG12240601911 |  | 1 | L拉伸折印(尾部400米左右) | 是 | 是 | 2380 | 6
最终平整 | JG12240601912 | JG1224060191 | 九天850平整 | 合格 | 合格品 | 甲 | 马晓飞 | 2636.28 | 2592 | 0.9832 | 3250 | 0.15 | 710 | 平整 |  | 20100028 | 轧硬 | 0.4*710-SPCC | 30210011 | 光亮卷 | 0.15-SPCC |  | 60 | MO000763 | MO000763-006-02 | GLJ004 | 东方光亮卷前处理0.4轧0.15 | 7830 | 2024-06-17 | 2024-06-17 | 2 | 2024-06-30 06:25:05 | 2024-06-30 06:26:27 | 江苏九天光电科技有限公司 |  | 马晓飞 |  | 1 | 0.15 | 9300 | 710 | 1 | JG12240601912 |  | 1 |  | 是 | 是 | 2380 | 6
最终平整 | JG1224060170 | JG1224060170 | 九天850平整 | 合格 | 让步接收 | 甲 | 刘勇 | 5640 | 5610 | 0.9947 | 7050 | 0.15 | 710 | 平整 | 挫伤(6240米左右) | 20100028 | 轧硬 | 0.4*710-SPCC | 30210011 | 光亮卷 | 0.15-SPCC |  | 60 | MO000952 | MO000952-003 | GLJ003 | 光亮卷前处理 模板 | 5875 | 2024-06-25 | 2024-06-25 | 2 | 2024-06-30 05:00:19 | 2024-06-30 05:01:13 | 江苏九天光电科技有限公司 | 193173 | 刘勇 |  |  | 0.15 | 7080 | 710 | 1 | JG1224060170 |  | 1 | C挫伤(6240米左右) | 是 | 是 | 2810 | 3
最终平整 | JG1224060179 | JG1224060179 | 九天850平整 | 合格 | 让步接收 | 甲 | 马晓飞 | 6740 | 6710 | 0.9955 | 8170 | 0.15 | 710 | 平整 | 粘钢折印(尾部600米左右) | 20100028 | 轧硬 | 0.4*710-SPCC | 30210011 | 光亮卷 | 0.15-SPCC |  | 60 | MO000962 | MO000962-001 | GLJ003 | 光亮卷前处理 模板 | 6830 | 2024-06-25 | 2024-06-25 | 2 | 2024-06-30 04:05:22 | 2024-06-30 04:07:14 | 江苏九天光电科技有限公司 | 193354 | 马晓飞 |  |  | 0.15 | 8170 | 710 | 1 | JG1224060179 |  | 1 | Z折印(尾部600米板面粘钢折印) | 是 | 是 | 2777 | 1
最终平整 | JG1224060172 | JG1224060172 | 九天850平整 | 合格 | 合格品 | 甲 | 刘勇 | 7670 | 7532 | 0.982 | 9290 | 0.15 | 710 | 平整 |  | 20100028 | 轧硬 | 0.4*710-SPCC | 30210011 | 光亮卷 | 0.15-SPCC |  | 60 | MO000952 | MO000952-002 | GLJ003 | 光亮卷前处理 模板 | 7835 | 2024-06-25 | 2024-06-25 | 2 | 2024-06-30 03:10:27 | 2024-06-30 03:10:54 | 江苏九天光电科技有限公司 | 193174 | 刘勇 |  |  | 0.15 | 9400 | 710 | 1 | JG1224060172 |  | 1 |  | 是 | 是 | 2365 | 2
最终平整 | JG122405516812 | JG12240551681 | 九天850平整 | 合格 | 报废品 | 乙 | 钱九龙 | 515.73 | 502 | 0.9734 | 840 | 0.1 | 760 | 平整 | 短带二级品（850平整因来料松包擦边分包产生短带） | 20500018 | 光亮卷半成品 | 0.1-SPCC | 30210015 | 光亮卷 | 0.1-SPCC |  | 60 | MO001029 | MO001029-004-02 | GLJ003 | 光亮卷前处理 模板 | 7695 | 2024-06-28 | 2024-06-28 | 2 | 2024-06-30 00:34:40 | 2024-06-30 00:40:17 | 江苏九天光电科技有限公司 |  | 钱九龙 |  | 1 | 0.1 | 13300 | 760 | 1 | JG122405516812 |  | 1 |  | 是 | 是 | 8 | 4
最终平整 | JG122405516813 | JG12240551681 | 九天850平整 | 合格 | 合格品 | 乙 | 钱九龙 | 3281.41 | 3194 | 0.9734 | 5560 | 0.1 | 760 | 平整 | 孔洞(4289米传190毫米1个0.18平方毫米),宽窄不一(3300米左右因松包擦边758mm左右) | 20500018 | 光亮卷半成品 | 0.1-SPCC | 30210015 | 光亮卷 | 0.1-SPCC |  | 60 | MO001029 | MO001029-004-03 | GLJ003 | 光亮卷前处理 模板 | 7695 | 2024-06-28 | 2024-06-28 | 2 | 2024-06-30 00:34:40 | 2024-06-30 00:40:17 | 江苏九天光电科技有限公司 |  | 钱九龙 |  | 1 | 0.1 | 13300 | 760 | 1 | JG122405516813 |  | 1 | K孔洞(4289米传190毫米0.18平方毫米),K宽窄不一(3300米左右因松包擦边758左右) | 是 | 是 | 8 | 4
最终平整 | JG122405516811 | JG12240551681 | 九天850平整 | 合格 | 合格品 | 乙 | 钱九龙 | 3897.84 | 3794 | 0.9734 | 6600 | 0.1 | 760 | 平整 |  | 20500018 | 光亮卷半成品 | 0.1-SPCC | 30210015 | 光亮卷 | 0.1-SPCC |  | 60 | MO001029 | MO001029-004-01 | GLJ003 | 光亮卷前处理 模板 | 7695 | 2024-06-28 | 2024-06-28 | 2 | 2024-06-30 00:34:40 | 2024-06-30 00:40:17 | 江苏九天光电科技有限公司 |  | 钱九龙 |  | 1 | 0.1 | 13300 | 760 | 1 | JG122405516811 |  | 1 |  | 是 | 是 | 8 | 4
最终平整 | JG12240601072 | JG1224060107 | 九天850平整 | 合格 | 合格品 | 甲 | 马晓飞 | 6660 | 6610 | 0.9925 | 12150 | 0.1 | 710 | 平整 |  | 20100028 | 轧硬 | 0.4*710-SPCC | 30210015 | 光亮卷 | 0.1-SPCC |  | 60 | MO000677 | MO000677-001-02 | GLJ002 | 东方光亮卷前处理（0.4轧0.1mm) | 13520 | 2024-06-07 | 2024-06-07 | 2 | 2024-06-29 14:57:20 | 2024-06-29 16:03:56 | 江苏九天光电科技有限公司 | 177962 | 马晓飞 |  |  | 0.1 | 12150 | 710 | 1 | JG12240601072 |  | 1 |  | 是 | 是 | 5580 | 1
最终平整 | JG0024060058 | JG0024060058 | 九天800平整 | 合格 | 让步接收 | 甲 | 唐斌 | 4988 | 4972 | 0.9968 | 7150 | 0.15 | 610 | 平整 | 偶有亮点 | 20100023 | 轧硬 | 0.4*610-SPCC | 30210011 | 光亮卷 | 0.15-SPCC |  | 60 | MO000828 | MO000828-002 | GLJ004 | 东方光亮卷前处理0.4轧0.15 | 5080 | 2024-06-20 | 2024-06-20 | 2 | 2024-06-29 15:39:53 | 2024-06-29 15:40:43 | 江苏九天光电科技有限公司 | 189251 | 唐斌 |  |  | 0.15 | 7222 | 610 | 1 | JG0024060058 |  | 1 |  | 是 | 是 | 5670 | 2
最终平整 | JG1224060194 | JG1224060194 | 九天850平整 | 合格 | 让步接收 | 甲 | 刘勇 | 6680 | 6654 | 0.9961 | 12200 | 0.1 | 710 | 平整 | 孔洞(9765米传415毫米1个0.45,11083米传211毫米1个1.17平方毫米),挫伤(11880米左右) | 20100028 | 轧硬 | 0.4*710-SPCC | 30210015 | 光亮卷 | 0.1-SPCC |  | 60 | MO000753 | MO000753-013 | GLJ002 | 东方光亮卷前处理（0.4轧0.1mm) | 6815 | 2024-06-16 | 2024-06-16 | 2 | 2024-06-29 14:53:58 | 2024-06-29 14:55:46 | 江苏九天光电科技有限公司 | 187233 | 刘勇 |  |  | 0.1 | 12240 | 710 | 1 | JG1224060194 |  | 1 | K孔洞(9765米传415毫米1个0.45,11083米传211毫米1个1.17平方毫米),C挫伤(11880米左右) | 是 | 是 | 5405 | 13
最终平整 | JG0024060003 | JG0024060003 | 九天800平整 | 合格 | 让步接收 | 甲 | 朱俊 | 6580 | 6550 | 0.9954 | 9320 | 0.15 | 610 | 平整 | 偶有亮点 | 20100023 | 轧硬 | 0.4*610-SPCC | 30210011 | 光亮卷 | 0.15-SPCC |  | 60 | MO000673 | MO000673-003 | GLJ004 | 东方光亮卷前处理0.4轧0.15 | 6665 | 2024-06-06 | 2024-06-06 | 2 | 2024-06-29 14:23:20 | 2024-06-29 14:23:53 | 江苏九天光电科技有限公司 | 161857 | 朱俊 |  |  | 0.15 | 9408 | 610 | 1 | JG0024060003 |  | 1 |  | 是 | 是 | 6054 | 3
最终平整 | JG12240602141 | JG1224060214 | 九天850平整 | 合格 | 合格品 | 甲 | 马晓飞 | 4560 | 4500 | 0.9868 | 8170 | 0.1 | 710 | 平整 | 孔洞(6941米传127毫米1个0.18,7304米传94毫米1个0.21,7490米传92毫米1个0.15,7852/7853/7934/7937米传88毫米5个0.18-0.42，7975/7979/7981米传82毫米3个0.21-0.3，8043/8046/8048米传667毫米3个0.33,8066米传172毫米1个0.27平方毫米) | 20100028 | 轧硬 | 0.4*710-SPCC | 30210015 | 光亮卷 | 0.1-SPCC |  | 60 | MO000753 | MO000753-005-01 | GLJ002 | 东方光亮卷前处理（0.4轧0.1mm) | 6765 | 2024-06-16 | 2024-06-16 | 2 | 2024-06-29 13:29:01 | 2024-06-29 13:31:43 | 江苏九天光电科技有限公司 | 187225 | 马晓飞 |  |  | 0.1 | 8230 | 710 | 1 | JG12240602141 |  | 1 | K孔洞(6941米传127毫米1个0.18,7304米传94毫米1个0.21,7852米传92毫米1个0.15,7852-7939米传82-88毫米7个0.18-0.42，8043-8048米传6673个0.33,8066米传172毫米1个0.27平方毫米) | 是 | 是 | 5738 | 5
最终平整 | JG0024060005 | JG0024060005 | 九天800平整 | 合格 | 让步接收 | 甲 | 唐斌 | 5012 | 4976 | 0.9928 | 7080 | 0.15 | 610 | 平整 | 偶有亮点 | 20100023 | 轧硬 | 0.4*610-SPCC | 30210011 | 光亮卷 | 0.15-SPCC |  | 60 | MO000673 | MO000673-005 | GLJ004 | 东方光亮卷前处理0.4轧0.15 | 5095 | 2024-06-06 | 2024-06-06 | 2 | 2024-06-29 12:49:02 | 2024-06-29 12:50:20 | 江苏九天光电科技有限公司 | 161859 | 唐斌 |  |  | 0.15 | 7164 | 610 | 1 | JG0024060005 |  | 1 | L亮点(板面偶有亮点) | 是 | 是 | 6087 | 5
最终平整 | JG12240601112 | JG1224060111 | 九天850平整 | 合格 | 合格品 | 甲 | 刘勇 | 6650 | 6630 | 0.997 | 12280 | 0.1 | 710 | 平整 |  | 20100028 | 轧硬 | 0.4*710-SPCC | 30210015 | 光亮卷 | 0.1-SPCC |  | 60 | MO000677 | MO000677-003-02 | GLJ002 | 东方光亮卷前处理（0.4轧0.1mm) | 13520 | 2024-06-07 | 2024-06-07 | 2 | 2024-06-29 12:32:17 | 2024-06-29 12:32:55 | 江苏九天光电科技有限公司 | 177964 | 刘勇 |  |  | 0.1 | 12260 | 710 | 1 | JG12240601112 |  | 1 |  | 是 | 是 | 6002 | 3
最终平整 | JG12240602081 | JG1224060208 | 九天850平整 | 合格 | 让步接收 | 甲 | 马晓飞 | 4740 | 4710 | 0.9937 | 8580 | 0.1 | 710 | 平整 | 缩芯折印(尾部600米左右) | 20100028 | 轧硬 | 0.4*710-SPCC | 30210015 | 光亮卷 | 0.1-SPCC |  | 60 | MO000754 | MO000754-002-01 | GLJ002 | 东方光亮卷前处理（0.4轧0.1mm) | 7610 | 2024-06-16 | 2024-06-16 | 2 | 2024-06-29 11:14:15 | 2024-06-29 11:15:17 | 江苏九天光电科技有限公司 | 187267 | 马晓飞 |  |  | 0.1 | 8580 | 710 | 1 | JG12240602081 |  | 1 | Z折印(尾部600米左右板面有折印) | 是 | 是 | 4032 | 2
最终平整 | JG0024060004 | JG0024060004 | 九天800平整 | 合格 | 合格品 | 甲 | 朱俊 | 6630 | 6578 | 0.9922 | 9320 | 0.15 | 610 | 平整 |  | 20100023 | 轧硬 | 0.4*610-SPCC | 30210011 | 光亮卷 | 0.15-SPCC |  | 60 | MO000673 | MO000673-004 | GLJ004 | 东方光亮卷前处理0.4轧0.15 | 6690 | 2024-06-06 | 2024-06-06 | 2 | 2024-06-29 10:38:13 | 2024-06-29 10:38:49 | 江苏九天光电科技有限公司 | 161858 | 朱俊 |  |  | 0.15 | 9426 | 610 | 1 | JG0024060004 |  | 1 |  | 是 | 是 | 6054 | 4
最终平整 | JG12240600041 | JG1224060004 | 九天850平整 | 合格 | 合格品 | 甲 | 刘勇 | 5530 | 5480 | 0.991 | 10010 | 0.1 | 710 | 平整 |  | 20100028 | 轧硬 | 0.4*710-SPCC | 30210015 | 光亮卷 | 0.1-SPCC |  | 60 | MO000633 | MO000633-004-01 | GLJ002 | 东方光亮卷前处理（0.4轧0.1mm) | 13575 | 2024-06-04 | 2024-06-04 | 2 | 2024-06-29 10:05:17 | 2024-06-29 10:05:46 | 江苏九天光电科技有限公司 | 161027 | 刘勇 |  |  | 0.1 | 9980 | 710 | 1 | JG12240600041 |  | 1 |  | 是 | 是 | 10282 | 4
最终平整 | JG1224060186 | JG1224060186 | 九天850平整 | 合格 | 合格品 | 乙 | 张兴华 | 5720 | 5680 | 0.993 | 7060 | 0.15 | 710 | 平整 |  | 20100028 | 轧硬 | 0.4*710-SPCC | 30210011 | 光亮卷 | 0.15-SPCC |  | 60 | MO000762 | MO000762-005 | GLJ004 | 东方光亮卷前处理0.4轧0.15 | 5860 | 2024-06-17 | 2024-06-17 | 2 | 2024-06-29 06:33:37 | 2024-06-29 07:13:59 | 江苏九天光电科技有限公司 | 187401 | 张兴华 |  |  | 0.15 | 7130 | 710 | 1 | JG1224060186 |  | 1 |  | 是 | 是 | 5564 | 5
最终平整 | JG1224060173 | JG1224060173 | 九天850平整 | 合格 | 合格品 | 乙 | 钱九龙 | 5750 | 5720 | 0.9948 | 7070 | 0.15 | 710 | 平整 |  | 20100028 | 轧硬 | 0.4*710-SPCC | 30210011 | 光亮卷 | 0.15-SPCC |  | 60 | MO000762 | MO000762-002 | GLJ004 | 东方光亮卷前处理0.4轧0.15 | 5865 | 2024-06-17 | 2024-06-17 | 2 | 2024-06-29 06:04:15 | 2024-06-29 06:33:15 | 江苏九天光电科技有限公司 | 187398 | 钱九龙 |  |  | 0.15 | 7120 | 710 | 1 | JG1224060173 |  | 1 |  | 是 | 是 | 5553 | 2
最终平整 | JG122405514411 | JG12240551441 | 九天850平整 | 合格 | 合格品 | 乙 | 张兴华 | 3732.46 | 3726 | 0.9983 | 6500 | 0.1 | 760 | 平整 |  | 20500018 | 光亮卷半成品 | 0.1-SPCC | 30210015 | 光亮卷 | 0.1-SPCC |  | 60 | MO001029 | MO001029-002-01 | GLJ003 | 光亮卷前处理 模板 | 7505 | 2024-06-28 | 2024-06-28 | 2 | 2024-06-29 03:09:32 | 2024-06-29 05:56:14 | 江苏九天光电科技有限公司 |  | 张兴华 |  | 1 | 0.1 | 13000 | 760 | 1 | JG122405514411 |  | 1 |  | 是 | 是 | 250 | 2
最终平整 | JG122405514412 | JG12240551441 | 九天850平整 | 合格 | 合格品 | 乙 | 张兴华 | 3772.53 | 3766 | 0.9983 | 6550 | 0.1 | 760 | 平整 |  | 20500018 | 光亮卷半成品 | 0.1-SPCC | 30210015 | 光亮卷 | 0.1-SPCC |  | 60 | MO001029 | MO001029-002-02 | GLJ003 | 光亮卷前处理 模板 | 7505 | 2024-06-28 | 2024-06-28 | 2 | 2024-06-29 03:09:32 | 2024-06-29 05:56:14 | 江苏九天光电科技有限公司 |  | 张兴华 |  | 1 | 0.1 | 13000 | 760 | 1 | JG122405514412 |  | 1 |  | 是 | 是 | 250 | 2
最终平整 | JG122405506821 | JG12240550682 | 九天850平整 | 合格 | 合格品 | 乙 | 钱九龙 | 6315 | 3832 | 0.6068 | 6700 | 0.1 | 760 | 平整 | 孔洞(5838米传373毫米1个1.02平方毫米) | 20500018 | 光亮卷半成品 | 0.1-SPCC | 30210015 | 光亮卷 | 0.1-SPCC |  | 60 | MO001029 | MO001029-001-01 | GLJ003 | 光亮卷前处理 模板 | 6315 | 2024-06-28 | 2024-06-28 | 2 | 2024-06-29 01:49:25 | 2024-06-29 03:09:08 | 江苏九天光电科技有限公司 |  | 钱九龙 |  | 1 | 0.1 | 11000 | 760 | 1 | JG122405506821 |  | 1 | K孔洞(5838米传373毫米102平方毫米) | 是 | 是 | 120 | 1
最终平整 | JG122405506822 | JG12240550682 | 九天850平整 | 合格 | 合格品 | 乙 | 钱九龙 | 2470.21 | 2462 | 0.9967 | 4300 | 0.1 | 760 | 平整 |  | 20500018 | 光亮卷半成品 | 0.1-SPCC | 30210015 | 光亮卷 | 0.1-SPCC |  | 60 | MO001029 | MO001029-001-02 | GLJ003 | 光亮卷前处理 模板 | 6315 | 2024-06-28 | 2024-06-28 | 2 | 2024-06-29 01:49:25 | 2024-06-29 03:09:08 | 江苏九天光电科技有限公司 |  | 钱九龙 |  | 1 | 0.1 | 11000 | 760 | 1 | JG122405506822 |  | 1 |  | 是 | 是 | 120 | 1
最终平整 | JG122405510321 | JG12240551032 | 九天850平整 | 合格 | 合格品 | 乙 | 张兴华 | 6010 | 3988 | 0.6636 | 6800 | 0.1 | 760 | 平整 |  | 20500018 | 光亮卷半成品 | 0.1-SPCC | 30210015 | 光亮卷 | 0.1-SPCC |  | 60 | MO001028 | MO001028-001-01 | GLJ003 | 光亮卷前处理 模板 | 6010 | 2024-06-28 | 2024-06-28 | 2 | 2024-06-29 00:38:02 | 2024-06-29 01:49:07 | 江苏九天光电科技有限公司 |  | 张兴华 |  | 1 | 0.1 | 10200 | 760 | 1 | JG122405510321 |  | 1 |  | 是 | 是 | 106 | 1
最终平整 | JG122405510322 | JG12240551032 | 九天850平整 | 合格 | 合格品 | 乙 | 张兴华 | 1968.19 | 1942 | 0.9867 | 3300 | 0.1 | 760 | 平整 |  | 20500018 | 光亮卷半成品 | 0.1-SPCC | 30210015 | 光亮卷 | 0.1-SPCC |  | 60 | MO001028 | MO001028-001-02 | GLJ003 | 光亮卷前处理 模板 | 6010 | 2024-06-28 | 2024-06-28 | 2 | 2024-06-29 00:38:02 | 2024-06-29 01:49:07 | 江苏九天光电科技有限公司 |  | 张兴华 |  | 1 | 0.1 | 10200 | 760 | 1 | JG122405510322 |  | 1 |  | 是 | 是 | 106 | 1
最终平整 | JG122405512021 | JG12240551202 | 九天850平整 | 合格 | 合格品 | 乙 | 钱九龙 | 6090 | 3624 | 0.5951 | 6300 | 0.1 | 760 | 平整 |  | 20500018 | 光亮卷半成品 | 0.1-SPCC | 30210015 | 光亮卷 | 0.1-SPCC |  | 60 | MO001029 | MO001029-007-01 | GLJ003 | 光亮卷前处理 模板 | 6090 | 2024-06-28 | 2024-06-28 | 2 | 2024-06-28 23:21:14 | 2024-06-29 00:37:45 | 江苏九天光电科技有限公司 |  | 钱九龙 |  | 1 | 0.1 | 10500 | 760 | 1 | JG122405512021 |  | 1 |  | 是 | 是 | 114 | 7
最终平整 | JG122405512022 | JG12240551202 | 九天850平整 | 合格 | 合格品 | 乙 | 钱九龙 | 2449.26 | 2438 | 0.9954 | 4240 | 0.1 | 760 | 平整 |  | 20500018 | 光亮卷半成品 | 0.1-SPCC | 30210015 | 光亮卷 | 0.1-SPCC |  | 60 | MO001029 | MO001029-007-02 | GLJ003 | 光亮卷前处理 模板 | 6090 | 2024-06-28 | 2024-06-28 | 2 | 2024-06-28 23:21:14 | 2024-06-29 00:37:45 | 江苏九天光电科技有限公司 |  | 钱九龙 |  | 1 | 0.1 | 10500 | 760 | 1 | JG122405512022 |  | 1 |  | 是 | 是 | 114 | 7
最终平整 | JG122405023621 | JG12240502362 | 九天850平整 | 合格 | 合格品 | 乙 | 张兴华 | 6130 | 3720 | 0.6069 | 6500 | 0.1 | 760 | 平整 |  | 20500018 | 光亮卷半成品 | 0.1-SPCC | 30210015 | 光亮卷 | 0.1-SPCC |  | 60 | MO001013 | MO001013-004-01 | GLJ003 | 光亮卷前处理 模板 | 6130 | 2024-06-28 | 2024-06-28 | 2 | 2024-06-28 22:04:23 | 2024-06-28 23:20:55 | 江苏九天光电科技有限公司 |  | 张兴华 |  | 1 | 0.1 | 10680 | 760 | 1 | JG122405023621 |  | 1 |  | 是 | 是 | 114 | 4
最终平整 | JG122405023622 | JG12240502362 | 九天850平整 | 合格 | 合格品 | 乙 | 张兴华 | 2396.6 | 2388 | 0.9964 | 4180 | 0.1 | 760 | 平整 |  | 20500018 | 光亮卷半成品 | 0.1-SPCC | 30210015 | 光亮卷 | 0.1-SPCC |  | 60 | MO001013 | MO001013-004-02 | GLJ003 | 光亮卷前处理 模板 | 6130 | 2024-06-28 | 2024-06-28 | 2 | 2024-06-28 22:04:23 | 2024-06-28 23:20:55 | 江苏九天光电科技有限公司 |  | 张兴华 |  | 1 | 0.1 | 10680 | 760 | 1 | JG122405023622 |  | 1 |  | 是 | 是 | 114 | 4
最终平整 | JG122405513921 | JG12240551392 | 九天850平整 | 合格 | 让步接收 | 乙 | 张兴华 | 6155 | 3624 | 0.5888 | 6200 | 0.1 | 760 | 平整 | K孔洞(1196米传714毫米2个0.45/0.12平方毫米)基板 | 20500018 | 光亮卷半成品 | 0.1-SPCC | 30210015 | 光亮卷 | 0.1-SPCC |  | 60 | MO001013 | MO001013-005-01 | GLJ003 | 光亮卷前处理 模板 | 6155 | 2024-06-28 | 2024-06-28 | 2 | 2024-06-28 20:34:08 | 2024-06-28 20:35:28 | 江苏九天光电科技有限公司 |  | 张兴华 |  | 1 | 0.1 | 10450 | 760 | 1 | JG122405513921 |  | 1 | K孔洞(1196米传714毫米2个0.45/0.12平方毫米) | 是 | 是 | 1 | 5
最终平整 | JG122405513922 | JG12240551392 | 九天850平整 | 合格 | 合格品 | 乙 | 张兴华 | 2506.69 | 2490 | 0.9933 | 4240 | 0.1 | 760 | 平整 |  | 20500018 | 光亮卷半成品 | 0.1-SPCC | 30210015 | 光亮卷 | 0.1-SPCC |  | 60 | MO001013 | MO001013-005-02 | GLJ003 | 光亮卷前处理 模板 | 6155 | 2024-06-28 | 2024-06-28 | 2 | 2024-06-28 20:34:08 | 2024-06-28 20:35:28 | 江苏九天光电科技有限公司 |  | 张兴华 |  | 1 | 0.1 | 10450 | 760 | 1 | JG122405513922 |  | 1 |  | 是 | 是 | 1 | 5
最终平整 | JG122405513411 | JG12240551341 | 九天850平整 | 合格 | 让步接收 | 乙 | 钱九龙 | 3732.7 | 3712 | 0.9945 | 6500 | 0.1 | 760 | 平整 | 孔洞(953米传9毫米1个0.18,4038米传726毫米1个12.26平方毫米) | 20500018 | 光亮卷半成品 | 0.1-SPCC | 30210015 | 光亮卷 | 0.1-SPCC |  | 60 | MO001013 | MO001013-001-01 | GLJ003 | 光亮卷前处理 模板 | 7570 | 2024-06-28 | 2024-06-28 | 2 | 2024-06-28 20:31:22 | 2024-06-28 20:32:56 | 江苏九天光电科技有限公司 |  | 钱九龙 |  | 1 | 0.1 | 13180 | 760 | 1 | JG122405513411 |  | 1 | K孔洞(953米传9毫米0.18,4038米传726毫米有个12.26平方毫米) | 是 | 是 | 1 | 1
最终平整 | JG122405513412 | JG12240551341 | 九天850平整 | 合格 | 合格品 | 乙 | 钱九龙 | 3837.29 | 3816 | 0.9945 | 6700 | 0.1 | 760 | 平整 |  | 20500018 | 光亮卷半成品 | 0.1-SPCC | 30210015 | 光亮卷 | 0.1-SPCC |  | 60 | MO001013 | MO001013-001-02 | GLJ003 | 光亮卷前处理 模板 | 7570 | 2024-06-28 | 2024-06-28 | 2 | 2024-06-28 20:31:22 | 2024-06-28 20:32:56 | 江苏九天光电科技有限公司 |  | 钱九龙 |  | 1 | 0.1 | 13180 | 760 | 1 | JG122405513412 |  | 1 |  | 是 | 是 | 1 | 1
最终平整 | JG122405512011 | JG12240551201 | 九天850平整 | 合格 | 合格品 | 甲 | 马晓飞 | 3734.98 | 3732 | 0.9992 | 6500 | 0.1 | 760 | 平整 |  | 20500018 | 光亮卷半成品 | 0.1-SPCC | 30210015 | 光亮卷 | 0.1-SPCC |  | 60 | MO001029 | MO001029-003-01 | GLJ003 | 光亮卷前处理 模板 | 7500 | 2024-06-28 | 2024-06-28 | 2 | 2024-06-28 20:11:17 | 2024-06-28 20:12:26 | 江苏九天光电科技有限公司 |  | 马晓飞 |  | 1 | 0.1 | 13000 | 760 | 1 | JG122405512011 |  | 1 |  | 是 | 是 | 1 | 3
最终平整 | JG122405512012 | JG12240551201 | 九天850平整 | 合格 | 让步接收 | 甲 | 马晓飞 | 3765.01 | 3762 | 0.9992 | 6510 | 0.1 | 760 | 平整 | K孔洞(4014米传468毫米1个0.12平方毫米)基板 | 20500018 | 光亮卷半成品 | 0.1-SPCC | 30210015 | 光亮卷 | 0.1-SPCC |  | 60 | MO001029 | MO001029-003-02 | GLJ003 | 光亮卷前处理 模板 | 7500 | 2024-06-28 | 2024-06-28 | 2 | 2024-06-28 20:11:17 | 2024-06-28 20:12:26 | 江苏九天光电科技有限公司 |  | 马晓飞 |  | 1 | 0.1 | 13000 | 760 | 1 | JG122405512012 |  | 1 | K孔洞(4014米传468毫米1个0.12平方毫米) | 是 | 是 | 1 | 3
最终平整 | JG122405510311 | JG12240551031 | 九天850平整 | 合格 | 合格品 | 甲 | 刘勇 | 3664.39 | 3644 | 0.9944 | 6210 | 0.1 | 760 | 平整 |  | 20500018 | 光亮卷半成品 | 0.1-SPCC | 30210015 | 光亮卷 | 0.1-SPCC |  | 60 | MO001029 | MO001029-005-01 | GLJ003 | 光亮卷前处理 模板 | 7365 | 2024-06-28 | 2024-06-28 | 2 | 2024-06-28 20:10:07 | 2024-06-28 20:10:51 | 江苏九天光电科技有限公司 |  | 刘勇 |  | 1 | 0.1 | 12500 | 760 | 1 | JG122405510311 |  | 1 |  | 是 | 是 | 0 | 5
最终平整 | JG122405510312 | JG12240551031 | 九天850平整 | 合格 | 合格品 | 甲 | 刘勇 | 3700.6 | 3680 | 0.9944 | 6270 | 0.1 | 760 | 平整 |  | 20500018 | 光亮卷半成品 | 0.1-SPCC | 30210015 | 光亮卷 | 0.1-SPCC |  | 60 | MO001029 | MO001029-005-02 | GLJ003 | 光亮卷前处理 模板 | 7365 | 2024-06-28 | 2024-06-28 | 2 | 2024-06-28 20:10:07 | 2024-06-28 20:10:51 | 江苏九天光电科技有限公司 |  | 刘勇 |  | 1 | 0.1 | 12500 | 760 | 1 | JG122405510312 |  | 1 |  | 是 | 是 | 0 | 5
最终平整 | JG122405507611 | JG12240550761 | 九天850平整 | 合格 | 合格品 | 甲 | 马晓飞 | 3742.49 | 3736 | 0.9983 | 6500 | 0.1 | 760 | 平整 |  | 20500018 | 光亮卷半成品 | 0.1-SPCC | 30210015 | 光亮卷 | 0.1-SPCC |  | 60 | MO001029 | MO001029-008-01 | GLJ003 | 光亮卷前处理 模板 | 7495 | 2024-06-28 | 2024-06-28 | 2 | 2024-06-28 20:08:59 | 2024-06-28 20:09:40 | 江苏九天光电科技有限公司 |  | 马晓飞 |  | 1 | 0.1 | 13000 | 760 | 1 | JG122405507611 |  | 1 |  | 是 | 是 | 1 | 8
最终平整 | JG122405507612 | JG12240550761 | 九天850平整 | 合格 | 合格品 | 甲 | 马晓飞 | 3752.5 | 3746 | 0.9983 | 6500 | 0.1 | 760 | 平整 |  | 20500018 | 光亮卷半成品 | 0.1-SPCC | 30210015 | 光亮卷 | 0.1-SPCC |  | 60 | MO001029 | MO001029-008-02 | GLJ003 | 光亮卷前处理 模板 | 7495 | 2024-06-28 | 2024-06-28 | 2 | 2024-06-28 20:08:59 | 2024-06-28 20:09:40 | 江苏九天光电科技有限公司 |  | 马晓飞 |  | 1 | 0.1 | 13000 | 760 | 1 | JG122405507612 |  | 1 |  | 是 | 是 | 1 | 8
最终平整 | JG122405507621 | JG12240550762 | 九天850平整 | 合格 | 合格品 | 甲 | 马晓飞 | 6145 | 3736 | 0.608 | 6500 | 0.1 | 760 | 平整 |  | 20500018 | 光亮卷半成品 | 0.1-SPCC | 30210015 | 光亮卷 | 0.1-SPCC |  | 60 | MO001029 | MO001029-006-01 | GLJ003 | 光亮卷前处理 模板 | 6145 | 2024-06-28 | 2024-06-28 | 2 | 2024-06-28 20:07:36 | 2024-06-28 20:08:32 | 江苏九天光电科技有限公司 |  | 马晓飞 |  | 1 | 0.1 | 10700 | 760 | 1 | JG122405507621 |  | 1 |  | 是 | 是 | 1 | 6
最终平整 | JG122405507622 | JG12240550762 | 九天850平整 | 合格 | 合格品 | 甲 | 马晓飞 | 2403.52 | 2400 | 0.9985 | 4160 | 0.1 | 760 | 平整 |  | 20500018 | 光亮卷半成品 | 0.1-SPCC | 30210015 | 光亮卷 | 0.1-SPCC |  | 60 | MO001029 | MO001029-006-02 | GLJ003 | 光亮卷前处理 模板 | 6145 | 2024-06-28 | 2024-06-28 | 2 | 2024-06-28 20:07:36 | 2024-06-28 20:08:32 | 江苏九天光电科技有限公司 |  | 马晓飞 |  | 1 | 0.1 | 10700 | 760 | 1 | JG122405507622 |  | 1 |  | 是 | 是 | 1 | 6
最终平整 | JG122405506811 | JG12240550681 | 九天850平整 | 合格 | 合格品 | 甲 | 刘勇 | 6315 | 3840 | 0.6081 | 6700 | 0.1 | 760 | 平整 |  | 20500018 | 光亮卷半成品 | 0.1-SPCC | 30210015 | 光亮卷 | 0.1-SPCC |  | 60 | MO001013 | MO001013-003-01 | GLJ003 | 光亮卷前处理 模板 | 6315 | 2024-06-28 | 2024-06-28 | 2 | 2024-06-28 20:06:22 | 2024-06-28 20:07:15 | 江苏九天光电科技有限公司 |  | 刘勇 |  | 1 | 0.1 | 11000 | 760 | 1 | JG122405506811 |  | 1 |  | 是 | 是 | 1 | 3
最终平整 | JG122405506812 | JG12240550681 | 九天850平整 | 合格 | 合格品 | 甲 | 刘勇 | 2443.73 | 2424 | 0.9919 | 4250 | 0.1 | 760 | 平整 |  | 20500018 | 光亮卷半成品 | 0.1-SPCC | 30210015 | 光亮卷 | 0.1-SPCC |  | 60 | MO001013 | MO001013-003-02 | GLJ003 | 光亮卷前处理 模板 | 6315 | 2024-06-28 | 2024-06-28 | 2 | 2024-06-28 20:06:22 | 2024-06-28 20:07:15 | 江苏九天光电科技有限公司 |  | 刘勇 |  | 1 | 0.1 | 11000 | 760 | 1 | JG122405506812 |  | 1 |  | 是 | 是 | 1 | 3
最终平整 | JG122405513421 | JG12240551342 | 九天850平整 | 合格 | 让步接收 | 甲 | 刘勇 | 2457.2 | 2446 | 0.9954 | 4300 | 0.1 | 760 | 平整 | 花辊印(内100米左右操作侧30CM左右),孔洞(1910米传335毫米1个0.27平方毫米) | 20500018 | 光亮卷半成品 | 0.1-SPCC | 30210015 | 光亮卷 | 0.1-SPCC |  | 60 | MO001013 | MO001013-002-01 | GLJ003 | 光亮卷前处理 模板 | 6140 | 2024-06-28 | 2024-06-28 | 2 | 2024-06-28 16:20:26 | 2024-06-28 17:46:38 | 江苏九天光电科技有限公司 |  | 刘勇 |  | 1 | 0.1 | 10700 | 760 | 1 | JG122405513421 |  | 1 | H花辊印(内100米左右操作侧30CM左右),K孔洞(1910米传335毫米1个0.27平方毫米) | 是 | 是 | 129 | 2
最终平整 | JG122405513422 | JG12240551342 | 九天850平整 | 合格 | 让步接收 | 甲 | 刘勇 | 6140 | 3666 | 0.5971 | 6410 | 0.1 | 760 | 平整 | K孔洞(4902米传239毫米1个0.18平方毫米)基板 | 20500018 | 光亮卷半成品 | 0.1-SPCC | 30210015 | 光亮卷 | 0.1-SPCC |  | 60 | MO001013 | MO001013-002-02 | GLJ003 | 光亮卷前处理 模板 | 6140 | 2024-06-28 | 2024-06-28 | 2 | 2024-06-28 16:20:26 | 2024-06-28 17:46:38 | 江苏九天光电科技有限公司 |  | 刘勇 |  | 1 | 0.1 | 10700 | 760 | 1 | JG122405513422 |  | 1 | K孔洞(4902米传239毫米1个0.18平方毫米) | 是 | 是 | 129 | 2
最终平整 | JG0024060059 | JG0024060059 | 九天800平整 | 合格 | 合格品 | 甲 | 朱俊 | 6522 | 6472 | 0.9923 | 9280 | 0.15 | 610 | 平整 |  | 20100023 | 轧硬 | 0.4*610-SPCC | 30210011 | 光亮卷 | 0.15-SPCC |  | 60 | MO000828 | MO000828-003 | GLJ004 | 东方光亮卷前处理0.4轧0.15 | 6590 | 2024-06-20 | 2024-06-20 | 2 | 2024-06-28 17:03:51 | 2024-06-28 17:04:22 | 江苏九天光电科技有限公司 | 189252 | 朱俊 |  |  | 0.15 | 9376 | 610 | 1 | JG0024060059 |  | 1 |  | 是 | 是 | 5459 | 3
最终平整 | JG0024060052 | JG0024060052 | 九天800平整 | 合格 | 合格品 | 甲 | 唐斌 | 6622 | 6590 | 0.9952 | 9290 | 0.15 | 610 | 平整 |  | 20100023 | 轧硬 | 0.4*610-SPCC | 30210011 | 光亮卷 | 0.15-SPCC |  | 60 | MO000802 | MO000802-010 | GLJ004 | 东方光亮卷前处理0.4轧0.15 | 6690 | 2024-06-19 | 2024-06-19 | 2 | 2024-06-28 16:54:51 | 2024-06-28 16:55:22 | 江苏九天光电科技有限公司 | 188836 | 唐斌 |  |  | 0.15 | 9384 | 610 | 1 | JG0024060052 |  | 1 |  | 是 | 是 | 2855 | 10
最终平整 | JG0024060035 | JG0024060035 | 九天800平整 | 合格 | 让步接收 | 甲 | 朱俊 | 6624 | 6600 | 0.9964 | 9410 | 0.15 | 610 | 平整 | 偶有亮点 | 20100023 | 轧硬 | 0.4*610-SPCC | 30210011 | 光亮卷 | 0.15-SPCC |  | 60 | MO000802 | MO000802-001 | GLJ004 | 东方光亮卷前处理0.4轧0.15 | 6685 | 2024-06-19 | 2024-06-19 | 2 | 2024-06-28 14:42:55 | 2024-06-28 14:44:32 | 江苏九天光电科技有限公司 | 188827 | 朱俊 |  |  | 0.15 | 9494 | 610 | 1 | JG0024060035 |  | 1 | L亮点(板面偶有亮点) | 是 | 是 | 5650 | 1
最终平整 | JG0024060051 | JG0024060051 | 九天800平整 | 合格 | 合格品 | 甲 | 朱俊 | 6612 | 6580 | 0.9952 | 9380 | 0.15 | 610 | 平整 |  | 20100023 | 轧硬 | 0.4*610-SPCC | 30210011 | 光亮卷 | 0.15-SPCC |  | 60 | MO000802 | MO000802-009 | GLJ004 | 东方光亮卷前处理0.4轧0.15 | 6670 | 2024-06-19 | 2024-06-19 | 2 | 2024-06-28 13:29:17 | 2024-06-28 13:29:53 | 江苏九天光电科技有限公司 | 188835 | 朱俊 |  |  | 0.15 | 9470 | 610 | 1 | JG0024060051 |  | 1 |  | 是 | 是 | 5714 | 9
最终平整 | JG122405505811 | JG12240550581 | 九天850平整 | 合格 | 合格品 | 甲 | 刘勇 | 3557.38 | 3546 | 0.9968 | 6200 | 0.1 | 760 | 平整 |  | 20500018 | 光亮卷半成品 | 0.1-SPCC | 30210015 | 光亮卷 | 0.1-SPCC |  | 60 | MO001013 | MO001013-006-01 | GLJ003 | 光亮卷前处理 模板 | 7185 | 2024-06-28 | 2024-06-28 | 2 | 2024-06-28 12:32:41 | 2024-06-28 12:34:47 | 江苏九天光电科技有限公司 |  | 刘勇 |  | 1 | 0.1 | 12500 | 760 | 1 | JG122405505811 |  | 1 |  | 是 | 是 | 3 | 6
最终平整 | JG122405505812 | JG12240550581 | 九天850平整 | 合格 | 让步接收 | 甲 | 刘勇 | 3627.61 | 3616 | 0.9968 | 6320 | 0.1 | 760 | 平整 | 缩芯折印(尾部300米左右)基板 | 20500018 | 光亮卷半成品 | 0.1-SPCC | 30210015 | 光亮卷 | 0.1-SPCC |  | 60 | MO001013 | MO001013-006-02 | GLJ003 | 光亮卷前处理 模板 | 7185 | 2024-06-28 | 2024-06-28 | 2 | 2024-06-28 12:32:41 | 2024-06-28 12:34:47 | 江苏九天光电科技有限公司 |  | 刘勇 |  | 1 | 0.1 | 12500 | 760 | 1 | JG122405505812 |  | 1 | Z折印(尾部300米左右) | 是 | 是 | 3 | 6
最终平整 | JG0024060047 | JG0024060047 | 九天800平整 | 合格 | 合格品 | 甲 | 朱俊 | 6556 | 6518 | 0.9942 | 9370 | 0.15 | 610 | 平整 |  | 20100023 | 轧硬 | 0.4*610-SPCC | 30210011 | 光亮卷 | 0.15-SPCC |  | 60 | MO000802 | MO000802-007 | GLJ004 | 东方光亮卷前处理0.4轧0.15 | 6620 | 2024-06-19 | 2024-06-19 | 2 | 2024-06-28 12:32:08 | 2024-06-28 12:32:50 | 江苏九天光电科技有限公司 | 188833 | 朱俊 |  |  | 0.15 | 9463 | 610 | 1 | JG0024060047 |  | 1 |  | 是 | 是 | 5515 | 7
最终平整 | JG0024060060 | JG0024060060 | 九天800平整 | 合格 | 合格品 | 甲 | 唐斌 | 6512 | 6484 | 0.9957 | 9230 | 0.15 | 610 | 平整 |  | 20100023 | 轧硬 | 0.4*610-SPCC | 30210011 | 光亮卷 | 0.15-SPCC |  | 60 | MO000828 | MO000828-004 | GLJ004 | 东方光亮卷前处理0.4轧0.15 | 6600 | 2024-06-20 | 2024-06-20 | 2 | 2024-06-28 11:22:36 | 2024-06-28 11:23:17 | 江苏九天光电科技有限公司 | 189253 | 唐斌 |  |  | 0.15 | 9322 | 610 | 1 | JG0024060060 |  | 1 |  | 是 | 是 | 5367 | 4
最终平整 | JG0024060036 | JG0024060036 | 九天800平整 | 合格 | 合格品 | 甲 | 朱俊 | 6610 | 6570 | 0.9939 | 9250 | 0.15 | 610 | 平整 |  | 20100023 | 轧硬 | 0.4*610-SPCC | 30210011 | 光亮卷 | 0.15-SPCC |  | 60 | MO000802 | MO000802-002 | GLJ004 | 东方光亮卷前处理0.4轧0.15 | 6695 | 2024-06-19 | 2024-06-19 | 2 | 2024-06-28 11:21:02 | 2024-06-28 11:21:53 | 江苏九天光电科技有限公司 | 188828 | 朱俊 |  |  | 0.15 | 9358 | 610 | 1 | JG0024060036 |  | 1 |  | 是 | 是 | 5413 | 2
最终平整 | JG00240600561 | JG0024060056 | 九天850平整 | 合格 | 合格品 | 乙 | 钱九龙 | 3087.99 | 3066 | 0.9929 | 6600 | 0.1 | 610 | 平整 |  | 20100023 | 轧硬 | 0.4*610-SPCC | 30210015 | 光亮卷 | 0.1-SPCC |  | 60 | MO000805 | MO000805-002-01 | GLJ002 | 东方光亮卷前处理（0.4轧0.1mm) | 6235 | 2024-06-19 | 2024-06-19 | 2 | 2024-06-28 04:25:56 | 2024-06-28 06:15:05 | 江苏九天光电科技有限公司 |  | 张兴华 |  | 1 | 0.1 | 13254 | 610 | 1 | JG00240600561 |  | 1 |  | 是 | 是 | 3100 | 2
最终平整 | JG00240600562 | JG0024060056 | 九天850平整 | 合格 | 合格品 | 乙 | 钱九龙 | 3090 | 3068 | 0.9929 | 6580 | 0.1 | 610 | 平整 |  | 20100023 | 轧硬 | 0.4*610-SPCC | 30210015 | 光亮卷 | 0.1-SPCC |  | 60 | MO000805 | MO000805-002-02 | GLJ002 | 东方光亮卷前处理（0.4轧0.1mm) | 6235 | 2024-06-19 | 2024-06-19 | 2 | 2024-06-28 04:25:56 | 2024-06-28 06:15:05 | 江苏九天光电科技有限公司 |  | 张兴华 |  | 1 | 0.1 | 13254 | 610 | 1 | JG00240600562 |  | 1 |  | 是 | 是 | 3100 | 2
最终平整 | JG12240602071 | JG1224060207 | 九天850平整 | 合格 | 让步接收 | 乙 | 钱九龙 | 3727.96 | 3708 | 0.9946 | 6700 | 0.1 | 710 | 平整 | 孔洞(93米传20毫米0.12,230/247米传340毫米0.33/0.15,597/602/606米传126毫米3个0.15-0.36,784米传177毫米0.18,5434米传247毫米0.9平方毫米)基板 | 20100028 | 轧硬 | 0.4*710-SPCC | 30210015 | 光亮卷 | 0.1-SPCC |  | 60 | MO000754 | MO000754-001-01 | GLJ002 | 东方光亮卷前处理（0.4轧0.1mm) | 7620 | 2024-06-16 | 2024-06-16 | 2 | 2024-06-28 02:47:54 | 2024-06-28 04:25:35 | 江苏九天光电科技有限公司 |  | 钱九龙 |  | 1 | 0.1 | 13450 | 710 | 1 | JG12240602071 |  | 1 | K孔洞(93米传20毫米0.12,230/247米传340毫米0.33/0.15,597/602/606米传126毫米0.15/0.36,784米传177毫米0.18,5434米传247毫米0.9平方毫米) | 是 | 是 | 2950 | 1
最终平整 | JG12240602072 | JG1224060207 | 九天850平整 | 合格 | 合格品 | 乙 | 钱九龙 | 3742.03 | 3722 | 0.9946 | 6730 | 0.1 | 710 | 平整 |  | 20100028 | 轧硬 | 0.4*710-SPCC | 30210015 | 光亮卷 | 0.1-SPCC |  | 60 | MO000754 | MO000754-001-02 | GLJ002 | 东方光亮卷前处理（0.4轧0.1mm) | 7620 | 2024-06-16 | 2024-06-16 | 2 | 2024-06-28 02:47:54 | 2024-06-28 04:25:35 | 江苏九天光电科技有限公司 |  | 钱九龙 |  | 1 | 0.1 | 13450 | 710 | 1 | JG12240602072 |  | 1 |  | 是 | 是 | 2950 | 1
最终平整 | JG12240602121 | JG1224060212 | 九天850平整 | 合格 | 合格品 | 乙 | 张兴华 | 3739.09 | 3656 | 0.9778 | 6630 | 0.1 | 710 | 平整 |  | 20100028 | 轧硬 | 0.4*710-SPCC | 30210015 | 光亮卷 | 0.1-SPCC |  | 60 | MO000754 | MO000754-004-01 | GLJ002 | 东方光亮卷前处理（0.4轧0.1mm) | 7645 | 2024-06-16 | 2024-06-16 | 2 | 2024-06-28 01:12:35 | 2024-06-28 02:47:34 | 江苏九天光电科技有限公司 |  | 张兴华 |  | 1 | 0.1 | 12700 | 710 | 1 | JG12240602121 |  | 1 |  | 是 | 是 | 2994 | 4
最终平整 | JG12240602122 | JG1224060212 | 九天850平整 | 合格 | 合格品 | 乙 | 张兴华 | 3280.9 | 3208 | 0.9778 | 5820 | 0.1 | 710 | 平整 |  | 20100028 | 轧硬 | 0.4*710-SPCC | 30210015 | 光亮卷 | 0.1-SPCC |  | 60 | MO000754 | MO000754-004-02 | GLJ002 | 东方光亮卷前处理（0.4轧0.1mm) | 7645 | 2024-06-16 | 2024-06-16 | 2 | 2024-06-28 01:12:35 | 2024-06-28 02:47:34 | 江苏九天光电科技有限公司 |  | 张兴华 |  | 1 | 0.1 | 12700 | 710 | 1 | JG12240602122 |  | 1 |  | 是 | 是 | 2994 | 4
最终平整 | JG12240601921 | JG1224060192 | 九天850平整 | 合格 | 让步接收 | 乙 | 钱九龙 | 3840.8 | 3810 | 0.992 | 4800 | 0.15 | 710 | 平整 | 孔洞(334米米传119/18毫米2个0.15/0.12,338米传139/105毫米2个0.18平方毫米) | 20100028 | 轧硬 | 0.4*710-SPCC | 30210011 | 光亮卷 | 0.15-SPCC |  | 60 | MO000763 | MO000763-007-01 | GLJ004 | 东方光亮卷前处理0.4轧0.15 | 7835 | 2024-06-17 | 2024-06-17 | 2 | 2024-06-27 23:52:18 | 2024-06-28 01:12:00 | 江苏九天光电科技有限公司 |  | 钱九龙 |  | 1 | 0.15 | 9500 | 710 | 1 | JG12240601921 |  | 1 | K孔洞(334米米119/18毫米0.15/0.12,338米传139/105毫米2个0.18平方毫米) | 是 | 是 | 2716 | 7
最终平整 | JG12240601922 | JG1224060192 | 九天850平整 | 合格 | 让步接收 | 乙 | 钱九龙 | 3639.19 | 3610 | 0.992 | 4570 | 0.15 | 710 | 平整 | 粘钢折印(尾部300米传5-15厘米) | 20100028 | 轧硬 | 0.4*710-SPCC | 30210011 | 光亮卷 | 0.15-SPCC |  | 60 | MO000763 | MO000763-007-02 | GLJ004 | 东方光亮卷前处理0.4轧0.15 | 7835 | 2024-06-17 | 2024-06-17 | 2 | 2024-06-27 23:52:18 | 2024-06-28 01:12:00 | 江苏九天光电科技有限公司 |  | 钱九龙 |  | 1 | 0.15 | 9500 | 710 | 1 | JG12240601922 |  | 1 | Z折印(尾部300米传5-15厘米粘钢折印) | 是 | 是 | 2716 | 7
最终平整 | JG1224060190 | JG1224060190 | 九天850平整 | 合格 | 合格品 | 乙 | 张兴华 | 5790 | 5750 | 0.9931 | 7160 | 0.15 | 710 | 平整 |  | 20100028 | 轧硬 | 0.4*710-SPCC | 30210011 | 光亮卷 | 0.15-SPCC |  | 60 | MO000762 | MO000762-007 | GLJ004 | 东方光亮卷前处理0.4轧0.15 | 5820 | 2024-06-17 | 2024-06-17 | 2 | 2024-06-27 23:07:00 | 2024-06-27 23:51:58 | 江苏九天光电科技有限公司 | 187403 | 张兴华 |  |  | 0.15 | 7156 | 710 | 1 | JG1224060190 |  | 1 |  | 是 | 是 | 5269 | 7
最终平整 | JG0024060039 | JG0024060039 | 九天800平整 | 合格 | 让步接收 | 甲 | 唐斌 | 6572 | 6534 | 0.9942 | 9430 | 0.15 | 610 | 平整 | 孔洞(557/562米操34毫米2个0.25/0.3平方毫米) | 20100023 | 轧硬 | 0.4*610-SPCC | 30210011 | 光亮卷 | 0.15-SPCC |  | 60 | MO000802 | MO000802-003 | GLJ004 | 东方光亮卷前处理0.4轧0.15 | 6645 | 2024-06-19 | 2024-06-19 | 2 | 2024-06-27 16:43:22 | 2024-06-27 16:45:23 | 江苏九天光电科技有限公司 | 188829 | 唐斌 |  |  | 0.15 | 9526 | 610 | 1 | JG0024060039 |  | 1 | K孔洞(557,562米操34毫米孔洞面积0.25,0.3) | 是 | 是 | 5581 | 3
最终平整 | JG0024060044 | JG0024060044 | 九天800平整 | 合格 | 合格品 | 甲 | 朱俊 | 6620 | 6588 | 0.9952 | 9380 | 0.15 | 610 | 平整 |  | 20100023 | 轧硬 | 0.4*610-SPCC | 30210011 | 光亮卷 | 0.15-SPCC |  | 60 | MO000802 | MO000802-006 | GLJ004 | 东方光亮卷前处理0.4轧0.15 | 6695 | 2024-06-19 | 2024-06-19 | 2 | 2024-06-27 15:41:30 | 2024-06-27 15:42:28 | 江苏九天光电科技有限公司 | 188832 | 朱俊 |  |  | 0.15 | 9464 | 610 | 1 | JG0024060044 |  | 1 |  | 是 | 是 | 4556 | 6
最终平整 | JG0024060043 | JG0024060043 | 九天800平整 | 合格 | 合格品 | 甲 | 唐斌 | 6610 | 6578 | 0.9952 | 9380 | 0.15 | 610 | 平整 |  | 20100023 | 轧硬 | 0.4*610-SPCC | 30210011 | 光亮卷 | 0.15-SPCC |  | 60 | MO000802 | MO000802-005 | GLJ004 | 东方光亮卷前处理0.4轧0.15 | 6685 | 2024-06-19 | 2024-06-19 | 2 | 2024-06-27 14:48:33 | 2024-06-27 14:49:11 | 江苏九天光电科技有限公司 | 188831 | 唐斌 |  |  | 0.15 | 9468 | 610 | 1 | JG0024060043 |  | 1 |  | 是 | 是 | 5517 | 5
最终平整 | JG1224060072 | JG1224060072 | 九天800平整 | 合格 | 合格品 | 甲 | 朱俊 | 6786 | 6746 | 0.9941 | 9360 | 0.155 | 610 | 平整 |  | 20500012 | 光亮卷半成品 | 0.155-SPCC | 30210010 | 光亮卷 | 0.155-SPCC |  | 30 | MO000872 | MO000872-001 | GLJ003 | 光电光亮卷前处理 （模板） | 1 | 2024-06-21 | 2024-06-21 | 2 | 2024-06-27 14:43:57 | 2024-06-27 14:45:47 | 江苏九天光电科技有限公司 | 191692 | 朱俊 |  |  | 0.155 | 9420 | 610 | 1 | JG1224060072 |  | 1 |  | 是 | 是 | 3 | 1
最终平整 | JG0024060040 | JG0024060040 | 九天800平整 | 合格 | 合格品 | 甲 | 唐斌 | 6604 | 6570 | 0.9949 | 9300 | 0.15 | 610 | 平整 |  | 20100023 | 轧硬 | 0.4*610-SPCC | 30210011 | 光亮卷 | 0.15-SPCC |  | 60 | MO000802 | MO000802-004 | GLJ004 | 东方光亮卷前处理0.4轧0.15 | 6675 | 2024-06-19 | 2024-06-19 | 2 | 2024-06-27 12:19:04 | 2024-06-27 12:19:41 | 江苏九天光电科技有限公司 | 188830 | 唐斌 |  |  | 0.15 | 9396 | 610 | 1 | JG0024060040 |  | 1 |  | 是 | 是 | 4680 | 4
最终平整 | JG0024060048 | JG0024060048 | 九天800平整 | 合格 | 合格品 | 甲 | 朱俊 | 6574 | 6538 | 0.9945 | 9280 | 0.15 | 610 | 平整 |  | 20100023 | 轧硬 | 0.4*610-SPCC | 30210011 | 光亮卷 | 0.15-SPCC |  | 60 | MO000802 | MO000802-008 | GLJ004 | 东方光亮卷前处理0.4轧0.15 | 6655 | 2024-06-19 | 2024-06-19 | 2 | 2024-06-27 10:19:53 | 2024-06-27 10:20:31 | 江苏九天光电科技有限公司 | 188834 | 朱俊 |  |  | 0.15 | 9388 | 610 | 1 | JG0024060048 |  | 1 |  | 是 | 是 | 4556 | 8
最终平整 | JG12240602191 | JG1224060219 | 九天850平整 | 合格 | 让步接收 | 乙 | 张兴华 | 3719.01 | 3708 | 0.997 | 6700 | 0.1 | 710 | 平整 | K孔洞(210米传560毫米1个0.15平方毫米)基板0.105 | 20100028 | 轧硬 | 0.4*710-SPCC | 30210015 | 光亮卷 | 0.1-SPCC |  | 60 | MO000754 | MO000754-005-01 | GLJ002 | 东方光亮卷前处理（0.4轧0.1mm) | 7540 | 2024-06-16 | 2024-06-16 | 2 | 2024-06-27 02:24:37 | 2024-06-27 03:36:44 | 江苏九天光电科技有限公司 |  | 张兴华 |  | 1 | 0.1 | 13400 | 710 | 1 | JG12240602191 |  | 1 | K孔洞(210米传560毫米0.15平方毫米) | 是 | 是 | 2661 | 5
最终平整 | JG12240602192 | JG1224060219 | 九天850平整 | 合格 | 合格品 | 乙 | 张兴华 | 3710.98 | 3700 | 0.997 | 6700 | 0.1 | 710 | 平整 |  | 20100028 | 轧硬 | 0.4*710-SPCC | 30210015 | 光亮卷 | 0.1-SPCC |  | 60 | MO000754 | MO000754-005-02 | GLJ002 | 东方光亮卷前处理（0.4轧0.1mm) | 7540 | 2024-06-16 | 2024-06-16 | 2 | 2024-06-27 02:24:37 | 2024-06-27 03:36:44 | 江苏九天光电科技有限公司 |  | 张兴华 |  | 1 | 0.1 | 13400 | 710 | 1 | JG12240602192 |  | 1 |  | 是 | 是 | 2661 | 5
最终平整 | JG122406011821 | JG1224060118 | 九天850平整 | 合格 | 合格品 | 乙 | 钱九龙 | 3441.25 | 3430 | 0.9967 | 6210 | 0.1 | 710 | 平整 |  | 20100028 | 轧硬 | 0.4*710-SPCC | 30210015 | 光亮卷 | 0.1-SPCC |  | 60 | MO000678 | MO000678-006-02-01 | GLJ002 | 东方光亮卷前处理（0.4轧0.1mm) | 13200 | 2024-06-07 | 2024-06-07 | 2 | 2024-06-27 00:56:19 | 2024-06-27 02:24:15 | 江苏九天光电科技有限公司 |  | 钱九龙 |  | 1 | 0.1 | 13240 | 710 | 1 | JG122406011821 |  | 1 |  | 是 | 是 | 3496 | 6
最终平整 | JG122406011822 | JG1224060118 | 九天850平整 | 合格 | 合格品 | 乙 | 钱九龙 | 3898.74 | 3886 | 0.9967 | 7000 | 0.1 | 710 | 平整 |  | 20100028 | 轧硬 | 0.4*710-SPCC | 30210015 | 光亮卷 | 0.1-SPCC |  | 60 | MO000678 | MO000678-006-02-02 | GLJ002 | 东方光亮卷前处理（0.4轧0.1mm) | 13200 | 2024-06-07 | 2024-06-07 | 2 | 2024-06-27 00:56:19 | 2024-06-27 02:24:15 | 江苏九天光电科技有限公司 |  | 钱九龙 |  | 1 | 0.1 | 13240 | 710 | 1 | JG122406011822 |  | 1 |  | 是 | 是 | 3496 | 6
最终平整 | JG12240602151 | JG1224060215 | 九天850平整 | 合格 | 合格品 | 乙 | 张兴华 | 3349.95 | 3334 | 0.9952 | 6100 | 0.1 | 710 | 平整 |  | 20100028 | 轧硬 | 0.4*710-SPCC | 30210015 | 光亮卷 | 0.1-SPCC |  | 60 | MO000753 | MO000753-006-01 | GLJ002 | 东方光亮卷前处理（0.4轧0.1mm) | 6825 | 2024-06-16 | 2024-06-16 | 2 | 2024-06-26 23:27:50 | 2024-06-27 00:55:53 | 江苏九天光电科技有限公司 |  | 张兴华 |  | 1 | 0.1 | 12250 | 710 | 1 | JG12240602151 |  | 1 |  | 是 | 是 | 2641 | 6
最终平整 | JG12240602152 | JG1224060215 | 九天850平整 | 合格 | 合格品 | 乙 | 张兴华 | 3370.04 | 3354 | 0.9952 | 6140 | 0.1 | 710 | 平整 |  | 20100028 | 轧硬 | 0.4*710-SPCC | 30210015 | 光亮卷 | 0.1-SPCC |  | 60 | MO000753 | MO000753-006-02 | GLJ002 | 东方光亮卷前处理（0.4轧0.1mm) | 6825 | 2024-06-16 | 2024-06-16 | 2 | 2024-06-26 23:27:50 | 2024-06-27 00:55:53 | 江苏九天光电科技有限公司 |  | 张兴华 |  | 1 | 0.1 | 12250 | 710 | 1 | JG12240602152 |  | 1 |  | 是 | 是 | 2641 | 6
平整翻包 | JG122406000121 | JG12240600012 | 九天850平整 | 合格 | 让步接收 | 乙 | 钱九龙 | 7550 | 6590 | 0.8728 | 12060 | 0.1 | 710 | / | 孔洞(126/131米传333毫米2个0.24,224/229/266米传647/665/658毫米3个0.12-0.18,475/736米传559/87毫米0.15/0.18,7869/7872米传39毫米0.24/0.18,9317/9350米传107/1.9毫米0.27/0.18,9911米传61毫米0.27,11423/11678/11804米传10/58/125毫米3个0.18-0.27平方毫米)，来料整件操20厘米花辊印 | 30210015 | 光亮卷 | 0.1-SPCC | 30210015 | 光亮卷 | 0.1-SPCC |  | 10 | MO000920 | MO000920-001-01 | GLJ003 | 光亮卷前处理 模板 | 7550 | 2024-06-24 | 2024-06-24 | 2 | 2024-06-26 23:26:25 | 2024-06-26 23:27:16 | 江苏九天光电科技有限公司 |  | 钱九龙 |  | 1 | 0.1 | 0 | 710 | 1 | JG122406000121 |  | 1 |  | 是 | 是 | 1 | 1
平整翻包 | JG122406000122 | JG12240600012 | 九天850平整 | 合格 | 报废品 | 乙 | 钱九龙 | 951.25 | 950 | 0.9987 | 1740 | 0.1 | 710 | / | 二级品（16个不同位置孔洞0.08-1.17平方毫米） | 30210015 | 光亮卷 | 0.1-SPCC | 30210015 | 光亮卷 | 0.1-SPCC |  | 10 | MO000920 | MO000920-001-02 | GLJ003 | 光亮卷前处理 模板 | 7550 | 2024-06-24 | 2024-06-24 | 2 | 2024-06-26 23:26:25 | 2024-06-26 23:27:16 | 江苏九天光电科技有限公司 |  | 钱九龙 |  | 1 | 0.1 | 0 | 710 | 1 | JG122406000122 |  | 1 |  | 是 | 是 | 1 | 1
平整翻包 | JG122406010011 | JG12240601001 | 九天850平整 | 合格 | 合格品 | 乙 | 钱九龙 | 5722 | 3400 | 0.5942 | 6200 | 0.1 | 710 | / |  | 30210015 | 光亮卷 | 0.1-SPCC | 30210015 | 光亮卷 | 0.1-SPCC |  | 10 | MO000886 | MO000886-001-01 | GLJ003 | 光亮卷前处理 模板 | 5722 | 2024-06-22 | 2024-06-22 | 2 | 2024-06-26 23:24:40 | 2024-06-26 23:25:44 | 江苏九天光电科技有限公司 |  | 钱九龙 |  | 1 | 0.1 | 0 | 710 | 1 | JG122406010011 |  | 1 |  | 是 | 是 | 1 | 1
平整翻包 | JG122406010012 | JG12240601001 | 九天850平整 | 合格 | 合格品 | 乙 | 钱九龙 | 2308.87 | 2300 | 0.9962 | 4180 | 0.1 | 710 | / |  | 30210015 | 光亮卷 | 0.1-SPCC | 30210015 | 光亮卷 | 0.1-SPCC |  | 10 | MO000886 | MO000886-001-02 | GLJ003 | 光亮卷前处理 模板 | 5722 | 2024-06-22 | 2024-06-22 | 2 | 2024-06-26 23:24:40 | 2024-06-26 23:25:44 | 江苏九天光电科技有限公司 |  | 钱九龙 |  | 1 | 0.1 | 0 | 710 | 1 | JG122406010012 |  | 1 |  | 是 | 是 | 1 | 1
最终平整 | JG122406011321 | JG1224060113 | 九天850平整 | 合格 | 让步接收 | 甲 | 刘勇 | 3690 | 3640 | 0.9864 | 6650 | 0.1 | 710 | 平整 | 孔洞(3924米传129毫米1个0.24, 6125米传234毫米1个0.24,6310米传263毫米1个0.27平方毫米),挫伤(6130米左右（来料夹铁片处 ）) | 20100028 | 轧硬 | 0.4*710-SPCC | 30210015 | 光亮卷 | 0.1-SPCC |  | 60 | MO000678 | MO000678-001-02-01 | GLJ002 | 东方光亮卷前处理（0.4轧0.1mm) | 13230 | 2024-06-07 | 2024-06-07 | 2 | 2024-06-26 17:41:58 | 2024-06-26 17:52:47 | 江苏九天光电科技有限公司 | 177968 | 刘勇 |  |  | 0.1 | 6700 | 710 | 1 | JG122406011321 |  | 1 | K孔洞(3924米传129毫米1个0.24平方毫米 6125米传234毫米1个0.24平方毫米 6310米传263毫米1个0.27平方毫米),C挫伤(6130米左右（来料夹铁片处 ）) | 是 | 是 | 4842 | 1
最终平整 | JG0024060029 | JG0024060029 | 九天800平整 | 合格 | 让步接收 | 甲 | 朱俊 | 5110 | 5068 | 0.9918 | 7030 | 0.15 | 610 | 平整 | 偶有亮点 | 20100082 | 轧硬 | 0.6*610-SPCC | 30210011 | 光亮卷 | 0.15-SPCC |  | 60 | MO000720 | MO000720-001 | GLJ004 | 东方光亮卷前处理0.4轧0.15 | 5240 | 2024-06-13 | 2024-06-13 | 2 | 2024-06-26 10:15:00 | 2024-06-26 17:39:46 | 江苏九天光电科技有限公司 | 186194 | 朱俊 |  |  | 0.155 | 7100 | 610 | 1 | JG0024060029 |  | 1 |  | 是 | 是 | 6801 | 1
最终平整 | JG1224060221 | JG1224060221 | 九天850平整 | 合格 | 让步接收 | 甲 | 马晓飞 | 6710 | 6634 | 0.9887 | 12130 | 0.1 | 710 | 平整 | 孔洞(618米传700毫米1个0.18平方毫米) | 20100028 | 轧硬 | 0.4*710-SPCC | 30210015 | 光亮卷 | 0.1-SPCC |  | 60 | MO000753 | MO000753-008 | GLJ002 | 东方光亮卷前处理（0.4轧0.1mm) | 6810 | 2024-06-16 | 2024-06-16 | 2 | 2024-06-26 16:21:41 | 2024-06-26 16:22:36 | 江苏九天光电科技有限公司 | 187228 | 马晓飞 |  |  | 0.1 | 12200 | 710 | 1 | JG1224060221 |  | 1 | K孔洞(618米传700毫米1个0.18平方毫米) | 是 | 是 | 5381 | 8
最终平整 | JG12240601092 | JG1224060109 | 九天850平整 | 合格 | 合格品 | 甲 | 刘勇 | 6950 | 6886 | 0.9908 | 12550 | 0.1 | 710 | 平整 | 孔洞(10891米传558毫米1个0.21平方毫米),停机印(1960米) | 20100028 | 轧硬 | 0.4*710-SPCC | 30210015 | 光亮卷 | 0.1-SPCC |  | 60 | MO000679 | MO000679-001-02 | GLJ002 | 东方光亮卷前处理（0.4轧0.1mm) | 12785 | 2024-06-07 | 2024-06-07 | 2 | 2024-06-26 15:11:58 | 2024-06-26 15:13:24 | 江苏九天光电科技有限公司 | 177974 | 刘勇 |  |  | 0.1 | 12552 | 710 | 1 | JG12240601092 |  | 1 | K孔洞(10891米传558毫米1个0.21平方毫米),T停机印(1960米) | 是 | 是 | 5989 | 1
最终平整 | JG12240601111 | JG1224060111 | 九天850平整 | 合格 | 让步接收 | 甲 | 马晓飞 | 6580 | 6540 | 0.9939 | 11950 | 0.1 | 710 | 平整 | 孔洞(242米传663/637/677/653毫米4个0.03-0.15平方毫米 ，246米传662毫米1个0.12平方毫米) | 20100028 | 轧硬 | 0.4*710-SPCC | 30210015 | 光亮卷 | 0.1-SPCC |  | 60 | MO000677 | MO000677-003-01 | GLJ002 | 东方光亮卷前处理（0.4轧0.1mm) | 13520 | 2024-06-07 | 2024-06-07 | 2 | 2024-06-26 13:24:17 | 2024-06-26 13:26:31 | 江苏九天光电科技有限公司 | 177964 | 马晓飞 |  |  | 0.1 | 12000 | 710 | 1 | JG12240601111 |  | 1 | K孔洞(242米传653-677毫米4个0.03-0.15平方毫米 246米662毫米1个0.12平方毫米) | 是 | 是 | 6002 | 3
最终平整 | JG12240601071 | JG1224060107 | 九天850平整 | 合格 | 让步接收 | 甲 | 刘勇 | 6650 | 6594 | 0.9916 | 12080 | 0.1 | 710 | 平整 | 孔洞(157-342米传566-710毫米30个0.03-0.21平方毫米已夹纸)。内342米（夹纸）孔洞多作废带，下道剪下退平整。 | 20100028 | 轧硬 | 0.4*710-SPCC | 30210015 | 光亮卷 | 0.1-SPCC |  | 60 | MO000677 | MO000677-001-01 | GLJ002 | 东方光亮卷前处理（0.4轧0.1mm) | 13520 | 2024-06-07 | 2024-06-07 | 2 | 2024-06-26 12:00:26 | 2024-06-26 12:02:13 | 江苏九天光电科技有限公司 | 177962 | 刘勇 |  |  | 0.4 | 12150 | 710 | 1 | JG12240601071 |  | 1 | K孔洞(157-342米传566-710毫米30个0.03-0.21平方毫米已夹纸) | 是 | 是 | 5580 | 1
最终平整 | JG0024060025 | JG0024060025 | 九天800平整 | 合格 | 让步接收 | 甲 | 唐斌 | 5140 | 5078 | 0.9879 | 7130 | 0.155 | 610 | 平整 | 偶有亮点 | 20100082 | 轧硬 | 0.6*610-SPCC | 30210010 | 光亮卷 | 0.155-SPCC |  | 30 | MO000850 | MO000850-001 | GLJ003 | 光电光亮卷前处理 （模板） | 5255 | 2024-06-21 | 2024-06-21 | 2 | 2024-06-26 10:59:15 | 2024-06-26 10:59:57 | 江苏九天光电科技有限公司 | 179043 | 唐斌 |  |  | 0.155 | 7170 | 610 | 1 | JG0024060025 |  | 1 |  | 是 | 是 | 3367 | 1
最终平整 | JG122406011322 | JG1224060113 | 九天850平整 | 合格 | 让步接收 | 乙 | 张兴华 | 3680 | 3654 | 0.9929 | 6630 | 0.1 | 710 | 平整 | 孔洞(5752米传98毫米1个0.15平方毫米) | 20100028 | 轧硬 | 0.4*710-SPCC | 30210015 | 光亮卷 | 0.1-SPCC |  | 60 | MO000678 | MO000678-001-02-02 | GLJ002 | 东方光亮卷前处理（0.4轧0.1mm) | 13230 | 2024-06-07 | 2024-06-07 | 2 | 2024-06-26 06:16:20 | 2024-06-26 06:52:55 | 江苏九天光电科技有限公司 | 177968 | 张兴华 |  |  | 0.1 | 6700 | 710 | 1 | JG122406011322 |  | 1 | K孔洞(5752米传98毫米0.15平方毫米) | 是 | 是 | 4842 | 1
最终平整 | JG12240601122 | JG1224060112 | 九天850平整 | 合格 | 让步接收 | 乙 | 钱九龙 | 6620 | 6600 | 0.997 | 12000 | 0.1 | 710 | 平整 | 孔洞(11610米传674毫米1个0.24平方毫米) | 20100028 | 轧硬 | 0.4*710-SPCC | 30210015 | 光亮卷 | 0.1-SPCC |  | 60 | MO000677 | MO000677-004-02 | GLJ002 | 东方光亮卷前处理（0.4轧0.1mm) | 13535 | 2024-06-07 | 2024-06-07 | 2 | 2024-06-26 04:58:30 | 2024-06-26 06:16:00 | 江苏九天光电科技有限公司 | 177965 | 钱九龙 |  |  | 0.1 | 11980 | 710 | 1 | JG12240601122 |  | 1 | K孔洞(11610米传674毫米0.24平方毫米) | 是 | 是 | 5891 | 4
最终平整 | JG12240600032 | JG1224060003 | 九天850平整 | 合格 | 合格品 | 乙 | 张兴华 | 7450 | 7420 | 0.996 | 13460 | 0.1 | 710 | 平整 |  | 20100028 | 轧硬 | 0.4*710-SPCC | 30210015 | 光亮卷 | 0.1-SPCC |  | 60 | MO000633 | MO000633-003-02 | GLJ002 | 东方光亮卷前处理（0.4轧0.1mm) | 13555 | 2024-06-04 | 2024-06-04 | 2 | 2024-06-26 03:37:10 | 2024-06-26 04:58:12 | 江苏九天光电科技有限公司 | 161026 | 张兴华 |  |  | 0.1 | 13450 | 710 | 1 | JG12240600032 |  | 1 |  | 是 | 是 | 10552 | 3
最终平整 | JG1224060202 | JG1224060202 | 九天850平整 | 合格 | 让步接收 | 乙 | 张兴华 | 5780 | 5740 | 0.9931 | 7080 | 0.15 | 710 | 平整 | 内30米标记孔洞多作废带。尾部200米操5厘米左右粘钢折印) | 20100028 | 轧硬 | 0.4*710-SPCC | 30210011 | 光亮卷 | 0.15-SPCC |  | 60 | MO000762 | MO000762-009 | GLJ004 | 东方光亮卷前处理0.4轧0.15 | 5865 | 2024-06-17 | 2024-06-17 | 2 | 2024-06-26 02:41:07 | 2024-06-26 03:36:49 | 江苏九天光电科技有限公司 | 187405 | 钱九龙 |  |  | 0.15 | 7080 | 710 | 1 | JG1224060202 |  | 1 | K孔洞(内30米标记孔洞多，尾部200米操这个5厘米折印) | 是 | 是 | 5194 | 9
最终平整 | JG1224060189 | JG1224060189 | 九天850平整 | 合格 | 合格品 | 乙 | 张兴华 | 5710 | 5690 | 0.9965 | 7080 | 0.15 | 710 | 平整 |  | 20100028 | 轧硬 | 0.4*710-SPCC | 30210011 | 光亮卷 | 0.15-SPCC |  | 60 | MO000762 | MO000762-006 | GLJ004 | 东方光亮卷前处理0.4轧0.15 | 5820 | 2024-06-17 | 2024-06-17 | 2 | 2024-06-26 01:53:04 | 2024-06-26 02:40:44 | 江苏九天光电科技有限公司 | 187402 | 张兴华 |  |  | 0.15 | 7070 | 710 | 1 | JG1224060189 |  | 1 |  | 是 | 是 | 5187 | 6
最终平整 | JG1224060185 | JG1224060185 | 九天850平整 | 合格 | 让步接收 | 乙 | 钱九龙 | 5660 | 5610 | 0.9912 | 7010 | 0.15 | 710 | 平整 | 尾100米左右粘钢折印5-6cm | 20100028 | 轧硬 | 0.4*710-SPCC | 30210011 | 光亮卷 | 0.15-SPCC |  | 60 | MO000762 | MO000762-004 | GLJ004 | 东方光亮卷前处理0.4轧0.15 | 5850 | 2024-06-17 | 2024-06-17 | 2 | 2024-06-26 01:06:38 | 2024-06-26 01:52:45 | 江苏九天光电科技有限公司 | 187400 | 钱九龙 |  |  | 0.15 | 7020 | 710 | 1 | JG1224060185 |  | 1 |  | 是 | 是 | 5185 | 4
最终平整 | JG1224060201 | JG1224060201 | 九天850平整 | 合格 | 让步接收 | 乙 | 张兴华 | 5570 | 5548 | 0.9961 | 6860 | 0.15 | 710 | 平整 | 尾60米左右粘钢折印 | 20100028 | 轧硬 | 0.4*710-SPCC | 30210011 | 光亮卷 | 0.15-SPCC |  | 60 | MO000762 | MO000762-008 | GLJ004 | 东方光亮卷前处理0.4轧0.15 | 5855 | 2024-06-17 | 2024-06-17 | 2 | 2024-06-26 00:18:28 | 2024-06-26 01:06:17 | 江苏九天光电科技有限公司 | 187404 | 张兴华 |  |  | 0.15 | 6860 | 710 | 1 | JG1224060201 |  | 1 |  | 是 | 是 | 5189 | 8
最终平整 | JG1224060195 | JG1224060195 | 九天850平整 | 合格 | 让步接收 | 甲 | 刘勇 | 6690 | 6614 | 0.9886 | 12030 | 0.1 | 710 | 平整 | 松花印(尾部500米左右板面中间松花印重) | 20100028 | 轧硬 | 0.4*710-SPCC | 30210015 | 光亮卷 | 0.1-SPCC |  | 60 | MO000753 | MO000753-014 | GLJ002 | 东方光亮卷前处理（0.4轧0.1mm) | 6810 | 2024-06-16 | 2024-06-16 | 2 | 2024-06-25 13:56:06 | 2024-06-25 18:02:54 | 江苏九天光电科技有限公司 | 187234 | 刘勇 |  |  | 0.1 | 12200 | 710 | 1 | JG1224060195 |  | 1 | S松花印(尾部500米左右) | 是 | 是 | 5677 | 14
最终平整 | JG1224050225 | JG1224050225 | 九天800平整 | 合格 | 让步接收 | 甲 | 朱俊 | 4548 | 4506 | 0.9908 | 6460 | 0.15 | 610 | 平整 | 松花印(1620米夹纸处传动侧5公分左右松花印) | 20100023 | 轧硬 | 0.4*610-SPCC | 30210011 | 光亮卷 | 0.15-SPCC |  | 60 | MO000655 | MO000655-001 | GLJ003 | 光电光亮卷前处理 （模板） | 4625 | 2024-06-05 | 2024-06-05 | 2 | 2024-06-25 17:16:26 | 2024-06-25 17:20:22 | 江苏九天光电科技有限公司 | 161255 | 朱俊 |  |  | 0.15 | 6541 | 610 | 1 | JG1224050225 |  | 1 | S松花印(1620米夹纸处传动侧5公分左右松花印) | 是 | 是 | 7984 | 1
最终平整 | JG1224050224 | JG1224050224 | 九天800平整 | 合格 | 合格品 | 甲 | 唐斌 | 4582 | 4540 | 0.9908 | 6430 | 0.15 | 610 | 平整 |  | 20100023 | 轧硬 | 0.4*610-SPCC | 30210011 | 光亮卷 | 0.15-SPCC |  | 60 | MO000654 | MO000654-001 | GLJ003 | 光电光亮卷前处理 （模板） | 4640 | 2024-06-05 | 2024-06-05 | 2 | 2024-06-25 16:31:09 | 2024-06-25 16:31:44 | 江苏九天光电科技有限公司 | 160932 | 唐斌 |  |  | 0.15 | 6506 | 610 | 1 | JG1224050224 |  | 1 |  | 是 | 是 | 7945 | 1
最终平整 | JG0024060026 | JG0024060026 | 九天800平整 | 合格 | 合格品 | 甲 | 朱俊 | 5184 | 5136 | 0.9907 | 7130 | 0.155 | 610 | 平整 |  | 20100082 | 轧硬 | 0.6*610-SPCC | 30210010 | 光亮卷 | 0.155-SPCC |  | 60 | MO000704 | MO000704-004 | GLJ003 | 光电光亮卷前处理 （模板） | 5260 | 2024-06-11 | 2024-06-11 | 2 | 2024-06-25 15:02:20 | 2024-06-25 15:03:02 | 江苏九天光电科技有限公司 | 179044 | 朱俊 |  |  | 0.155 | 7200 | 610 | 1 | JG0024060026 |  | 1 |  | 是 | 是 | 7939 | 4
最终平整 | JG1224060174 | JG1224060174 | 九天850平整 | 合格 | 让步接收 | 甲 | 马晓飞 | 5774 | 5714 | 0.9896 | 7090 | 0.15 | 710 | 平整 | 孔洞(430米传556毫米1个0.12平方毫米) | 20100028 | 轧硬 | 0.4*710-SPCC | 30210011 | 光亮卷 | 0.15-SPCC |  | 60 | MO000762 | MO000762-003 | GLJ004 | 东方光亮卷前处理0.4轧0.15 | 5875 | 2024-06-17 | 2024-06-17 | 2 | 2024-06-25 12:28:17 | 2024-06-25 12:29:40 | 江苏九天光电科技有限公司 | 187399 | 马晓飞 |  |  | 0.15 | 7120 | 710 | 1 | JG1224060174 |  | 1 | K孔洞(430米传556毫米1个0.12平方毫米) | 是 | 是 | 6169 | 3
最终平整 | JG1224060198 | JG1224060198 | 九天850平整 | 合格 | 让步接收 | 甲 | 刘勇 | 5710 | 5680 | 0.9947 | 7030 | 0.15 | 710 | 平整 | 孔洞(95米传583毫米1个0.12平方毫米) | 20100028 | 轧硬 | 0.4*710-SPCC | 30210011 | 光亮卷 | 0.15-SPCC |  | 60 | MO000762 | MO000762-011 | GLJ004 | 东方光亮卷前处理0.4轧0.15 | 5855 | 2024-06-17 | 2024-06-17 | 2 | 2024-06-25 11:52:32 | 2024-06-25 11:54:03 | 江苏九天光电科技有限公司 | 187407 | 刘勇 |  |  | 0.15 | 7040 | 710 | 1 | JG1224060198 |  | 1 | S色差(95米传583毫米1个0.12平方毫米) | 是 | 是 | 6039 | 11
最终平整 | JG1224060169 | JG1224060169 | 九天850平整 | 合格 | 合格品 | 甲 | 马晓飞 | 5790 | 5740 | 0.9914 | 7120 | 0.15 | 710 | 平整 |  | 20100028 | 轧硬 | 0.4*710-SPCC | 30210011 | 光亮卷 | 0.15-SPCC |  | 60 | MO000762 | MO000762-001 | GLJ004 | 东方光亮卷前处理0.4轧0.15 | 5870 | 2024-06-17 | 2024-06-17 | 2 | 2024-06-25 10:32:38 | 2024-06-25 10:34:26 | 江苏九天光电科技有限公司 | 187397 | 马晓飞 |  |  | 0.15 | 7130 | 710 | 1 | JG1224060169 |  | 1 |  | 是 | 是 | 5822 | 1
最终平整 | JG1224060197 | JG1224060197 | 九天850平整 | 合格 | 合格品 | 甲 | 刘勇 | 5650 | 5620 | 0.9947 | 6950 | 0.15 | 710 | 平整 |  | 20100028 | 轧硬 | 0.4*710-SPCC | 30210011 | 光亮卷 | 0.15-SPCC |  | 60 | MO000762 | MO000762-010 | GLJ004 | 东方光亮卷前处理0.4轧0.15 | 5845 | 2024-06-17 | 2024-06-17 | 2 | 2024-06-25 10:12:08 | 2024-06-25 10:12:34 | 江苏九天光电科技有限公司 | 187406 | 刘勇 |  |  | 0.15 | 6950 | 710 | 1 | JG1224060197 |  | 1 |  | 是 | 是 | 6139 | 10
最终平整 | JG1224060199 | JG1224060199 | 九天850平整 | 合格 | 让步接收 | 乙 | 张兴华 | 7520 | 7300 | 0.9707 | 9100 | 0.15 | 710 | 平整 | Z折印(尾部1800米传5-30厘米左右粘钢折印加轻松花印) | 20100028 | 轧硬 | 0.4*710-SPCC | 30210011 | 光亮卷 | 0.15-SPCC |  | 60 | MO000763 | MO000763-010 | GLJ004 | 东方光亮卷前处理0.4轧0.15 | 7750 | 2024-06-17 | 2024-06-17 | 2 | 2024-06-25 04:27:19 | 2024-06-25 05:29:45 | 江苏九天光电科技有限公司 | 187428 | 张兴华 |  |  | 0.15 | 9360 | 710 | 1 | JG1224060199 |  | 1 | Z折印(尾部1800米传5-30厘米左右粘钢折印加轻松花印) | 是 | 是 | 5176 | 10
最终平整 | JG1224060203 | JG1224060203 | 九天850平整 | 合格 | 合格品 | 乙 | 钱九龙 | 7710 | 7680 | 0.9961 | 9470 | 0.15 | 710 | 平整 |  | 20100028 | 轧硬 | 0.4*710-SPCC | 30210011 | 光亮卷 | 0.15-SPCC |  | 60 | MO000763 | MO000763-008 | GLJ004 | 东方光亮卷前处理0.4轧0.15 | 7830 | 2024-06-17 | 2024-06-17 | 2 | 2024-06-25 03:24:03 | 2024-06-25 04:26:58 | 江苏九天光电科技有限公司 | 187426 | 钱九龙 |  |  | 0.15 | 9460 | 710 | 1 | JG1224060203 |  | 1 |  | 是 | 是 | 5396 | 8
最终平整 | JG1224060204 | JG1224060204 | 九天850平整 | 合格 | 合格品 | 乙 | 张兴华 | 7730 | 7700 | 0.9961 | 9500 | 0.15 | 710 | 平整 |  | 20100028 | 轧硬 | 0.4*710-SPCC | 30210011 | 光亮卷 | 0.15-SPCC |  | 60 | MO000763 | MO000763-009 | GLJ004 | 东方光亮卷前处理0.4轧0.15 | 7830 | 2024-06-17 | 2024-06-17 | 2 | 2024-06-25 02:17:19 | 2024-06-25 03:23:43 | 江苏九天光电科技有限公司 | 187427 | 张兴华 |  |  | 0.15 | 9490 | 710 | 1 | JG1224060204 |  | 1 |  | 是 | 是 | 5266 | 9
最终平整 | JG1224060216 | JG1224060216 | 九天850平整 | 合格 | 合格品 | 乙 | 钱九龙 | 6720 | 6680 | 0.994 | 12150 | 0.1 | 710 | 平整 |  | 20100028 | 轧硬 | 0.4*710-SPCC | 30210015 | 光亮卷 | 0.1-SPCC |  | 60 | MO000753 | MO000753-007 | GLJ002 | 东方光亮卷前处理（0.4轧0.1mm) | 6830 | 2024-06-16 | 2024-06-16 | 2 | 2024-06-25 00:53:20 | 2024-06-25 02:16:49 | 江苏九天光电科技有限公司 | 187227 | 钱九龙 |  |  | 0.1 | 12200 | 710 | 1 | JG1224060216 |  | 1 |  | 是 | 是 | 5490 | 7
最终平整 | JG1224060213 | JG1224060213 | 九天850平整 | 合格 | 让步接收 | 乙 | 张兴华 | 6610 | 6570 | 0.9939 | 12060 | 0.1 | 710 | 平整 | 孔洞(11410米传583毫米0.63平方毫米) | 20100028 | 轧硬 | 0.4*710-SPCC | 30210015 | 光亮卷 | 0.1-SPCC |  | 60 | MO000753 | MO000753-004 | GLJ002 | 东方光亮卷前处理（0.4轧0.1mm) | 6760 | 2024-06-16 | 2024-06-16 | 2 | 2024-06-24 23:22:03 | 2024-06-25 00:52:44 | 江苏九天光电科技有限公司 | 187224 | 张兴华 |  |  | 0.1 | 12050 | 710 | 1 | JG1224060213 |  | 1 | K孔洞(11410米传583毫米0.63平方毫米) | 是 | 是 | 5656 | 4
最终平整 | JG0024060022 | JG0024060022 | 九天800平整 | 合格 | 合格品 | 甲 | 唐斌 | 5146 | 5100 | 0.9911 | 7070 | 0.155 | 610 | 平整 |  | 20100082 | 轧硬 | 0.6*610-SPCC | 30210010 | 光亮卷 | 0.155-SPCC |  | 60 | MO000704 | MO000704-002 | GLJ003 | 光电光亮卷前处理 （模板） | 5250 | 2024-06-11 | 2024-06-11 | 2 | 2024-06-24 14:51:16 | 2024-06-24 14:52:01 | 江苏九天光电科技有限公司 | 179042 | 唐斌 |  |  | 0.155 | 7159 | 610 | 1 | JG0024060022 |  | 1 |  | 是 | 是 | 8927 | 2
最终平整 | JG12240600092 | JG1224060009 | 九天850平整 | 合格 | 合格品 | 甲 | 马晓飞 | 7550 | 7520 | 0.996 | 13660 | 0.1 | 710 | 平整 |  | 20100028 | 轧硬 | 0.4*710-SPCC | 30210015 | 光亮卷 | 0.1-SPCC |  | 60 | MO000633 | MO000633-005-02 | GLJ002 | 东方光亮卷前处理（0.4轧0.1mm) | 13540 | 2024-06-04 | 2024-06-04 | 2 | 2024-06-24 14:38:10 | 2024-06-24 14:38:47 | 江苏九天光电科技有限公司 | 161028 | 马晓飞 |  |  | 0.1 | 13660 | 710 | 1 | JG12240600092 |  | 1 |  | 是 | 是 | 6447 | 5
最终平整 | JG0024060017 | JG0024060017 | 九天800平整 | 合格 | 合格品 | 甲 | 朱俊 | 5186 | 5152 | 0.9934 | 7140 | 0.155 | 610 | 平整 |  | 20100082 | 轧硬 | 0.6*610-SPCC | 30210010 | 光亮卷 | 0.155-SPCC |  | 60 | MO000709 | MO000709-001 | GLJ003 | 光电光亮卷前处理 （模板） | 5265 | 2024-06-12 | 2024-06-12 | 2 | 2024-06-24 13:32:41 | 2024-06-24 13:33:16 | 江苏九天光电科技有限公司 | 179415 | 朱俊 |  |  | 0.155 | 7213 | 610 | 1 | JG0024060017 |  | 1 |  | 是 | 是 | 7939 | 1
最终平整 | JG12240600042 | JG1224060004 | 九天850平整 | 合格 | 让步接收 | 甲 | 刘勇 | 7500 | 7480 | 0.9973 | 13730 | 0.1 | 710 | 平整 | 孔洞(569米传132毫米1个0.12平方毫米) | 20100028 | 轧硬 | 0.4*710-SPCC | 30210015 | 光亮卷 | 0.1-SPCC |  | 60 | MO000633 | MO000633-004-02 | GLJ002 | 东方光亮卷前处理（0.4轧0.1mm) | 13575 | 2024-06-04 | 2024-06-04 | 2 | 2024-06-24 12:53:41 | 2024-06-24 12:58:50 | 江苏九天光电科技有限公司 | 161027 | 刘勇 |  |  | 0.1 | 13750 | 710 | 1 | JG12240600042 |  | 1 | H横辊印(569米传132毫米1个0.12片毫米) | 是 | 是 | 10282 | 4
最终平整 | JG0024060021 | JG0024060021 | 九天800平整 | 合格 | 合格品 | 甲 | 朱俊 | 5150 | 5104 | 0.9911 | 7030 | 0.155 | 610 | 平整 |  | 20100082 | 轧硬 | 0.6*610-SPCC | 30210010 | 光亮卷 | 0.155-SPCC |  | 60 | MO000704 | MO000704-001 | GLJ003 | 光电光亮卷前处理 （模板） | 5250 | 2024-06-11 | 2024-06-11 | 2 | 2024-06-24 12:23:09 | 2024-06-24 12:23:41 | 江苏九天光电科技有限公司 | 179041 | 朱俊 |  |  | 0.155 | 7090 | 610 | 1 | JG0024060021 |  | 1 |  | 是 | 是 | 8909 | 1
最终平整 | JG12240601162 | JG1224060116 | 九天850平整 | 合格 | 让步接收 | 甲 | 马晓飞 | 7290 | 7260 | 0.9959 | 13170 | 0.1 | 710 | 平整 | 920米停机印, 尾部1200米板面粘钢折印点印 | 20100028 | 轧硬 | 0.4*710-SPCC | 30210015 | 光亮卷 | 0.1-SPCC |  | 60 | MO000678 | MO000678-004-02 | GLJ002 | 东方光亮卷前处理（0.4轧0.1mm) | 13140 | 2024-06-07 | 2024-06-07 | 2 | 2024-06-24 10:27:10 | 2024-06-24 11:26:00 | 江苏九天光电科技有限公司 | 177971 | 马晓飞 |  |  | 0.1 | 13150 | 710 | 1 | JG12240601162 |  | 1 | T停机斑(920米停机印 尾部1200米板面粘钢折印点印) | 是 | 是 | 6211 | 4
最终平整 | JG0024060030 | JG0024060030 | 九天800平整 | 合格 | 合格品 | 甲 | 朱俊 | 5140 | 5112 | 0.9946 | 7040 | 0.155 | 610 | 平整 |  | 20100082 | 轧硬 | 0.6*610-SPCC | 30210011 | 光亮卷 | 0.15-SPCC |  | 60 | MO000720 | MO000720-003 | GLJ004 | 东方光亮卷前处理0.4轧0.15 | 5240 | 2024-06-13 | 2024-06-13 | 2 | 2024-06-24 11:16:19 | 2024-06-24 11:17:04 | 江苏九天光电科技有限公司 | 186195 | 朱俊 |  |  | 0.155 | 7080 | 610 | 1 | JG0024060030 |  | 1 |  | 是 | 是 | 7926 | 3
最终平整 | JG0024060018 | JG0024060018 | 九天800平整 | 合格 | 合格品 | 甲 | 唐斌 | 5180 | 5136 | 0.9915 | 7080 | 0.155 | 610 | 平整 |  | 20100082 | 轧硬 | 0.6*610-SPCC | 30210010 | 光亮卷 | 0.155-SPCC |  | 60 | MO000704 | MO000704-005 | GLJ003 | 光电光亮卷前处理 （模板） | 5275 | 2024-06-11 | 2024-06-11 | 2 | 2024-06-24 10:03:15 | 2024-06-24 10:04:00 | 江苏九天光电科技有限公司 | 179045 | 唐斌 |  |  | 0.155 | 7160 | 610 | 1 | JG0024060018 |  | 1 |  | 是 | 是 | 7995 | 5
最终平整 | JG1224060171 | JG1224060171 | 九天850平整 | 合格 | 合格品 | 甲 | 刘勇 | 7730 | 7704 | 0.9966 | 9530 | 0.15 | 710 | 平整 |  | 20100028 | 轧硬 | 0.4*710-SPCC | 30210011 | 光亮卷 | 0.15-SPCC |  | 60 | MO000763 | MO000763-001 | GLJ004 | 东方光亮卷前处理0.4轧0.15 | 7830 | 2024-06-17 | 2024-06-17 | 2 | 2024-06-24 09:49:11 | 2024-06-24 09:50:28 | 江苏九天光电科技有限公司 | 187419 | 刘勇 |  |  | 0.15 | 9500 | 710 | 1 | JG1224060171 |  | 1 |  | 是 | 是 | 5203 | 1
最终平整 | JG1224060188 | JG1224060188 | 九天850平整 | 合格 | 合格品 | 乙 | 张兴华 | 7730 | 7660 | 0.9909 | 9430 | 0.15 | 710 | 平整 |  | 20100028 | 轧硬 | 0.4*710-SPCC | 30210011 | 光亮卷 | 0.15-SPCC |  | 60 | MO000763 | MO000763-005 | GLJ004 | 东方光亮卷前处理0.4轧0.15 | 7820 | 2024-06-17 | 2024-06-17 | 2 | 2024-06-24 03:36:44 | 2024-06-24 04:37:11 | 江苏九天光电科技有限公司 | 187423 | 张兴华 |  |  | 0.15 | 9480 | 710 | 1 | JG1224060188 |  | 1 |  | 是 | 是 | 5259 | 5
最终平整 | JG1224060175 | JG1224060175 | 九天850平整 | 合格 | 让步接收 | 乙 | 钱九龙 | 7670 | 7650 | 0.9974 | 9450 | 0.15 | 710 | 平整 | 孔洞(8958米传147毫米有个.0.48平方毫米) | 20100028 | 轧硬 | 0.4*710-SPCC | 30210011 | 光亮卷 | 0.15-SPCC |  | 60 | MO000763 | MO000763-002 | GLJ004 | 东方光亮卷前处理0.4轧0.15 | 7800 | 2024-06-17 | 2024-06-17 | 2 | 2024-06-24 02:38:08 | 2024-06-24 03:36:23 | 江苏九天光电科技有限公司 | 187420 | 钱九龙 |  |  | 0.15 | 9450 | 710 | 1 | JG1224060175 |  | 1 | K孔洞(8958米传147毫米有个.0.48平方毫米) | 是 | 是 | 5254 | 2
最终平整 | JG1224060187 | JG1224060187 | 九天850平整 | 合格 | 让步接收 | 乙 | 张兴华 | 7700 | 7640 | 0.9922 | 9420 | 0.15 | 710 | 平整 | 粘钢折印(尾部400米传15厘米左右) | 20100028 | 轧硬 | 0.4*710-SPCC | 30210011 | 光亮卷 | 0.15-SPCC |  | 60 | MO000763 | MO000763-004 | GLJ004 | 东方光亮卷前处理0.4轧0.15 | 7815 | 2024-06-17 | 2024-06-17 | 2 | 2024-06-24 01:38:04 | 2024-06-24 02:37:49 | 江苏九天光电科技有限公司 | 187422 | 张兴华 |  |  | 0.15 | 9460 | 710 | 1 | JG1224060187 |  | 1 | Z折印(尾部400米传15厘米左右粘钢折印) | 是 | 是 | 5257 | 4
最终平整 | JG1224060200 | JG1224060200 | 九天850平整 | 合格 | 让步接收 | 乙 | 张兴华 | 7670 | 7470 | 0.9739 | 9290 | 0.15 | 710 | 平整 | 粘钢折印(尾部900米操5-15厘米，尾部400米粘钢严重偶有轻松花印) | 20100028 | 轧硬 | 0.4*710-SPCC | 30210011 | 光亮卷 | 0.15-SPCC |  | 60 | MO000763 | MO000763-011 | GLJ004 | 东方光亮卷前处理0.4轧0.15 | 7760 | 2024-06-17 | 2024-06-17 | 2 | 2024-06-24 00:31:51 | 2024-06-24 01:37:38 | 江苏九天光电科技有限公司 | 187429 | 钱九龙 |  |  | 0.15 | 9460 | 710 | 1 | JG1224060200 |  | 1 | Z折印(尾部900米操5-15厘米粘钢折印，尾部400米粘钢严重偶有轻松花印) | 是 | 是 | 5274 | 11
最终平整 | JG1224060176 | JG1224060176 | 九天850平整 | 合格 | 让步接收 | 乙 | 张兴华 | 7680 | 7660 | 0.9974 | 9450 | 0.15 | 710 | 平整 | 粘钢折印(尾部700米操5-10厘米) | 20100028 | 轧硬 | 0.4*710-SPCC | 30210011 | 光亮卷 | 0.15-SPCC |  | 60 | MO000763 | MO000763-003 | GLJ004 | 东方光亮卷前处理0.4轧0.15 | 7805 | 2024-06-17 | 2024-06-17 | 2 | 2024-06-23 23:18:46 | 2024-06-24 00:31:31 | 江苏九天光电科技有限公司 | 187421 | 张兴华 |  |  | 0.15 | 9450 | 710 | 1 | JG1224060176 |  | 1 | Z折印(尾部700米操5-10厘米粘钢折印) | 是 | 是 | 5293 | 3
最终平整 | JG12240600031 | JG1224060003 | 九天850平整 | 合格 | 合格品 | 甲 | 刘勇 | 5426 | 5384 | 0.9923 | 9830 | 0.1 | 710 | 平整 |  | 20100028 | 轧硬 | 0.4*710-SPCC | 30210015 | 光亮卷 | 0.1-SPCC |  | 60 | MO000633 | MO000633-003-01 | GLJ002 | 东方光亮卷前处理（0.4轧0.1mm) | 13555 | 2024-06-04 | 2024-06-04 | 2 | 2024-06-23 15:23:47 | 2024-06-23 15:24:25 | 江苏九天光电科技有限公司 | 161026 | 刘勇 |  |  | 0.1 | 9900 | 710 | 1 | JG12240600031 |  | 1 |  | 是 | 是 | 10552 | 3
最终平整 | JG12240600021 | JG1224060002 | 九天850平整 | 合格 | 合格品 | 甲 | 马晓飞 | 5680 | 5634 | 0.9919 | 10200 | 0.1 | 710 | 平整 |  | 20100028 | 轧硬 | 0.4*710-SPCC | 30210015 | 光亮卷 | 0.1-SPCC |  | 60 | MO000633 | MO000633-002-01 | GLJ002 | 东方光亮卷前处理（0.4轧0.1mm) | 13620 | 2024-06-04 | 2024-06-04 | 2 | 2024-06-23 14:14:58 | 2024-06-23 14:15:26 | 江苏九天光电科技有限公司 | 161025 | 马晓飞 |  |  | 0.1 | 10200 | 710 | 1 | JG12240600021 |  | 1 |  | 是 | 是 | 7133 | 2
最终平整 | JG12240601121 | JG1224060112 | 九天850平整 | 合格 | 让步接收 | 甲 | 刘勇 | 6670 | 6616 | 0.9919 | 12140 | 0.1 | 710 | 平整 | 孔洞（6614-6630米传3.7-7毫米7个0.21-0.48平方毫米已夹纸） | 20100028 | 轧硬 | 0.4*710-SPCC | 30210015 | 光亮卷 | 0.1-SPCC |  | 60 | MO000677 | MO000677-004-01 | GLJ002 | 东方光亮卷前处理（0.4轧0.1mm) | 13535 | 2024-06-07 | 2024-06-07 | 2 | 2024-06-23 12:55:58 | 2024-06-23 12:57:08 | 江苏九天光电科技有限公司 | 177965 | 刘勇 |  |  | 0.1 | 12190 | 710 | 1 | JG12240601121 |  | 1 | 6614-6630米传3.7-7毫米7个0.21-0.48平方毫米已夹纸 | 是 | 是 | 5891 | 4
最终平整 | JG12240601101 | JG1224060110 | 九天850平整 | 合格 | 合格品 | 甲 | 马晓飞 | 5750 | 5732 | 0.9969 | 10400 | 0.1 | 710 | 平整 |  | 20100028 | 轧硬 | 0.4*710-SPCC | 30210015 | 光亮卷 | 0.1-SPCC |  | 60 | MO000679 | MO000679-002-01 | GLJ002 | 东方光亮卷前处理（0.4轧0.1mm) | 12775 | 2024-06-07 | 2024-06-07 | 2 | 2024-06-23 11:57:21 | 2024-06-23 11:58:06 | 江苏九天光电科技有限公司 | 177975 | 马晓飞 |  |  | 0.1 | 10380 | 710 | 1 | JG12240601101 |  | 1 |  | 是 | 是 | 4192 | 2
最终平整 | JG12240600991 | JG1224060099 | 九天850平整 | 合格 | 合格品 | 甲 | 刘勇 | 5760 | 5748 | 0.9979 | 10400 | 0.1 | 710 | 平整 |  | 20100028 | 轧硬 | 0.4*710-SPCC | 30210015 | 光亮卷 | 0.1-SPCC |  | 60 | MO000638 | MO000638-001-01 | GLJ002 | 东方光亮卷前处理（0.4轧0.1mm) | 13590 | 2024-06-05 | 2024-06-05 | 2 | 2024-06-23 10:25:54 | 2024-06-23 10:26:38 | 江苏九天光电科技有限公司 | 161171 | 刘勇 |  |  | 0.1 | 10500 | 710 | 1 | JG12240600991 |  | 1 |  | 是 | 是 | 9094 | 1
最终平整 | JG12240601961 | JG1224060196 | 九天850平整 | 合格 | 协议品 | 乙 | 张兴华 | 1126.71 | 1120 | 0.994 | 2020 | 0.1 | 710 | 平整 | 短带。内20米标记为废带。 | 20100028 | 轧硬 | 0.4*710-SPCC | 30210015 | 光亮卷 | 0.1-SPCC |  | 60 | MO000753 | MO000753-015-01 | GLJ002 | 东方光亮卷前处理（0.4轧0.1mm) | 6810 | 2024-06-16 | 2024-06-16 | 2 | 2024-06-23 06:15:44 | 2024-06-23 08:01:52 | 江苏九天光电科技有限公司 |  | 张兴华 |  | 1 | 0.1 | 12130 | 710 | 1 | JG12240601961 |  | 1 |  | 是 | 是 | 2993 | 15
最终平整 | JG12240601962 | JG1224060196 | 九天850平整 | 合格 | 合格品 | 乙 | 张兴华 | 6710 | 5550 | 0.8271 | 10060 | 0.1 | 710 | 平整 |  | 20100028 | 轧硬 | 0.4*710-SPCC | 30210015 | 光亮卷 | 0.1-SPCC |  | 60 | MO000753 | MO000753-015-02 | GLJ002 | 东方光亮卷前处理（0.4轧0.1mm) | 6810 | 2024-06-16 | 2024-06-16 | 2 | 2024-06-23 06:15:44 | 2024-06-23 08:01:52 | 江苏九天光电科技有限公司 |  | 张兴华 |  | 1 | 0.1 | 12130 | 710 | 1 | JG12240601962 |  | 1 |  | 是 | 是 | 2993 | 15
最终平整 | JG12240601172 | JG1224060117 | 九天850平整 | 合格 | 合格品 | 乙 | 钱九龙 | 7300 | 7170 | 0.9822 | 13050 | 0.1 | 710 | 平整 |  | 20100028 | 轧硬 | 0.4*710-SPCC | 30210015 | 光亮卷 | 0.1-SPCC |  | 60 | MO000678 | MO000678-005-02 | GLJ002 | 东方光亮卷前处理（0.4轧0.1mm) | 13165 | 2024-06-07 | 2024-06-07 | 2 | 2024-06-23 04:55:18 | 2024-06-23 06:15:20 | 江苏九天光电科技有限公司 | 177972 | 钱九龙 |  |  | 0.1 | 13300 | 710 | 1 | JG12240601172 |  | 1 |  | 是 | 是 | 11778 | 5
最终平整 | JG1224060211 | JG1224060211 | 九天850平整 | 合格 | 合格品 | 乙 | 张兴华 | 7550 | 7500 | 0.9934 | 13550 | 0.1 | 710 | 平整 |  | 20100028 | 轧硬 | 0.4*710-SPCC | 30210015 | 光亮卷 | 0.1-SPCC |  | 60 | MO000754 | MO000754-003 | GLJ002 | 东方光亮卷前处理（0.4轧0.1mm) | 7650 | 2024-06-16 | 2024-06-16 | 2 | 2024-06-23 03:29:11 | 2024-06-23 04:54:56 | 江苏九天光电科技有限公司 | 187268 | 张兴华 |  |  | 0.1 | 13550 | 710 | 1 | JG1224060211 |  | 1 |  | 是 | 是 | 5556 | 3
最终平整 | JG122406012421 | JG1224060124 | 九天850平整 | 合格 | 协议品 | 乙 | 钱九龙 | 1011.89 | 980 | 0.9685 | 1760 | 0.1 | 710 | 平整 | 短带 | 20100028 | 轧硬 | 0.4*710-SPCC | 30210015 | 光亮卷 | 0.1-SPCC |  | 60 | MO000679 | MO000679-004-02-01 | GLJ002 | 东方光亮卷前处理（0.4轧0.1mm) | 12820 | 2024-06-07 | 2024-06-07 | 2 | 2024-06-23 01:43:02 | 2024-06-23 03:28:48 | 江苏九天光电科技有限公司 |  | 钱九龙 |  | 1 | 0.1 | 12650 | 710 | 1 | JG122406012421 |  | 1 |  | 是 | 是 | 3824 | 4
最终平整 | JG122406012422 | JG1224060124 | 九天850平整 | 合格 | 合格品 | 乙 | 钱九龙 | 6980 | 5780 | 0.8281 | 10500 | 0.1 | 710 | 平整 |  | 20100028 | 轧硬 | 0.4*710-SPCC | 30210015 | 光亮卷 | 0.1-SPCC |  | 60 | MO000679 | MO000679-004-02-02 | GLJ002 | 东方光亮卷前处理（0.4轧0.1mm) | 12820 | 2024-06-07 | 2024-06-07 | 2 | 2024-06-23 01:43:02 | 2024-06-23 03:28:48 | 江苏九天光电科技有限公司 |  | 钱九龙 |  | 1 | 0.1 | 12650 | 710 | 1 | JG122406012422 |  | 1 |  | 是 | 是 | 3824 | 4
最终平整 | JG12240600061 | JG1224060006 | 九天850平整 | 合格 | 合格品 | 乙 | 张兴华 | 5706 | 5680 | 0.9954 | 7070 | 0.15 | 710 | / | 拉伸折印(尾部300米操30厘米版型差有拉伸折印) | 20100028 | 轧硬 | 0.4*710-SPCC | 30210011 | 光亮卷 | 0.15-SPCC |  | 60 | MO000627 | MO000627-002-01 | GLJ001 | 光亮卷模板 | 13660 | 2024-06-04 | 2024-06-04 | 2 | 2024-06-23 00:45:39 | 2024-06-23 01:42:41 | 江苏九天光电科技有限公司 | 160985 | 张兴华 |  |  | 0.15 | 7090 | 710 | 1 | JG12240600061 |  | 1 | L拉伸折印(尾部300米操30厘米间断版型差有拉伸折印) | 是 | 是 | 7057 | 2
最终平整 | JG12240601232 | JG1224060123 | 九天850平整 | 合格 | 合格品 | 甲 | 刘勇 | 6980 | 6930 | 0.9928 | 12560 | 0.1 | 710 | 平整 |  | 20100028 | 轧硬 | 0.4*710-SPCC | 30210015 | 光亮卷 | 0.1-SPCC |  | 60 | MO000679 | MO000679-003-02 | GLJ002 | 东方光亮卷前处理（0.4轧0.1mm) | 12800 | 2024-06-07 | 2024-06-07 | 2 | 2024-06-22 22:39:39 | 2024-06-22 23:51:01 | 江苏九天光电科技有限公司 | 177976 | 刘勇 |  |  | 0.1 | 12600 | 710 | 1 | JG12240601232 |  | 1 |  | 是 | 是 | 5164 | 3
最终平整 | JG12240600081 | JG1224060008 | 九天850平整 | 合格 | 合格品 | 甲 | 马晓飞 | 5750 | 5710 | 0.993 | 7100 | 0.15 | 710 | / |  | 20100028 | 轧硬 | 0.4*710-SPCC | 30210011 | 光亮卷 | 0.15-SPCC |  | 60 | MO000627 | MO000627-004-01 | GLJ001 | 光亮卷模板 | 13670 | 2024-06-04 | 2024-06-04 | 2 | 2024-06-22 21:58:48 | 2024-06-22 22:38:31 | 江苏九天光电科技有限公司 | 160987 | 刘勇 |  |  | 0.15 | 7105 | 710 | 1 | JG12240600081 |  | 1 |  | 是 | 是 | 7624 | 4
最终平整 | JG12240600062 | JG1224060006 | 九天850平整 | 合格 | 让步接收 | 甲 | 刘勇 | 7560 | 7536 | 0.9968 | 9340 | 0.15 | 710 | / | 孔洞（7425米传92毫米1个0.27,8090米传24毫米1个0.21,8754米传91毫米1个0.42,9190米传9毫米1个0.24平方毫米） | 20100028 | 轧硬 | 0.4*710-SPCC | 30210011 | 光亮卷 | 0.15-SPCC |  | 60 | MO000627 | MO000627-002-02 | GLJ001 | 光亮卷模板 | 13660 | 2024-06-04 | 2024-06-04 | 2 | 2024-06-22 21:47:36 | 2024-06-22 21:51:30 | 江苏九天光电科技有限公司 | 160985 | 刘勇 |  |  | 0.15 | 9400 | 710 | 1 | JG12240600062 |  | 1 | 7425米传9毫米1个0.27,8090米传24毫米1个0.21,8754米传91毫米1个0.42,9190米传9毫米1个0.24平方毫米 | 是 | 是 | 7057 | 2
最终平整 | JG12240601012 | JG1224060101 | 九天850平整 | 合格 | 让步接收 | 甲 | 马晓飞 | 7628 | 7596 | 0.9958 | 9420 | 0.15 | 710 | 平整 | 尾部300米左右粘钢折印点印 | 20100028 | 轧硬 | 0.4*710-SPCC | 30210011 | 光亮卷 | 0.15-SPCC |  | 60 | MO000637 | MO000637-001-02 | GLJ003 | 光电光亮卷前处理 （模板） | 13600 | 2024-06-05 | 2024-06-05 | 2 | 2024-06-22 20:37:46 | 2024-06-22 20:38:39 | 江苏九天光电科技有限公司 | 161169 | 马晓飞 |  |  | 0.15 | 9450 | 710 | 1 | JG12240601012 |  | 1 | 尾部300米粘钢折印点印 | 是 | 是 | 11388 | 1
最终平整 | JG1224040264221 | JG1224040264 | 九天850平整 | 合格 | 让步接收 | 甲 | 刘勇 | 2434 | 2192 | 0.9006 | 4060 | 0.1 | 710 | / | 孔洞（2764米传184毫米1个0.12,3491米传491毫米1个0.15,3656米传330毫米1个0.12平方毫米)，花辊印（操作侧26CM左右，尾400米左右重） | 20100028 | 轧硬 | 0.4*710-SPCC | 30210015 | 光亮卷 | 0.1-SPCC |  | 60 | MO000484 | MO000484-004-02-02-01 | GLJ002 | 光亮卷前处理 | 12845 | 2024-05-25 | 2024-05-25 | 2 | 2024-06-22 19:01:08 | 2024-06-22 19:06:46 | 江苏九天光电科技有限公司 |  | 刘勇 |  | 1 | 0.1 | 4500 | 710 | 1 | JG1224040264221 |  | 1 | G辊印(操作侧26CM左右有花辊印 2764米传184毫米1个0.12,3491米传491毫米1个0.15,3656米传330毫米1个0.12平方毫米) | 是 | 是 | 2039 | 4
最终平整 | JG1224040264222 | JG1224040264 | 九天850平整 | 合格 | 报废品 | 甲 | 刘勇 | 209.09 | 206 | 0.9852 | 380 | 0.1 | 710 | / | 短带二级品（轧机750乙叠带平整分包） | 20100028 | 轧硬 | 0.4*710-SPCC | 30210015 | 光亮卷 | 0.1-SPCC |  | 60 | MO000484 | MO000484-004-02-02-02 | GLJ002 | 光亮卷前处理 | 12845 | 2024-05-25 | 2024-05-25 | 2 | 2024-06-22 19:01:08 | 2024-06-22 19:06:46 | 江苏九天光电科技有限公司 |  | 刘勇 |  | 1 | 0.1 | 4500 | 710 | 1 | JG1224040264222 |  | 1 | G辊印(操作侧26CM左右有花辊印 多个孔洞 二级品) | 是 | 是 | 2039 | 4
最终平整 | JG1224060157 | JG1224060157 | 九天800平整 | 合格 | 让步接收 | 甲 | 朱俊 | 4952 | 4814 | 0.9721 | 6930 | 0.15 | 610 | 平整 | 色差 | 20100023 | 轧硬 | 0.4*610-SPCC | 30210011 | 光亮卷 | 0.15-SPCC |  | 60 | MO000705 | MO000705-009 | GLJ004 | 东方光亮卷前处理0.4轧0.15 | 5010 | 2024-06-11 | 2024-06-11 | 2 | 2024-06-22 17:15:40 | 2024-06-22 17:16:26 | 江苏九天光电科技有限公司 | 179021 | 朱俊 |  |  | 0.15 | 7147 | 610 | 1 | JG1224060157 |  | 1 | Y氧化边(来料氧化边) | 是 | 是 | 6729 | 9
最终平整 | JG12240600122 | JG1224060012 | 九天850平整 | 合格 | 让步接收 | 乙 | 张兴华 | 7640 | 7600 | 0.9948 | 13770 | 0.1 | 710 | 平整 | 花辊印(整件操20厘米左右来料花辊印重），厚薄公差（7750米左右有一段0.090-0.095），尾部400米左右传5-10厘米缩芯折印 | 20100028 | 轧硬 | 0.4*710-SPCC | 30210015 | 光亮卷 | 0.1-SPCC |  | 60 | MO000633 | MO000633-008-02 | GLJ002 | 东方光亮卷前处理（0.4轧0.1mm) | 13625 | 2024-06-04 | 2024-06-04 | 2 | 2024-06-22 15:08:42 | 2024-06-22 16:38:37 | 江苏九天光电科技有限公司 | 161031 | 张兴华 |  |  | 0.1 | 13790 | 710 | 1 | JG12240600122 |  | 1 | H花辊印(整件操20厘米左右来料花辊印重，7750米左右有一段0.090-0.095，尾部400,米传5-10厘米缩芯折印) | 是 | 是 | 5012 | 8
最终平整 | JG1224060154 | JG1224060154 | 九天800平整 | 合格 | 让步接收 | 甲 | 唐斌 | 4934 | 4904 | 0.9939 | 7030 | 0.15 | 610 | 平整 | 色差 | 20100023 | 轧硬 | 0.4*610-SPCC | 30210011 | 光亮卷 | 0.15-SPCC |  | 60 | MO000705 | MO000705-008 | GLJ004 | 东方光亮卷前处理0.4轧0.15 | 5010 | 2024-06-11 | 2024-06-11 | 2 | 2024-06-22 16:32:35 | 2024-06-22 16:35:30 | 江苏九天光电科技有限公司 | 179019 | 唐斌 |  |  | 0.15 | 7104 | 610 | 1 | JG1224060154 |  | 1 | Y氧化边(来料氧化边) | 是 | 是 | 5373 | 8
最终平整 | JG1224060150 | JG1224060150 | 九天800平整 | 合格 | 让步接收 | 甲 | 朱俊 | 4958 | 4926 | 0.9935 | 6930 | 0.15 | 610 | 平整 | 板面偶有亮点 | 20100023 | 轧硬 | 0.4*610-SPCC | 30210011 | 光亮卷 | 0.15-SPCC |  | 60 | MO000705 | MO000705-006 | GLJ004 | 东方光亮卷前处理0.4轧0.15 | 5015 | 2024-06-11 | 2024-06-11 | 2 | 2024-06-22 15:39:35 | 2024-06-22 15:42:18 | 江苏九天光电科技有限公司 | 179017 | 朱俊 |  |  | 0.15 | 7010 | 610 | 1 | JG1224060150 |  | 1 | L亮点(板面偶有亮点) | 是 | 是 | 6730 | 6
最终平整 | JG1224060166 | JG1224060166 | 九天800平整 | 合格 | 合格品 | 甲 | 朱俊 | 4970 | 4946 | 0.9952 | 7110 | 0.15 | 610 | 平整 |  | 20100023 | 轧硬 | 0.4*610-SPCC | 30210011 | 光亮卷 | 0.15-SPCC |  | 60 | MO000705 | MO000705-002 | GLJ004 | 东方光亮卷前处理0.4轧0.15 | 5020 | 2024-06-11 | 2024-06-11 | 2 | 2024-06-22 14:31:48 | 2024-06-22 14:32:30 | 江苏九天光电科技有限公司 | 179005 | 朱俊 |  |  | 0.15 | 7180 | 610 | 1 | JG1224060166 |  | 1 |  | 是 | 是 | 6791 | 2
最终平整 | JG12240600012 | JG1224060001 | 九天850平整 | 合格 | 让步接收 | 乙 | 钱九龙 | 7610 | 7550 | 0.9921 | 13800 | 0.1 | 710 | 平整 | 孔洞(126/131米传333毫米2个0.24,224/229/266米传647/665/658毫米3个0.12-0.18,475/736米传559/87毫米0.15/0.18,7869/7872米传39毫米0.24/0.18,9317/9350米传107/1.9毫米0.27/0.18,9911米传61毫米0.27,11423/11678/11804米传10/58/125毫米3个0.18-0.27，12057-13592米不规则位置共14个0.12-0.6，13650/13652米传18毫米1.17/0.81平方毫米),尾近2500米传30-40厘米缩芯折印,，来料整件操20厘米花辊印 | 20100028 | 轧硬 | 0.4*710-SPCC | 30210015 | 光亮卷 | 0.1-SPCC |  | 60 | MO000633 | MO000633-001-02 | GLJ002 | 东方光亮卷前处理（0.4轧0.1mm) | 13600 | 2024-06-04 | 2024-06-04 | 2 | 2024-06-22 12:11:43 | 2024-06-22 13:49:33 | 江苏九天光电科技有限公司 | 161024 | 钱九龙 |  |  | 0.1 | 13950 | 710 | 1 | JG12240600012 |  | 1 | L拉伸折印(尾部近2500米传30-40厘米缩芯折印),K孔洞(126/131米传333毫米2个0.24,224米传647毫米0.18,229米传665毫米0.12,266米传658毫米0.12,475米传559毫米0.15,736米传87毫米0.18,7869/7892米传39毫米0.24/0.18),H花辊印(来料整件操20厘米花辊印) | 是 | 是 | 6046 | 1
最终平整 | JG1224050219 | JG1224050219 | 九天800平整 | 合格 | 让步接收 | 甲 | 唐斌 | 5062 | 5034 | 0.9945 | 7100 | 0.15 | 610 | 平整 | 孔洞(165米操550毫米孔洞面积0.11) | 20100023 | 轧硬 | 0.4*610-SPCC | 30210011 | 光亮卷 | 0.15-SPCC |  | 60 | MO000654 | MO000654-003 | GLJ003 | 光电光亮卷前处理 （模板） | 5125 | 2024-06-05 | 2024-06-05 | 2 | 2024-06-22 13:29:10 | 2024-06-22 13:31:37 | 江苏九天光电科技有限公司 | 160930 | 唐斌 |  |  | 0.15 | 7174 | 610 | 1 | JG1224050219 |  | 1 | K孔洞(165米操550毫米孔洞面积0.11) | 是 | 是 | 5797 | 3
最终平整 | JG1224060149 | JG1224060149 | 九天800平整 | 合格 | 让步接收 | 甲 | 朱俊 | 4922 | 4894 | 0.9943 | 7060 | 0.15 | 610 | 平整 | 6200米后操侧粘钢折印0.5-4cm左右 | 20100023 | 轧硬 | 0.4*610-SPCC | 30210011 | 光亮卷 | 0.15-SPCC |  | 60 | MO000705 | MO000705-005 | GLJ004 | 东方光亮卷前处理0.4轧0.15 | 5005 | 2024-06-11 | 2024-06-11 | 2 | 2024-06-22 12:31:21 | 2024-06-22 12:33:18 | 江苏九天光电科技有限公司 | 179016 | 朱俊 |  |  | 0.15 | 7135 | 610 | 1 | JG1224060149 |  | 1 | 6200米后操粘钢折印0.5-4公分左右 | 是 | 是 | 6027 | 5
最终平整 | JG1224060153 | JG1224060153 | 九天800平整 | 合格 | 合格品 | 甲 | 朱俊 | 4950 | 4910 | 0.9919 | 7020 | 0.15 | 610 | 平整 |  | 20100023 | 轧硬 | 0.4*610-SPCC | 30210011 | 光亮卷 | 0.15-SPCC |  | 60 | MO000705 | MO000705-007 | GLJ004 | 东方光亮卷前处理0.4轧0.15 | 5000 | 2024-06-11 | 2024-06-11 | 2 | 2024-06-22 12:27:14 | 2024-06-22 12:27:52 | 江苏九天光电科技有限公司 | 179018 | 朱俊 |  |  | 0.15 | 7107 | 610 | 1 | JG1224060153 |  | 1 |  | 是 | 是 | 6112 | 7
最终平整 | JG12240600111 | JG1224060011 | 九天850平整 | 合格 | 让步接收 | 乙 | 张兴华 | 5730 | 5690 | 0.993 | 10380 | 0.1 | 710 | 平整 | 孔洞（9268米传484毫米1个15.49平方毫米） | 20100028 | 轧硬 | 0.4*710-SPCC | 30210015 | 光亮卷 | 0.1-SPCC |  | 60 | MO000633 | MO000633-007-01 | GLJ002 | 东方光亮卷前处理（0.4轧0.1mm) | 13605 | 2024-06-04 | 2024-06-04 | 2 | 2024-06-22 10:18:42 | 2024-06-22 12:10:45 | 江苏九天光电科技有限公司 | 161030 | 钱九龙 |  |  | 0.1 | 10450 | 710 | 1 | JG12240600111 |  | 1 | K孔洞 | 是 | 是 | 8421 | 7
最终平整 | JG12240601001 | JG1224060100 | 九天850平整 | 其他入库 | 返工 | 乙 | 张兴华 | 5740 | 5722 | 0.9969 | 10400 | 0.1 | 710 | 平整 | 孔洞(4185米传56毫米0.24,4188/4192米传59毫米0.93/0.99平方毫米)下机有辊印，倒包确认叠带 | 20100028 | 轧硬 | 0.4*710-SPCC | 20500018 | 光亮卷半成品 | 0.1-SPCC |  | 60 | MO000638 | MO000638-003-01 | GLJ002 | 东方光亮卷前处理（0.4轧0.1mm) | 13610 | 2024-06-05 | 2024-06-05 | 2 | 2024-06-22 08:41:13 | 2024-06-22 10:18:21 | 江苏九天光电科技有限公司 | 161172 | 张兴华 |  |  | 0.1 | 10430 | 710 | 1 | JG12240601001 |  | 1 | K孔洞(4185米传56毫米0.24,4188/4192米传59毫米0.93/0.99平方毫米) | 是 | 是 | 9858 | 3
最终平整 | JG1224060158 | JG1224060158 | 九天800平整 | 合格 | 合格品 | 甲 | 唐斌 | 4946 | 4922 | 0.9951 | 7020 | 0.15 | 610 | 平整 |  | 20100023 | 轧硬 | 0.4*610-SPCC | 30210011 | 光亮卷 | 0.15-SPCC |  | 60 | MO000705 | MO000705-010 | GLJ004 | 东方光亮卷前处理0.4轧0.15 | 5015 | 2024-06-11 | 2024-06-11 | 2 | 2024-06-22 10:12:53 | 2024-06-22 10:13:42 | 江苏九天光电科技有限公司 | 179023 | 唐斌 |  |  | 0.15 | 7096 | 610 | 1 | JG1224060158 |  | 1 |  | 是 | 是 | 6777 | 10
最终平整 | JG122406001021 | JG1224060010 | 九天850平整 | 合格 | 让步接收 | 甲 | 马晓飞 | 3660 | 3592 | 0.9814 | 6570 | 0.1 | 710 | 平整 | 孔洞：4690米传249毫米1个0.21,5607米传149毫米1个0.18,6406米传71毫米1个0.18平方毫米。 | 20100028 | 轧硬 | 0.4*710-SPCC | 30210015 | 光亮卷 | 0.1-SPCC |  | 60 | MO000633 | MO000633-006-02-01 | GLJ002 | 东方光亮卷前处理（0.4轧0.1mm) | 13555 | 2024-06-04 | 2024-06-04 | 2 | 2024-06-22 07:28:48 | 2024-06-22 07:30:05 | 江苏九天光电科技有限公司 | 161029 | 马晓飞 |  |  | 0.1 | 6600 | 710 | 1 | JG122406001021 |  | 1 | K孔洞 | 是 | 是 | 7347 | 6
最终平整 | JG12240600112 | JG1224060011 | 九天850平整 | 合格 | 让步接收 | 甲 | 刘勇 | 7580 | 7534 | 0.9939 | 13710 | 0.1 | 710 | 平整 | 内581米（两处夹纸）孔洞多作废带，下道剪下退平整。13130/13320米板面有折印，尾300米左右有折印和松花印。抗拉303 | 20100028 | 轧硬 | 0.4*710-SPCC | 30210015 | 光亮卷 | 0.1-SPCC |  | 60 | MO000633 | MO000633-007-02 | GLJ002 | 东方光亮卷前处理（0.4轧0.1mm) | 13605 | 2024-06-04 | 2024-06-04 | 2 | 2024-06-22 06:48:04 | 2024-06-22 06:51:26 | 江苏九天光电科技有限公司 | 161030 | 刘勇 |  |  | 0.1 | 13750 | 710 | 1 | JG12240600112 |  | 1 | S松花印,Z折印 | 是 | 是 | 8421 | 7
最终平整 | JG122406001022 | JG1224060010 | 九天850平整 | 合格 | 合格品 | 甲 | 马晓飞 | 3810 | 3744 | 0.9827 | 6800 | 0.1 | 710 | 平整 | 孔洞：6727米传68毫米1个0.42平方毫米。 | 20100028 | 轧硬 | 0.4*710-SPCC | 30210015 | 光亮卷 | 0.1-SPCC |  | 60 | MO000633 | MO000633-006-02-02 | GLJ002 | 东方光亮卷前处理（0.4轧0.1mm) | 13555 | 2024-06-04 | 2024-06-04 | 2 | 2024-06-22 05:22:10 | 2024-06-22 05:22:55 | 江苏九天光电科技有限公司 | 161029 | 马晓飞 |  |  | 0.1 | 6940 | 710 | 1 | JG122406001022 |  | 1 | K孔洞 | 是 | 是 | 7347 | 6
最终平整 | JG12240600992 | JG1224060099 | 九天850平整 | 合格 | 让步接收 | 甲 | 刘勇 | 7640 | 7644 | 1.0005 | 13920 | 0.1 | 710 | 平整 | 孔洞：28/32米传650毫米2个0.09/0.12,74米传656毫米0.18（夹纸），161米传637毫米0.15,371米传674毫米0.12,990米传27毫米1.08,6780米传50/65/77/159毫米4个0.09-0.24,12336/12345/12363/12373米传79毫米4个2.06-3.47平方毫米。 | 20100028 | 轧硬 | 0.4*710-SPCC | 30210015 | 光亮卷 | 0.1-SPCC |  | 60 | MO000638 | MO000638-001-02 | GLJ002 | 东方光亮卷前处理（0.4轧0.1mm) | 13590 | 2024-06-05 | 2024-06-05 | 2 | 2024-06-22 04:16:33 | 2024-06-22 04:25:29 | 江苏九天光电科技有限公司 | 161171 | 刘勇 |  |  | 0.1 | 13930 | 710 | 1 | JG12240600992 |  | 1 | K孔洞 | 是 | 是 | 9094 | 1
最终平整 | JG12240601142 | JG1224060114 | 九天850平整 | 合格 | 让步接收 | 甲 | 马晓飞 | 7410 | 7276 | 0.9819 | 13270 | 0.1 | 710 | 平整 | 尾300米操边部1cm左右有撞伤折印 | 20100028 | 轧硬 | 0.4*710-SPCC | 30210015 | 光亮卷 | 0.1-SPCC |  | 60 | MO000678 | MO000678-002-02 | GLJ002 | 东方光亮卷前处理（0.4轧0.1mm) | 13240 | 2024-06-07 | 2024-06-07 | 2 | 2024-06-22 02:47:13 | 2024-06-22 02:48:41 | 江苏九天光电科技有限公司 | 177969 | 马晓飞 |  |  | 0.1 | 13480 | 710 | 1 | JG12240601142 |  | 1 | Z撞伤折印 | 是 | 是 | 5866 | 2
最终平整 | JG12240600022 | JG1224060002 | 九天850平整 | 合格 | 让步接收 | 甲 | 刘勇 | 7650 | 7614 | 0.9953 | 13950 | 0.1 | 710 | 平整 | 孔洞：11204米传32毫米1个0.3,11944米传57毫米1个0.24,11955传183毫米1个0.12 | 20100028 | 轧硬 | 0.4*710-SPCC | 30210015 | 光亮卷 | 0.1-SPCC |  | 60 | MO000633 | MO000633-002-02 | GLJ002 | 东方光亮卷前处理（0.4轧0.1mm) | 13620 | 2024-06-04 | 2024-06-04 | 2 | 2024-06-22 01:09:07 | 2024-06-22 01:10:45 | 江苏九天光电科技有限公司 | 161025 | 刘勇 |  |  | 0.1 | 14000 | 710 | 1 | JG12240600022 |  | 1 | K孔洞 | 是 | 是 | 7133 | 2
最终平整 | JG12240601102 | JG1224060110 | 九天850平整 | 合格 | 合格品 | 乙 | 张兴华 | 6946 | 6900 | 0.9934 | 12560 | 0.1 | 710 | 平整 |  | 20100028 | 轧硬 | 0.4*710-SPCC | 30210015 | 光亮卷 | 0.1-SPCC |  | 60 | MO000679 | MO000679-002-02 | GLJ002 | 东方光亮卷前处理（0.4轧0.1mm) | 12775 | 2024-06-07 | 2024-06-07 | 2 | 2024-06-21 15:50:30 | 2024-06-21 17:11:17 | 江苏九天光电科技有限公司 | 177975 | 张兴华 |  |  | 0.1 | 12600 | 710 | 1 | JG12240601102 |  | 1 |  | 是 | 是 | 4192 | 2
最终平整 | JG1224060097 | JG1224060097 | 九天800平整 | 合格 | 让步接收 | 甲 | 朱俊 | 3402 | 3286 | 0.9659 | 4660 | 0.15 | 610 | 平整 | 4200米后传动侧粘钢折印3公分左右 | 20100023 | 轧硬 | 0.4*610-SPCC | 30210011 | 光亮卷 | 0.15-SPCC |  | 60 | MO000641 | MO000641-003 | GLJ003 | 光电光亮卷前处理 （模板） | 3465 | 2024-06-05 | 2024-06-05 | 2 | 2024-06-21 15:53:39 | 2024-06-21 15:55:53 | 江苏九天光电科技有限公司 | 161179 | 朱俊 |  |  | 0.15 | 4857 | 610 | 1 | JG1224060097 |  | 1 | N粘钢折印 | 是 | 是 | 9451 | 3
最终平整 | JG12240600142 | JG1224060014 | 九天850平整 | 合格 | 让步接收 | 乙 | 钱九龙 | 7640 | 7612 | 0.9963 | 9510 | 0.15 | 710 | / | 545/550/554米传65毫米3个0.06-0.17,545/550/555米传49毫米3个0.12平方毫米孔洞，尾部200米传偶有0.5厘米缺口。 | 20100028 | 轧硬 | 0.4*710-SPCC | 30210011 | 光亮卷 | 0.15-SPCC |  | 60 | MO000627 | MO000627-001-02 | GLJ001 | 光亮卷模板 | 13640 | 2024-06-04 | 2024-06-04 | 2 | 2024-06-21 10:33:48 | 2024-06-21 15:49:21 | 江苏九天光电科技有限公司 | 160989 | 钱九龙 |  |  | 0.15 | 9510 | 710 | 1 | JG12240600142 |  | 1 | K孔洞,Q缺口 | 是 | 是 | 6065 | 1
最终平整 | JG0024060023 | JG0024060023 | 九天800平整 | 合格 | 合格品 | 甲 | 朱俊 | 6800 | 6758 | 0.9938 | 9440 | 0.15 | 610 | 平整 |  | 20100082 | 轧硬 | 0.6*610-SPCC | 30210011 | 光亮卷 | 0.15-SPCC |  | 60 | MO000688 | MO000688-003 | GLJ004 | 东方光亮卷前处理0.4轧0.15 | 6895 | 2024-06-07 | 2024-06-07 | 2 | 2024-06-21 15:13:22 | 2024-06-21 15:14:23 | 江苏九天光电科技有限公司 | 179037 | 唐斌 |  |  | 0.15 | 9460 | 610 | 1 | JG0024060023 |  | 1 |  | 是 | 是 | 5999 | 3
最终平整 | JG0024060032 | JG0024060032 | 九天800平整 | 合格 | 让步接收 | 甲 | 朱俊 | 6670 | 6634 | 0.9946 | 9260 | 0.155 | 610 | 平整 | 9056米操597毫米孔洞面积0.33 | 20100082 | 轧硬 | 0.6*610-SPCC | 30210010 | 光亮卷 | 0.155-SPCC |  | 60 | MO000708 | MO000708-002 | GLJ003 | 光电光亮卷前处理 （模板） | 6880 | 2024-06-12 | 2024-06-12 | 2 | 2024-06-21 13:38:23 | 2024-06-21 13:41:29 | 江苏九天光电科技有限公司 | 179414 | 朱俊 |  |  | 0.155 | 9300 | 610 | 1 | JG0024060032 |  | 1 | K孔洞 | 是 | 是 | 6065 | 2
最终平整 | JG12240601002 | JG1224060100 | 九天850平整 | 合格 | 让步接收 | 乙 | 钱九龙 | 7440 | 7400 | 0.9946 | 13400 | 0.1 | 710 | 平整 | 280/281/285米传674/680毫米5个0.06-0.12平方毫米孔洞，操边部偶有松花印。厚薄公差（偶跳0.106） | 20100028 | 轧硬 | 0.4*710-SPCC | 30210015 | 光亮卷 | 0.1-SPCC |  | 60 | MO000638 | MO000638-003-02 | GLJ002 | 东方光亮卷前处理（0.4轧0.1mm) | 13610 | 2024-06-05 | 2024-06-05 | 2 | 2024-06-21 12:48:07 | 2024-06-21 12:50:11 | 江苏九天光电科技有限公司 | 161172 | 钱九龙 |  |  | 0.1 | 13400 | 710 | 1 | JG12240601002 |  | 1 | K孔洞,S松花印 | 是 | 是 | 9858 | 3
最终平整 | JG1224060161 | JG1224060161 | 九天800平整 | 合格 | 让步接收 | 甲 | 唐斌 | 4948 | 4812 | 0.9725 | 7050 | 0.15 | 610 | 平整 | 6500米后传动侧粘钢折印0.5-3公分左右 | 20100023 | 轧硬 | 0.4*610-SPCC | 30210011 | 光亮卷 | 0.15-SPCC |  | 60 | MO000705 | MO000705-003 | GLJ004 | 东方光亮卷前处理0.4轧0.15 | 5010 | 2024-06-11 | 2024-06-11 | 2 | 2024-06-21 12:27:34 | 2024-06-21 12:28:35 | 江苏九天光电科技有限公司 | 179006 | 唐斌 |  |  | 0.15 | 7128 | 610 | 1 | JG1224060161 |  | 1 | N粘钢折印 | 是 | 是 | 6788 | 3
最终平整 | JG12240601152 | JG1224060115 | 九天850平整 | 合格 | 让步接收 | 乙 | 张兴华 | 7240 | 7220 | 0.9972 | 13160 | 0.1 | 710 | 平整 | 厚薄公差（整卷偶跳0.106） | 20100028 | 轧硬 | 0.4*710-SPCC | 30210015 | 光亮卷 | 0.1-SPCC |  | 60 | MO000678 | MO000678-003-02 | GLJ002 | 东方光亮卷前处理（0.4轧0.1mm) | 13125 | 2024-06-07 | 2024-06-07 | 2 | 2024-06-21 08:48:53 | 2024-06-21 10:33:09 | 江苏九天光电科技有限公司 | 177970 | 张兴华 |  |  | 0.1 | 13160 | 710 | 1 | JG12240601152 |  | 1 | H厚薄公差 | 是 | 是 | 5667 | 3
最终平整 | JG0024060014 | JG0024060014 | 九天850平整 | 合格 | 合格品 | 甲 | 刘勇 | 5052 | 5018 | 0.9933 | 7180 | 0.15 | 610 | 平整 |  | 20100023 | 轧硬 | 0.4*610-SPCC | 30210011 | 光亮卷 | 0.15-SPCC |  | 60 | MO000675 | MO000675-002 | GLJ004 | 东方光亮卷前处理0.4轧0.15 | 5115 | 2024-06-06 | 2024-06-06 | 2 | 2024-06-21 04:41:54 | 2024-06-21 04:42:48 | 江苏九天光电科技有限公司 | 161968 | 刘勇 |  |  | 0.15 | 7203 | 610 | 1 | JG0024060014 |  | 1 |  | 是 | 是 | 6036 | 2
最终平整 | JG1224060165 | JG1224060165 | 九天850平整 | 合格 | 让步接收 | 甲 | 马晓飞 | 4970 | 4940 | 0.994 | 7120 | 0.15 | 610 | 平整 | 内230米有顶伤点印 2582米传408毫米1个0.12平方毫米 2585米传408毫米1个0.17平方毫米 | 20100023 | 轧硬 | 0.4*610-SPCC | 30210011 | 光亮卷 | 0.15-SPCC |  | 60 | MO000705 | MO000705-001 | GLJ004 | 东方光亮卷前处理0.4轧0.15 | 5020 | 2024-06-11 | 2024-06-11 | 2 | 2024-06-21 03:59:01 | 2024-06-21 04:00:44 | 江苏九天光电科技有限公司 | 179004 | 马晓飞 |  |  | 0.15 | 7146 | 610 | 1 | JG1224060165 |  | 1 | K孔洞,D顶伤 | 是 | 是 | 6785 | 1
最终平整 | JG0024060020 | JG0024060020 | 九天850平整 | 合格 | 让步接收 | 甲 | 刘勇 | 6860 | 6816 | 0.9936 | 9480 | 0.15 | 610 | 平整 | 尾部400米左右板面粘钢折印 | 20100082 | 轧硬 | 0.6*610-SPCC | 30210011 | 光亮卷 | 0.15-SPCC |  | 60 | MO000688 | MO000688-002 | GLJ004 | 东方光亮卷前处理0.4轧0.15 | 6960 | 2024-06-07 | 2024-06-07 | 2 | 2024-06-21 03:18:36 | 2024-06-21 03:19:31 | 江苏九天光电科技有限公司 | 179036 | 刘勇 |  |  | 0.15 | 9496 | 610 | 1 | JG0024060020 |  | 1 | Z折印 | 是 | 是 | 6060 | 2
最终平整 | JG0024060013 | JG0024060013 | 九天850平整 | 合格 | 合格品 | 甲 | 马晓飞 | 5042 | 5002 | 0.9921 | 7130 | 0.15 | 610 | 平整 |  | 20100023 | 轧硬 | 0.4*610-SPCC | 30210011 | 光亮卷 | 0.15-SPCC |  | 60 | MO000675 | MO000675-001 | GLJ004 | 东方光亮卷前处理0.4轧0.15 | 5110 | 2024-06-06 | 2024-06-06 | 2 | 2024-06-21 02:12:59 | 2024-06-21 02:13:59 | 江苏九天光电科技有限公司 | 161967 | 马晓飞 |  |  | 0.15 | 7168 | 610 | 1 | JG0024060013 |  | 1 |  | 是 | 是 | 6080 | 1
最终平整 | JG0024060024 | JG0024060024 | 九天850平整 | 合格 | 让步接收 | 甲 | 刘勇 | 6800 | 6788 | 0.9982 | 9400 | 0.15 | 610 | 平整 | 840米停机印 | 20100082 | 轧硬 | 0.6*610-SPCC | 30210011 | 光亮卷 | 0.15-SPCC |  | 60 | MO000688 | MO000688-004 | GLJ004 | 东方光亮卷前处理0.4轧0.15 | 6890 | 2024-06-07 | 2024-06-07 | 2 | 2024-06-21 01:13:15 | 2024-06-21 01:16:14 | 江苏九天光电科技有限公司 | 179038 | 刘勇 |  |  | 0.15 | 9400 | 610 | 1 | JG0024060024 |  | 1 | T停机印 | 是 | 是 | 6036 | 4
最终平整 | JG1224060152 | JG1224060152 | 九天800平整 | 合格 | 让步接收 | 甲 | 唐斌 | 6548 | 6158 | 0.9404 | 8740 | 0.15 | 610 | 平整 | 6600米后传动侧粘钢折印3-5公分左右 | 20100023 | 轧硬 | 0.4*610-SPCC | 30210011 | 光亮卷 | 0.15-SPCC |  | 60 | MO000701 | MO000701-002 | GLJ004 | 东方光亮卷前处理0.4轧0.15 | 6610 | 2024-06-11 | 2024-06-11 | 2 | 2024-06-20 14:57:35 | 2024-06-20 14:59:30 | 江苏九天光电科技有限公司 | 179026 | 唐斌 |  |  | 0.15 | 9270 | 610 | 1 | JG1224060152 |  | 1 | N粘钢折印 | 是 | 是 | 5660 | 2
最终平整 | JG0024060028 | JG0024060028 | 九天850平整 | 合格 | 让步接收 | 乙 | 张兴华 | 6872 | 6830 | 0.9939 | 9500 | 0.15 | 610 | 平整 | 孔洞：22米传479/558毫米2个0.52/1.0（夹纸），114米传384米1个1.1,130米传51/52毫米3个0.17-0.72,156米传13/14毫米2个0.12平方毫米（夹纸）。 | 20100082 | 轧硬 | 0.6*610-SPCC | 30210011 | 光亮卷 | 0.15-SPCC |  | 60 | MO000688 | MO000688-006 | GLJ004 | 东方光亮卷前处理0.4轧0.15 | 6960 | 2024-06-07 | 2024-06-07 | 2 | 2024-06-20 11:02:17 | 2024-06-20 12:23:19 | 江苏九天光电科技有限公司 | 179040 | 张兴华 |  |  | 0.15 | 9544 | 610 | 1 | JG0024060028 |  | 1 | K孔洞 | 是 | 是 | 5711 | 6
最终平整 | JG0024060027 | JG0024060027 | 九天850平整 | 合格 | 合格品 | 乙 | 钱九龙 | 6864 | 6720 | 0.979 | 9350 | 0.15 | 610 | 平整 |  | 20100082 | 轧硬 | 0.6*610-SPCC | 30210011 | 光亮卷 | 0.15-SPCC |  | 60 | MO000688 | MO000688-005 | GLJ004 | 东方光亮卷前处理0.4轧0.15 | 6945 | 2024-06-07 | 2024-06-07 | 2 | 2024-06-20 09:51:34 | 2024-06-20 11:01:25 | 江苏九天光电科技有限公司 | 179039 | 钱九龙 |  |  | 0.15 | 9515 | 610 | 1 | JG0024060027 |  | 1 |  | 是 | 是 | 5631 | 5
最终平整 | JG1224060096 | JG1224060096 | 九天800平整 | 合格 | 合格品 | 甲 | 唐斌 | 4910 | 4870 | 0.9919 | 6990 | 0.15 | 610 | 平整 |  | 20100023 | 轧硬 | 0.4*610-SPCC | 30210011 | 光亮卷 | 0.15-SPCC |  | 60 | MO000641 | MO000641-002 | GLJ003 | 光电光亮卷前处理 （模板） | 5005 | 2024-06-05 | 2024-06-05 | 2 | 2024-06-20 11:00:23 | 2024-06-20 11:01:12 | 江苏九天光电科技有限公司 | 161178 | 唐斌 |  |  | 0.15 | 7050 | 610 | 1 | JG1224060096 |  | 1 |  | 是 | 是 | 5151 | 2
最终平整 | JG1224060078 | JG1224060078 | 九天800平整 | 合格 | 合格品 | 甲 | 朱俊 | 4680 | 4656 | 0.9949 | 6650 | 0.15 | 610 | 平整 |  | 20100023 | 轧硬 | 0.4*610-SPCC | 30210011 | 光亮卷 | 0.15-SPCC |  | 60 | MO000604 | MO000604-004 | GLJ002 | 东方光亮卷前处理（0.4轧0.1mm) | 4745 | 2024-06-03 | 2024-06-03 | 2 | 2024-06-20 10:15:55 | 2024-06-20 10:17:00 | 江苏九天光电科技有限公司 | 160152 | 朱俊 |  |  | 0.15 | 6700 | 610 | 1 | JG1224060078 |  | 1 |  | 是 | 是 | 11713 | 4
最终平整 | JG0024060031 | JG0024060031 | 九天850平整 | 合格 | 合格品 | 乙 | 张兴华 | 6804 | 6770 | 0.995 | 9410 | 0.15 | 610 | 平整 |  | 20100082 | 轧硬 | 0.6*610-SPCC | 30210010 | 光亮卷 | 0.155-SPCC |  | 60 | MO000708 | MO000708-001 | GLJ003 | 光电光亮卷前处理 （模板） | 6880 | 2024-06-12 | 2024-06-12 | 2 | 2024-06-20 08:43:47 | 2024-06-20 09:51:16 | 江苏九天光电科技有限公司 | 179413 | 张兴华 |  |  | 0.15 | 9448 | 610 | 1 | JG0024060031 |  | 1 |  | 是 | 是 | 5627 | 1
最终平整 | JG9324060004 | JG9324060004 | 九天850平整 | 合格 | 让步接收 | 甲 | 刘勇 | 5400 | 5380 | 0.9963 | 11230 | 0.1 | 630 | 平整 | 375米传598毫米1个0.12平方毫米 孔洞，1580米一个停机印 | 20100025 | 轧硬 | 0.4*630-SPCC | 30210015 | 光亮卷 | 0.1-SPCC |  | 60 | MO000639 | MO000639-002 | GLJ002 | 东方光亮卷前处理（0.4轧0.1mm) | 5515 | 2024-06-05 | 2024-06-05 | 2 | 2024-06-20 05:05:25 | 2024-06-20 05:35:56 | 江苏九天光电科技有限公司 | 161173 | 刘勇 |  |  | 0.1 | 11360 | 630 | 1 | JG9324060004 |  | 1 | K孔洞 | 是 | 是 | 5730 | 2
最终平整 | JG1224060164 | JG1224060164 | 九天850平整 | 合格 | 让步接收 | 甲 | 刘勇 | 6494 | 6470 | 0.9963 | 9150 | 0.15 | 610 | 平整 | 孔洞：280米传567毫米1个0.12平方毫米 338米传588毫米1个0.12平方毫米 | 20100023 | 轧硬 | 0.4*610-SPCC | 30210011 | 光亮卷 | 0.15-SPCC |  | 60 | MO000701 | MO000701-008 | GLJ004 | 东方光亮卷前处理0.4轧0.15 | 6575 | 2024-06-11 | 2024-06-11 | 2 | 2024-06-20 02:07:31 | 2024-06-20 02:08:48 | 江苏九天光电科技有限公司 | 179032 | 刘勇 |  |  | 0.15 | 9171 | 610 | 1 | JG1224060164 |  | 1 | K孔洞 | 是 | 是 | 5583 | 8
最终平整 | JG1224060162 | JG1224060162 | 九天850平整 | 合格 | 合格品 | 甲 | 马晓飞 | 4960 | 4938 | 0.9956 | 7100 | 0.15 | 610 | 平整 |  | 20100023 | 轧硬 | 0.4*610-SPCC | 30210011 | 光亮卷 | 0.15-SPCC |  | 60 | MO000705 | MO000705-004 | GLJ004 | 东方光亮卷前处理0.4轧0.15 | 5010 | 2024-06-11 | 2024-06-11 | 2 | 2024-06-20 01:05:58 | 2024-06-20 01:12:08 | 江苏九天光电科技有限公司 | 179015 | 马晓飞 |  |  | 0.15 | 7080 | 610 | 1 | JG1224060162 |  | 1 |  | 是 | 是 | 6608 | 4
最终平整 | JG1224060163 | JG1224060163 | 九天850平整 | 合格 | 让步接收 | 甲 | 刘勇 | 6498 | 6482 | 0.9975 | 9190 | 0.15 | 610 | 平整 | 尾部200米左右板面有粘钢折印 | 20100023 | 轧硬 | 0.4*610-SPCC | 30210011 | 光亮卷 | 0.15-SPCC |  | 60 | MO000701 | MO000701-007 | GLJ004 | 东方光亮卷前处理0.4轧0.15 | 6570 | 2024-06-11 | 2024-06-11 | 2 | 2024-06-20 00:25:03 | 2024-06-20 00:26:08 | 江苏九天光电科技有限公司 | 179031 | 刘勇 |  |  | 0.15 | 9202 | 610 | 1 | JG1224060163 |  | 1 | N粘钢折印 | 是 | 是 | 5819 | 7
最终平整 | JG1224060093 | JG1224060093 | 九天850平整 | 合格 | 合格品 | 甲 | 刘勇 | 4710 | 4700 | 0.9979 | 6740 | 0.15 | 610 | 平整 |  | 20100023 | 轧硬 | 0.4*610-SPCC | 30210011 | 光亮卷 | 0.15-SPCC |  | 60 | MO000604 | MO000604-007 | GLJ002 | 东方光亮卷前处理（0.4轧0.1mm) | 4760 | 2024-06-03 | 2024-06-03 | 2 | 2024-06-20 00:22:53 | 2024-06-20 00:23:39 | 江苏九天光电科技有限公司 | 160159 | 刘勇 |  |  | 0.15 | 6750 | 610 | 1 | JG1224060093 |  | 1 |  | 是 | 是 | 12226 | 7
最终平整 | JG12240600412 | JG1224060041 | 九天850平整 | 合格 | 让步接收 | 乙 | 钱九龙 | 1720 | 1664 | 0.9674 | 3490 | 0.1 | 610 | 平整 | 尾500米左右传20-30厘米缩芯折印 | 20100023 | 轧硬 | 0.4*610-SPCC | 30210015 | 光亮卷 | 0.1-SPCC |  | 60 | MO000601 | MO000601-011-02 | GLJ002 | 东方光亮卷前处理（0.4轧0.1mm) | 4690 | 2024-06-02 | 2024-06-02 | 2 | 2024-06-19 15:44:00 | 2024-06-19 15:45:38 | 江苏九天光电科技有限公司 | 159839 | 钱九龙 |  |  | 0.1 | 3700 | 610 | 1 | JG12240600412 |  | 1 | Z折印 | 是 | 是 | 6404 | 11
最终平整 | JG1224060053 | JG1224060053 | 九天800平整 | 合格 | 让步接收 | 甲 | 朱俊 | 4734 | 4700 | 0.9928 | 6690 | 0.15 | 610 | 平整 | 振纹 | 20100023 | 轧硬 | 0.4*610-SPCC | 30210011 | 光亮卷 | 0.15-SPCC |  | 60 | MO000604 | MO000604-009 | GLJ002 | 东方光亮卷前处理（0.4轧0.1mm) | 4760 | 2024-06-03 | 2024-06-03 | 2 | 2024-06-19 15:34:36 | 2024-06-19 15:35:44 | 江苏九天光电科技有限公司 | 160232 | 朱俊 |  |  | 0.15 | 6761 | 610 | 1 | JG1224060053 |  | 1 | Z振纹 | 是 | 是 | 9004 | 9
最终平整 | JG1224060098 | JG1224060098 | 九天850平整 | 合格 | 合格品 | 乙 | 钱九龙 | 3410 | 3300 | 0.9677 | 7070 | 0.1 | 610 | 平整 |  | 20100023 | 轧硬 | 0.4*610-SPCC | 30210011 | 光亮卷 | 0.1-SPCC |  | 60 | MO000641 | MO000641-004 | GLJ003 | 光电光亮卷前处理 （模板） | 3465 | 2024-06-05 | 2024-06-05 | 2 | 2024-06-19 14:22:04 | 2024-06-19 15:17:14 | 江苏九天光电科技有限公司 | 160931 | 钱九龙 |  |  | 0.1 | 7283 | 610 | 1 | JG1224060098 |  | 1 |  | 是 | 是 | 9055 | 4
最终平整 | JG1224060054 | JG1224060054 | 九天800平整 | 合格 | 合格品 | 甲 | 朱俊 | 4650 | 4630 | 0.9957 | 6760 | 0.15 | 610 | 平整 |  | 20100023 | 轧硬 | 0.4*610-SPCC | 30210011 | 光亮卷 | 0.15-SPCC |  | 60 | MO000604 | MO000604-010 | GLJ002 | 东方光亮卷前处理（0.4轧0.1mm) | 4765 | 2024-06-03 | 2024-06-03 | 2 | 2024-06-19 14:34:57 | 2024-06-19 14:35:40 | 江苏九天光电科技有限公司 | 160234 | 朱俊 |  |  | 0.15 | 6760 | 610 | 1 | JG1224060054 |  | 1 |  | 是 | 是 | 12722 | 10
最终平整 | JG0024060019 | JG0024060019 | 九天850平整 | 合格 | 合格品 | 乙 | 张兴华 | 6872 | 6850 | 0.9968 | 9720 | 0.15 | 610 | 平整 |  | 20100082 | 轧硬 | 0.6*610-SPCC | 30210011 | 光亮卷 | 0.15-SPCC |  | 60 | MO000688 | MO000688-001 | GLJ004 | 东方光亮卷前处理0.4轧0.15 | 6955 | 2024-06-07 | 2024-06-07 | 2 | 2024-06-19 13:18:37 | 2024-06-19 14:21:41 | 江苏九天光电科技有限公司 | 179035 | 张兴华 |  |  | 0.15 | 9745 | 610 | 1 | JG0024060019 |  | 1 |  | 是 | 是 | 5982 | 1
最终平整 | JG1224060156 | JG1224060156 | 九天800平整 | 合格 | 合格品 | 甲 | 唐斌 | 6520 | 6484 | 0.9945 | 9110 | 0.15 | 610 | 平整 |  | 20100023 | 轧硬 | 0.4*610-SPCC | 30210011 | 光亮卷 | 0.15-SPCC |  | 60 | MO000701 | MO000701-004 | GLJ004 | 东方光亮卷前处理0.4轧0.15 | 6595 | 2024-06-11 | 2024-06-11 | 2 | 2024-06-19 13:32:18 | 2024-06-19 13:33:17 | 江苏九天光电科技有限公司 | 179028 | 唐斌 |  |  | 0.15 | 9170 | 610 | 1 | JG1224060156 |  | 1 |  | 是 | 是 | 5615 | 4
最终平整 | JG0024060012 | JG0024060012 | 九天850平整 | 合格 | 合格品 | 乙 | 钱九龙 | 6876 | 6800 | 0.9889 | 9600 | 0.155 | 610 | 平整 |  | 20100023 | 轧硬 | 0.4*610-SPCC | 30210010 | 光亮卷 | 0.155-SPCC |  | 60 | MO000674 | MO000674-004 | GLJ003 | 光电光亮卷前处理 （模板） | 6955 | 2024-06-06 | 2024-06-06 | 2 | 2024-06-19 12:27:45 | 2024-06-19 13:18:17 | 江苏九天光电科技有限公司 | 161919 | 钱九龙 |  |  | 0.155 | 9605 | 610 | 1 | JG0024060012 |  | 1 |  | 是 | 是 | 5802 | 4
最终平整 | JG1224060159 | JG1224060159 | 九天850平整 | 合格 | 合格品 | 乙 | 张兴华 | 6510 | 6484 | 0.996 | 9250 | 0.15 | 610 | 平整 |  | 20100023 | 轧硬 | 0.4*610-SPCC | 30210011 | 光亮卷 | 0.15-SPCC |  | 60 | MO000701 | MO000701-005 | GLJ004 | 东方光亮卷前处理0.4轧0.15 | 6585 | 2024-06-11 | 2024-06-11 | 2 | 2024-06-19 10:51:02 | 2024-06-19 12:27:22 | 江苏九天光电科技有限公司 | 179029 | 张兴华 |  |  | 0.15 | 9253 | 610 | 1 | JG1224060159 |  | 1 |  | 是 | 是 | 5864 | 5
最终平整 | JG0024060008 | JG0024060008 | 九天800平整 | 合格 | 让步接收 | 甲 | 朱俊 | 6870 | 6854 | 0.9977 | 9400 | 0.155 | 610 | 平整 | 399,403,412,417米操577毫米孔洞面积0.11,0.33,0.27,0.35 | 20100023 | 轧硬 | 0.4*610-SPCC | 30210010 | 光亮卷 | 0.155-SPCC |  | 60 | MO000674 | MO000674-002 | GLJ003 | 光电光亮卷前处理 （模板） | 6955 | 2024-06-06 | 2024-06-06 | 2 | 2024-06-19 12:23:58 | 2024-06-19 12:25:37 | 江苏九天光电科技有限公司 | 161917 | 朱俊 |  |  | 0.155 | 9430 | 610 | 1 | JG0024060008 |  | 1 | K孔洞 | 是 | 是 | 5854 | 2
最终平整 | JG1224060160 | JG1224060160 | 九天800平整 | 合格 | 合格品 | 甲 | 唐斌 | 6500 | 6470 | 0.9954 | 9160 | 0.15 | 610 | 平整 |  | 20100023 | 轧硬 | 0.4*610-SPCC | 30210011 | 光亮卷 | 0.15-SPCC |  | 60 | MO000701 | MO000701-006 | GLJ004 | 东方光亮卷前处理0.4轧0.15 | 6595 | 2024-06-11 | 2024-06-11 | 2 | 2024-06-19 11:22:20 | 2024-06-19 11:22:56 | 江苏九天光电科技有限公司 | 179030 | 唐斌 |  |  | 0.15 | 9280 | 610 | 1 | JG1224060160 |  | 1 |  | 是 | 是 | 5666 | 6
最终平整 | JG1224060168 | JG1224060168 | 九天850平整 | 合格 | 合格品 | 乙 | 钱九龙 | 6880 | 6850 | 0.9956 | 9560 | 0.15 | 610 | 平整 |  | 20100023 | 轧硬 | 0.4*610-SPCC | 30210011 | 光亮卷 | 0.15-SPCC |  | 60 | MO000703 | MO000703-002 | GLJ004 | 东方光亮卷前处理0.4轧0.15 | 6940 | 2024-06-11 | 2024-06-11 | 2 | 2024-06-19 10:00:52 | 2024-06-19 10:50:41 | 江苏九天光电科技有限公司 | 179034 | 钱九龙 |  |  | 0.15 | 9556 | 610 | 1 | JG1224060168 |  | 1 |  | 是 | 是 | 5971 | 2
最终平整 | JG1224060167 | JG1224060167 | 九天800平整 | 合格 | 合格品 | 甲 | 朱俊 | 6870 | 6830 | 0.9942 | 9380 | 0.155 | 610 | 平整 |  | 20100023 | 轧硬 | 0.4*610-SPCC | 30210011 | 光亮卷 | 0.15-SPCC |  | 60 | MO000703 | MO000703-001 | GLJ004 | 东方光亮卷前处理0.4轧0.15 | 6940 | 2024-06-11 | 2024-06-11 | 2 | 2024-06-19 10:02:05 | 2024-06-19 10:02:53 | 江苏九天光电科技有限公司 | 179033 | 朱俊 |  |  | 0.155 | 9420 | 610 | 1 | JG1224060167 |  | 1 |  | 是 | 是 | 6018 | 1
最终平整 | JG0024060016 | JG0024060016 | 九天850平整 | 合格 | 让步接收 | 乙 | 张兴华 | 6550 | 6520 | 0.9954 | 9420 | 0.15 | 610 | 平整 | 200/8900米松包停机印 | 20100023 | 轧硬 | 0.4*610-SPCC | 30210011 | 光亮卷 | 0.15-SPCC |  | 60 | MO000675 | MO000675-004 | GLJ004 | 东方光亮卷前处理0.4轧0.15 | 6620 | 2024-06-06 | 2024-06-06 | 2 | 2024-06-19 08:40:59 | 2024-06-19 10:00:24 | 江苏九天光电科技有限公司 | 161970 | 张兴华 |  |  | 0.15 | 9420 | 610 | 1 | JG0024060016 |  | 1 | T停机印 | 是 | 是 | 5580 | 4
最终平整 | JG1224060151 | JG1224060151 | 九天850平整 | 合格 | 让步接收 | 甲 | 刘勇 | 6530 | 6500 | 0.9954 | 9250 | 0.15 | 610 | 平整 | 8950米板面挫伤印 | 20100023 | 轧硬 | 0.4*610-SPCC | 30210011 | 光亮卷 | 0.15-SPCC |  | 60 | MO000701 | MO000701-001 | GLJ004 | 东方光亮卷前处理0.4轧0.15 | 6605 | 2024-06-11 | 2024-06-11 | 2 | 2024-06-19 08:03:26 | 2024-06-19 08:04:12 | 江苏九天光电科技有限公司 | 179025 | 刘勇 |  |  | 0.15 | 9230 | 610 | 1 | JG1224060151 |  | 1 | C挫伤 | 是 | 是 | 5800 | 1
最终平整 | JG12240600901 | JG1224060090 | 九天850平整 | 合格 | 合格品 | 甲 | 刘勇 | 4618 | 3050 | 0.6605 | 6500 | 0.1 | 610 | 平整 |  | 20100023 | 轧硬 | 0.4*610-SPCC | 30210015 | 光亮卷 | 0.1-SPCC |  | 60 | MO000605 | MO000605-005-01 | GLJ002 | 东方光亮卷前处理（0.4轧0.1mm) | 4675 | 2024-06-03 | 2024-06-03 | 2 | 2024-06-19 07:32:13 | 2024-06-19 07:32:57 | 江苏九天光电科技有限公司 |  | 刘勇 |  | 1 | 0.1 | 9830 | 610 | 1 | JG12240600901 |  | 1 |  | 是 | 是 | 2972 | 5
最终平整 | JG12240600902 | JG1224060090 | 九天850平整 | 合格 | 合格品 | 甲 | 刘勇 | 1545.37 | 1534 | 0.9926 | 3280 | 0.1 | 610 | 平整 |  | 20100023 | 轧硬 | 0.4*610-SPCC | 30210015 | 光亮卷 | 0.1-SPCC |  | 60 | MO000605 | MO000605-005-02 | GLJ002 | 东方光亮卷前处理（0.4轧0.1mm) | 4675 | 2024-06-03 | 2024-06-03 | 2 | 2024-06-19 07:32:13 | 2024-06-19 07:32:57 | 江苏九天光电科技有限公司 |  | 刘勇 |  | 1 | 0.1 | 9830 | 610 | 1 | JG12240600902 |  | 1 |  | 是 | 是 | 2972 | 5
最终平整 | JG12240600421 | JG1224060042 | 九天850平整 | 合格 | 合格品 | 甲 | 马晓飞 | 4520 | 2940 | 0.6504 | 6300 | 0.1 | 610 | 平整 |  | 20100023 | 轧硬 | 0.4*610-SPCC | 30210015 | 光亮卷 | 0.1-SPCC |  | 60 | MO000601 | MO000601-012-01 | GLJ002 | 东方光亮卷前处理（0.4轧0.1mm) | 4700 | 2024-06-02 | 2024-06-02 | 2 | 2024-06-19 07:31:11 | 2024-06-19 07:31:53 | 江苏九天光电科技有限公司 |  | 马晓飞 |  | 1 | 0.1 | 9650 | 610 | 1 | JG12240600421 |  | 1 |  | 是 | 是 | 6314 | 12
最终平整 | JG12240600422 | JG1224060042 | 九天850平整 | 合格 | 合格品 | 甲 | 马晓飞 | 1516.2 | 1484 | 0.9788 | 3170 | 0.1 | 610 | 平整 |  | 20100023 | 轧硬 | 0.4*610-SPCC | 30210015 | 光亮卷 | 0.1-SPCC |  | 60 | MO000601 | MO000601-012-02 | GLJ002 | 东方光亮卷前处理（0.4轧0.1mm) | 4700 | 2024-06-02 | 2024-06-02 | 2 | 2024-06-19 07:31:11 | 2024-06-19 07:31:53 | 江苏九天光电科技有限公司 |  | 马晓飞 |  | 1 | 0.1 | 9650 | 610 | 1 | JG12240600422 |  | 1 |  | 是 | 是 | 6314 | 12
最终平整 | JG1224060026 | JG1224060026 | 九天850平整 | 合格 | 让步接收 | 甲 | 刘勇 | 4140 | 4054 | 0.9792 | 8650 | 0.1 | 610 | 平整 | 4840米停机印 | 20100023 | 轧硬 | 0.4*610-SPCC | 30210015 | 光亮卷 | 0.1-SPCC |  | 60 | MO000601 | MO000601-004 | GLJ002 | 东方光亮卷前处理（0.4轧0.1mm) | 4705 | 2024-06-02 | 2024-06-02 | 2 | 2024-06-19 07:29:32 | 2024-06-19 07:30:43 | 江苏九天光电科技有限公司 | 159832 | 刘勇 |  |  | 0.1 | 8800 | 610 | 1 | JG1224060026 |  | 1 | T停机印 | 是 | 是 | 7623 | 4
最终平整 | JG1224060018 | JG1224060018 | 九天850平整 | 合格 | 让步接收 | 甲 | 刘勇 | 4260 | 4228 | 0.9925 | 9050 | 0.1 | 610 | 平整 | 孔洞：42米传557毫米1个0.12平方毫米 | 20100023 | 轧硬 | 0.4*610-SPCC | 30210015 | 光亮卷 | 0.1-SPCC |  | 60 | MO000601 | MO000601-002 | GLJ002 | 东方光亮卷前处理（0.4轧0.1mm) | 4790 | 2024-06-02 | 2024-06-02 | 2 | 2024-06-19 07:27:39 | 2024-06-19 07:28:55 | 江苏九天光电科技有限公司 | 159830 | 刘勇 |  |  | 1 | 9100 | 610 | 1 | JG1224060018 |  | 1 | K孔洞 | 是 | 是 | 6243 | 2
最终平整 | JG12240600171 | JG1224060017 | 九天850平整 | 合格 | 合格品 | 甲 | 马晓飞 | 4448 | 2916 | 0.6556 | 6200 | 0.1 | 610 | 平整 |  | 20100023 | 轧硬 | 0.4*610-SPCC | 30210015 | 光亮卷 | 0.1-SPCC |  | 60 | MO000601 | MO000601-001-01 | GLJ002 | 东方光亮卷前处理（0.4轧0.1mm) | 4785 | 2024-06-02 | 2024-06-02 | 2 | 2024-06-19 07:26:23 | 2024-06-19 07:27:15 | 江苏九天光电科技有限公司 |  | 马晓飞 |  | 1 | 0.1 | 9441 | 610 | 1 | JG12240600171 |  | 1 |  | 是 | 是 | 3812 | 1
最终平整 | JG12240600172 | JG1224060017 | 九天850平整 | 合格 | 合格品 | 甲 | 马晓飞 | 1510.86 | 1500 | 0.9928 | 3190 | 0.1 | 610 | 平整 |  | 20100023 | 轧硬 | 0.4*610-SPCC | 30210015 | 光亮卷 | 0.1-SPCC |  | 60 | MO000601 | MO000601-001-02 | GLJ002 | 东方光亮卷前处理（0.4轧0.1mm) | 4785 | 2024-06-02 | 2024-06-02 | 2 | 2024-06-19 07:26:23 | 2024-06-19 07:27:15 | 江苏九天光电科技有限公司 |  | 马晓飞 |  | 1 | 0.1 | 9441 | 610 | 1 | JG12240600172 |  | 1 |  | 是 | 是 | 3812 | 1
最终平整 | JG12240600381 | JG1224060038 | 九天850平整 | 合格 | 让步接收 | 甲 | 刘勇 | 4648 | 3040 | 0.654 | 6600 | 0.1 | 610 | 平整 | 孔洞：117米传342毫米1个0.12平方毫米（基板） | 20100023 | 轧硬 | 0.4*610-SPCC | 30210015 | 光亮卷 | 0.1-SPCC |  | 60 | MO000601 | MO000601-010-01 | GLJ002 | 东方光亮卷前处理（0.4轧0.1mm) | 4710 | 2024-06-02 | 2024-06-02 | 2 | 2024-06-19 07:24:58 | 2024-06-19 07:25:59 | 江苏九天光电科技有限公司 |  | 刘勇 |  | 1 | 0.1 | 10030 | 610 | 1 | JG12240600381 |  | 1 | K孔洞 | 是 | 是 | 3122 | 10
最终平整 | JG12240600382 | JG1224060038 | 九天850平整 | 合格 | 合格品 | 甲 | 刘勇 | 1576.27 | 1560 | 0.9897 | 3340 | 0.1 | 610 | 平整 |  | 20100023 | 轧硬 | 0.4*610-SPCC | 30210015 | 光亮卷 | 0.1-SPCC |  | 60 | MO000601 | MO000601-010-02 | GLJ002 | 东方光亮卷前处理（0.4轧0.1mm) | 4710 | 2024-06-02 | 2024-06-02 | 2 | 2024-06-19 07:24:58 | 2024-06-19 07:25:59 | 江苏九天光电科技有限公司 |  | 刘勇 |  | 1 | 0.1 | 10030 | 610 | 1 | JG12240600382 |  | 1 |  | 是 | 是 | 3122 | 10
最终平整 | JG1224060155 | JG1224060155 | 九天850平整 | 合格 | 合格品 | 甲 | 马晓飞 | 6510 | 6496 | 0.9978 | 9230 | 0.15 | 610 | 平整 |  | 20100023 | 轧硬 | 0.4*610-SPCC | 30210011 | 光亮卷 | 0.15-SPCC |  | 60 | MO000701 | MO000701-003 | GLJ004 | 东方光亮卷前处理0.4轧0.15 | 6585 | 2024-06-11 | 2024-06-11 | 2 | 2024-06-19 04:57:24 | 2024-06-19 04:57:55 | 江苏九天光电科技有限公司 | 179027 | 马晓飞 |  |  | 0.15 | 9200 | 610 | 1 | JG1224060155 |  | 1 |  | 是 | 是 | 6238 | 3
最终平整 | JG0024060015 | JG0024060015 | 九天850平整 | 合格 | 让步接收 | 甲 | 刘勇 | 6520 | 6514 | 0.9991 | 9320 | 0.15 | 610 | 平整 | 1610米一个停机印 | 20100023 | 轧硬 | 0.4*610-SPCC | 30210011 | 光亮卷 | 0.15-SPCC |  | 60 | MO000675 | MO000675-003 | GLJ004 | 东方光亮卷前处理0.4轧0.15 | 6610 | 2024-06-06 | 2024-06-06 | 2 | 2024-06-19 03:55:27 | 2024-06-19 03:56:36 | 江苏九天光电科技有限公司 | 161969 | 刘勇 |  |  | 0.15 | 9320 | 610 | 1 | JG0024060015 |  | 1 | T停机印 | 是 | 是 | 5851 | 3
最终平整 | JG12240600051 | JG1224060005 | 九天850平整 | 合格 | 合格品 | 甲 | 马晓飞 | 5770 | 5676 | 0.9837 | 7060 | 0.15 | 710 | / |  | 20100028 | 轧硬 | 0.4*710-SPCC | 30210011 | 光亮卷 | 0.15-SPCC |  | 60 | MO000627 | MO000627-006-01 | GLJ001 | 光亮卷模板 | 13640 | 2024-06-04 | 2024-06-04 | 2 | 2024-06-19 02:58:32 | 2024-06-19 02:59:04 | 江苏九天光电科技有限公司 | 160984 | 马晓飞 |  |  | 0.15 | 7130 | 710 | 1 | JG12240600051 |  | 1 |  | 是 | 是 | 8964 | 6
最终平整 | JG12240601041 | JG1224060104 | 九天850平整 | 合格 | 让步接收 | 甲 | 刘勇 | 5790 | 5754 | 0.9938 | 7150 | 0.15 | 710 | 平整 | 尾部500米左右有粘钢折印 | 20100028 | 轧硬 | 0.4*710-SPCC | 30210011 | 光亮卷 | 0.15-SPCC |  | 60 | MO000676 | MO000676-002-01 | GLJ004 | 东方光亮卷前处理0.4轧0.15 | 13565 | 2024-06-07 | 2024-06-07 | 2 | 2024-06-19 02:00:28 | 2024-06-19 02:08:51 | 江苏九天光电科技有限公司 | 177959 | 刘勇 |  |  | 0.15 | 7160 | 710 | 1 | JG12240601041 |  | 1 | N粘钢折印 | 是 | 是 | 5935 | 2
最终平整 | JG12240601021 | JG1224060102 | 九天850平整 | 合格 | 让步接收 | 甲 | 马晓飞 | 5790 | 5756 | 0.9941 | 7180 | 0.15 | 710 | 平整 | 孔洞：5700米传71毫米1个0.17，6230米传67毫米1个0.12， 6723米传89毫米1个0.17，6854米传27毫米1个0.29，6874/6876米传86毫米2个0.12/0.23，7028米传67毫米1个0.17平方毫米。 尾2000米左右板面有粘钢折印点印 | 20100028 | 轧硬 | 0.4*710-SPCC | 30210011 | 光亮卷 | 0.15-SPCC |  | 60 | MO000637 | MO000637-002-01 | GLJ003 | 光电光亮卷前处理 （模板） | 13620 | 2024-06-05 | 2024-06-05 | 2 | 2024-06-19 01:19:34 | 2024-06-19 01:23:39 | 江苏九天光电科技有限公司 | 161170 | 马晓飞 |  |  | 0.15 | 7160 | 710 | 1 | JG12240601021 |  | 1 | K孔洞,N粘钢折印 | 是 | 是 | 10035 | 2
最终平整 | JG12240600141 | JG1224060014 | 九天850平整 | 合格 | 让步接收 | 甲 | 刘勇 | 5780 | 5754 | 0.9955 | 7090 | 0.15 | 710 | / | 孔洞：7042米传17毫米1个0.17，7073米传360毫米1个0.12平方毫米。尾100米左右粘钢折印点印 | 20100028 | 轧硬 | 0.4*710-SPCC | 30210011 | 光亮卷 | 0.15-SPCC |  | 60 | MO000627 | MO000627-001-01 | GLJ001 | 光亮卷模板 | 13640 | 2024-06-04 | 2024-06-04 | 2 | 2024-06-19 00:24:53 | 2024-06-19 00:26:16 | 江苏九天光电科技有限公司 | 160989 | 刘勇 |  |  | 0.15 | 7100 | 710 | 1 | JG12240600141 |  | 1 | K孔洞,N粘钢折印 | 是 | 是 | 6065 | 1
最终平整 | JG12240601031 | JG1224060103 | 九天850平整 | 合格 | 让步接收 | 乙 | 张兴华 | 5740 | 5690 | 0.9913 | 7040 | 0.15 | 710 | 平整 | 尾部600米左右传3-7厘米粘钢折印 | 20100028 | 轧硬 | 0.4*710-SPCC | 30210011 | 光亮卷 | 0.15-SPCC |  | 60 | MO000676 | MO000676-001-01 | GLJ004 | 东方光亮卷前处理0.4轧0.15 | 13545 | 2024-06-07 | 2024-06-07 | 2 | 2024-06-18 17:07:47 | 2024-06-18 17:08:41 | 江苏九天光电科技有限公司 | 177958 | 张兴华 |  |  | 0.15 | 7100 | 710 | 1 | JG12240601031 |  | 1 | Z折印 | 是 | 是 | 7680 | 1
最终平整 | JG12240601051 | JG1224060105 | 九天850平整 | 合格 | 让步接收 | 乙 | 钱九龙 | 5750 | 5708 | 0.9927 | 7040 | 0.15 | 710 | 平整 | 孔洞：4062米传58毫米0.12,4813米传74毫米0.41,5580米传67毫米0.17,5937米传72毫米0.12,6279米传49毫米0.17,6306米传32毫米0.23,6367/6369米传163毫米0.7/0.52，6751/6753米32毫米0.29/0.23,6792米传240毫米0.17,6980米传62毫米0.17平方毫米。 | 20100028 | 轧硬 | 0.4*710-SPCC | 30210011 | 光亮卷 | 0.15-SPCC |  | 60 | MO000676 | MO000676-003-01 | GLJ004 | 东方光亮卷前处理0.4轧0.15 | 13655 | 2024-06-07 | 2024-06-07 | 2 | 2024-06-18 15:50:32 | 2024-06-18 16:34:32 | 江苏九天光电科技有限公司 | 177960 | 钱九龙 |  |  | 0.15 | 7060 | 710 | 1 | JG12240601051 |  | 1 | K孔洞 | 是 | 是 | 5871 | 3
最终平整 | JG1224060094 | JG1224060094 | 九天800平整 | 合格 | 合格品 | 甲 | 朱俊 | 4710 | 4674 | 0.9924 | 6700 | 0.15 | 610 | 平整 |  | 20100023 | 轧硬 | 0.4*610-SPCC | 30210011 | 光亮卷 | 0.15-SPCC |  | 60 | MO000604 | MO000604-008 | GLJ002 | 东方光亮卷前处理（0.4轧0.1mm) | 4765 | 2024-06-03 | 2024-06-03 | 2 | 2024-06-18 16:28:37 | 2024-06-18 16:29:12 | 江苏九天光电科技有限公司 | 160230 | 朱俊 |  |  | 0.15 | 6784 | 610 | 1 | JG1224060094 |  | 1 | Y氧化边 | 是 | 是 | 12598 | 8
最终平整 | JG12240600071 | JG1224060007 | 九天850平整 | 合格 | 合格品 | 乙 | 张兴华 | 5740 | 5718 | 0.9962 | 7130 | 0.15 | 710 | / |  | 20100028 | 轧硬 | 0.4*710-SPCC | 30210011 | 光亮卷 | 0.15-SPCC |  | 60 | MO000627 | MO000627-003-01 | GLJ001 | 光亮卷模板 | 13650 | 2024-06-04 | 2024-06-04 | 2 | 2024-06-18 14:57:20 | 2024-06-18 15:50:09 | 江苏九天光电科技有限公司 | 160986 | 钱九龙 |  |  | 0.15 | 7120 | 710 | 1 | JG12240600071 |  | 1 |  | 是 | 是 | 6051 | 3
最终平整 | JG1224060066 | JG1224060066 | 九天800平整 | 合格 | 合格品 | 甲 | 唐斌 | 4710 | 4684 | 0.9945 | 6670 | 0.15 | 610 | 平整 |  | 20100023 | 轧硬 | 0.4*610-SPCC | 30210011 | 光亮卷 | 0.15-SPCC |  | 60 | MO000604 | MO000604-012 | GLJ002 | 东方光亮卷前处理（0.4轧0.1mm) | 4790 | 2024-06-03 | 2024-06-03 | 2 | 2024-06-18 15:25:30 | 2024-06-18 15:26:40 | 江苏九天光电科技有限公司 | 160237 | 唐斌 |  |  | 0.15 | 6720 | 610 | 1 | JG1224060066 |  | 1 | Y氧化边 | 是 | 是 | 12586 | 12
最终平整 | JG12240601061 | JG1224060106 | 九天850平整 | 合格 | 让步接收 | 乙 | 钱九龙 | 5790 | 5534 | 0.9558 | 6830 | 0.15 | 710 | 平整 | 尾部500米传3-15厘米粘钢和缩芯折印 | 20100028 | 轧硬 | 0.4*710-SPCC | 30210011 | 光亮卷 | 0.15-SPCC |  | 60 | MO000676 | MO000676-004-01 | GLJ004 | 东方光亮卷前处理0.4轧0.15 | 13675 | 2024-06-07 | 2024-06-07 | 2 | 2024-06-18 14:00:53 | 2024-06-18 14:57:00 | 江苏九天光电科技有限公司 | 177961 | 钱九龙 |  |  | 0.15 | 7120 | 710 | 1 | JG12240601061 |  | 1 | Z折印 | 是 | 是 | 8875 | 4
最终平整 | JG1224060082 | JG1224060082 | 九天800平整 | 合格 | 合格品 | 甲 | 朱俊 | 4580 | 4560 | 0.9956 | 6490 | 0.15 | 610 | 平整 |  | 20100023 | 轧硬 | 0.4*610-SPCC | 30210011 | 光亮卷 | 0.15-SPCC |  | 60 | MO000604 | MO000604-006 | GLJ002 | 东方光亮卷前处理（0.4轧0.1mm) | 4745 | 2024-06-03 | 2024-06-03 | 2 | 2024-06-18 14:48:13 | 2024-06-18 14:49:26 | 江苏九天光电科技有限公司 | 160157 | 朱俊 |  |  | 0.15 | 6630 | 610 | 1 | JG1224060082 |  | 1 |  | 是 | 是 | 12673 | 6
最终平整 | JG1224060081 | JG1224060081 | 九天800平整 | 合格 | 合格品 | 甲 | 唐斌 | 4660 | 4622 | 0.9918 | 6680 | 0.15 | 610 | 平整 |  | 20100023 | 轧硬 | 0.4*610-SPCC | 30210011 | 光亮卷 | 0.15-SPCC |  | 60 | MO000604 | MO000604-005 | GLJ002 | 东方光亮卷前处理（0.4轧0.1mm) | 4740 | 2024-06-03 | 2024-06-03 | 2 | 2024-06-18 14:46:59 | 2024-06-18 14:47:54 | 江苏九天光电科技有限公司 | 160154 | 唐斌 |  |  | 0.15 | 6710 | 610 | 1 | JG1224060081 |  | 1 |  | 是 | 是 | 12591 | 5
最终平整 | JG1224060077 | JG1224060077 | 九天800平整 | 合格 | 合格品 | 甲 | 朱俊 | 4650 | 4622 | 0.994 | 6670 | 0.15 | 610 | 平整 |  | 20100023 | 轧硬 | 0.4*610-SPCC | 30210011 | 光亮卷 | 0.15-SPCC |  | 60 | MO000604 | MO000604-003 | GLJ002 | 东方光亮卷前处理（0.4轧0.1mm) | 4740 | 2024-06-03 | 2024-06-03 | 2 | 2024-06-18 14:45:44 | 2024-06-18 14:46:37 | 江苏九天光电科技有限公司 | 160151 | 朱俊 |  |  | 0.15 | 6700 | 610 | 1 | JG1224060077 |  | 1 |  | 是 | 是 | 9983 | 3
最终平整 | JG1224040518 | JG1224040518 | 九天800平整 | 合格 | 合格品 | 乙 | 朱俊 | 4940 | 4900 | 0.9919 | 7100 | 0.15 | 610 | / |  | 20100023 | 轧硬 | 0.4*610-SPCC | 30210011 | 光亮卷 | 0.15-SPCC |  | 60 | MO000267 | MO000267-055 | GLJ002 | 光亮卷前处理 | 5025 | 2024-05-09 | 2024-05-09 | 2 | 2024-06-18 14:44:26 | 2024-06-18 14:45:21 | 江苏九天光电科技有限公司 | 145256 | 朱俊 |  |  | 0.15 | 7150 | 610 | 1 | JG1224040518 |  | 1 |  | 是 | 是 | 5 | 55
最终平整 | JG00240406541 | JG0024040654 | 九天800平整 | 合格 | 合格品 | 甲 | 刘勇 | 3032.47 | 2994 | 0.9873 | 6450 | 0.1 | 610 | / |  | 20100023 | 轧硬 | 0.4*610-SPCC | 30210015 | 光亮卷 | 0.1-SPCC |  | 60 | MO000287 | MO000287-013-01 | GLJ002 | 光亮卷前处理 | 6060 | 2024-05-11 | 2024-05-11 | 2 | 2024-06-18 14:43:00 | 2024-06-18 14:43:55 | 江苏九天光电科技有限公司 |  | 刘勇 |  | 1 | 0.1 | 12900 | 610 | 1 | JG00240406541 |  | 1 |  | 是 | 是 | 0 | 13
最终平整 | JG00240406542 | JG0024040654 | 九天800平整 | 合格 | 合格品 | 甲 | 刘勇 | 2957.52 | 2920 | 0.9873 | 6300 | 0.1 | 610 | / |  | 20100023 | 轧硬 | 0.4*610-SPCC | 30210015 | 光亮卷 | 0.1-SPCC |  | 60 | MO000287 | MO000287-013-02 | GLJ002 | 光亮卷前处理 | 6060 | 2024-05-11 | 2024-05-11 | 2 | 2024-06-18 14:43:00 | 2024-06-18 14:43:55 | 江苏九天光电科技有限公司 |  | 刘勇 |  | 1 | 0.1 | 12900 | 610 | 1 | JG00240406542 |  | 1 |  | 是 | 是 | 0 | 13
最终平整 | JG00240406531 | JG0024040653 | 九天800平整 | 合格 | 让步接收 | 甲 | 刘勇 | 2994.05 | 2960 | 0.9886 | 6400 | 0.1 | 610 | / | 传动侧4cm左右水锈斑 | 20100023 | 轧硬 | 0.4*610-SPCC | 30210015 | 光亮卷 | 0.1-SPCC |  | 60 | MO000287 | MO000287-011-01 | GLJ002 | 光亮卷前处理 | 6055 | 2024-05-11 | 2024-05-11 | 2 | 2024-06-18 14:41:12 | 2024-06-18 14:42:16 | 江苏九天光电科技有限公司 |  | 刘勇 |  | 1 | 0.1 | 12895 | 610 | 1 | JG00240406531 |  | 1 | S水锈斑 | 是 | 是 | 2 | 11
最终平整 | JG00240406532 | JG0024040653 | 九天800平整 | 合格 | 让步接收 | 甲 | 刘勇 | 2983.94 | 2950 | 0.9886 | 6370 | 0.1 | 610 | / | 传动侧4cm左右水锈斑 | 20100023 | 轧硬 | 0.4*610-SPCC | 30210015 | 光亮卷 | 0.1-SPCC |  | 60 | MO000287 | MO000287-011-02 | GLJ002 | 光亮卷前处理 | 6055 | 2024-05-11 | 2024-05-11 | 2 | 2024-06-18 14:41:12 | 2024-06-18 14:42:16 | 江苏九天光电科技有限公司 |  | 刘勇 |  | 1 | 0.1 | 12895 | 610 | 1 | JG00240406532 |  | 1 | S水锈斑 | 是 | 是 | 2 | 11
最终平整 | JG12240400782 | JG1224040078 | 九天850平整 | 合格 | 合格品 | 乙 | 张兴华 | 7510 | 7460 | 0.9933 | 13600 | 0.1 | 710 | / |  | 20100028 | 轧硬 | 0.4*710-SPCC | 30210015 | 光亮卷 | 0.1-SPCC |  | 60 | MO000302 | MO000302-015-02 | GLJ002 | 光亮卷前处理 | 13420 | 2024-05-13 | 2024-05-13 | 2 | 2024-06-18 14:34:41 | 2024-06-18 14:35:18 | 江苏九天光电科技有限公司 | 148087 | 张兴华 |  |  | 0.1 | 13800 | 710 | 1 | JG12240400782 |  | 1 |  | 是 | 是 | 7 | 15
最终平整 | JG122404007721 | JG1224040077 | 九天850平整 | 合格 | 协议品 | 甲 | 刘勇 | 551.56 | 544 | 0.9863 | 1010 | 0.1 | 710 | / | 短带 | 20100028 | 轧硬 | 0.4*710-SPCC | 30210015 | 光亮卷 | 0.1-SPCC |  | 60 | MO000302 | MO000302-013-02-01 | GLJ002 | 光亮卷前处理 | 13385 | 2024-05-13 | 2024-05-13 | 2 | 2024-06-18 14:32:54 | 2024-06-18 14:34:09 | 江苏九天光电科技有限公司 |  | 刘勇 |  | 1 | 0.1 | 12790 | 710 | 1 | JG122404007721 |  | 1 | D短带 | 是 | 是 | 4 | 13
最终平整 | JG122404007722 | JG1224040077 | 九天850平整 | 合格 | 合格品 | 甲 | 刘勇 | 7000 | 6360 | 0.9086 | 11600 | 0.1 | 710 | / |  | 20100028 | 轧硬 | 0.4*710-SPCC | 30210015 | 光亮卷 | 0.1-SPCC |  | 60 | MO000302 | MO000302-013-02-02 | GLJ002 | 光亮卷前处理 | 13385 | 2024-05-13 | 2024-05-13 | 2 | 2024-06-18 14:32:54 | 2024-06-18 14:34:09 | 江苏九天光电科技有限公司 |  | 刘勇 |  | 1 | 0.1 | 12790 | 710 | 1 | JG122404007722 |  | 1 |  | 是 | 是 | 4 | 13
最终平整 | JG122404008222 | JG1224040082 | 九天850平整 | 合格 | 合格品 | 甲 | 刘勇 | 3756 | 3730 | 0.9931 | 6730 | 0.1 | 710 | / |  | 20100028 | 轧硬 | 0.4*710-SPCC | 30210015 | 光亮卷 | 0.1-SPCC |  | 60 | MO000302 | MO000302-011-02-02 | GLJ002 | 光亮卷前处理 | 13470 | 2024-05-13 | 2024-05-13 | 2 | 2024-06-18 14:31:40 | 2024-06-18 14:32:22 | 江苏九天光电科技有限公司 | 148085 | 刘勇 |  |  | 0.1 | 6900 | 710 | 1 | JG122404008222 |  | 1 |  | 是 | 是 | 3 | 11
最终平整 | JG122404008221 | JG1224040082 | 九天850平整 | 合格 | 合格品 | 甲 | 刘勇 | 3720 | 3690 | 0.9919 | 6670 | 0.1 | 710 | / |  | 20100028 | 轧硬 | 0.4*710-SPCC | 30210015 | 光亮卷 | 0.1-SPCC |  | 60 | MO000302 | MO000302-011-02-01 | GLJ002 | 光亮卷前处理 | 13470 | 2024-05-13 | 2024-05-13 | 2 | 2024-06-18 14:30:21 | 2024-06-18 14:31:07 | 江苏九天光电科技有限公司 | 148085 | 刘勇 |  |  | 0.1 | 6800 | 710 | 1 | JG122404008221 |  | 1 |  | 是 | 是 | 3 | 11
最终平整 | JG12240400821 | JG1224040082 | 九天850平整 | 合格 | 合格品 | 乙 | 张兴华 | 5580 | 5560 | 0.9964 | 10220 | 0.1 | 710 | / |  | 20100028 | 轧硬 | 0.4*710-SPCC | 30210015 | 光亮卷 | 0.1-SPCC |  | 60 | MO000302 | MO000302-011-01 | GLJ002 | 光亮卷前处理 | 13470 | 2024-05-13 | 2024-05-13 | 2 | 2024-06-18 14:26:54 | 2024-06-18 14:27:33 | 江苏九天光电科技有限公司 | 148085 | 张兴华 |  |  | 0.1 | 10260 | 710 | 1 | JG12240400821 |  | 1 |  | 是 | 是 | 3 | 11
最终平整 | JG12240400812 | JG1224040081 | 九天850平整 | 合格 | 让步接收 | 乙 | 钱九龙 | 7490 | 7460 | 0.996 | 13650 | 0.1 | 710 | / | 内227米《夹纸》传67-221毫米有66个孔洞作废带。孔洞（893/902/906/911米传575毫米4个孔洞0.15-0.21平方毫米) | 20100028 | 轧硬 | 0.4*710-SPCC | 30210015 | 光亮卷 | 0.1-SPCC |  | 60 | MO000302 | MO000302-009-02 | GLJ002 | 光亮卷前处理 | 13445 | 2024-05-13 | 2024-05-13 | 2 | 2024-06-18 14:22:40 | 2024-06-18 14:23:18 | 江苏九天光电科技有限公司 | 148084 | 张兴华 |  |  | 0.1 | 13650 | 710 | 1 | JG12240400812 |  | 1 | K孔洞 | 是 | 是 | 4 | 9
最终平整 | JG12240401002 | JG1224040100 | 九天850平整 | 合格 | 让步接收 | 甲 | 刘勇 | 7580 | 7446 | 0.9823 | 13580 | 0.1 | 710 | / | 缺口(1699-1905米传1CM间断性圆弧缺口 ，3351-3419米传1CM有间断性圆弧缺口 ，9020米左右操作侧边部连续0.5CM缺口) ，停机印(10950米),针眼孔洞(13111/13117/13119米传208毫米3个0.12-0.15平方毫米) | 20100028 | 轧硬 | 0.4*710-SPCC | 30210015 | 光亮卷 | 0.1-SPCC |  | 60 | MO000302 | MO000302-007-02 | GLJ002 | 光亮卷前处理 | 13510 | 2024-05-13 | 2024-05-13 | 2 | 2024-06-18 14:20:57 | 2024-06-18 14:21:44 | 江苏九天光电科技有限公司 | 148083 | 刘勇 |  |  | 0.1 | 13940 | 710 | 1 | JG12240401002 |  | 1 | K孔洞,Q缺口 | 是 | 是 | 4 | 7
最终平整 | JG12240401001 | JG1224040100 | 九天850平整 | 合格 | 合格品 | 乙 | 张兴华 | 5680 | 5638 | 0.9926 | 10300 | 0.1 | 710 | / |  | 20100028 | 轧硬 | 0.4*710-SPCC | 30210015 | 光亮卷 | 0.1-SPCC |  | 60 | MO000302 | MO000302-007-01 | GLJ002 | 光亮卷前处理 | 13510 | 2024-05-13 | 2024-05-13 | 2 | 2024-06-18 14:19:50 | 2024-06-18 14:20:29 | 江苏九天光电科技有限公司 | 148083 | 张兴华 |  |  | 0.1 | 10300 | 710 | 1 | JG12240401001 |  | 1 |  | 是 | 是 | 4 | 7
最终平整 | JG12240400991 | JG1224040099 | 九天850平整 | 合格 | 合格品 | 乙 | 张兴华 | 5580 | 5504 | 0.9864 | 10060 | 0.1 | 710 | / |  | 20100028 | 轧硬 | 0.4*710-SPCC | 30210015 | 光亮卷 | 0.1-SPCC |  | 60 | MO000302 | MO000302-005-01 | GLJ002 | 光亮卷前处理 | 13485 | 2024-05-13 | 2024-05-13 | 2 | 2024-06-18 14:18:41 | 2024-06-18 14:19:18 | 江苏九天光电科技有限公司 | 148082 | 张兴华 |  |  | 0.1 | 10200 | 710 | 1 | JG12240400991 |  | 1 |  | 是 | 是 | 9 | 5
最终平整 | JG122404008021 | JG1224040080 | 九天850平整 | 合格 | 协议品 | 乙 | 张兴华 | 1223.93 | 1214 | 0.9919 | 2200 | 0.1 | 710 | / | 短带。针眼孔洞（79米传6/33/17/578毫米共6个0.14-0.21平方毫米） | 20100028 | 轧硬 | 0.4*710-SPCC | 30210015 | 光亮卷 | 0.1-SPCC |  | 60 | MO000302 | MO000302-003-02-01 | GLJ002 | 光亮卷前处理 | 13375 | 2024-05-13 | 2024-05-13 | 2 | 2024-06-18 14:16:26 | 2024-06-18 14:18:08 | 江苏九天光电科技有限公司 |  | 张兴华 |  | 1 | 0.1 | 13410 | 710 | 1 | JG122404008021 |  | 1 | D短带,K孔洞 | 是 | 是 | 21 | 3
最终平整 | JG122404008022 | JG1224040080 | 九天850平整 | 合格 | 合格品 | 乙 | 张兴华 | 7390 | 5326 | 0.7207 | 9700 | 0.1 | 710 | / |  | 20100028 | 轧硬 | 0.4*710-SPCC | 30210015 | 光亮卷 | 0.1-SPCC |  | 60 | MO000302 | MO000302-003-02-02 | GLJ002 | 光亮卷前处理 | 13375 | 2024-05-13 | 2024-05-13 | 2 | 2024-06-18 14:16:26 | 2024-06-18 14:18:08 | 江苏九天光电科技有限公司 |  | 张兴华 |  | 1 | 0.1 | 13410 | 710 | 1 | JG122404008022 |  | 1 |  | 是 | 是 | 21 | 3
最终平整 | JG122404008023 | JG1224040080 | 九天850平整 | 合格 | 协议品 | 乙 | 张兴华 | 796.46 | 790 | 0.9919 | 1430 | 0.1 | 710 | / | 短带 | 20100028 | 轧硬 | 0.4*710-SPCC | 30210015 | 光亮卷 | 0.1-SPCC |  | 60 | MO000302 | MO000302-003-02-03 | GLJ002 | 光亮卷前处理 | 13375 | 2024-05-13 | 2024-05-13 | 2 | 2024-06-18 14:16:26 | 2024-06-18 14:18:08 | 江苏九天光电科技有限公司 |  | 张兴华 |  | 1 | 0.1 | 13410 | 710 | 1 | JG122404008023 |  | 1 | D短带 | 是 | 是 | 21 | 3
最终平整 | JG12240401392 | JG1224040139 | 九天850平整 | 合格 | 合格品 | 甲 | 刘勇 | 7630 | 7230 | 0.9476 | 13020 | 0.1 | 710 | / |  | 20100028 | 轧硬 | 0.4*710-SPCC | 30210015 | 光亮卷 | 0.1-SPCC |  | 60 | MO000327 | MO000327-023-02 | GLJ002 | 光亮卷前处理 | 13550 | 2024-05-15 | 2024-05-15 | 2 | 2024-06-18 14:13:58 | 2024-06-18 14:14:36 | 江苏九天光电科技有限公司 | 148929 | 刘勇 |  |  | 0.1 | 13900 | 710 | 1 | JG12240401392 |  | 1 |  | 是 | 是 | 154 | 23
最终平整 | JG12240401062 | JG1224040106 | 九天850平整 | 合格 | 合格品 | 乙 | 张兴华 | 7610 | 7520 | 0.9882 | 13800 | 0.1 | 710 | / |  | 20100028 | 轧硬 | 0.4*710-SPCC | 30210015 | 光亮卷 | 0.1-SPCC |  | 60 | MO000327 | MO000327-013-02 | GLJ002 | 光亮卷前处理 | 13555 | 2024-05-15 | 2024-05-15 | 2 | 2024-06-18 14:11:04 | 2024-06-18 14:12:40 | 江苏九天光电科技有限公司 | 148924 | 张兴华 |  |  | 0.1 | 13880 | 710 | 1 | JG12240401062 |  | 1 |  | 是 | 是 | 48 | 13
最终平整 | JG12240400952 | JG1224040095 | 九天850平整 | 合格 | 合格品 | 甲 | 刘勇 | 7580 | 7520 | 0.9921 | 13500 | 0.1 | 710 | / |  | 20100028 | 轧硬 | 0.4*710-SPCC | 30210015 | 光亮卷 | 0.1-SPCC |  | 60 | MO000327 | MO000327-007-02 | GLJ002 | 光亮卷前处理 | 13530 | 2024-05-15 | 2024-05-15 | 2 | 2024-06-18 14:08:42 | 2024-06-18 14:09:20 | 江苏九天光电科技有限公司 | 148921 | 刘勇 |  |  | 0.1 | 13860 | 710 | 1 | JG12240400952 |  | 1 |  | 是 | 是 | 45 | 7
最终平整 | JG12240400932 | JG1224040093 | 九天850平整 | 合格 | 让步接收 | 甲 | 刘勇 | 7290 | 7250 | 0.9945 | 12930 | 0.1 | 710 | / | 7690米拉伸折印挫伤已夹纸 ，7900米左右操作侧有锈斑已夹纸 | 20100028 | 轧硬 | 0.4*710-SPCC | 30210015 | 光亮卷 | 0.1-SPCC |  | 60 | MO000327 | MO000327-003-02 | GLJ002 | 光亮卷前处理 | 13390 | 2024-05-15 | 2024-05-15 | 2 | 2024-06-18 14:07:43 | 2024-06-18 14:08:19 | 江苏九天光电科技有限公司 | 148919 | 刘勇 |  |  | 0.1 | 13150 | 710 | 1 | JG12240400932 |  | 1 | L拉伸折印,X锈斑 | 是 | 是 | 55 | 3
最终平整 | JG12240400842 | JG1224040084 | 九天850平整 | 合格 | 合格品 | 甲 | 刘勇 | 7490 | 7442 | 0.9936 | 13690 | 0.1 | 710 | / |  | 20100028 | 轧硬 | 0.4*710-SPCC | 30210015 | 光亮卷 | 0.1-SPCC |  | 60 | MO000327 | MO000327-001-02 | GLJ002 | 光亮卷前处理 | 13410 | 2024-05-15 | 2024-05-15 | 2 | 2024-06-18 14:06:36 | 2024-06-18 14:07:11 | 江苏九天光电科技有限公司 | 148918 | 刘勇 |  |  | 0.1 | 13750 | 710 | 1 | JG12240400842 |  | 1 |  | 是 | 是 | 3 | 1
最终平整 | JG12240400841 | JG1224040084 | 九天850平整 | 合格 | 合格品 | 乙 | 钱九龙 | 5640 | 5578 | 0.989 | 10260 | 0.1 | 710 | / |  | 20100028 | 轧硬 | 0.4*710-SPCC | 30210015 | 光亮卷 | 0.1-SPCC |  | 60 | MO000327 | MO000327-001-01 | GLJ002 | 光亮卷前处理 | 13410 | 2024-05-15 | 2024-05-15 | 2 | 2024-06-18 14:05:18 | 2024-06-18 14:05:53 | 江苏九天光电科技有限公司 | 148918 | 张兴华 |  |  | 0.1 | 10280 | 710 | 1 | JG12240400841 |  | 1 |  | 是 | 是 | 3 | 1
最终平整 | JG0024050091 | JG0024050091 | 九天850平整 | 合格 | 让步接收 | 乙 | 朱俊 | 7000 | 7000 | 1 | 9560 | 0.155 | 610 | / | 来料整卷传动侧爆辊印 | 20100023 | 轧硬 | 0.4*610-SPCC | 30210010 | 光亮卷 | 0.155-SPCC |  | 60 | MO000408 | MO000408-001 | GLJ002 | 光亮卷前处理 | 7115 | 2024-05-22 | 2024-05-22 | 2 | 2024-06-18 14:03:44 | 2024-06-18 14:04:13 | 江苏九天光电科技有限公司 | 150921 | 朱俊 |  |  | 0.4 | 9560 | 610 | 1 | JG0024050091 |  | 1 | B爆辊印 | 是 | 是 | 3 | 1
最终平整 | JG0024050131 | JG0024050131 | 九天800平整 | 合格 | 让步接收 | 乙 | 朱俊 | 6940 | 6940 | 1 | 9560 | 0.155 | 610 | / | 粘钢折印(操侧尾部200米3CM粘钢折印),针眼孔洞(操侧9514米363MM0.55平方毫米) | 20100023 | 轧硬 | 0.4*610-SPCC | 30210010 | 光亮卷 | 0.155-SPCC |  | 60 | MO000443 | MO000443-001 | GLJ002 | 光亮卷前处理 | 7110 | 2024-05-23 | 2024-05-23 | 2 | 2024-06-18 14:02:20 | 2024-06-18 14:02:49 | 江苏九天光电科技有限公司 | 152675 | 朱俊 |  |  | 0.4 | 9560 | 610 | 1 | JG0024050131 |  | 1 | N粘钢折印,K孔洞 | 是 | 是 | 4 | 1
最终平整 | JG12240600131 | JG1224060013 | 九天850平整 | 合格 | 让步接收 | 乙 | 张兴华 | 5710 | 5690 | 0.9965 | 7030 | 0.15 | 710 | / | 尾800米左右传3-7cm粘钢折印 | 20100028 | 轧硬 | 0.4*710-SPCC | 30210011 | 光亮卷 | 0.15-SPCC |  | 60 | MO000627 | MO000627-005-01 | GLJ001 | 光亮卷模板 | 13620 | 2024-06-04 | 2024-06-04 | 2 | 2024-06-18 13:12:46 | 2024-06-18 14:00:31 | 江苏九天光电科技有限公司 | 160988 | 张兴华 |  |  | 0.15 | 7040 | 710 | 1 | JG12240600131 |  | 1 | N粘钢折印 | 是 | 是 | 10569 | 5
最终平整 | JG1224050163 | JG1224050163 | 九天800平整 | 合格 | 让步接收 | 甲 | 唐斌 | 6542 | 6500 | 0.9936 | 9480 | 0.15 | 610 | / | 针眼孔洞（85米操161毫米1个0.33平方毫米） | 20100023 | 轧硬 | 0.4*610-SPCC | 30210011 | 光亮卷 | 0.15-SPCC |  | 60 | MO000442 | MO000442-010 | GLJ002 | 光亮卷前处理 | 6640 | 2024-05-23 | 2024-05-23 | 2 | 2024-06-18 13:59:32 | 2024-06-18 14:00:02 | 江苏九天光电科技有限公司 | 152663 | 唐斌 |  |  | 0.15 | 9572 | 610 | 1 | JG1224050163 |  | 1 | K孔洞 | 是 | 是 | 15 | 10
最终平整 | JG12240601011 | JG1224060101 | 九天850平整 | 合格 | 合格品 | 乙 | 钱九龙 | 5750 | 5720 | 0.9948 | 7060 | 0.15 | 710 | 平整 |  | 20100028 | 轧硬 | 0.4*710-SPCC | 30210011 | 光亮卷 | 0.15-SPCC |  | 60 | MO000637 | MO000637-001-01 | GLJ003 | 光电光亮卷前处理 （模板） | 13600 | 2024-06-05 | 2024-06-05 | 2 | 2024-06-18 12:19:35 | 2024-06-18 13:12:24 | 江苏九天光电科技有限公司 | 161169 | 张兴华 |  |  | 0.15 | 7040 | 710 | 1 | JG12240601011 |  | 1 |  | 是 | 是 | 11388 | 1
最终平整 | JG0024060011 | JG0024060011 | 九天800平整 | 合格 | 让步接收 | 甲 | 唐斌 | 6882 | 6840 | 0.9939 | 9410 | 0.155 | 610 | 平整 | 振纹 | 20100023 | 轧硬 | 0.4*610-SPCC | 30210010 | 光亮卷 | 0.155-SPCC |  | 60 | MO000674 | MO000674-003 | GLJ003 | 光电光亮卷前处理 （模板） | 6945 | 2024-06-06 | 2024-06-06 | 2 | 2024-06-18 11:31:20 | 2024-06-18 11:32:08 | 江苏九天光电科技有限公司 | 161918 | 唐斌 |  |  | 0.155 | 9503 | 610 | 1 | JG0024060011 |  | 1 | Z振纹 | 是 | 是 | 5555 | 3
最终平整 | JG0024050191 | JG0024050191 | 九天850平整 | 合格 | 让步接收 | 乙 | 朱俊 | 6900 | 6860 | 0.9942 | 9500 | 0.155 | 610 | / | 粘钢折印(尾部300米传侧边部8CM左右粘钢折印) | 20100023 | 轧硬 | 0.4*610-SPCC | 30210010 | 光亮卷 | 0.155-SPCC |  | 60 | MO000439 | MO000439-025 | GLJ002 | 光亮卷前处理 | 6985 | 2024-05-23 | 2024-05-23 | 2 | 2024-06-18 11:19:12 | 2024-06-18 11:20:46 | 江苏九天光电科技有限公司 | 152603 | 朱俊 |  |  | 0.15 | 9500 | 610 | 1 | JG0024050191 |  | 1 | N粘钢折印 | 是 | 是 | 4 | 25
最终平整 | JG0024050159 | JG0024050159 | 九天800平整 | 合格 | 让步接收 | 甲 | 唐斌 | 7116 | 7068 | 0.9933 | 9600 | 0.155 | 610 | / | 辊印 | 20100023 | 轧硬 | 0.4*610-SPCC | 30210010 | 光亮卷 | 0.155-SPCC |  | 60 | MO000439 | MO000439-022 | GLJ002 | 光亮卷前处理 | 7170 | 2024-05-23 | 2024-05-23 | 2 | 2024-06-06 20:51:11 | 2024-06-18 11:17:52 | 江苏九天光电科技有限公司 | 152600 | 唐斌 |  |  | 0.155 | 9700 | 610 | 1 | JG0024050159 |  | 1 | G辊印 | 是 | 是 | 16708 | 22
最终平整 | JG0024050099 | JG0024050099 | 九天800平整 | 合格 | 让步接收 | 乙 | 朱俊 | 6956 | 6956 | 1 | 9500 | 0.155 | 610 | / | 粘钢折印(尾部1500米两侧，传动侧8cm左右，操作侧3cm左右) | 20100023 | 轧硬 | 0.4*610-SPCC | 30210010 | 光亮卷 | 0.155-SPCC |  | 60 | MO000408 | MO000408-003 | GLJ002 | 光亮卷前处理 | 7100 | 2024-05-22 | 2024-05-22 | 2 | 2024-06-18 11:13:20 | 2024-06-18 11:14:28 | 江苏九天光电科技有限公司 | 150923 | 朱俊 |  |  | 0.4 | 9500 | 610 | 1 | JG0024050099 |  | 1 | N粘钢折印 | 是 | 是 | 7 | 3
最终平整 | JG1224060057 | JG1224060057 | 九天850平整 | 合格 | 让步接收 | 甲 | 马晓飞 | 4990 | 4968 | 0.9956 | 7150 | 0.15 | 610 | / | 孔洞（715米传566毫米1个0.12平方毫米） | 20100023 | 轧硬 | 0.4*610-SPCC | 30210011 | 光亮卷 | 0.15-SPCC |  | 60 | MO000606 | MO000606-003 | GLJ002 | 东方光亮卷前处理（0.4轧0.1mm) | 5050 | 2024-06-03 | 2024-06-03 | 2 | 2024-06-18 10:39:32 | 2024-06-18 10:40:11 | 江苏九天光电科技有限公司 | 160260 | 马晓飞 |  |  | 0.15 | 7130 | 610 | 1 | JG1224060057 | 轧0.15（0.147-0.152） | 1 | K孔洞 | 是 | 是 | 6571 | 3
最终平整 | JG12240600871 | JG1224060087 | 九天850平整 | 合格 | 合格品 | 乙 | 钱九龙 | 3390.91 | 3366 | 0.9927 | 7300 | 0.1 | 610 | 平整 |  | 20500012 | 光亮卷半成品 | 0.155-SPCC | 30210015 | 光亮卷 | 0.1-SPCC |  | 40 | MO000724 | MO000724-001-01 | GLJ002 | 东方光亮卷前处理（0.4轧0.1mm) | 1.002 | 2024-06-14 | 2024-06-14 | 2 | 2024-06-18 10:19:05 | 2024-06-18 10:20:05 | 江苏九天光电科技有限公司 |  | 钱九龙 |  | 1 | 0.1 | 14715 | 610 | 1 | JG12240600871 |  | 1 |  | 是 | 是 | 12 | 1
最终平整 | JG12240600872 | JG1224060087 | 九天850平整 | 合格 | 合格品 | 乙 | 钱九龙 | 3415.08 | 3390 | 0.9927 | 7320 | 0.1 | 610 | 平整 |  | 20500012 | 光亮卷半成品 | 0.155-SPCC | 30210015 | 光亮卷 | 0.1-SPCC |  | 40 | MO000724 | MO000724-001-02 | GLJ002 | 东方光亮卷前处理（0.4轧0.1mm) | 1.002 | 2024-06-14 | 2024-06-14 | 2 | 2024-06-18 10:19:05 | 2024-06-18 10:20:05 | 江苏九天光电科技有限公司 |  | 钱九龙 |  | 1 | 0.1 | 14715 | 610 | 1 | JG12240600872 |  | 1 |  | 是 | 是 | 12 | 1
最终平整 | JG1224060080 | JG1224060080 | 九天800平整 | 合格 | 让步接收 | 甲 | 朱俊 | 6820 | 6772 | 0.993 | 9400 | 0.155 | 610 | 平整 | 振纹 | 20100023 | 轧硬 | 0.4*610-SPCC | 30210010 | 光亮卷 | 0.155-SPCC |  | 60 | MO000603 | MO000603-008 | GLJ002 | 东方光亮卷前处理（0.4轧0.1mm) | 6905 | 2024-06-03 | 2024-06-03 | 2 | 2024-06-18 10:05:29 | 2024-06-18 10:06:38 | 江苏九天光电科技有限公司 | 160123 | 朱俊 |  |  | 0.155 | 9460 | 610 | 1 | JG1224060080 |  | 1 | Z振纹 | 是 | 是 | 4580 | 8
最终平整 | JG1224060024 | JG1224060024 | 九天850平整 | 合格 | 让步接收 | 乙 | 张兴华 | 6670 | 6650 | 0.997 | 9310 | 0.155 | 610 | 平整 | 尾部600米操3-6厘米粘钢折印 | 20100023 | 轧硬 | 0.4*610-SPCC | 30210010 | 光亮卷 | 0.155-SPCC |  | 60 | MO000695 | MO000695-001 | GLJ003 | 光电光亮卷前处理 （模板） | 6890 | 2024-06-08 | 2024-06-08 | 2 | 2024-06-18 08:34:08 | 2024-06-18 08:35:16 | 江苏九天光电科技有限公司 | 159818 | 张兴华 |  |  | 0.155 | 9300 | 610 | 1 | JG1224060024 |  | 1 | N粘钢折印 | 是 | 是 | 2749 | 1
最终平整 | JG1224060016 | JG1224060016 | 九天850平整 | 合格 | 让步接收 | 甲 | 刘勇 | 6740 | 6730 | 0.9985 | 9490 | 0.155 | 610 | 平整 | 停机印 | 20100023 | 轧硬 | 0.4*610-SPCC | 30210010 | 光亮卷 | 0.155-SPCC |  | 60 | MO000695 | MO000695-002 | GLJ003 | 光电光亮卷前处理 （模板） | 6822 | 2024-06-08 | 2024-06-08 | 2 | 2024-06-18 07:13:46 | 2024-06-18 07:14:19 | 江苏九天光电科技有限公司 | 159816 | 刘勇 |  |  | 0.155 | 9460 | 610 | 1 | JG1224060016 |  | 1 | T停机印 | 是 | 是 | 982 | 2
最终平整 | JG12240600411 | JG1224060041 | 九天850平整 | 合格 | 让步接收 | 甲 | 马晓飞 | 2858 | 2834 | 0.9916 | 5940 | 0.1 | 610 | 平整 | 449-457米传534-568毫米10个0.06-25.91平方毫米已夹纸（内457米夹纸作废带，下道剪下退平整） | 20100023 | 轧硬 | 0.4*610-SPCC | 30210015 | 光亮卷 | 0.1-SPCC |  | 60 | MO000601 | MO000601-011-01 | GLJ002 | 东方光亮卷前处理（0.4轧0.1mm) | 4690 | 2024-06-02 | 2024-06-02 | 2 | 2024-06-18 04:01:13 | 2024-06-18 04:02:48 | 江苏九天光电科技有限公司 | 159839 | 马晓飞 |  |  | 0.1 | 6000 | 610 | 1 | JG12240600411 |  | 1 | K孔洞 | 是 | 是 | 6404 | 11
最终平整 | JG0024060007 | JG0024060007 | 九天800平整 | 合格 | 合格品 | 甲 | 朱俊 | 6876 | 6764 | 0.9837 | 9340 | 0.155 | 610 | 平整 |  | 20100023 | 轧硬 | 0.4*610-SPCC | 30210010 | 光亮卷 | 0.155-SPCC |  | 60 | MO000674 | MO000674-001 | GLJ003 | 光电光亮卷前处理 （模板） | 6935 | 2024-06-06 | 2024-06-06 | 2 | 2024-06-17 18:08:09 | 2024-06-17 18:08:53 | 江苏九天光电科技有限公司 | 161916 | 朱俊 |  |  | 0.155 | 9526 | 610 | 1 | JG0024060007 |  | 1 |  | 是 | 是 | 5502 | 1
最终平整 | JG9324060003 | JG9324060003 | 九天800平整 | 合格 | 让步接收 | 甲 | 唐斌 | 5560 | 5510 | 0.991 | 11350 | 0.1 | 630 | 平整 | 4086米操473毫米孔洞面积0.9,8571米操532毫米孔洞面积0.33 | 20100025 | 轧硬 | 0.4*630-SPCC | 30210015 | 光亮卷 | 0.1-SPCC |  | 60 | MO000639 | MO000639-001 | GLJ002 | 东方光亮卷前处理（0.4轧0.1mm) | 5630 | 2024-06-05 | 2024-06-05 | 2 | 2024-06-17 17:01:40 | 2024-06-17 17:03:59 | 江苏九天光电科技有限公司 | 161174 | 唐斌 |  |  | 0.1 | 11512 | 630 | 1 | JG9324060003 |  | 1 | K孔洞 | 是 | 是 | 5532 | 1
最终平整 | JG12240601032 | JG1224060103 | 九天850平整 | 合格 | 让步接收 | 乙 | 钱九龙 | 7640 | 7620 | 0.9974 | 9370 | 0.15 | 710 | 平整 | 尾部400米操5-7厘米粘钢折印 | 20100028 | 轧硬 | 0.4*710-SPCC | 30210011 | 光亮卷 | 0.15-SPCC |  | 60 | MO000676 | MO000676-001-02 | GLJ004 | 东方光亮卷前处理0.4轧0.15 | 13545 | 2024-06-07 | 2024-06-07 | 2 | 2024-06-17 09:42:27 | 2024-06-17 10:40:43 | 江苏九天光电科技有限公司 | 177958 | 钱九龙 |  |  | 0.15 | 9360 | 710 | 1 | JG12240601032 |  | 1 | N粘钢折印 | 是 | 是 | 7680 | 1
最终平整 | JG12240600132 | JG1224060013 | 九天850平整 | 合格 | 合格品 | 乙 | 张兴华 | 7650 | 7620 | 0.9961 | 9450 | 0.15 | 710 | / |  | 20100028 | 轧硬 | 0.4*710-SPCC | 30210011 | 光亮卷 | 0.15-SPCC |  | 60 | MO000627 | MO000627-005-02 | GLJ001 | 光亮卷模板 | 13620 | 2024-06-04 | 2024-06-04 | 2 | 2024-06-17 08:41:29 | 2024-06-17 09:41:57 | 江苏九天光电科技有限公司 | 160988 | 张兴华 |  |  | 0.15 | 9450 | 710 | 1 | JG12240600132 |  | 1 |  | 是 | 是 | 10569 | 5
最终平整 | JG12240601022 | JG1224060102 | 九天850平整 | 合格 | 让步接收 | 甲 | 马晓飞 | 7620 | 7576 | 0.9942 | 9380 | 0.15 | 710 | 平整 | 内350米有顶伤折印点印 尾部800米有粘钢折印点印 | 20100028 | 轧硬 | 0.4*710-SPCC | 30210011 | 光亮卷 | 0.15-SPCC |  | 60 | MO000637 | MO000637-002-02 | GLJ003 | 光电光亮卷前处理 （模板） | 13620 | 2024-06-05 | 2024-06-05 | 2 | 2024-06-17 03:59:09 | 2024-06-17 04:00:46 | 江苏九天光电科技有限公司 | 161170 | 马晓飞 |  |  | 0.15 | 9370 | 710 | 1 | JG12240601022 |  | 1 | Z折印 | 是 | 是 | 10035 | 2
最终平整 | JG12240600082 | JG1224060008 | 九天850平整 | 合格 | 让步接收 | 甲 | 刘勇 | 7600 | 7600 | 1 | 9340 | 0.15 | 710 | / | 6375米传92毫米1个0.12平方毫米孔洞 | 20100028 | 轧硬 | 0.4*710-SPCC | 30210011 | 光亮卷 | 0.15-SPCC |  | 60 | MO000627 | MO000627-004-02 | GLJ001 | 光亮卷模板 | 13670 | 2024-06-04 | 2024-06-04 | 2 | 2024-06-17 03:01:24 | 2024-06-17 03:02:48 | 江苏九天光电科技有限公司 | 160987 | 刘勇 |  |  | 0.15 | 9340 | 710 | 1 | JG12240600082 |  | 1 | K孔洞 | 是 | 是 | 7624 | 4
最终平整 | JG12240600072 | JG1224060007 | 九天850平整 | 合格 | 让步接收 | 甲 | 马晓飞 | 7680 | 7654 | 0.9966 | 9520 | 0.15 | 710 | / | 尾部1000米左右板面有粘钢折印点印 | 20100028 | 轧硬 | 0.4*710-SPCC | 30210011 | 光亮卷 | 0.15-SPCC |  | 60 | MO000627 | MO000627-003-02 | GLJ001 | 光亮卷模板 | 13650 | 2024-06-04 | 2024-06-04 | 2 | 2024-06-17 02:06:02 | 2024-06-17 02:07:32 | 江苏九天光电科技有限公司 | 160986 | 马晓飞 |  |  | 0.15 | 9506 | 710 | 1 | JG12240600072 |  | 1 | Z折印 | 是 | 是 | 6051 | 3
最终平整 | JG12240601042 | JG1224060104 | 九天850平整 | 合格 | 让步接收 | 甲 | 刘勇 | 7570 | 7526 | 0.9942 | 9360 | 0.15 | 710 | 平整 | 149米传651毫米1个0.12平方毫米孔洞， 尾部1500米左右板面有粘钢折印点印 | 20100028 | 轧硬 | 0.4*710-SPCC | 30210011 | 光亮卷 | 0.15-SPCC |  | 60 | MO000676 | MO000676-002-02 | GLJ004 | 东方光亮卷前处理0.4轧0.15 | 13565 | 2024-06-07 | 2024-06-07 | 2 | 2024-06-17 00:42:40 | 2024-06-17 00:44:38 | 江苏九天光电科技有限公司 | 177959 | 刘勇 |  |  | 0.15 | 9350 | 710 | 1 | JG12240601042 |  | 1 |  | 是 | 是 | 5935 | 2
最终平整 | JG1224060075 | JG1224060075 | 九天800平整 | 合格 | 合格品 | 甲 | 朱俊 | 6770 | 6720 | 0.9926 | 9330 | 0.155 | 610 | 平整 |  | 20100023 | 轧硬 | 0.4*610-SPCC | 30210010 | 光亮卷 | 0.155-SPCC |  | 60 | MO000603 | MO000603-005 | GLJ002 | 东方光亮卷前处理（0.4轧0.1mm) | 6900 | 2024-06-03 | 2024-06-03 | 2 | 2024-06-16 14:48:09 | 2024-06-16 14:48:49 | 江苏九天光电科技有限公司 | 160120 | 朱俊 |  |  | 0.155 | 9400 | 610 | 1 | JG1224060075 |  | 1 |  | 是 | 是 | 10604 | 5
最终平整 | JG1224060048 | JG1224060048 | 九天800平整 | 合格 | 让步接收 | 甲 | 唐斌 | 6838 | 6774 | 0.9906 | 9440 | 0.155 | 610 | 平整 | 1098米操401毫米孔洞面积0.19,9200米后传动侧粘钢折印5公分左右 | 20100023 | 轧硬 | 0.4*610-SPCC | 30210010 | 光亮卷 | 0.155-SPCC |  | 60 | MO000603 | MO000603-016 | GLJ002 | 东方光亮卷前处理（0.4轧0.1mm) | 6905 | 2024-06-03 | 2024-06-03 | 2 | 2024-06-16 14:25:26 | 2024-06-16 14:26:26 | 江苏九天光电科技有限公司 | 160134 | 唐斌 |  |  | 0.155 | 9506 | 610 | 1 | JG1224060048 |  | 1 | K孔洞,N粘钢折印 | 是 | 是 | 5007 | 16
最终平整 | JG122405008222 | JG12240500822 | 九天850平整 | 合格 | 合格品 | 乙 | 钱九龙 | 3660 | 3630 | 0.9918 | 6690 | 0.1 | 710 | 平整 |  | 20100028 | 轧硬 | 0.4*710-SPCC | 30210015 | 光亮卷 | 0.1-SPCC |  | 60 | MO000696 | MO000696-001-02 | GLJ002 | 东方光亮卷前处理（0.4轧0.1mm) | 7554 | 2024-06-08 | 2024-06-08 | 2 | 2024-06-16 12:29:56 | 2024-06-16 13:06:15 | 江苏九天光电科技有限公司 | 178751 | 钱九龙 |  |  | 0.1 | 6700 | 710 | 1 | JG122405008222 |  | 1 |  | 是 | 是 | 4656 | 1
最终平整 | JG1224060027 | JG1224060027 | 九天800平整 | 合格 | 让步接收 | 甲 | 朱俊 | 6830 | 6800 | 0.9956 | 9420 | 0.155 | 610 | 平整 | 291米操590毫米孔洞面积0.11 | 20100023 | 轧硬 | 0.4*610-SPCC | 30210010 | 光亮卷 | 0.155-SPCC |  | 60 | MO000600 | MO000600-005 | GLJ002 | 东方光亮卷前处理（0.4轧0.1mm) | 6910 | 2024-06-02 | 2024-06-02 | 2 | 2024-06-16 12:34:21 | 2024-06-16 12:35:32 | 江苏九天光电科技有限公司 | 159819 | 朱俊 |  |  | 0.155 | 9470 | 610 | 1 | JG1224060027 |  | 1 | K孔洞 | 是 | 是 | 5525 | 5
最终平整 | JG122405008221 | JG12240500822 | 九天850平整 | 合格 | 合格品 | 乙 | 张兴华 | 3700 | 3676 | 0.9935 | 6760 | 0.1 | 710 | 平整 |  | 20100028 | 轧硬 | 0.4*710-SPCC | 30210015 | 光亮卷 | 0.1-SPCC |  | 60 | MO000696 | MO000696-001-01 | GLJ002 | 东方光亮卷前处理（0.4轧0.1mm) | 7554 | 2024-06-08 | 2024-06-08 | 2 | 2024-06-16 11:05:43 | 2024-06-16 12:29:30 | 江苏九天光电科技有限公司 | 178751 | 张兴华 |  |  | 0.1 | 6770 | 710 | 1 | JG122405008221 |  | 1 |  | 是 | 是 | 4656 | 1
最终平整 | JG122405003621 | JG1224050036 | 九天850平整 | 合格 | 合格品 | 乙 | 钱九龙 | 3856 | 3144 | 0.8154 | 5730 | 0.1 | 710 | / |  | 20100028 | 轧硬 | 0.4*710-SPCC | 30210015 | 光亮卷 | 0.1-SPCC |  | 60 | MO000568 | MO000568-005-02-01 | GLJ002 | 光亮卷前处理 | 10400 | 2024-05-31 | 2024-05-31 | 2 | 2024-06-16 09:55:21 | 2024-06-16 11:05:16 | 江苏九天光电科技有限公司 |  | 钱九龙 |  | 1 | 0.1 | 7000 | 710 | 1 | JG122405003621 |  | 1 |  | 是 | 是 | 4840 | 5
最终平整 | JG122405003622 | JG1224050036 | 九天850平整 | 合格 | 协议品 | 乙 | 钱九龙 | 665.66 | 656 | 0.9855 | 1210 | 0.1 | 710 | / | 短带 | 20100028 | 轧硬 | 0.4*710-SPCC | 30210015 | 光亮卷 | 0.1-SPCC |  | 60 | MO000568 | MO000568-005-02-02 | GLJ002 | 光亮卷前处理 | 10400 | 2024-05-31 | 2024-05-31 | 2 | 2024-06-16 09:55:21 | 2024-06-16 11:05:16 | 江苏九天光电科技有限公司 |  | 钱九龙 |  | 1 | 0.1 | 7000 | 710 | 1 | JG122405003622 |  | 1 | D短带 | 是 | 是 | 4840 | 5
最终平整 | JG1224060025 | JG1224060025 | 九天800平整 | 合格 | 合格品 | 甲 | 唐斌 | 4600 | 4568 | 0.993 | 6490 | 0.15 | 610 | / |  | 20100023 | 轧硬 | 0.4*610-SPCC | 30210011 | 光亮卷 | 0.15-SPCC |  | 60 | MO000694 | MO000694-003 | GLJ004 | 东方光亮卷前处理0.4轧0.15 | 4700 | 2024-06-07 | 2024-06-07 | 2 | 2024-06-16 10:55:25 | 2024-06-16 10:56:05 | 江苏九天光电科技有限公司 | 159831 | 唐斌 |  |  | 0.15 | 6550 | 610 | 1 | JG1224060025 |  | 1 |  | 是 | 是 | 4584 | 3
最终平整 | JG12240600052 | JG1224060005 | 九天850平整 | 合格 | 合格品 | 乙 | 张兴华 | 7670 | 7640 | 0.9961 | 9510 | 0.15 | 710 | / |  | 20100028 | 轧硬 | 0.4*710-SPCC | 30210011 | 光亮卷 | 0.15-SPCC |  | 60 | MO000627 | MO000627-006-02 | GLJ001 | 光亮卷模板 | 13640 | 2024-06-04 | 2024-06-04 | 2 | 2024-06-16 08:38:47 | 2024-06-16 09:55:03 | 江苏九天光电科技有限公司 | 160984 | 张兴华 |  |  | 0.15 | 9500 | 710 | 1 | JG12240600052 |  | 1 |  | 是 | 是 | 8964 | 6
最终平整 | JG1224060033 | JG1224060033 | 九天800平整 | 合格 | 合格品 | 甲 | 朱俊 | 4620 | 4580 | 0.9913 | 6580 | 0.15 | 610 | / |  | 20100023 | 轧硬 | 0.4*610-SPCC | 30210011 | 光亮卷 | 0.15-SPCC |  | 60 | MO000694 | MO000694-001 | GLJ004 | 东方光亮卷前处理0.4轧0.15 | 4735 | 2024-06-07 | 2024-06-07 | 2 | 2024-06-16 09:49:31 | 2024-06-16 09:50:11 | 江苏九天光电科技有限公司 | 159835 | 朱俊 |  |  | 0.15 | 6620 | 610 | 1 | JG1224060033 |  | 1 |  | 是 | 是 | 4584 | 1
最终平整 | JG12240400942 | JG1224040094 | 九天850平整 | 合格 | 让步接收 | 乙 | 张兴华 | 7520 | 7500 | 0.9973 | 13650 | 0.1 | 710 | / | 针眼孔洞(5584/5588米传59毫米2个0.15/0.21,12050米传279毫米0.14平方毫米),缺口(1062-1176米传0.5厘米间断粘钢小缺口) | 20100028 | 轧硬 | 0.4*710-SPCC | 30210015 | 光亮卷 | 0.1-SPCC |  | 60 | MO000327 | MO000327-005-02 | GLJ002 | 光亮卷前处理 | 13420 | 2024-05-15 | 2024-05-15 | 2 | 2024-06-16 08:20:39 | 2024-06-16 08:21:38 | 江苏九天光电科技有限公司 | 148920 | 张兴华 |  |  | 0.1 | 13630 | 710 | 1 | JG12240400942 |  | 1 | K孔洞,Q缺口 | 是 | 是 | 24 | 5
最终平整 | JG12240601062 | JG1224060106 | 九天850平整 | 合格 | 让步接收 | 甲 | 马晓飞 | 7644 | 7494 | 0.9804 | 9400 | 0.15 | 710 | 平整 | 尾部1500米左右板面有粘钢折印点印 | 20100028 | 轧硬 | 0.4*710-SPCC | 30210011 | 光亮卷 | 0.15-SPCC |  | 60 | MO000676 | MO000676-004-02 | GLJ004 | 东方光亮卷前处理0.4轧0.15 | 13675 | 2024-06-07 | 2024-06-07 | 2 | 2024-06-16 07:57:53 | 2024-06-16 07:59:08 | 江苏九天光电科技有限公司 | 177961 | 马晓飞 |  |  | 0.15 | 9540 | 710 | 1 | JG12240601062 |  | 1 | N粘钢折印 | 是 | 是 | 8875 | 4
最终平整 | JG12240601052 | JG1224060105 | 九天850平整 | 合格 | 让步接收 | 甲 | 刘勇 | 7660 | 7656 | 0.9995 | 9520 | 0.15 | 710 | 平整 | 220米传665毫米1个0.12平方毫米孔洞 | 20100028 | 轧硬 | 0.4*710-SPCC | 30210011 | 光亮卷 | 0.15-SPCC |  | 60 | MO000676 | MO000676-003-02 | GLJ004 | 东方光亮卷前处理0.4轧0.15 | 13655 | 2024-06-07 | 2024-06-07 | 2 | 2024-06-16 05:49:08 | 2024-06-16 07:08:07 | 江苏九天光电科技有限公司 | 177960 | 刘勇 |  |  | 0.15 | 9520 | 710 | 1 | JG12240601052 |  | 1 | K孔洞 | 是 | 是 | 5871 | 3
最终平整 | JG12240600861 | JG1224060086 | 九天850平整 | 合格 | 合格品 | 甲 | 刘勇 | 4560 | 3018 | 0.6618 | 6500 | 0.1 | 610 | 平整 |  | 20100023 | 轧硬 | 0.4*610-SPCC | 30210015 | 光亮卷 | 0.1-SPCC |  | 60 | MO000605 | MO000605-003-01 | GLJ002 | 东方光亮卷前处理（0.4轧0.1mm) | 4700 | 2024-06-03 | 2024-06-03 | 2 | 2024-06-16 03:53:51 | 2024-06-16 03:54:34 | 江苏九天光电科技有限公司 |  | 刘勇 |  | 1 | 0.1 | 9800 | 610 | 1 | JG12240600861 |  | 1 |  | 是 | 是 | 3542 | 3
最终平整 | JG12240600862 | JG1224060086 | 九天850平整 | 合格 | 合格品 | 甲 | 刘勇 | 1520.67 | 1510 | 0.993 | 3240 | 0.1 | 610 | 平整 |  | 20100023 | 轧硬 | 0.4*610-SPCC | 30210015 | 光亮卷 | 0.1-SPCC |  | 60 | MO000605 | MO000605-003-02 | GLJ002 | 东方光亮卷前处理（0.4轧0.1mm) | 4700 | 2024-06-03 | 2024-06-03 | 2 | 2024-06-16 03:53:51 | 2024-06-16 03:54:34 | 江苏九天光电科技有限公司 |  | 刘勇 |  | 1 | 0.1 | 9800 | 610 | 1 | JG12240600862 |  | 1 |  | 是 | 是 | 3542 | 3
最终平整 | JG1224060076 | JG1224060076 | 九天850平整 | 合格 | 让步接收 | 甲 | 刘勇 | 6750 | 6690 | 0.9911 | 9370 | 0.155 | 610 | 平整 | 1664米传550毫米1个0.12平方毫米孔洞 尾部1000米左右粘钢折印点印 9100米板面有大折印 | 20100023 | 轧硬 | 0.4*610-SPCC | 30210010 | 光亮卷 | 0.155-SPCC |  | 60 | MO000603 | MO000603-006 | GLJ002 | 东方光亮卷前处理（0.4轧0.1mm) | 6910 | 2024-06-03 | 2024-06-03 | 2 | 2024-06-16 01:53:59 | 2024-06-16 01:55:47 | 江苏九天光电科技有限公司 | 160121 | 刘勇 |  |  | 0.155 | 9380 | 610 | 1 | JG1224060076 |  | 1 | K孔洞,Z折印 | 是 | 是 | 5228 | 6
最终平整 | JG1224060073 | JG1224060073 | 九天850平整 | 合格 | 合格品 | 乙 | 钱九龙 | 4638 | 4610 | 0.994 | 6540 | 0.15 | 610 | 平整 |  | 20100023 | 轧硬 | 0.4*610-SPCC | 30210011 | 光亮卷 | 0.15-SPCC |  | 60 | MO000604 | MO000604-001 | GLJ002 | 东方光亮卷前处理（0.4轧0.1mm) | 4725 | 2024-06-03 | 2024-06-03 | 2 | 2024-06-15 23:32:00 | 2024-06-16 00:07:26 | 江苏九天光电科技有限公司 | 160149 | 钱九龙 |  |  | 0.15 | 6580 | 610 | 1 | JG1224060073 |  | 1 |  | 是 | 是 | 12120 | 1
最终平整 | JG1224060095 | JG1224060095 | 九天850平整 | 合格 | 合格品 | 乙 | 张兴华 | 4910 | 4880 | 0.9939 | 7000 | 0.15 | 610 | 平整 |  | 20100023 | 轧硬 | 0.4*610-SPCC | 30210011 | 光亮卷 | 0.15-SPCC |  | 60 | MO000641 | MO000641-001 | GLJ003 | 光电光亮卷前处理 （模板） | 5010 | 2024-06-05 | 2024-06-05 | 2 | 2024-06-15 22:49:29 | 2024-06-15 23:31:39 | 江苏九天光电科技有限公司 | 161177 | 张兴华 |  |  | 0.15 | 7110 | 610 | 1 | JG1224060095 |  | 1 |  | 是 | 是 | 5549 | 1
最终平整 | JG1224060040 | JG1224060040 | 九天850平整 | 合格 | 合格品 | 乙 | 钱九龙 | 6776 | 6650 | 0.9814 | 9220 | 0.155 | 610 | 平整 |  | 20100023 | 轧硬 | 0.4*610-SPCC | 30210010 | 光亮卷 | 0.155-SPCC |  | 60 | MO000600 | MO000600-012 | GLJ002 | 东方光亮卷前处理（0.4轧0.1mm) | 6910 | 2024-06-02 | 2024-06-02 | 2 | 2024-06-15 21:41:03 | 2024-06-15 22:49:00 | 江苏九天光电科技有限公司 | 159826 | 钱九龙 |  |  | 0.155 | 9410 | 610 | 1 | JG1224060040 |  | 1 |  | 是 | 是 | 5592 | 12
最终平整 | JG1224060079 | JG1224060079 | 九天850平整 | 合格 | 让步接收 | 乙 | 张兴华 | 6810 | 6780 | 0.9956 | 9420 | 0.155 | 610 | 平整 | 尾部近700米传3-7厘米折印结束偶有15厘米折印 | 20100023 | 轧硬 | 0.4*610-SPCC | 30210010 | 光亮卷 | 0.155-SPCC |  | 60 | MO000603 | MO000603-007 | GLJ002 | 东方光亮卷前处理（0.4轧0.1mm) | 6900 | 2024-06-03 | 2024-06-03 | 2 | 2024-06-15 20:43:17 | 2024-06-15 21:40:31 | 江苏九天光电科技有限公司 | 160122 | 张兴华 |  |  | 0.155 | 9430 | 610 | 1 | JG1224060079 |  | 1 | N粘钢折印 | 是 | 是 | 10593 | 7
最终平整 | JG0024050235 | JG0024050235 | 九天850平整 | 合格 | 合格品 | 乙 | 钱九龙 | 5300 | 5210 | 0.983 | 7320 | 0.155 | 610 | / |  | 20100082 | 轧硬 | 0.6*610-SPCC | 30210010 | 光亮卷 | 0.155-SPCC |  | 60 | MO000553 | MO000553-003 | GLJ001 | 光亮卷 | 5410 | 2024-05-29 | 2024-05-29 | 2 | 2024-06-15 19:57:13 | 2024-06-15 20:42:57 | 江苏九天光电科技有限公司 | 154717 | 张兴华 |  |  | 0.155 | 7313 | 610 | 1 | JG0024050235 |  | 1 |  | 是 | 是 | 2961 | 3
最终平整 | JG1224060074 | JG1224060074 | 九天850平整 | 合格 | 合格品 | 乙 | 张兴华 | 4600 | 4576 | 0.9948 | 6690 | 0.15 | 610 | 平整 |  | 20100023 | 轧硬 | 0.4*610-SPCC | 30210011 | 光亮卷 | 0.15-SPCC |  | 60 | MO000604 | MO000604-002 | GLJ002 | 东方光亮卷前处理（0.4轧0.1mm) | 4730 | 2024-06-03 | 2024-06-03 | 2 | 2024-06-15 19:14:21 | 2024-06-15 19:56:50 | 江苏九天光电科技有限公司 | 160150 | 张兴华 |  |  | 0.15 | 6700 | 610 | 1 | JG1224060074 |  | 1 |  | 是 | 是 | 12060 | 2
最终平整 | JG1224060058 | JG1224060058 | 九天850平整 | 合格 | 让步接收 | 乙 | 钱九龙 | 4980 | 4950 | 0.994 | 7160 | 0.15 | 610 | / | 尾部300米操3-5厘米拉伸折印 | 20100023 | 轧硬 | 0.4*610-SPCC | 30210011 | 光亮卷 | 0.15-SPCC |  | 60 | MO000606 | MO000606-004 | GLJ002 | 东方光亮卷前处理（0.4轧0.1mm) | 5045 | 2024-06-03 | 2024-06-03 | 2 | 2024-06-15 18:28:24 | 2024-06-15 19:13:56 | 江苏九天光电科技有限公司 | 160261 | 钱九龙 |  |  | 0.15 | 7150 | 610 | 1 | JG1224060058 | 轧0.15（0.147-0.152） | 1 | L拉伸折印 | 是 | 是 | 5766 | 4
最终平整 | JG1224060065 | JG1224060065 | 九天850平整 | 合格 | 合格品 | 乙 | 张兴华 | 4700 | 4680 | 0.9957 | 6690 | 0.15 | 610 | 平整 |  | 20100023 | 轧硬 | 0.4*610-SPCC | 30210011 | 光亮卷 | 0.15-SPCC |  | 60 | MO000604 | MO000604-011 | GLJ002 | 东方光亮卷前处理（0.4轧0.1mm) | 4785 | 2024-06-03 | 2024-06-03 | 2 | 2024-06-15 17:44:10 | 2024-06-15 18:28:03 | 江苏九天光电科技有限公司 | 160236 | 张兴华 |  |  | 0.15 | 6700 | 610 | 1 | JG1224060065 |  | 1 |  | 是 | 是 | 9175 | 11
最终平整 | JG1224060043 | JG1224060043 | 九天800平整 | 合格 | 合格品 | 甲 | 朱俊 | 6780 | 6740 | 0.9941 | 9380 | 0.155 | 610 | 平整 |  | 20100023 | 轧硬 | 0.4*610-SPCC | 30210010 | 光亮卷 | 0.155-SPCC |  | 60 | MO000600 | MO000600-013 | GLJ002 | 东方光亮卷前处理（0.4轧0.1mm) | 6900 | 2024-06-02 | 2024-06-02 | 2 | 2024-06-15 15:29:21 | 2024-06-15 15:29:57 | 江苏九天光电科技有限公司 | 159827 | 朱俊 |  |  | 0.155 | 9420 | 610 | 1 | JG1224060043 |  | 1 |  | 是 | 是 | 10880 | 13
最终平整 | JG1224060070 | JG1224060070 | 九天850平整 | 合格 | 合格品 | 甲 | 马晓飞 | 4636 | 4600 | 0.9922 | 6560 | 0.15 | 610 | / |  | 20100023 | 轧硬 | 0.4*610-SPCC | 30210011 | 光亮卷 | 0.15-SPCC |  | 60 | MO000694 | MO000694-005 | GLJ004 | 东方光亮卷前处理0.4轧0.15 | 4700 | 2024-06-07 | 2024-06-07 | 2 | 2024-06-15 15:25:18 | 2024-06-15 15:25:52 | 江苏九天光电科技有限公司 | 160248 | 马晓飞 |  |  | 0.15 | 6570 | 610 | 1 | JG1224060070 |  | 1 |  | 是 | 是 | 4583 | 5
最终平整 | JG1224060089 | JG1224060089 | 九天850平整 | 合格 | 合格品 | 甲 | 刘勇 | 4620 | 4604 | 0.9965 | 6610 | 0.15 | 610 | / |  | 20100023 | 轧硬 | 0.4*610-SPCC | 30210011 | 光亮卷 | 0.15-SPCC |  | 60 | MO000694 | MO000694-002 | GLJ004 | 东方光亮卷前处理0.4轧0.15 | 4670 | 2024-06-07 | 2024-06-07 | 2 | 2024-06-15 14:44:09 | 2024-06-15 14:46:06 | 江苏九天光电科技有限公司 | 160251 | 刘勇 |  |  | 0.15 | 6620 | 610 | 1 | JG1224060089 |  | 1 |  | 是 | 是 | 4586 | 2
最终平整 | JG1224060055 | JG1224060055 | 九天850平整 | 合格 | 让步接收 | 甲 | 马晓飞 | 6870 | 6840 | 0.9956 | 9560 | 0.155 | 610 | 平整 | 520/8000米有停机印，偶有挫伤印 | 20100023 | 轧硬 | 0.4*610-SPCC | 30210010 | 光亮卷 | 0.155-SPCC |  | 60 | MO000603 | MO000603-021 | GLJ002 | 东方光亮卷前处理（0.4轧0.1mm) | 6930 | 2024-06-03 | 2024-06-03 | 2 | 2024-06-15 14:05:57 | 2024-06-15 14:08:08 | 江苏九天光电科技有限公司 | 160140 | 马晓飞 |  |  | 0.155 | 9530 | 610 | 1 | JG1224060055 |  | 1 | C挫伤 | 是 | 是 | 5610 | 21
最终平整 | JG1224060063 | JG1224060063 | 九天800平整 | 合格 | 合格品 | 甲 | 朱俊 | 6820 | 6784 | 0.9947 | 9410 | 0.155 | 610 | 平整 |  | 20100023 | 轧硬 | 0.4*610-SPCC | 30210010 | 光亮卷 | 0.155-SPCC |  | 60 | MO000603 | MO000603-025 | GLJ002 | 东方光亮卷前处理（0.4轧0.1mm) | 6910 | 2024-06-03 | 2024-06-03 | 2 | 2024-06-15 14:05:07 | 2024-06-15 14:05:41 | 江苏九天光电科技有限公司 | 160144 | 朱俊 |  |  | 0.155 | 9460 | 610 | 1 | JG1224060063 |  | 1 |  | 是 | 是 | 10884 | 25
最终平整 | JG1224060084 | JG1224060084 | 九天800平整 | 合格 | 合格品 | 甲 | 唐斌 | 6820 | 6790 | 0.9956 | 9420 | 0.155 | 610 | 平整 |  | 20100023 | 轧硬 | 0.4*610-SPCC | 30210010 | 光亮卷 | 0.155-SPCC |  | 60 | MO000603 | MO000603-010 | GLJ002 | 东方光亮卷前处理（0.4轧0.1mm) | 6905 | 2024-06-03 | 2024-06-03 | 2 | 2024-06-15 13:27:48 | 2024-06-15 13:28:21 | 江苏九天光电科技有限公司 | 160125 | 唐斌 |  |  | 0.155 | 9450 | 610 | 1 | JG1224060084 |  | 1 |  | 是 | 是 | 6548 | 10
最终平整 | JG1224060071 | JG1224060071 | 九天850平整 | 合格 | 合格品 | 甲 | 刘勇 | 6820 | 6808 | 0.9982 | 9590 | 0.155 | 610 | 平整 |  | 20100023 | 轧硬 | 0.4*610-SPCC | 30210010 | 光亮卷 | 0.155-SPCC |  | 60 | MO000603 | MO000603-003 | GLJ002 | 东方光亮卷前处理（0.4轧0.1mm) | 5905 | 2024-06-03 | 2024-06-03 | 2 | 2024-06-15 13:01:39 | 2024-06-15 13:02:08 | 江苏九天光电科技有限公司 | 160111 | 刘勇 |  |  | 0.155 | 9560 | 610 | 1 | JG1224060071 |  | 1 |  | 是 | 是 | 3078 | 3
最终平整 | JG1224060061 | JG1224060061 | 九天850平整 | 合格 | 合格品 | 甲 | 马晓飞 | 4620 | 4572 | 0.9896 | 6500 | 0.15 | 610 | / | 孔洞（322米传598毫米1个0.12平方毫米） | 20100023 | 轧硬 | 0.4*610-SPCC | 30210011 | 光亮卷 | 0.15-SPCC |  | 60 | MO000694 | MO000694-027 | GLJ004 | 东方光亮卷前处理0.4轧0.15 | 4715 | 2024-06-08 | 2024-06-08 | 2 | 2024-06-15 11:59:17 | 2024-06-15 11:59:47 | 江苏九天光电科技有限公司 | 160255 | 马晓飞 |  |  | 0.15 | 6570 | 610 | 1 | JG1224060061 |  | 1 | K孔洞 | 是 | 是 | 4583 | 27
最终平整 | JG1224060046 | JG1224060046 | 九天850平整 | 合格 | 合格品 | 甲 | 刘勇 | 4638 | 4620 | 0.9961 | 6560 | 0.15 | 610 | / |  | 20100023 | 轧硬 | 0.4*610-SPCC | 30210011 | 光亮卷 | 0.15-SPCC |  | 60 | MO000694 | MO000694-013 | GLJ004 | 东方光亮卷前处理0.4轧0.15 | 4720 | 2024-06-07 | 2024-06-07 | 2 | 2024-06-15 11:14:55 | 2024-06-15 11:15:25 | 江苏九天光电科技有限公司 | 159842 | 刘勇 |  |  | 0.15 | 6570 | 610 | 1 | JG1224060046 |  | 1 |  | 是 | 是 | 4583 | 13
最终平整 | JG1224060034 | JG1224060034 | 九天850平整 | 合格 | 合格品 | 甲 | 马晓飞 | 4690 | 4670 | 0.9957 | 6620 | 0.15 | 610 | / |  | 20100023 | 轧硬 | 0.4*610-SPCC | 30210011 | 光亮卷 | 0.15-SPCC |  | 60 | MO000694 | MO000694-012 | GLJ004 | 东方光亮卷前处理0.4轧0.15 | 4745 | 2024-06-07 | 2024-06-07 | 2 | 2024-06-15 10:23:17 | 2024-06-15 10:23:48 | 江苏九天光电科技有限公司 | 159836 | 马晓飞 |  |  | 0.15 | 6620 | 610 | 1 | JG1224060034 |  | 1 |  | 是 | 是 | 4582 | 12
最终平整 | JG1224060056 | JG1224060056 | 九天800平整 | 合格 | 合格品 | 甲 | 唐斌 | 6830 | 6810 | 0.9971 | 9450 | 0.155 | 610 | 平整 |  | 20100023 | 轧硬 | 0.4*610-SPCC | 30210010 | 光亮卷 | 0.155-SPCC |  | 60 | MO000603 | MO000603-022 | GLJ002 | 东方光亮卷前处理（0.4轧0.1mm) | 6925 | 2024-06-03 | 2024-06-03 | 2 | 2024-06-15 10:20:08 | 2024-06-15 10:20:52 | 江苏九天光电科技有限公司 | 160141 | 唐斌 |  |  | 0.155 | 9500 | 610 | 1 | JG1224060056 |  | 1 |  | 是 | 是 | 8650 | 22
最终平整 | JG1224060050 | JG1224060050 | 九天850平整 | 合格 | 合格品 | 甲 | 刘勇 | 4620 | 4580 | 0.9913 | 6520 | 0.15 | 610 | / |  | 20100023 | 轧硬 | 0.4*610-SPCC | 30210011 | 光亮卷 | 0.15-SPCC |  | 60 | MO000694 | MO000694-004 | GLJ004 | 东方光亮卷前处理0.4轧0.15 | 4700 | 2024-06-07 | 2024-06-07 | 2 | 2024-06-15 09:36:27 | 2024-06-15 09:36:54 | 江苏九天光电科技有限公司 | 160254 | 刘勇 |  |  | 0.15 | 6570 | 610 | 1 | JG1224060050 |  | 1 |  | 是 | 是 | 4585 | 4
最终平整 | JG1224060083 | JG1224060083 | 九天850平整 | 合格 | 合格品 | 乙 | 钱九龙 | 6800 | 6774 | 0.9962 | 9480 | 0.155 | 610 | 平整 |  | 20100023 | 轧硬 | 0.4*610-SPCC | 30210010 | 光亮卷 | 0.155-SPCC |  | 60 | MO000603 | MO000603-009 | GLJ002 | 东方光亮卷前处理（0.4轧0.1mm) | 6900 | 2024-06-03 | 2024-06-03 | 2 | 2024-06-15 04:02:34 | 2024-06-15 04:50:08 | 江苏九天光电科技有限公司 | 160124 | 钱九龙 |  |  | 0.155 | 9510 | 610 | 1 | JG1224060083 |  | 1 |  | 是 | 是 | 5499 | 9
最终平整 | JG1224060092 | JG1224060092 | 九天850平整 | 合格 | 合格品 | 乙 | 张兴华 | 6810 | 6780 | 0.9956 | 9460 | 0.155 | 610 | 平整 |  | 20100023 | 轧硬 | 0.4*610-SPCC | 30210010 | 光亮卷 | 0.155-SPCC |  | 60 | MO000603 | MO000603-014 | GLJ002 | 东方光亮卷前处理（0.4轧0.1mm) | 6895 | 2024-06-03 | 2024-06-03 | 2 | 2024-06-15 03:05:37 | 2024-06-15 04:02:08 | 江苏九天光电科技有限公司 | 160132 | 张兴华 |  |  | 0.155 | 9450 | 610 | 1 | JG1224060092 |  | 1 |  | 是 | 是 | 5511 | 14
最终平整 | JG1224060028 | JG1224060028 | 九天850平整 | 合格 | 让步接收 | 乙 | 钱九龙 | 6830 | 6802 | 0.9959 | 9470 | 0.155 | 610 | 平整 | 内20米标记松花印 | 20100023 | 轧硬 | 0.4*610-SPCC | 30210010 | 光亮卷 | 0.155-SPCC |  | 60 | MO000600 | MO000600-006 | GLJ002 | 东方光亮卷前处理（0.4轧0.1mm) | 6905 | 2024-06-02 | 2024-06-02 | 2 | 2024-06-15 02:06:50 | 2024-06-15 03:05:11 | 江苏九天光电科技有限公司 | 159820 | 钱九龙 |  |  | 0.155 | 9460 | 610 | 1 | JG1224060028 |  | 1 | S松花印 | 是 | 是 | 5707 | 6
最终平整 | JG1224060064 | JG1224060064 | 九天850平整 | 合格 | 合格品 | 乙 | 张兴华 | 6840 | 6820 | 0.9971 | 9450 | 0.155 | 610 | 平整 |  | 20100023 | 轧硬 | 0.4*610-SPCC | 30210010 | 光亮卷 | 0.155-SPCC |  | 60 | MO000603 | MO000603-026 | GLJ002 | 东方光亮卷前处理（0.4轧0.1mm) | 6915 | 2024-06-03 | 2024-06-03 | 2 | 2024-06-15 01:07:58 | 2024-06-15 02:06:20 | 江苏九天光电科技有限公司 | 160145 | 张兴华 |  |  | 0.155 | 9440 | 610 | 1 | JG1224060064 |  | 1 |  | 是 | 是 | 8713 | 26
最终平整 | JG9324060001 | JG9324060001 | 九天850平整 | 合格 | 合格品 | 乙 | 钱九龙 | 5330 | 5310 | 0.9962 | 7270 | 0.155 | 610 | 平整 |  | 20100023 | 轧硬 | 0.4*610-SPCC | 30210010 | 光亮卷 | 0.155-SPCC |  | 60 | MO000640 | MO000640-001 | GLJ003 | 光电光亮卷前处理 （模板） | 5440 | 2024-06-05 | 2024-06-05 | 2 | 2024-06-15 00:20:07 | 2024-06-15 01:07:28 | 江苏九天光电科技有限公司 | 161175 | 钱九龙 |  |  | 0.155 | 7260 | 610 | 1 | JG9324060001 |  | 1 |  | 是 | 是 | 5528 | 1
最终平整 | JG9324060002 | JG9324060002 | 九天850平整 | 合格 | 合格品 | 乙 | 张兴华 | 5240 | 5210 | 0.9943 | 7150 | 0.155 | 610 | 平整 |  | 20100023 | 轧硬 | 0.4*610-SPCC | 30210010 | 光亮卷 | 0.155-SPCC |  | 60 | MO000640 | MO000640-002 | GLJ003 | 光电光亮卷前处理 （模板） | 5320 | 2024-06-05 | 2024-06-05 | 2 | 2024-06-14 23:24:25 | 2024-06-15 00:19:35 | 江苏九天光电科技有限公司 | 161176 | 张兴华 |  |  | 0.155 | 7150 | 610 | 1 | JG9324060002 |  | 1 |  | 是 | 是 | 5539 | 2
最终平整 | JG1224060052 | JG1224060052 | 九天850平整 | 合格 | 让步接收 | 甲 | 马晓飞 | 6840 | 6810 | 0.9956 | 9520 | 0.155 | 610 | 平整 | 1059米传592毫米1个0.12平方毫米孔洞。 内3320米左右边部有色差印（来料跑卷）8900-9000米板面有挫伤印 | 20100023 | 轧硬 | 0.4*610-SPCC | 30210010 | 光亮卷 | 0.155-SPCC |  | 60 | MO000603 | MO000603-020 | GLJ002 | 东方光亮卷前处理（0.4轧0.1mm) | 6905 | 2024-06-03 | 2024-06-03 | 2 | 2024-06-14 15:31:39 | 2024-06-14 15:33:33 | 江苏九天光电科技有限公司 | 160138 | 马晓飞 |  |  | 0.155 | 9500 | 610 | 1 | JG1224060052 |  | 1 | K孔洞,S色差,C挫伤 | 是 | 是 | 5597 | 20
最终平整 | JG1224060015 | JG1224060015 | 九天850平整 | 合格 | 让步接收 | 甲 | 刘勇 | 6800 | 6780 | 0.9971 | 9490 | 0.155 | 610 | 平整 | 121/131米传572毫米2个0.81/0.41平方毫米已夹纸 | 20100023 | 轧硬 | 0.4*610-SPCC | 30210010 | 光亮卷 | 0.155-SPCC |  | 60 | MO000600 | MO000600-001 | GLJ002 | 东方光亮卷前处理（0.4轧0.1mm) | 6870 | 2024-06-02 | 2024-06-02 | 2 | 2024-06-14 14:29:05 | 2024-06-14 14:30:35 | 江苏九天光电科技有限公司 | 159815 | 刘勇 |  |  | 0.155 | 9460 | 610 | 1 | JG1224060015 |  | 1 |  | 是 | 是 | 5394 | 1
最终平整 | JG1224060085 | JG1224060085 | 九天800平整 | 合格 | 合格品 | 甲 | 唐斌 | 4598 | 4558 | 0.9913 | 6510 | 0.15 | 610 | / |  | 20100023 | 轧硬 | 0.4*610-SPCC | 30210011 | 光亮卷 | 0.15-SPCC |  | 60 | MO000694 | MO000694-010 | GLJ004 | 东方光亮卷前处理0.4轧0.15 | 4695 | 2024-06-07 | 2024-06-07 | 2 | 2024-06-14 13:16:48 | 2024-06-14 13:17:40 | 江苏九天光电科技有限公司 | 160249 | 唐斌 |  |  | 0.15 | 6586 | 610 | 1 | JG1224060085 |  | 1 |  | 是 | 是 | 3 | 10
最终平整 | JG1224060060 | JG1224060060 | 九天800平整 | 合格 | 合格品 | 甲 | 朱俊 | 6830 | 6800 | 0.9956 | 9470 | 0.155 | 610 | 平整 |  | 20100023 | 轧硬 | 0.4*610-SPCC | 30210010 | 光亮卷 | 0.155-SPCC |  | 60 | MO000603 | MO000603-024 | GLJ002 | 东方光亮卷前处理（0.4轧0.1mm) | 6910 | 2024-06-03 | 2024-06-03 | 2 | 2024-06-14 13:14:55 | 2024-06-14 13:15:43 | 江苏九天光电科技有限公司 | 160143 | 朱俊 |  |  | 0.155 | 9500 | 610 | 1 | JG1224060060 |  | 1 |  | 是 | 是 | 5395 | 24
最终平整 | JG1224060051 | JG1224060051 | 九天800平整 | 合格 | 合格品 | 甲 | 唐斌 | 6820 | 6800 | 0.9971 | 9460 | 0.155 | 610 | 平整 |  | 20100023 | 轧硬 | 0.4*610-SPCC | 30210010 | 光亮卷 | 0.155-SPCC |  | 60 | MO000603 | MO000603-019 | GLJ002 | 东方光亮卷前处理（0.4轧0.1mm) | 6905 | 2024-06-03 | 2024-06-03 | 2 | 2024-06-14 10:34:30 | 2024-06-14 10:35:22 | 江苏九天光电科技有限公司 | 160137 | 唐斌 |  |  | 0.155 | 9500 | 610 | 1 | JG1224060051 |  | 1 |  | 是 | 是 | 5530 | 19
最终平整 | JG12240600301 | JG1224060030 | 九天850平整 | 合格 | 让步接收 | 乙 | 钱九龙 | 1638.5 | 1606 | 0.9802 | 2300 | 0.15 | 610 | / | 孔洞（171/175/179/187/190/194/199米传162毫米7个0.07-0.24平方毫米） | 20100023 | 轧硬 | 0.4*610-SPCC | 30210011 | 光亮卷 | 0.15-SPCC |  | 60 | MO000694 | MO000694-011-01 | GLJ004 | 东方光亮卷前处理0.4轧0.15 | 4700 | 2024-06-07 | 2024-06-07 | 2 | 2024-06-14 02:44:05 | 2024-06-14 03:34:41 | 江苏九天光电科技有限公司 |  | 钱九龙 |  | 1 | 0.15 | 6578 | 610 | 1 | JG12240600301 |  | 1 | K孔洞 | 是 | 是 | 1449 | 11
最终平整 | JG12240600302 | JG1224060030 | 九天850平整 | 合格 | 让步接收 | 乙 | 钱九龙 | 4638 | 2940 | 0.6339 | 4180 | 0.15 | 610 | / | 操边部辊印 | 20100023 | 轧硬 | 0.4*610-SPCC | 30210011 | 光亮卷 | 0.15-SPCC |  | 60 | MO000694 | MO000694-011-02 | GLJ004 | 东方光亮卷前处理0.4轧0.15 | 4700 | 2024-06-07 | 2024-06-07 | 2 | 2024-06-14 02:44:05 | 2024-06-14 03:34:41 | 江苏九天光电科技有限公司 |  | 钱九龙 |  | 1 | 0.15 | 6578 | 610 | 1 | JG12240600302 |  | 1 | G辊印 | 是 | 是 | 1449 | 11
最终平整 | JG1224060091 | JG1224060091 | 九天850平整 | 合格 | 让步接收 | 乙 | 钱九龙 | 6810 | 6780 | 0.9956 | 9460 | 0.155 | 610 | 平整 | 尾部500米传3-5厘米粘钢折印 | 20100023 | 轧硬 | 0.4*610-SPCC | 30210010 | 光亮卷 | 0.155-SPCC |  | 60 | MO000603 | MO000603-013 | GLJ002 | 东方光亮卷前处理（0.4轧0.1mm) | 6900 | 2024-06-03 | 2024-06-03 | 2 | 2024-06-14 00:37:16 | 2024-06-14 01:40:35 | 江苏九天光电科技有限公司 | 160131 | 钱九龙 |  |  | 0.155 | 9450 | 610 | 1 | JG1224060091 |  | 1 | Z折印 | 是 | 是 | 5429 | 13
最终平整 | JG1224060088 | JG1224060088 | 九天850平整 | 合格 | 让步接收 | 乙 | 张兴华 | 6830 | 6800 | 0.9956 | 9500 | 0.155 | 610 | 平整 | 尾部600米左右传3-6厘米轻粘钢折印 | 20100023 | 轧硬 | 0.4*610-SPCC | 30210010 | 光亮卷 | 0.155-SPCC |  | 60 | MO000603 | MO000603-012 | GLJ002 | 东方光亮卷前处理（0.4轧0.1mm) | 6910 | 2024-06-03 | 2024-06-03 | 2 | 2024-06-13 23:28:30 | 2024-06-14 00:36:32 | 江苏九天光电科技有限公司 | 160130 | 张兴华 |  |  | 0.155 | 9500 | 610 | 1 | JG1224060088 |  | 1 | Z折印 | 是 | 是 | 5460 | 12
最终平整 | JG1224050179 | JG1224050179 | 九天800平整 | 合格 | 合格品 | 甲 | 唐斌 | 6640 | 6600 | 0.994 | 9500 | 0.15 | 610 | / |  | 20100023 | 轧硬 | 0.4*610-SPCC | 30210011 | 光亮卷 | 0.15-SPCC |  | 60 | MO000442 | MO000442-017 | GLJ002 | 光亮卷前处理 | 6715 | 2024-05-23 | 2024-05-23 | 2 | 2024-06-13 20:21:45 | 2024-06-13 20:23:00 | 江苏九天光电科技有限公司 | 152670 | 唐斌 |  |  | 0.15 | 9500 | 610 | 1 | JG1224050179 |  | 1 |  | 是 | 是 | 18 | 17
最终平整 | JG1224060021 | JG1224060021 | 九天800平整 | 合格 | 让步接收 | 甲 | 朱俊 | 5136 | 5100 | 0.993 | 7280 | 0.15 | 610 | / | 55米操590毫米孔洞面积0.14，板面偶有亮点 | 20100023 | 轧硬 | 0.4*610-SPCC | 30210011 | 光亮卷 | 0.15-SPCC |  | 60 | MO000606 | MO000606-001 | GLJ002 | 东方光亮卷前处理（0.4轧0.1mm) | 5210 | 2024-06-03 | 2024-06-03 | 2 | 2024-06-13 16:57:23 | 2024-06-13 16:59:44 | 江苏九天光电科技有限公司 | 160258 | 朱俊 |  |  | 0.15 | 7352 | 610 | 1 | JG1224060021 | 轧0.15（0.147-0.152） | 1 | L亮点,K孔洞 | 是 | 是 | 2878 | 1
最终平整 | JG1224060022 | JG1224060022 | 九天800平整 | 合格 | 合格品 | 甲 | 朱俊 | 5120 | 5090 | 0.9941 | 7200 | 0.15 | 610 | / |  | 20100023 | 轧硬 | 0.4*610-SPCC | 30210011 | 光亮卷 | 0.15-SPCC |  | 60 | MO000606 | MO000606-002 | GLJ002 | 东方光亮卷前处理（0.4轧0.1mm) | 5210 | 2024-06-03 | 2024-06-03 | 2 | 2024-06-13 15:18:11 | 2024-06-13 15:18:51 | 江苏九天光电科技有限公司 | 160259 | 朱俊 |  |  | 0.15 | 7230 | 610 | 1 | JG1224060022 | 轧0.15（0.147-0.152） | 1 |  | 是 | 是 | 9606 | 2
最终平整 | JG1224060023 | JG1224060023 | 九天800平整 | 合格 | 合格品 | 甲 | 唐斌 | 6800 | 6766 | 0.995 | 9430 | 0.155 | 610 | 平整 |  | 20100023 | 轧硬 | 0.4*610-SPCC | 30210010 | 光亮卷 | 0.155-SPCC |  | 60 | MO000600 | MO000600-003 | GLJ002 | 东方光亮卷前处理（0.4轧0.1mm) | 6890 | 2024-06-02 | 2024-06-02 | 2 | 2024-06-13 14:38:34 | 2024-06-13 14:39:19 | 江苏九天光电科技有限公司 | 159817 | 唐斌 |  |  | 0.155 | 9480 | 610 | 1 | JG1224060023 |  | 1 |  | 是 | 是 | 9582 | 3
最终平整 | JG1224060036 | JG1224060036 | 九天800平整 | 合格 | 合格品 | 甲 | 朱俊 | 6832 | 6788 | 0.9936 | 9430 | 0.155 | 610 | 平整 |  | 20100023 | 轧硬 | 0.4*610-SPCC | 30210010 | 光亮卷 | 0.155-SPCC |  | 60 | MO000600 | MO000600-010 | GLJ002 | 东方光亮卷前处理（0.4轧0.1mm) | 6900 | 2024-06-02 | 2024-06-02 | 2 | 2024-06-13 13:13:23 | 2024-06-13 13:14:04 | 江苏九天光电科技有限公司 | 159824 | 朱俊 |  |  | 0.155 | 9529 | 610 | 1 | JG1224060036 |  | 1 |  | 是 | 是 | 10142 | 10
最终平整 | JG1224060044 | JG1224060044 | 九天800平整 | 合格 | 合格品 | 甲 | 唐斌 | 6836 | 6788 | 0.993 | 9430 | 0.155 | 610 | 平整 |  | 20100023 | 轧硬 | 0.4*610-SPCC | 30210010 | 光亮卷 | 0.155-SPCC |  | 60 | MO000600 | MO000600-014 | GLJ002 | 东方光亮卷前处理（0.4轧0.1mm) | 6905 | 2024-06-02 | 2024-06-02 | 2 | 2024-06-13 11:54:33 | 2024-06-13 11:55:20 | 江苏九天光电科技有限公司 | 159828 | 唐斌 |  |  | 0.155 | 9521 | 610 | 1 | JG1224060044 |  | 1 |  | 是 | 是 | 10271 | 14
最终平整 | JG1224060020 | JG1224060020 | 九天850平整 | 合格 | 合格品 | 甲 | 马晓飞 | 6820 | 6796 | 0.9965 | 9450 | 0.155 | 610 | 平整 |  | 20100023 | 轧硬 | 0.4*610-SPCC | 30210010 | 光亮卷 | 0.155-SPCC |  | 60 | MO000603 | MO000603-018 | GLJ002 | 东方光亮卷前处理（0.4轧0.1mm) | 6915 | 2024-06-03 | 2024-06-03 | 2 | 2024-06-13 11:02:22 | 2024-06-13 11:02:56 | 江苏九天光电科技有限公司 | 160136 | 马晓飞 |  |  | 0.155 | 9420 | 610 | 1 | JG1224060020 |  | 1 |  | 是 | 是 | 4949 | 18
最终平整 | JG0024050228 | JG0024050228 | 九天850平整 | 合格 | 合格品 | 乙 | 张兴华 | 5280 | 5252 | 0.9947 | 7190 | 0.155 | 610 | / |  | 20100082 | 轧硬 | 0.6*610-SPCC | 30210010 | 光亮卷 | 0.155-SPCC |  | 60 | MO000553 | MO000553-004 | GLJ001 | 光亮卷 | 5380 | 2024-05-29 | 2024-05-29 | 2 | 2024-06-13 07:00:51 | 2024-06-13 07:50:27 | 江苏九天光电科技有限公司 | 154718 | 张兴华 |  |  | 0.155 | 7190 | 610 | 1 | JG0024050228 |  | 1 |  | 是 | 是 | 6898 | 4
最终平整 | JG1224060047 | JG1224060047 | 九天850平整 | 合格 | 合格品 | 乙 | 钱九龙 | 6810 | 6776 | 0.995 | 9490 | 0.155 | 610 | 平整 |  | 20100023 | 轧硬 | 0.4*610-SPCC | 30210010 | 光亮卷 | 0.155-SPCC |  | 60 | MO000603 | MO000603-015 | GLJ002 | 东方光亮卷前处理（0.4轧0.1mm) | 6900 | 2024-06-03 | 2024-06-03 | 2 | 2024-06-13 06:06:44 | 2024-06-13 07:00:19 | 江苏九天光电科技有限公司 | 160133 | 钱九龙 |  |  | 0.155 | 9470 | 610 | 1 | JG1224060047 |  | 1 |  | 是 | 是 | 9297 | 15
最终平整 | JG1224060059 | JG1224060059 | 九天850平整 | 合格 | 合格品 | 乙 | 张兴华 | 6820 | 6768 | 0.9924 | 9410 | 0.155 | 610 | 平整 |  | 20100023 | 轧硬 | 0.4*610-SPCC | 30210010 | 光亮卷 | 0.155-SPCC |  | 60 | MO000603 | MO000603-023 | GLJ002 | 东方光亮卷前处理（0.4轧0.1mm) | 6910 | 2024-06-03 | 2024-06-03 | 2 | 2024-06-13 05:04:24 | 2024-06-13 06:06:17 | 江苏九天光电科技有限公司 | 160142 | 张兴华 |  |  | 0.155 | 9420 | 610 | 1 | JG1224060059 |  | 1 |  | 是 | 是 | 9268 | 23
最终平整 | JG1224060068 | JG1224060068 | 九天850平整 | 合格 | 合格品 | 乙 | 钱九龙 | 6800 | 6780 | 0.9971 | 9410 | 0.155 | 610 | 平整 |  | 20100023 | 轧硬 | 0.4*610-SPCC | 30210010 | 光亮卷 | 0.155-SPCC |  | 60 | MO000603 | MO000603-002 | GLJ002 | 东方光亮卷前处理（0.4轧0.1mm) | 6900 | 2024-06-03 | 2024-06-03 | 2 | 2024-06-13 04:04:34 | 2024-06-13 05:03:56 | 江苏九天光电科技有限公司 | 160110 | 钱九龙 |  |  | 0.155 | 9400 | 610 | 1 | JG1224060068 |  | 1 |  | 是 | 是 | 9761 | 2
最终平整 | JG1224060067 | JG1224060067 | 九天850平整 | 合格 | 合格品 | 乙 | 张兴华 | 6750 | 6730 | 0.997 | 9480 | 0.155 | 610 | 平整 |  | 20100023 | 轧硬 | 0.4*610-SPCC | 30210010 | 光亮卷 | 0.155-SPCC |  | 60 | MO000603 | MO000603-001 | GLJ002 | 东方光亮卷前处理（0.4轧0.1mm) | 6900 | 2024-06-03 | 2024-06-03 | 2 | 2024-06-13 03:05:48 | 2024-06-13 04:04:08 | 江苏九天光电科技有限公司 | 160109 | 张兴华 |  |  | 0.155 | 9470 | 610 | 1 | JG1224060067 |  | 1 |  | 是 | 是 | 9645 | 1
最终平整 | JG1224060019 | JG1224060019 | 九天850平整 | 合格 | 合格品 | 乙 | 钱九龙 | 6818 | 6790 | 0.9959 | 9510 | 0.155 | 610 | 平整 |  | 20100023 | 轧硬 | 0.4*610-SPCC | 30210010 | 光亮卷 | 0.155-SPCC |  | 60 | MO000603 | MO000603-017 | GLJ002 | 东方光亮卷前处理（0.4轧0.1mm) | 6915 | 2024-06-03 | 2024-06-03 | 2 | 2024-06-13 02:06:09 | 2024-06-13 03:05:02 | 江苏九天光电科技有限公司 | 160135 | 钱九龙 |  |  | 0.155 | 9500 | 610 | 1 | JG1224060019 |  | 1 |  | 是 | 是 | 9638 | 17
最终平整 | JG122405003521 | JG1224050035 | 九天850平整 | 合格 | 报废品 | 乙 | 张兴华 | 354.97 | 350 | 0.986 | 650 | 0.1 | 710 | / | 短带（平整850乙辊座烧死断带） | 20100028 | 轧硬 | 0.4*710-SPCC | 30210015 | 光亮卷 | 0.1-SPCC |  | 60 | MO000569 | MO000569-003-02-01 | GLJ002 | 光亮卷前处理 | 10385 | 2024-05-31 | 2024-05-31 | 2 | 2024-06-13 01:01:18 | 2024-06-13 02:05:31 | 江苏九天光电科技有限公司 |  | 张兴华 |  | 1 | 0.1 | 8310 | 710 | 1 | JG122405003521 |  | 1 | D短带 | 是 | 是 | 3142 | 3
最终平整 | JG122405003522 | JG1224050035 | 九天850平整 | 合格 | 合格品 | 乙 | 张兴华 | 4570 | 4156 | 0.9094 | 7600 | 0.1 | 710 | / |  | 20100028 | 轧硬 | 0.4*710-SPCC | 30210015 | 光亮卷 | 0.1-SPCC |  | 60 | MO000569 | MO000569-003-02-02 | GLJ002 | 光亮卷前处理 | 10385 | 2024-05-31 | 2024-05-31 | 2 | 2024-06-13 01:01:18 | 2024-06-13 02:05:31 | 江苏九天光电科技有限公司 |  | 张兴华 |  | 1 | 0.1 | 8310 | 710 | 1 | JG122405003522 |  | 1 |  | 是 | 是 | 3142 | 3
最终平整 | JG1224060032 | JG1224060032 | 九天800平整 | 合格 | 合格品 | 甲 | 唐斌 | 6830 | 6768 | 0.9909 | 9480 | 0.155 | 610 | 平整 |  | 20100023 | 轧硬 | 0.4*610-SPCC | 30210010 | 光亮卷 | 0.155-SPCC |  | 60 | MO000600 | MO000600-008 | GLJ002 | 东方光亮卷前处理（0.4轧0.1mm) | 6900 | 2024-06-02 | 2024-06-02 | 2 | 2024-06-12 17:23:04 | 2024-06-12 17:23:47 | 江苏九天光电科技有限公司 | 159822 | 唐斌 |  |  | 0.155 | 9581 | 610 | 1 | JG1224060032 |  | 1 |  | 是 | 是 | 10279 | 8
最终平整 | JG0024050230 | JG0024050230 | 九天800平整 | 合格 | 让步接收 | 甲 | 朱俊 | 5320 | 5286 | 0.9936 | 7170 | 0.155 | 610 | / | 7003米操5.91毫米1个4.7平方毫米孔洞 | 20100082 | 轧硬 | 0.6*610-SPCC | 30210010 | 光亮卷 | 0.155-SPCC |  | 60 | MO000553 | MO000553-006 | GLJ001 | 光亮卷 | 5405 | 2024-05-29 | 2024-05-29 | 2 | 2024-06-12 16:17:52 | 2024-06-12 16:19:15 | 江苏九天光电科技有限公司 | 154720 | 朱俊 |  |  | 0.155 | 7210 | 610 | 1 | JG0024050230 |  | 1 | K孔洞 | 是 | 是 | 2578 | 6
最终平整 | JG1224060062 | JG1224060062 | 九天800平整 | 合格 | 让步接收 | 甲 | 唐斌 | 4590 | 4560 | 0.9935 | 6520 | 0.15 | 610 | / | 2760米夹纸处来料停机斑 | 20100023 | 轧硬 | 0.4*610-SPCC | 30210011 | 光亮卷 | 0.15-SPCC |  | 60 | MO000694 | MO000694-009 | GLJ004 | 东方光亮卷前处理0.4轧0.15 | 4720 | 2024-06-07 | 2024-06-07 | 2 | 2024-06-12 15:11:16 | 2024-06-12 15:12:37 | 江苏九天光电科技有限公司 | 160256 | 唐斌 |  |  | 0.15 | 6594 | 610 | 1 | JG1224060062 |  | 1 | T停机斑 | 是 | 是 | 3 | 9
最终平整 | JG1224060029 | JG1224060029 | 九天800平整 | 合格 | 合格品 | 甲 | 朱俊 | 4642 | 4608 | 0.9927 | 6520 | 0.15 | 610 | / |  | 20100023 | 轧硬 | 0.4*610-SPCC | 30210011 | 光亮卷 | 0.15-SPCC |  | 60 | MO000694 | MO000694-007 | GLJ004 | 东方光亮卷前处理0.4轧0.15 | 4690 | 2024-06-07 | 2024-06-07 | 2 | 2024-06-12 14:07:05 | 2024-06-12 14:07:44 | 江苏九天光电科技有限公司 | 159833 | 朱俊 |  |  | 0.15 | 6610 | 610 | 1 | JG1224060029 |  | 1 |  | 是 | 是 | 3 | 7
最终平整 | JG1224060035 | JG1224060035 | 九天800平整 | 合格 | 合格品 | 甲 | 朱俊 | 6838 | 6800 | 0.9944 | 9430 | 0.155 | 610 | 平整 |  | 20100023 | 轧硬 | 0.4*610-SPCC | 30210010 | 光亮卷 | 0.155-SPCC |  | 60 | MO000600 | MO000600-009 | GLJ002 | 东方光亮卷前处理（0.4轧0.1mm) | 6905 | 2024-06-02 | 2024-06-02 | 2 | 2024-06-12 13:02:20 | 2024-06-12 13:02:48 | 江苏九天光电科技有限公司 | 159823 | 朱俊 |  |  | 0.155 | 9520 | 610 | 1 | JG1224060035 |  | 1 |  | 是 | 是 | 10270 | 9
最终平整 | JG1224060049 | JG1224060049 | 九天800平整 | 合格 | 合格品 | 甲 | 唐斌 | 4630 | 4600 | 0.9935 | 6530 | 0.15 | 610 | / |  | 20100023 | 轧硬 | 0.4*610-SPCC | 30210011 | 光亮卷 | 0.15-SPCC |  | 60 | MO000694 | MO000694-006 | GLJ004 | 东方光亮卷前处理0.4轧0.15 | 4690 | 2024-06-07 | 2024-06-07 | 2 | 2024-06-12 12:01:10 | 2024-06-12 12:01:52 | 江苏九天光电科技有限公司 | 160253 | 唐斌 |  |  | 0.15 | 6597 | 610 | 1 | JG1224060049 |  | 1 |  | 是 | 是 | 2 | 6
最终平整 | JG1224060037 | JG1224060037 | 九天800平整 | 合格 | 让步接收 | 甲 | 朱俊 | 4650 | 4626 | 0.9948 | 6580 | 0.15 | 610 | / | 6512米操31毫米孔洞面积0.22 | 20100023 | 轧硬 | 0.4*610-SPCC | 30210011 | 光亮卷 | 0.15-SPCC |  | 60 | MO000694 | MO000694-008 | GLJ004 | 东方光亮卷前处理0.4轧0.15 | 4710 | 2024-06-07 | 2024-06-07 | 2 | 2024-06-12 10:52:53 | 2024-06-12 10:54:09 | 江苏九天光电科技有限公司 | 159837 | 朱俊 |  |  | 0.15 | 6650 | 610 | 1 | JG1224060037 |  | 1 | K孔洞 | 是 | 是 | 3 | 8
最终平整 | JG12240502171 | JG1224050217 | 九天850平整 | 合格 | 合格品 | 甲 | 刘勇 | 4570 | 3044 | 0.6661 | 6700 | 0.1 | 610 | / |  | 20100023 | 轧硬 | 0.4*610-SPCC | 30210015 | 光亮卷 | 0.1-SPCC |  | 60 | MO000541 | MO000541-004-01 | GLJ002 | 光亮卷前处理 | 4615 | 2024-05-29 | 2024-05-29 | 2 | 2024-06-12 10:12:05 | 2024-06-12 10:13:24 | 江苏九天光电科技有限公司 |  | 刘勇 |  | 1 | 0.1 | 10025 | 610 | 1 | JG12240502171 |  | 1 |  | 是 | 是 | 2121 | 4
最终平整 | JG12240502172 | JG1224050217 | 九天850平整 | 合格 | 合格品 | 甲 | 刘勇 | 1516.64 | 1512 | 0.9969 | 3280 | 0.1 | 610 | / |  | 20100023 | 轧硬 | 0.4*610-SPCC | 30210015 | 光亮卷 | 0.1-SPCC |  | 60 | MO000541 | MO000541-004-02 | GLJ002 | 光亮卷前处理 | 4615 | 2024-05-29 | 2024-05-29 | 2 | 2024-06-12 10:12:05 | 2024-06-12 10:13:24 | 江苏九天光电科技有限公司 |  | 刘勇 |  | 1 | 0.1 | 10025 | 610 | 1 | JG12240502172 |  | 1 |  | 是 | 是 | 2121 | 4
最终平整 | JG0024050231 | JG0024050231 | 九天800平整 | 合格 | 合格品 | 甲 | 唐斌 | 5300 | 5290 | 0.9981 | 7160 | 0.155 | 610 | / |  | 20100082 | 轧硬 | 0.6*610-SPCC | 30210010 | 光亮卷 | 0.155-SPCC |  | 60 | MO000553 | MO000553-007 | GLJ001 | 光亮卷 | 5405 | 2024-05-29 | 2024-05-29 | 2 | 2024-06-12 10:00:56 | 2024-06-12 10:02:08 | 江苏九天光电科技有限公司 | 154721 | 唐斌 |  |  | 0.155 | 7200 | 610 | 1 | JG0024050231 |  | 1 |  | 是 | 是 | 2578 | 7
最终平整 | JG12240600451 | JG1224060045 | 九天850平整 | 合格 | 协议品 | 乙 | 张兴华 | 1131.68 | 1120 | 0.9897 | 2390 | 0.1 | 610 | 平整 | 短带 | 20100023 | 轧硬 | 0.4*610-SPCC | 30210015 | 光亮卷 | 0.1-SPCC |  | 60 | MO000601 | MO000601-013-01 | GLJ002 | 东方光亮卷前处理（0.4轧0.1mm) | 4715 | 2024-06-02 | 2024-06-02 | 2 | 2024-06-12 06:24:14 | 2024-06-12 07:32:44 | 江苏九天光电科技有限公司 |  | 张兴华 |  | 1 | 0.1 | 9930 | 610 | 1 | JG12240600451 |  | 1 | D短带 | 是 | 是 | 1160 | 13
最终平整 | JG12240600452 | JG1224060045 | 九天850平整 | 合格 | 合格品 | 乙 | 张兴华 | 4648 | 3480 | 0.7487 | 7480 | 0.1 | 610 | 平整 |  | 20100023 | 轧硬 | 0.4*610-SPCC | 30210015 | 光亮卷 | 0.1-SPCC |  | 60 | MO000601 | MO000601-013-02 | GLJ002 | 东方光亮卷前处理（0.4轧0.1mm) | 4715 | 2024-06-02 | 2024-06-02 | 2 | 2024-06-12 06:24:14 | 2024-06-12 07:32:44 | 江苏九天光电科技有限公司 |  | 张兴华 |  | 1 | 0.1 | 9930 | 610 | 1 | JG12240600452 |  | 1 |  | 是 | 是 | 1160 | 13
最终平整 | JG12240502161 | JG1224050216 | 九天850平整 | 合格 | 合格品 | 乙 | 钱九龙 | 4530 | 3020 | 0.6667 | 6500 | 0.1 | 610 | / |  | 20100023 | 轧硬 | 0.4*610-SPCC | 30210015 | 光亮卷 | 0.1-SPCC |  | 60 | MO000541 | MO000541-003-01 | GLJ002 | 光亮卷前处理 | 4620 | 2024-05-29 | 2024-05-29 | 2 | 2024-06-12 05:14:41 | 2024-06-12 06:23:32 | 江苏九天光电科技有限公司 |  | 钱九龙 |  | 1 | 0.1 | 9730 | 610 | 1 | JG12240502161 |  | 1 |  | 是 | 是 | 790 | 3
最终平整 | JG12240502162 | JG1224050216 | 九天850平整 | 合格 | 合格品 | 乙 | 钱九龙 | 1503.31 | 1500 | 0.9978 | 3200 | 0.1 | 610 | / |  | 20100023 | 轧硬 | 0.4*610-SPCC | 30210015 | 光亮卷 | 0.1-SPCC |  | 60 | MO000541 | MO000541-003-02 | GLJ002 | 光亮卷前处理 | 4620 | 2024-05-29 | 2024-05-29 | 2 | 2024-06-12 05:14:41 | 2024-06-12 06:23:32 | 江苏九天光电科技有限公司 |  | 钱九龙 |  | 1 | 0.1 | 9730 | 610 | 1 | JG12240502162 |  | 1 |  | 是 | 是 | 790 | 3
最终平整 | JG00240501851 | JG0024050185 | 九天850平整 | 合格 | 合格品 | 乙 | 张兴华 | 5300 | 3274 | 0.6177 | 7000 | 0.1 | 610 | / |  | 20100023 | 轧硬 | 0.4*610-SPCC | 30210010 | 光亮卷 | 0.1-SPCC |  | 60 | MO000407 | MO000407-002-01 | GLJ002 | 光亮卷前处理 | 5360 | 2024-05-22 | 2024-05-22 | 2 | 2024-06-12 04:00:42 | 2024-06-12 05:14:01 | 江苏九天光电科技有限公司 |  | 张兴华 |  | 1 | 0.155 | 7182 | 610 | 1 | JG00240501851 |  | 1 |  | 是 | 是 | 111 | 2
最终平整 | JG00240501852 | JG0024050185 | 九天850平整 | 合格 | 合格品 | 乙 | 张兴华 | 1739.84 | 1600 | 0.9196 | 3450 | 0.1 | 610 | / |  | 20100023 | 轧硬 | 0.4*610-SPCC | 30210010 | 光亮卷 | 0.1-SPCC |  | 60 | MO000407 | MO000407-002-02 | GLJ002 | 光亮卷前处理 | 5360 | 2024-05-22 | 2024-05-22 | 2 | 2024-06-12 04:00:42 | 2024-06-12 05:14:01 | 江苏九天光电科技有限公司 |  | 张兴华 |  | 1 | 0.155 | 7182 | 610 | 1 | JG00240501852 |  | 1 |  | 是 | 是 | 111 | 2
最终平整 | JG122405008211 | JG1224050082 | 九天850平整 | 合格 | 协议品 | 乙 | 钱九龙 | 1258.09 | 1250 | 0.9936 | 2310 | 0.1 | 710 | / | 短带 | 20100028 | 轧硬 | 0.4*710-SPCC | 30210015 | 光亮卷 | 0.1-SPCC |  | 60 | MO000568 | MO000568-003-01-01 | GLJ002 | 光亮卷前处理 | 13320 | 2024-05-31 | 2024-05-31 | 2 | 2024-06-12 02:47:34 | 2024-06-12 04:00:17 | 江苏九天光电科技有限公司 |  | 钱九龙 |  | 1 | 0.1 | 10201 | 710 | 1 | JG122405008211 |  | 1 | D短带 | 是 | 是 | 5701 | 3
最终平整 | JG122405008212 | JG1224050082 | 九天850平整 | 合格 | 合格品 | 乙 | 钱九龙 | 5596 | 4310 | 0.7702 | 7890 | 0.1 | 710 | / |  | 20100028 | 轧硬 | 0.4*710-SPCC | 30210015 | 光亮卷 | 0.1-SPCC |  | 60 | MO000568 | MO000568-003-01-02 | GLJ002 | 光亮卷前处理 | 13320 | 2024-05-31 | 2024-05-31 | 2 | 2024-06-12 02:47:34 | 2024-06-12 04:00:17 | 江苏九天光电科技有限公司 |  | 钱九龙 |  | 1 | 0.1 | 10201 | 710 | 1 | JG122405008212 |  | 1 |  | 是 | 是 | 5701 | 3
最终平整 | JG12240500811 | JG1224050081 | 九天850平整 | 合格 | 让步接收 | 乙 | 张兴华 | 5630 | 5600 | 0.9947 | 10200 | 0.1 | 710 | / | 孔洞（2549/2563/2567米传174毫米3个0.06-0.1平方毫米），尾600米操30-40厘米缩心折印 | 20100028 | 轧硬 | 0.4*710-SPCC | 30210015 | 光亮卷 | 0.1-SPCC |  | 60 | MO000568 | MO000568-002-01 | GLJ002 | 光亮卷前处理 | 13305 | 2024-05-31 | 2024-05-31 | 2 | 2024-06-12 01:47:51 | 2024-06-12 02:46:41 | 江苏九天光电科技有限公司 | 158847 | 张兴华 |  |  | 0.1 | 10214 | 710 | 1 | JG12240500811 |  | 1 | K孔洞 | 是 | 是 | 7872 | 2
最终平整 | JG12240500351 | JG1224050035 | 九天850平整 | 合格 | 让步接收 | 乙 | 钱九龙 | 5570 | 5530 | 0.9928 | 10110 | 0.1 | 710 | / | 孔洞（1457/1468/1472/1475米传99毫米4个0.12-0.17,8319/8321米传12毫米0.12/0.1,9145/9152/9154米传59毫米3个0.06-0.15平方毫米） | 20100028 | 轧硬 | 0.4*710-SPCC | 30210015 | 光亮卷 | 0.1-SPCC |  | 60 | MO000569 | MO000569-003-01 | GLJ002 | 光亮卷前处理 | 10385 | 2024-05-31 | 2024-05-31 | 2 | 2024-06-12 00:31:35 | 2024-06-12 01:47:22 | 江苏九天光电科技有限公司 | 158852 | 钱九龙 |  |  | 0.1 | 10170 | 710 | 1 | JG12240500351 |  | 1 | K孔洞 | 是 | 是 | 3142 | 3
最终平整 | JG12240400831 | JG1224040083 | 九天850平整 | 合格 | 合格品 | 乙 | 张兴华 | 5580 | 5556 | 0.9957 | 10180 | 0.1 | 710 | / |  | 20100028 | 轧硬 | 0.4*710-SPCC | 30210015 | 光亮卷 | 0.1-SPCC |  | 60 | MO000569 | MO000569-001-01 | GLJ002 | 光亮卷前处理 | 13380 | 2024-05-31 | 2024-05-31 | 2 | 2024-06-11 23:31:05 | 2024-06-12 00:31:10 | 江苏九天光电科技有限公司 | 148889 | 张兴华 |  |  | 0.1 | 10200 | 710 | 1 | JG12240400831 |  | 1 |  | 是 | 是 | 4653 | 1
最终平整 | JG12240500431 | JG1224050043 | 九天850平整 | 合格 | 合格品 | 乙 | 钱九龙 | 5590 | 5570 | 0.9964 | 10220 | 0.1 | 710 | / |  | 20100028 | 轧硬 | 0.4*710-SPCC | 30210015 | 光亮卷 | 0.1-SPCC |  | 60 | MO000568 | MO000568-001-01 | GLJ002 | 光亮卷前处理 | 13355 | 2024-05-31 | 2024-05-31 | 2 | 2024-06-11 22:23:43 | 2024-06-11 23:30:23 | 江苏九天光电科技有限公司 | 158846 | 钱九龙 |  |  | 0.1 | 10260 | 710 | 1 | JG12240500431 |  | 1 |  | 是 | 是 | 4062 | 1
最终平整 | JG122405004411 | JG1224050044 | 九天850平整 | 合格 | 让步接收 | 乙 | 张兴华 | 5600 | 4380 | 0.7821 | 8020 | 0.1 | 710 | / | 辊印 | 20100028 | 轧硬 | 0.4*710-SPCC | 30210015 | 光亮卷 | 0.1-SPCC |  | 60 | MO000568 | MO000568-004-01-01 | GLJ002 | 光亮卷前处理 | 13355 | 2024-05-31 | 2024-05-31 | 2 | 2024-06-11 20:48:10 | 2024-06-11 22:23:19 | 江苏九天光电科技有限公司 |  | 张兴华 |  | 1 | 0.1 | 10250 | 710 | 1 | JG122405004411 |  | 1 | G辊印 | 是 | 是 | 2290 | 4
最终平整 | JG122405004412 | JG1224050044 | 九天850平整 | 合格 | 协议品 | 乙 | 张兴华 | 1178.94 | 1168 | 0.9907 | 2140 | 0.1 | 710 | / | 短带。偶有松花印辊印 | 20100028 | 轧硬 | 0.4*710-SPCC | 30210015 | 光亮卷 | 0.1-SPCC |  | 60 | MO000568 | MO000568-004-01-02 | GLJ002 | 光亮卷前处理 | 13355 | 2024-05-31 | 2024-05-31 | 2 | 2024-06-11 20:48:10 | 2024-06-11 22:23:19 | 江苏九天光电科技有限公司 |  | 张兴华 |  | 1 | 0.1 | 10250 | 710 | 1 | JG122405004412 |  | 1 | D短带 | 是 | 是 | 2290 | 4
最终平整 | JG0024050232 | JG0024050232 | 九天800平整 | 合格 | 合格品 | 甲 | 唐斌 | 5280 | 5242 | 0.9928 | 7150 | 0.155 | 610 | / |  | 20100082 | 轧硬 | 0.6*610-SPCC | 30210010 | 光亮卷 | 0.155-SPCC |  | 60 | MO000553 | MO000553-008 | GLJ001 | 光亮卷 | 5370 | 2024-06-04 | 2024-06-04 | 2 | 2024-06-11 20:10:41 | 2024-06-11 20:11:26 | 江苏九天光电科技有限公司 | 154714 | 唐斌 |  |  | 0.155 | 7222 | 610 | 1 | JG0024050232 |  | 1 |  | 是 | 是 | 2668 | 8
最终平整 | JG0024050229 | JG0024050229 | 九天800平整 | 合格 | 合格品 | 甲 | 朱俊 | 5294 | 5262 | 0.994 | 7160 | 0.155 | 610 | / |  | 20100082 | 轧硬 | 0.6*610-SPCC | 30210010 | 光亮卷 | 0.155-SPCC |  | 60 | MO000553 | MO000553-005 | GLJ001 | 光亮卷 | 5375 | 2024-05-29 | 2024-05-29 | 2 | 2024-06-11 19:18:25 | 2024-06-11 19:18:57 | 江苏九天光电科技有限公司 | 154719 | 朱俊 |  |  | 0.6 | 7235 | 610 | 1 | JG0024050229 |  | 1 |  | 是 | 是 | 2631 | 5
最终平整 | JG0024050233 | JG0024050233 | 九天800平整 | 合格 | 合格品 | 甲 | 唐斌 | 5300 | 5256 | 0.9917 | 7150 | 0.155 | 610 | / |  | 20100082 | 轧硬 | 0.6*610-SPCC | 30210010 | 光亮卷 | 0.155-SPCC |  | 60 | MO000553 | MO000553-001 | GLJ001 | 光亮卷 | 5380 | 2024-05-29 | 2024-05-29 | 2 | 2024-06-11 18:05:07 | 2024-06-11 18:05:44 | 江苏九天光电科技有限公司 | 154715 | 唐斌 |  |  | 0.155 | 7190 | 610 | 1 | JG0024050233 |  | 1 |  | 是 | 是 | 2580 | 1
最终平整 | JG0024050234 | JG0024050234 | 九天800平整 | 合格 | 合格品 | 甲 | 朱俊 | 5304 | 5260 | 0.9917 | 7160 | 0.155 | 610 | / |  | 20100082 | 轧硬 | 0.6*610-SPCC | 30210010 | 光亮卷 | 0.155-SPCC |  | 60 | MO000553 | MO000553-002 | GLJ001 | 光亮卷 | 5405 | 2024-05-29 | 2024-05-29 | 2 | 2024-06-11 17:16:47 | 2024-06-11 17:17:30 | 江苏九天光电科技有限公司 | 154716 | 朱俊 |  |  | 0.155 | 7246 | 610 | 1 | JG0024050234 |  | 1 | K孔洞 | 是 | 是 | 2638 | 2
最终平整 | JG1224060031 | JG1224060031 | 九天800平整 | 合格 | 合格品 | 甲 | 朱俊 | 6780 | 6760 | 0.9971 | 9430 | 0.155 | 610 | 平整 |  | 20100023 | 轧硬 | 0.4*610-SPCC | 30210010 | 光亮卷 | 0.155-SPCC |  | 60 | MO000600 | MO000600-007 | GLJ002 | 东方光亮卷前处理（0.4轧0.1mm) | 6900 | 2024-06-02 | 2024-06-02 | 2 | 2024-06-11 16:08:16 | 2024-06-11 16:08:48 | 江苏九天光电科技有限公司 | 159821 | 朱俊 |  |  | 0.155 | 9450 | 610 | 1 | JG1224060031 |  | 1 | K孔洞 | 是 | 是 | 9980 | 7
最终平整 | JG12240500361 | JG1224050036 | 九天850平整 | 合格 | 让步接收 | 甲 | 刘勇 | 5610 | 5536 | 0.9868 | 10130 | 0.1 | 710 | / | 孔洞（2341/2345/2352/2355/2359/2363米传125毫米6个0.1-0.15平方毫米） | 20100028 | 轧硬 | 0.4*710-SPCC | 30210015 | 光亮卷 | 0.1-SPCC |  | 60 | MO000568 | MO000568-005-01 | GLJ002 | 光亮卷前处理 | 10400 | 2024-05-31 | 2024-05-31 | 2 | 2024-06-11 15:54:54 | 2024-06-11 15:55:32 | 江苏九天光电科技有限公司 | 158851 | 刘勇 |  |  | 0.1 | 10260 | 710 | 1 | JG12240500361 |  | 1 | K孔洞 | 是 | 是 | 4840 | 5
最终平整 | JG122405004321 | JG1224050043 | 九天850平整 | 合格 | 合格品 | 甲 | 马晓飞 | 2783.37 | 2764 | 0.993 | 5120 | 0.1 | 710 | / |  | 20100028 | 轧硬 | 0.4*710-SPCC | 30210015 | 光亮卷 | 0.1-SPCC |  | 60 | MO000568 | MO000568-001-02-01 | GLJ002 | 光亮卷前处理 | 13355 | 2024-05-31 | 2024-05-31 | 2 | 2024-06-11 14:21:56 | 2024-06-11 14:24:10 | 江苏九天光电科技有限公司 |  | 马晓飞 |  | 1 | 0.1 | 13580 | 710 | 1 | JG122405004321 |  | 1 |  | 是 | 是 | 4062 | 1
最终平整 | JG122405004322 | JG1224050043 | 九天850平整 | 合格 | 协议品 | 甲 | 马晓飞 | 970.75 | 964 | 0.993 | 1850 | 0.1 | 710 | / | 短带 | 20100028 | 轧硬 | 0.4*710-SPCC | 30210015 | 光亮卷 | 0.1-SPCC |  | 60 | MO000568 | MO000568-001-02-02 | GLJ002 | 光亮卷前处理 | 13355 | 2024-05-31 | 2024-05-31 | 2 | 2024-06-11 14:21:56 | 2024-06-11 14:24:10 | 江苏九天光电科技有限公司 |  | 马晓飞 |  | 1 | 0.1 | 13580 | 710 | 1 | JG122405004322 |  | 1 | D短带 | 是 | 是 | 4062 | 1
最终平整 | JG122405004323 | JG1224050043 | 九天850平整 | 合格 | 让步接收 | 甲 | 马晓飞 | 3715.86 | 3690 | 0.993 | 6730 | 0.1 | 710 | / | 5190米板面有折印 | 20100028 | 轧硬 | 0.4*710-SPCC | 30210015 | 光亮卷 | 0.1-SPCC |  | 60 | MO000568 | MO000568-001-02-03 | GLJ002 | 光亮卷前处理 | 13355 | 2024-05-31 | 2024-05-31 | 2 | 2024-06-11 14:21:56 | 2024-06-11 14:24:10 | 江苏九天光电科技有限公司 |  | 马晓飞 |  | 1 | 0.1 | 13580 | 710 | 1 | JG122405004323 |  | 1 | Z折印 | 是 | 是 | 4062 | 1
最终平整 | JG1224060039 | JG1224060039 | 九天800平整 | 合格 | 合格品 | 甲 | 唐斌 | 6790 | 6750 | 0.9941 | 9360 | 0.155 | 610 | 平整 |  | 20100023 | 轧硬 | 0.4*610-SPCC | 30210010 | 光亮卷 | 0.155-SPCC |  | 60 | MO000600 | MO000600-011 | GLJ002 | 东方光亮卷前处理（0.4轧0.1mm) | 6905 | 2024-06-02 | 2024-06-02 | 2 | 2024-06-11 14:09:32 | 2024-06-11 14:10:24 | 江苏九天光电科技有限公司 | 159825 | 唐斌 |  |  | 0.155 | 9400 | 610 | 1 | JG1224060039 |  | 1 |  | 是 | 是 | 9001 | 11
最终平整 | JG1224050223 | JG1224050223 | 九天800平整 | 合格 | 让步接收 | 甲 | 唐斌 | 6780 | 6730 | 0.9926 | 9370 | 0.155 | 610 | / | 2505米操173毫米孔洞面积0.35 | 20100023 | 轧硬 | 0.4*610-SPCC | 30210010 | 光亮卷 | 0.155-SPCC |  | 60 | MO000522 | MO000522-009 | GLJ002 | 光亮卷前处理 | 6880 | 2024-05-28 | 2024-05-28 | 2 | 2024-06-11 12:50:55 | 2024-06-11 12:52:09 | 江苏九天光电科技有限公司 | 154641 | 唐斌 |  |  | 0.155 | 9410 | 610 | 1 | JG1224050223 |  | 1 | K孔洞 | 是 | 是 | 5205 | 9
最终平整 | JG12240402582 | JG1224040258 | 九天850平整 | 合格 | 让步接收 | 甲 | 刘勇,马晓飞 | 6980 | 6940 | 0.9943 | 12790 | 0.1 | 710 | / | 12297米传154毫米1个0.1平方毫米孔洞， 1430-1500米有停机印 | 20100028 | 轧硬 | 0.4*710-SPCC | 30210015 | 光亮卷 | 0.1-SPCC |  | 60 | MO000484 | MO000484-005-02 | GLJ002 | 光亮卷前处理 | 12810 | 2024-05-25 | 2024-05-25 | 2 | 2024-06-11 11:07:03 | 2024-06-11 11:08:46 | 江苏九天光电科技有限公司 | 153796 | 刘勇 |  |  | 0.1 | 12710 | 710 | 1 | JG12240402582 |  | 1 | K孔洞,T停机印 | 是 | 是 | 992 | 5
最终平整 | JG12240402572 | JG1224040257 | 九天850平整 | 合格 | 让步接收 | 甲 | 马晓飞 | 6840 | 12370 | 1.8085 | 6754 | 0.1 | 710 | / | 12090米后操作侧边部有撞伤折印 | 20100028 | 轧硬 | 0.4*710-SPCC | 30210015 | 光亮卷 | 0.1-SPCC |  | 60 | MO000484 | MO000484-001-02 | GLJ002 | 光亮卷前处理 | 12795 | 2024-05-25 | 2024-05-25 | 2 | 2024-06-08 04:48:53 | 2024-06-08 04:49:26 | 江苏九天光电科技有限公司 | 153792 | 马晓飞 |  |  | 0.1 | 12450 | 710 | 1 | JG12240402572 |  | 1 | Z撞伤折印 | 是 | 是 | 2369 | 1
最终平整 | JG12240402561 | JG1224040256 | 九天850平整 | 合格 | 让步接收 | 甲 | 马晓飞 | 5630 | 5570 | 0.9893 | 10230 | 0.1 | 710 | / | 来料板型差平后偶有松花印 | 20100028 | 轧硬 | 0.4*710-SPCC | 30210015 | 光亮卷 | 0.1-SPCC |  | 60 | MO000484 | MO000484-003-01 | GLJ002 | 光亮卷前处理 | 12560 | 2024-05-25 | 2024-05-25 | 2 | 2024-06-08 02:09:54 | 2024-06-08 02:10:30 | 江苏九天光电科技有限公司 | 153794 | 马晓飞 |  |  | 0.1 | 10180 | 710 | 1 | JG12240402561 |  | 1 | S松花印 | 是 | 是 | 1359 | 3
最终平整 | JG12240500812 | JG1224050081 | 九天850平整 | 合格 | 让步接收 | 甲 | 刘勇 | 7480 | 7424 | 0.9925 | 13600 | 0.1 | 710 | / | 950米一个停机印 | 20100028 | 轧硬 | 0.4*710-SPCC | 30210015 | 光亮卷 | 0.1-SPCC |  | 60 | MO000568 | MO000568-002-02 | GLJ002 | 光亮卷前处理 | 13305 | 2024-05-31 | 2024-05-31 | 2 | 2024-06-08 00:53:13 | 2024-06-08 00:54:07 | 江苏九天光电科技有限公司 | 158847 | 刘勇 |  |  | 0.1 | 13600 | 710 | 1 | JG12240500812 |  | 1 | T停机印 | 是 | 是 | 7872 | 2
最终平整 | JG122405004421 | JG1224050044 | 九天850平整 | 合格 | 合格品 | 甲 | 马晓飞 | 3782.62 | 3710 | 0.9808 | 6780 | 0.1 | 710 | / |  | 20100028 | 轧硬 | 0.4*710-SPCC | 30210015 | 光亮卷 | 0.1-SPCC |  | 60 | MO000568 | MO000568-004-02-01 | GLJ002 | 光亮卷前处理 | 13355 | 2024-05-31 | 2024-05-31 | 2 | 2024-06-07 23:21:02 | 2024-06-07 23:24:20 | 江苏九天光电科技有限公司 |  | 马晓飞 |  | 1 | 0.1 | 13600 | 710 | 1 | JG122405004421 |  | 1 |  | 是 | 是 | 2290 | 4
最终平整 | JG122405004422 | JG1224050044 | 九天850平整 | 合格 | 让步接收 | 甲 | 马晓飞 | 3717.37 | 3646 | 0.9808 | 6700 | 0.1 | 710 | / | 孔洞（5601-5620米传106毫米8个0.08-0.15平方毫米（一条线）） | 20100028 | 轧硬 | 0.4*710-SPCC | 30210015 | 光亮卷 | 0.1-SPCC |  | 60 | MO000568 | MO000568-004-02-02 | GLJ002 | 光亮卷前处理 | 13355 | 2024-05-31 | 2024-05-31 | 2 | 2024-06-07 23:21:02 | 2024-06-07 23:24:20 | 江苏九天光电科技有限公司 |  | 马晓飞 |  | 1 | 0.1 | 13600 | 710 | 1 | JG122405004422 |  | 1 | K孔洞 | 是 | 是 | 2290 | 4
最终平整 | JG0024050211 | JG0024050211 | 九天800平整 | 合格 | 合格品 | 甲 | 朱俊 | 5020 | 5000 | 0.996 | 7060 | 0.15 | 610 | / |  | 20100023 | 轧硬 | 0.4*610-SPCC | 30210010 | 光亮卷 | 0.155-SPCC |  | 60 | MO000522 | MO000522-002 | GLJ002 | 光亮卷前处理 | 5310 | 2024-05-28 | 2024-05-28 | 2 | 2024-06-07 16:03:56 | 2024-06-07 16:04:36 | 江苏九天光电科技有限公司 | 154635 | 朱俊 |  |  | 0.15 | 7090 | 610 | 1 | JG0024050211 |  | 1 |  | 是 | 是 | 5527 | 2
最终平整 | JG0024050210 | JG0024050210 | 九天800平整 | 合格 | 合格品 | 甲 | 唐斌 | 5260 | 5234 | 0.9951 | 7120 | 0.155 | 610 | / |  | 20100023 | 轧硬 | 0.4*610-SPCC | 30210010 | 光亮卷 | 0.155-SPCC |  | 60 | MO000522 | MO000522-001 | GLJ002 | 光亮卷前处理 | 5330 | 2024-05-28 | 2024-05-28 | 2 | 2024-06-07 14:45:14 | 2024-06-07 14:45:55 | 江苏九天光电科技有限公司 | 154634 | 唐斌 |  |  | 0.155 | 7160 | 610 | 1 | JG0024050210 |  | 1 |  | 是 | 是 | 5525 | 1
最终平整 | JG0024050213 | JG0024050213 | 九天800平整 | 合格 | 合格品 | 甲 | 朱俊 | 5260 | 5240 | 0.9962 | 7140 | 0.155 | 610 | / |  | 20100023 | 轧硬 | 0.4*610-SPCC | 30210010 | 光亮卷 | 0.155-SPCC |  | 60 | MO000522 | MO000522-005 | GLJ002 | 光亮卷前处理 | 5355 | 2024-05-28 | 2024-05-28 | 2 | 2024-06-07 13:34:12 | 2024-06-07 13:34:49 | 江苏九天光电科技有限公司 | 154637 | 朱俊 |  |  | 0.155 | 7170 | 610 | 1 | JG0024050213 |  | 1 |  | 是 | 是 | 2801 | 5
最终平整 | JG0024050212 | JG0024050212 | 九天800平整 | 合格 | 合格品 | 甲 | 唐斌 | 5310 | 5284 | 0.9951 | 7180 | 0.155 | 610 | / |  | 20100023 | 轧硬 | 0.4*610-SPCC | 30210010 | 光亮卷 | 0.155-SPCC |  | 60 | MO000522 | MO000522-004 | GLJ002 | 光亮卷前处理 | 5385 | 2024-05-28 | 2024-05-28 | 2 | 2024-06-07 12:09:55 | 2024-06-07 12:10:33 | 江苏九天光电科技有限公司 | 154636 | 唐斌 |  |  | 0.155 | 7230 | 610 | 1 | JG0024050212 |  | 1 |  | 是 | 是 | 5527 | 4
最终平整 | JG1224050218 | JG1224050218 | 九天800平整 | 合格 | 合格品 | 甲 | 朱俊 | 5050 | 5006 | 0.9913 | 7090 | 0.15 | 610 | / |  | 20100023 | 轧硬 | 0.4*610-SPCC | 30210011 | 光亮卷 | 0.15-SPCC |  | 60 | MO000523 | MO000523-001 | GLJ002 | 光亮卷前处理 | 5125 | 2024-05-28 | 2024-05-28 | 2 | 2024-06-07 10:33:02 | 2024-06-07 10:33:44 | 江苏九天光电科技有限公司 | 154644 | 朱俊 |  |  | 0.15 | 7130 | 610 | 1 | JG1224050218 |  | 1 |  | 是 | 是 | 4170 | 1
最终平整 | JG122404013121 | JG1224040131 | 九天850平整 | 合格 | 协议品 | 甲 | 马晓飞 | 1443.89 | 1230 | 0.8519 | 2250 | 0.1 | 710 | / | 短带 | 20100028 | 轧硬 | 0.4*710-SPCC | 30210015 | 光亮卷 | 0.1-SPCC |  | 60 | MO000327 | MO000327-015-02-01 | GLJ002 | 光亮卷前处理 | 13505 | 2024-05-15 | 2024-05-15 | 2 | 2024-06-07 08:33:03 | 2024-06-07 08:34:15 | 江苏九天光电科技有限公司 |  | 刘勇 |  | 1 | 0.1 | 13680 | 710 | 1 | JG122404013121 |  | 1 | D短带 | 是 | 是 | 59 | 15
最终平整 | JG122404013122 | JG1224040131 | 九天850平整 | 合格 | 合格品 | 甲 | 马晓飞 | 7520 | 5176 | 0.6883 | 11280 | 0.1 | 710 | / |  | 20100028 | 轧硬 | 0.4*710-SPCC | 30210015 | 光亮卷 | 0.1-SPCC |  | 60 | MO000327 | MO000327-015-02-02 | GLJ002 | 光亮卷前处理 | 13505 | 2024-05-15 | 2024-05-15 | 2 | 2024-06-07 08:33:03 | 2024-06-07 08:34:15 | 江苏九天光电科技有限公司 |  | 刘勇 |  | 1 | 0.1 | 13680 | 710 | 1 | JG122404013122 |  | 1 |  | 是 | 是 | 59 | 15
最终平整 | JG122404013711 | JG1224040137 | 九天850平整 | 合格 | 合格品 | 甲 | 刘勇 | 2216 | 2170 | 0.9792 | 3980 | 0.1 | 710 | / |  | 20100028 | 轧硬 | 0.4*710-SPCC | 30210015 | 光亮卷 | 0.1-SPCC |  | 60 | MO000302 | MO000302-021-01-01 | GLJ002 | 光亮卷前处理 | 13375 | 2024-05-13 | 2024-05-13 | 2 | 2024-06-07 06:19:33 | 2024-06-07 06:19:59 | 江苏九天光电科技有限公司 | 148090 | 刘勇 |  |  | 0.4 | 4150 | 710 | 1 | JG122404013711 |  | 1 |  | 是 | 是 | 10 | 21
最终平整 | JG122404026311 | JG1224040263 | 九天850平整 | 合格 | 合格品 | 甲 | 马晓飞 | 5580 | 4500 | 0.8065 | 8260 | 0.1 | 710 | / |  | 20100028 | 轧硬 | 0.4*710-SPCC | 30210015 | 光亮卷 | 0.1-SPCC |  | 60 | MO000484 | MO000484-006-01-01 | GLJ002 | 光亮卷前处理 | 12825 | 2024-05-25 | 2024-05-25 | 2 | 2024-06-07 05:32:38 | 2024-06-07 05:34:22 | 江苏九天光电科技有限公司 |  | 马晓飞 |  | 1 | 0.1 | 10150 | 710 | 1 | JG122404026311 |  | 1 |  | 是 | 是 | 1043 | 6
最终平整 | JG122404026312 | JG1224040263 | 九天850平整 | 合格 | 协议品 | 甲 | 马晓飞 | 1031.08 | 1020 | 0.9893 | 1870 | 0.1 | 710 | / | 内360米传动侧边部有撞伤折印 | 20100028 | 轧硬 | 0.4*710-SPCC | 30210015 | 光亮卷 | 0.1-SPCC |  | 60 | MO000484 | MO000484-006-01-02 | GLJ002 | 光亮卷前处理 | 12825 | 2024-05-25 | 2024-05-25 | 2 | 2024-06-07 05:32:38 | 2024-06-07 05:34:22 | 江苏九天光电科技有限公司 |  | 马晓飞 |  | 1 | 0.1 | 10150 | 710 | 1 | JG122404026312 |  | 1 | Z撞伤折印 | 是 | 是 | 1043 | 6
最终平整 | JG12240401401 | JG1224040140 | 九天850平整 | 合格 | 合格品 | 甲 | 刘勇 | 5660 | 4936 | 0.8721 | 9140 | 0.1 | 710 | / |  | 20100028 | 轧硬 | 0.4*710-SPCC | 30210015 | 光亮卷 | 0.1-SPCC |  | 60 | MO000327 | MO000327-025-01 | GLJ002 | 光亮卷前处理 | 13565 | 2024-05-15 | 2024-05-15 | 2 | 2024-06-07 04:00:10 | 2024-06-07 04:00:38 | 江苏九天光电科技有限公司 | 148930 | 刘勇 |  |  | 0.1 | 10260 | 710 | 1 | JG12240401401 |  | 1 |  | 是 | 是 | 90 | 25
最终平整 | JG122404008111 | JG1224040081 | 九天850平整 | 合格 | 合格品 | 甲 | 马晓飞 | 5600 | 3730 | 0.6661 | 6810 | 0.1 | 710 | / |  | 20100028 | 轧硬 | 0.4*710-SPCC | 30210015 | 光亮卷 | 0.1-SPCC |  | 60 | MO000302 | MO000302-009-01-01 | GLJ002 | 光亮卷前处理 | 13445 | 2024-05-13 | 2024-05-13 | 2 | 2024-06-07 02:47:28 | 2024-06-07 02:49:04 | 江苏九天光电科技有限公司 |  | 马晓飞 |  | 1 | 0.1 | 10170 | 710 | 1 | JG122404008111 |  | 1 |  | 是 | 是 | 4 | 9
最终平整 | JG122404008112 | JG1224040081 | 九天850平整 | 合格 | 合格品 | 甲 | 马晓飞 | 1809.07 | 1780 | 0.9839 | 3300 | 0.1 | 710 | / |  | 20100028 | 轧硬 | 0.4*710-SPCC | 30210015 | 光亮卷 | 0.1-SPCC |  | 60 | MO000302 | MO000302-009-01-02 | GLJ002 | 光亮卷前处理 | 13445 | 2024-05-13 | 2024-05-13 | 2 | 2024-06-07 02:47:28 | 2024-06-07 02:49:04 | 江苏九天光电科技有限公司 |  | 马晓飞 |  | 1 | 0.1 | 10170 | 710 | 1 | JG122404008112 |  | 1 |  | 是 | 是 | 4 | 9
最终平整 | JG122404025711 | JG1224040257 | 九天850平整 | 合格 | 让步接收 | 甲 | 刘勇 | 3532 | 3476 | 0.9841 | 6360 | 0.1 | 710 | / | 内400米0.102-0.106已夹纸 | 20100028 | 轧硬 | 0.4*710-SPCC | 30210015 | 光亮卷 | 0.1-SPCC |  | 60 | MO000484 | MO000484-001-01-01 | GLJ002 | 光亮卷前处理 | 12795 | 2024-05-25 | 2024-05-25 | 2 | 2024-06-07 01:25:30 | 2024-06-07 01:26:43 | 江苏九天光电科技有限公司 | 153792 | 刘勇 |  |  | 0.1 | 6410 | 710 | 1 | JG122404025711 |  | 1 |  | 是 | 是 | 2369 | 1
最终平整 | JG12240400961 | JG1224040096 | 九天850平整 | 合格 | 让步接收 | 甲 | 马晓飞 | 5640 | 5500 | 0.9752 | 10050 | 0.1 | 710 | / | 尾部200米操作侧撞伤折印 | 20100028 | 轧硬 | 0.4*710-SPCC | 30210015 | 光亮卷 | 0.1-SPCC |  | 60 | MO000327 | MO000327-009-01 | GLJ002 | 光亮卷前处理 | 13570 | 2024-05-15 | 2024-05-15 | 2 | 2024-06-07 00:42:05 | 2024-06-07 00:42:54 | 江苏九天光电科技有限公司 | 148922 | 马晓飞 |  |  | 0.1 | 10350 | 710 | 1 | JG12240400961 |  | 1 | Z撞伤折印 | 是 | 是 | 6 | 9
最终平整 | JG12240400832 | JG1224040083 | 九天850平整 | 合格 | 让步接收 | 甲 | 马晓飞 | 7350 | 7270 | 0.9891 | 13280 | 0.1 | 710 | / | 内280/380米公差0.104-0.107已夹纸 | 20100028 | 轧硬 | 0.4*710-SPCC | 30210015 | 光亮卷 | 0.1-SPCC |  | 60 | MO000569 | MO000569-001-02 | GLJ002 | 光亮卷前处理 | 13380 | 2024-05-31 | 2024-05-31 | 2 | 2024-06-06 23:23:02 | 2024-06-06 23:24:23 | 江苏九天光电科技有限公司 | 148889 | 马晓飞 |  |  | 0.1 | 13345 | 710 | 1 | JG12240400832 |  | 1 | H厚薄公差 | 是 | 是 | 4653 | 1
最终平整 | JG122404009511 | JG1224040095 | 九天850平整 | 合格 | 合格品 | 甲 | 马晓飞 | 1401.99 | 1382 | 0.9857 | 2530 | 0.1 | 710 | / |  | 20100028 | 轧硬 | 0.4*710-SPCC | 30210015 | 光亮卷 | 0.1-SPCC |  | 60 | MO000327 | MO000327-007-01-01 | GLJ002 | 光亮卷前处理 | 13530 | 2024-05-15 | 2024-05-15 | 2 | 2024-06-06 22:45:16 | 2024-06-06 22:46:03 | 江苏九天光电科技有限公司 |  | 马晓飞 |  | 1 | 0.1 | 9990 | 710 | 1 | JG122404009511 |  | 1 |  | 是 | 是 | 45 | 7
最终平整 | JG122404009512 | JG1224040095 | 九天850平整 | 合格 | 合格品 | 甲 | 马晓飞 | 5470 | 4010 | 0.7331 | 7380 | 0.1 | 710 | / |  | 20100028 | 轧硬 | 0.4*710-SPCC | 30210015 | 光亮卷 | 0.1-SPCC |  | 60 | MO000327 | MO000327-007-01-02 | GLJ002 | 光亮卷前处理 | 13530 | 2024-05-15 | 2024-05-15 | 2 | 2024-06-06 22:45:16 | 2024-06-06 22:46:03 | 江苏九天光电科技有限公司 |  | 马晓飞 |  | 1 | 0.1 | 9990 | 710 | 1 | JG122404009512 |  | 1 |  | 是 | 是 | 45 | 7
最终平整 | JG12240400941 | JG1224040094 | 九天850平整 | 合格 | 合格品 | 甲 | 刘勇 | 5690 | 5640 | 0.9912 | 10310 | 0.1 | 710 | / |  | 20100028 | 轧硬 | 0.4*710-SPCC | 30210015 | 光亮卷 | 0.1-SPCC |  | 60 | MO000327 | MO000327-005-01 | GLJ002 | 光亮卷前处理 | 13420 | 2024-05-15 | 2024-05-15 | 2 | 2024-06-06 22:44:22 | 2024-06-06 22:44:51 | 江苏九天光电科技有限公司 | 148920 | 刘勇 |  |  | 0.1 | 10370 | 710 | 1 | JG12240400941 |  | 1 |  | 是 | 是 | 24 | 5
最终平整 | JG12240401051 | JG1224040105 | 九天850平整 | 合格 | 合格品 | 甲 | 马晓飞 | 5550 | 5486 | 0.9885 | 10130 | 0.1 | 710 | / |  | 20100028 | 轧硬 | 0.4*710-SPCC | 30210015 | 光亮卷 | 0.1-SPCC |  | 60 | MO000327 | MO000327-011-01 | GLJ002 | 光亮卷前处理 | 13535 | 2024-05-15 | 2024-05-15 | 2 | 2024-06-06 22:43:27 | 2024-06-06 22:43:56 | 江苏九天光电科技有限公司 | 148923 | 马晓飞 |  |  | 0.1 | 10180 | 710 | 1 | JG12240401051 |  | 1 |  | 是 | 是 | 8 | 11
最终平整 | JG122404013712 | JG1224040137 | 九天850平整 | 合格 | 合格品 | 甲 | 刘勇 | 3330 | 3260 | 0.979 | 6000 | 0.1 | 710 | / |  | 20100028 | 轧硬 | 0.4*710-SPCC | 30210015 | 光亮卷 | 0.1-SPCC |  | 60 | MO000302 | MO000302-021-01-02 | GLJ002 | 光亮卷前处理 | 13375 | 2024-05-13 | 2024-05-13 | 2 | 2024-06-06 22:41:22 | 2024-06-06 22:42:36 | 江苏九天光电科技有限公司 | 148090 | 马晓飞 |  |  | 0.4 | 6050 | 710 | 1 | JG122404013712 |  | 1 |  | 是 | 是 | 10 | 21
最终平整 | JG12240400771 | JG1224040077 | 九天850平整 | 其他入库 | 半成品退库 | 甲 | 刘勇 | 5080 | 5046 | 0.9933 | 9380 | 0.1 | 710 | / | 针眼孔洞(8150-8160米之间传188-279毫米29个0.25-14.67平方毫米已夹纸) | 20100028 | 轧硬 | 0.4*710-SPCC | 20500018 | 光亮卷半成品 | 0.1-SPCC |  | 60 | MO000302 | MO000302-013-01 | GLJ002 | 光亮卷前处理 | 13385 | 2024-05-13 | 2024-05-13 | 2 | 2024-06-06 22:40:27 | 2024-06-06 22:40:57 | 江苏九天光电科技有限公司 | 148086 | 刘勇 |  |  | 0.1 | 9420 | 710 | 1 | JG12240400771 |  | 1 | K孔洞 | 是 | 是 | 4 | 13
最终平整 | JG12240402632 | JG1224040263 | 九天850平整 | 其他入库 | 成品退库 | 甲 | 马晓飞 | 6980 | 6900 | 0.9885 | 12680 | 0.1 | 710 | / | 针眼孔洞(9687米传54毫米1个0.1平方毫米 ），停机印（1050米）， 操作侧花辊印 ，11500米左右有叠带已夹纸 | 20100028 | 轧硬 | 0.4*710-SPCC | 30210015 | 光亮卷 | 0.1-SPCC |  | 60 | MO000484 | MO000484-006-02 | GLJ002 | 光亮卷前处理 | 12825 | 2024-05-25 | 2024-05-25 | 2 | 2024-06-06 22:39:05 | 2024-06-06 22:39:43 | 江苏九天光电科技有限公司 | 153797 | 马晓飞 |  |  | 0.1 | 12800 | 710 | 1 | JG12240402632 |  | 1 | K孔洞,D叠带,H花辊印 | 是 | 是 | 1043 | 6
最终平整 | JG12240402562 | JG1224040256 | 九天850平整 | 合格 | 合格品 | 甲 | 刘勇 | 6660 | 6584 | 0.9886 | 12080 | 0.1 | 710 | / |  | 20100028 | 轧硬 | 0.4*710-SPCC | 30210015 | 光亮卷 | 0.1-SPCC |  | 60 | MO000484 | MO000484-003-02 | GLJ002 | 光亮卷前处理 | 12560 | 2024-05-25 | 2024-05-25 | 2 | 2024-06-06 22:36:52 | 2024-06-06 22:37:37 | 江苏九天光电科技有限公司 | 153794 | 刘勇 |  |  | 0.1 | 12260 | 710 | 1 | JG12240402562 |  | 1 |  | 是 | 是 | 1359 | 3
最终平整 | JG0024050151 | JG0024050151 | 九天800平整 | 合格 | 合格品 | 甲 | 唐斌 | 6960 | 6924 | 0.9948 | 9580 | 0.155 | 610 | / |  | 20100023 | 轧硬 | 0.4*610-SPCC | 30210010 | 光亮卷 | 0.155-SPCC |  | 60 | MO000439 | MO000439-021 | GLJ002 | 光亮卷前处理 | 7065 | 2024-05-23 | 2024-05-23 | 2 | 2024-06-06 20:49:38 | 2024-06-06 20:50:18 | 江苏九天光电科技有限公司 | 152599 | 唐斌 |  |  | 0.155 | 9601 | 610 | 1 | JG0024050151 |  | 1 |  | 是 | 是 | 4 | 21
最终平整 | JG0024050132 | JG0024050132 | 九天800平整 | 合格 | 让步接收 | 甲 | 唐斌 | 7046 | 6992 | 0.9923 | 9580 | 0.155 | 610 | / | 针眼孔洞(9119米操99毫米1个0.11平方毫米)，粘钢折印(9200米后操粘钢折印3-5公分左右)， | 20100023 | 轧硬 | 0.4*610-SPCC | 30210010 | 光亮卷 | 0.155-SPCC |  | 60 | MO000439 | MO000439-020 | GLJ002 | 光亮卷前处理 | 7120 | 2024-05-23 | 2024-05-23 | 2 | 2024-06-06 20:48:21 | 2024-06-06 20:48:53 | 江苏九天光电科技有限公司 | 152598 | 唐斌 |  |  | 0.155 | 9685 | 610 | 1 | JG0024050132 |  | 1 | K孔洞,N粘钢折印 | 是 | 是 | 3 | 20
最终平整 | JG0024050128 | JG0024050128 | 九天800平整 | 合格 | 合格品 | 甲 | 唐斌 | 7060 | 7030 | 0.9958 | 9630 | 0.155 | 610 | / |  | 20100023 | 轧硬 | 0.4*610-SPCC | 30210010 | 光亮卷 | 0.155-SPCC |  | 60 | MO000439 | MO000439-015 | GLJ002 | 光亮卷前处理 | 7120 | 2024-05-23 | 2024-05-23 | 2 | 2024-06-06 20:47:07 | 2024-06-06 20:47:35 | 江苏九天光电科技有限公司 | 152593 | 唐斌 |  |  | 0.155 | 9704 | 610 | 1 | JG0024050128 |  | 1 |  | 是 | 是 | 3 | 15
最终平整 | JG0024050127 | JG0024050127 | 九天800平整 | 合格 | 合格品 | 乙 | 朱俊 | 7030 | 7010 | 0.9972 | 9620 | 0.155 | 610 | / |  | 20100023 | 轧硬 | 0.4*610-SPCC | 30210010 | 光亮卷 | 0.155-SPCC |  | 60 | MO000439 | MO000439-014 | GLJ002 | 光亮卷前处理 | 7110 | 2024-05-23 | 2024-05-23 | 2 | 2024-06-06 20:46:09 | 2024-06-06 20:46:38 | 江苏九天光电科技有限公司 | 152592 | 朱俊 |  |  | 0.155 | 9640 | 610 | 1 | JG0024050127 |  | 1 |  | 是 | 是 | 33 | 14
最终平整 | JG0024050120 | JG0024050120 | 九天800平整 | 合格 | 合格品 | 乙 | 朱俊 | 7080 | 7040 | 0.9944 | 9600 | 0.155 | 610 | / |  | 20100023 | 轧硬 | 0.4*610-SPCC | 30210010 | 光亮卷 | 0.155-SPCC |  | 60 | MO000439 | MO000439-010 | GLJ002 | 光亮卷前处理 | 7180 | 2024-05-23 | 2024-05-23 | 2 | 2024-06-06 20:44:44 | 2024-06-06 20:45:37 | 江苏九天光电科技有限公司 | 152588 | 朱俊 |  |  | 0.4 | 9600 | 610 | 1 | JG0024050120 |  | 1 |  | 是 | 是 | 34 | 10
最终平整 | JG12240400801 | JG1224040080 | 九天850平整 | 合格 | 合格品 | 乙 | 张兴华 | 5660 | 5620 | 0.9929 | 10350 | 0.1 | 710 | / |  | 20100028 | 轧硬 | 0.4*710-SPCC | 30210015 | 光亮卷 | 0.1-SPCC |  | 60 | MO000302 | MO000302-003-01 | GLJ002 | 光亮卷前处理 | 13375 | 2024-05-13 | 2024-05-13 | 2 | 2024-06-06 18:38:25 | 2024-06-06 19:48:33 | 江苏九天光电科技有限公司 | 148081 | 张兴华 |  |  | 0.1 | 10350 | 710 | 1 | JG12240400801 |  | 1 |  | 是 | 是 | 21 | 3
最终平整 | JG1224050215 | JG1224050215 | 九天800平整 | 合格 | 合格品 | 甲 | 朱俊 | 6840 | 6800 | 0.9942 | 9500 | 0.155 | 610 | / |  | 20100023 | 轧硬 | 0.4*610-SPCC | 30210010 | 光亮卷 | 0.155-SPCC |  | 60 | MO000522 | MO000522-011 | GLJ002 | 光亮卷前处理 | 6890 | 2024-05-28 | 2024-05-28 | 2 | 2024-06-06 19:10:56 | 2024-06-06 19:11:35 | 江苏九天光电科技有限公司 | 154643 | 朱俊 |  |  | 0.155 | 9585 | 610 | 1 | JG1224050215 |  | 1 |  | 是 | 是 | 5688 | 11
最终平整 | JG12240401351 | JG1224040135 | 九天850平整 | 合格 | 合格品 | 乙 | 钱九龙 | 5560 | 5486 | 0.9867 | 10050 | 0.1 | 710 | / |  | 20100028 | 轧硬 | 0.4*710-SPCC | 30210015 | 光亮卷 | 0.1-SPCC |  | 60 | MO000327 | MO000327-019-01 | GLJ002 | 光亮卷前处理 | 13510 | 2024-05-15 | 2024-05-15 | 2 | 2024-06-06 17:32:41 | 2024-06-06 18:36:49 | 江苏九天光电科技有限公司 | 148927 | 张兴华 |  |  | 0.1 | 10170 | 710 | 1 | JG12240401351 |  | 1 |  | 是 | 是 | 119 | 19
最终平整 | JG0024050226 | JG0024050226 | 九天800平整 | 合格 | 合格品 | 甲 | 唐斌 | 6824 | 6784 | 0.9941 | 9450 | 0.155 | 610 | / |  | 20100023 | 轧硬 | 0.4*610-SPCC | 30210010 | 光亮卷 | 0.155-SPCC |  | 60 | MO000522 | MO000522-006 | GLJ002 | 光亮卷前处理 | 6885 | 2024-05-28 | 2024-05-28 | 2 | 2024-06-06 18:03:22 | 2024-06-06 18:04:05 | 江苏九天光电科技有限公司 | 154638 | 唐斌 |  |  | 0.155 | 9534 | 610 | 1 | JG0024050226 |  | 1 |  | 是 | 是 | 3764 | 6
最终平整 | JG12240401311 | JG1224040131 | 九天850平整 | 合格 | 让步接收 | 乙 | 钱九龙 | 5696 | 5680 | 0.9972 | 10360 | 0.1 | 710 | / | 缺口(1550-2350米左右传边部间断0.5-1厘米圆弧缺口) | 20100028 | 轧硬 | 0.4*710-SPCC | 30210015 | 光亮卷 | 0.1-SPCC |  | 60 | MO000327 | MO000327-015-01 | GLJ002 | 光亮卷前处理 | 13505 | 2024-05-15 | 2024-05-15 | 2 | 2024-06-06 15:18:45 | 2024-06-06 16:38:51 | 江苏九天光电科技有限公司 | 148925 | 钱九龙 |  |  | 0.1 | 10390 | 710 | 1 | JG12240401311 |  | 1 | Q缺口 | 是 | 是 | 59 | 15
最终平整 | JG1224050221 | JG1224050221 | 九天800平整 | 合格 | 合格品 | 甲 | 朱俊 | 6692 | 6656 | 0.9946 | 9410 | 0.15 | 610 | / |  | 20100023 | 轧硬 | 0.4*610-SPCC | 30210011 | 光亮卷 | 0.15-SPCC |  | 60 | MO000523 | MO000523-003 | GLJ002 | 光亮卷前处理 | 6745 | 2024-05-28 | 2024-05-28 | 2 | 2024-06-06 16:24:21 | 2024-06-06 16:25:16 | 江苏九天光电科技有限公司 | 154646 | 朱俊 |  |  | 0.15 | 9494 | 610 | 1 | JG1224050221 |  | 1 |  | 是 | 是 | 5830 | 3
最终平整 | JG12240402551 | JG1224040255 | 九天850平整 | 合格 | 合格品 | 乙 | 张兴华 | 5600 | 5570 | 0.9946 | 10200 | 0.1 | 710 | / |  | 20100028 | 轧硬 | 0.4*710-SPCC | 30210015 | 光亮卷 | 0.1-SPCC |  | 60 | MO000484 | MO000484-002-01 | GLJ002 | 光亮卷前处理 | 12555 | 2024-05-25 | 2024-05-25 | 2 | 2024-06-06 14:26:20 | 2024-06-06 15:17:39 | 江苏九天光电科技有限公司 | 153793 | 张兴华 |  |  | 0.1 | 10180 | 710 | 1 | JG12240402551 |  | 1 |  | 是 | 是 | 17417 | 2
最终平整 | JG1224050220 | JG1224050220 | 九天800平整 | 合格 | 合格品 | 甲 | 朱俊 | 6678 | 6588 | 0.9865 | 9270 | 0.15 | 610 | / |  | 20100023 | 轧硬 | 0.4*610-SPCC | 30210011 | 光亮卷 | 0.15-SPCC |  | 60 | MO000523 | MO000523-002 | GLJ002 | 光亮卷前处理 | 6755 | 2024-05-28 | 2024-05-28 | 2 | 2024-06-06 14:41:23 | 2024-06-06 14:42:23 | 江苏九天光电科技有限公司 | 154645 | 朱俊 |  |  | 0.15 | 9439 | 610 | 1 | JG1224050220 |  | 1 |  | 是 | 是 | 5712 | 2
最终平整 | JG122404025811 | JG1224040258 | 九天850平整 | 合格 | 合格品 | 乙 | 钱九龙 | 5580 | 3876 | 0.6946 | 7070 | 0.1 | 710 | / |  | 20100028 | 轧硬 | 0.4*710-SPCC | 30210015 | 光亮卷 | 0.1-SPCC |  | 60 | MO000484 | MO000484-005-01-01 | GLJ002 | 光亮卷前处理 | 12810 | 2024-05-25 | 2024-05-25 | 2 | 2024-06-06 12:44:05 | 2024-06-06 14:25:35 | 江苏九天光电科技有限公司 |  | 钱九龙 |  | 1 | 0.1 | 10130 | 710 | 1 | JG122404025811 |  | 1 |  | 是 | 是 | 992 | 5
最终平整 | JG122404025812 | JG1224040258 | 九天850平整 | 合格 | 合格品 | 乙 | 钱九龙 | 1680.23 | 1670 | 0.9939 | 3060 | 0.1 | 710 | / |  | 20100028 | 轧硬 | 0.4*710-SPCC | 30210015 | 光亮卷 | 0.1-SPCC |  | 60 | MO000484 | MO000484-005-01-02 | GLJ002 | 光亮卷前处理 | 12810 | 2024-05-25 | 2024-05-25 | 2 | 2024-06-06 12:44:05 | 2024-06-06 14:25:35 | 江苏九天光电科技有限公司 |  | 钱九龙 |  | 1 | 0.1 | 10130 | 710 | 1 | JG122404025812 |  | 1 |  | 是 | 是 | 992 | 5
最终平整 | JG1224050214 | JG1224050214 | 九天800平整 | 合格 | 让步接收 | 甲 | 唐斌 | 6838 | 6806 | 0.9953 | 9520 | 0.155 | 610 | / | 477,482米操596毫米孔洞面积0.11,0.14 | 20100023 | 轧硬 | 0.4*610-SPCC | 30210010 | 光亮卷 | 0.155-SPCC |  | 60 | MO000522 | MO000522-010 | GLJ002 | 光亮卷前处理 | 6900 | 2024-05-28 | 2024-05-28 | 2 | 2024-06-06 13:18:00 | 2024-06-06 13:19:34 | 江苏九天光电科技有限公司 | 154642 | 唐斌 |  |  | 0.155 | 9597 | 610 | 1 | JG1224050214 |  | 1 | K孔洞 | 是 | 是 | 5637 | 10
最终平整 | JG12240402641 | JG1224040264 | 九天850平整 | 合格 | 合格品 | 乙 | 张兴华 | 5600 | 5560 | 0.9929 | 10340 | 0.1 | 710 | / |  | 20100028 | 轧硬 | 0.4*710-SPCC | 30210015 | 光亮卷 | 0.1-SPCC |  | 60 | MO000484 | MO000484-004-01 | GLJ002 | 光亮卷前处理 | 12845 | 2024-05-25 | 2024-05-25 | 2 | 2024-06-06 11:55:15 | 2024-06-06 12:43:06 | 江苏九天光电科技有限公司 | 153795 | 张兴华 |  |  | 0.1 | 10290 | 710 | 1 | JG12240402641 |  | 1 |  | 是 | 是 | 2039 | 4
最终平整 | JG1224050222 | JG1224050222 | 九天800平整 | 合格 | 合格品 | 甲 | 朱俊 | 6810 | 6780 | 0.9956 | 9410 | 0.155 | 610 | / |  | 20100023 | 轧硬 | 0.4*610-SPCC | 30210010 | 光亮卷 | 0.155-SPCC |  | 60 | MO000522 | MO000522-008 | GLJ002 | 光亮卷前处理 | 6885 | 2024-05-28 | 2024-05-28 | 2 | 2024-06-06 11:58:06 | 2024-06-06 11:58:43 | 江苏九天光电科技有限公司 | 154640 | 朱俊 |  |  | 0.155 | 9450 | 610 | 1 | JG1224050222 |  | 1 |  | 是 | 是 | 5990 | 8
最终平整 | JG12240401321 | JG1224040132 | 九天850平整 | 合格 | 合格品 | 乙 | 钱九龙 | 5350 | 5340 | 0.9981 | 9770 | 0.1 | 710 | / |  | 20100028 | 轧硬 | 0.4*710-SPCC | 30210015 | 光亮卷 | 0.1-SPCC |  | 60 | MO000327 | MO000327-017-01 | GLJ002 | 光亮卷前处理 | 13535 | 2024-05-15 | 2024-05-15 | 2 | 2024-06-06 10:25:23 | 2024-06-06 11:54:32 | 江苏九天光电科技有限公司 | 148926 | 钱九龙 |  |  | 0.1 | 9760 | 710 | 1 | JG12240401321 |  | 1 |  | 是 | 是 | 72 | 17
最终平整 | JG0024050227 | JG0024050227 | 九天800平整 | 合格 | 合格品 | 甲 | 唐斌 | 6816 | 6780 | 0.9947 | 9460 | 0.155 | 610 | / |  | 20100023 | 轧硬 | 0.4*610-SPCC | 30210010 | 光亮卷 | 0.15mm *610mm *9460m |  | 60 | MO000522 | MO000522-007 | GLJ002 | 光亮卷前处理 | 6870 | 2024-05-28 | 2024-05-28 | 2 | 2024-06-06 10:47:32 | 2024-06-06 10:48:27 | 江苏九天光电科技有限公司 | 154639 | 唐斌 |  |  | 0.155 | 9543 | 610 | 1 | JG0024050227 |  | 1 |  | 是 | 是 | 5837 | 7
最终平整 | JG122404007911 | JG1224040079 | 九天850平整 | 合格 | 让步接收 | 乙 | 张兴华 | 5600 | 3510 | 0.6268 | 6400 | 0.1 | 710 | / | 标记193-280米传0.5厘米撞伤小缺口，6144米传9毫米0.23平方毫米孔洞 | 20100028 | 轧硬 | 0.4*710-SPCC | 30210015 | 光亮卷 | 0.1-SPCC |  | 60 | MO000302 | MO000302-001-01-01 | GLJ002 | 光亮卷前处理 | 13355 | 2024-05-13 | 2024-05-13 | 2 | 2024-06-06 08:53:08 | 2024-06-06 10:24:27 | 江苏九天光电科技有限公司 |  | 张兴华 |  | 1 | 0.1 | 10270 | 710 | 1 | JG122404007911 |  | 1 | Q缺口,K孔洞 | 是 | 是 | 94 | 1
最终平整 | JG122404007912 | JG1224040079 | 九天850平整 | 合格 | 让步接收 | 乙 | 张兴华 | 2083.72 | 2080 | 0.9982 | 3830 | 0.1 | 710 | / | 368/371米传8毫米2个0.21-0.08平方毫米 | 20100028 | 轧硬 | 0.4*710-SPCC | 30210015 | 光亮卷 | 0.1-SPCC |  | 60 | MO000302 | MO000302-001-01-02 | GLJ002 | 光亮卷前处理 | 13355 | 2024-05-13 | 2024-05-13 | 2 | 2024-06-06 08:53:08 | 2024-06-06 10:24:27 | 江苏九天光电科技有限公司 |  | 张兴华 |  | 1 | 0.1 | 10270 | 710 | 1 | JG122404007912 |  | 1 | K孔洞 | 是 | 是 | 94 | 1
最终平整 | JG122404013611 | JG1224040136 | 九天850平整 | 合格 | 合格品 | 乙 | 张兴华 | 5646 | 4410 | 0.7811 | 8070 | 0.1 | 710 | / |  | 20100028 | 轧硬 | 0.4*710-SPCC | 30210015 | 光亮卷 | 0.1-SPCC |  | 60 | MO000327 | MO000327-021-01-01 | GLJ002 | 光亮卷前处理 | 13535 | 2024-05-15 | 2024-05-15 | 2 | 2024-06-05 16:39:12 | 2024-06-05 20:04:56 | 江苏九天光电科技有限公司 |  | 张兴华 |  | 1 | 0.1 | 10280 | 710 | 1 | JG122404013611 |  | 1 |  | 是 | 是 | 224 | 21
最终平整 | JG122404013612 | JG1224040136 | 九天850平整 | 合格 | 协议品 | 乙 | 张兴华 | 1183.83 | 1170 | 0.9883 | 2150 | 0.1 | 710 | / | 短带 | 20100028 | 轧硬 | 0.4*710-SPCC | 30210015 | 光亮卷 | 0.1-SPCC |  | 60 | MO000327 | MO000327-021-01-02 | GLJ002 | 光亮卷前处理 | 13535 | 2024-05-15 | 2024-05-15 | 2 | 2024-06-05 16:39:12 | 2024-06-05 20:04:56 | 江苏九天光电科技有限公司 |  | 张兴华 |  | 1 | 0.1 | 10280 | 710 | 1 | JG122404013612 |  | 1 | D短带 | 是 | 是 | 224 | 21
最终平整 | JG1224050111 | JG1224050111 | 九天800平整 | 合格 | 让步接收 | 甲 | 朱俊 | 4030 | 3990 | 0.9901 | 5640 | 0.4 | 610 | / | 772米操572毫米孔洞面积0.41 | 20100023 | 轧硬 | 0.4*610-SPCC | 30210011 | 光亮卷 | 0.15-SPCC |  | 60 | MO000431 | MO000431-011 | GLJ002 | 光亮卷前处理 | 4090 | 2024-05-23 | 2024-05-23 | 2 | 2024-06-05 17:28:59 | 2024-06-05 17:30:30 | 江苏九天光电科技有限公司 | 151294 | 朱俊 |  |  | 0.15 | 5711 | 610 | 1 | JG1224050111 |  | 1 | K孔洞 | 是 | 是 | 3689 | 11
最终平整 | JG0024050186 | JG0024050186 | 九天800平整 | 合格 | 合格品 | 甲 | 唐斌 | 5302 | 5260 | 0.9921 | 7240 | 0.4 | 610 | / |  | 20100023 | 轧硬 | 0.4*610-SPCC | 30210010 | 光亮卷 | 0.155-SPCC |  | 60 | MO000407 | MO000407-004 | GLJ002 | 光亮卷前处理 | 5365 | 2024-05-22 | 2024-05-22 | 2 | 2024-06-05 16:43:13 | 2024-06-05 16:43:49 | 江苏九天光电科技有限公司 | 150920 | 唐斌 |  |  | 0.155 | 7287 | 610 | 1 | JG0024050186 |  | 1 |  | 是 | 是 | 3679 | 4
最终平整 | JG122404011712 | JG1224040117 | 九天850平整 | 合格 | 让步接收 | 乙 | 钱九龙 | 2528 | 2500 | 0.9889 | 4570 | 0.1 | 710 | / | 尾部700米传10-20厘米粘钢折印加松花印 | 20100028 | 轧硬 | 0.4*710-SPCC | 30210015 | 光亮卷 | 0.1-SPCC |  | 60 | MO000302 | MO000302-017-01-02 | GLJ002 | 光亮卷前处理 | 13480 | 2024-05-13 | 2024-05-13 | 2 | 2024-06-05 15:09:54 | 2024-06-05 15:57:32 | 江苏九天光电科技有限公司 | 148088 | 钱九龙 |  |  | 0.1 | 4639 | 710 | 1 | JG122404011712 |  | 1 | Z折印,S松花印 | 是 | 是 | 52 | 17
最终平整 | JG0024050193 | JG0024050193 | 九天800平整 | 合格 | 合格品 | 甲 | 朱俊 | 5244 | 5212 | 0.9939 | 7190 | 0.4 | 610 | / |  | 20100023 | 轧硬 | 0.4*610-SPCC | 30210010 | 光亮卷 | 0.155-SPCC |  | 60 | MO000542 | MO000542-001 | GLJ002 | 光亮卷前处理 | 5360 | 2024-05-29 | 2024-05-29 | 2 | 2024-06-05 15:37:24 | 2024-06-05 15:39:49 | 江苏九天光电科技有限公司 | 155110 | 朱俊 |  |  | 0.155 | 7255 | 610 | 1 | JG0024050193 |  | 1 |  | 是 | 是 | 3682 | 1
最终平整 | JG12240401391 | JG1224040139 | 九天850平整 | 合格 | 让步接收 | 乙 | 张兴华 | 5620 | 5538 | 0.9854 | 10260 | 0.1 | 710 | / | 尾部200米轻松花印 | 20100028 | 轧硬 | 0.4*710-SPCC | 30210015 | 光亮卷 | 0.1-SPCC |  | 60 | MO000327 | MO000327-023-01 | GLJ002 | 光亮卷前处理 | 13550 | 2024-05-15 | 2024-05-15 | 2 | 2024-06-05 13:59:52 | 2024-06-05 15:08:41 | 江苏九天光电科技有限公司 | 148929 | 张兴华 |  |  | 0.1 | 10300 | 710 | 1 | JG12240401391 |  | 1 | S松花印 | 是 | 是 | 154 | 23
最终平整 | JG0024050206 | JG0024050206 | 九天800平整 | 合格 | 合格品 | 甲 | 唐斌 | 5058 | 5012 | 0.9909 | 7130 | 0.4 | 610 | / |  | 20100023 | 轧硬 | 0.4*610-SPCC | 30210011 | 光亮卷 | 0.15-SPCC |  | 60 | MO000410 | MO000410-007 | GLJ002 | 光亮卷前处理 | 5135 | 2024-05-22 | 2024-05-22 | 2 | 2024-06-05 14:46:53 | 2024-06-05 14:47:21 | 江苏九天光电科技有限公司 | 150938 | 唐斌 |  |  | 0.15 | 7197 | 610 | 1 | JG0024050206 |  | 1 |  | 是 | 是 | 2 | 7
最终平整 | JG12240401181 | JG1224040118 | 九天850平整 | 合格 | 让步接收 | 乙 | 钱九龙 | 5650 | 5620 | 0.9947 | 10240 | 0.1 | 710 | / | 尾部300米轻松花印 | 20100028 | 轧硬 | 0.4*710-SPCC | 30210015 | 光亮卷 | 0.1-SPCC |  | 60 | MO000302 | MO000302-019-01 | GLJ002 | 光亮卷前处理 | 13505 | 2024-05-13 | 2024-05-13 | 2 | 2024-06-05 12:37:48 | 2024-06-05 13:58:29 | 江苏九天光电科技有限公司 | 148089 | 钱九龙 |  |  | 0.1 | 10260 | 710 | 1 | JG12240401181 |  | 1 | S松花印 | 是 | 是 | 135 | 19
最终平整 | JG1224050112 | JG1224050112 | 九天800平整 | 合格 | 合格品 | 甲 | 唐斌 | 4020 | 3988 | 0.992 | 5620 | 0.4 | 610 | / |  | 20100023 | 轧硬 | 0.4*610-SPCC | 30210011 | 光亮卷 | 0.15-SPCC |  | 60 | MO000440 | MO000440-008 | GLJ002 | 光亮卷前处理 | 4090 | 2024-05-23 | 2024-05-23 | 2 | 2024-06-05 12:55:53 | 2024-06-05 12:56:22 | 江苏九天光电科技有限公司 | 152621 | 唐斌 |  |  | 0.15 | 5700 | 610 | 1 | JG1224050112 |  | 1 |  | 是 | 是 | 3689 | 8
最终平整 | JG12240401061 | JG1224040106 | 九天850平整 | 合格 | 合格品 | 乙 | 张兴华 | 5680 | 5610 | 0.9877 | 10240 | 0.1 | 710 | / |  | 20100028 | 轧硬 | 0.4*710-SPCC | 30210015 | 光亮卷 | 0.1-SPCC |  | 60 | MO000327 | MO000327-013-01 | GLJ002 | 光亮卷前处理 | 13555 | 2024-05-15 | 2024-05-15 | 2 | 2024-06-05 11:32:08 | 2024-06-05 12:37:04 | 江苏九天光电科技有限公司 | 148924 | 张兴华 |  |  | 0.1 | 10340 | 710 | 1 | JG12240401061 |  | 1 |  | 是 | 是 | 48 | 13
最终平整 | JG1224050169 | JG1224050169 | 九天800平整 | 合格 | 合格品 | 甲 | 朱俊 | 4934 | 4890 | 0.9911 | 7040 | 0.4 | 610 | / |  | 20100023 | 轧硬 | 0.4*610-SPCC | 30210011 | 光亮卷 | 0.15-SPCC |  | 60 | MO000442 | MO000442-014 | GLJ002 | 光亮卷前处理 | 5010 | 2024-05-23 | 2024-05-23 | 2 | 2024-06-05 12:08:46 | 2024-06-05 12:09:20 | 江苏九天光电科技有限公司 | 152667 | 朱俊 |  |  | 0.15 | 7102 | 610 | 1 | JG1224050169 |  | 1 |  | 是 | 是 | 3683 | 14
最终平整 | JG0024050121 | JG0024050121 | 九天800平整 | 合格 | 合格品 | 甲 | 唐斌,徐军 | 5046 | 5004 | 0.9917 | 7060 | 0.4 | 610 | / |  | 20100023 | 轧硬 | 0.4*610-SPCC | 30210011 | 光亮卷 | 0.15-SPCC |  | 60 | MO000440 | MO000440-001 | GLJ002 | 光亮卷前处理 | 5110 | 2024-05-23 | 2024-05-23 | 2 | 2024-06-05 10:29:11 | 2024-06-05 10:30:00 | 江苏九天光电科技有限公司 | 152613 | 唐斌 |  |  | 0.15 | 7130 | 610 | 1 | JG0024050121 |  | 1 |  | 是 | 是 | 3684 | 1
最终平整 | JG12240400931 | JG1224040093 | 九天850平整 | 合格 | 合格品 | 乙 | 张兴华 | 5560 | 5510 | 0.991 | 10110 | 0.1 | 710 | / |  | 20100028 | 轧硬 | 0.4*710-SPCC | 30210015 | 光亮卷 | 0.1-SPCC |  | 60 | MO000327 | MO000327-003-01 | GLJ002 | 光亮卷前处理 | 13390 | 2024-05-15 | 2024-05-15 | 2 | 2024-06-05 09:11:37 | 2024-06-05 10:26:03 | 江苏九天光电科技有限公司 | 148919 | 张兴华 |  |  | 0.1 | 10150 | 710 | 1 | JG12240400931 |  | 1 |  | 是 | 是 | 55 | 3
最终平整 | JG1224040364 | JG1224040364 | 九天850平整 | 合格 | 合格品 | 乙 | 张兴华 | 6000 | 6000 | 1 | 12900 | 0.1 | 610 | / |  | 20100023 | 轧硬 | 0.4*610-SPCC | 30210015 | 光亮卷 | 0.1-SPCC |  | 60 | MO000287 | MO000287-041 | GLJ002 | 光亮卷前处理 | 6120 | 2024-05-11 | 2024-05-11 | 2 | 2024-06-05 07:01:38 | 2024-06-05 07:02:37 | 江苏九天光电科技有限公司 | 147585 | 张兴华 |  |  | 0.4 | 12900 | 610 | 1 | JG1224040364 |  | 1 |  | 是 | 是 | 34 | 41
最终平整 | JG12240405002 | JG1224040500 | 九天800平整 | 合格 | 合格品 | 乙 | 朱俊 | 2843.94 | 2750 | 0.967 | 5900 | 0.1 | 610 | / |  | 20100023 | 轧硬 | 0.4*610-SPCC | 30210011 | 光亮卷 | 0.15-SPCC |  | 60 | MO000246 | MO000246-021-02 | GLJ002 | 光亮卷前处理 | 6745 | 2024-05-08 | 2024-05-08 | 2 | 2024-06-05 06:53:22 | 2024-06-05 06:54:50 | 江苏九天光电科技有限公司 |  | 朱俊 |  | 1 | 0.15 | 9520 | 610 | 1 | JG12240405002 |  | 1 |  | 是 | 是 | 39 | 21
最终平整 | JG12240405001 | JG1224040500 | 九天800平整 | 合格 | 让步接收 | 乙 | 朱俊 | 3816.05 | 3690 | 0.967 | 7900 | 0.1 | 610 | / | 535/553米传各1个0.5cm左右缺口 | 20100023 | 轧硬 | 0.4*610-SPCC | 30210011 | 光亮卷 | 0.15-SPCC |  | 60 | MO000246 | MO000246-021-01 | GLJ002 | 光亮卷前处理 | 6745 | 2024-05-08 | 2024-05-08 | 2 | 2024-06-05 06:53:22 | 2024-06-05 06:54:50 | 江苏九天光电科技有限公司 |  | 朱俊 |  | 1 | 0.15 | 9520 | 610 | 1 | JG12240405001 |  | 1 | Q缺口 | 是 | 是 | 39 | 21
最终平整 | JG0024050199 | JG0024050199 | 九天800平整 | 合格 | 让步接收 | 乙 | 朱俊 | 7080 | 7050 | 0.9958 | 9600 | 0.155 | 610 | / | 尾部200米操侧边部 | 20100023 | 轧硬 | 0.4*610-SPCC | 30210010 | 光亮卷 | 0.155-SPCC |  | 60 | MO000439 | MO000439-001 | GLJ002 | 光亮卷前处理 | 7195 | 2024-05-23 | 2024-05-23 | 2 | 2024-06-05 06:52:04 | 2024-06-05 06:52:34 | 江苏九天光电科技有限公司 | 152606 | 朱俊 |  |  | 0.155 | 9600 | 610 | 1 | JG0024050199 |  | 1 | N粘钢折印 | 是 | 是 | 3 | 1
最终平整 | JG0024050160 | JG0024050160 | 九天850平整 | 合格 | 合格品 | 甲 | 唐斌 | 7134 | 7032 | 0.9857 | 9630 | 0.155 | 610 | / |  | 20100023 | 轧硬 | 0.4*610-SPCC | 30210011 | 光亮卷 | 0.15-SPCC |  | 60 | MO000430 | MO000430-007 | GLJ002 | 光亮卷前处理 | 7195 | 2024-05-23 | 2024-05-23 | 2 | 2024-06-05 06:50:12 | 2024-06-05 06:50:45 | 江苏九天光电科技有限公司 | 151283 | 唐斌 |  |  | 0.155 | 9757 | 610 | 1 | JG0024050160 |  | 1 |  | 是 | 是 | 3 | 7
最终平整 | JG0024050140 | JG0024050140 | 九天800平整 | 合格 | 让步接收 | 甲 | 唐斌 | 6842 | 6842 | 1 | 9570 | 0.155 | 610 | / | 针眼孔洞(388/392米操27毫米2个0.11/0.3,402米操28/45毫米2个0.27/0.11,406米操27毫米1个0.3,4349米操292毫米1个0.27平方毫米) | 20100023 | 轧硬 | 0.4*610-SPCC | 30210011 | 光亮卷 | 0.15-SPCC |  | 60 | MO000430 | MO000430-005 | GLJ002 | 光亮卷前处理 | 6945 | 2024-05-23 | 2024-05-23 | 2 | 2024-06-05 06:49:02 | 2024-06-05 06:49:42 | 江苏九天光电科技有限公司 | 151281 | 唐斌 |  |  | 0.155 | 9660 | 610 | 1 | JG0024050140 |  | 1 | K孔洞 | 是 | 是 | 8 | 5
最终平整 | JG0024050152 | JG0024050152 | 九天800平整 | 合格 | 让步接收 | 甲 | 唐斌 | 7018 | 6970 | 0.9932 | 9540 | 0.155 | 610 | / | 厚薄公差（整卷公差0.156-0.16，偶跳0.163） | 20100023 | 轧硬 | 0.4*610-SPCC | 30210011 | 光亮卷 | 0.15-SPCC |  | 60 | MO000430 | MO000430-006 | GLJ002 | 光亮卷前处理 | 7080 | 2024-05-23 | 2024-05-23 | 2 | 2024-06-05 06:45:38 | 2024-06-05 06:46:37 | 江苏九天光电科技有限公司 | 151282 | 唐斌 |  |  | 0.155 | 9640 | 610 | 1 | JG0024050152 |  | 1 | H厚薄公差 | 是 | 是 | 4 | 6
最终平整 | JG0024050182 | JG0024050182 | 九天800平整 | 合格 | 合格品 | 甲 | 马晓飞 | 5274 | 5270 | 0.9992 | 7250 | 0.155 | 610 | / |  | 20100023 | 轧硬 | 0.4*610-SPCC | 30210011 | 光亮卷 | 0.15-SPCC |  | 60 | MO000410 | MO000410-013 | GLJ002 | 光亮卷前处理 | 10730 | 2024-05-22 | 2024-05-22 | 2 | 2024-06-02 01:45:29 | 2024-06-05 06:39:30 | 江苏九天光电科技有限公司 | 150944 | 马晓飞 |  |  | 0.155 | 7250 | 610 | 1 | JG0024050182 |  | 1 |  | 是 | 是 | 5988 | 13
最终平整 | JG0024050184 | JG0024050184 | 九天850平整 | 合格 | 合格品 | 乙 | 张兴华 | 7054 | 7030 | 0.9966 | 9670 | 0.155 | 610 | / |  | 20100023 | 轧硬 | 0.4*610-SPCC | 30210010 | 光亮卷 | 0.155-SPCC |  | 60 | MO000408 | MO000408-007 | GLJ002 | 光亮卷前处理 | 7125 | 2024-05-22 | 2024-05-22 | 2 | 2024-06-01 19:43:48 | 2024-06-05 06:38:38 | 江苏九天光电科技有限公司 | 150927 | 钱九龙 |  |  | 0.155 | 9680 | 610 | 1 | JG0024050184 |  | 1 |  | 是 | 是 | 4978 | 7
最终平整 | JG0024050196 | JG0024050196 | 九天850平整 | 合格 | 合格品 | 乙 | 张兴华 | 6916 | 6890 | 0.9962 | 9600 | 0.155 | 610 | / |  | 20100023 | 轧硬 | 0.4*610-SPCC | 30210010 | 光亮卷 | 0.155-SPCC |  | 60 | MO000408 | MO000408-006 | GLJ002 | 光亮卷前处理 | 7000 | 2024-05-22 | 2024-05-22 | 2 | 2024-06-01 18:52:09 | 2024-06-05 06:38:20 | 江苏九天光电科技有限公司 | 150926 | 钱九龙 |  |  | 0.155 | 9612 | 610 | 1 | JG0024050196 |  | 1 |  | 是 | 是 | 5029 | 6
最终平整 | JG0024050195 | JG0024050195 | 九天800平整 | 合格 | 让步接收 | 甲 | 唐斌 | 6860 | 6820 | 0.9942 | 9440 | 0.155 | 610 | / | 针眼孔洞(9351米操9毫米孔洞面积0.11) | 20100023 | 轧硬 | 0.4*610-SPCC | 30210010 | 光亮卷 | 0.155-SPCC |  | 60 | MO000408 | MO000408-005 | GLJ002 | 光亮卷前处理 | 6985 | 2024-05-22 | 2024-05-22 | 2 | 2024-06-01 13:21:10 | 2024-06-05 06:38:03 | 江苏九天光电科技有限公司 | 150925 | 唐斌 |  |  | 0.155 | 9480 | 610 | 1 | JG0024050195 |  | 1 | K孔洞 | 是 | 是 | 5361 | 5
最终平整 | JG0024050100 | JG0024050100 | 九天850平整 | 合格 | 合格品 | 乙 | 钱九龙 | 7030 | 7000 | 0.9957 | 9600 | 0.155 | 610 | / |  | 20100023 | 轧硬 | 0.4*610-SPCC | 30210010 | 光亮卷 | 0.155-SPCC |  | 60 | MO000408 | MO000408-004 | GLJ002 | 光亮卷前处理 | 7105 | 2024-05-22 | 2024-05-22 | 2 | 2024-06-01 20:47:22 | 2024-06-05 06:37:37 | 江苏九天光电科技有限公司 | 150924 | 张兴华 |  |  | 0.155 | 9614 | 610 | 1 | JG0024050100 |  | 1 |  | 是 | 是 | 6279 | 4
最终平整 | JG00240500921 | JG0024050092 | 九天850平整 | 合格 | 合格品 | 甲 | 马晓飞 | 3516.13 | 3486 | 0.9914 | 4800 | 0.155 | 610 | / |  | 20100023 | 轧硬 | 0.4*610-SPCC | 30210010 | 光亮卷 | 0.155-SPCC |  | 60 | MO000408 | MO000408-002-01 | GLJ002 | 光亮卷前处理 | 7125 | 2024-05-22 | 2024-05-22 | 2 | 2024-06-01 11:08:35 | 2024-06-05 06:37:20 | 江苏九天光电科技有限公司 |  | 马晓飞 |  | 1 | 0.155 | 9631 | 610 | 1 | JG00240500921 |  | 1 | Q起筋 | 是 | 是 | 8235 | 2
最终平整 | JG00240500922 | JG0024050092 | 九天850平整 | 合格 | 合格品 | 甲 | 马晓飞 | 3483.86 | 3454 | 0.9914 | 4730 | 0.155 | 610 | / |  | 20100023 | 轧硬 | 0.4*610-SPCC | 30210010 | 光亮卷 | 0.155-SPCC |  | 60 | MO000408 | MO000408-002-02 | GLJ002 | 光亮卷前处理 | 7125 | 2024-05-22 | 2024-05-22 | 2 | 2024-06-01 11:08:35 | 2024-06-05 06:37:20 | 江苏九天光电科技有限公司 |  | 马晓飞 |  | 1 | 0.155 | 9631 | 610 | 1 | JG00240500922 |  | 1 | Q起筋 | 是 | 是 | 8235 | 2
最终平整 | JG0024050139 | JG0024050139 | 九天800平整 | 合格 | 让步接收 | 乙 | 朱俊 | 6834 | 6800 | 0.995 | 9500 | 0.4 | 610 | / | 针眼孔洞(164米操·380.9MM0.19,334米117MM0.19,8085米364.5MM0.25,8093米364MM0.33,9034-9043米515-570MM9个0.1-0.16平方毫米）,尾部1200米传侧边部间断性亮点，内500米传侧边部5CM左右粘钢折印,内6805米传侧边部间断性花辊印2CM左右,传侧6805米边部1个2CM左右叠带（夹纸）《边丝造成》 | 20100023 | 轧硬 | 0.4*610-SPCC | 30210010 | 光亮卷 | 0.155-SPCC |  | 60 | MO000443 | MO000443-002 | GLJ002 | 光亮卷前处理 | 6930 | 2024-05-23 | 2024-05-23 | 2 | 2024-06-01 06:07:28 | 2024-06-05 06:33:50 | 江苏九天光电科技有限公司 | 152676 | 朱俊 |  |  | 0.155 | 9600 | 610 | 1 | JG0024050139 |  | 1 | D叠带,K孔洞 | 是 | 是 | 5791 | 2
最终平整 | JG0024050190 | JG0024050190 | 九天850平整 | 合格 | 合格品 | 甲 | 刘勇 | 5306 | 5284 | 0.9959 | 7240 | 0.155 | 610 | / |  | 20100023 | 轧硬 | 0.4*610-SPCC | 30210010 | 光亮卷 | 0.155-SPCC |  | 60 | MO000407 | MO000407-003 | GLJ002 | 光亮卷前处理 | 5360 | 2024-05-22 | 2024-05-22 | 2 | 2024-06-02 02:36:10 | 2024-06-05 06:30:37 | 江苏九天光电科技有限公司 | 150919 | 刘勇 |  |  | 0.155 | 7257 | 610 | 1 | JG0024050190 |  | 1 |  | 是 | 是 | 4556 | 3
最终平整 | JG1224050171 | JG1224050171 | 九天850平整 | 合格 | 让步接收 | 乙 | 张兴华 | 6580 | 6556 | 0.9964 | 9450 | 0.15 | 610 | / | 针眼孔洞(8702米传71毫米2个0.17/0.08平方毫米)，粘钢折印（尾近600米传3-5cm） | 20100023 | 轧硬 | 0.4*610-SPCC | 30210011 | 光亮卷 | 0.15-SPCC |  | 60 | MO000442 | MO000442-016 | GLJ002 | 光亮卷前处理 | 6670 | 2024-05-23 | 2024-05-23 | 2 | 2024-06-02 11:55:45 | 2024-06-05 06:29:49 | 江苏九天光电科技有限公司 | 152669 | 张兴华 |  |  | 0.15 | 9450 | 610 | 1 | JG1224050171 |  | 1 | K孔洞 | 是 | 是 | 5363 | 16
最终平整 | JG1224050168 | JG1224050168 | 九天800平整 | 合格 | 合格品 | 甲 | 朱俊 | 6504 | 6466 | 0.9942 | 9380 | 0.4 | 610 | / |  | 20100023 | 轧硬 | 0.4*610-SPCC | 30210011 | 光亮卷 | 0.15-SPCC |  | 60 | MO000442 | MO000442-013 | GLJ002 | 光亮卷前处理 | 6575 | 2024-05-23 | 2024-05-23 | 2 | 2024-06-02 11:36:58 | 2024-06-05 06:29:34 | 江苏九天光电科技有限公司 | 152666 | 唐斌 |  |  | 0.15 | 9450 | 610 | 1 | JG1224050168 |  | 1 |  | 是 | 是 | 4019 | 13
最终平整 | JG1224050115 | JG1224050115 | 九天800平整 | 合格 | 合格品 | 甲 | 唐斌 | 6518 | 6600 | 1.0126 | 9430 | 0.4 | 610 | / |  | 20100023 | 轧硬 | 0.4*610-SPCC | 30210011 | 光亮卷 | 0.15-SPCC |  | 60 | MO000440 | MO000440-009 | GLJ002 | 光亮卷前处理 | 6740 | 2024-05-23 | 2024-05-23 | 2 | 2024-06-01 14:29:39 | 2024-06-05 06:29:18 | 江苏九天光电科技有限公司 | 152622 | 唐斌 |  |  | 0.15 | 9500 | 610 | 1 | JG1224050115 |  | 1 | L亮点 | 是 | 是 | 5288 | 9
最终平整 | JG1224050156 | JG1224050156 | 九天800平整 | 合格 | 合格品 | 甲 | 刘勇 | 6578 | 6550 | 0.9957 | 9510 | 0.15 | 610 | / |  | 20100023 | 轧硬 | 0.4*610-SPCC | 30210011 | 光亮卷 | 0.15-SPCC |  | 60 | MO000442 | MO000442-005 | GLJ002 | 光亮卷前处理 | 6655 | 2024-05-23 | 2024-05-23 | 2 | 2024-06-02 08:06:43 | 2024-06-05 06:29:00 | 江苏九天光电科技有限公司 | 152658 | 刘勇 |  |  | 0.15 | 9529 | 610 | 1 | JG1224050156 |  | 1 |  | 是 | 是 | 4239 | 5
最终平整 | JG1224050116 | JG1224050116 | 九天800平整 | 合格 | 让步接收 | 乙 | 朱俊 | 6656 | 6606 | 0.9925 | 9480 | 0.4 | 610 | / | 尾部1000米传侧边部粘钢折印1CM左右 | 20100023 | 轧硬 | 0.4*610-SPCC | 30210011 | 光亮卷 | 0.15-SPCC |  | 60 | MO000440 | MO000440-010 | GLJ002 | 光亮卷前处理 | 6730 | 2024-05-23 | 2024-05-23 | 2 | 2024-06-01 07:15:14 | 2024-06-05 06:28:45 | 江苏九天光电科技有限公司 | 152623 | 朱俊 |  |  | 0.15 | 9540 | 610 | 1 | JG1224050116 |  | 1 | N粘钢折印 | 是 | 是 | 5725 | 10
最终平整 | JG1224050094 | JG1224050094 | 九天850平整 | 合格 | 合格品 | 乙 | 钱九龙 | 4950 | 4920 | 0.9939 | 7100 | 0.15 | 610 | / |  | 20100023 | 轧硬 | 0.4*610-SPCC | 30210011 | 光亮卷 | 0.15-SPCC |  | 60 | MO000440 | MO000440-004 | GLJ002 | 光亮卷前处理 | 5005 | 2024-05-23 | 2024-05-23 | 2 | 2024-06-02 09:40:32 | 2024-06-05 06:28:33 | 江苏九天光电科技有限公司 | 152616 | 钱九龙 |  |  | 0.15 | 7080 | 610 | 1 | JG1224050094 |  | 1 |  | 是 | 是 | 4175 | 4
最终平整 | JG0024050198 | JG0024050198 | 九天850平整 | 合格 | 合格品 | 甲 | 刘勇 | 5270 | 5246 | 0.9954 | 7260 | 0.155 | 610 | / |  | 20100023 | 轧硬 | 0.4*610-SPCC | 30210010 | 光亮卷 | 0.155-SPCC |  | 60 | MO000439 | MO000439-027 | GLJ002 | 光亮卷前处理 | 5345 | 2024-05-23 | 2024-05-23 | 2 | 2024-06-02 06:19:46 | 2024-06-05 06:28:15 | 江苏九天光电科技有限公司 | 152605 | 刘勇 |  |  | 0.155 | 7250 | 610 | 1 | JG0024050198 |  | 1 |  | 是 | 是 | 5695 | 27
最终平整 | JG0024050183 | JG0024050183 | 九天850平整 | 合格 | 让步接收 | 甲 | 刘勇 | 7050 | 7010 | 0.9943 | 9570 | 0.155 | 610 | / | 粘钢折印(尾部500米左右) | 20100023 | 轧硬 | 0.4*610-SPCC | 30210010 | 光亮卷 | 0.155-SPCC |  | 60 | MO000439 | MO000439-024 | GLJ002 | 光亮卷前处理 | 7115 | 2024-05-23 | 2024-05-23 | 2 | 2024-06-02 00:52:32 | 2024-06-05 06:27:55 | 江苏九天光电科技有限公司 | 152602 | 刘勇 |  |  | 0.155 | 9581 | 610 | 1 | JG0024050183 |  | 1 | N粘钢折印 | 是 | 是 | 4657 | 24
最终平整 | JG0024050181 | JG0024050181 | 九天850平整 | 合格 | 合格品 | 乙 | 钱九龙 | 5286 | 5270 | 0.997 | 7200 | 0.155 | 610 | / |  | 20100023 | 轧硬 | 0.4*610-SPCC | 30210010 | 光亮卷 | 0.155-SPCC |  | 60 | MO000439 | MO000439-023 | GLJ002 | 光亮卷前处理 | 5355 | 2024-05-23 | 2024-05-23 | 2 | 2024-06-02 11:01:30 | 2024-06-05 06:27:43 | 江苏九天光电科技有限公司 | 152601 | 钱九龙 |  |  | 0.155 | 7226 | 610 | 1 | JG0024050181 |  | 1 |  | 是 | 是 | 5677 | 23
最终平整 | JG0024050149 | JG0024050149 | 九天850平整 | 合格 | 合格品 | 乙 | 张兴华 | 5142 | 5110 | 0.9938 | 7120 | 0.155 | 610 | / |  | 20100023 | 轧硬 | 0.4*610-SPCC | 30210010 | 光亮卷 | 0.155-SPCC |  | 60 | MO000439 | MO000439-018 | GLJ002 | 光亮卷前处理 | 5215 | 2024-05-23 | 2024-05-23 | 2 | 2024-06-01 23:38:04 | 2024-06-05 06:27:30 | 江苏九天光电科技有限公司 | 152596 | 张兴华 |  |  | 0.155 | 7160 | 610 | 1 | JG0024050149 |  | 1 |  | 是 | 是 | 4733 | 18
最终平整 | JG0024050125 | JG0024050125 | 九天850平整 | 合格 | 合格品 | 乙 | 张兴华 | 5272 | 5236 | 0.9932 | 7270 | 0.155 | 610 | / |  | 20100023 | 轧硬 | 0.4*610-SPCC | 30210010 | 光亮卷 | 0.155-SPCC |  | 60 | MO000439 | MO000439-013 | GLJ002 | 光亮卷前处理 | 5325 | 2024-05-23 | 2024-05-23 | 2 | 2024-06-02 11:00:19 | 2024-06-05 06:27:09 | 江苏九天光电科技有限公司 | 152591 | 张兴华 |  |  | 0.155 | 7304 | 610 | 1 | JG0024050125 |  | 1 |  | 是 | 是 | 5681 | 13
最终平整 | JG0024050130 | JG0024050130 | 九天850平整 | 合格 | 合格品 | 乙 | 张兴华 | 5200 | 5180 | 0.9962 | 7240 | 0.155 | 610 | / |  | 20100023 | 轧硬 | 0.4*610-SPCC | 30210010 | 光亮卷 | 0.155-SPCC |  | 60 | MO000439 | MO000439-017 | GLJ002 | 光亮卷前处理 | 5320 | 2024-05-23 | 2024-05-23 | 2 | 2024-06-01 21:50:52 | 2024-06-05 06:26:53 | 江苏九天光电科技有限公司 | 152595 | 张兴华 |  |  | 0.155 | 7220 | 610 | 1 | JG0024050130 |  | 1 |  | 是 | 是 | 4836 | 17
最终平整 | JG1224050173 | JG1224050173 | 九天850平整 | 合格 | 合格品 | 甲 | 马晓飞 | 6910 | 6850 | 0.9913 | 9630 | 0.155 | 610 | / |  | 20100023 | 轧硬 | 0.4*610-SPCC | 30210010 | 光亮卷 | 0.155-SPCC |  | 60 | MO000439 | MO000439-005 | GLJ002 | 光亮卷前处理 | 6995 | 2024-05-23 | 2024-05-23 | 2 | 2024-06-02 08:09:50 | 2024-06-05 06:26:43 | 江苏九天光电科技有限公司 | 152610 | 马晓飞 |  |  | 0.155 | 9630 | 610 | 1 | JG1224050173 |  | 1 |  | 是 | 是 | 5541 | 5
最终平整 | JG1224050174 | JG1224050174 | 九天850平整 | 合格 | 让步接收 | 甲 | 刘勇 | 6880 | 6864 | 0.9977 | 9550 | 0.155 | 610 | / | 粘钢折印(尾部600米左右) | 20100023 | 轧硬 | 0.4*610-SPCC | 30210010 | 光亮卷 | 0.155-SPCC |  | 60 | MO000439 | MO000439-003 | GLJ002 | 光亮卷前处理 | 7000 | 2024-05-23 | 2024-05-23 | 2 | 2024-06-01 09:58:28 | 2024-06-05 06:26:28 | 江苏九天光电科技有限公司 | 152608 | 刘勇 |  |  | 0.155 | 9530 | 610 | 1 | JG1224050174 |  | 1 | N粘钢折印 | 是 | 是 | 5556 | 3
最终平整 | JG0024050129 | JG0024050129 | 九天850平整 | 合格 | 合格品 | 乙 | 钱九龙 | 5252 | 5230 | 0.9958 | 7210 | 0.155 | 610 | / |  | 20100023 | 轧硬 | 0.4*610-SPCC | 30210010 | 光亮卷 | 0.155-SPCC |  | 60 | MO000439 | MO000439-016 | GLJ002 | 光亮卷前处理 | 5305 | 2024-05-23 | 2024-05-23 | 2 | 2024-06-01 22:34:15 | 2024-06-05 06:26:13 | 江苏九天光电科技有限公司 | 152594 | 钱九龙 |  |  | 0.155 | 7243 | 610 | 1 | JG0024050129 |  | 1 |  | 是 | 是 | 4794 | 16
最终平整 | JG0024050150 | JG0024050150 | 九天800平整 | 合格 | 让步接收 | 甲 | 刘勇 | 5150 | 5120 | 0.9942 | 7140 | 0.155 | 610 | / | 粘钢折印(尾部1000米左右) | 20100023 | 轧硬 | 0.4*610-SPCC | 30210010 | 光亮卷 | 0.155-SPCC |  | 60 | MO000432 | MO000432-002 | GLJ002 | 光亮卷前处理 | 5230 | 2024-05-23 | 2024-05-23 | 2 | 2024-06-02 04:44:11 | 2024-06-05 06:25:57 | 江苏九天光电科技有限公司 | 151296 | 刘勇 |  |  | 0.155 | 7230 | 610 | 1 | JG0024050150 |  | 1 | N粘钢折印 | 是 | 是 | 4425 | 2
最终平整 | JG0024050123 | JG0024050123 | 九天850平整 | 合格 | 让步接收 | 甲 | 刘勇 | 7170 | 7158 | 0.9983 | 9990 | 0.155 | 610 | / | 粘钢折印(尾部1000米左右) | 20100023 | 轧硬 | 0.4*610-SPCC | 30210010 | 光亮卷 | 0.155-SPCC |  | 60 | MO000439 | MO000439-011 | GLJ002 | 光亮卷前处理 | 7320 | 2024-05-23 | 2024-05-23 | 2 | 2024-06-01 12:33:58 | 2024-06-05 06:25:33 | 江苏九天光电科技有限公司 | 152589 | 刘勇 |  |  | 0.155 | 9920 | 610 | 1 | JG0024050123 |  | 1 | N粘钢折印 | 是 | 是 | 5399 | 11
最终平整 | JG1224050143 | JG1224050143 | 九天800平整 | 合格 | 让步接收 | 甲 | 唐斌 | 6552 | 6530 | 0.9966 | 9540 | 0.4 | 610 | / | 针眼孔洞(329米操12/33毫米2个 0.27/0.08,343米操12毫米1个0.3平方毫米) | 20100023 | 轧硬 | 0.4*610-SPCC | 30210011 | 光亮卷 | 0.15-SPCC |  | 60 | MO000431 | MO000431-006 | GLJ002 | 光亮卷前处理 | 6625 | 2024-05-23 | 2024-05-23 | 2 | 2024-06-02 10:41:38 | 2024-06-05 06:25:13 | 江苏九天光电科技有限公司 | 151289 | 唐斌 |  |  | 0.15 | 9620 | 610 | 1 | JG1224050143 |  | 1 | N粘钢折印 | 是 | 是 | 4077 | 6
最终平整 | JG0024050126 | JG0024050126 | 九天850平整 | 合格 | 合格品 | 乙 | 张兴华 | 5260 | 5214 | 0.9913 | 7220 | 0.155 | 610 | / |  | 20100023 | 轧硬 | 0.4*610-SPCC | 30210010 | 光亮卷 | 0.155-SPCC |  | 60 | MO000432 | MO000432-001 | GLJ002 | 光亮卷前处理 | 5330 | 2024-05-23 | 2024-05-23 | 2 | 2024-06-02 08:38:06 | 2024-06-05 06:24:54 | 江苏九天光电科技有限公司 | 151295 | 张兴华 |  |  | 0.155 | 7240 | 610 | 1 | JG0024050126 |  | 1 |  | 是 | 是 | 4191 | 1
最终平整 | JG0024050157 | JG0024050157 | 九天850平整 | 合格 | 合格品 | 甲 | 马晓飞 | 5110 | 5194 | 1.0164 | 7200 | 0.155 | 610 | / |  | 20100023 | 轧硬 | 0.4*610-SPCC | 30210011 | 光亮卷 | 0.15-SPCC |  | 60 | MO000430 | MO000430-004 | GLJ002 | 光亮卷前处理 | 5310 | 2024-05-23 | 2024-05-23 | 2 | 2024-06-02 07:11:09 | 2024-06-05 06:24:25 | 江苏九天光电科技有限公司 | 151280 | 马晓飞 |  |  | 0.155 | 7210 | 610 | 1 | JG0024050157 |  | 1 |  | 是 | 是 | 4275 | 4
最终平整 | JG0024050138 | JG0024050138 | 九天850平整 | 合格 | 合格品 | 甲 | 马晓飞 | 5110 | 5104 | 0.9988 | 7230 | 0.155 | 610 | / |  | 20100023 | 轧硬 | 0.4*610-SPCC | 30210011 | 光亮卷 | 0.15-SPCC |  | 60 | MO000430 | MO000430-003 | GLJ002 | 光亮卷前处理 | 5210 | 2024-05-23 | 2024-05-23 | 2 | 2024-06-02 05:29:30 | 2024-06-05 06:24:00 | 江苏九天光电科技有限公司 | 151279 | 刘勇 |  |  | 0.155 | 7210 | 610 | 1 | JG0024050138 |  | 1 |  | 是 | 是 | 4378 | 3
最终平整 | JG1224050141 | JG1224050141 | 九天800平整 | 合格 | 合格品 | 甲 | 唐斌 | 4946 | 4914 | 0.9935 | 7090 | 0.15 | 610 | / |  | 20100023 | 轧硬 | 0.4*610-SPCC | 30210011 | 光亮卷 | 0.15-SPCC |  | 60 | MO000543 | MO000543-003 | GLJ002 | 光亮卷前处理 | 4999 | 2024-05-29 | 2024-05-29 | 2 | 2024-06-05 06:22:29 | 2024-06-05 06:23:19 | 江苏九天光电科技有限公司 | 152651 | 唐斌 |  |  | 0.15 | 7157 | 610 | 1 | JG1224050141 |  | 1 |  | 是 | 是 | 2848 | 3
最终平整 | JG0024040649 | JG0024040649 | 九天850平整 | 合格 | 合格品 | 甲 | 刘勇 | 5466 | 5420 | 0.9916 | 11770 | 0.1 | 610 | / |  | 20100023 | 轧硬 | 0.4*610-SPCC | 30210015 | 光亮卷 | 0.1-SPCC |  | 60 | MO000287 | MO000287-003 | GLJ002 | 光亮卷前处理 | 5530 | 2024-05-11 | 2024-05-11 | 2 | 2024-06-05 01:50:33 | 2024-06-05 01:51:01 | 江苏九天光电科技有限公司 | 147566 | 刘勇 |  |  | 0.1 | 11815 | 610 | 1 | JG0024040649 |  | 1 |  | 是 | 是 | 5 | 3
最终平整 | JG12240405141 | JG1224040514 | 九天850平整 | 合格 | 协议品 | 甲 | 马晓飞 | 647.76 | 624 | 0.9633 | 1380 | 0.1 | 610 | / | 短带 | 20100023 | 轧硬 | 0.4*610-SPCC | 30210011 | 光亮卷 | 0.15-SPCC |  | 60 | MO000267 | MO000267-045-01 | GLJ002 | 光亮卷前处理 | 5015 | 2024-05-09 | 2024-05-09 | 2 | 2024-06-05 01:48:56 | 2024-06-05 01:50:00 | 江苏九天光电科技有限公司 |  | 马晓飞 |  | 1 | 0.15 | 7120 | 610 | 1 | JG12240405141 |  | 1 | D短带 | 是 | 是 | 4 | 45
最终平整 | JG12240405142 | JG1224040514 | 九天850平整 | 合格 | 合格品 | 甲 | 马晓飞 | 4960 | 4154 | 0.8375 | 8830 | 0.1 | 610 | / |  | 20100023 | 轧硬 | 0.4*610-SPCC | 30210011 | 光亮卷 | 0.15-SPCC |  | 60 | MO000267 | MO000267-045-02 | GLJ002 | 光亮卷前处理 | 5015 | 2024-05-09 | 2024-05-09 | 2 | 2024-06-05 01:48:56 | 2024-06-05 01:50:00 | 江苏九天光电科技有限公司 |  | 马晓飞 |  | 1 | 0.15 | 7120 | 610 | 1 | JG12240405142 |  | 1 |  | 是 | 是 | 4 | 45
最终平整 | JG1224040534 | JG1224040534 | 九天850平整 | 合格 | 合格品 | 甲 | 刘勇 | 4260 | 4192 | 0.984 | 8890 | 0.1 | 610 | / |  | 20100023 | 轧硬 | 0.4*610-SPCC | 30210011 | 光亮卷 | 0.15-SPCC |  | 60 | MO000267 | MO000267-075 | GLJ002 | 光亮卷前处理 | 5010 | 2024-05-09 | 2024-05-09 | 2 | 2024-06-04 22:35:10 | 2024-06-04 22:35:37 | 江苏九天光电科技有限公司 | 145266 | 刘勇 |  |  | 0.1 | 8980 | 610 | 1 | JG1224040534 |  | 1 |  | 是 | 是 | 1222 | 75
最终平整 | JG1224050180 | JG1224050180 | 九天800平整 | 合格 | 合格品 | 甲 | 唐斌 | 6648 | 6630 | 0.9973 | 9460 | 0.15 | 610 | / |  | 20100023 | 轧硬 | 0.4*610-SPCC | 30210011 | 光亮卷 | 0.15-SPCC |  | 60 | MO000431 | MO000431-010 | GLJ002 | 光亮卷前处理 | 6710 | 2024-05-23 | 2024-05-23 | 2 | 2024-06-02 12:56:17 | 2024-06-04 20:14:43 | 江苏九天光电科技有限公司 | 151293 | 唐斌 |  |  | 0.15 | 9537 | 610 | 1 | JG1224050180 |  | 1 |  | 是 | 是 | 3360 | 10
最终平整 | JG12240501021 | JG1224050102 | 九天850平整 | 合格 | 协议品 | 乙 | 钱九龙 | 1001.29 | 996 | 0.9947 | 2100 | 0.1 | 610 | / | 短带 | 20100023 | 轧硬 | 0.4*610-SPCC | 30210011 | 光亮卷 | 0.15-SPCC |  | 60 | MO000431 | MO000431-001-01 | GLJ002 | 光亮卷前处理 | 5000 | 2024-05-23 | 2024-05-23 | 2 | 2024-06-04 20:08:04 | 2024-06-04 20:13:40 | 江苏九天光电科技有限公司 |  | 钱九龙 |  | 1 | 0.1 | 9741 | 610 | 1 | JG12240501021 |  | 1 | D短带 | 是 | 是 | 12 | 1
最终平整 | JG12240501022 | JG1224050102 | 九天850平整 | 合格 | 合格品 | 乙 | 钱九龙 | 4540 | 3520 | 0.7753 | 7600 | 0.1 | 610 | / |  | 20100023 | 轧硬 | 0.4*610-SPCC | 30210011 | 光亮卷 | 0.15-SPCC |  | 60 | MO000431 | MO000431-001-02 | GLJ002 | 光亮卷前处理 | 5000 | 2024-05-23 | 2024-05-23 | 2 | 2024-06-04 20:08:04 | 2024-06-04 20:13:40 | 江苏九天光电科技有限公司 |  | 钱九龙 |  | 1 | 0.1 | 9741 | 610 | 1 | JG12240501022 |  | 1 |  | 是 | 是 | 12 | 1
最终平整 | JG1224050113 | JG1224050113 | 九天800平整 | 合格 | 让步接收 | 甲 | 唐斌 | 4928 | 4900 | 0.9943 | 7010 | 0.4 | 610 | / | 494,498,506,510米操572毫米孔洞面积0.14,0.25,0.22,0.3 | 20100023 | 轧硬 | 0.4*610-SPCC | 30210011 | 光亮卷 | 0.15-SPCC |  | 60 | MO000431 | MO000431-003 | GLJ002 | 光亮卷前处理 | 5005 | 2024-05-23 | 2024-05-23 | 2 | 2024-06-04 17:46:32 | 2024-06-04 17:48:00 | 江苏九天光电科技有限公司 | 151286 | 唐斌 |  |  | 0.15 | 7085 | 610 | 1 | JG1224050113 |  | 1 | K孔洞 | 是 | 是 | 13 | 3
最终平整 | JG1224050175 | JG1224050175 | 九天800平整 | 合格 | 合格品 | 甲 | 唐斌 | 4440 | 4406 | 0.9923 | 6320 | 0.4 | 610 | / |  | 20100023 | 轧硬 | 0.4*610-SPCC | 30210011 | 光亮卷 | 0.15-SPCC |  | 60 | MO000442 | MO000442-018 | GLJ002 | 光亮卷前处理 | 4490 | 2024-05-23 | 2024-05-23 | 2 | 2024-06-04 16:32:35 | 2024-06-04 16:33:08 | 江苏九天光电科技有限公司 | 152671 | 唐斌 |  |  | 0.15 | 6385 | 610 | 1 | JG1224050175 |  | 1 |  | 是 | 是 | 3284 | 18
最终平整 | JG0024050090 | JG0024050090 | 九天800平整 | 合格 | 合格品 | 甲 | 朱俊 | 5160 | 5128 | 0.9938 | 7160 | 0.4 | 610 | / |  | 20100023 | 轧硬 | 0.4*610-SPCC | 30210011 | 光亮卷 | 0.15-SPCC |  | 60 | MO000410 | MO000410-002 | GLJ002 | 光亮卷前处理 | 5210 | 2024-05-22 | 2024-05-22 | 2 | 2024-06-04 15:15:41 | 2024-06-04 15:16:16 | 江苏九天光电科技有限公司 | 150934 | 朱俊 |  |  | 0.15 | 7200 | 610 | 1 | JG0024050090 |  | 1 |  | 是 | 是 | 1371 | 2
最终平整 | JG0024050197 | JG0024050197 | 九天800平整 | 合格 | 合格品 | 甲 | 朱俊 | 5250 | 5200 | 0.9905 | 7100 | 0.4 | 610 | / |  | 20100023 | 轧硬 | 0.4*610-SPCC | 30210010 | 光亮卷 | 0.155-SPCC |  | 60 | MO000439 | MO000439-026 | GLJ002 | 光亮卷前处理 | 10670 | 2024-05-23 | 2024-05-23 | 2 | 2024-06-04 14:19:09 | 2024-06-04 14:19:52 | 江苏九天光电科技有限公司 | 152604 | 朱俊 |  |  | 0.155 | 7180 | 610 | 1 | JG0024050197 |  | 1 |  | 是 | 是 | 1634 | 26
最终平整 | JG1224050153 | JG1224050153 | 九天800平整 | 合格 | 合格品 | 甲 | 唐斌 | 4960 | 4930 | 0.994 | 7040 | 0.4 | 610 | / |  | 20100023 | 轧硬 | 0.4*610-SPCC | 30210011 | 光亮卷 | 0.15-SPCC |  | 60 | MO000442 | MO000442-006 | GLJ002 | 光亮卷前处理 | 5010 | 2024-05-23 | 2024-05-23 | 2 | 2024-06-04 13:15:28 | 2024-06-04 13:15:59 | 江苏九天光电科技有限公司 | 152659 | 唐斌 |  |  | 0.15 | 7108 | 610 | 1 | JG1224050153 |  | 1 |  | 是 | 是 | 11 | 6
最终平整 | JG1224050101 | JG1224050101 | 九天800平整 | 合格 | 合格品 | 甲 | 唐斌 | 4924 | 4792 | 0.9732 | 6850 | 0.4 | 610 | / |  | 20100023 | 轧硬 | 0.4*610-SPCC | 30210011 | 光亮卷 | 0.15-SPCC |  | 60 | MO000430 | MO000430-001 | GLJ002 | 光亮卷前处理 | 5000 | 2024-05-23 | 2024-05-23 | 2 | 2024-06-04 10:56:22 | 2024-06-04 10:57:13 | 江苏九天光电科技有限公司 | 151277 | 唐斌 |  |  | 0.15 | 7069 | 610 | 1 | JG1224050101 |  | 1 |  | 是 | 是 | 10 | 1
最终平整 | JG1224050176 | JG1224050176 | 九天800平整 | 合格 | 让步接收 | 甲 | 朱俊 | 4438 | 4400 | 0.9914 | 6310 | 0.4 | 610 | / | 267米操32毫米孔洞面积0.1 | 20100023 | 轧硬 | 0.4*610-SPCC | 30210011 | 光亮卷 | 0.15-SPCC |  | 60 | MO000442 | MO000442-019 | GLJ002 | 光亮卷前处理 | 4490 | 2024-05-23 | 2024-05-23 | 2 | 2024-06-04 09:59:21 | 2024-06-04 10:00:47 | 江苏九天光电科技有限公司 | 152672 | 朱俊 |  |  | 0.15 | 6400 | 610 | 1 | JG1224050176 |  | 1 | K孔洞 | 是 | 是 | 3285 | 19
最终平整 | JG0024050118 | JG0024050118 | 九天850平整 | 合格 | 合格品 | 乙 | 钱九龙 | 5150 | 5120 | 0.9942 | 7220 | 0.155 | 610 | / |  | 20100023 | 轧硬 | 0.4*610-SPCC | 30210010 | 光亮卷 | 0.155-SPCC |  | 60 | MO000439 | MO000439-008 | GLJ002 | 光亮卷前处理 | 5205 | 2024-05-23 | 2024-05-23 | 2 | 2024-06-03 15:20:04 | 2024-06-03 18:25:39 | 江苏九天光电科技有限公司 | 152586 | 钱九龙 |  |  | 0.155 | 7242 | 610 | 1 | JG0024050118 |  | 1 |  | 是 | 是 | 1817 | 8
最终平整 | JG0024050106 | JG0024050106 | 九天800平整 | 合格 | 合格品 | 甲 | 唐斌 | 5040 | 5012 | 0.9944 | 7050 | 0.4 | 610 | / |  | 20100023 | 轧硬 | 0.4*610-SPCC | 30210011 | 光亮卷 | 0.15-SPCC |  | 60 | MO000410 | MO000410-004 | GLJ002 | 光亮卷前处理 | 5130 | 2024-05-22 | 2024-05-22 | 2 | 2024-06-03 17:45:31 | 2024-06-03 17:46:14 | 江苏九天光电科技有限公司 | 150936 | 唐斌 |  |  | 0.15 | 7080 | 610 | 1 | JG0024050106 |  | 1 |  | 是 | 是 | 4 | 4
最终平整 | JG0024050133 | JG0024050133 | 九天800平整 | 合格 | 让步接收 | 甲 | 朱俊 | 5048 | 5016 | 0.9937 | 7170 | 0.4 | 610 | / | 板面偶有亮斑 | 20100023 | 轧硬 | 0.4*610-SPCC | 30210011 | 光亮卷 | 0.15-SPCC |  | 60 | MO000440 | MO000440-002 | GLJ002 | 光亮卷前处理 | 5105 | 2024-05-23 | 2024-05-23 | 2 | 2024-06-03 17:04:06 | 2024-06-03 17:05:20 | 江苏九天光电科技有限公司 | 152614 | 朱俊 |  |  | 0.15 | 7247 | 610 | 1 | JG0024050133 |  | 1 | L亮斑 | 是 | 是 | 2533 | 2
最终平整 | JG1224050146 | JG1224050146 | 九天800平整 | 合格 | 合格品 | 甲 | 唐斌 | 4924 | 4890 | 0.9931 | 7000 | 0.4 | 610 | / |  | 20100023 | 轧硬 | 0.4*610-SPCC | 30210011 | 光亮卷 | 0.15-SPCC |  | 60 | MO000410 | MO000410-011 | GLJ002 | 光亮卷前处理 | 5010 | 2024-05-22 | 2024-05-22 | 2 | 2024-06-03 15:59:31 | 2024-06-03 16:00:02 | 江苏九天光电科技有限公司 | 150942 | 唐斌 |  |  | 0.15 | 7073 | 610 | 1 | JG1224050146 |  | 1 |  | 是 | 是 | 12 | 11
最终平整 | JG0024050105 | JG0024050105 | 九天850平整 | 合格 | 合格品 | 乙 | 张兴华 | 5040 | 5020 | 0.996 | 7150 | 0.15 | 610 | / |  | 20100023 | 轧硬 | 0.4*610-SPCC | 30210011 | 光亮卷 | 0.15-SPCC |  | 60 | MO000444 | MO000444-001 | GLJ002 | 光亮卷前处理 | 5110 | 2024-05-23 | 2024-05-23 | 2 | 2024-06-03 14:37:23 | 2024-06-03 15:19:17 | 江苏九天光电科技有限公司 | 152612 | 张兴华 |  |  | 0.15 | 7140 | 610 | 1 | JG0024050105 |  | 1 |  | 是 | 是 | 46 | 1
最终平整 | JG1224050103 | JG1224050103 | 九天800平整 | 合格 | 合格品 | 甲 | 唐斌 | 6614 | 6600 | 0.9979 | 9420 | 0.4 | 610 | / |  | 20100023 | 轧硬 | 0.4*610-SPCC | 30210011 | 光亮卷 | 0.15-SPCC |  | 60 | MO000431 | MO000431-002 | GLJ002 | 光亮卷前处理 | 6690 | 2024-05-23 | 2024-05-23 | 2 | 2024-06-03 14:46:28 | 2024-06-03 14:47:00 | 江苏九天光电科技有限公司 | 151285 | 唐斌 |  |  | 0.15 | 9494 | 610 | 1 | JG1224050103 |  | 1 |  | 是 | 是 | 10 | 2
最终平整 | JG0024050208 | JG0024050208 | 九天800平整 | 合格 | 合格品 | 甲 | 朱俊 | 6560 | 6526 | 0.9948 | 9450 | 0.4 | 610 | / |  | 20100023 | 轧硬 | 0.4*610-SPCC | 30210011 | 光亮卷 | 0.15-SPCC |  | 60 | MO000410 | MO000410-014 | GLJ002 | 光亮卷前处理 | 6650 | 2024-05-22 | 2024-05-22 | 2 | 2024-06-03 13:37:44 | 2024-06-03 13:38:50 | 江苏九天光电科技有限公司 | 150945 | 朱俊 |  |  | 0.15 | 9536 | 610 | 1 | JG0024050208 |  | 1 |  | 是 | 是 | 4 | 14
最终平整 | JG0024050122 | JG0024050122 | 九天850平整 | 合格 | 合格品 | 乙 | 钱九龙 | 5040 | 5014 | 0.9948 | 7200 | 0.15 | 610 | / |  | 20100023 | 轧硬 | 0.4*610-SPCC | 30210011 | 光亮卷 | 0.15-SPCC |  | 60 | MO000410 | MO000410-005 | GLJ002 | 光亮卷前处理 | 5115 | 2024-05-22 | 2024-05-22 | 2 | 2024-06-03 13:24:48 | 2024-06-03 13:25:14 | 江苏九天光电科技有限公司 | 150937 | 张兴华 |  |  | 0.15 | 7200 | 610 | 1 | JG0024050122 |  | 1 |  | 是 | 是 | 7 | 5
最终平整 | JG1224050104 | JG1224050104 | 九天800平整 | 合格 | 合格品 | 甲 | 唐斌 | 6636 | 6610 | 0.9961 | 9520 | 0.4 | 610 | / |  | 20100023 | 轧硬 | 0.4*610-SPCC | 30210011 | 光亮卷 | 0.15-SPCC |  | 60 | MO000440 | MO000440-007 | GLJ002 | 光亮卷前处理 | 6690 | 2024-05-23 | 2024-05-23 | 2 | 2024-06-03 12:23:41 | 2024-06-03 12:24:10 | 江苏九天光电科技有限公司 | 152620 | 唐斌 |  |  | 0.15 | 9607 | 610 | 1 | JG1224050104 |  | 1 |  | 是 | 是 | 9 | 7
最终平整 | JG0024050097 | JG0024050097 | 九天850平整 | 合格 | 让步接收 | 乙 | 钱九龙 | 5188 | 5160 | 0.9946 | 7250 | 0.15 | 610 | / | 4259米传326毫米0.15平方毫米 | 20100023 | 轧硬 | 0.4*610-SPCC | 30210011 | 光亮卷 | 0.15-SPCC |  | 60 | MO000410 | MO000410-003 | GLJ002 | 光亮卷前处理 | 5260 | 2024-05-22 | 2024-05-22 | 2 | 2024-06-03 10:33:10 | 2024-06-03 11:23:09 | 江苏九天光电科技有限公司 | 150935 | 钱九龙 |  |  | 0.15 | 7274 | 610 | 1 | JG0024050097 |  | 1 | K孔洞 | 是 | 是 | 116 | 3
最终平整 | JG0024050194 | JG0024050194 | 九天850平整 | 合格 | 合格品 | 乙 | 张兴华 | 5280 | 5250 | 0.9943 | 7150 | 0.155 | 610 | / |  | 20100023 | 轧硬 | 0.4*610-SPCC | 30210010 | 光亮卷 | 0.155-SPCC |  | 60 | MO000542 | MO000542-002 | GLJ002 | 光亮卷前处理 | 5370 | 2024-05-29 | 2024-05-29 | 2 | 2024-06-03 08:46:19 | 2024-06-03 10:32:07 | 江苏九天光电科技有限公司 | 155111 | 张兴华 |  |  | 0.155 | 7150 | 610 | 1 | JG0024050194 |  | 1 |  | 是 | 是 | 108 | 2
最终平整 | JG0024050108 | JG0024050108 | 九天800平整 | 合格 | 合格品 | 甲 | 唐斌 | 6768 | 6686 | 0.9879 | 9390 | 0.4 | 610 | / |  | 20100023 | 轧硬 | 0.4*610-SPCC | 30210011 | 光亮卷 | 0.15-SPCC |  | 60 | MO000410 | MO000410-008 | GLJ002 | 光亮卷前处理 | 6835 | 2024-05-22 | 2024-05-22 | 2 | 2024-06-03 09:56:26 | 2024-06-03 09:57:08 | 江苏九天光电科技有限公司 | 150939 | 唐斌 |  |  | 0.15 | 9499 | 610 | 1 | JG0024050108 |  | 1 |  | 是 | 是 | 5 | 8
最终平整 | JG0024050098 | JG0024050098 | 九天850平整 | 合格 | 让步接收 | 甲 | 刘勇 | 5200 | 5200 | 1 | 7170 | 0.15 | 610 | / | 350米停机印 | 20100023 | 轧硬 | 0.4*610-SPCC | 30210010 | 光亮卷 | 0.155-SPCC |  | 60 | MO000439 | MO000439-006 | GLJ002 | 光亮卷前处理 | 5265 | 2024-05-23 | 2024-05-23 | 2 | 2024-06-03 07:14:05 | 2024-06-03 07:15:20 | 江苏九天光电科技有限公司 | 152584 | 刘勇 |  |  | 0.15 | 7170 | 610 | 1 | JG0024050098 |  | 1 | Z折印 | 是 | 是 | 1633 | 6
最终平整 | JG1224050178 | JG1224050178 | 九天800平整 | 合格 | 合格品 | 甲 | 马晓飞 | 4940 | 4910 | 0.9939 | 7140 | 0.15 | 610 | / |  | 20100023 | 轧硬 | 0.4*610-SPCC | 30210011 | 光亮卷 | 0.15-SPCC |  | 60 | MO000442 | MO000442-021 | GLJ002 | 光亮卷前处理 | 5005 | 2024-05-23 | 2024-05-23 | 2 | 2024-06-03 06:23:05 | 2024-06-03 06:23:34 | 江苏九天光电科技有限公司 | 152674 | 马晓飞 |  |  | 0.15 | 7170 | 610 | 1 | JG1224050178 |  | 1 | Z折印 | 是 | 是 | 2 | 21
最终平整 | JG1224050161 | JG1224050161 | 九天800平整 | 合格 | 合格品 | 甲 | 刘勇 | 4910 | 4904 | 0.9988 | 7100 | 0.15 | 610 | / |  | 20100023 | 轧硬 | 0.4*610-SPCC | 30210011 | 光亮卷 | 0.15-SPCC |  | 60 | MO000442 | MO000442-009 | GLJ002 | 光亮卷前处理 | 5000 | 2024-05-23 | 2024-05-23 | 2 | 2024-06-03 04:29:56 | 2024-06-03 04:30:29 | 江苏九天光电科技有限公司 | 152662 | 刘勇 |  |  | 0.15 | 7080 | 610 | 1 | JG1224050161 |  | 1 | Z折印 | 是 | 是 | 11 | 9
最终平整 | JG0024050134 | JG0024050134 | 九天800平整 | 合格 | 让步接收 | 甲 | 马晓飞 | 5050 | 5016 | 0.9933 | 7200 | 0.15 | 610 | / | 6156米传40毫米1个0.33平方毫米 | 20100023 | 轧硬 | 0.4*610-SPCC | 30210011 | 光亮卷 | 0.15-SPCC |  | 60 | MO000410 | MO000410-006 | GLJ002 | 光亮卷前处理 | 5110 | 2024-05-22 | 2024-05-22 | 2 | 2024-06-03 03:42:08 | 2024-06-03 03:42:41 | 江苏九天光电科技有限公司 | 150932 | 马晓飞 |  |  | 0.15 | 7200 | 610 | 1 | JG0024050134 |  | 1 | Z折印 | 是 | 是 | 2532 | 6
最终平整 | JG1224050093 | JG1224050093 | 九天850平整 | 合格 | 合格品 | 甲 | 刘勇 | 4934 | 4912 | 0.9955 | 7120 | 0.15 | 610 | / |  | 20100023 | 轧硬 | 0.4*610-SPCC | 30210011 | 光亮卷 | 0.15-SPCC |  | 60 | MO000440 | MO000440-003 | GLJ002 | 光亮卷前处理 | 5000 | 2024-05-23 | 2024-05-23 | 2 | 2024-06-03 02:44:31 | 2024-06-03 02:45:08 | 江苏九天光电科技有限公司 | 152615 | 刘勇 |  |  | 0.15 | 7135 | 610 | 1 | JG1224050093 |  | 1 |  | 是 | 是 | 10 | 3
最终平整 | JG1224050154 | JG1224050154 | 九天800平整 | 合格 | 合格品 | 甲 | 马晓飞 | 4954 | 4928 | 0.9948 | 7120 | 0.15 | 610 | / |  | 20100023 | 轧硬 | 0.4*610-SPCC | 30210011 | 光亮卷 | 0.15-SPCC |  | 60 | MO000431 | MO000431-009 | GLJ002 | 光亮卷前处理 | 5005 | 2024-05-23 | 2024-05-23 | 2 | 2024-06-03 01:55:13 | 2024-06-03 01:56:13 | 江苏九天光电科技有限公司 | 151292 | 马晓飞 |  |  | 0.15 | 7142 | 610 | 1 | JG1224050154 |  | 1 | Z折印 | 是 | 是 | 2042 | 9
最终平整 | JG0024050158 | JG0024050158 | 九天850平整 | 合格 | 合格品 | 甲 | 刘勇 | 5260 | 5204 | 0.9894 | 7200 | 0.155 | 610 | / |  | 20100023 | 轧硬 | 0.4*610-SPCC | 30210010 | 光亮卷 | 0.155-SPCC |  | 60 | MO000439 | MO000439-019 | GLJ002 | 光亮卷前处理 | 5325 | 2024-05-23 | 2024-05-23 | 2 | 2024-06-03 01:11:28 | 2024-06-03 01:15:50 | 江苏九天光电科技有限公司 | 152597 | 刘勇 |  |  | 0.155 | 7268 | 610 | 1 | JG0024050158 |  | 1 |  | 是 | 是 | 1637 | 19
最终平整 | JG1224050170 | JG1224050170 | 九天800平整 | 合格 | 让步接收 | 甲 | 马晓飞 | 4950 | 4914 | 0.9927 | 7130 | 0.15 | 610 | / | 尾部1500米粘钢折印 | 20100023 | 轧硬 | 0.4*610-SPCC | 30210011 | 光亮卷 | 0.15-SPCC |  | 60 | MO000442 | MO000442-015 | GLJ002 | 光亮卷前处理 | 5010 | 2024-05-23 | 2024-05-23 | 2 | 2024-06-03 00:30:24 | 2024-06-03 00:30:49 | 江苏九天光电科技有限公司 | 152668 | 马晓飞 |  |  | 0.15 | 7159 | 610 | 1 | JG1224050170 |  | 1 |  | 是 | 是 | 7 | 15
最终平整 | JG0024050189 | JG0024050189 | 九天850平整 | 合格 | 让步接收 | 甲 | 刘勇 | 5280 | 5266 | 0.9973 | 7230 | 0.155 | 610 | / | 尾部1500米粘钢折印 | 20100023 | 轧硬 | 0.4*610-SPCC | 30210010 | 光亮卷 | 0.155-SPCC |  | 60 | MO000407 | MO000407-001 | GLJ002 | 光亮卷前处理 | 5350 | 2024-05-22 | 2024-05-22 | 2 | 2024-06-02 23:29:55 | 2024-06-02 23:30:46 | 江苏九天光电科技有限公司 | 150917 | 刘勇 |  |  | 0.155 | 7178 | 610 | 1 | JG0024050189 |  | 1 | N粘钢折印 | 是 | 是 | 2530 | 1
最终平整 | JG0024050089 | JG0024050089 | 九天800平整 | 合格 | 合格品 | 甲 | 马晓飞 | 5140 | 5112 | 0.9946 | 7180 | 0.15 | 610 | / |  | 20100023 | 轧硬 | 0.4*610-SPCC | 30210011 | 光亮卷 | 0.15-SPCC |  | 60 | MO000410 | MO000410-001 | GLJ002 | 光亮卷前处理 | 5205 | 2024-05-22 | 2024-05-22 | 2 | 2024-06-02 22:28:27 | 2024-06-02 22:28:53 | 江苏九天光电科技有限公司 | 150933 | 马晓飞 |  |  | 0.15 | 7160 | 610 | 1 | JG0024050089 |  | 1 |  | 是 | 是 | 2535 | 1
最终平整 | JG1224050177 | JG1224050177 | 九天800平整 | 合格 | 合格品 | 甲 | 刘勇 | 4958 | 4934 | 0.9952 | 7140 | 0.15 | 610 | / |  | 20100023 | 轧硬 | 0.4*610-SPCC | 30210011 | 光亮卷 | 0.15-SPCC |  | 60 | MO000442 | MO000442-020 | GLJ002 | 光亮卷前处理 | 5010 | 2024-05-23 | 2024-05-23 | 2 | 2024-06-02 21:48:58 | 2024-06-02 21:49:27 | 江苏九天光电科技有限公司 | 152673 | 刘勇 |  |  | 0.15 | 7160 | 610 | 1 | JG1224050177 |  | 1 |  | 是 | 是 | 16 | 20
最终平整 | JG0024050188 | JG0024050188 | 九天850平整 | 合格 | 让步接收 | 乙 | 张兴华 | 6880 | 6850 | 0.9956 | 9460 | 0.155 | 610 | / | 内340米来料松包平整色差双边1厘米内30米圆弧缺口 | 20100023 | 轧硬 | 0.4*610-SPCC | 30210010 | 光亮卷 | 0.155-SPCC |  | 60 | MO000408 | MO000408-009 | GLJ002 | 光亮卷前处理 | 7085 | 2024-05-22 | 2024-05-22 | 2 | 2024-06-02 19:03:24 | 2024-06-02 20:05:42 | 江苏九天光电科技有限公司 | 150929 | 张兴华 |  |  | 0.155 | 9540 | 610 | 1 | JG0024050188 |  | 1 | S色差 | 是 | 是 | 69 | 9
最终平整 | JG0024050137 | JG0024050137 | 九天850平整 | 合格 | 合格品 | 乙 | 钱九龙 | 5136 | 5116 | 0.9961 | 7220 | 0.155 | 610 | / |  | 20100023 | 轧硬 | 0.4*610-SPCC | 30210011 | 光亮卷 | 0.15-SPCC |  | 60 | MO000430 | MO000430-002 | GLJ002 | 光亮卷前处理 | 5200 | 2024-05-23 | 2024-05-23 | 2 | 2024-06-02 18:00:15 | 2024-06-02 19:02:39 | 江苏九天光电科技有限公司 | 151278 | 钱九龙 |  |  | 0.155 | 7236 | 610 | 1 | JG0024050137 |  | 1 |  | 是 | 是 | 1695 | 2
最终平整 | JG1224050166 | JG1224050166 | 九天850平整 | 合格 | 让步接收 | 乙 | 张兴华 | 4922 | 4900 | 0.9955 | 7080 | 0.15 | 610 | / | 5499/5506/5519/5520/5526米传30毫米5个0.79--1.14平方毫米 | 20100023 | 轧硬 | 0.4*610-SPCC | 30210011 | 光亮卷 | 0.15-SPCC |  | 60 | MO000442 | MO000442-011 | GLJ002 | 光亮卷前处理 | 4995 | 2024-05-23 | 2024-05-23 | 2 | 2024-06-02 17:16:15 | 2024-06-02 17:59:18 | 江苏九天光电科技有限公司 | 152664 | 张兴华 |  |  | 0.15 | 7120 | 610 | 1 | JG1224050166 |  | 1 | K孔洞 | 是 | 是 | 50 | 11
最终平整 | JG0024050136 | JG0024050136 | 九天850平整 | 合格 | 合格品 | 乙 | 钱九龙 | 6700 | 6680 | 0.997 | 9380 | 0.15 | 610 | / |  | 20100023 | 轧硬 | 0.4*610-SPCC | 30210011 | 光亮卷 | 0.15-SPCC |  | 60 | MO000410 | MO000410-010 | GLJ002 | 光亮卷前处理 | 6835 | 2024-05-22 | 2024-05-22 | 2 | 2024-06-02 16:28:27 | 2024-06-02 17:15:24 | 江苏九天光电科技有限公司 | 150941 | 钱九龙 |  |  | 0.15 | 9350 | 610 | 1 | JG0024050136 |  | 1 |  | 是 | 是 | 54 | 10
最终平整 | JG1224050145 | JG1224050145 | 九天800平整 | 其他入库 | 半成品退库 | 甲 | 朱俊 | 4954 | 4930 | 0.9952 | 7060 | 0.4 | 610 | / | 4632-5100米操间断性粘钢缺口0.5-3.5公分左右 | 20100023 | 轧硬 | 0.4*610-SPCC | 20500018 | 光亮卷半成品 | 0.1-SPCC |  | 60 | MO000431 | MO000431-008 | GLJ002 | 光亮卷前处理 | 5010 | 2024-05-23 | 2024-05-23 | 2 | 2024-06-02 17:10:19 | 2024-06-02 17:11:35 | 江苏九天光电科技有限公司 | 151291 | 朱俊 |  |  | 0.15 | 7125 | 610 | 1 | JG1224050145 |  | 1 | Q缺口 | 是 | 是 | 11 | 8
最终平整 | JG1224050142 | JG1224050142 | 九天850平整 | 合格 | 合格品 | 乙 | 张兴华 | 4930 | 4900 | 0.9939 | 7050 | 0.15 | 610 | / |  | 20100023 | 轧硬 | 0.4*610-SPCC | 30210011 | 光亮卷 | 0.15-SPCC |  | 60 | MO000442 | MO000442-001 | GLJ002 | 光亮卷前处理 | 5000 | 2024-05-23 | 2024-05-23 | 2 | 2024-06-02 15:31:31 | 2024-06-02 16:26:49 | 江苏九天光电科技有限公司 | 152654 | 张兴华 |  |  | 0.15 | 7050 | 610 | 1 | JG1224050142 |  | 1 |  | 是 | 是 | 63 | 1
最终平整 | JG1224050165 | JG1224050165 | 九天800平整 | 合格 | 合格品 | 甲 | 唐斌 | 4944 | 4922 | 0.9956 | 7070 | 0.4 | 610 | / |  | 20100023 | 轧硬 | 0.4*610-SPCC | 30210011 | 光亮卷 | 0.15-SPCC |  | 60 | MO000442 | MO000442-008 | GLJ002 | 光亮卷前处理 | 5025 | 2024-05-23 | 2024-05-23 | 2 | 2024-06-02 16:05:55 | 2024-06-02 16:06:24 | 江苏九天光电科技有限公司 | 152661 | 唐斌 |  |  | 0.15 | 7135 | 610 | 1 | JG1224050165 |  | 1 |  | 是 | 是 | 13 | 8
最终平整 | JG0024050117 | JG0024050117 | 九天850平整 | 合格 | 合格品 | 乙 | 钱九龙 | 5130 | 5100 | 0.9942 | 7170 | 0.155 | 610 | / |  | 20100023 | 轧硬 | 0.4*610-SPCC | 30210010 | 光亮卷 | 0.155-SPCC |  | 60 | MO000439 | MO000439-007 | GLJ002 | 光亮卷前处理 | 5195 | 2024-05-23 | 2024-05-23 | 2 | 2024-06-02 14:47:30 | 2024-06-02 15:30:58 | 江苏九天光电科技有限公司 | 152585 | 钱九龙 |  |  | 0.155 | 7150 | 610 | 1 | JG0024050117 |  | 1 |  | 是 | 是 | 48 | 7
最终平整 | JG1224050114 | JG1224050114 | 九天800平整 | 合格 | 让步接收 | 甲 | 朱俊 | 4942 | 4484 | 0.9073 | 6490 | 0.4 | 610 | / | 1300米内操15公分左右来料撞伤粘钢印 | 20100023 | 轧硬 | 0.4*610-SPCC | 30210011 | 光亮卷 | 0.15-SPCC |  | 60 | MO000431 | MO000431-004 | GLJ002 | 光亮卷前处理 | 5005 | 2024-05-23 | 2024-05-23 | 2 | 2024-06-02 15:09:32 | 2024-06-02 15:10:46 | 江苏九天光电科技有限公司 | 151287 | 朱俊 |  |  | 0.15 | 7124 | 610 | 1 | JG1224050114 |  | 1 | N粘钢折印 | 是 | 是 | 12 | 4
最终平整 | JG0024050107 | JG0024050107 | 九天850平整 | 合格 | 让步接收 | 乙 | 张兴华 | 6710 | 6690 | 0.997 | 9400 | 0.15 | 610 | / | 尾部300米左右操30-50厘米缩芯折印 | 20100023 | 轧硬 | 0.4*610-SPCC | 30210011 | 光亮卷 | 0.15-SPCC |  | 60 | MO000431 | MO000431-005 | GLJ002 | 光亮卷前处理 | 6810 | 2024-05-23 | 2024-05-23 | 2 | 2024-06-02 13:48:39 | 2024-06-02 14:45:18 | 江苏九天光电科技有限公司 | 151288 | 张兴华 |  |  | 0.15 | 9380 | 610 | 1 | JG0024050107 |  | 1 | S缩芯 | 是 | 是 | 1424 | 5
最终平整 | JG1224050144 | JG1224050144 | 九天850平整 | 合格 | 合格品 | 乙 | 钱九龙 | 6560 | 6520 | 0.9939 | 9480 | 0.15 | 610 | / |  | 20100023 | 轧硬 | 0.4*610-SPCC | 30210011 | 光亮卷 | 0.15-SPCC |  | 60 | MO000431 | MO000431-007 | GLJ002 | 光亮卷前处理 | 6625 | 2024-05-23 | 2024-05-23 | 2 | 2024-06-02 12:45:39 | 2024-06-02 13:48:03 | 江苏九天光电科技有限公司 | 151290 | 钱九龙 |  |  | 0.15 | 9470 | 610 | 1 | JG1224050144 |  | 1 |  | 是 | 是 | 76 | 7
最终平整 | JG0024050135 | JG0024050135 | 九天850平整 | 合格 | 让步接收 | 乙 | 张兴华 | 6718 | 6680 | 0.9943 | 9470 | 0.15 | 610 | / | 尾部近1000米传边部到结束3-15厘米左右粘钢折印 | 20100023 | 轧硬 | 0.4*610-SPCC | 30210011 | 光亮卷 | 0.15-SPCC |  | 60 | MO000410 | MO000410-009 | GLJ002 | 光亮卷前处理 | 6815 | 2024-05-22 | 2024-05-22 | 2 | 2024-06-01 17:42:38 | 2024-06-01 18:50:29 | 江苏九天光电科技有限公司 | 150940 | 张兴华 |  |  | 0.15 | 9479 | 610 | 1 | JG0024050135 |  | 1 | N粘钢折印 | 是 | 是 | 73 | 9
最终平整 | JG0024050200 | JG0024050200 | 九天850平整 | 合格 | 合格品 | 乙 | 钱九龙 | 7100 | 7070 | 0.9958 | 9810 | 0.155 | 610 | / |  | 20100023 | 轧硬 | 0.4*610-SPCC | 30210010 | 光亮卷 | 0.155-SPCC |  | 60 | MO000542 | MO000542-003 | GLJ002 | 光亮卷前处理 | 7210 | 2024-05-29 | 2024-05-29 | 2 | 2024-06-01 17:41:19 | 2024-06-01 17:42:05 | 江苏九天光电科技有限公司 | 150931 | 张兴华 |  |  | 0.155 | 9780 | 610 | 1 | JG0024050200 |  | 1 |  | 是 | 是 | 11 | 3
最终平整 | JG1224050147 | JG1224050147 | 九天800平整 | 合格 | 让步接收 | 乙 | 朱俊 | 6572 | 6530 | 0.9936 | 9550 | 0.4 | 610 | / | 尾部1500米操侧边部10CM 左右 | 20100023 | 轧硬 | 0.4*610-SPCC | 30210011 | 光亮卷 | 0.15-SPCC |  | 60 | MO000442 | MO000442-002 | GLJ002 | 光亮卷前处理 | 6645 | 2024-05-23 | 2024-05-23 | 2 | 2024-06-01 07:54:01 | 2024-06-01 08:00:54 | 江苏九天光电科技有限公司 | 152655 | 朱俊 |  |  | 0.15 | 9570 | 610 | 1 | JG1224050147 |  | 1 | N粘钢折印 | 是 | 是 | 18 | 2
最终平整 | JG1224050109 | JG1224050109 | 九天850平整 | 合格 | 合格品 | 乙 | 张兴华 | 6910 | 6880 | 0.9957 | 9540 | 0.155 | 610 | / |  | 20100023 | 轧硬 | 0.4*610-SPCC | 30210010 | 光亮卷 | 0.155-SPCC |  | 60 | MO000439 | MO000439-002 | GLJ002 | 光亮卷前处理 | 7000 | 2024-05-23 | 2024-05-23 | 2 | 2024-06-01 06:41:10 | 2024-06-01 07:30:09 | 江苏九天光电科技有限公司 | 152607 | 张兴华 |  |  | 0.155 | 9520 | 610 | 1 | JG1224050109 |  | 1 |  | 是 | 是 | 57 | 2
最终平整 | JG1224050110 | JG1224050110 | 九天850平整 | 合格 | 合格品 | 乙 | 张兴华 | 6932 | 6910 | 0.9968 | 9620 | 0.155 | 610 | / |  | 20100023 | 轧硬 | 0.4*610-SPCC | 30210010 | 光亮卷 | 0.155-SPCC |  | 60 | MO000439 | MO000439-004 | GLJ002 | 光亮卷前处理 | 6995 | 2024-05-23 | 2024-05-23 | 2 | 2024-06-01 04:36:29 | 2024-06-01 05:33:34 | 江苏九天光电科技有限公司 | 152609 | 张兴华 |  |  | 0.155 | 9648 | 610 | 1 | JG1224050110 |  | 1 |  | 是 | 是 | 65 | 4
最终平整 | JG0024050192 | JG0024050192 | 九天850平整 | 合格 | 合格品 | 乙 | 张兴华 | 6880 | 6860 | 0.9971 | 9520 | 0.155 | 610 | / | 0 | 20100023 | 轧硬 | 0.4*610-SPCC | 30210011 | 光亮卷 | 0.15-SPCC |  | 60 | MO000430 | MO000430-008 | GLJ002 | 光亮卷前处理 | 7000 | 2024-05-23 | 2024-05-23 | 2 | 2024-06-01 03:37:49 | 2024-06-01 04:31:58 | 江苏九天光电科技有限公司 | 150930 | 张兴华 |  |  | 0.155 | 9520 | 610 | 1 | JG0024050192 |  | 1 | S色差 | 是 | 是 | 56 | 8
最终平整 | JG0024050119 | JG0024050119 | 九天850平整 | 合格 | 让步接收 | 乙 | 张兴华 | 7066 | 7040 | 0.9963 | 9640 | 0.155 | 610 | / | 尾部800米左右操3-4厘米粘钢折印 | 20100023 | 轧硬 | 0.4*610-SPCC | 30210010 | 光亮卷 | 0.155-SPCC |  | 60 | MO000439 | MO000439-009 | GLJ002 | 光亮卷前处理 | 7165 | 2024-05-23 | 2024-05-23 | 2 | 2024-06-01 02:41:01 | 2024-06-01 03:34:03 | 江苏九天光电科技有限公司 | 152587 | 张兴华 |  |  | 0.155 | 9652 | 610 | 1 | JG0024050119 |  | 1 | N粘钢折印 | 是 | 是 | 57 | 9
最终平整 | JG0024050124 | JG0024050124 | 九天850平整 | 合格 | 合格品 | 乙 | 张兴华 | 7276 | 7230 | 0.9937 | 10010 | 0.155 | 610 | / |  | 20100023 | 轧硬 | 0.4*610-SPCC | 30210010 | 光亮卷 | 0.155-SPCC |  | 60 | MO000439 | MO000439-012 | GLJ002 | 光亮卷前处理 | 7335 | 2024-05-23 | 2024-05-23 | 2 | 2024-06-01 02:40:06 | 2024-06-01 02:40:40 | 江苏九天光电科技有限公司 | 152590 | 张兴华 |  |  | 0.155 | 10050 | 610 | 1 | JG0024050124 |  | 1 |  | 是 | 是 | 6 | 12
最终平整 | JG0024050187 | JG0024050187 | 九天850平整 | 合格 | 合格品 | 乙 | 钱九龙 | 6980 | 6910 | 0.99 | 9520 | 0.155 | 610 | / |  | 20100023 | 轧硬 | 0.4*610-SPCC | 30210010 | 光亮卷 | 0.155-SPCC |  | 60 | MO000408 | MO000408-008 | GLJ002 | 光亮卷前处理 | 7080 | 2024-05-22 | 2024-05-22 | 2 | 2024-06-01 00:24:51 | 2024-06-01 02:39:31 | 江苏九天光电科技有限公司 | 150928 | 钱九龙 |  |  | 0.155 | 9580 | 610 | 1 | JG0024050187 |  | 1 |  | 是 | 是 | 138 | 8
最终平整 | JG1224040525 | JG1224040525 | 九天800平整 | 合格 | 合格品 | 乙 | 朱俊 | 4950 | 4900 | 0.9899 | 7100 | 0.4 | 610 | / |  | 20100023 | 轧硬 | 0.4*610-SPCC | 30210011 | 光亮卷 | 0.15-SPCC |  | 60 | MO000267 | MO000267-073 | GLJ002 | 光亮卷前处理 | 5010 | 2024-05-09 | 2024-05-09 | 2 | 2024-05-30 08:19:26 | 2024-05-30 08:19:42 | 江苏九天光电科技有限公司 | 145264 | 朱俊 |  |  | 0.15 | 7140 | 610 | 1 | JG1224040525 |  | 1 |  | 是 | 是 | 4 | 73
最终平整 | JG1224040482 | JG1224040482 | 九天800平整 | 合格 | 让步接收 | 乙 | 朱俊 | 4950 | 4914 | 0.9927 | 7100 | 0.4 | 610 | / | 传侧边部偶有亮斑 | 20100023 | 轧硬 | 0.4*610-SPCC | 30210011 | 光亮卷 | 0.15-SPCC |  | 60 | MO000264 | MO000264-061 | GLJ002 | 光亮卷前处理 | 5000 | 2024-05-09 | 2024-05-09 | 2 | 2024-05-30 01:49:55 | 2024-05-30 01:50:44 | 江苏九天光电科技有限公司 | 145134 | 朱俊 |  |  | 0.15 | 7100 | 610 | 1 | JG1224040482 |  | 1 | L亮斑 | 是 | 是 | 4 | 61
最终平整 | JG1224040546 | JG1224040546 | 九天800平整 | 合格 | 合格品 | 乙 | 朱俊 | 4900 | 4854 | 0.9906 | 7000 | 0.4 | 610 | / |  | 20100023 | 轧硬 | 0.4*610-SPCC | 30210011 | 光亮卷 | 0.15-SPCC |  | 60 | MO000289 | MO000289-021 | GLJ002 | 光亮卷前处理 | 5000 | 2024-05-11 | 2024-05-11 | 2 | 2024-05-30 00:38:03 | 2024-05-30 00:38:21 | 江苏九天光电科技有限公司 | 146182 | 朱俊 |  |  | 0.15 | 7000 | 610 | 1 | JG1224040546 |  | 1 |  | 是 | 是 | 7 | 21
最终平整 | JG1224040454 | JG1224040454 | 九天800平整 | 合格 | 合格品 | 甲 | 唐斌 | 4930 | 4884 | 0.9907 | 7000 | 0.4 | 610 | / |  | 20100023 | 轧硬 | 0.4*610-SPCC | 30210011 | 光亮卷 | 0.15-SPCC |  | 60 | MO000264 | MO000264-033 | GLJ002 | 光亮卷前处理 | 5010 | 2024-05-09 | 2024-05-09 | 2 | 2024-05-29 16:36:26 | 2024-05-29 16:36:56 | 江苏九天光电科技有限公司 | 145108 | 唐斌 |  |  | 0.15 | 7060 | 610 | 1 | JG1224040454 |  | 1 |  | 是 | 是 | 1 | 33
最终平整 | JG1224040473 | JG1224040473 | 九天800平整 | 合格 | 合格品 | 甲 | 唐斌 | 4970 | 4900 | 0.9859 | 7060 | 0.4 | 610 | / |  | 20100023 | 轧硬 | 0.4*610-SPCC | 30210011 | 光亮卷 | 0.15-SPCC |  | 60 | MO000264 | MO000264-063 | GLJ002 | 光亮卷前处理 | 5000 | 2024-05-09 | 2024-05-09 | 2 | 2024-05-29 16:30:57 | 2024-05-29 16:31:25 | 江苏九天光电科技有限公司 | 145135 | 唐斌 |  |  | 0.15 | 7090 | 610 | 1 | JG1224040473 |  | 1 |  | 是 | 是 | 2 | 63
最终平整 | JG1224040542 | JG1224040542 | 九天800平整 | 合格 | 合格品 | 甲 | 唐斌 | 4950 | 4786 | 0.9669 | 6910 | 0.4 | 610 | / |  | 20100023 | 轧硬 | 0.4*610-SPCC | 30210011 | 光亮卷 | 0.15-SPCC |  | 60 | MO000267 | MO000267-069 | GLJ002 | 光亮卷前处理 | 5010 | 2024-05-09 | 2024-05-09 | 2 | 2024-05-29 13:05:08 | 2024-05-29 13:06:44 | 江苏九天光电科技有限公司 | 145263 | 唐斌 |  |  | 0.15 | 7120 | 610 | 1 | JG1224040542 |  | 1 |  | 是 | 是 | 7 | 69
最终平整 | JG1224040558 | JG1224040558 | 九天800平整 | 合格 | 合格品 | 甲 | 唐斌 | 4950 | 4892 | 0.9883 | 7060 | 0.4 | 610 | / |  | 20100023 | 轧硬 | 0.4*610-SPCC | 30210011 | 光亮卷 | 0.15-SPCC |  | 60 | MO000289 | MO000289-041 | GLJ002 | 光亮卷前处理 | 5010 | 2024-05-11 | 2024-05-11 | 2 | 2024-05-29 11:22:08 | 2024-05-29 11:22:42 | 江苏九天光电科技有限公司 | 147637 | 唐斌 |  |  | 0.15 | 7100 | 610 | 1 | JG1224040558 |  | 1 |  | 是 | 是 | 1217 | 41
最终平整 | JG12240404782 | JG1224040478 | 九天850平整 | 合格 | 合格品 | 乙 | 张兴华 | 4650 | 3650 | 0.7849 | 7860 | 0.1 | 12.8 | / |  | 20100023 | 轧硬 | 0.4*610-SPCC | 30210011 | 光亮卷 | 0.15-SPCC |  | 60 | MO000267 | MO000267-001-02 | GLJ002 | 光亮卷前处理 | 5010 | 2024-05-09 | 2024-05-09 | 2 | 2024-05-29 06:34:03 | 2024-05-29 07:30:39 | 江苏九天光电科技有限公司 |  | 5421 |  | 1 | 0.1 | 10000 | 610 | 1 | JG12240404782 |  | 1 |  | 是 | 是 | 163 | 1
最终平整 | JG12240404781 | JG1224040478 | 九天850平整 | 其他入库 | 协议品 | 乙 | 张兴华 | 968.32 | 960 | 0.9914 | 2060 | 0.098 | 12.8 | / | 轧机粘钢缺口断带 | 20100023 | 轧硬 | 0.4*610-SPCC | 30210011 | 光亮卷 | 0.15-SPCC |  | 60 | MO000267 | MO000267-001-01 | GLJ002 | 光亮卷前处理 | 5010 | 2024-05-09 | 2024-05-09 | 2 | 2024-05-29 06:34:03 | 2024-05-29 07:30:39 | 江苏九天光电科技有限公司 |  | 5421 |  | 1 | 0.1 | 10000 | 610 | 1 | JG12240404781 |  | 1 | D短带 | 是 | 是 | 163 | 1
最终平整 | JG1224040510 | JG1224040510 | 九天800平整 | 合格 | 合格品 | 乙 | 朱俊 | 4934 | 4860 | 0.985 | 7100 | 0.4 | 610 | / |  | 20100023 | 轧硬 | 0.4*610-SPCC | 30210011 | 光亮卷 | 0.15-SPCC |  | 60 | MO000267 | MO000267-029 | GLJ002 | 光亮卷前处理 | 5010 | 2024-05-09 | 2024-05-09 | 2 | 2024-05-29 06:59:36 | 2024-05-29 06:59:58 | 江苏九天光电科技有限公司 | 145243 | 朱俊 |  |  | 0.15 | 7132 | 610 | 1 | JG1224040510 |  | 1 |  | 是 | 是 | 4 | 29
最终平整 | JG1224040474 | JG1224040474 | 九天800平整 | 合格 | 合格品 | 乙 | 朱俊 | 4920 | 4880 | 0.9919 | 7000 | 0.4 | 610 | / |  | 20100023 | 轧硬 | 0.4*610-SPCC | 30210011 | 光亮卷 | 0.15-SPCC |  | 60 | MO000267 | MO000267-025 | GLJ002 | 光亮卷前处理 | 5005 | 2024-05-09 | 2024-05-09 | 2 | 2024-05-29 06:34:34 | 2024-05-29 06:35:00 | 江苏九天光电科技有限公司 | 145241 | 朱俊 |  |  | 0.15 | 7040 | 610 | 1 | JG1224040474 |  | 1 |  | 是 | 是 | 4 | 25
最终平整 | JG1224040494 | JG1224040494 | 九天800平整 | 合格 | 合格品 | 乙 | 朱俊 | 4910 | 4870 | 0.9919 | 7050 | 0.4 | 610 | / |  | 20100023 | 轧硬 | 0.4*610-SPCC | 30210011 | 光亮卷 | 0.15-SPCC |  | 60 | MO000267 | MO000267-035 | GLJ002 | 光亮卷前处理 | 5005 | 2024-05-09 | 2024-05-09 | 2 | 2024-05-29 06:33:31 | 2024-05-29 06:34:11 | 江苏九天光电科技有限公司 | 145246 | 朱俊 |  |  | 0.15 | 7060 | 610 | 1 | JG1224040494 |  | 1 |  | 是 | 是 | 4 | 35
最终平整 | JG1224040505 | JG1224040505 | 九天800平整 | 合格 | 合格品 | 乙 | 朱俊 | 4944 | 4912 | 0.9935 | 7150 | 0.4 | 610 | / |  | 20100023 | 轧硬 | 0.4*610-SPCC | 30210011 | 光亮卷 | 0.15-SPCC |  | 60 | MO000267 | MO000267-037 | GLJ002 | 光亮卷前处理 | 5010 | 2024-05-09 | 2024-05-09 | 2 | 2024-05-29 06:32:20 | 2024-05-29 06:32:45 | 江苏九天光电科技有限公司 | 145247 | 朱俊 |  |  | 0.15 | 7152 | 610 | 1 | JG1224040505 |  | 1 |  | 是 | 是 | 3 | 37
最终平整 | JG1224040495 | JG1224040495 | 九天850平整 | 合格 | 让步接收 | 乙 | 钱九龙 | 6126 | 6100 | 0.9958 | 13150 | 0.097 | 12.8 | / | 针眼孔洞(内40米打皱夹纸作废带，471/474/477米传219毫米爆辊孔洞3个0.27-0.35,1436-2913米传209毫米爆辊孔洞11个0.73-1.41,4005-4007米传211毫米爆辊孔洞3个0.5-23.23，10244米传394毫米1.91平方毫米)整卷传210毫米爆辊印 | 20100023 | 轧硬 | 0.4*610-SPCC | 30210015 | 光亮卷 | 0.1-SPCC |  | 60 | MO000288 | MO000288-011 | GLJ002 | 光亮卷前处理 | 6230 | 2024-05-11 | 2024-05-11 | 2 | 2024-05-29 05:17:02 | 2024-05-29 06:30:25 | 江苏九天光电科技有限公司 | 147612 | 5421 |  |  | 0.1 | 13163 | 610 | 1 | JG1224040495 |  | 1 | K孔洞 | 是 | 是 | 1425 | 11
最终平整 | JL00240400892 | JL0024040089 | 九天850平整 | 合格 | 合格品 | 乙 | 张兴华 | 2956.12 | 2946 | 0.9966 | 6340 | 0.1 | 610 | / |  | 20100023 | 轧硬 | 0.4*610-SPCC | 30210015 | 光亮卷 | 0.1-SPCC |  | 60 | MO000290 | MO000290-013-02 | GLJ002 | 光亮卷前处理 | 6050 | 2024-05-11 | 2024-05-11 | 2 | 2024-05-29 03:58:09 | 2024-05-29 05:13:48 | 江苏九天光电科技有限公司 |  | 5421 |  | 1 | 0.1 | 12553 | 610 | 1 | JL00240400892 |  | 1 |  | 是 | 是 | 116 | 13
最终平整 | JL00240400891 | JL0024040089 | 九天850平整 | 合格 | 合格品 | 乙 | 张兴华 | 2881.87 | 2872 | 0.9966 | 6200 | 0.103 | 12.8 | / |  | 20100023 | 轧硬 | 0.4*610-SPCC | 30210015 | 光亮卷 | 0.1-SPCC |  | 60 | MO000290 | MO000290-013-01 | GLJ002 | 光亮卷前处理 | 6050 | 2024-05-11 | 2024-05-11 | 2 | 2024-05-29 03:58:09 | 2024-05-29 05:13:48 | 江苏九天光电科技有限公司 |  | 5421 |  | 1 | 0.1 | 12553 | 610 | 1 | JL00240400891 |  | 1 |  | 是 | 是 | 116 | 13
最终平整 | JG12240404523 | JG1224040452 | 九天850平整 | 合格 | 合格品 | 乙 | 钱九龙 | 3278.19 | 3248 | 0.9908 | 7030 | 0.1 | 610 | / |  | 20100023 | 轧硬 | 0.4*610-SPCC | 30210015 | 光亮卷 | 0.1-SPCC |  | 60 | MO000287 | MO000287-069-03 | GLJ002 | 光亮卷前处理 | 6570 | 2024-05-11 | 2024-05-11 | 2 | 2024-05-29 00:10:02 | 2024-05-29 03:55:28 | 江苏九天光电科技有限公司 |  | 5421 |  | 1 | 0.1 | 14105 | 610 | 1 | JG12240404523 |  | 1 |  | 是 | 是 | 300 | 69
最终平整 | JG12240404522 | JG1224040452 | 九天850平整 | 合格 | 报废品 | 乙 | 钱九龙 | 444.09 | 440 | 0.9908 | 960 | 0.1 | 610 | / | 短带二级品（850平整机跳动分包） | 20100023 | 轧硬 | 0.4*610-SPCC | 30210015 | 光亮卷 | 0.1-SPCC |  | 60 | MO000287 | MO000287-069-02 | GLJ002 | 光亮卷前处理 | 6570 | 2024-05-11 | 2024-05-11 | 2 | 2024-05-29 00:10:02 | 2024-05-29 03:55:28 | 江苏九天光电科技有限公司 |  | 5421 |  | 1 | 0.1 | 14105 | 610 | 1 | JG12240404522 |  | 1 | D短带 | 是 | 是 | 300 | 69
最终平整 | JG12240404521 | JG1224040452 | 九天850平整 | 合格 | 合格品 | 乙 | 钱九龙 | 2791.71 | 2766 | 0.9908 | 6040 | 0.1 | 610 | / |  | 20100023 | 轧硬 | 0.4*610-SPCC | 30210015 | 光亮卷 | 0.1-SPCC |  | 60 | MO000287 | MO000287-069-01 | GLJ002 | 光亮卷前处理 | 6570 | 2024-05-11 | 2024-05-11 | 2 | 2024-05-29 00:10:02 | 2024-05-29 03:55:28 | 江苏九天光电科技有限公司 |  | 5421 |  | 1 | 0.1 | 14105 | 610 | 1 | JG12240404521 |  | 1 |  | 是 | 是 | 300 | 69
最终平整 | JG12240404702 | JG1224040470 | 九天850平整 | 合格 | 协议品 | 乙 | 钱九龙 | 928.06 | 916 | 0.987 | 2050 | 0.1 | 610 | / | 短带 | 20100023 | 轧硬 | 0.4*610-SPCC | 30210011 | 光亮卷 | 0.1-SPCC |  | 60 | MO000264 | MO000264-051-02 | GLJ002 | 光亮卷前处理 | 5000 | 2024-05-09 | 2024-05-09 | 2 | 2024-05-29 00:04:40 | 2024-05-29 00:05:28 | 江苏九天光电科技有限公司 |  | 5421 |  | 1 | 0.1 | 9970 | 610 | 1 | JG12240404702 |  | 1 | D短带 | 是 | 是 | 2 | 51
最终平整 | JG12240404701 | JG1224040470 | 九天850平整 | 合格 | 合格品 | 乙 | 钱九龙 | 4460 | 3486 | 0.7816 | 7770 | 0.1 | 610 | / |  | 20100023 | 轧硬 | 0.4*610-SPCC | 30210011 | 光亮卷 | 0.1-SPCC |  | 60 | MO000264 | MO000264-051-01 | GLJ002 | 光亮卷前处理 | 5000 | 2024-05-09 | 2024-05-09 | 2 | 2024-05-29 00:04:40 | 2024-05-29 00:05:28 | 江苏九天光电科技有限公司 |  | 5421 |  | 1 | 0.1 | 9970 | 610 | 1 | JG12240404701 |  | 1 |  | 是 | 是 | 2 | 51
最终平整 | JG12240404512 | JG1224040451 | 九天850平整 | 合格 | 合格品 | 乙 | 张兴华 | 3232.9 | 3218 | 0.9954 | 6900 | 0.1 | 610 | / |  | 20100023 | 轧硬 | 0.4*610-SPCC | 30210015 | 光亮卷 | 0.1-SPCC |  | 60 | MO000287 | MO000287-067-02 | GLJ002 | 光亮卷前处理 | 6575 | 2024-05-11 | 2024-05-11 | 2 | 2024-05-29 00:02:41 | 2024-05-29 00:03:39 | 江苏九天光电科技有限公司 |  | 张兴华 |  | 1 | 0.1 | 13929 | 610 | 1 | JG12240404512 |  | 1 |  | 是 | 是 | 6 | 67
最终平整 | JG12240404511 | JG1224040451 | 九天850平整 | 合格 | 合格品 | 乙 | 张兴华 | 3275.09 | 3260 | 0.9954 | 7000 | 0.1 | 610 | / |  | 20100023 | 轧硬 | 0.4*610-SPCC | 30210015 | 光亮卷 | 0.1-SPCC |  | 60 | MO000287 | MO000287-067-01 | GLJ002 | 光亮卷前处理 | 6575 | 2024-05-11 | 2024-05-11 | 2 | 2024-05-29 00:02:41 | 2024-05-29 00:03:39 | 江苏九天光电科技有限公司 |  | 张兴华 |  | 1 | 0.1 | 13929 | 610 | 1 | JG12240404511 |  | 1 |  | 是 | 是 | 6 | 67
最终平整 | JG12240405392 | JG1224040539 | 九天850平整 | 合格 | 合格品 | 甲 | 马晓飞 | 3273.04 | 3260 | 0.996 | 7020 | 0.4 | 610 | / |  | 20100023 | 轧硬 | 0.4*610-SPCC | 30210011 | 光亮卷 | 0.1-SPCC |  | 60 | MO000289 | MO000289-015-02 | GLJ002 | 光亮卷前处理 | 6610 | 2024-05-11 | 2024-05-11 | 2 | 2024-05-28 15:43:03 | 2024-05-28 20:25:54 | 江苏九天光电科技有限公司 |  | 马晓飞 |  | 1 | 0.1 | 14045 | 610 | 1 | JG12240405392 |  | 1 |  | 是 | 是 | 426 | 15
最终平整 | JG12240405391 | JG1224040539 | 九天850平整 | 合格 | 合格品 | 甲 | 马晓飞 | 3250.95 | 3238 | 0.996 | 7000 | 0.4 | 610 | / |  | 20100023 | 轧硬 | 0.4*610-SPCC | 30210011 | 光亮卷 | 0.1-SPCC |  | 60 | MO000289 | MO000289-015-01 | GLJ002 | 光亮卷前处理 | 6610 | 2024-05-11 | 2024-05-11 | 2 | 2024-05-28 15:43:03 | 2024-05-28 20:25:54 | 江苏九天光电科技有限公司 |  | 马晓飞 |  | 1 | 0.1 | 14045 | 610 | 1 | JG12240405391 |  | 1 |  | 是 | 是 | 426 | 15
最终平整 | JG12240404762 | JG1224040476 | 九天800平整 | 合格 | 让步接收 | 甲 | 马晓飞 | 3262.01 | 3252 | 0.9969 | 7020 | 0.4 | 610 | / |  | 20100023 | 轧硬 | 0.4*610-SPCC | 30210015 | 光亮卷 | 0.1-SPCC |  | 60 | MO000288 | MO000288-001-02 | GLJ002 | 光亮卷前处理 | 6605 | 2024-05-11 | 2024-05-11 | 2 | 2024-05-28 19:26:36 | 2024-05-28 19:27:13 | 江苏九天光电科技有限公司 |  | 马晓飞 |  | 1 | 0.1 | 14120 | 610 | 1 | JG12240404762 |  | 1 |  | 是 | 是 | 2 | 1
最终平整 | JG12240404761 | JG1224040476 | 九天800平整 | 合格 | 让步接收 | 甲 | 马晓飞 | 3251.98 | 3242 | 0.9969 | 7050 | 0.4 | 610 | / |  | 20100023 | 轧硬 | 0.4*610-SPCC | 30210015 | 光亮卷 | 0.1-SPCC |  | 60 | MO000288 | MO000288-001-01 | GLJ002 | 光亮卷前处理 | 6605 | 2024-05-11 | 2024-05-11 | 2 | 2024-05-28 19:26:36 | 2024-05-28 19:27:13 | 江苏九天光电科技有限公司 |  | 马晓飞 |  | 1 | 0.1 | 14120 | 610 | 1 | JG12240404761 |  | 1 |  | 是 | 是 | 2 | 1
最终平整 | JG1224040383 | JG1224040383 | 九天800平整 | 合格 | 合格品 | 甲 | 唐斌 | 6670 | 6636 | 0.9949 | 9500 | 0.15 | 610 | / |  | 20100023 | 轧硬 | 0.4*610-SPCC | 30210011 | 光亮卷 | 0.15-SPCC |  | 60 | MO000245 | MO000245-001 | GLJ002 | 光亮卷前处理 | 6785 | 2024-05-08 | 2024-05-08 | 2 | 2024-05-28 19:08:00 | 2024-05-28 19:08:25 | 江苏九天光电科技有限公司 | 143491 | 唐斌 |  |  | 0.15 | 9530 | 610 | 1 | JG1224040383 |  | 1 |  | 是 | 是 | 30 | 1
最终平整 | JG0024040640 | JG0024040640 | 九天800平整 | 合格 | 合格品 | 甲 | 唐斌 | 6000 | 5960 | 0.9933 | 9700 | 0.13 | 610 | / |  | 20100023 | 轧硬 | 0.4*610-SPCC | 30210011 | 光亮卷 | 0.13-SPCC |  | 60 | MO000267 | MO000267-087 | GLJ002 | 光亮卷前处理 | 6085 | 2024-05-09 | 2024-05-09 | 2 | 2024-05-28 19:07:01 | 2024-05-28 19:07:25 | 江苏九天光电科技有限公司 | 145274 | 唐斌 |  |  | 0.13 | 9750 | 610 | 1 | JG0024040640 |  | 1 |  | 是 | 是 | 1 | 87
最终平整 | JG0024040639 | JG0024040639 | 九天800平整 | 合格 | 合格品 | 甲 | 唐斌 | 5970 | 5882 | 0.9853 | 9550 | 0.15 | 610 | / |  | 20100023 | 轧硬 | 0.4*610-SPCC | 30210011 | 光亮卷 | 0.13-SPCC |  | 60 | MO000267 | MO000267-085 | GLJ002 | 光亮卷前处理 | 6070 | 2024-05-09 | 2024-05-09 | 2 | 2024-05-28 19:03:27 | 2024-05-28 19:06:16 | 江苏九天光电科技有限公司 | 145273 | 唐斌 |  |  | 0.15 | 9680 | 610 | 1 | JG0024040639 |  | 1 |  | 是 | 是 | 4 | 85
最终平整 | JG1224040537 | JG1224040537 | 九天800平整 | 合格 | 合格品 | 乙 | 朱俊 | 4920 | 4866 | 0.989 | 7000 | 0.15 | 610 | / |  | 20100023 | 轧硬 | 0.4*610-SPCC | 30210011 | 光亮卷 | 0.15-SPCC |  | 60 | MO000267 | MO000267-083 | GLJ002 | 光亮卷前处理 | 5005 | 2024-05-09 | 2024-05-09 | 2 | 2024-05-26 05:17:57 | 2024-05-28 19:02:39 | 江苏九天光电科技有限公司 | 145270 | 朱俊 |  |  | 0.15 | 7040 | 610 | 1 | JG1224040537 |  | 1 |  | 是 | 是 | 3710 | 83
最终平整 | JG1224040529 | JG1224040529 | 九天800平整 | 合格 | 合格品 | 乙 | 朱俊 | 4920 | 4880 | 0.9919 | 7020 | 0.15 | 610 | / |  | 20100023 | 轧硬 | 0.4*610-SPCC | 30210011 | 光亮卷 | 0.15-SPCC |  | 60 | MO000267 | MO000267-079 | GLJ002 | 光亮卷前处理 | 5010 | 2024-05-09 | 2024-05-09 | 2 | 2024-05-28 19:01:04 | 2024-05-28 19:01:24 | 江苏九天光电科技有限公司 | 145268 | 朱俊 |  |  | 0.15 | 7050 | 610 | 1 | JG1224040529 |  | 1 |  | 是 | 是 | 10 | 79
最终平整 | JG1224040533 | JG1224040533 | 九天800平整 | 合格 | 合格品 | 甲 | 唐斌 | 4930 | 4908 | 0.9955 | 7060 | 0.15 | 610 | / |  | 20100023 | 轧硬 | 0.4*610-SPCC | 30210011 | 光亮卷 | 0.15-SPCC |  | 60 | MO000267 | MO000267-067 | GLJ002 | 光亮卷前处理 | 5015 | 2024-05-09 | 2024-05-09 | 2 | 2024-05-28 18:59:25 | 2024-05-28 18:59:50 | 江苏九天光电科技有限公司 | 145262 | 唐斌 |  |  | 0.15 | 7100 | 610 | 1 | JG1224040533 |  | 1 |  | 是 | 是 | 6 | 67
最终平整 | JG1224040541 | JG1224040541 | 九天800平整 | 合格 | 合格品 | 甲 | 唐斌 | 4830 | 4808 | 0.9954 | 6850 | 0.15 | 610 | / |  | 20100023 | 轧硬 | 0.4*610-SPCC | 30210011 | 光亮卷 | 0.15-SPCC |  | 60 | MO000267 | MO000267-065 | GLJ002 | 光亮卷前处理 | 5005 | 2024-05-09 | 2024-05-09 | 2 | 2024-05-28 18:58:28 | 2024-05-28 18:58:53 | 江苏九天光电科技有限公司 | 145261 | 唐斌 |  |  | 0.15 | 6890 | 610 | 1 | JG1224040541 |  | 1 |  | 是 | 是 | 12 | 65
最终平整 | JG1224040519 | JG1224040519 | 九天800平整 | 合格 | 合格品 | 乙 | 朱俊 | 6600 | 6566 | 0.9948 | 9400 | 0.15 | 610 | / |  | 20100023 | 轧硬 | 0.4*610-SPCC | 30210011 | 光亮卷 | 0.15-SPCC |  | 60 | MO000267 | MO000267-057 | GLJ002 | 光亮卷前处理 | 6680 | 2024-05-09 | 2024-05-09 | 2 | 2024-05-28 18:57:13 | 2024-05-28 18:57:37 | 江苏九天光电科技有限公司 | 145257 | 朱俊 |  |  | 0.15 | 9400 | 610 | 1 | JG1224040519 |  | 1 |  | 是 | 是 | 4 | 57
最终平整 | JG1224040545 | JG1224040545 | 九天800平整 | 合格 | 合格品 | 乙 | 朱俊 | 4940 | 4850 | 0.9818 | 7000 | 0.15 | 610 | / |  | 20100023 | 轧硬 | 0.4*610-SPCC | 30210011 | 光亮卷 | 0.15-SPCC |  | 60 | MO000267 | MO000267-053 | GLJ002 | 光亮卷前处理 | 5005 | 2024-05-09 | 2024-05-09 | 2 | 2024-05-28 18:53:31 | 2024-05-28 18:54:00 | 江苏九天光电科技有限公司 | 145255 | 朱俊 |  |  | 0.15 | 7050 | 610 | 1 | JG1224040545 |  | 1 |  | 是 | 是 | 12 | 53
最终平整 | JG12240405172 | JG1224040517 | 九天800平整 | 合格 | 报废品 | 乙 | 朱俊 | 1084.42 | 1080 | 0.9959 | 1480 | 0.15 | 610 | / | 短带二级品（800平整收卷跳张断带造成） | 20100023 | 轧硬 | 0.4*610-SPCC | 30210011 | 光亮卷 | 0.15-SPCC |  | 60 | MO000267 | MO000267-049-02 | GLJ002 | 光亮卷前处理 | 4995 | 2024-05-09 | 2024-05-09 | 2 | 2024-05-28 18:51:17 | 2024-05-28 18:52:17 | 江苏九天光电科技有限公司 |  | 朱俊 |  | 1 | 0.15 | 6980 | 610 | 1 | JG12240405172 |  | 1 | D短带 | 是 | 是 | 11 | 49
最终平整 | JG12240405171 | JG1224040517 | 九天800平整 | 合格 | 合格品 | 乙 | 朱俊 | 4900 | 3800 | 0.7755 | 5480 | 0.15 | 610 | / |  | 20100023 | 轧硬 | 0.4*610-SPCC | 30210011 | 光亮卷 | 0.15-SPCC |  | 60 | MO000267 | MO000267-049-01 | GLJ002 | 光亮卷前处理 | 4995 | 2024-05-09 | 2024-05-09 | 2 | 2024-05-28 18:51:17 | 2024-05-28 18:52:17 | 江苏九天光电科技有限公司 |  | 朱俊 |  | 1 | 0.15 | 6980 | 610 | 1 | JG12240405171 |  | 1 |  | 是 | 是 | 11 | 49
最终平整 | JG1224040506 | JG1224040506 | 九天800平整 | 合格 | 合格品 | 甲 | 唐斌 | 4940 | 4890 | 0.9899 | 7000 | 0.15 | 610 | / |  | 20100023 | 轧硬 | 0.4*610-SPCC | 30210011 | 光亮卷 | 0.15-SPCC |  | 60 | MO000267 | MO000267-039 | GLJ002 | 光亮卷前处理 | 5015 | 2024-05-09 | 2024-05-09 | 2 | 2024-05-28 18:49:31 | 2024-05-28 18:49:56 | 江苏九天光电科技有限公司 | 145248 | 唐斌 |  |  | 0.15 | 7070 | 610 | 1 | JG1224040506 |  | 1 |  | 是 | 是 | 5376 | 39
最终平整 | JG1224040502 | JG1224040502 | 九天800平整 | 合格 | 合格品 | 乙 | 朱俊 | 4930 | 4900 | 0.9939 | 7020 | 0.15 | 610 | / |  | 20100023 | 轧硬 | 0.4*610-SPCC | 30210011 | 光亮卷 | 0.15-SPCC |  | 60 | MO000267 | MO000267-033 | GLJ002 | 光亮卷前处理 | 5005 | 2024-05-09 | 2024-05-09 | 2 | 2024-05-28 18:47:54 | 2024-05-28 18:48:15 | 江苏九天光电科技有限公司 | 145245 | 朱俊 |  |  | 0.15 | 7040 | 610 | 1 | JG1224040502 |  | 1 |  | 是 | 是 | 3 | 33
最终平整 | JG1224040501 | JG1224040501 | 九天800平整 | 合格 | 合格品 | 乙 | 朱俊 | 4880 | 4796 | 0.9828 | 7000 | 0.147 | 12.8 | / |  | 20100023 | 轧硬 | 0.4*610-SPCC | 30210011 | 光亮卷 | 0.15-SPCC |  | 60 | MO000267 | MO000267-031 | GLJ002 | 光亮卷前处理 | 5000 | 2024-05-09 | 2024-05-09 | 2 | 2024-05-28 18:46:32 | 2024-05-28 18:46:59 | 江苏九天光电科技有限公司 | 145244 | 朱俊 |  |  | 0.15 | 7110 | 610 | 1 | JG1224040501 |  | 1 |  | 是 | 是 | 3 | 31
最终平整 | JG1224040486 | JG1224040486 | 九天800平整 | 合格 | 合格品 | 甲 | 唐斌 | 4960 | 4928 | 0.9935 | 7050 | 0.15 | 610 | / |  | 20100023 | 轧硬 | 0.4*610-SPCC | 30210011 | 光亮卷 | 0.15-SPCC |  | 60 | MO000267 | MO000267-009 | GLJ002 | 光亮卷前处理 | 5035 | 2024-05-09 | 2024-05-09 | 2 | 2024-05-28 18:44:55 | 2024-05-28 18:45:26 | 江苏九天光电科技有限公司 | 145233 | 唐斌 |  |  | 0.15 | 7090 | 610 | 1 | JG1224040486 |  | 1 |  | 是 | 是 | 3 | 9
最终平整 | JG1224030641 | JG1224030641 | 九天800平整 | 合格 | 合格品 | 甲 | 唐斌 | 6810 | 6784 | 0.9962 | 9630 | 0.15 | 610 | / |  | 20100023 | 轧硬 | 0.4*610-SPCC | 30210011 | 光亮卷 | 0.15-SPCC |  | 60 | MO000266 | MO000266-025 | GLJ002 | 光亮卷前处理 | 6905 | 2024-05-09 | 2024-05-09 | 2 | 2024-05-28 18:43:33 | 2024-05-28 18:43:57 | 江苏九天光电科技有限公司 | 145217 | 唐斌 |  |  | 0.15 | 9650 | 610 | 1 | JG1224030641 |  | 1 |  | 是 | 是 | 0 | 25
最终平整 | JG1224040302 | JG1224040302 | 九天800平整 | 合格 | 合格品 | 乙 | 朱俊 | 5120 | 5072 | 0.9906 | 7050 | 0.15 | 610 | / |  | 20100023 | 轧硬 | 0.4*610-SPCC | 30210011 | 光亮卷 | 0.15-SPCC |  | 60 | MO000266 | MO000266-009 | GLJ002 | 光亮卷前处理 | 5260 | 2024-05-09 | 2024-05-09 | 2 | 2024-05-28 18:41:56 | 2024-05-28 18:42:24 | 江苏九天光电科技有限公司 | 145209 | 朱俊 |  |  | 0.15 | 7110 | 610 | 1 | JG1224040302 |  | 1 |  | 是 | 是 | 5 | 9
最终平整 | JG1224040290 | JG1224040290 | 九天850平整 | 合格 | 合格品 | 甲 | 马晓飞 | 5180 | 5142 | 0.9927 | 7220 | 0.155 | 610 | / |  | 20100023 | 轧硬 | 0.4*610-SPCC | 30210011 | 光亮卷 | 0.155-SPCC |  | 60 | MO000266 | MO000266-001 | GLJ002 | 光亮卷前处理 | 5255 | 2024-05-09 | 2024-05-09 | 2 | 2024-05-28 18:40:28 | 2024-05-28 18:40:53 | 江苏九天光电科技有限公司 | 145205 | 刘勇 |  |  | 0.155 | 7220 | 610 | 1 | JG1224040290 |  | 1 |  | 是 | 是 | 29 | 1
最终平整 | JG1224040481 | JG1224040481 | 九天800平整 | 合格 | 合格品 | 乙 | 朱俊 | 4930 | 4906 | 0.9951 | 7100 | 0.15 | 610 | / |  | 20100023 | 轧硬 | 0.4*610-SPCC | 30210011 | 光亮卷 | 0.15-SPCC |  | 60 | MO000264 | MO000264-059 | GLJ002 | 光亮卷前处理 | 5000 | 2024-05-09 | 2024-05-09 | 2 | 2024-05-25 11:04:31 | 2024-05-28 18:39:16 | 江苏九天光电科技有限公司 | 145131 | 朱俊 |  |  | 0.15 | 7100 | 610 | 1 | JG1224040481 |  | 1 |  | 是 | 是 | 4780 | 59
最终平整 | JG1224040453 | JG1224040453 | 九天850平整 | 合格 | 合格品 | 甲 | 马晓飞 | 4940 | 4940 | 1 | 7100 | 0.15 | 610 | / |  | 20100023 | 轧硬 | 0.4*610-SPCC | 30210011 | 光亮卷 | 0.15-SPCC |  | 60 | MO000264 | MO000264-029 | GLJ002 | 光亮卷前处理 | 5015 | 2024-05-09 | 2024-05-09 | 2 | 2024-05-28 18:36:36 | 2024-05-28 18:37:12 | 江苏九天光电科技有限公司 | 145106 | 刘勇 |  |  | 0.15 | 7080 | 610 | 1 | JG1224040453 |  | 1 |  | 是 | 是 | 5 | 29
最终平整 | JG1224040380 | JG1224040380 | 九天850平整 | 合格 | 合格品 | 乙 | 朱俊 | 6560 | 6514 | 0.993 | 9300 | 0.15 | 610 | / |  | 20100023 | 轧硬 | 0.4*610-SPCC | 30210011 | 光亮卷 | 0.15-SPCC |  | 60 | MO000264 | MO000264-009 | GLJ002 | 光亮卷前处理 | 6640 | 2024-05-09 | 2024-05-09 | 2 | 2024-05-28 18:35:30 | 2024-05-28 18:35:52 | 江苏九天光电科技有限公司 | 145096 | 朱俊 |  |  | 0.15 | 9330 | 610 | 1 | JG1224040380 |  | 1 |  | 是 | 是 | 6 | 9
最终平整 | JG1224040379 | JG1224040379 | 九天850平整 | 合格 | 合格品 | 乙 | 朱俊 | 6570 | 6530 | 0.9939 | 9400 | 0.15 | 610 | / |  | 20100023 | 轧硬 | 0.4*610-SPCC | 30210011 | 光亮卷 | 0.15-SPCC |  | 60 | MO000264 | MO000264-007 | GLJ002 | 光亮卷前处理 | 6640 | 2024-05-09 | 2024-05-09 | 2 | 2024-05-28 18:34:30 | 2024-05-28 18:34:56 | 江苏九天光电科技有限公司 | 145095 | 朱俊 |  |  | 0.15 | 9400 | 610 | 1 | JG1224040379 |  | 1 |  | 是 | 是 | 1 | 7
最终平整 | JG1224040377 | JG1224040377 | 九天850平整 | 合格 | 合格品 | 甲 | 唐斌 | 4926 | 4886 | 0.9919 | 7040 | 0.15 | 610 | / |  | 20100023 | 轧硬 | 0.4*610-SPCC | 30210011 | 光亮卷 | 0.15-SPCC |  | 60 | MO000264 | MO000264-001 | GLJ002 | 光亮卷前处理 | 5030 | 2024-05-09 | 2024-05-09 | 2 | 2024-05-28 18:33:21 | 2024-05-28 18:33:48 | 江苏九天光电科技有限公司 | 145092 | 唐斌 |  |  | 0.15 | 7130 | 610 | 1 | JG1224040377 |  | 1 |  | 是 | 是 | 28 | 1
最终平整 | JG1224040554 | JG1224040554 | 九天800平整 | 合格 | 合格品 | 乙 | 朱俊 | 4940 | 4890 | 0.9899 | 7050 | 0.146 | 12.8 | / |  | 20100023 | 轧硬 | 0.4*610-SPCC | 30210011 | 光亮卷 | 0.15-SPCC |  | 60 | MO000289 | MO000289-033 | GLJ002 | 光亮卷前处理 | 5010 | 2024-05-11 | 2024-05-11 | 2 | 2024-05-28 18:30:13 | 2024-05-28 18:30:35 | 江苏九天光电科技有限公司 | 147633 | 朱俊 |  |  | 0.15 | 7070 | 610 | 1 | JG1224040554 |  | 1 |  | 是 | 是 | 7 | 33
最终平整 | JG1224040553 | JG1224040553 | 九天800平整 | 合格 | 合格品 | 甲 | 唐斌 | 4940 | 4912 | 0.9943 | 7030 | 0.15 | 610 | / |  | 20100023 | 轧硬 | 0.4*610-SPCC | 30210011 | 光亮卷 | 0.15-SPCC |  | 60 | MO000289 | MO000289-031 | GLJ002 | 光亮卷前处理 | 5010 | 2024-05-11 | 2024-05-11 | 2 | 2024-05-28 18:29:07 | 2024-05-28 18:29:37 | 江苏九天光电科技有限公司 | 147632 | 唐斌 |  |  | 0.15 | 7080 | 610 | 1 | JG1224040553 |  | 1 |  | 是 | 是 | 16 | 31
最终平整 | JG1224040552 | JG1224040552 | 九天800平整 | 合格 | 合格品 | 甲 | 唐斌 | 6570 | 6542 | 0.9957 | 9310 | 0.15 | 610 | / |  | 20100023 | 轧硬 | 0.4*610-SPCC | 30210011 | 光亮卷 | 0.15-SPCC |  | 60 | MO000289 | MO000289-029 | GLJ002 | 光亮卷前处理 | 6655 | 2024-05-11 | 2024-05-11 | 2 | 2024-05-28 18:27:09 | 2024-05-28 18:27:40 | 江苏九天光电科技有限公司 | 147631 | 唐斌 |  |  | 0.15 | 9340 | 610 | 1 | JG1224040552 |  | 1 |  | 是 | 是 | 12 | 29
最终平整 | JG1224040538 | JG1224040538 | 九天850平整 | 合格 | 合格品 | 甲 | 唐斌 | 4910 | 4894 | 0.9967 | 7040 | 0.15 | 610 | / |  | 20100023 | 轧硬 | 0.4*610-SPCC | 30210011 | 光亮卷 | 0.15-SPCC |  | 60 | MO000289 | MO000289-013 | GLJ002 | 光亮卷前处理 | 5005 | 2024-05-11 | 2024-05-11 | 2 | 2024-05-28 18:23:16 | 2024-05-28 18:24:04 | 江苏九天光电科技有限公司 | 146183 | 唐斌 |  |  | 0.15 | 7100 | 610 | 1 | JG1224040538 |  | 1 |  | 是 | 是 | 5 | 13
最终平整 | JG12240405082 | JG1224040508 | 九天850平整 | 合格 | 报废品 | 乙 | 张兴华 | 907.43 | 902 | 0.994 | 1980 | 0.1 | 610 | / | 短带二级品(内有接头）（脱脂750-2甲短带2020米，平整放卷故障660米断带） | 20100023 | 轧硬 | 0.4*610-SPCC | 30210011 | 光亮卷 | 0.1-SPCC |  | 60 | MO000289 | MO000289-003-02 | GLJ002 | 光亮卷前处理 | 6620 | 2024-05-11 | 2024-05-11 | 2 | 2024-05-22 10:23:26 | 2024-05-28 18:19:39 | 江苏九天光电科技有限公司 |  | 张兴华 |  | 1 | 0.1 | 13800 | 610 | 1 | JG12240405082 |  | 1 | D短带 | 是 | 是 | 13675 | 3
最终平整 | JG12240405081 | JG1224040508 | 九天850平整 | 合格 | 合格品 | 乙 | 张兴华 | 6350 | 5410 | 0.852 | 11660 | 0.1 | 610 | / |  | 20100023 | 轧硬 | 0.4*610-SPCC | 30210011 | 光亮卷 | 0.1-SPCC |  | 60 | MO000289 | MO000289-003-01 | GLJ002 | 光亮卷前处理 | 6620 | 2024-05-11 | 2024-05-11 | 2 | 2024-05-22 10:23:26 | 2024-05-28 18:19:39 | 江苏九天光电科技有限公司 |  | 张兴华 |  | 1 | 0.1 | 13800 | 610 | 1 | JG12240405081 |  | 1 |  | 是 | 是 | 13675 | 3
最终平整 | JG12240405442 | JG1224040544 | 九天800平整 | 合格 | 合格品 | 甲 | 马晓飞 | 6492 | 5840 | 0.8996 | 12560 | 0.101 | 12.8 | / |  | 20100023 | 轧硬 | 0.4*610-SPCC | 30210015 | 光亮卷 | 0.1-SPCC |  | 60 | MO000288 | MO000288-021-02 | GLJ002 | 光亮卷前处理 | 6595 | 2024-05-11 | 2024-05-11 | 2 | 2024-05-28 18:15:18 | 2024-05-28 18:17:19 | 江苏九天光电科技有限公司 |  | 唐斌 |  | 1 | 0.1 | 13991 | 610 | 1 | JG12240405442 |  | 1 |  | 是 | 是 | 614 | 21
最终平整 | JG12240405441 | JG1224040544 | 九天800平整 | 合格 | 报废品 | 甲 | 马晓飞 | 521.4 | 510 | 0.9781 | 970 | 0.1 | 610 | / | 短带二级品（轧机700乙中间辊烧辊断带产生） | 20100023 | 轧硬 | 0.4*610-SPCC | 30210015 | 光亮卷 | 0.1-SPCC |  | 60 | MO000288 | MO000288-021-01 | GLJ002 | 光亮卷前处理 | 6595 | 2024-05-11 | 2024-05-11 | 2 | 2024-05-28 18:15:18 | 2024-05-28 18:17:19 | 江苏九天光电科技有限公司 |  | 唐斌 |  | 1 | 0.1 | 13991 | 610 | 1 | JG12240405441 |  | 1 | D短带 | 是 | 是 | 614 | 21
最终平整 | JG12240404792 | JG1224040479 | 九天800平整 | 合格 | 合格品 | 乙 | 朱俊 | 2746 | 2726 | 0.9927 | 5830 | 0.1 | 610 | / |  | 20100023 | 轧硬 | 0.4*610-SPCC | 30210015 | 光亮卷 | 0.1-SPCC |  | 60 | MO000288 | MO000288-003-02 | GLJ002 | 光亮卷前处理 | 6590 | 2024-05-11 | 2024-05-11 | 2 | 2024-05-28 18:12:05 | 2024-05-28 18:12:30 | 江苏九天光电科技有限公司 | 147608 | 朱俊 |  |  | 0.1 | 5900 | 610 | 1 | JG12240404792 |  | 1 |  | 是 | 是 | 5 | 3
最终平整 | JG12240404791 | JG1224040479 | 九天800平整 | 合格 | 合格品 | 乙 | 朱俊 | 3734 | 3700 | 0.9909 | 8000 | 0.1 | 610 | / |  | 20100023 | 轧硬 | 0.4*610-SPCC | 30210015 | 光亮卷 | 0.1-SPCC |  | 60 | MO000288 | MO000288-003-01 | GLJ002 | 光亮卷前处理 | 6590 | 2024-05-11 | 2024-05-11 | 2 | 2024-05-28 18:10:30 | 2024-05-28 18:11:08 | 江苏九天光电科技有限公司 | 147608 | 朱俊 |  |  | 0.1 | 8108 | 610 | 1 | JG12240404791 |  | 1 |  | 是 | 是 | 5 | 3
最终平整 | JG0024040650 | JG0024040650 | 九天800平整 | 合格 | 合格品 | 甲 | 唐斌 | 5480 | 5412 | 0.9876 | 11630 | 0.1 | 610 | / |  | 20100023 | 轧硬 | 0.4*610-SPCC | 30210015 | 光亮卷 | 0.1-SPCC |  | 60 | MO000287 | MO000287-005 | GLJ002 | 光亮卷前处理 | 5545 | 2024-05-11 | 2024-05-11 | 2 | 2024-05-28 18:07:27 | 2024-05-28 18:08:03 | 江苏九天光电科技有限公司 | 147567 | 唐斌 |  |  | 0.1 | 11820 | 610 | 1 | JG0024040650 |  | 1 |  | 是 | 是 | 3 | 5
最终平整 | JG12240401372 | JG1224040137 | 九天850平整 | 合格 | 合格品 | 乙 | 张兴华 | 7490 | 7450 | 0.9947 | 13730 | 0.1 | 710 | / |  | 20100028 | 轧硬 | 0.4*710-SPCC | 30210015 | 光亮卷 | 0.1-SPCC |  | 60 | MO000302 | MO000302-021-02 | GLJ002 | 光亮卷前处理 | 13375 | 2024-05-13 | 2024-05-13 | 2 | 2024-05-28 18:05:44 | 2024-05-28 18:06:23 | 江苏九天光电科技有限公司 | 148090 | 张兴华 |  |  | 0.1 | 13780 | 710 | 1 | JG12240401372 |  | 1 |  | 是 | 是 | 10 | 21
最终平整 | JG12240404962 | JG1224040496 | 九天800平整 | 合格 | 让步接收 | 甲 | 刘勇 | 3084.07 | 3072 | 0.9961 | 6590 | 0.4 | 610 | / |  | 20100023 | 轧硬 | 0.4*610-SPCC | 30210015 | 光亮卷 | 0.1-SPCC |  | 60 | MO000288 | MO000288-013-02 | GLJ002 | 光亮卷前处理 | 6225 | 2024-05-11 | 2024-05-11 | 2 | 2024-05-28 17:53:39 | 2024-05-28 17:54:11 | 江苏九天光电科技有限公司 |  | 刘勇 |  | 1 | 0.1 | 13100 | 610 | 1 | JG12240404962 |  | 1 |  | 是 | 是 | 1517 | 13
最终平整 | JG12240404961 | JG1224040496 | 九天800平整 | 合格 | 让步接收 | 甲 | 刘勇 | 3045.92 | 3034 | 0.9961 | 6550 | 0.4 | 610 | / |  | 20100023 | 轧硬 | 0.4*610-SPCC | 30210015 | 光亮卷 | 0.1-SPCC |  | 60 | MO000288 | MO000288-013-01 | GLJ002 | 光亮卷前处理 | 6225 | 2024-05-11 | 2024-05-11 | 2 | 2024-05-28 17:53:39 | 2024-05-28 17:54:10 | 江苏九天光电科技有限公司 |  | 刘勇 |  | 1 | 0.1 | 13100 | 610 | 1 | JG12240404961 |  | 1 |  | 是 | 是 | 1517 | 13
最终平整 | JG12240401172 | JG1224040117 | 九天850平整 | 合格 | 合格品 | 甲 | 刘勇 | 7520 | 7490 | 0.996 | 13750 | 0.1 | 710 | / |  | 20100028 | 轧硬 | 0.4*710-SPCC | 30210015 | 光亮卷 | 0.1-SPCC |  | 60 | MO000302 | MO000302-017-02 | GLJ002 | 光亮卷前处理 | 13480 | 2024-05-13 | 2024-05-13 | 2 | 2024-05-28 17:25:11 | 2024-05-28 17:25:45 | 江苏九天光电科技有限公司 | 148088 | 刘勇 |  |  | 0.1 | 13770 | 710 | 1 | JG12240401172 |  | 1 |  | 是 | 是 | 52 | 17
最终平整 | JG12240400992 | JG1224040099 | 九天850平整 | 合格 | 让步接收 | 乙 | 钱九龙 | 7610 | 7518 | 0.9879 | 13710 | 0.1 | 710 | / | 针眼孔洞(372/377米传8毫米0.15/0.08,10592/10719米传40毫米0.19/0.29，10743米传123毫米0.17,10747米传116毫米0.14,10749米传58毫米0.25,10752/10758米传27毫米0.15/0.29,10873米传118毫米0.17平方毫米) | 20100028 | 轧硬 | 0.4*710-SPCC | 30210015 | 光亮卷 | 0.1-SPCC |  | 60 | MO000302 | MO000302-005-02 | GLJ002 | 光亮卷前处理 | 13485 | 2024-05-13 | 2024-05-13 | 2 | 2024-05-28 17:17:43 | 2024-05-28 17:18:27 | 江苏九天光电科技有限公司 | 148082 | 张兴华 |  |  | 0.1 | 13810 | 710 | 1 | JG12240400992 |  | 1 | K孔洞 | 是 | 是 | 9 | 5
最终平整 | JG12240400792 | JG1224040079 | 九天850平整 | 合格 | 合格品 | 甲 | 马晓飞 | 7430 | 7420 | 0.9987 | 13480 | 0.1 | 710 | / |  | 20100028 | 轧硬 | 0.4*710-SPCC | 30210015 | 光亮卷 | 0.1-SPCC |  | 60 | MO000302 | MO000302-001-02 | GLJ002 | 光亮卷前处理 | 13355 | 2024-05-13 | 2024-05-13 | 2 | 2024-05-28 17:15:47 | 2024-05-28 17:16:25 | 江苏九天光电科技有限公司 | 148080 | 刘勇 |  |  | 0.1 | 13520 | 710 | 1 | JG12240400792 |  | 1 |  | 是 | 是 | 94 | 1
最终平整 | JG12240401362 | JG1224040136 | 九天850平整 | 合格 | 合格品 | 甲 | 刘勇 | 7510 | 7432 | 0.9896 | 13700 | 0.102 | 12.8 | / |  | 20100028 | 轧硬 | 0.4*710-SPCC | 30210015 | 光亮卷 | 0.1-SPCC |  | 60 | MO000327 | MO000327-021-02 | GLJ002 | 光亮卷前处理 | 13535 | 2024-05-15 | 2024-05-15 | 2 | 2024-05-28 17:12:06 | 2024-05-28 17:12:39 | 江苏九天光电科技有限公司 | 148928 | 刘勇 |  |  | 0.1 | 13820 | 710 | 1 | JG12240401362 |  | 1 |  | 是 | 是 | 224 | 21
最终平整 | JG12240401322 | JG1224040132 | 九天850平整 | 合格 | 合格品 | 甲 | 刘勇 | 7570 | 7492 | 0.9897 | 13800 | 0.1 | 12.8 | / |  | 20100028 | 轧硬 | 0.4*710-SPCC | 30210015 | 光亮卷 | 0.1-SPCC |  | 60 | MO000327 | MO000327-017-02 | GLJ002 | 光亮卷前处理 | 13535 | 2024-05-15 | 2024-05-15 | 2 | 2024-05-28 17:09:14 | 2024-05-28 17:10:31 | 江苏九天光电科技有限公司 | 148926 | 刘勇 |  |  | 0.1 | 13900 | 710 | 1 | JG12240401322 |  | 1 |  | 是 | 是 | 72 | 17
最终平整 | JG00240406432 | JG0024040643 | 九天850平整 | 合格 | 合格品 | 甲 | 刘勇 | 3003.01 | 2992 | 0.9963 | 6470 | 0.102 | 12.8 | / |  | 20100023 | 轧硬 | 0.4*610-SPCC | 30210011 | 光亮卷 | 0.15-SPCC |  | 60 | MO000267 | MO000267-093-02 | GLJ002 | 光亮卷前处理 | 6060 | 2024-05-09 | 2024-05-09 | 2 | 2024-05-28 14:11:56 | 2024-05-28 14:12:40 | 江苏九天光电科技有限公司 |  | 刘勇 |  | 1 | 0.1 | 12990 | 610 | 1 | JG00240406432 |  | 1 |  | 是 | 是 | 2 | 93
最终平整 | JG00240406431 | JG0024040643 | 九天850平整 | 合格 | 合格品 | 甲 | 刘勇 | 2992.98 | 2982 | 0.9963 | 6490 | 0.102 | 12.8 | / |  | 20100023 | 轧硬 | 0.4*610-SPCC | 30210011 | 光亮卷 | 0.15-SPCC |  | 60 | MO000267 | MO000267-093-01 | GLJ002 | 光亮卷前处理 | 6060 | 2024-05-09 | 2024-05-09 | 2 | 2024-05-28 14:11:56 | 2024-05-28 14:12:40 | 江苏九天光电科技有限公司 |  | 刘勇 |  | 1 | 0.1 | 12990 | 610 | 1 | JG00240406431 |  | 1 |  | 是 | 是 | 2 | 93
最终平整 | JG00240406462 | JG0024040646 | 九天850平整 | 合格 | 合格品 | 甲 | 刘勇 | 2996.94 | 2976 | 0.993 | 6470 | 0.104 | 12.8 | / |  | 20100023 | 轧硬 | 0.4*610-SPCC | 30210015 | 光亮卷 | 0.1-SPCC |  | 60 | MO000278 | MO000278-003-02 | GLJ002 | 光亮卷前处理 | 6080 | 2024-05-10 | 2024-05-10 | 2 | 2024-05-28 10:55:01 | 2024-05-28 10:55:56 | 江苏九天光电科技有限公司 |  | 刘勇 |  | 1 | 0.1 | 13031 | 610 | 1 | JG00240406462 |  | 1 |  | 是 | 是 | 0 | 3
最终平整 | JG00240406461 | JG0024040646 | 九天850平整 | 合格 | 合格品 | 甲 | 刘勇 | 3013.05 | 2992 | 0.993 | 6500 | 0.102 | 12.8 | / |  | 20100023 | 轧硬 | 0.4*610-SPCC | 30210015 | 光亮卷 | 0.1-SPCC |  | 60 | MO000278 | MO000278-003-01 | GLJ002 | 光亮卷前处理 | 6080 | 2024-05-10 | 2024-05-10 | 2 | 2024-05-28 10:55:01 | 2024-05-28 10:55:56 | 江苏九天光电科技有限公司 |  | 刘勇 |  | 1 | 0.1 | 13031 | 610 | 1 | JG00240406461 |  | 1 |  | 是 | 是 | 0 | 3
最终平整 | JG00240406422 | JG0024040642 | 九天850平整 | 合格 | 合格品 | 乙 | 朱俊 | 5916 | 4700 | 0.7945 | 10130 | 0.103 | 12.8 | / |  | 20100023 | 轧硬 | 0.4*610-SPCC | 30210011 | 光亮卷 | 0.15-SPCC |  | 60 | MO000267 | MO000267-091-02 | GLJ002 | 光亮卷前处理 | 6090 | 2024-05-09 | 2024-05-09 | 2 | 2024-05-28 05:54:31 | 2024-05-28 07:24:46 | 江苏九天光电科技有限公司 |  | 张兴华 |  | 1 | 0.1 | 12713 | 610 | 1 | JG00240406422 |  | 1 |  | 是 | 是 | 135 | 91
最终平整 | JG00240406421 | JG0024040642 | 九天850平整 | 合格 | 合格品 | 乙 | 朱俊 | 1180.78 | 1172 | 0.9926 | 2520 | 0.103 | 12.8 | / |  | 20100023 | 轧硬 | 0.4*610-SPCC | 30210011 | 光亮卷 | 0.15-SPCC |  | 60 | MO000267 | MO000267-091-01 | GLJ002 | 光亮卷前处理 | 6090 | 2024-05-09 | 2024-05-09 | 2 | 2024-05-28 05:54:31 | 2024-05-28 07:24:46 | 江苏九天光电科技有限公司 |  | 张兴华 |  | 1 | 0.1 | 12713 | 610 | 1 | JG00240406421 |  | 1 |  | 是 | 是 | 135 | 91
最终平整 | JG12240405402 | JG1224040540 | 九天850平整 | 合格 | 合格品 | 乙 | 朱俊 | 3258.87 | 3230 | 0.9911 | 6960 | 0.102 | 12.8 | / |  | 20100023 | 轧硬 | 0.4*610-SPCC | 30210011 | 光亮卷 | 0.15-SPCC |  | 60 | MO000289 | MO000289-019-02 | GLJ002 | 光亮卷前处理 | 6610 | 2024-05-11 | 2024-05-11 | 2 | 2024-05-28 04:07:17 | 2024-05-28 05:50:42 | 江苏九天光电科技有限公司 |  | 张兴华 |  | 1 | 0.1 | 14034 | 610 | 1 | JG12240405402 |  | 1 |  | 是 | 是 | 197 | 19
最终平整 | JG12240405401 | JG1224040540 | 九天850平整 | 合格 | 让步接收 | 乙 | 朱俊 | 3287.12 | 3258 | 0.9911 | 7000 | 0.103 | 12.8 | / | 针眼孔洞(2066/2075/2088米传7毫米3个0.15/0.12/0.15,2075/2079米传26毫米2个0.1/0.14,2075/2079米传10毫米2个0.1/0.06,2079/2083米传9毫米2个0.62，2079米传28毫米0.12,2079/2083米传13毫米2个0.1/0.15,2079米传30毫米0.08平方毫米) | 20100023 | 轧硬 | 0.4*610-SPCC | 30210011 | 光亮卷 | 0.15-SPCC |  | 60 | MO000289 | MO000289-019-01 | GLJ002 | 光亮卷前处理 | 6610 | 2024-05-11 | 2024-05-11 | 2 | 2024-05-28 04:07:17 | 2024-05-28 05:50:42 | 江苏九天光电科技有限公司 |  | 张兴华 |  | 1 | 0.1 | 14034 | 610 | 1 | JG12240405401 |  | 1 | K孔洞 | 是 | 是 | 197 | 19
最终平整 | JG12240405432 | JG1224040543 | 九天850平整 | 合格 | 合格品 | 乙 | 朱俊 | 3234.72 | 3200 | 0.9893 | 6900 | 0.103 | 12.8 | / |  | 20100023 | 轧硬 | 0.4*610-SPCC | 30210015 | 光亮卷 | 0.1-SPCC |  | 60 | MO000288 | MO000288-019-02 | GLJ002 | 光亮卷前处理 | 6585 | 2024-05-11 | 2024-05-11 | 2 | 2024-05-28 02:42:22 | 2024-05-28 04:05:55 | 江苏九天光电科技有限公司 |  | 张兴华 |  | 1 | 0.4 | 13980 | 610 | 1 | JG12240405432 |  | 1 |  | 是 | 是 | 743 | 19
最终平整 | JG12240405431 | JG1224040543 | 九天850平整 | 合格 | 合格品 | 乙 | 朱俊 | 3285.27 | 3250 | 0.9893 | 7000 | 0.103 | 12.8 | / |  | 20100023 | 轧硬 | 0.4*610-SPCC | 30210015 | 光亮卷 | 0.1-SPCC |  | 60 | MO000288 | MO000288-019-01 | GLJ002 | 光亮卷前处理 | 6585 | 2024-05-11 | 2024-05-11 | 2 | 2024-05-28 02:42:22 | 2024-05-28 04:05:55 | 江苏九天光电科技有限公司 |  | 张兴华 |  | 1 | 0.4 | 13980 | 610 | 1 | JG12240405431 |  | 1 |  | 是 | 是 | 743 | 19
最终平整 | JG12240405072 | JG1224040507 | 九天850平整 | 合格 | 合格品 | 乙 | 张兴华 | 6510 | 4128 | 0.6341 | 8870 | 0.106 | 12.8 | / |  | 20100023 | 轧硬 | 0.4*610-SPCC | 30210011 | 光亮卷 | 0.15-SPCC |  | 60 | MO000289 | MO000289-001-02 | GLJ002 | 光亮卷前处理 | 6610 | 2024-05-11 | 2024-05-11 | 2 | 2024-05-28 01:41:58 | 2024-05-28 02:40:02 | 江苏九天光电科技有限公司 |  | 张兴华 |  | 1 | 0.1 | 13970 | 610 | 1 | JG12240405072 |  | 1 |  | 是 | 是 | 126 | 1
最终平整 | JG12240405071 | JG1224040507 | 九天850平整 | 合格 | 合格品 | 乙 | 张兴华 | 2366.72 | 2358 | 0.9963 | 5080 | 0.106 | 12.8 | / |  | 20100023 | 轧硬 | 0.4*610-SPCC | 30210011 | 光亮卷 | 0.15-SPCC |  | 60 | MO000289 | MO000289-001-01 | GLJ002 | 光亮卷前处理 | 6610 | 2024-05-11 | 2024-05-11 | 2 | 2024-05-28 01:41:58 | 2024-05-28 02:40:02 | 江苏九天光电科技有限公司 |  | 张兴华 |  | 1 | 0.1 | 13970 | 610 | 1 | JG12240405071 |  | 1 |  | 是 | 是 | 126 | 1
最终平整 | JG12240404752 | JG1224040475 | 九天850平整 | 合格 | 合格品 | 乙 | 朱俊 | 3273.03 | 3262 | 0.9966 | 7020 | 0.107 | 12.8 | / |  | 20100023 | 轧硬 | 0.4*610-SPCC | 30210015 | 光亮卷 | 0.1-SPCC |  | 60 | MO000287 | MO000287-071-02 | GLJ002 | 光亮卷前处理 | 6610 | 2024-05-11 | 2024-05-11 | 2 | 2024-05-28 00:13:35 | 2024-05-28 01:39:44 | 江苏九天光电科技有限公司 |  | 张兴华 |  | 1 | 0.1 | 14044 | 610 | 1 | JG12240404752 |  | 1 |  | 是 | 是 | 130 | 71
最终平整 | JG12240404751 | JG1224040475 | 九天850平整 | 合格 | 合格品 | 乙 | 朱俊 | 3254.96 | 3244 | 0.9966 | 7000 | 0.103 | 12.8 | / |  | 20100023 | 轧硬 | 0.4*610-SPCC | 30210015 | 光亮卷 | 0.1-SPCC |  | 60 | MO000287 | MO000287-071-01 | GLJ002 | 光亮卷前处理 | 6610 | 2024-05-11 | 2024-05-11 | 2 | 2024-05-28 00:13:35 | 2024-05-28 01:39:44 | 江苏九天光电科技有限公司 |  | 张兴华 |  | 1 | 0.1 | 14044 | 610 | 1 | JG12240404751 |  | 1 |  | 是 | 是 | 130 | 71
最终平整 | JG12240405562 | JG1224040556 | 九天850平整 | 合格 | 合格品 | 乙 | 张兴华 | 3296.05 | 3288 | 0.9976 | 7200 | 0.097 | 12.8 | / |  | 20100023 | 轧硬 | 0.4*610-SPCC | 30210011 | 光亮卷 | 0.15-SPCC |  | 60 | MO000289 | MO000289-039-02 | GLJ002 | 光亮卷前处理 | 6620 | 2024-05-11 | 2024-05-11 | 2 | 2024-05-27 02:56:40 | 2024-05-27 04:21:12 | 江苏九天光电科技有限公司 |  | 张兴华 |  | 1 | 0.1 | 14240 | 610 | 1 | JG12240405562 |  | 1 |  | 是 | 是 | 135 | 39
最终平整 | JG12240405561 | JG1224040556 | 九天850平整 | 合格 | 让步接收 | 乙 | 张兴华 | 3253.94 | 3246 | 0.9976 | 7100 | 0.101 | 12.8 | / | 针眼孔洞(408/413米传488毫米2个0.21/0.29,425/430米传405毫米2个0.08/0.12，494米传486毫米0.12平方毫米)基板 | 20100023 | 轧硬 | 0.4*610-SPCC | 30210011 | 光亮卷 | 0.15-SPCC |  | 60 | MO000289 | MO000289-039-01 | GLJ002 | 光亮卷前处理 | 6620 | 2024-05-11 | 2024-05-11 | 2 | 2024-05-27 02:56:40 | 2024-05-27 04:21:12 | 江苏九天光电科技有限公司 |  | 张兴华 |  | 1 | 0.1 | 14240 | 610 | 1 | JG12240405561 |  | 1 | K孔洞 | 是 | 是 | 135 | 39
最终平整 | JG0024040648 | JG0024040648 | 九天800平整 | 合格 | 让步接收 | 甲 | 马晓飞 | 5500 | 5446 | 0.9902 | 11700 | 0.1 | 12.8 | / | 492,100.104米操600毫米孔洞面积0.16,0.25,0.11 | 20100023 | 轧硬 | 0.4*610-SPCC | 30210015 | 光亮卷 | 0.1-SPCC |  | 60 | MO000287 | MO000287-001 | GLJ002 | 光亮卷前处理 | 5570 | 2024-05-11 | 2024-05-11 | 2 | 2024-05-26 16:37:50 | 2024-05-26 16:38:27 | 江苏九天光电科技有限公司 | 147565 | 唐斌 |  |  | 0.1 | 11880 | 610 | 1 | JG0024040648 |  | 1 | A凹印 | 是 | 是 | 788 | 1
最终平整 | JL0024040078 | JL0024040078 | 九天800平整 | 合格 | 让步接收 | 甲 | 唐斌 | 5510 | 5426 | 0.9848 | 11650 | 0.102 | 12.8 | / | 492,100.104米操600毫米孔洞面积0.16,0.25,0.11 | 20100023 | 轧硬 | 0.4*610-SPCC | 30210015 | 光亮卷 | 0.1-SPCC |  | 60 | MO000290 | MO000290-009 | GLJ002 | 光亮卷前处理 | 5575 | 2024-05-11 | 2024-05-11 | 2 | 2024-05-26 13:23:37 | 2024-05-26 13:25:30 | 江苏九天光电科技有限公司 | 147645 | 唐斌 |  |  | 0.1 | 11800 | 610 | 1 | JL0024040078 |  | 1 | K孔洞 | 是 | 是 | 9 | 9
最终平整 | JG0024040647 | JG0024040647 | 九天800平整 | 其他入库 | 半成品退库 | 甲 | 唐斌 | 5452 | 5404 | 0.9912 | 11600 | 0.1 | 12.8 | / | 4046米操55毫米孔洞面积0.55,4331米操347毫米孔洞面积3.11,7761-7792米操547毫米孔洞面积0.05-1.69共11个，10275米操535毫米孔洞面积0.16,10772米操392毫米孔洞面积0.16 | 20100023 | 轧硬 | 0.4*610-SPCC | 20500018 | 光亮卷半成品 | 0.1-SPCC |  | 60 | MO000278 | MO000278-005 | GLJ002 | 光亮卷前处理 | 5560 | 2024-05-10 | 2024-05-10 | 2 | 2024-05-26 10:36:29 | 2024-05-26 10:38:21 | 江苏九天光电科技有限公司 | 147399 | 唐斌 |  |  | 0.1 | 11750 | 610 | 1 | JG0024040647 |  | 1 | K孔洞 | 是 | 是 | 6 | 5
最终平整 | JL0024040077 | JL0024040077 | 九天800平整 | 合格 | 让步接收 | 乙 | 朱俊 | 5498 | 5440 | 0.9895 | 11850 | 0.098 | 12.8 | / | 尾部传侧边部2000米左右粘钢折印 | 20100023 | 轧硬 | 0.4*610-SPCC | 30210015 | 光亮卷 | 0.1-SPCC |  | 60 | MO000290 | MO000290-007 | GLJ002 | 光亮卷前处理 | 5570 | 2024-05-11 | 2024-05-11 | 2 | 2024-05-26 08:16:20 | 2024-05-26 08:17:27 | 江苏九天光电科技有限公司 | 147644 | 朱俊 |  |  | 0.1 | 11920 | 610 | 1 | JL0024040077 |  | 1 | Z折印 | 是 | 是 | 9 | 7
最终平整 | JG12240405552 | JG1224040555 | 九天800平整 | 合格 | 合格品 | 乙 | 朱俊 | 3379.05 | 3290 | 0.9736 | 7280 | 0.147 | 12.8 | / |  | 20100023 | 轧硬 | 0.4*610-SPCC | 30210011 | 光亮卷 | 0.1-SPCC |  | 60 | MO000289 | MO000289-037-02 | GLJ002 | 光亮卷前处理 | 6615 | 2024-05-11 | 2024-05-11 | 2 | 2024-05-26 07:24:30 | 2024-05-26 07:26:19 | 江苏九天光电科技有限公司 |  | 朱俊 |  | 1 | 0.1 | 14270 | 610 | 1 | JG12240405552 |  | 1 |  | 是 | 是 | 45 | 37
最终平整 | JG12240405551 | JG1224040555 | 九天800平整 | 合格 | 合格品 | 乙 | 朱俊 | 3146.94 | 3064 | 0.9736 | 6680 | 0.103 | 12.8 | / |  | 20100023 | 轧硬 | 0.4*610-SPCC | 30210011 | 光亮卷 | 0.15-SPCC |  | 60 | MO000289 | MO000289-037-01 | GLJ002 | 光亮卷前处理 | 6615 | 2024-05-11 | 2024-05-11 | 2 | 2024-05-26 07:24:30 | 2024-05-26 07:26:19 | 江苏九天光电科技有限公司 |  | 朱俊 |  | 1 | 0.1 | 14270 | 610 | 1 | JG12240405551 |  | 1 |  | 是 | 是 | 45 | 37
最终平整 | JG1224040550 | JG1224040550 | 九天800平整 | 合格 | 让步接收 | 乙 | 朱俊 | 4910 | 4870 | 0.9919 | 7040 | 0.4 | 610 | / | 尾部300米操侧木耳边严重平后松花印重有手感 | 20100023 | 轧硬 | 0.4*610-SPCC | 30210011 | 光亮卷 | 0.15-SPCC |  | 60 | MO000289 | MO000289-025 | GLJ002 | 光亮卷前处理 | 4985 | 2024-05-11 | 2024-05-11 | 2 | 2024-05-26 03:58:56 | 2024-05-26 04:00:22 | 江苏九天光电科技有限公司 | 147629 | 朱俊 |  |  | 0.15 | 7070 | 610 | 1 | JG1224040550 |  | 1 | S松花印 | 是 | 是 | 9 | 25
最终平整 | JG1224040471 | JG1224040471 | 九天800平整 | 合格 | 合格品 | 甲 | 唐斌 | 6558 | 6530 | 0.9957 | 9350 | 0.151 | 12.8 | / |  | 20100023 | 轧硬 | 0.4*610-SPCC | 30210011 | 光亮卷 | 0.15-SPCC |  | 60 | MO000264 | MO000264-049 | GLJ002 | 光亮卷前处理 | 6655 | 2024-05-09 | 2024-05-09 | 2 | 2024-05-25 22:19:24 | 2024-05-25 22:19:56 | 江苏九天光电科技有限公司 | 145120 | 唐斌 |  |  | 0.15 | 9425 | 610 | 1 | JG1224040471 |  | 1 |  | 是 | 是 | 796 | 49
最终平整 | JG1224040477 | JG1224040477 | 九天800平整 | 合格 | 合格品 | 甲 | 唐斌 | 4950 | 4892 | 0.9883 | 7010 | 0.147 | 12.8 | / |  | 20100023 | 轧硬 | 0.4*610-SPCC | 30210011 | 光亮卷 | 0.15-SPCC |  | 60 | MO000264 | MO000264-057 | GLJ002 | 光亮卷前处理 | 5010 | 2024-05-09 | 2024-05-09 | 2 | 2024-05-25 19:19:21 | 2024-05-25 19:19:51 | 江苏九天光电科技有限公司 | 145129 | 唐斌 |  |  | 0.15 | 7100 | 610 | 1 | JG1224040477 |  | 1 |  | 是 | 是 | 789 | 57
最终平整 | JG00240406412 | JG0024040641 | 九天850平整 | 合格 | 合格品 | 乙 | 张兴华 | 2979.94 | 2928 | 0.9826 | 6360 | 0.1 | 12.8 | / |  | 20100023 | 轧硬 | 0.4*610-SPCC | 30210011 | 光亮卷 | 0.15-SPCC |  | 60 | MO000267 | MO000267-089-02 | GLJ002 | 光亮卷前处理 | 6080 | 2024-05-09 | 2024-05-09 | 2 | 2024-05-25 15:27:38 | 2024-05-25 16:37:31 | 江苏九天光电科技有限公司 |  | 张兴华 |  | 1 | 0.1 | 12953 | 610 | 1 | JG00240406412 |  | 1 |  | 是 | 是 | 106 | 89
最终平整 | JG00240406411 | JG0024040641 | 九天850平整 | 合格 | 让步接收 | 乙 | 张兴华 | 2986.05 | 2934 | 0.9826 | 6400 | 0.1 | 12.8 | / | 针眼孔洞(542/550/555米传12毫米3个0.25-0.39,551米传16毫米0.15,697米传9毫米0.19平方毫米)基板 | 20100023 | 轧硬 | 0.4*610-SPCC | 30210011 | 光亮卷 | 0.15-SPCC |  | 60 | MO000267 | MO000267-089-01 | GLJ002 | 光亮卷前处理 | 6080 | 2024-05-09 | 2024-05-09 | 2 | 2024-05-25 15:27:38 | 2024-05-25 16:37:31 | 江苏九天光电科技有限公司 |  | 张兴华 |  | 1 | 0.1 | 12953 | 610 | 1 | JG00240406411 |  | 1 | K孔洞 | 是 | 是 | 106 | 89
最终平整 | JG1224040498 | JG1224040498 | 九天800平整 | 合格 | 合格品 | 乙 | 朱俊 | 4950 | 4900 | 0.9899 | 7100 | 0.149 | 12.8 | / |  | 20100023 | 轧硬 | 0.4*610-SPCC | 30210011 | 光亮卷 | 0.15-SPCC |  | 60 | MO000267 | MO000267-019 | GLJ002 | 光亮卷前处理 | 5010 | 2024-05-09 | 2024-05-09 | 2 | 2024-05-25 16:30:38 | 2024-05-25 16:30:55 | 江苏九天光电科技有限公司 | 145239 | 朱俊 |  |  | 0.15 | 7100 | 610 | 1 | JG1224040498 |  | 1 |  | 是 | 是 | 787 | 19
最终平整 | JG1224040549 | JG1224040549 | 九天800平整 | 合格 | 合格品 | 乙 | 朱俊 | 4880 | 4850 | 0.9939 | 7020 | 0.151 | 12.8 | / |  | 20100023 | 轧硬 | 0.4*610-SPCC | 30210011 | 光亮卷 | 0.15-SPCC |  | 60 | MO000289 | MO000289-023 | GLJ002 | 光亮卷前处理 | 4985 | 2024-05-11 | 2024-05-11 | 2 | 2024-05-25 15:56:17 | 2024-05-25 15:56:35 | 江苏九天光电科技有限公司 | 147628 | 朱俊 |  |  | 0.15 | 7040 | 610 | 1 | JG1224040549 |  | 1 |  | 是 | 是 | 16 | 23
最终平整 | JG00240406522 | JG0024040652 | 九天850平整 | 合格 | 合格品 | 乙 | 钱九龙 | 3000.99 | 2984 | 0.9943 | 6300 | 0.104 | 12.8 | / |  | 20100023 | 轧硬 | 0.4*610-SPCC | 30210015 | 光亮卷 | 0.1-SPCC |  | 60 | MO000287 | MO000287-009-02 | GLJ002 | 光亮卷前处理 | 6070 | 2024-05-11 | 2024-05-11 | 2 | 2024-05-25 13:53:10 | 2024-05-25 15:26:50 | 江苏九天光电科技有限公司 |  | 张兴华 |  | 1 | 0.1 | 12680 | 610 | 1 | JG00240406522 |  | 1 |  | 是 | 是 | 140 | 9
最终平整 | JG00240406521 | JG0024040652 | 九天850平整 | 合格 | 合格品 | 乙 | 钱九龙 | 3003 | 2986 | 0.9943 | 6300 | 0.104 | 12.8 | / |  | 20100023 | 轧硬 | 0.4*610-SPCC | 30210015 | 光亮卷 | 0.1-SPCC |  | 60 | MO000287 | MO000287-009-01 | GLJ002 | 光亮卷前处理 | 6070 | 2024-05-11 | 2024-05-11 | 2 | 2024-05-25 13:53:10 | 2024-05-25 15:26:50 | 江苏九天光电科技有限公司 |  | 张兴华 |  | 1 | 0.1 | 12680 | 610 | 1 | JG00240406521 |  | 1 |  | 是 | 是 | 140 | 9
最终平整 | JG1224040536 | JG1224040536 | 九天800平整 | 合格 | 让步接收 | 乙 | 朱俊 | 6530 | 6490 | 0.9939 | 9350 | 0.149 | 12.8 | / | 操侧偶有亮斑 | 20100023 | 轧硬 | 0.4*610-SPCC | 30210011 | 光亮卷 | 0.15-SPCC |  | 60 | MO000267 | MO000267-071 | GLJ002 | 光亮卷前处理 | 6650 | 2024-05-09 | 2024-05-09 | 2 | 2024-05-25 14:54:33 | 2024-05-25 14:54:55 | 江苏九天光电科技有限公司 | 145265 | 朱俊 |  |  | 0.15 | 9350 | 610 | 1 | JG1224040536 |  | 1 | L亮斑 | 是 | 是 | 7 | 71
最终平整 | JG00240406512 | JG0024040651 | 九天850平整 | 合格 | 合格品 | 乙 | 钱九龙 | 2952.67 | 2924 | 0.9903 | 6310 | 0.1 | 12.8 | / |  | 20100023 | 轧硬 | 0.4*610-SPCC | 30210015 | 光亮卷 | 0.1-SPCC |  | 60 | MO000287 | MO000287-007-02 | GLJ002 | 光亮卷前处理 | 6055 | 2024-05-11 | 2024-05-11 | 2 | 2024-05-25 12:18:26 | 2024-05-25 13:51:20 | 江苏九天光电科技有限公司 |  | 张兴华 |  | 1 | 0.1 | 12835 | 610 | 1 | JG00240406512 |  | 1 |  | 是 | 是 | 140 | 7
最终平整 | JG00240406511 | JG0024040651 | 九天850平整 | 合格 | 合格品 | 乙 | 钱九龙 | 3019.32 | 2990 | 0.9903 | 6400 | 0.101 | 12.8 | / |  | 20100023 | 轧硬 | 0.4*610-SPCC | 30210015 | 光亮卷 | 0.1-SPCC |  | 60 | MO000287 | MO000287-007-01 | GLJ002 | 光亮卷前处理 | 6055 | 2024-05-11 | 2024-05-11 | 2 | 2024-05-25 12:18:26 | 2024-05-25 13:51:20 | 江苏九天光电科技有限公司 |  | 张兴华 |  | 1 | 0.1 | 12835 | 610 | 1 | JG00240406511 |  | 1 |  | 是 | 是 | 140 | 7
最终平整 | JG1224040417 | JG1224040417 | 九天800平整 | 合格 | 合格品 | 乙 | 朱俊 | 4930 | 4896 | 0.9931 | 7100 | 0.147 | 12.8 | / |  | 20100023 | 轧硬 | 0.4*610-SPCC | 30210011 | 光亮卷 | 0.15-SPCC |  | 60 | MO000264 | MO000264-021 | GLJ002 | 光亮卷前处理 | 4990 | 2024-05-09 | 2024-05-09 | 2 | 2024-05-25 12:29:56 | 2024-05-25 12:30:16 | 江苏九天光电科技有限公司 | 145102 | 朱俊 |  |  | 0.15 | 7100 | 610 | 1 | JG1224040417 |  | 1 |  | 是 | 是 | 6 | 21
最终平整 | JG1224040439 | JG1224040439 | 九天850平整 | 合格 | 合格品 | 乙 | 张兴华 | 4578 | 4550 | 0.9939 | 9750 | 0.1 | 12.8 | / |  | 20100023 | 轧硬 | 0.4*610-SPCC | 30210015 | 光亮卷 | 0.1-SPCC |  | 60 | MO000287 | MO000287-059 | GLJ002 | 光亮卷前处理 | 4650 | 2024-05-11 | 2024-05-11 | 2 | 2024-05-25 11:15:23 | 2024-05-25 12:16:50 | 江苏九天光电科技有限公司 | 147594 | 张兴华 |  |  | 0.1 | 9789 | 610 | 1 | JG1224040439 |  | 1 |  | 是 | 是 | 144 | 59
最终平整 | JG1224040513 | JG1224040513 | 九天800平整 | 合格 | 合格品 | 乙 | 朱俊 | 4930 | 4884 | 0.9907 | 7080 | 0.147 | 12.8 | / |  | 20100023 | 轧硬 | 0.4*610-SPCC | 30210011 | 光亮卷 | 0.15-SPCC |  | 60 | MO000267 | MO000267-043 | GLJ002 | 光亮卷前处理 | 5015 | 2024-05-09 | 2024-05-09 | 2 | 2024-05-25 10:00:37 | 2024-05-25 10:00:57 | 江苏九天光电科技有限公司 | 145250 | 朱俊 |  |  | 0.15 | 7100 | 610 | 1 | JG1224040513 |  | 1 |  | 是 | 是 | 10 | 43
最终平整 | JG1224040521 | JG1224040521 | 九天800平整 | 合格 | 合格品 | 甲 | 唐斌 | 4930 | 4900 | 0.9939 | 7000 | 0.148 | 12.8 | / |  | 20100023 | 轧硬 | 0.4*610-SPCC | 30210011 | 光亮卷 | 0.15-SPCC |  | 60 | MO000267 | MO000267-061 | GLJ002 | 光亮卷前处理 | 5000 | 2024-05-09 | 2024-05-09 | 2 | 2024-05-25 08:25:38 | 2024-05-25 08:26:05 | 江苏九天光电科技有限公司 | 145259 | 唐斌 |  |  | 0.15 | 7040 | 610 | 1 | JG1224040521 |  | 1 |  | 是 | 是 | 6 | 61
最终平整 | JG1224040557 | JG1224040557 | 九天800平整 | 合格 | 合格品 | 甲 | 唐斌 | 4940 | 4890 | 0.9899 | 7000 | 0.146 | 12.8 | / |  | 20100023 | 轧硬 | 0.4*610-SPCC | 30210011 | 光亮卷 | 0.15-SPCC |  | 60 | MO000289 | MO000289-017 | GLJ002 | 光亮卷前处理 | 5005 | 2024-05-11 | 2024-05-11 | 2 | 2024-05-25 07:38:51 | 2024-05-25 07:39:24 | 江苏九天光电科技有限公司 | 147626 | 唐斌 |  |  | 0.15 | 7100 | 610 | 1 | JG1224040557 |  | 1 |  | 是 | 是 | 7 | 17
最终平整 | JG1224040512 | JG1224040512 | 九天800平整 | 合格 | 合格品 | 甲 | 唐斌 | 6540 | 6526 | 0.9979 | 9380 | 0.157 | 12.8 | / |  | 20100023 | 轧硬 | 0.4*610-SPCC | 30210011 | 光亮卷 | 0.15-SPCC |  | 60 | MO000289 | MO000289-005 | GLJ002 | 光亮卷前处理 | 6620 | 2024-05-11 | 2024-05-11 | 2 | 2024-05-25 06:23:36 | 2024-05-25 06:24:13 | 江苏九天光电科技有限公司 | 147621 | 唐斌 |  |  | 0.15 | 9450 | 610 | 1 | JG1224040512 |  | 1 |  | 是 | 是 | 5 | 5
最终平整 | JG1224040497 | JG1224040497 | 九天800平整 | 合格 | 合格品 | 甲 | 唐斌 | 4950 | 4912 | 0.9923 | 7030 | 0.146 | 12.8 | / |  | 20100023 | 轧硬 | 0.4*610-SPCC | 30210011 | 光亮卷 | 0.15-SPCC |  | 60 | MO000267 | MO000267-015 | GLJ002 | 光亮卷前处理 | 5015 | 2024-05-09 | 2024-05-09 | 2 | 2024-05-25 06:20:42 | 2024-05-25 06:21:28 | 江苏九天光电科技有限公司 | 145237 | 唐斌 |  |  | 0.15 | 7100 | 610 | 1 | JG1224040497 |  | 1 |  | 是 | 是 | 5 | 15
最终平整 | JG1224040469 | JG1224040469 | 九天800平整 | 其他入库 | 半成品退库 | 甲 | 唐斌 | 4920 | 4890 | 0.9939 | 7050 | 0.4 | 610 | / |  | 20100023 | 轧硬 | 0.4*610-SPCC | 20500013 | 光亮卷半成品 | 0.15-SPCC |  | 60 | MO000264 | MO000264-047 | GLJ002 | 光亮卷前处理 | 4995 | 2024-05-09 | 2024-05-09 | 2 | 2024-05-25 03:11:48 | 2024-05-25 03:12:51 | 江苏九天光电科技有限公司 | 145118 | 唐斌 |  |  | 0.15 | 7090 | 610 | 1 | JG1224040469 |  | 1 |  | 是 | 是 | 3 | 47
最终平整 | JG1224040443 | JG1224040443 | 九天800平整 | 合格 | 合格品 | 乙 | 朱俊 | 4508 | 4440 | 0.9849 | 9650 | 0.103 | 12.8 | / |  | 20100023 | 轧硬 | 0.4*610-SPCC | 30210015 | 光亮卷 | 0.1-SPCC |  | 60 | MO000287 | MO000287-063 | GLJ002 | 光亮卷前处理 | 4595 | 2024-05-11 | 2024-05-11 | 2 | 2024-05-24 14:27:02 | 2024-05-24 14:30:59 | 江苏九天光电科技有限公司 | 147596 | 朱俊 |  |  | 0.1 | 9784 | 610 | 1 | JG1224040443 |  | 1 |  | 是 | 是 | 86 | 63
最终平整 | JG12240403842 | JG1224040384 | 九天850平整 | 合格 | 合格品 | 乙 | 张兴华 | 2367.91 | 2246 | 0.9485 | 4800 | 0.1 | 610 | / |  | 20100023 | 轧硬 | 0.4*610-SPCC | 30210011 | 光亮卷 | 0.15-SPCC |  | 60 | MO000245 | MO000245-003-02 | GLJ002 | 光亮卷前处理 | 6785 | 2024-05-08 | 2024-05-08 | 2 | 2024-05-24 12:04:54 | 2024-05-24 12:10:06 | 江苏九天光电科技有限公司 |  | 张兴华 |  | 1 | 0.15 | 9520 | 610 | 1 | JG12240403842 |  | 1 |  | 是 | 是 | 22 | 3
最终平整 | JG12240403841 | JG1224040384 | 九天850平整 | 合格 | 合格品 | 乙 | 张兴华 | 6720 | 4128 | 0.6143 | 8870 | 0.1 | 610 | / |  | 20100023 | 轧硬 | 0.4*610-SPCC | 30210011 | 光亮卷 | 0.15-SPCC |  | 60 | MO000245 | MO000245-003-01 | GLJ002 | 光亮卷前处理 | 6785 | 2024-05-08 | 2024-05-08 | 2 | 2024-05-24 12:04:54 | 2024-05-24 12:10:06 | 江苏九天光电科技有限公司 |  | 张兴华 |  | 1 | 0.15 | 9520 | 610 | 1 | JG12240403841 |  | 1 |  | 是 | 是 | 22 | 3
最终平整 | JG1224040419 | JG1224040419 | 九天850平整 | 其他入库 | 半成品退库 | 甲 | 马晓飞 | 6670 | 6628 | 0.9937 | 14170 | 0.4 | 610 | / |  | 20100023 | 轧硬 | 0.4*610-SPCC | 20500018 | 光亮卷半成品 | 0.1-SPCC |  | 60 | MO000246 | MO000246-025 | GLJ002 | 光亮卷前处理 | 6770 | 2024-05-08 | 2024-05-08 | 2 | 2024-05-24 00:49:13 | 2024-05-24 00:50:02 | 江苏九天光电科技有限公司 | 143525 | 马晓飞 |  |  | 0.1 | 14180 | 610 | 1 | JG1224040419 |  | 1 | B爆辊印 | 是 | 是 | 46 | 25
最终平整 | JG1224040436 | JG1224040436 | 九天850平整 | 合格 | 合格品 | 乙 | 张兴华 | 4809.12 | 4590 | 0.9544 | 9960 | 0.103 | 12.8 | / |  | 20100023 | 轧硬 | 0.4*610-SPCC | 30210015 | 光亮卷 | 0.1-SPCC |  | 60 | MO000287 | MO000287-057 | GLJ002 | 光亮卷前处理 | 4660 | 2024-05-11 | 2024-05-11 | 2 | 2024-05-23 15:27:47 | 2024-05-23 15:28:14 | 江苏九天光电科技有限公司 | 147593 | 张兴华 |  |  | 0.4 | 0 | 610 | 1 | JG1224040436 |  | 1 |  | 是 | 是 | 75 | 57
最终平整 | JG1224040467 | JG1224040467 | 九天800平整 | 合格 | 合格品 | 乙 | 朱俊 | 6904.08 | 6536 | 0.9467 | 9450 | 0.152 | 12.8 | / |  | 20100023 | 轧硬 | 0.4*610-SPCC | 30210011 | 光亮卷 | 0.15-SPCC |  | 60 | MO000264 | MO000264-039 | GLJ002 | 光亮卷前处理 | 6690 | 2024-05-09 | 2024-05-09 | 2 | 2024-05-23 14:26:40 | 2024-05-23 14:27:11 | 江苏九天光电科技有限公司 | 145111 | 朱俊 |  |  | 0.4 | 0 | 610 | 1 | JG1224040467 |  | 1 |  | 是 | 是 | 2 | 39
最终平整 | JG1224040409 | JG1224040409 | 九天800平整 | 合格 | 让步接收 | 乙 | 朱俊 | 4960 | 4924 | 0.9927 | 7130 | 0.146 | 12.8 | / | 粘钢折印(尾部300米传侧边部3CM) | 20100023 | 轧硬 | 0.4*610-SPCC | 30210011 | 光亮卷 | 0.15-SPCC |  | 60 | MO000264 | MO000264-003 | GLJ002 | 光亮卷前处理 | 5015 | 2024-05-09 | 2024-05-09 | 2 | 2024-05-23 14:25:40 | 2024-05-23 14:26:03 | 江苏九天光电科技有限公司 | 145093 | 朱俊 |  |  | 0.15 | 7140 | 610 | 1 | JG1224040409 |  | 1 | N粘钢折印 | 是 | 是 | 65 | 3
最终平整 | JG1224040381 | JG1224040381 | 九天850平整 | 合格 | 让步接收 | 乙 | 朱俊 | 5160 | 4920 | 0.9535 | 7150 | 0.142 | 12.8 | / | 粘钢折印(尾部传侧边部3CM),针眼孔洞(操侧5271/5274米576毫米2个0.33/0.38平方毫米) | 20100023 | 轧硬 | 0.4*610-SPCC | 30210011 | 光亮卷 | 0.15-SPCC |  | 60 | MO000264 | MO000264-013 | GLJ002 | 光亮卷前处理 | 5000 | 2024-05-09 | 2024-05-09 | 2 | 2024-05-23 14:23:20 | 2024-05-23 14:23:43 | 江苏九天光电科技有限公司 | 145098 | 朱俊 |  |  | 0.4 | 0 | 610 | 1 | JG1224040381 |  | 1 | K孔洞,N粘钢折印 | 是 | 是 | 2 | 13
最终平整 | JG1224040423 | JG1224040423 | 九天800平整 | 合格 | 合格品 | 乙 | 朱俊 | 4570 | 4540 | 0.9934 | 9820 | 0.104 | 12.8 | / |  | 20100023 | 轧硬 | 0.4*610-SPCC | 30210015 | 光亮卷 | 0.1-SPCC |  | 60 | MO000287 | MO000287-043 | GLJ002 | 光亮卷前处理 | 4675 | 2024-05-11 | 2024-05-11 | 2 | 2024-05-23 14:21:51 | 2024-05-23 14:22:13 | 江苏九天光电科技有限公司 | 147586 | 朱俊 |  |  | 0.1 | 9880 | 610 | 1 | JG1224040423 |  | 1 |  | 是 | 是 | 45 | 43
最终平整 | JG1224040289 | JG1224040289 | 九天850平整 | 合格 | 合格品 | 甲 | 唐斌 | 5198 | 5088 | 0.9788 | 7100 | 0.155 | 12.8 | / |  | 20100023 | 轧硬 | 0.4*610-SPCC | 30210011 | 光亮卷 | 0.15-SPCC |  | 60 | MO000266 | MO000266-037 | GLJ002 | 光亮卷前处理 | 5255 | 2024-05-09 | 2024-05-09 | 2 | 2024-05-23 14:20:45 | 2024-05-23 14:21:13 | 江苏九天光电科技有限公司 | 145204 | 唐斌 |  |  | 0.155 | 7220 | 610 | 1 | JG1224040289 |  | 1 |  | 是 | 是 | 5 | 37
最终平整 | JG12240403522 | JG1224040352 | 九天800平整 | 合格 | 合格品 | 甲 | 刘勇 | 3055.07 | 3028 | 0.9911 | 6500 | 0.103 | 610 | / |  | 20100023 | 轧硬 | 0.4*610-SPCC | 30210015 | 光亮卷 | 0.1-SPCC |  | 60 | MO000287 | MO000287-029-02 | GLJ002 | 光亮卷前处理 | 6145 | 2024-05-11 | 2024-05-11 | 2 | 2024-05-23 14:18:57 | 2024-05-23 14:19:41 | 江苏九天光电科技有限公司 |  | 刘勇 |  | 1 | 0.1 | 13085 | 610 | 1 | JG12240403522 |  | 1 |  | 是 | 是 | 4 | 29
最终平整 | JG12240403521 | JG1224040352 | 九天800平整 | 合格 | 合格品 | 甲 | 刘勇 | 3038.92 | 3012 | 0.9911 | 6500 | 0.4 | 610 | / |  | 20100023 | 轧硬 | 0.4*610-SPCC | 30210015 | 光亮卷 | 0.1-SPCC |  | 60 | MO000287 | MO000287-029-01 | GLJ002 | 光亮卷前处理 | 6145 | 2024-05-11 | 2024-05-11 | 2 | 2024-05-23 14:18:57 | 2024-05-23 14:19:41 | 江苏九天光电科技有限公司 |  | 刘勇 |  | 1 | 0.1 | 13085 | 610 | 1 | JG12240403521 |  | 1 |  | 是 | 是 | 4 | 29
最终平整 | JG12240405312 | JG1224040531 | 九天800平整 | 合格 | 合格品 | 甲 | 张兴华 | 3227.99 | 3084 | 0.9554 | 6700 | 0.1 | 12.8 | / |  | 20100023 | 轧硬 | 0.4*610-SPCC | 30210015 | 光亮卷 | 0.1-SPCC |  | 60 | MO000288 | MO000288-015-02 | GLJ002 | 光亮卷前处理 | 6270 | 2024-05-11 | 2024-05-11 | 2 | 2024-05-20 14:31:13 | 2024-05-23 14:17:53 | 江苏九天光电科技有限公司 |  | 张兴华 |  | 1 | 0.4 | 0 | 610 | 1 | JG12240405312 |  | 1 |  | 是 | 是 | 6460 | 15
最终平整 | JG12240405311 | JG1224040531 | 九天800平整 | 合格 | 合格品 | 甲 | 张兴华 | 3242.64 | 3098 | 0.9554 | 6700 | 0.101 | 610 | / |  | 20100023 | 轧硬 | 0.4*610-SPCC | 30210015 | 光亮卷 | 0.1-SPCC |  | 60 | MO000288 | MO000288-015-01 | GLJ002 | 光亮卷前处理 | 6270 | 2024-05-11 | 2024-05-11 | 2 | 2024-05-20 14:31:13 | 2024-05-23 14:17:53 | 江苏九天光电科技有限公司 |  | 张兴华 |  | 1 | 0.4 | 0 | 610 | 1 | JG12240405311 |  | 1 |  | 是 | 是 | 6460 | 15
最终平整 | JG1224040499 | JG1224040499 | 九天850平整 | 合格 | 让步接收 | 甲 | 唐斌 | 6640 | 6624 | 0.9976 | 9450 | 0.153 | 610 | / | 针眼孔洞(385米操14毫米1个0.11平方毫米) | 20100023 | 轧硬 | 0.4*610-SPCC | 30210011 | 光亮卷 | 0.15-SPCC |  | 60 | MO000246 | MO000246-019 | GLJ002 | 光亮卷前处理 | 6750 | 2024-05-08 | 2024-05-08 | 2 | 2024-05-21 09:10:18 | 2024-05-23 14:15:48 | 江苏九天光电科技有限公司 | 143522 | 4382 |  |  | 0.15 | 9500 | 610 | 1 | JG1224040499 |  | 1 | K孔洞 | 是 | 是 | 3260 | 19
最终平整 | JG1224040408 | JG1224040408 | 九天850平整 | 合格 | 合格品 | 乙 | 朱俊 | 6600 | 6564 | 0.9945 | 9300 | 0.151 | 610 | / |  | 20100023 | 轧硬 | 0.4*610-SPCC | 30210011 | 光亮卷 | 0.15-SPCC |  | 60 | MO000246 | MO000246-017 | GLJ002 | 光亮卷前处理 | 6725 | 2024-05-08 | 2024-05-08 | 2 | 2024-05-23 14:13:48 | 2024-05-23 14:14:10 | 江苏九天光电科技有限公司 | 143521 | 朱俊 |  |  | 0.15 | 9350 | 610 | 1 | JG1224040408 |  | 1 |  | 是 | 是 | 42 | 17
最终平整 | JG1224040447 | JG1224040447 | 九天850平整 | 合格 | 合格品 | 甲 | 唐斌 | 6560 | 6540 | 0.997 | 9360 | 0.151 | 610 | / |  | 20100023 | 轧硬 | 0.4*610-SPCC | 30210011 | 光亮卷 | 0.15-SPCC |  | 60 | MO000264 | MO000264-019 | GLJ002 | 光亮卷前处理 | 6685 | 2024-05-09 | 2024-05-09 | 2 | 2024-05-23 14:12:45 | 2024-05-23 14:13:09 | 江苏九天光电科技有限公司 | 145101 | 唐斌 |  |  | 0.15 | 9400 | 610 | 1 | JG1224040447 |  | 1 |  | 是 | 是 | 84 | 19
最终平整 | JG1224040434 | JG1224040434 | 九天850平整 | 合格 | 合格品 | 甲 | 唐斌 | 6920 | 6910 | 0.9986 | 9660 | 0.155 | 610 | / |  | 20100023 | 轧硬 | 0.4*610-SPCC | 30210011 | 光亮卷 | 0.15-SPCC |  | 60 | MO000266 | MO000266-041 | GLJ002 | 光亮卷前处理 | 7025 | 2024-05-09 | 2024-05-09 | 2 | 2024-05-23 14:11:47 | 2024-05-23 14:12:09 | 江苏九天光电科技有限公司 | 145224 | 唐斌 |  |  | 0.15 | 9690 | 610 | 1 | JG1224040434 |  | 1 |  | 是 | 是 | 5 | 41
最终平整 | JG1224040318 | JG1224040318 | 九天850平整 | 合格 | 让步接收 | 甲 | 唐斌 | 6900 | 6850 | 0.9928 | 9560 | 0.152 | 610 | / | 孔洞(202/211米操3毫米2个粘钢孔洞8.14/4.18,1648米操407毫米1个0.6,2003/2007/2016/2020米操492毫米4个0.22-0.6,2392/2821米操519/505毫米2个0.96/0.14平方毫米) | 20100023 | 轧硬 | 0.4*610-SPCC | 30210011 | 光亮卷 | 0.15-SPCC |  | 60 | MO000266 | MO000266-023 | GLJ002 | 光亮卷前处理 | 7000 | 2024-05-09 | 2024-05-09 | 2 | 2024-05-23 14:10:31 | 2024-05-23 14:10:58 | 江苏九天光电科技有限公司 | 145216 | 唐斌 |  |  | 0.15 | 9650 | 610 | 1 | JG1224040318 |  | 1 | K孔洞 | 是 | 是 | 2 | 23
最终平整 | JG1224040410 | JG1224040410 | 九天800平整 | 合格 | 合格品 | 乙 | 朱俊 | 4930 | 4900 | 0.9939 | 7100 | 0.4 | 610 | / |  | 20100023 | 轧硬 | 0.4*610-SPCC | 30210011 | 光亮卷 | 0.15-SPCC |  | 60 | MO000264 | MO000264-017 | GLJ002 | 光亮卷前处理 | 5010 | 2024-05-09 | 2024-05-09 | 2 | 2024-05-23 14:08:57 | 2024-05-23 14:09:26 | 江苏九天光电科技有限公司 | 145100 | 朱俊 |  |  | 0.15 | 7174 | 610 | 1 | JG1224040410 |  | 1 |  | 是 | 是 | 43 | 17
最终平整 | JG12240404402 | JG1224040440 | 九天850平整 | 合格 | 让步接收 | 甲 | 刘勇 | 1562.39 | 1484 | 0.9498 | 3200 | 0.097 | 12.8 | / | 针眼孔洞(1318米传453毫米1个0.29平方毫米)，水锈斑 | 20100023 | 轧硬 | 0.4*610-SPCC | 30210015 | 光亮卷 | 0.1-SPCC |  | 60 | MO000287 | MO000287-061-02 | GLJ002 | 光亮卷前处理 | 4650 | 2024-05-11 | 2024-05-11 | 2 | 2024-05-23 14:06:05 | 2024-05-23 14:07:09 | 江苏九天光电科技有限公司 |  | 刘勇 |  | 1 | 0.4 | 0 | 610 | 1 | JG12240404402 |  | 1 | K孔洞,S水锈斑 | 是 | 是 | 6 | 61
最终平整 | JG12240404401 | JG1224040440 | 九天850平整 | 合格 | 让步接收 | 甲 | 刘勇 | 4798.8 | 3074 | 0.6406 | 6700 | 0.1 | 12.8 | / | 水锈斑 | 20100023 | 轧硬 | 0.4*610-SPCC | 30210015 | 光亮卷 | 0.1-SPCC |  | 60 | MO000287 | MO000287-061-01 | GLJ002 | 光亮卷前处理 | 4650 | 2024-05-11 | 2024-05-11 | 2 | 2024-05-23 14:06:05 | 2024-05-23 14:07:09 | 江苏九天光电科技有限公司 |  | 刘勇 |  | 1 | 0.4 | 0 | 610 | 1 | JG12240404401 |  | 1 | S水锈斑 | 是 | 是 | 6 | 61
最终平整 | JG0024040645 | JG0024040645 | 九天850平整 | 合格 | 合格品 | 乙 | 钱九龙 | 5966 | 5950 | 0.9973 | 12850 | 0.102 | 12.8 | / |  | 20100023 | 轧硬 | 0.4*610-SPCC | 30210015 | 光亮卷 | 0.1-SPCC |  | 60 | MO000278 | MO000278-001 | GLJ002 | 光亮卷前处理 | 6075 | 2024-05-10 | 2024-05-10 | 2 | 2024-05-23 12:34:12 | 2024-05-23 13:42:30 | 江苏九天光电科技有限公司 | 147397 | 张兴华 |  |  | 0.1 | 13000 | 610 | 1 | JG0024040645 |  | 1 |  | 是 | 是 | 10659 | 1
最终平整 | JG1224040348 | JG1224040348 | 九天850平整 | 其他入库 | 成品退库 | 乙 | 钱九龙 | 6454 | 6390 | 0.9901 | 13670 | 0.4 | 610 | / | 4800米传边部5厘米缺口 | 20100023 | 轧硬 | 0.4*610-SPCC | 20500018 | 光亮卷半成品 | 0.1-SPCC |  | 60 | MO000287 | MO000287-031 | GLJ002 | 光亮卷前处理 | 6510 | 2024-05-11 | 2024-05-11 | 2 | 2024-05-22 18:39:04 | 2024-05-23 10:43:07 | 江苏九天光电科技有限公司 | 147579 | 张兴华 |  |  | 0.1 | 13785 | 610 | 1 | JG1224040348 |  | 1 | Q缺口 | 是 | 是 | 968 | 31
最终平整 | JG1224040444 | JG1224040444 | 九天800平整 | 合格 | 合格品 | 甲 | 刘勇 | 4526 | 4478 | 0.9894 | 9690 | 0.104 | 12.8 | / |  | 20100023 | 轧硬 | 0.4*610-SPCC | 30210015 | 光亮卷 | 0.1-SPCC |  | 60 | MO000287 | MO000287-065 | GLJ002 | 光亮卷前处理 | 4595 | 2024-05-11 | 2024-05-11 | 2 | 2024-05-23 07:48:35 | 2024-05-23 07:48:52 | 江苏九天光电科技有限公司 | 147597 | 刘勇 |  |  | 0.1 | 9763 | 610 | 1 | JG1224040444 |  | 1 |  | 是 | 是 | 82 | 65
最终平整 | JG1224040489 | JG1224040489 | 九天850平整 | 合格 | 合格品 | 甲 | 马晓飞 | 4930 | 4900 | 0.9939 | 7010 | 0.15 | 12.8 | / |  | 20100023 | 轧硬 | 0.4*610-SPCC | 30210011 | 光亮卷 | 0.15-SPCC |  | 60 | MO000267 | MO000267-005 | GLJ002 | 光亮卷前处理 | 5000 | 2024-05-09 | 2024-05-09 | 2 | 2024-05-23 06:48:53 | 2024-05-23 07:47:39 | 江苏九天光电科技有限公司 | 145231 | 马晓飞 |  |  | 0.15 | 7040 | 610 | 1 | JG1224040489 |  | 1 |  | 是 | 是 | 134 | 5
最终平整 | JG1224040297 | JG1224040297 | 九天850平整 | 合格 | 合格品 | 甲 | 刘勇 | 5170 | 5148 | 0.9957 | 7200 | 0.154 | 12.8 | / |  | 20100023 | 轧硬 | 0.4*610-SPCC | 30210011 | 光亮卷 | 0.15-SPCC |  | 60 | MO000266 | MO000266-005 | GLJ002 | 光亮卷前处理 | 5270 | 2024-05-09 | 2024-05-09 | 2 | 2024-05-23 05:01:52 | 2024-05-23 05:59:51 | 江苏九天光电科技有限公司 | 145207 | 马晓飞 |  |  | 0.155 | 7200 | 610 | 1 | JG1224040297 |  | 1 |  | 是 | 是 | 62 | 5
最终平整 | JG1224040358 | JG1224040358 | 九天850平整 | 合格 | 合格品 | 甲 | 马晓飞 | 5150 | 5130 | 0.9961 | 7180 | 0.155 | 12.8 | / |  | 20100023 | 轧硬 | 0.4*610-SPCC | 30210011 | 光亮卷 | 0.15-SPCC |  | 60 | MO000266 | MO000266-031 | GLJ002 | 光亮卷前处理 | 5245 | 2024-05-09 | 2024-05-09 | 2 | 2024-05-23 04:23:08 | 2024-05-23 05:00:50 | 江苏九天光电科技有限公司 | 145220 | 马晓飞 |  |  | 0.15 | 7180 | 610 | 1 | JG1224040358 |  | 1 |  | 是 | 是 | 43 | 31
最终平整 | JG1224040493 | JG1224040493 | 九天850平整 | 合格 | 合格品 | 甲 | 刘勇 | 4926 | 4884 | 0.9915 | 7040 | 0.15 | 12.8 | / |  | 20100023 | 轧硬 | 0.4*610-SPCC | 30210011 | 光亮卷 | 0.15-SPCC |  | 60 | MO000267 | MO000267-027 | GLJ002 | 光亮卷前处理 | 5005 | 2024-05-09 | 2024-05-09 | 2 | 2024-05-23 03:34:38 | 2024-05-23 04:14:43 | 江苏九天光电科技有限公司 | 145242 | 刘勇 |  |  | 0.15 | 7070 | 610 | 1 | JG1224040493 |  | 1 |  | 是 | 是 | 114 | 27
最终平整 | JG1224040490 | JG1224040490 | 九天850平整 | 合格 | 合格品 | 甲 | 刘勇 | 4940 | 4844 | 0.9806 | 7000 | 0.148 | 12.8 | / |  | 20100023 | 轧硬 | 0.4*610-SPCC | 30210011 | 光亮卷 | 0.15-SPCC |  | 60 | MO000264 | MO000264-065 | GLJ002 | 光亮卷前处理 | 5005 | 2024-05-09 | 2024-05-09 | 2 | 2024-05-23 02:29:23 | 2024-05-23 02:46:34 | 江苏九天光电科技有限公司 | 145139 | 刘勇 |  |  | 0.15 | 7100 | 610 | 1 | JG1224040490 |  | 1 |  | 是 | 是 | 93 | 65
最终平整 | JG1224040526 | JG1224040526 | 九天850平整 | 合格 | 合格品 | 甲 | 马晓飞 | 4900 | 4890 | 0.998 | 7050 | 0.148 | 12.8 | / |  | 20100023 | 轧硬 | 0.4*610-SPCC | 30210011 | 光亮卷 | 0.15-SPCC |  | 60 | MO000267 | MO000267-077 | GLJ002 | 光亮卷前处理 | 5015 | 2024-05-09 | 2024-05-09 | 2 | 2024-05-23 01:48:48 | 2024-05-23 01:49:10 | 江苏九天光电科技有限公司 | 145267 | 马晓飞 |  |  | 0.15 | 7030 | 610 | 1 | JG1224040526 |  | 1 |  | 是 | 是 | 85 | 77
最终平整 | JG1224040487 | JG1224040487 | 九天850平整 | 合格 | 合格品 | 乙 | 钱九龙 | 6615.12 | 6280 | 0.9493 | 13630 | 0.102 | 610 | / |  | 20100023 | 轧硬 | 0.4*610-SPCC | 30210015 | 光亮卷 | 0.1-SPCC |  | 60 | MO000288 | MO000288-007 | GLJ002 | 光亮卷前处理 | 6410 | 2024-05-11 | 2024-05-11 | 2 | 2024-05-22 15:24:04 | 2024-05-22 16:52:23 | 江苏九天光电科技有限公司 | 147610 | 张兴华 |  |  | 0.4 | 0 | 610 | 1 | JG1224040487 |  | 1 |  | 是 | 是 | 92 | 7
最终平整 | JG1224040522 | JG1224040522 | 九天850平整 | 合格 | 让步接收 | 乙 | 钱九龙 | 4950 | 4880 | 0.9859 | 7020 | 0.147 | 12.8 | / | 内40米标记跑偏色差 | 20100023 | 轧硬 | 0.4*610-SPCC | 30210011 | 光亮卷 | 0.15-SPCC |  | 60 | MO000267 | MO000267-063 | GLJ002 | 光亮卷前处理 | 5000 | 2024-05-09 | 2024-05-09 | 2 | 2024-05-22 09:35:07 | 2024-05-22 10:22:55 | 江苏九天光电科技有限公司 | 145260 | 张兴华 |  |  | 0.15 | 7050 | 610 | 1 | JG1224040522 |  | 1 | S色差 | 是 | 是 | 131 | 63
最终平整 | JG1224040530 | JG1224040530 | 九天850平整 | 合格 | 合格品 | 乙 | 张兴华 | 4920 | 4880 | 0.9919 | 7000 | 0.151 | 12.8 | / |  | 20100023 | 轧硬 | 0.4*610-SPCC | 30210011 | 光亮卷 | 0.15-SPCC |  | 60 | MO000289 | MO000289-011 | GLJ002 | 光亮卷前处理 | 5005 | 2024-05-11 | 2024-05-11 | 2 | 2024-05-22 08:40:52 | 2024-05-22 09:34:10 | 江苏九天光电科技有限公司 | 147623 | 张兴华 |  |  | 0.15 | 7010 | 610 | 1 | JG1224040530 |  | 1 |  | 是 | 是 | 138 | 11
最终平整 | JG1224040485 | JG1224040485 | 九天850平整 | 合格 | 合格品 | 甲 | 马晓飞 | 4950 | 4944 | 0.9988 | 7140 | 0.148 | 12.8 | / |  | 20100023 | 轧硬 | 0.4*610-SPCC | 30210011 | 光亮卷 | 0.15-SPCC |  | 60 | MO000267 | MO000267-007 | GLJ002 | 光亮卷前处理 | 5025 | 2024-05-09 | 2024-05-09 | 2 | 2024-05-22 06:14:08 | 2024-05-22 06:26:21 | 江苏九天光电科技有限公司 | 145232 | 马晓飞 |  |  | 0.15 | 7170 | 610 | 1 | JG1224040485 |  | 1 |  | 是 | 是 | 88 | 7
最终平整 | JG1224040357 | JG1224040357 | 九天850平整 | 合格 | 合格品 | 甲 | 刘勇 | 5140 | 5126 | 0.9973 | 7090 | 0.155 | 12.8 | / |  | 20100023 | 轧硬 | 0.4*610-SPCC | 30210011 | 光亮卷 | 0.15-SPCC |  | 60 | MO000266 | MO000266-029 | GLJ002 | 光亮卷前处理 | 5245 | 2024-05-09 | 2024-05-09 | 2 | 2024-05-22 04:57:35 | 2024-05-22 05:32:32 | 江苏九天光电科技有限公司 | 145219 | 刘勇 |  |  | 0.155 | 7150 | 610 | 1 | JG1224040357 |  | 1 |  | 是 | 是 | 40 | 29
最终平整 | JG1224040301 | JG1224040301 | 九天850平整 | 合格 | 合格品 | 甲 | 马晓飞 | 5180 | 5180 | 1 | 7180 | 0.154 | 12.8 | / |  | 20100023 | 轧硬 | 0.4*610-SPCC | 30210011 | 光亮卷 | 0.15-SPCC |  | 60 | MO000266 | MO000266-007 | GLJ002 | 光亮卷前处理 | 5260 | 2024-05-09 | 2024-05-09 | 2 | 2024-05-22 04:05:36 | 2024-05-22 04:48:35 | 江苏九天光电科技有限公司 | 145208 | 马晓飞 |  |  | 0.155 | 7210 | 610 | 1 | JG1224040301 |  | 1 |  | 是 | 是 | 47 | 7
最终平整 | JG1224040418 | JG1224040418 | 九天850平整 | 合格 | 合格品 | 甲 | 刘勇 | 4900 | 4870 | 0.9939 | 7110 | 0.148 | 12.8 | / |  | 20100023 | 轧硬 | 0.4*610-SPCC | 30210011 | 光亮卷 | 0.15-SPCC |  | 60 | MO000264 | MO000264-023 | GLJ002 | 光亮卷前处理 | 4990 | 2024-05-09 | 2024-05-09 | 2 | 2024-05-22 04:01:24 | 2024-05-22 04:01:47 | 江苏九天光电科技有限公司 | 145103 | 刘勇 |  |  | 0.15 | 7140 | 610 | 1 | JG1224040418 |  | 1 |  | 是 | 是 | 44 | 23
最终平整 | JG1224040460 | JG1224040460 | 九天850平整 | 合格 | 让步接收 | 甲 | 马晓飞 | 6560 | 6504 | 0.9915 | 9240 | 0.15 | 12.8 | / | 4588米传440毫米1个0.17平方毫米 | 20100023 | 轧硬 | 0.4*610-SPCC | 30210011 | 光亮卷 | 0.15-SPCC |  | 60 | MO000264 | MO000264-031 | GLJ002 | 光亮卷前处理 | 6650 | 2024-05-09 | 2024-05-09 | 2 | 2024-05-22 03:17:12 | 2024-05-22 03:17:39 | 江苏九天光电科技有限公司 | 145107 | 马晓飞 |  |  | 0.15 | 9350 | 610 | 1 | JG1224040460 |  | 1 | K孔洞 | 是 | 是 | 2 | 31
最终平整 | JG1224040492 | JG1224040492 | 九天850平整 | 合格 | 让步接收 | 甲 | 刘勇 | 6530 | 6530 | 1 | 9340 | 0.15 | 12.8 | / | 针眼孔洞(9176米传372毫米1个0.37平方毫米) | 20100023 | 轧硬 | 0.4*610-SPCC | 30210011 | 光亮卷 | 0.15-SPCC |  | 60 | MO000267 | MO000267-013 | GLJ002 | 光亮卷前处理 | 6650 | 2024-05-09 | 2024-05-09 | 2 | 2024-05-22 02:23:32 | 2024-05-22 02:24:33 | 江苏九天光电科技有限公司 | 145236 | 刘勇 |  |  | 0.15 | 9400 | 610 | 1 | JG1224040492 |  | 1 | K孔洞 | 是 | 是 | 76 | 13
最终平整 | JG1224040560 | JG1224040560 | 九天850平整 | 合格 | 合格品 | 甲 | 马晓飞 | 6560 | 6544 | 0.9976 | 9400 | 0.154 | 12.8 | / |  | 20100023 | 轧硬 | 0.4*610-SPCC | 30210011 | 光亮卷 | 0.15-SPCC |  | 60 | MO000289 | MO000289-045 | GLJ002 | 光亮卷前处理 | 6660 | 2024-05-11 | 2024-05-11 | 2 | 2024-05-22 02:16:54 | 2024-05-22 02:17:39 | 江苏九天光电科技有限公司 | 147639 | 马晓飞 |  |  | 0.15 | 9400 | 610 | 1 | JG1224040560 |  | 1 |  | 是 | 是 | 85 | 45
最终平整 | JG12240404721 | JG1224040472 | 九天850平整 | 合格 | 合格品 | 甲 | 刘勇 | 6280 | 4010 | 0.6385 | 5820 | 0.146 | 12.8 | / |  | 20100023 | 轧硬 | 0.4*610-SPCC | 30210011 | 光亮卷 | 0.15-SPCC |  | 60 | MO000264 | MO000264-055-01 | GLJ002 | 光亮卷前处理 | 6655 | 2024-05-09 | 2024-05-09 | 2 | 2024-05-22 02:14:42 | 2024-05-22 02:15:53 | 江苏九天光电科技有限公司 |  | 刘勇 |  | 1 | 0.15 | 9100 | 610 | 1 | JG12240404721 |  | 1 |  | 是 | 是 | 3 | 55
最终平整 | JG12240404722 | JG1224040472 | 九天850平整 | 合格 | 合格品 | 甲 | 刘勇 | 2236.51 | 2218 | 0.9917 | 3210 | 0.146 | 12.8 | / |  | 20100023 | 轧硬 | 0.4*610-SPCC | 30210011 | 光亮卷 | 0.15-SPCC |  | 60 | MO000264 | MO000264-055-02 | GLJ002 | 光亮卷前处理 | 6655 | 2024-05-09 | 2024-05-09 | 2 | 2024-05-22 02:14:42 | 2024-05-22 02:15:53 | 江苏九天光电科技有限公司 |  | 刘勇 |  | 1 | 0.15 | 9100 | 610 | 1 | JG12240404722 |  | 1 |  | 是 | 是 | 3 | 55
最终平整 | JG1224040551 | JG1224040551 | 九天800平整 | 合格 | 合格品 | 乙 | 朱俊 | 6873.12 | 6554 | 0.9536 | 9400 | 0.4 | 610 | / |  | 20100023 | 轧硬 | 0.4*610-SPCC | 30210011 | 光亮卷 | 0.15-SPCC |  | 60 | MO000289 | MO000289-027 | GLJ002 | 光亮卷前处理 | 6660 | 2024-05-11 | 2024-05-11 | 2 | 2024-05-21 16:42:02 | 2024-05-21 16:42:34 | 江苏九天光电科技有限公司 | 147630 | 朱俊 |  |  | 0.4 | 0 | 610 | 1 | JG1224040551 |  | 0 |  |  |  |  | 27
最终平整 | JG1224040399 | JG1224040399 | 九天800平整 | 合格 | 让步接收 | 乙 | 朱俊 | 6560 | 6560 | 1 | 9380 | 0.154 | 12.8 | / | 针眼孔洞(78米操42mm1个0.74平方毫米),亮斑(操侧) | 20100023 | 轧硬 | 0.4*610-SPCC | 30210011 | 光亮卷 | 0.15-SPCC |  | 60 | MO000264 | MO000264-011 | GLJ002 | 光亮卷前处理 | 6675 | 2024-05-09 | 2024-05-09 | 2 | 2024-05-21 14:15:58 | 2024-05-21 14:16:18 | 江苏九天光电科技有限公司 | 145097 | 朱俊 |  |  | 0.15 | 9380 | 610 | 1 | JG1224040399 |  | 1 | K孔洞 | 是 | 是 | 5 | 11
最终平整 | JG1224040520 | JG1224040520 | 九天800平整 | 合格 | 合格品 | 乙 | 朱俊 | 6540 | 6430 | 0.9832 | 9100 | 0.155 | 12.8 | / |  | 20100023 | 轧硬 | 0.4*610-SPCC | 30210011 | 光亮卷 | 0.15-SPCC |  | 60 | MO000267 | MO000267-059 | GLJ002 | 光亮卷前处理 | 6645 | 2024-05-09 | 2024-05-09 | 2 | 2024-05-21 13:04:09 | 2024-05-21 13:04:42 | 江苏九天光电科技有限公司 | 145258 | 朱俊 |  |  | 0.15 | 9200 | 610 | 1 | JG1224040520 |  | 1 |  | 是 | 是 | 2 | 59
最终平整 | JG1224040407 | JG1224040407 | 九天800平整 | 合格 | 合格品 | 乙 | 朱俊 | 6656 | 6608 | 0.9928 | 9500 | 0.152 | 12.8 | / |  | 20100023 | 轧硬 | 0.4*610-SPCC | 30210011 | 光亮卷 | 0.15-SPCC |  | 60 | MO000246 | MO000246-005 | GLJ002 | 光亮卷前处理 | 6735 | 2024-05-08 | 2024-05-08 | 2 | 2024-05-21 10:23:13 | 2024-05-21 10:23:33 | 江苏九天光电科技有限公司 | 143515 | 朱俊 |  |  | 0.15 | 9556 | 610 | 1 | JG1224040407 |  | 1 |  | 是 | 是 | 42 | 5
最终平整 | JG1224040463 | JG1224040463 | 九天800平整 | 合格 | 合格品 | 乙 | 朱俊 | 6510 | 6472 | 0.9942 | 9250 | 0.151 | 12.8 | / |  | 20100023 | 轧硬 | 0.4*610-SPCC | 30210011 | 光亮卷 | 0.15-SPCC |  | 60 | MO000264 | MO000264-043 | GLJ002 | 光亮卷前处理 | 6675 | 2024-05-09 | 2024-05-09 | 2 | 2024-05-21 09:20:39 | 2024-05-21 09:21:05 | 江苏九天光电科技有限公司 | 145116 | 朱俊 |  |  | 0.15 | 9250 | 610 | 1 | JG1224040463 |  | 1 |  | 是 | 是 | 4 | 43
最终平整 | JG1224040524 | JG1224040524 | 九天800平整 | 合格 | 让步接收 | 乙 | 朱俊 | 6888.6 | 6508 | 0.9447 | 9400 | 0.151 | 12.8 | / | 亮斑(来料油泥平后3500-5000米左右下表面间断性亮斑) | 20100023 | 轧硬 | 0.4*610-SPCC | 30210011 | 光亮卷 | 0.15-SPCC |  | 60 | MO000267 | MO000267-051 | GLJ002 | 光亮卷前处理 | 6675 | 2024-05-09 | 2024-05-09 | 2 | 2024-05-21 09:19:36 | 2024-05-21 09:19:59 | 江苏九天光电科技有限公司 | 145254 | 朱俊 |  |  | 0.4 | 0 | 610 | 1 | JG1224040524 |  | 1 |  | 是 | 是 | 1 | 51
最终平整 | JG1224040527 | JG1224040527 | 九天800平整 | 合格 | 合格品 | 乙 | 朱俊 | 6530 | 6520 | 0.9985 | 9350 | 0.152 | 12.8 | / |  | 20100023 | 轧硬 | 0.4*610-SPCC | 30210011 | 光亮卷 | 0.15-SPCC |  | 60 | MO000289 | MO000289-007 | GLJ002 | 光亮卷前处理 | 6645 | 2024-05-11 | 2024-05-11 | 2 | 2024-05-21 09:18:47 | 2024-05-21 09:19:07 | 江苏九天光电科技有限公司 | 146181 | 朱俊 |  |  | 0.15 | 9400 | 610 | 1 | JG1224040527 |  | 1 |  | 是 | 是 | 85 | 7
最终平整 | JG1224040548 | JG1224040548 | 九天800平整 | 合格 | 让步接收 | 乙 | 朱俊 | 6630 | 6570 | 0.991 | 9400 | 0.151 | 12.8 | / | 孔洞(3171/3179米操 525mm0.11/0.27,5664米操342毫米0.49,5721米操574mm0.57,6346米操477毫米1个0.46,7739/7759/7761米操539毫米3个0.08-0.46,7926米操459mm0.11,8148米操541mm0.16,8537米操376毫米0.71,8790米操320mm0.35,8832/8834/8836米操350mm3个1.28-1.39,8886-9289米操168/190/322/335/350/460/554mm14个0.08-0.87,9308/9310米操527mm2.45/2.59平方毫米) | 20100023 | 轧硬 | 0.4*610-SPCC | 30210011 | 光亮卷 | 0.15-SPCC |  | 60 | MO000246 | MO000246-011 | GLJ002 | 光亮卷前处理 | 6715 | 2024-05-08 | 2024-05-08 | 2 | 2024-05-21 09:16:41 | 2024-05-21 09:17:08 | 江苏九天光电科技有限公司 | 143518 | 朱俊 |  |  | 0.15 | 9410 | 610 | 1 | JG1224040548 |  | 1 | K孔洞 | 是 | 是 | 86 | 11
最终平整 | JG1224040509 | JG1224040509 | 九天800平整 | 合格 | 合格品 | 甲 | 唐斌 | 4936 | 4904 | 0.9935 | 7020 | 0.153 | 12.8 | / |  | 20100023 | 轧硬 | 0.4*610-SPCC | 30210011 | 光亮卷 | 0.15-SPCC |  | 60 | MO000267 | MO000267-021 | GLJ002 | 光亮卷前处理 | 5015 | 2024-05-09 | 2024-05-09 | 2 | 2024-05-21 08:31:33 | 2024-05-21 08:32:10 | 江苏九天光电科技有限公司 | 145240 | 唐斌 |  |  | 0.15 | 7080 | 610 | 1 | JG1224040509 |  | 1 |  | 是 | 是 | 3 | 21
最终平整 | JG1224040442 | JG1224040442 | 九天800平整 | 合格 | 合格品 | 甲 | 唐斌 | 6850 | 6840 | 0.9985 | 9540 | 0.156 | 12.8 | / |  | 20100023 | 轧硬 | 0.4*610-SPCC | 30210011 | 光亮卷 | 0.15-SPCC |  | 60 | MO000266 | MO000266-045 | GLJ002 | 光亮卷前处理 | 7020 | 2024-05-09 | 2024-05-09 | 2 | 2024-05-21 08:27:22 | 2024-05-21 08:28:08 | 江苏九天光电科技有限公司 | 145226 | 唐斌 |  |  | 0.15 | 9580 | 610 | 1 | JG1224040442 |  | 1 |  | 是 | 是 | 83 | 45
最终平整 | JG1224040535 | JG1224040535 | 九天800平整 | 合格 | 合格品 | 甲 | 唐斌 | 6436 | 6380 | 0.9913 | 9090 | 0.154 | 12.8 | / |  | 20100023 | 轧硬 | 0.4*610-SPCC | 30210011 | 光亮卷 | 0.15-SPCC |  | 60 | MO000267 | MO000267-081 | GLJ002 | 光亮卷前处理 | 6665 | 2024-05-09 | 2024-05-09 | 2 | 2024-05-21 06:57:42 | 2024-05-21 06:58:19 | 江苏九天光电科技有限公司 | 145269 | 唐斌 |  |  | 0.15 | 9150 | 610 | 1 | JG1224040535 |  | 1 |  | 是 | 是 | 85 | 81
最终平整 | JG12240404352 | JG1224040435 | 九天800平整 | 合格 | 合格品 | 甲 | 马晓飞 | 1603.74 | 1520 | 0.9478 | 3250 | 0.103 | 12.8 | / |  | 20100023 | 轧硬 | 0.4*610-SPCC | 30210015 | 光亮卷 | 0.1-SPCC |  | 60 | MO000287 | MO000287-055-02 | GLJ002 | 光亮卷前处理 | 4660 | 2024-05-11 | 2024-05-11 | 2 | 2024-05-21 05:22:15 | 2024-05-21 05:23:32 | 江苏九天光电科技有限公司 |  | 马晓飞 |  | 1 | 0.4 | 0 | 610 | 1 | JG12240404352 |  | 1 |  | 是 | 是 | 38 | 55
最终平整 | JG12240404351 | JG1224040435 | 九天800平整 | 合格 | 合格品 | 甲 | 马晓飞 | 4809.12 | 3038 | 0.6317 | 6600 | 0.099 | 12.8 | / |  | 20100023 | 轧硬 | 0.4*610-SPCC | 30210015 | 光亮卷 | 0.1-SPCC |  | 60 | MO000287 | MO000287-055-01 | GLJ002 | 光亮卷前处理 | 4660 | 2024-05-11 | 2024-05-11 | 2 | 2024-05-21 05:22:15 | 2024-05-21 05:23:32 | 江苏九天光电科技有限公司 |  | 马晓飞 |  | 1 | 0.4 | 0 | 610 | 1 | JG12240404351 |  | 1 |  | 是 | 是 | 38 | 55
最终平整 | JG1224040528 | JG1224040528 | 九天800平整 | 合格 | 合格品 | 甲 | 唐斌 | 6550 | 6514 | 0.9945 | 9300 | 0.151 | 12.8 | / |  | 20100023 | 轧硬 | 0.4*610-SPCC | 30210011 | 光亮卷 | 0.15-SPCC |  | 60 | MO000289 | MO000289-009 | GLJ002 | 光亮卷前处理 | 6645 | 2024-05-11 | 2024-05-11 | 2 | 2024-05-21 05:17:55 | 2024-05-21 05:18:29 | 江苏九天光电科技有限公司 | 147622 | 唐斌 |  |  | 0.15 | 9330 | 610 | 1 | JG1224040528 |  | 1 |  | 是 | 是 | 85 | 9
最终平整 | JG12240404272 | JG1224040427 | 九天800平整 | 合格 | 合格品 | 甲 | 刘勇 | 1612.62 | 1520 | 0.9426 | 3280 | 0.101 | 12.8 | / |  | 20100023 | 轧硬 | 0.4*610-SPCC | 30210015 | 光亮卷 | 0.1-SPCC |  | 60 | MO000287 | MO000287-047-02 | GLJ002 | 光亮卷前处理 | 4620 | 2024-05-11 | 2024-05-11 | 2 | 2024-05-21 04:02:54 | 2024-05-21 04:04:52 | 江苏九天光电科技有限公司 |  | 刘勇 |  | 1 | 0.4 | 0 | 610 | 1 | JG12240404272 |  | 1 |  | 是 | 是 | 6 | 47
最终平整 | JG12240404271 | JG1224040427 | 九天800平整 | 合格 | 合格品 | 甲 | 刘勇 | 4767.84 | 2974 | 0.6238 | 6400 | 0.098 | 12.8 | / |  | 20100023 | 轧硬 | 0.4*610-SPCC | 30210015 | 光亮卷 | 0.1-SPCC |  | 60 | MO000287 | MO000287-047-01 | GLJ002 | 光亮卷前处理 | 4620 | 2024-05-11 | 2024-05-11 | 2 | 2024-05-21 04:02:54 | 2024-05-21 04:04:52 | 江苏九天光电科技有限公司 |  | 刘勇 |  | 1 | 0.4 | 0 | 610 | 1 | JG12240404271 |  | 1 |  | 是 | 是 | 6 | 47
最终平整 | JG1224040516 | JG1224040516 | 九天800平整 | 合格 | 合格品 | 甲 | 唐斌 | 6600 | 6530 | 0.9894 | 9300 | 0.154 | 12.8 | / |  | 20100023 | 轧硬 | 0.4*610-SPCC | 30210011 | 光亮卷 | 0.15-SPCC |  | 60 | MO000267 | MO000267-047 | GLJ002 | 光亮卷前处理 | 6690 | 2024-05-09 | 2024-05-09 | 2 | 2024-05-21 03:50:41 | 2024-05-21 03:51:14 | 江苏九天光电科技有限公司 | 145252 | 唐斌 |  |  | 0.15 | 9430 | 610 | 1 | JG1224040516 |  | 1 |  | 是 | 是 | 5 | 47
最终平整 | JG1224040431 | JG1224040431 | 九天800平整 | 合格 | 让步接收 | 甲 | 马晓飞 | 4452 | 4402 | 0.9888 | 9480 | 0.4 | 610 | / |  | 20100023 | 轧硬 | 0.4*610-SPCC | 30210015 | 光亮卷 | 0.1-SPCC |  | 60 | MO000287 | MO000287-051 | GLJ002 | 光亮卷前处理 | 4570 | 2024-05-11 | 2024-05-11 | 2 | 2024-05-21 02:49:33 | 2024-05-21 02:51:25 | 江苏九天光电科技有限公司 | 147590 | 马晓飞 |  |  | 0.1 | 9608 | 610 | 1 | JG1224040431 |  | 1 | K孔洞 | 是 | 是 | 48 | 51
最终平整 | JG1224040464 | JG1224040464 | 九天800平整 | 合格 | 合格品 | 甲 | 唐斌 | 6560 | 6524 | 0.9945 | 9290 | 0.147 | 12.8 | / |  | 20100023 | 轧硬 | 0.4*610-SPCC | 30210011 | 光亮卷 | 0.15-SPCC |  | 60 | MO000264 | MO000264-053 | GLJ002 | 光亮卷前处理 | 6670 | 2024-05-09 | 2024-05-09 | 2 | 2024-05-21 02:23:37 | 2024-05-21 02:24:30 | 江苏九天光电科技有限公司 | 145124 | 唐斌 |  |  | 0.15 | 9350 | 610 | 1 | JG1224040464 |  | 1 |  | 是 | 是 | 3 | 53
最终平整 | JG12240403472 | JG1224040347 | 九天800平整 | 合格 | 合格品 | 甲 | 刘勇,马晓飞 | 3184.35 | 3134 | 0.9842 | 6820 | 0.105 | 12.8 | / |  | 20100023 | 轧硬 | 0.4*610-SPCC | 30210015 | 光亮卷 | 0.1-SPCC |  | 60 | MO000287 | MO000287-033-02 | GLJ002 | 光亮卷前处理 | 6515 | 2024-05-11 | 2024-05-11 | 2 | 2024-05-20 22:57:49 | 2024-05-21 00:28:45 | 江苏九天光电科技有限公司 |  | 马晓飞 |  | 1 | 0.1 | 13940 | 610 | 1 | JG12240403472 |  | 1 |  | 是 | 是 | 138 | 33
最终平整 | JG12240403471 | JG1224040347 | 九天800平整 | 合格 | 合格品 | 甲 | 马晓飞,刘勇 | 3265.64 | 3214 | 0.9842 | 6950 | 0.103 | 12.8 | / |  | 20100023 | 轧硬 | 0.4*610-SPCC | 30210015 | 光亮卷 | 0.1-SPCC |  | 60 | MO000287 | MO000287-033-01 | GLJ002 | 光亮卷前处理 | 6515 | 2024-05-11 | 2024-05-11 | 2 | 2024-05-20 22:57:49 | 2024-05-21 00:28:45 | 江苏九天光电科技有限公司 |  | 马晓飞 |  | 1 | 0.1 | 13940 | 610 | 1 | JG12240403471 |  | 1 |  | 是 | 是 | 138 | 33
最终平整 | JG1224040483 | JG1224040483 | 九天800平整 | 合格 | 合格品 | 甲 | 唐斌 | 6550 | 6500 | 0.9924 | 9260 | 0.155 | 12.8 | / |  | 20100023 | 轧硬 | 0.4*610-SPCC | 30210011 | 光亮卷 | 0.15-SPCC |  | 60 | MO000267 | MO000267-003 | GLJ002 | 光亮卷前处理 | 6645 | 2024-05-09 | 2024-05-09 | 2 | 2024-05-21 00:06:23 | 2024-05-21 00:07:53 | 江苏九天光电科技有限公司 | 145230 | 唐斌 |  |  | 0.15 | 9320 | 610 | 1 | JG1224040483 |  | 1 | S色差,B白条纹,B白斑 | 是 | 是 | 9 | 3
最终平整 | JG1224040437 | JG1224040437 | 九天800平整 | 合格 | 合格品 | 乙 | 朱俊 | 6880 | 6820 | 0.9913 | 9550 | 0.155 | 12.8 | / |  | 20100023 | 轧硬 | 0.4*610-SPCC | 30210011 | 光亮卷 | 0.15-SPCC |  | 60 | MO000266 | MO000266-047 | GLJ002 | 光亮卷前处理 | 6995 | 2024-05-09 | 2024-05-09 | 2 | 2024-05-20 19:16:12 | 2024-05-20 19:16:34 | 江苏九天光电科技有限公司 | 145227 | 朱俊 |  |  | 0.15 | 9580 | 610 | 1 | JG1224040437 |  | 1 |  | 是 | 是 | 78 | 47
最终平整 | JG1224040523 | JG1224040523 | 九天800平整 | 合格 | 合格品 | 乙 | 朱俊 | 6893.76 | 6550 | 0.9501 | 9450 | 0.153 | 12.8 | / |  | 20100023 | 轧硬 | 0.4*610-SPCC | 30210011 | 光亮卷 | 0.15-SPCC |  | 60 | MO000246 | MO000246-027 | GLJ002 | 光亮卷前处理 | 6680 | 2024-05-08 | 2024-05-08 | 2 | 2024-05-20 18:04:29 | 2024-05-20 18:06:22 | 江苏九天光电科技有限公司 | 143538 | 朱俊 |  |  | 0.4 | 0 | 610 | 1 | JG1224040523 |  | 1 |  | 是 | 是 | 2 | 27
最终平整 | JG1224040332 | JG1224040332 | 九天800平整 | 合格 | 让步接收 | 乙 | 朱俊 | 6620 | 6500 | 0.9819 | 9320 | 0.15 | 12.8 | / | 尾部操侧500米粘钢折印，尾部操侧200米左右松花印折印 | 20100023 | 轧硬 | 0.4*610-SPCC | 30210011 | 光亮卷 | 0.15-SPCC |  | 60 | MO000246 | MO000246-015 | GLJ002 | 光亮卷前处理 | 6720 | 2024-05-08 | 2024-05-08 | 2 | 2024-05-20 16:56:47 | 2024-05-20 17:07:19 | 江苏九天光电科技有限公司 | 143520 | 朱俊 |  |  | 0.15 | 9480 | 610 | 1 | JG1224040332 |  | 1 | N粘钢折印,S松花印 | 是 | 是 | 16 | 15
最终平整 | JG1224040306 | JG1224040306 | 九天850平整 | 合格 | 让步接收 | 甲 | 唐斌 | 6900 | 6862 | 0.9945 | 9570 | 0.154 | 12.8 | / | 针眼孔洞(218米操456毫米1个0.35,223/228米操592毫米2个0.14/0.19,236/241米操600毫米2个0.49/0.25平方毫米) | 20100023 | 轧硬 | 0.4*610-SPCC | 30210011 | 光亮卷 | 0.15-SPCC |  | 60 | MO000266 | MO000266-013 | GLJ002 | 光亮卷前处理 | 7000 | 2024-05-09 | 2024-05-09 | 2 | 2024-05-20 14:25:57 | 2024-05-20 14:26:48 | 江苏九天光电科技有限公司 | 145211 | 唐斌 |  |  | 0.15 | 9600 | 610 | 1 | JG1224040306 |  | 1 | K孔洞 | 是 | 是 | 3 | 13
最终平整 | JG1224040309 | JG1224040309 | 九天850平整 | 合格 | 合格品 | 乙 | 张兴华 | 7244.64 | 6930 | 0.9566 | 9570 | 0.154 | 12.8 | / |  | 20100023 | 轧硬 | 0.4*610-SPCC | 30210011 | 光亮卷 | 0.15-SPCC |  | 60 | MO000266 | MO000266-015 | GLJ002 | 光亮卷前处理 | 7020 | 2024-05-09 | 2024-05-09 | 2 | 2024-05-20 14:21:48 | 2024-05-20 14:22:36 | 江苏九天光电科技有限公司 | 145212 | 张兴华 |  |  | 0.4 | 0 | 610 | 1 | JG1224040309 |  | 1 |  | 是 | 是 | 2 | 15
最终平整 | JG1224040511 | JG1224040511 | 九天850平整 | 合格 | 合格品 | 甲 | 唐斌 | 6847.32 | 6506 | 0.9502 | 9340 | 0.152 | 12.8 | / |  | 20100023 | 轧硬 | 0.4*610-SPCC | 30210011 | 光亮卷 | 0.15-SPCC |  | 60 | MO000267 | MO000267-041 | GLJ002 | 光亮卷前处理 | 6635 | 2024-05-09 | 2024-05-09 | 2 | 2024-05-20 13:57:10 | 2024-05-20 13:57:51 | 江苏九天光电科技有限公司 | 145249 | 唐斌 |  |  | 0.4 | 0 | 610 | 1 | JG1224040511 |  | 1 |  | 是 | 是 | 1 | 41
最终平整 | JG1224040459 | JG1224040459 | 九天800平整 | 合格 | 合格品 | 乙 | 朱俊 | 6550 | 6476 | 0.9887 | 9320 | 0.149 | 12.8 | / |  | 20100023 | 轧硬 | 0.4*610-SPCC | 30210011 | 光亮卷 | 0.15-SPCC |  | 60 | MO000264 | MO000264-045 | GLJ002 | 光亮卷前处理 | 6655 | 2024-05-09 | 2024-05-09 | 2 | 2024-05-20 13:55:12 | 2024-05-20 13:55:36 | 江苏九天光电科技有限公司 | 145117 | 朱俊 |  |  | 0.15 | 9360 | 610 | 1 | JG1224040459 |  | 1 |  | 是 | 是 | 3 | 45
最终平整 | JG1224040462 | JG1224040462 | 九天800平整 | 合格 | 合格品 | 乙 | 朱俊 | 5175.48 | 4926 | 0.9518 | 7150 | 0.15 | 12.8 | / |  | 20100023 | 轧硬 | 0.4*610-SPCC | 30210011 | 光亮卷 | 0.15-SPCC |  | 60 | MO000264 | MO000264-041 | GLJ002 | 光亮卷前处理 | 5015 | 2024-05-09 | 2024-05-09 | 2 | 2024-05-20 13:53:37 | 2024-05-20 13:53:56 | 江苏九天光电科技有限公司 | 145115 | 朱俊 |  |  | 0.4 | 0 | 610 | 1 | JG1224040462 |  | 1 |  | 是 | 是 | 4 | 41
最终平整 | JG12240403632 | JG1224040363 | 九天850平整 | 合格 | 合格品 | 乙 | 钱九龙 | 2884 | 2862 | 0.9924 | 6190 | 0.101 | 12.8 | / |  | 20100023 | 轧硬 | 0.4*610-SPCC | 30210015 | 光亮卷 | 0.1-SPCC |  | 60 | MO000287 | MO000287-039-02 | GLJ002 | 光亮卷前处理 | 6125 | 2024-05-11 | 2024-05-11 | 2 | 2024-05-20 13:51:21 | 2024-05-20 13:52:17 | 江苏九天光电科技有限公司 |  | 张兴华 |  | 1 | 0.1 | 13000 | 610 | 1 | JG12240403632 |  | 1 |  | 是 | 是 | 4 | 39
最终平整 | JG12240403631 | JG1224040363 | 九天850平整 | 合格 | 合格品 | 乙 | 钱九龙 | 3145.99 | 3122 | 0.9924 | 6700 | 0.102 | 12.8 | / |  | 20100023 | 轧硬 | 0.4*610-SPCC | 30210015 | 光亮卷 | 0.1-SPCC |  | 60 | MO000287 | MO000287-039-01 | GLJ002 | 光亮卷前处理 | 6125 | 2024-05-11 | 2024-05-11 | 2 | 2024-05-20 13:51:21 | 2024-05-20 13:52:17 | 江苏九天光电科技有限公司 |  | 张兴华 |  | 1 | 0.1 | 13000 | 610 | 1 | JG12240403631 |  | 1 |  | 是 | 是 | 4 | 39
最终平整 | JG1224040455 | JG1224040455 | 九天800平整 | 合格 | 合格品 | 甲 | 唐斌 | 6580 | 6542 | 0.9942 | 9400 | 0.15 | 12.8 | / |  | 20100023 | 轧硬 | 0.4*610-SPCC | 30210011 | 光亮卷 | 0.15-SPCC |  | 60 | MO000264 | MO000264-035 | GLJ002 | 光亮卷前处理 | 6655 | 2024-05-09 | 2024-05-09 | 2 | 2024-05-20 13:50:23 | 2024-05-20 13:50:43 | 江苏九天光电科技有限公司 | 145109 | 唐斌 |  |  | 0.15 | 9450 | 610 | 1 | JG1224040455 |  | 1 |  | 是 | 是 | 74 | 35
最终平整 | JG1224040461 | JG1224040461 | 九天850平整 | 合格 | 合格品 | 乙 | 朱俊 | 5175.48 | 4920 | 0.9506 | 7100 | 0.147 | 12.8 | / |  | 20100023 | 轧硬 | 0.4*610-SPCC | 30210011 | 光亮卷 | 0.15-SPCC |  | 60 | MO000264 | MO000264-025 | GLJ002 | 光亮卷前处理 | 5015 | 2024-05-09 | 2024-05-09 | 2 | 2024-05-20 13:49:22 | 2024-05-20 13:49:42 | 江苏九天光电科技有限公司 | 145104 | 朱俊 |  |  | 0.4 | 0 | 610 | 1 | JG1224040461 |  | 1 |  | 是 | 是 | 4 | 25
最终平整 | JG1224040504 | JG1224040504 | 九天850平整 | 合格 | 合格品 | 乙 | 朱俊 | 6650 | 6620 | 0.9955 | 9450 | 0.153 | 12.8 | / |  | 20100023 | 轧硬 | 0.4*610-SPCC | 30210011 | 光亮卷 | 0.15-SPCC |  | 60 | MO000246 | MO000246-009 | GLJ002 | 光亮卷前处理 | 6760 | 2024-05-08 | 2024-05-08 | 2 | 2024-05-20 13:47:47 | 2024-05-20 13:48:09 | 江苏九天光电科技有限公司 | 143517 | 朱俊 |  |  | 0.15 | 9460 | 610 | 1 | JG1224040504 |  | 1 |  | 是 | 是 | 75 | 9
最终平整 | JG1224040293 | JG1224040293 | 九天850平整 | 合格 | 合格品 | 乙 | 朱俊 | 5428.32 | 5170 | 0.9524 | 7200 | 0.147 | 12.8 | / |  | 20100023 | 轧硬 | 0.4*610-SPCC | 30210011 | 光亮卷 | 0.15-SPCC |  | 60 | MO000266 | MO000266-003 | GLJ002 | 光亮卷前处理 | 5260 | 2024-05-09 | 2024-05-09 | 2 | 2024-05-20 13:46:26 | 2024-05-20 13:46:49 | 江苏九天光电科技有限公司 | 145206 | 朱俊 |  |  | 0.4 | 0 | 610 | 1 | JG1224040293 |  | 1 |  | 是 | 是 | 1 | 3
最终平整 | JG12240402922 | JG1224040292 | 九天850平整 | 合格 | 合格品 | 乙 | 钱九龙 | 3305.61 | 3158 | 0.9553 | 6830 | 0.103 | 12.8 | / |  | 20100023 | 轧硬 | 0.4*610-SPCC | 30210015 | 光亮卷 | 0.1-SPCC |  | 60 | MO000287 | MO000287-019-02 | GLJ002 | 光亮卷前处理 | 6390 | 2024-05-11 | 2024-05-11 | 2 | 2024-05-20 13:43:37 | 2024-05-20 13:44:25 | 江苏九天光电科技有限公司 |  | 张兴华 |  | 1 | 0.4 | 0 | 610 | 1 | JG12240402922 |  | 1 |  | 是 | 是 | 2 | 19
最终平整 | JG12240402921 | JG1224040292 | 九天850平整 | 合格 | 合格品 | 乙 | 钱九龙 | 3288.86 | 3142 | 0.9553 | 6800 | 0.101 | 12.8 | / |  | 20100023 | 轧硬 | 0.4*610-SPCC | 30210015 | 光亮卷 | 0.1-SPCC |  | 60 | MO000287 | MO000287-019-01 | GLJ002 | 光亮卷前处理 | 6390 | 2024-05-11 | 2024-05-11 | 2 | 2024-05-20 13:43:37 | 2024-05-20 13:44:25 | 江苏九天光电科技有限公司 |  | 张兴华 |  | 1 | 0.4 | 0 | 610 | 1 | JG12240402921 |  | 1 |  | 是 | 是 | 2 | 19
最终平整 | JG12240404282 | JG1224040428 | 九天850平整 | 合格 | 合格品 | 甲 | 刘勇 | 1502.93 | 1470 | 0.9781 | 3150 | 0.102 | 12.8 | / |  | 20100023 | 轧硬 | 0.4*610-SPCC | 30210015 | 光亮卷 | 0.1-SPCC |  | 60 | MO000287 | MO000287-049-02 | GLJ002 | 光亮卷前处理 | 4620 | 2024-05-11 | 2024-05-11 | 2 | 2024-05-20 13:42:14 | 2024-05-20 13:42:56 | 江苏九天光电科技有限公司 |  | 刘勇 |  | 1 | 0.1 | 9875 | 610 | 1 | JG12240404282 |  | 1 |  | 是 | 是 | 23 | 49
最终平整 | JG12240404281 | JG1224040428 | 九天850平整 | 合格 | 合格品 | 甲 | 刘勇 | 4564 | 2994 | 0.656 | 6500 | 0.101 | 12.8 | / |  | 20100023 | 轧硬 | 0.4*610-SPCC | 30210015 | 光亮卷 | 0.1-SPCC |  | 60 | MO000287 | MO000287-049-01 | GLJ002 | 光亮卷前处理 | 4620 | 2024-05-11 | 2024-05-11 | 2 | 2024-05-20 13:42:14 | 2024-05-20 13:42:56 | 江苏九天光电科技有限公司 |  | 刘勇 |  | 1 | 0.1 | 9875 | 610 | 1 | JG12240404281 |  | 1 |  | 是 | 是 | 23 | 49
最终平整 | JG1224040468 | JG1224040468 | 九天850平整 | 合格 | 合格品 | 甲 | 唐斌 | 6630 | 6580 | 0.9925 | 9430 | 0.15 | 12.8 | / |  | 20100023 | 轧硬 | 0.4*610-SPCC | 30210011 | 光亮卷 | 0.15-SPCC |  | 60 | MO000246 | MO000246-023 | GLJ002 | 光亮卷前处理 | 6690 | 2024-05-08 | 2024-05-08 | 2 | 2024-05-20 13:41:13 | 2024-05-20 13:41:35 | 江苏九天光电科技有限公司 | 143524 | 唐斌 |  |  | 0.15 | 9460 | 610 | 1 | JG1224040468 |  | 1 |  | 是 | 是 | 5 | 23
最终平整 | JG1224040484 | JG1224040484 | 九天850平整 | 合格 | 合格品 | 乙 | 朱俊 | 6530 | 6486 | 0.9933 | 9370 | 0.146 | 12.8 | / |  | 20100023 | 轧硬 | 0.4*610-SPCC | 30210011 | 光亮卷 | 0.15-SPCC |  | 60 | MO000267 | MO000267-017 | GLJ002 | 光亮卷前处理 | 6650 | 2024-05-09 | 2024-05-09 | 2 | 2024-05-20 13:38:55 | 2024-05-20 13:39:25 | 江苏九天光电科技有限公司 | 145238 | 朱俊 |  |  | 0.15 | 9370 | 610 | 1 | JG1224040484 |  | 1 |  | 是 | 是 | 76 | 17
最终平整 | JG1224040491 | JG1224040491 | 九天800平整 | 合格 | 合格品 | 乙 | 朱俊 | 6530 | 6480 | 0.9923 | 9440 | 0.152 | 12.8 | / |  | 20100023 | 轧硬 | 0.4*610-SPCC | 30210011 | 光亮卷 | 0.15-SPCC |  | 60 | MO000267 | MO000267-011 | GLJ002 | 光亮卷前处理 | 6645 | 2024-05-09 | 2024-05-09 | 2 | 2024-05-20 13:35:56 | 2024-05-20 13:36:22 | 江苏九天光电科技有限公司 | 145234 | 朱俊 |  |  | 0.15 | 9410 | 610 | 1 | JG1224040491 |  | 1 |  | 是 | 是 | 75 | 11
最终平整 | JG1224040331 | JG1224040331 | 九天850平整 | 合格 | 合格品 | 甲 | 唐斌 | 6630 | 6620 | 0.9985 | 9430 | 0.153 | 12.8 | / |  | 20100023 | 轧硬 | 0.4*610-SPCC | 30210011 | 光亮卷 | 0.15-SPCC |  | 60 | MO000246 | MO000246-013 | GLJ002 | 光亮卷前处理 | 6755 | 2024-05-08 | 2024-05-08 | 2 | 2024-05-20 13:34:03 | 2024-05-20 13:34:27 | 江苏九天光电科技有限公司 | 143519 | 唐斌 |  |  | 0.15 | 9480 | 610 | 1 | JG1224040331 |  | 1 |  | 是 | 是 | 4 | 13
最终平整 | JG12240404242 | JG1224040424 | 九天850平整 | 合格 | 合格品 | 甲 | 马晓飞 | 1623.17 | 1614 | 0.9944 | 3500 | 0.1 | 12.8 | / |  | 20100023 | 轧硬 | 0.4*610-SPCC | 30210015 | 光亮卷 | 0.1-SPCC |  | 60 | MO000287 | MO000287-045-02 | GLJ002 | 光亮卷前处理 | 4665 | 2024-05-11 | 2024-05-11 | 2 | 2024-05-20 13:31:30 | 2024-05-20 13:32:30 | 江苏九天光电科技有限公司 |  | 刘勇 |  | 1 | 0.1 | 9940 | 610 | 1 | JG12240404242 |  | 1 |  | 是 | 是 | 24 | 45
最终平整 | JG12240404241 | JG1224040424 | 九天850平整 | 合格 | 合格品 | 甲 | 马晓飞 | 4600 | 2960 | 0.6435 | 6400 | 0.101 | 12.8 | / |  | 20100023 | 轧硬 | 0.4*610-SPCC | 30210015 | 光亮卷 | 0.1-SPCC |  | 60 | MO000287 | MO000287-045-01 | GLJ002 | 光亮卷前处理 | 4665 | 2024-05-11 | 2024-05-11 | 2 | 2024-05-20 13:31:30 | 2024-05-20 13:32:30 | 江苏九天光电科技有限公司 |  | 刘勇 |  | 1 | 0.1 | 9940 | 610 | 1 | JG12240404241 |  | 1 |  | 是 | 是 | 24 | 45
最终平整 | JG1224040360 | JG1224040360 | 九天800平整 | 合格 | 合格品 | 乙 | 朱俊 | 6166.2 | 5320 | 0.8628 | 11700 | 0.101 | 12.8 | / |  | 20100023 | 轧硬 | 0.4*610-SPCC | 30210015 | 光亮卷 | 0.1-SPCC |  | 60 | MO000287 | MO000287-037 | GLJ002 | 光亮卷前处理 | 5975 | 2024-05-11 | 2024-05-11 | 2 | 2024-05-20 13:30:03 | 2024-05-20 13:30:37 | 江苏九天光电科技有限公司 | 147583 | 朱俊 |  |  | 0.4 | 0 | 610 | 1 | JG1224040360 |  | 1 |  | 是 | 是 | 2 | 37
最终平整 | JG1224040515 | JG1224040515 | 九天800平整 | 合格 | 让步接收 | 乙 | 朱俊 | 6600 | 6560 | 0.9939 | 9450 | 0.155 | 12.8 | / | 针眼孔洞(8957米操149mm1个0.19平方毫米) | 20100023 | 轧硬 | 0.4*610-SPCC | 30210011 | 光亮卷 | 0.15-SPCC |  | 60 | MO000246 | MO000246-029 | GLJ002 | 光亮卷前处理 | 6690 | 2024-05-08 | 2024-05-08 | 2 | 2024-05-20 13:26:36 | 2024-05-20 13:26:57 | 江苏九天光电科技有限公司 | 143541 | 朱俊 |  |  | 0.15 | 9500 | 610 | 1 | JG1224040515 |  | 1 | K孔洞 | 是 | 是 | 1 | 29
最终平整 | JG1224040441 | JG1224040441 | 九天800平整 | 合格 | 合格品 | 甲 | 唐斌 | 6850 | 6830 | 0.9971 | 9550 | 0.154 | 12.8 | / |  | 20100023 | 轧硬 | 0.4*610-SPCC | 30210011 | 光亮卷 | 0.15-SPCC |  | 60 | MO000266 | MO000266-043 | GLJ002 | 光亮卷前处理 | 7020 | 2024-05-09 | 2024-05-09 | 2 | 2024-05-20 13:25:38 | 2024-05-20 13:26:01 | 江苏九天光电科技有限公司 | 145225 | 唐斌 |  |  | 0.15 | 9580 | 610 | 1 | JG1224040441 |  | 1 |  | 是 | 是 | 83 | 43
最终平整 | JG12240402992 | JG1224040299 | 九天850平整 | 合格 | 合格品 | 甲 | 刘勇 | 3134.72 | 3106 | 0.9908 | 6780 | 0.101 | 12.8 | / |  | 20100023 | 轧硬 | 0.4*610-SPCC | 30210015 | 光亮卷 | 0.1-SPCC |  | 60 | MO000287 | MO000287-021-02 | GLJ002 | 光亮卷前处理 | 6410 | 2024-05-11 | 2024-05-11 | 2 | 2024-05-20 13:24:08 | 2024-05-20 13:24:59 | 江苏九天光电科技有限公司 |  | 刘勇 |  | 1 | 0.1 | 13800 | 610 | 1 | JG12240402992 |  | 1 |  | 是 | 是 | 1 | 21
最终平整 | JG12240402991 | JG1224040299 | 九天850平整 | 合格 | 合格品 | 甲 | 刘勇 | 3195.27 | 3166 | 0.9908 | 6900 | 0.101 | 12.8 | / |  | 20100023 | 轧硬 | 0.4*610-SPCC | 30210015 | 光亮卷 | 0.1-SPCC |  | 60 | MO000287 | MO000287-021-01 | GLJ002 | 光亮卷前处理 | 6410 | 2024-05-11 | 2024-05-11 | 2 | 2024-05-20 13:24:08 | 2024-05-20 13:24:59 | 江苏九天光电科技有限公司 |  | 刘勇 |  | 1 | 0.1 | 13800 | 610 | 1 | JG12240402991 |  | 1 |  | 是 | 是 | 1 | 21
最终平整 | JG12240403002 | JG1224040300 | 九天850平整 | 合格 | 合格品 | 乙 | 钱九龙 | 3148.72 | 3116 | 0.9896 | 6820 | 0.099 | 12.8 | / |  | 20100023 | 轧硬 | 0.4*610-SPCC | 30210015 | 光亮卷 | 0.1-SPCC |  | 60 | MO000287 | MO000287-023-02 | GLJ002 | 光亮卷前处理 | 6415 | 2024-05-11 | 2024-05-11 | 2 | 2024-05-20 13:22:38 | 2024-05-20 13:23:26 | 江苏九天光电科技有限公司 |  | 张兴华 |  | 1 | 0.1 | 13818 | 610 | 1 | JG12240403002 |  | 1 |  | 是 | 是 | 2 | 23
最终平整 | JG12240403001 | JG1224040300 | 九天850平整 | 合格 | 合格品 | 乙 | 钱九龙 | 3201.27 | 3168 | 0.9896 | 6900 | 0.101 | 12.8 | / |  | 20100023 | 轧硬 | 0.4*610-SPCC | 30210015 | 光亮卷 | 0.1-SPCC |  | 60 | MO000287 | MO000287-023-01 | GLJ002 | 光亮卷前处理 | 6415 | 2024-05-11 | 2024-05-11 | 2 | 2024-05-20 13:22:38 | 2024-05-20 13:23:26 | 江苏九天光电科技有限公司 |  | 张兴华 |  | 1 | 0.1 | 13818 | 610 | 1 | JG12240403001 |  | 1 |  | 是 | 是 | 2 | 23
最终平整 | JG1224040430 | JG1224040430 | 九天850平整 | 合格 | 合格品 | 甲 | 唐斌 | 6970 | 6926 | 0.9937 | 9500 | 0.153 | 12.8 | / |  | 20100023 | 轧硬 | 0.4*610-SPCC | 30210011 | 光亮卷 | 0.15-SPCC |  | 60 | MO000266 | MO000266-039 | GLJ002 | 光亮卷前处理 | 7035 | 2024-05-09 | 2024-05-09 | 2 | 2024-05-20 13:20:41 | 2024-05-20 13:21:03 | 江苏九天光电科技有限公司 | 145223 | 唐斌 |  |  | 0.15 | 9540 | 610 | 1 | JG1224040430 |  | 1 |  | 是 | 是 | 45 | 39
最终平整 | JG12240403512 | JG1224040351 | 九天850平整 | 合格 | 合格品 | 甲 | 刘勇 | 3105.3 | 3092 | 0.9957 | 6690 | 0.098 | 12.8 | / |  | 20100023 | 轧硬 | 0.4*610-SPCC | 30210015 | 光亮卷 | 0.1-SPCC |  | 60 | MO000287 | MO000287-027-02 | GLJ002 | 光亮卷前处理 | 6140 | 2024-05-11 | 2024-05-11 | 2 | 2024-05-20 13:18:11 | 2024-05-20 13:19:05 | 江苏九天光电科技有限公司 |  | 刘勇 |  | 1 | 0.1 | 13123 | 610 | 1 | JG12240403512 |  | 1 |  | 是 | 是 | 4 | 27
最终平整 | JG12240403511 | JG1224040351 | 九天850平整 | 合格 | 合格品 | 甲 | 刘勇 | 2964.69 | 2952 | 0.9957 | 6400 | 0.098 | 12.8 | / |  | 20100023 | 轧硬 | 0.4*610-SPCC | 30210015 | 光亮卷 | 0.1-SPCC |  | 60 | MO000287 | MO000287-027-01 | GLJ002 | 光亮卷前处理 | 6140 | 2024-05-11 | 2024-05-11 | 2 | 2024-05-20 13:18:11 | 2024-05-20 13:19:05 | 江苏九天光电科技有限公司 |  | 刘勇 |  | 1 | 0.1 | 13123 | 610 | 1 | JG12240403511 |  | 1 |  | 是 | 是 | 4 | 27
最终平整 | JG12240404322 | JG1224040432 | 九天850平整 | 合格 | 合格品 | 乙 | 张兴华 | 1502.68 | 1490 | 0.9916 | 3240 | 0.095 | 12.8 | / |  | 20100023 | 轧硬 | 0.4*610-SPCC | 30210015 | 光亮卷 | 0.1-SPCC |  | 60 | MO000287 | MO000287-053-02 | GLJ002 | 光亮卷前处理 | 4560 | 2024-05-11 | 2024-05-11 | 2 | 2024-05-20 13:16:21 | 2024-05-20 13:17:14 | 江苏九天光电科技有限公司 |  | 张兴华 |  | 1 | 0.1 | 9680 | 610 | 1 | JG12240404322 |  | 1 |  | 是 | 是 | 5 | 53
最终平整 | JG12240404321 | JG1224040432 | 九天850平整 | 合格 | 合格品 | 乙 | 张兴华 | 4502 | 2974 | 0.6606 | 6400 | 0.1 | 12.8 | / |  | 20100023 | 轧硬 | 0.4*610-SPCC | 30210015 | 光亮卷 | 0.1-SPCC |  | 60 | MO000287 | MO000287-053-01 | GLJ002 | 光亮卷前处理 | 4560 | 2024-05-11 | 2024-05-11 | 2 | 2024-05-20 13:16:21 | 2024-05-20 13:17:14 | 江苏九天光电科技有限公司 |  | 张兴华 |  | 1 | 0.1 | 9680 | 610 | 1 | JG12240404321 |  | 1 |  | 是 | 是 | 5 | 53
最终平整 | JG1224040448 | JG1224040448 | 九天800平整 | 合格 | 合格品 | 乙 | 朱俊 | 6540 | 6480 | 0.9908 | 9260 | 0.156 | 12.8 | / |  | 20100023 | 轧硬 | 0.4*610-SPCC | 30210011 | 光亮卷 | 0.15-SPCC |  | 60 | MO000264 | MO000264-027 | GLJ002 | 光亮卷前处理 | 6675 | 2024-05-09 | 2024-05-09 | 2 | 2024-05-20 13:14:57 | 2024-05-20 13:15:24 | 江苏九天光电科技有限公司 | 145105 | 朱俊 |  |  | 0.15 | 9300 | 610 | 1 | JG1224040448 |  | 1 |  | 是 | 是 | 84 | 27
最终平整 | JG1224040400 | JG1224040400 | 九天800平整 | 合格 | 合格品 | 甲 | 唐斌 | 6590 | 6540 | 0.9924 | 9380 | 0.146 | 12.8 | / |  | 20100023 | 轧硬 | 0.4*610-SPCC | 30210011 | 光亮卷 | 0.15-SPCC |  | 60 | MO000264 | MO000264-015 | GLJ002 | 光亮卷前处理 | 6680 | 2024-05-09 | 2024-05-09 | 2 | 2024-05-20 13:12:41 | 2024-05-20 13:13:05 | 江苏九天光电科技有限公司 | 145099 | 唐斌 |  |  | 0.15 | 9450 | 610 | 1 | JG1224040400 |  | 1 |  | 是 | 是 | 6 | 15
最终平整 | JG1224040547 | JG1224040547 | 九天800平整 | 合格 | 合格品 | 乙 | 朱俊 | 6610 | 6560 | 0.9924 | 9440 | 0.152 | 12.8 | / |  | 20100023 | 轧硬 | 0.4*610-SPCC | 30210011 | 光亮卷 | 0.15-SPCC |  | 60 | MO000245 | MO000245-005 | GLJ002 | 光亮卷前处理 | 6715 | 2024-05-08 | 2024-05-08 | 2 | 2024-05-20 13:08:21 | 2024-05-20 13:08:50 | 江苏九天光电科技有限公司 | 143496 | 朱俊 |  |  | 0.15 | 9450 | 610 | 1 | JG1224040547 |  | 1 |  | 是 | 是 | 83 | 5
最终平整 | JG12240404882 | JG1224040488 | 九天850平整 | 合格 | 合格品 | 乙 | 张兴华 | 3304.14 | 3128 | 0.9467 | 6710 | 0.102 | 12.8 | / |  | 20100023 | 轧硬 | 0.4*610-SPCC | 30210015 | 光亮卷 | 0.1-SPCC |  | 60 | MO000288 | MO000288-009-02 | GLJ002 | 光亮卷前处理 | 6430 | 2024-05-11 | 2024-05-11 | 2 | 2024-05-20 13:06:58 | 2024-05-20 13:07:39 | 江苏九天光电科技有限公司 |  | 张兴华 |  | 1 | 0.4 | 0 | 610 | 1 | JG12240404882 |  | 1 |  | 是 | 是 | 3 | 9
最终平整 | JG12240404881 | JG1224040488 | 九天850平整 | 合格 | 合格品 | 乙 | 张兴华 | 3331.61 | 3154 | 0.9467 | 6700 | 0.102 | 12.8 | / |  | 20100023 | 轧硬 | 0.4*610-SPCC | 30210015 | 光亮卷 | 0.1-SPCC |  | 60 | MO000288 | MO000288-009-01 | GLJ002 | 光亮卷前处理 | 6430 | 2024-05-11 | 2024-05-11 | 2 | 2024-05-20 13:06:58 | 2024-05-20 13:07:39 | 江苏九天光电科技有限公司 |  | 张兴华 |  | 1 | 0.4 | 0 | 610 | 1 | JG12240404881 |  | 1 |  | 是 | 是 | 3 | 9
最终平整 | JG1224040420 | JG1224040420 | 九天800平整 | 合格 | 合格品 | 甲 | 唐斌 | 6680 | 6650 | 0.9955 | 9550 | 0.152 | 12.8 | / |  | 20100023 | 轧硬 | 0.4*610-SPCC | 30210011 | 光亮卷 | 0.15-SPCC |  | 60 | MO000264 | MO000264-067 | GLJ002 | 光亮卷前处理 | 6770 | 2024-05-09 | 2024-05-09 | 2 | 2024-05-20 13:05:06 | 2024-05-20 13:05:33 | 江苏九天光电科技有限公司 | 145140 | 唐斌 |  |  | 0.15 | 9580 | 610 | 1 | JG1224040420 |  | 1 |  | 是 | 是 | 44 | 67
最终平整 | JG12240402872 | JG1224040287 | 九天850平整 | 合格 | 合格品 | 甲 | 刘勇 | 3023.32 | 2860 | 0.946 | 6130 | 0.104 | 12.8 | / |  | 20100023 | 轧硬 | 0.4*610-SPCC | 30210015 | 光亮卷 | 0.1-SPCC |  | 60 | MO000287 | MO000287-015-02 | GLJ002 | 光亮卷前处理 | 6105 | 2024-05-11 | 2024-05-11 | 2 | 2024-05-20 13:02:58 | 2024-05-20 13:04:08 | 江苏九天光电科技有限公司 |  | 刘勇 |  | 1 | 0.4 | 0 | 610 | 1 | JG12240402872 |  | 1 |  | 是 | 是 | 3 | 15
最终平整 | JG12240402871 | JG1224040287 | 九天850平整 | 合格 | 合格品 | 甲 | 刘勇 | 3277.03 | 3100 | 0.946 | 6680 | 0.101 | 12.8 | / |  | 20100023 | 轧硬 | 0.4*610-SPCC | 30210015 | 光亮卷 | 0.1-SPCC |  | 60 | MO000287 | MO000287-015-01 | GLJ002 | 光亮卷前处理 | 6105 | 2024-05-11 | 2024-05-11 | 2 | 2024-05-20 13:02:58 | 2024-05-20 13:04:08 | 江苏九天光电科技有限公司 |  | 刘勇 |  | 1 | 0.4 | 0 | 610 | 1 | JG12240402871 |  | 1 |  | 是 | 是 | 3 | 15
最终平整 | JG12240405322 | JG1224040532 | 九天850平整 | 合格 | 让步接收 | 甲 | 马晓飞 | 3211.51 | 3026 | 0.9422 | 6560 | 0.102 | 12.8 | / | 粘钢折印(尾部1000米左右)基板 | 20100023 | 轧硬 | 0.4*610-SPCC | 30210015 | 光亮卷 | 0.1-SPCC |  | 60 | MO000288 | MO000288-017-02 | GLJ002 | 光亮卷前处理 | 6265 | 2024-05-11 | 2024-05-11 | 2 | 2024-05-20 12:59:44 | 2024-05-20 13:01:12 | 江苏九天光电科技有限公司 |  | 刘勇 |  | 1 | 0.4 | 0 | 610 | 1 | JG12240405322 |  | 1 | N粘钢折印 | 是 | 是 | 4 | 17
最终平整 | JG12240405321 | JG1224040532 | 九天850平整 | 合格 | 让步接收 | 甲 | 马晓飞 | 3253.96 | 3066 | 0.9422 | 6650 | 0.098 | 12.8 | / | 针眼孔洞(4064米传289毫米1个0.27平方毫米) | 20100023 | 轧硬 | 0.4*610-SPCC | 30210015 | 光亮卷 | 0.1-SPCC |  | 60 | MO000288 | MO000288-017-01 | GLJ002 | 光亮卷前处理 | 6265 | 2024-05-11 | 2024-05-11 | 2 | 2024-05-20 12:59:44 | 2024-05-20 13:01:12 | 江苏九天光电科技有限公司 |  | 刘勇 |  | 1 | 0.4 | 0 | 610 | 1 | JG12240405321 |  | 1 | K孔洞 | 是 | 是 | 4 | 17
最终平整 | JG1224040359 | JG1224040359 | 九天800平整 | 合格 | 让步接收 | 乙 | 张兴华 | 6171.36 | 5400 | 0.875 | 11830 | 0.1 | 12.8 | / | 针眼孔洞(11430米传472毫米1个0.17平方毫米) | 20100023 | 轧硬 | 0.4*610-SPCC | 30210015 | 光亮卷 | 0.1-SPCC |  | 60 | MO000287 | MO000287-035 | GLJ002 | 光亮卷前处理 | 5980 | 2024-05-11 | 2024-05-11 | 2 | 2024-05-20 10:33:48 | 2024-05-20 10:35:54 | 江苏九天光电科技有限公司 | 147582 | 张兴华 |  |  | 0.4 | 0 | 610 | 1 | JG1224040359 |  | 1 | K孔洞 | 是 | 是 | 4 | 35
最终平整 | JG1224040314 | JG1224040314 | 九天850平整 | 合格 | 让步接收 | 甲 | 刘勇 | 6930 | 6900 | 0.9957 | 9550 | 0.156 | 12.8 | / | 针眼孔洞(330-397米传505-586毫米38个0.02-0.14平方毫米已夹纸) | 20100023 | 轧硬 | 0.4*610-SPCC | 30210011 | 光亮卷 | 0.15-SPCC |  | 60 | MO000266 | MO000266-019 | GLJ002 | 光亮卷前处理 | 7005 | 2024-05-09 | 2024-05-09 | 2 | 2024-05-20 10:30:46 | 2024-05-20 10:32:02 | 江苏九天光电科技有限公司 | 145214 | 刘勇 |  |  | 0.155 | 9560 | 610 | 1 | JG1224040314 |  | 1 | K孔洞 | 是 | 是 | 3 | 19
最终平整 | JG1224040449 | JG1224040449 | 九天800平整 | 合格 | 合格品 | 甲 | 唐斌 | 4948 | 4920 | 0.9943 | 7150 | 0.144 | 12.8 | / |  | 20100023 | 轧硬 | 0.4*610-SPCC | 30210011 | 光亮卷 | 0.15-SPCC |  | 60 | MO000267 | MO000267-023 | GLJ002 | 光亮卷前处理 | 5010 | 2024-05-09 | 2024-05-09 | 2 | 2024-05-20 10:27:54 | 2024-05-20 10:28:42 | 江苏九天光电科技有限公司 | 145235 | 唐斌 |  |  | 0.15 | 7239 | 610 | 1 | JG1224040449 |  | 1 |  | 是 | 是 | 84 | 23
最终平整 | JG1224040559 | JG1224040559 | 九天800平整 | 合格 | 合格品 | 乙 | 朱俊 | 6878.28 | 6544 | 0.9514 | 9360 | 0.153 | 12.8 | / |  | 20100023 | 轧硬 | 0.4*610-SPCC | 30210011 | 光亮卷 | 0.15-SPCC |  | 60 | MO000289 | MO000289-043 | GLJ002 | 光亮卷前处理 | 6665 | 2024-05-11 | 2024-05-11 | 2 | 2024-05-20 10:12:42 | 2024-05-20 10:13:25 | 江苏九天光电科技有限公司 | 147638 | 朱俊 |  |  | 0.4 | 0 | 610 | 1 | JG1224040559 |  | 1 |  | 是 | 是 | 2 | 43
最终平整 | JG12240403402 | JG1224040340 | 九天850平整 | 合格 | 合格品 | 乙 | 张兴华 | 3279.75 | 3120 | 0.9513 | 6700 | 0.1 | 12.8 | / |  | 20100023 | 轧硬 | 0.4*610-SPCC | 30210015 | 光亮卷 | 0.1-SPCC |  | 60 | MO000287 | MO000287-025-02 | GLJ002 | 光亮卷前处理 | 6350 | 2024-05-11 | 2024-05-11 | 2 | 2024-05-20 10:10:15 | 2024-05-20 10:11:58 | 江苏九天光电科技有限公司 |  | 张兴华 |  | 1 | 0.4 | 0 | 610 | 1 | JG12240403402 |  | 1 |  | 是 | 是 | 3 | 25
最终平整 | JG12240403401 | JG1224040340 | 九天850平整 | 合格 | 合格品 | 乙 | 张兴华 | 3273.44 | 3114 | 0.9513 | 6700 | 0.103 | 12.8 | / |  | 20100023 | 轧硬 | 0.4*610-SPCC | 30210015 | 光亮卷 | 0.1-SPCC |  | 60 | MO000287 | MO000287-025-01 | GLJ002 | 光亮卷前处理 | 6350 | 2024-05-11 | 2024-05-11 | 2 | 2024-05-20 10:10:15 | 2024-05-20 10:11:58 | 江苏九天光电科技有限公司 |  | 张兴华 |  | 1 | 0.4 | 0 | 610 | 1 | JG12240403401 |  | 1 |  | 是 | 是 | 3 | 25
最终平整 | JG1224040378 | JG1224040378 | 九天800平整 | 合格 | 合格品 | 乙 | 朱俊 | 5190.96 | 4926 | 0.949 | 7150 | 0.153 | 12.8 | / |  | 20100023 | 轧硬 | 0.4*610-SPCC | 30210011 | 光亮卷 | 0.15-SPCC |  | 60 | MO000264 | MO000264-005 | GLJ002 | 光亮卷前处理 | 5030 | 2024-05-09 | 2024-05-09 | 2 | 2024-05-20 10:07:53 | 2024-05-20 10:08:49 | 江苏九天光电科技有限公司 | 145094 | 朱俊 |  |  | 0.4 | 0 | 610 | 1 | JG1224040378 |  | 1 |  | 是 | 是 | 3 | 5
最终平整 | JG1224040456 | JG1224040456 | 九天800平整 | 合格 | 合格品 | 乙 | 朱俊 | 6550 | 6514 | 0.9945 | 9400 | 0.153 | 12.8 | / |  | 20100023 | 轧硬 | 0.4*610-SPCC | 30210011 | 光亮卷 | 0.15-SPCC |  | 60 | MO000264 | MO000264-037 | GLJ002 | 光亮卷前处理 | 6655 | 2024-05-09 | 2024-05-09 | 2 | 2024-05-20 10:05:44 | 2024-05-20 10:06:11 | 江苏九天光电科技有限公司 | 145110 | 朱俊 |  |  | 0.15 | 9380 | 610 | 1 | JG1224040456 |  | 1 |  | 是 | 是 | 3 | 37
最终平整 | JG1224040288 | JG1224040288 | 九天800平整 | 合格 | 合格品 | 甲 | 刘勇 | 6050 | 5924 | 0.9792 | 12880 | 0.4 | 610 | / |  | 20100023 | 轧硬 | 0.4*610-SPCC | 30210015 | 光亮卷 | 0.1-SPCC |  | 60 | MO000287 | MO000287-017 | GLJ002 | 光亮卷前处理 | 6105 | 2024-05-11 | 2024-05-11 | 2 | 2024-05-20 10:02:55 | 2024-05-20 10:03:39 | 江苏九天光电科技有限公司 | 147573 | 刘勇 |  |  | 0.1 | 13120 | 610 | 1 | JG1224040288 |  | 1 |  | 是 | 是 | 3 | 17
最终平整 | JG1224040313 | JG1224040313 | 九天850平整 | 合格 | 让步接收 | 乙 | 张兴华 | 7224 | 6880 | 0.9524 | 9500 | 0.157 | 12.8 | / |  | 20100023 | 轧硬 | 0.4*610-SPCC | 30210011 | 光亮卷 | 0.15-SPCC |  | 60 | MO000266 | MO000266-017 | GLJ002 | 光亮卷前处理 | 7000 | 2024-05-09 | 2024-05-09 | 2 | 2024-05-20 10:00:36 | 2024-05-20 10:01:56 | 江苏九天光电科技有限公司 | 145213 | 张兴华 |  |  | 0.4 | 0 | 610 | 1 | JG1224040313 |  | 1 |  | 是 | 是 | 2 | 17
最终平整 | JG1224040330 | JG1224040330 | 九天800平整 | 合格 | 让步接收 | 甲 | 唐斌 | 5138 | 5100 | 0.9926 | 7090 | 0.157 | 12.8 | / | 松花印(4060-4320米传20公分左右松花印重),针眼孔洞(341/343米操291毫米2个2.68/2.1平方毫米) | 20100023 | 轧硬 | 0.4*610-SPCC | 30210011 | 光亮卷 | 0.15-SPCC |  | 60 | MO000266 | MO000266-035 | GLJ002 | 光亮卷前处理 | 5205 | 2024-05-09 | 2024-05-09 | 2 | 2024-05-20 09:58:27 | 2024-05-20 09:59:47 | 江苏九天光电科技有限公司 | 145222 | 唐斌 |  |  | 0.155 | 7210 | 610 | 1 | JG1224040330 |  | 1 | S松花印 | 是 | 是 | 6 | 35
最终平整 | JG1224040325 | JG1224040325 | 九天850平整 | 合格 | 合格品 | 乙 | 张兴华,钱九龙 | 6940 | 6920 | 0.9971 | 9590 | 0.154 | 610 | / |  | 20100023 | 轧硬 | 0.4*610-SPCC | 30210011 | 光亮卷 | 0.15-SPCC |  | 60 | MO000266 | MO000266-027 | GLJ002 | 光亮卷前处理 | 7005 | 2024-05-09 | 2024-05-09 | 2 | 2024-05-20 09:53:38 | 2024-05-20 09:55:42 | 江苏九天光电科技有限公司 | 145218 | 张兴华 |  |  | 0.15 | 9600 | 610 | 1 | JG1224040325 |  | 1 |  | 是 | 是 | 5 | 27
最终平整 | JG0024040644 | JG0024040644 | 九天850平整 | 合格 | 合格品 | 乙 | 杨红玲 | 6269.4 | 6000 | 0.957 | 5000 | 0.15 | 610 | / |  | 20100023 | 轧硬 | 0.4*610-SPCC | 30210011 | 光亮卷 | 0.15-SPCC |  | 60 | MO000267 | MO000267-095 | GLJ002 | 光亮卷前处理 | 6075 | 2024-05-09 | 2024-05-09 | 2 | 2024-05-10 15:14:24 |  | 江苏九天光电科技有限公司 | 145278 | 5634 |  |  | 0.4 | 0 | 610 | 1 | JG0024040644 |  | 1 |  | 是 | 是 | 0 | 95
最终平整 | JG12240404041 | JG1224040404 | 九天850平整 | 合格 | 合格品 | 甲 | 杨红玲 | 3300 | 3250 | 0.9848 | 3100 | 0.4 | 610 | / |  | 20100023 | 轧硬 | 0.4*610-SPCC | 30210011 | 光亮卷 | 0.15-SPCC |  | 60 | MO000246 | MO000246-003-01 | GLJ002 | 光亮卷前处理 | 6780 | 2024-05-08 | 2024-05-08 | 2 | 2024-05-10 14:12:33 |  | 江苏九天光电科技有限公司 | 143512 | 5636 |  |  | 0.4 | 3000 | 610 | 1 | JG12240404041 |  | 1 |  | 是 | 是 | 6 | 3
最终平整 | JG1224040403 | JG1224040403 | 九天850平整 | 合格 | 合格品 | 甲 | 陈小军 | 7022.76 | 7000 | 0.9968 | 2200 | 0.149 | 12.8 | / |  | 20100023 | 轧硬 | 0.4*610-SPCC | 30210011 | 光亮卷 | 0.15-SPCC |  | 60 | MO000246 | MO000246-001 | GLJ002 | 光亮卷前处理 | 6805 | 2024-05-08 | 2024-05-08 | 2 | 2024-05-10 14:42:43 |  | 江苏九天光电科技有限公司 | 141755 | 5635 |  |  | 0.4 | 0 | 610 | 1 | JG1224040403 |  | 1 |  | 是 | 是 | 1 | 1