## sheet1
工序名称 | 新卷号 | 批号 | 机组名称 | 工序状态 | 检验结果 | 班组 | 参与人 | 来料重量 | 出料重量 | 成材率 | 出料长度 | 出料厚度 | 出料宽度 | 工序要求 | 备注 | 来料编码 | 来料名称 | 来料规格 | 产品编码 | 产品名称 | 产品规格 | 膜名称 | 排序 | 主计划号 | 子计划号 | 工序流程编码 | 工序流程名称 | 工单需求 | 计划开始时间 | 计划结束时间 | 工单状态 | 开始时间 | 产出时间 | 组织名称 | 卷号ID | 操作工人 | 报工人 | 检验 | 来料厚度 | 来料长度 | 来料宽度 | 是否分卷 | 原卷号 | 工单要求 | 是否成品 | 不良现象 | 是否入库 | 入库审核 | 生产工时 | 工单行号
最终冷轧 | JG91240800042 | JG9124080004 | 九天700轧机 | 合格 | 合格品 | 乙 | 周朋 | 6270 | 6270 | 1 | 13490 | 0.1 | 610 | 轧0.1(0.096-0.101) 4.1吨卷轧制米数8500-8600米，6.3吨卷轧制米数13300-13400米不超13500米 |  | 20100023 | 轧硬 | 0.4*610-SPCC | 30210015 | 光亮卷 | 0.1-SPCC |  | 30 | MO002402 | MO002402-006-02 | GLJ003 | 光亮卷前处理 模板 | 10440 | 2024-08-07 | 2024-08-07 | 3 | 2024-08-11 19:19:57 | 2024-08-11 19:20:16 | 江苏九天光电科技有限公司 | 282245 | 周朋 |  |  | 0.4 | 3295 | 610 | 1 | JG91240800042 | [6 empty] | 6
最终冷轧 | JG91240700362 | JG9124070036 | 九天700轧机 | 合格 | 合格品 | 乙 | 周朋 | 6248 | 6248 | 1 | 13420 | 0.1 | 610 | 轧0.1(0.096-0.101) 4.1吨卷轧制米数8500-8600米，6.3吨卷轧制米数13300-13400米不超13500米 |  | 20100023 | 轧硬 | 0.4*610-SPCC | 30210015 | 光亮卷 | 0.1-SPCC |  | 30 | MO002402 | MO002402-004-02 | GLJ003 | 光亮卷前处理 模板 | 10405 | 2024-08-07 | 2024-08-07 | 3 | 2024-08-11 18:53:49 | 2024-08-11 18:54:11 | 江苏九天光电科技有限公司 | 282243 | 周朋 |  |  | 0.4 | 3355 | 610 | 1 | JG91240700362 | [6 empty] | 4
最终冷轧 | JG91240800022 | JG9124080002 | 九天700轧机 | 合格 | 合格品 | 乙 | 周朋 | 6310 | 6310 | 1 | 13490 | 0.1 | 610 | 轧0.1(0.096-0.101) 4.1吨卷轧制米数8500-8600米，6.3吨卷轧制米数13300-13400米不超13500米 |  | 20100023 | 轧硬 | 0.4*610-SPCC | 30210015 | 光亮卷 | 0.1-SPCC |  | 30 | MO002402 | MO002402-005-02 | GLJ003 | 光亮卷前处理 模板 | 10425 | 2024-08-07 | 2024-08-07 | 3 | 2024-08-11 18:52:15 | 2024-08-11 18:52:36 | 江苏九天光电科技有限公司 | 282244 | 周朋 |  |  | 0.4 | 3365 | 610 | 1 | JG91240800022 | [6 empty] | 5
最终冷轧 | JG91240700242 | JG9124070024 | 九天700轧机 | 合格 | 合格品 | 乙 | 周朋 | 6340 | 6340 | 1 | 13650 | 0.1 | 610 | 轧0.1(0.096-0.101) 4.1吨卷轧制米数8500-8600米，6.3吨卷轧制米数13300-13400米不超13500米 |  | 20100023 | 轧硬 | 0.4*610-SPCC | 30210015 | 光亮卷 | 0.1-SPCC |  | 30 | MO002402 | MO002402-001-02 | GLJ003 | 光亮卷前处理 模板 | 10455 | 2024-08-07 | 2024-08-07 | 3 | 2024-08-11 18:42:59 | 2024-08-11 18:43:19 | 江苏九天光电科技有限公司 | 282240 | 周朋 |  |  | 0.4 | 3395 | 610 | 1 | JG91240700242 | [6 empty] | 1
最终冷轧 | JG1224070693 | JG1224070693 | 九天700轧机 | 合格 | 合格品 | 乙 | 周朋 | 6720 | 6680 | 0.994 | 9440 | 0.15 | 610 | 轧0.15（0.148-0.153）5.1-5.2吨卷轧制米数7100-7200米不低于7100米不高于7200米；6.7-6.8吨卷轧制米数9500-9600米不低于9500米不高于9600米 |  | 20100023 | 轧硬 | 0.4*610-SPCC | 30210011 | 光亮卷 | 0.15-SPCC |  | 30 | MO002338 | MO002338-019 | GLJ003 | 光亮卷前处理 模板 | 6720 | 2024-08-05 | 2024-08-05 | 3 | 2024-08-11 18:42:17 | 2024-08-11 18:42:45 | 江苏九天光电科技有限公司 | 279958 | 周朋 |  |  | 0.4 | 3570 | 610 | 1 | JG1224070693 |  |  |  | 否 | 否 |  | 19
最终冷轧 | JG1224070692 | JG1224070692 | 九天700轧机 | 合格 | 合格品 | 甲 | 李新峰 | 6660 | 6660 | 1 | 9530 | 0.15 | 610 | 轧0.15（0.148-0.153）5.1-5.2吨卷轧制米数7100-7200米不低于7100米不高于7200米；6.7-6.8吨卷轧制米数9500-9600米不低于9500米不高于9600米 |  | 20100023 | 轧硬 | 0.4*610-SPCC | 30210011 | 光亮卷 | 0.15-SPCC |  | 30 | MO002338 | MO002338-018 | GLJ003 | 光亮卷前处理 模板 | 6660 | 2024-08-05 | 2024-08-05 | 3 | 2024-08-11 07:47:19 | 2024-08-11 07:47:47 | 江苏九天光电科技有限公司 | 279957 | 李新峰 |  |  | 0.4 | 3550 | 610 | 1 | JG1224070692 |  |  |  | 否 | 否 |  | 18
最终冷轧 | JG9124080069 | JG9124080069 | 九天700轧机 | 合格 | 合格品 | 甲 | 杨永华 | 6400 | 6400 | 1 | 8805 | 0.15 | 610 | 土耳其：轧0.15（0.15-0.155）米数控制在8700-8800米不低于8650米不高于8850米 |  | 20100023 | 轧硬 | 0.4*610-SPCC | 30210011 | 光亮卷 | 0.15-SPCC |  | 30 | MO002339 | MO002339-002 | GLJ003 | 光亮卷前处理 模板 | 6400 | 2024-08-05 | 2024-08-05 | 3 | 2024-08-11 05:55:09 | 2024-08-11 05:55:49 | 江苏九天光电科技有限公司 | 279975 | 杨永华 |  |  | 0.4 | 3400 | 610 | 1 | JG9124080069 |  |  |  | 否 | 否 |  | 2
最终冷轧 | JG9124080017 | JG9124080017 | 九天700轧机 | 合格 | 合格品 | 甲 | 李新峰 | 6410 | 6410 | 1 | 8773 | 0.15 | 610 | 土耳其：轧0.15（0.15-0.155）米数控制在8700-8800米不低于8650米不高于8850米 |  | 20100023 | 轧硬 | 0.4*610-SPCC | 30210011 | 光亮卷 | 0.15-SPCC |  | 30 | MO002339 | MO002339-013 | GLJ003 | 光亮卷前处理 模板 | 6410 | 2024-08-05 | 2024-08-05 | 3 | 2024-08-11 04:22:57 | 2024-08-11 04:23:26 | 江苏九天光电科技有限公司 | 279986 | 李新峰 |  |  | 0.4 | 3400 | 610 | 1 | JG9124080017 |  |  |  | 否 | 否 |  | 13
最终冷轧 | JG9124080049 | JG9124080049 | 九天700轧机 | 合格 | 合格品 | 甲 | 杨永华 | 6410 | 6410 | 1 | 8760 | 0.15 | 610 | 轧0.15（0.15-0.155）米数控制在8700-8800米不高于8800米 |  | 20100023 | 轧硬 | 0.4*610-SPCC | 30210011 | 光亮卷 | 0.15-SPCC |  | 30 | MO002346 | MO002346-001 | GLJ003 | 光亮卷前处理 模板 | 6410 | 2024-08-05 | 2024-08-05 | 3 | 2024-08-11 02:46:00 | 2024-08-11 02:46:35 | 江苏九天光电科技有限公司 | 280195 | 杨永华 |  |  | 0.4 | 3410 | 610 | 1 | JG9124080049 |  |  |  | 否 | 否 |  | 1
最终冷轧 | JG91240700322 | JG9124070032 | 九天700轧机 | 合格 | 合格品 | 乙 | 蒋涛 | 6320 | 6065 | 0.9597 | 13000 | 0.1 | 610 | 轧0.1(0.096-0.101) 4.1吨卷轧制米数8500-8600米，6.3吨卷轧制米数13300-13400米不超13500米 |  | 20100023 | 轧硬 | 0.4*610-SPCC | 30210015 | 光亮卷 | 0.1-SPCC |  | 30 | MO002402 | MO002402-003-02 | GLJ003 | 光亮卷前处理 模板 | 10430 | 2024-08-07 | 2024-08-07 | 3 | 2024-08-11 00:04:52 | 2024-08-11 00:05:15 | 江苏九天光电科技有限公司 | 282242 | 蒋涛 |  |  | 0.4 | 3350 | 610 | 1 | JG91240700322 | [6 empty] | 3
最终冷轧 | JG9124080021 | JG9124080021 | 九天700轧机 | 合格 | 合格品 | 乙 | 蒋涛 | 6390 | 6390 | 1 | 8750 | 0.15 | 610 | 土耳其：轧0.15（0.15-0.155）米数控制在8700-8800米不低于8650米不高于8850米 |  | 20100023 | 轧硬 | 0.4*610-SPCC | 30210011 | 光亮卷 | 0.15-SPCC |  | 30 | MO002339 | MO002339-012 | GLJ003 | 光亮卷前处理 模板 | 6395 | 2024-08-05 | 2024-08-05 | 3 | 2024-08-10 21:55:41 | 2024-08-10 21:56:00 | 江苏九天光电科技有限公司 | 279985 | 蒋涛 |  |  | 0.4 | 3400 | 610 | 1 | JG9124080021 |  |  |  | 否 | 否 |  | 12
最终冷轧 | JG9124080053 | JG9124080053 | 九天700轧机 | 合格 | 合格品 | 乙 | 周朋 | 6410 | 6410 | 1 | 8810 | 0.15 | 610 | 土耳其：轧0.15（0.15-0.155）米数控制在8700-8800米不低于8650米不高于8850米 |  | 20100023 | 轧硬 | 0.4*610-SPCC | 30210011 | 光亮卷 | 0.15-SPCC |  | 30 | MO002339 | MO002339-007 | GLJ003 | 光亮卷前处理 模板 | 6410 | 2024-08-05 | 2024-08-05 | 3 | 2024-08-10 21:54:52 | 2024-08-10 21:55:18 | 江苏九天光电科技有限公司 | 279980 | 周朋 |  |  | 0.4 | 3400 | 610 | 1 | JG9124080053 |  |  |  | 否 | 否 |  | 7
最终冷轧 | JG9124080061 | JG9124080061 | 九天700轧机 | 合格 | 合格品 | 乙 | 周朋 | 6404 | 6404 | 1 | 8800 | 0.15 | 610 | 土耳其：轧0.15（0.15-0.155）米数控制在8700-8800米不低于8650米不高于8850米 |  | 20100023 | 轧硬 | 0.4*610-SPCC | 30210011 | 光亮卷 | 0.15-SPCC |  | 30 | MO002339 | MO002339-003 | GLJ003 | 光亮卷前处理 模板 | 6405 | 2024-08-05 | 2024-08-05 | 3 | 2024-08-10 21:54:15 | 2024-08-10 21:54:33 | 江苏九天光电科技有限公司 | 279976 | 周朋 |  |  | 0.4 | 3400 | 610 | 1 | JG9124080061 |  |  |  | 否 | 否 |  | 3
最终冷轧 | JG9124080057 | JG9124080057 | 九天700轧机 | 合格 | 合格品 | 甲 | 李新峰 | 6400 | 6400 | 1 | 8785 | 0.15 | 610 | 土耳其：轧0.15（0.15-0.155）米数控制在8700-8800米不低于8650米不高于8850米 |  | 20100023 | 轧硬 | 0.4*610-SPCC | 30210011 | 光亮卷 | 0.15-SPCC |  | 30 | MO002339 | MO002339-004 | GLJ003 | 光亮卷前处理 模板 | 6400 | 2024-08-05 | 2024-08-05 | 3 | 2024-08-10 16:15:40 | 2024-08-10 16:16:05 | 江苏九天光电科技有限公司 | 279977 | 李新峰 |  |  | 0.4 | 3400 | 610 | 1 | JG9124080057 |  |  |  | 否 | 否 |  | 4
最终冷轧 | JG9124080013 | JG9124080013 | 九天700轧机 | 合格 | 合格品 | 甲 | 杨永华 | 6400 | 6400 | 1 | 8787 | 0.15 | 610 | 土耳其：轧0.15（0.15-0.155）米数控制在8700-8800米不低于8650米不高于8850米 |  | 20100023 | 轧硬 | 0.4*610-SPCC | 30210011 | 光亮卷 | 0.15-SPCC |  | 30 | MO002339 | MO002339-001 | GLJ003 | 光亮卷前处理 模板 | 6400 | 2024-08-05 | 2024-08-05 | 3 | 2024-08-10 14:42:32 | 2024-08-10 14:42:56 | 江苏九天光电科技有限公司 | 279974 | 杨永华 |  |  | 0.4 | 3400 | 610 | 1 | JG9124080013 |  |  |  | 否 | 否 |  | 1
最终冷轧 | JG1224070500 | JG1224070500 | 九天700轧机 | 合格 | 合格品 | 甲 | 李新峰 | 6844 | 6844 | 1 | 9615 | 0.15 | 610 | 轧0.15（0.148-0.153）5.1-5.2吨卷轧制米数7100-7200米不低于7100米不高于7200米；6.7-6.8吨卷轧制米数9500-9600米不低于9500米不高于9600米 |  | 20100023 | 轧硬 | 0.4*610-SPCC | 30210011 | 光亮卷 | 0.15-SPCC |  | 30 | MO002338 | MO002338-008 | GLJ003 | 光亮卷前处理 模板 | 6845 | 2024-08-05 | 2024-08-05 | 3 | 2024-08-10 13:15:26 | 2024-08-10 13:15:50 | 江苏九天光电科技有限公司 | 279947 | 李新峰 |  |  | 0.4 | 3650 | 610 | 1 | JG1224070500 |  |  |  | 否 | 否 |  | 8
最终冷轧 | JG9124080079 | JG9124080079 | 九天700轧机 | 合格 | 合格品 | 甲 | 杨永华 | 6414 | 6414 | 1 | 8730 | 0.15 | 610 | 轧0.15（0.15-0.155）米数控制在8700-8800米不超8800米 |  | 20100023 | 轧硬 | 0.4*610-SPCC | 30210011 | 光亮卷 | 0.15-SPCC |  | 30 | MO002441 | MO002441-001 | GLJ003 | 光亮卷前处理 模板 | 6415 | 2024-08-07 | 2024-08-07 | 3 | 2024-08-10 11:30:11 | 2024-08-10 11:30:37 | 江苏九天光电科技有限公司 | 283129 | 杨永华 |  |  | 0.4 | 3410 | 610 | 1 | JG9124080079 |  |  |  | 否 | 否 |  | 1
最终冷轧 | JG9124080025 | JG9124080025 | 九天700轧机 | 合格 | 合格品 | 乙 | 蒋涛 | 6380 | 6380 | 1 | 8815 | 0.15 | 610 | 土耳其：轧0.15（0.15-0.155）米数控制在8700-8800米不低于8650米不高于8850米 |  | 20100023 | 轧硬 | 0.4*610-SPCC | 30210011 | 光亮卷 | 0.15-SPCC |  | 30 | MO002339 | MO002339-011 | GLJ003 | 光亮卷前处理 模板 | 6385 | 2024-08-05 | 2024-08-05 | 3 | 2024-08-10 07:02:53 | 2024-08-10 08:03:38 | 江苏九天光电科技有限公司 | 279984 | 蒋涛 |  |  | 0.4 | 3400 | 610 | 1 | JG9124080025 |  |  |  | 否 | 否 |  | 11
最终冷轧 | JG9124080037 | JG9124080037 | 九天700轧机 | 合格 | 合格品 | 乙 | 蒋涛 | 6390 | 6390 | 1 | 8810 | 0.15 | 610 | 土耳其：轧0.15（0.15-0.155）米数控制在8700-8800米不低于8650米不高于8850米 |  | 20100023 | 轧硬 | 0.4*610-SPCC | 30210011 | 光亮卷 | 0.15-SPCC |  | 30 | MO002339 | MO002339-005 | GLJ003 | 光亮卷前处理 模板 | 6395 | 2024-08-05 | 2024-08-05 | 3 | 2024-08-10 05:30:46 | 2024-08-10 06:29:50 | 江苏九天光电科技有限公司 | 279978 | 蒋涛 |  |  | 0.4 | 3410 | 610 | 1 | JG9124080037 |  |  |  | 否 | 否 |  | 5
最终冷轧 | JG9124080073 | JG9124080073 | 九天700轧机 | 合格 | 合格品 | 乙 | 蒋涛 | 6410 | 6410 | 1 | 8820 | 0.15 | 610 | 轧0.15（0.15-0.155）米数控制在8700-8800米不高于8800米 |  | 20100023 | 轧硬 | 0.4*610-SPCC | 30210011 | 光亮卷 | 0.15-SPCC |  | 30 | MO002346 | MO002346-002 | GLJ003 | 光亮卷前处理 模板 | 6410 | 2024-08-05 | 2024-08-05 | 3 | 2024-08-10 04:09:21 | 2024-08-10 04:54:52 | 江苏九天光电科技有限公司 | 280196 | 蒋涛 |  |  | 0.4 | 3410 | 610 | 1 | JG9124080073 |  |  |  | 否 | 否 |  | 2
最终冷轧 | JG1224070481 | JG1224070481 | 九天700轧机 | 合格 | 合格品 | 乙 | 蒋涛 | 5310 | 5310 | 1 | 7615 | 0.15 | 610 | 轧0.15 7-7.1吨卷按0.15上公差轧制，厚度0.15-0.155，米数控制在9500-9600米；6.6-6.7吨卷按0.15轧制0.145-0.15）米数控制在9450-9550米不低于9450米；5.3吨卷公差控制在0.148-0.153米数控制在7100-7200米，按米数轧制，厚度微调 |  | 20100023 | 轧硬 | 0.4*610-SPCC | 30210011 | 光亮卷 | 0.15-SPCC |  | 30 | MO002033 | MO002033-001 | GLJ003 | 光亮卷前处理 模板 | 5310 | 2024-07-25 | 2024-07-25 | 3 | 2024-08-10 01:50:34 | 2024-08-10 01:51:29 | 江苏九天光电科技有限公司 | 258831 | 蒋涛 |  |  | 0.4 | 2820 | 610 | 1 | JG1224070481 |  |  |  | 否 | 否 |  | 1
最终冷轧 | JG1224070628 | JG1224070628 | 九天700轧机 | 合格 | 合格品 | 乙 | 蒋涛 | 4914 | 4914 | 1 | 7050 | 0.15 | 610 | 轧0.15（0.145-0.15）4.9吨卷轧制米数7050-7150米不低于7050米；7.3吨卷轧制米数10400-10500米不低于10400米不高于10500米，6.6吨卷轧制米数9450-9550米不低于9450米不高于9550米 |  | 20100023 | 轧硬 | 0.4*610-SPCC | 30210011 | 光亮卷 | 0.15-SPCC |  | 30 | MO002185 | MO002185-002 | GLJ003 | 光亮卷前处理 模板 | 4915 | 2024-07-29 | 2024-07-29 | 3 | 2024-08-09 23:26:22 | 2024-08-09 23:30:56 | 江苏九天光电科技有限公司 | 267908 | 蒋涛 |  |  | 0.4 | 2610 | 610 | 1 | JG1224070628 |  |  |  | 否 | 否 |  | 2
最终冷轧 | JG9124080033 | JG9124080033 | 九天700轧机 | 合格 | 合格品 | 甲 | 李新峰 | 6384 | 6384 | 1 | 8800 | 0.15 | 610 | 土耳其：轧0.15（0.15-0.155）米数控制在8700-8800米不低于8650米不高于8850米 |  | 20100023 | 轧硬 | 0.4*610-SPCC | 30210011 | 光亮卷 | 0.15-SPCC |  | 30 | MO002339 | MO002339-009 | GLJ003 | 光亮卷前处理 模板 | 6385 | 2024-08-05 | 2024-08-05 | 3 | 2024-08-09 18:46:54 | 2024-08-09 18:47:18 | 江苏九天光电科技有限公司 | 279982 | 李新峰 |  |  | 0.4 | 3410 | 610 | 1 | JG9124080033 |  |  |  | 否 | 否 |  | 9
最终冷轧 | JG9124080041 | JG9124080041 | 九天700轧机 | 合格 | 合格品 | 甲 | 杨永华 | 6414 | 6414 | 1 | 8835 | 0.15 | 610 | 土耳其：轧0.15（0.15-0.155）米数控制在8700-8800米不低于8650米不高于8850米 |  | 20100023 | 轧硬 | 0.4*610-SPCC | 30210011 | 光亮卷 | 0.15-SPCC |  | 30 | MO002339 | MO002339-008 | GLJ003 | 光亮卷前处理 模板 | 6415 | 2024-08-05 | 2024-08-05 | 3 | 2024-08-09 17:14:24 | 2024-08-09 17:14:56 | 江苏九天光电科技有限公司 | 279981 | 杨永华 |  |  | 0.4 | 3410 | 610 | 1 | JG9124080041 |  |  |  | 否 | 否 |  | 8
最终冷轧 | JG9124080065 | JG9124080065 | 九天700轧机 | 合格 | 合格品 | 甲 | 李新峰 | 6390 | 6390 | 1 | 8780 | 0.15 | 610 | 土耳其：轧0.15（0.15-0.155）米数控制在8700-8800米不低于8650米不高于8850米 |  | 20100023 | 轧硬 | 0.4*610-SPCC | 30210011 | 光亮卷 | 0.15-SPCC |  | 30 | MO002339 | MO002339-006 | GLJ003 | 光亮卷前处理 模板 | 6390 | 2024-08-05 | 2024-08-05 | 3 | 2024-08-09 15:41:15 | 2024-08-09 15:41:44 | 江苏九天光电科技有限公司 | 279979 | 李新峰 |  |  | 0.4 | 3400 | 610 | 1 | JG9124080065 |  |  |  | 否 | 否 |  | 6
最终冷轧 | JG9124080029 | JG9124080029 | 九天700轧机 | 合格 | 合格品 | 甲 | 杨永华 | 6410 | 6410 | 1 | 8875 | 0.15 | 610 | 土耳其：轧0.15（0.15-0.155）米数控制在8700-8800米不低于8650米不高于8850米 |  | 20100023 | 轧硬 | 0.4*610-SPCC | 30210011 | 光亮卷 | 0.15-SPCC |  | 30 | MO002339 | MO002339-010 | GLJ003 | 光亮卷前处理 模板 | 6415 | 2024-08-05 | 2024-08-05 | 3 | 2024-08-09 14:06:00 | 2024-08-09 14:06:43 | 江苏九天光电科技有限公司 | 279983 | 杨永华 |  |  | 0.4 | 3410 | 610 | 1 | JG9124080029 |  |  |  | 否 | 否 |  | 10
最终冷轧 | JG1224070488 | JG1224070488 | 九天700轧机 | 合格 | 合格品 | 甲 | 李新峰 | 6870 | 6870 | 1 | 9610 | 0.15 | 610 | 轧0.15（0.148-0.153）5.2吨卷轧制米数7100-7200米；6.85吨轧制米数9500-9600米，不低于9500 米，不高于9600米 |  | 20100023 | 轧硬 | 0.4*610-SPCC | 30210011 | 光亮卷 | 0.15-SPCC |  | 30 | MO002184 | MO002184-008 | GLJ003 | 光亮卷前处理 模板 | 6875 | 2024-07-29 | 2024-07-29 | 3 | 2024-08-09 12:32:14 | 2024-08-09 12:32:45 | 江苏九天光电科技有限公司 | 267715 | 李新峰 |  |  | 0.4 | 3665 | 610 | 1 | JG1224070488 |  |  |  | 否 | 否 |  | 8
最终冷轧 | JG91240700191 | JG9124070019 | 九天700轧机 | 合格 | 合格品 | 甲 | 杨永华 | 4310 | 4310 | 1 | 8975 | 0.1 | 630 | 轧0.1(0.095-0.101) 4.3吨卷轧制米数8800-8900米；6.3吨卷轧制米数12800-12900米不低于12800米 |  | 20100025 | 轧硬 | 0.4*630-SPCC | 30210015 | 光亮卷 | 0.1-SPCC |  | 30 | MO002305 | MO002305-006-01 | GLJ003 | 光亮卷前处理 模板 | 10190 | 2024-08-03 | 2024-08-03 | 3 | 2024-08-09 10:50:24 | 2024-08-09 10:51:04 | 江苏九天光电科技有限公司 | 277236 | 杨永华 |  |  | 0.4 | 2230 | 630 | 1 | JG91240700191 | 脱脂第一包分4300KG |  |  |  |  | 8775 | 6
最终冷轧 | JG91240700351 | JG9124070035 | 九天700轧机 | 合格 | 合格品 | 乙 | 周朋 | 4304 | 4304 | 1 | 9050 | 0.1 | 630 | 轧0.1(0.095-0.101) 4.3吨卷轧制米数8800-8900米；6.3吨卷轧制米数12800-12900米不低于12800米 |  | 20100025 | 轧硬 | 0.4*630-SPCC | 30210015 | 光亮卷 | 0.1-SPCC |  | 30 | MO002305 | MO002305-013-01 | GLJ003 | 光亮卷前处理 模板 | 10705 | 2024-08-03 | 2024-08-03 | 3 | 2024-08-09 07:49:34 | 2024-08-09 08:01:32 | 江苏九天光电科技有限公司 | 277243 | 周朋 |  |  | 0.4 | 2230 | 630 | 1 | JG91240700351 | 脱脂第一包分4300KG | [5 empty] | 13
最终冷轧 | JG91240700111 | JG9124070011 | 九天700轧机 | 合格 | 合格品 | 乙 | 周朋 | 4310 | 4260 | 0.9884 | 8890 | 0.1 | 630 | 轧0.1(0.095-0.101) 4.3吨卷轧制米数8800-8900米；6.3吨卷轧制米数12800-12900米不低于12800米 |  | 20100025 | 轧硬 | 0.4*630-SPCC | 30210015 | 光亮卷 | 0.1-SPCC |  | 30 | MO002305 | MO002305-002-01 | GLJ003 | 光亮卷前处理 模板 | 10660 | 2024-08-03 | 2024-08-03 | 3 | 2024-08-09 06:45:35 | 2024-08-09 06:45:57 | 江苏九天光电科技有限公司 | 277232 | 周朋 |  |  | 0.4 | 2230 | 630 | 1 | JG91240700111 | 脱脂第一包分4300KG | [5 empty] | 2
最终冷轧 | JG91240700251 | JG9124070025 | 九天700轧机 | 合格 | 合格品 | 乙 | 周朋 | 4300 | 4300 | 1 | 9030 | 0.1 | 630 | 轧0.1(0.095-0.101) 4.3吨卷轧制米数8800-8900米；6.3吨卷轧制米数12800-12900米不低于12800米 |  | 20100025 | 轧硬 | 0.4*630-SPCC | 30210015 | 光亮卷 | 0.1-SPCC |  | 30 | MO002305 | MO002305-009-01 | GLJ003 | 光亮卷前处理 模板 | 10600 | 2024-08-03 | 2024-08-03 | 3 | 2024-08-09 06:45:03 | 2024-08-09 06:45:20 | 江苏九天光电科技有限公司 | 277239 | 周朋 |  |  | 0.4 | 2230 | 630 | 1 | JG91240700251 | 脱脂第一包分4300KG | [5 empty] | 9
最终冷轧 | JG91240700091 | JG9124070009 | 九天700轧机 | 合格 | 合格品 | 乙 | 蒋涛 | 4310 | 4310 | 1 | 8970 | 0.1 | 630 | 轧0.1(0.095-0.101) 4.3吨卷轧制米数8800-8900米；6.3吨卷轧制米数12800-12900米不低于12800米 |  | 20100025 | 轧硬 | 0.4*630-SPCC | 30210015 | 光亮卷 | 0.1-SPCC |  | 30 | MO002305 | MO002305-001-01 | GLJ003 | 光亮卷前处理 模板 | 10635 | 2024-08-03 | 2024-08-03 | 3 | 2024-08-09 06:44:27 | 2024-08-09 06:44:42 | 江苏九天光电科技有限公司 | 277231 | 蒋涛 |  |  | 0.4 | 2230 | 630 | 1 | JG91240700091 | 脱脂第一包分4300KG |  |  |  |  | 11587 | 1
最终冷轧 | JG91240700371 | JG9124070037 | 九天700轧机 | 合格 | 合格品 | 乙 | 蒋涛 | 4300 | 4300 | 1 | 9030 | 0.1 | 630 | 轧0.1(0.095-0.101) 4.3吨卷轧制米数8800-8900米；6.3吨卷轧制米数12800-12900米不低于12800米 |  | 20100025 | 轧硬 | 0.4*630-SPCC | 30210015 | 光亮卷 | 0.1-SPCC |  | 30 | MO002305 | MO002305-015-01 | GLJ003 | 光亮卷前处理 模板 | 10690 | 2024-08-03 | 2024-08-03 | 3 | 2024-08-09 06:43:55 | 2024-08-09 06:44:14 | 江苏九天光电科技有限公司 | 277245 | 蒋涛 |  |  | 0.4 | 2230 | 630 | 1 | JG91240700371 | 脱脂第一包分4300KG | [5 empty] | 15
最终冷轧 | JG91240700311 | JG9124070031 | 九天700轧机 | 合格 | 合格品 | 乙 | 蒋涛 | 4310 | 4310 | 1 | 9000 | 0.1 | 630 | 轧0.1(0.095-0.101) 4.3吨卷轧制米数8800-8900米；6.3吨卷轧制米数12800-12900米不低于12800米 |  | 20100025 | 轧硬 | 0.4*630-SPCC | 30210015 | 光亮卷 | 0.1-SPCC |  | 30 | MO002305 | MO002305-012-01 | GLJ003 | 光亮卷前处理 模板 | 10740 | 2024-08-03 | 2024-08-03 | 3 | 2024-08-09 06:43:24 | 2024-08-09 06:43:40 | 江苏九天光电科技有限公司 | 277242 | 蒋涛 |  |  | 0.4 | 2230 | 630 | 1 | JG91240700311 | 脱脂第一包分4300KG |  |  |  |  | 8569 | 12