## sheet1
工序名称 | 新卷号 | 批号 | 机组名称 | 工序状态 | 检验结果 | 班组 | 参与人 | 来料重量 | 出料重量 | 成材率 | 出料长度 | 出料厚度 | 出料宽度 | 工序要求 | 备注 | 来料编码 | 来料名称 | 来料规格 | 产品编码 | 产品名称 | 产品规格 | 膜名称 | 排序 | 主计划号 | 子计划号 | 工序流程编码 | 工序流程名称 | 工单需求 | 计划开始时间 | 计划结束时间 | 工单状态 | 开始时间 | 产出时间 | 组织名称 | 卷号ID | 操作工人 | 报工人 | 检验 | 来料厚度 | 来料长度 | 来料宽度 | 是否分卷 | 原卷号 | 工单要求 | 是否成品 | 不良现象 | 是否入库 | 入库审核 | 生产工时 | 工单行号
镍钝化 | DL002407003416 | DL00240700341 | 东方镍钝化750 | 待判定 | 5 | 甲 | 王贺阳 | 350 | 350 | 1 | 620 | 0.12 | 610 | 泰德通：750镍钝化工段镀镍，HV100-120,镀层≥1.2μM，纸管芯 ,整卷发货 |  | 20600023 | 镍钝化卷半成品 | 0.12-SPCC | 31310005 | 镍钝化卷 | 0.12-SPCC |  | 10 | MO002455 | MO002455-004-06 | NDH001 | 镍钝化模板 | 6000 | 2024-08-08 | 2024-08-15 | 3 | 2024-08-11 09:51:02 | 2024-08-11 22:39:47 | 江苏东方九天新能源材料有限公司 |  | 王贺阳 |  | 1 | 0.12 | 620 | 610 | 1 | DL002407003416 | 泰德通(0.12*610)双面镀镍，镀层厚度≥1.2um，HV90-110；卷重≤1.5吨 | 1 | 因2*纠偏故障报废 |  |  | 1075 | 4
镍钝化 | DL002407003415 | DL00240700341 | 东方镍钝化750 | 合格 | 让步接收 | 乙 | 王晶晶 | 1125 | 1125 | 1 | 2000 | 0.12 | 610 | 泰德通：750镍钝化工段镀镍，HV100-120,镀层≥1.2μM，纸管芯 ,整卷发货 | 来料双氧化边 色差 线条印镀后不明显 来料板面偶有小顶伤 | 20600023 | 镍钝化卷半成品 | 0.12-SPCC | 31310005 | 镍钝化卷 | 0.12-SPCC |  | 10 | MO002455 | MO002455-004-05 | NDH001 | 镍钝化模板 | 6000 | 2024-08-08 | 2024-08-15 | 3 | 2024-08-11 09:51:02 | 2024-08-11 22:39:47 | 江苏东方九天新能源材料有限公司 |  | 王贺阳 |  | 1 | 0.12 | 2000 | 610 | 1 | DL002407003415 | 泰德通(0.12*610)双面镀镍，镀层厚度≥1.2um，HV90-110；卷重≤1.5吨 | 1 | 来料双氧化边 色差 线条印镀后不明显 来料板面偶有小顶伤 | 是 | 是 | 1075 | 4
镍钝化 | DL002407003414 | DL00240700341 | 东方镍钝化750 | 合格 | 让步接收 | 甲 | 王贺阳 | 1179 | 1179 | 1 | 2100 | 0.12 | 610 | 泰德通：750镍钝化工段镀镍，HV100-120,镀层≥1.2μM，纸管芯 ,整卷发货 | 来料双氧化边 色差 线条印镀后不明显 来料板面偶有小顶伤 | 20600023 | 镍钝化卷半成品 | 0.12-SPCC | 31310005 | 镍钝化卷 | 0.12-SPCC |  | 10 | MO002455 | MO002455-004-04 | NDH001 | 镍钝化模板 | 6000 | 2024-08-08 | 2024-08-15 | 3 | 2024-08-11 09:51:02 | 2024-08-11 22:39:47 | 江苏东方九天新能源材料有限公司 |  | 王贺阳 |  | 1 | 0.12 | 2100 | 610 | 1 | DL002407003414 | 泰德通(0.12*610)双面镀镍，镀层厚度≥1.2um，HV90-110；卷重≤1.5吨 | 1 | 来料双氧化边 色差 线条印镀后不明显 来料板面偶有小顶伤 | 是 | 是 | 1075 | 4
镍钝化 | DL002407003413 | DL00240700341 | 东方镍钝化750 | 合格 | 让步接收 | 甲 | 王贺阳 | 959 | 959 | 1 | 1710 | 0.12 | 610 | 泰德通：750镍钝化工段镀镍，HV100-120,镀层≥1.2μM，纸管芯 ,整卷发货 | 来料双氧化边 色差 线条印镀后不明显 来料板面偶有小顶伤 | 20600023 | 镍钝化卷半成品 | 0.12-SPCC | 31310005 | 镍钝化卷 | 0.12-SPCC |  | 10 | MO002455 | MO002455-004-03 | NDH001 | 镍钝化模板 | 6000 | 2024-08-08 | 2024-08-15 | 3 | 2024-08-11 09:51:02 | 2024-08-11 22:39:47 | 江苏东方九天新能源材料有限公司 |  | 王贺阳 |  | 1 | 0.12 | 1710 | 610 | 1 | DL002407003413 | 泰德通(0.12*610)双面镀镍，镀层厚度≥1.2um，HV90-110；卷重≤1.5吨 | 1 | 来料双氧化边 色差 线条印镀后不明显 来料板面偶有小顶伤 | 是 | 是 | 1075 | 4
镍钝化 | DL002407003412 | DL00240700341 | 东方镍钝化750 | 合格 | 让步接收 | 甲 | 王贺阳 | 1235 | 1235 | 1 | 2200 | 0.12 | 610 | 泰德通：750镍钝化工段镀镍，HV100-120,镀层≥1.2μM，纸管芯 ,整卷发货 | 来料双氧化边 色差 线条印镀后不明显 来料板面偶有小顶伤 | 20600023 | 镍钝化卷半成品 | 0.12-SPCC | 31310005 | 镍钝化卷 | 0.12-SPCC |  | 10 | MO002455 | MO002455-004-02 | NDH001 | 镍钝化模板 | 6000 | 2024-08-08 | 2024-08-15 | 3 | 2024-08-11 09:51:02 | 2024-08-11 22:39:47 | 江苏东方九天新能源材料有限公司 |  | 王贺阳 |  | 1 | 0.12 | 2200 | 610 | 1 | DL002407003412 | 泰德通(0.12*610)双面镀镍，镀层厚度≥1.2um，HV90-110；卷重≤1.5吨 | 1 | 来料双氧化边 色差 线条印镀后不明显 来料板面偶有小顶伤 | 是 | 是 | 1075 | 4
镍钝化 | DL002407003411 | DL00240700341 | 东方镍钝化750 | 合格 | 让步接收 | 甲 | 王贺阳 | 1235 | 1235 | 1 | 2200 | 0.12 | 610 | 泰德通：750镍钝化工段镀镍，HV100-120,镀层≥1.2μM，纸管芯 ,整卷发货 | 来料双氧化边 色差 线条印镀后不明显 来料板面偶有小顶伤 来料轻微皱印未发现 | 20600023 | 镍钝化卷半成品 | 0.12-SPCC | 31310005 | 镍钝化卷 | 0.12-SPCC |  | 10 | MO002455 | MO002455-004-01 | NDH001 | 镍钝化模板 | 6000 | 2024-08-08 | 2024-08-15 | 3 | 2024-08-11 09:51:02 | 2024-08-11 22:39:47 | 江苏东方九天新能源材料有限公司 |  | 王贺阳 |  | 1 | 0.12 | 2200 | 610 | 1 | DL002407003411 | 泰德通(0.12*610)双面镀镍，镀层厚度≥1.2um，HV90-110；卷重≤1.5吨 | 1 | 来料双氧化边 色差 线条印镀后不明显 来料板面偶有小顶伤 来料轻微皱印未发现 | 是 | 是 | 1075 | 4
镍钝化 | DL002407003426 | DL00240700342 | 东方镍钝化750 | 待判定 | 5 | 甲 | 王贺阳 | 301 | 301 | 1 | 540 | 0.12 | 610 | 泰德通：750镍钝化工段镀镍，HV100-120,镀层≥1.2μM，纸管芯 ,整卷发货 |  | 20600023 | 镍钝化卷半成品 | 0.12-SPCC | 31310005 | 镍钝化卷 | 0.12-SPCC |  | 10 | MO002455 | MO002455-003-06 | NDH001 | 镍钝化模板 | 5800 | 2024-08-08 | 2024-08-15 | 3 | 2024-08-11 16:21:17 | 2024-08-11 19:31:02 | 江苏东方九天新能源材料有限公司 |  | 王晶晶 |  | 1 | 0.12 | 540 | 610 | 1 | DL002407003426 | 泰德通(0.12*610)双面镀镍，镀层厚度≥1.2um，HV90-110；卷重≤1.5吨 | 1 | 【机组故障报废 2*纠偏故障报废 540m 301kg】来料顶伤重剪下200m 尾部100m顶伤重剪下 |  |  | 266 | 3
镍钝化 | DL002407003425 | DL00240700342 | 东方镍钝化750 | 合格 | 让步接收 | 甲 | 王贺阳 | 629 | 629 | 1 | 1120 | 0.12 | 610 | 泰德通：750镍钝化工段镀镍，HV100-120,镀层≥1.2μM，纸管芯 ,整卷发货 |  | 20600023 | 镍钝化卷半成品 | 0.12-SPCC | 31310005 | 镍钝化卷 | 0.12-SPCC |  | 10 | MO002455 | MO002455-003-05 | NDH001 | 镍钝化模板 | 5800 | 2024-08-08 | 2024-08-15 | 3 | 2024-08-11 16:21:17 | 2024-08-11 19:31:02 | 江苏东方九天新能源材料有限公司 |  | 王晶晶 |  | 1 | 0.12 | 1120 | 610 | 1 | DL002407003425 | 泰德通(0.12*610)双面镀镍，镀层厚度≥1.2um，HV90-110；卷重≤1.5吨 | 1 | 来料操侧边浪来料板面偶有小顶伤 | 是 | 是 | 266 | 3
镍钝化 | DL002407003424 | DL00240700342 | 东方镍钝化750 | 合格 | 让步接收 | 甲 | 王贺阳 | 1179 | 1179 | 1 | 2100 | 0.12 | 610 | 泰德通：750镍钝化工段镀镍，HV100-120,镀层≥1.2μM，纸管芯 ,整卷发货 | D单边浪(来料操侧边浪) | 20600023 | 镍钝化卷半成品 | 0.12-SPCC | 31310005 | 镍钝化卷 | 0.12-SPCC |  | 10 | MO002455 | MO002455-003-04 | NDH001 | 镍钝化模板 | 5800 | 2024-08-08 | 2024-08-15 | 3 | 2024-08-11 16:21:17 | 2024-08-11 19:31:02 | 江苏东方九天新能源材料有限公司 |  | 王晶晶 |  | 1 | 0.12 | 2100 | 610 | 1 | DL002407003424 | 泰德通(0.12*610)双面镀镍，镀层厚度≥1.2um，HV90-110；卷重≤1.5吨 | 1 | D单边浪(来料操侧边浪来料板面偶有小顶伤 | 是 | 是 | 266 | 3
镍钝化 | DL002407003423 | DL00240700342 | 东方镍钝化750 | 合格 | 合格品 | 乙 | 王晶晶 | 1137 | 1137 | 1 | 2030 | 0.12 | 610 | 泰德通：750镍钝化工段镀镍，HV100-120,镀层≥1.2μM，纸管芯 ,整卷发货 | D单边浪(来料操侧边浪) | 20600023 | 镍钝化卷半成品 | 0.12-SPCC | 31310005 | 镍钝化卷 | 0.12-SPCC |  | 10 | MO002455 | MO002455-003-03 | NDH001 | 镍钝化模板 | 5800 | 2024-08-08 | 2024-08-15 | 3 | 2024-08-11 16:21:17 | 2024-08-11 19:31:02 | 江苏东方九天新能源材料有限公司 |  | 王晶晶 |  | 1 | 0.12 | 2030 | 610 | 1 | DL002407003423 | 泰德通(0.12*610)双面镀镍，镀层厚度≥1.2um，HV90-110；卷重≤1.5吨 | 1 | D单边浪(来料操侧边浪)来料板面偶有小顶伤 | 是 | 是 | 266 | 3
镍钝化 | DL002407003422 | DL00240700342 | 东方镍钝化750 | 合格 | 让步接收 | 乙 | 王晶晶 | 1203 | 1203 | 1 | 2140 | 0.12 | 610 | 泰德通：750镍钝化工段镀镍，HV100-120,镀层≥1.2μM，纸管芯 ,整卷发货 | D单边浪(来料操侧边浪来料尾100米A面中间1白斑) | 20600023 | 镍钝化卷半成品 | 0.12-SPCC | 31310005 | 镍钝化卷 | 0.12-SPCC |  | 10 | MO002455 | MO002455-003-02 | NDH001 | 镍钝化模板 | 5800 | 2024-08-08 | 2024-08-15 | 3 | 2024-08-11 16:21:17 | 2024-08-11 19:31:02 | 江苏东方九天新能源材料有限公司 |  | 王晶晶 |  | 1 | 0.12 | 2140 | 610 | 1 | DL002407003422 | 泰德通(0.12*610)双面镀镍，镀层厚度≥1.2um，HV90-110；卷重≤1.5吨 | 1 | D单边浪(来料操侧边浪来料尾100米A面中间1白斑) | 是 | 是 | 266 | 3
镍钝化 | DL002407003421 | DL00240700342 | 东方镍钝化750 | 合格 | 让步接收 | 乙 | 王晶晶 | 1201 | 1201 | 1 | 2140 | 0.12 | 610 | 泰德通：750镍钝化工段镀镍，HV100-120,镀层≥1.2μM，纸管芯 ,整卷发货 | D单边浪(来料操侧边浪来料内50米操边10厘米处顶伤印) | 20600023 | 镍钝化卷半成品 | 0.12-SPCC | 31310005 | 镍钝化卷 | 0.12-SPCC |  | 10 | MO002455 | MO002455-003-01 | NDH001 | 镍钝化模板 | 5800 | 2024-08-08 | 2024-08-15 | 3 | 2024-08-11 16:21:17 | 2024-08-11 19:31:02 | 江苏东方九天新能源材料有限公司 |  | 王晶晶 |  | 1 | 0.12 | 2140 | 610 | 1 | DL002407003421 | 泰德通(0.12*610)双面镀镍，镀层厚度≥1.2um，HV90-110；卷重≤1.5吨 | 1 | D单边浪(来料操侧边浪来料内50米操边10厘米处顶伤印) | 是 | 是 | 266 | 3
镍钝化 | DL002407003326 | DL00240700332 | 东方镍钝化750 | 合格 | 让步接收 | 乙 | 王晶晶 | 1293 | 1293 | 1 | 2260 | 0.12 | 610 | 泰德通：750镍钝化工段镀镍，HV100-120,镀层≥1.2μM，纸管芯 ,整卷发货 | X线条印(来料板面线条印，细划伤印，镀后不明显) | 20600023 | 镍钝化卷半成品 | 0.12-SPCC | 31310005 | 镍钝化卷 | 0.12-SPCC |  | 10 | MO002455 | MO002455-002-06 | NDH001 | 镍钝化模板 | 5900 | 2024-08-08 | 2024-08-15 | 5 | 2024-08-10 20:36:22 | 2024-08-11 04:25:04 | 江苏东方九天新能源材料有限公司 |  | 王晶晶 |  | 1 | 0.12 | 2260 | 610 | 1 | DL002407003326 | 泰德通(0.12*610)双面镀镍，镀层厚度≥1.2um，HV90-110；卷重≤1.5吨 | 1 | X线条印(来料板面线条印，细划伤印，镀后不明显) | 是 | 是 | 547 | 2
镍钝化 | DL002407003325 | DL00240700332 | 东方镍钝化750 | 合格 | 让步接收 | 乙 | 王晶晶 | 1113 | 1113 | 1 | 1950 | 0.12 | 610 | 泰德通：750镍钝化工段镀镍，HV100-120,镀层≥1.2μM，纸管芯 ,整卷发货 | X线条印()X线条印(来料板面线条印，细划伤印，镀后不明显) | 20600023 | 镍钝化卷半成品 | 0.12-SPCC | 31310005 | 镍钝化卷 | 0.12-SPCC |  | 10 | MO002455 | MO002455-002-05 | NDH001 | 镍钝化模板 | 5900 | 2024-08-08 | 2024-08-15 | 5 | 2024-08-10 20:36:22 | 2024-08-11 04:25:04 | 江苏东方九天新能源材料有限公司 |  | 王晶晶 |  | 1 | 0.12 | 1950 | 610 | 1 | DL002407003325 | 泰德通(0.12*610)双面镀镍，镀层厚度≥1.2um，HV90-110；卷重≤1.5吨 | 1 | X线条印(来料板面线条印，细划伤印，镀后不明显) | 是 | 是 | 547 | 2
镍钝化 | DL002407003324 | DL00240700332 | 东方镍钝化750 | 合格 | 让步接收 | 乙 | 王晶晶 | 1113 | 1113 | 1 | 1950 | 0.12 | 610 | 泰德通：750镍钝化工段镀镍，HV100-120,镀层≥1.2μM，纸管芯 ,整卷发货 | X线条印(来料板面线条印，细划伤印，镀后不明显) | 20600023 | 镍钝化卷半成品 | 0.12-SPCC | 31310005 | 镍钝化卷 | 0.12-SPCC |  | 10 | MO002455 | MO002455-002-04 | NDH001 | 镍钝化模板 | 5900 | 2024-08-08 | 2024-08-15 | 5 | 2024-08-10 20:36:22 | 2024-08-11 04:25:04 | 江苏东方九天新能源材料有限公司 |  | 王晶晶 |  | 1 | 0.12 | 1950 | 610 | 1 | DL002407003324 | 泰德通(0.12*610)双面镀镍，镀层厚度≥1.2um，HV90-110；卷重≤1.5吨 | 1 | X线条印(来料板面线条印，细划伤印，镀后不明显) | 是 | 是 | 547 | 2
镍钝化 | DL002407003323 | DL00240700332 | 东方镍钝化750 | 合格 | 让步接收 | 乙 | 王晶晶 | 1113 | 1113 | 1 | 1950 | 0.12 | 610 | 泰德通：750镍钝化工段镀镍，HV100-120,镀层≥1.2μM，纸管芯 ,整卷发货 | X线条印(来料板面线条印，细划伤印，镀后不明显) | 20600023 | 镍钝化卷半成品 | 0.12-SPCC | 31310005 | 镍钝化卷 | 0.12-SPCC |  | 10 | MO002455 | MO002455-002-03 | NDH001 | 镍钝化模板 | 5900 | 2024-08-08 | 2024-08-15 | 5 | 2024-08-10 20:36:22 | 2024-08-11 04:25:04 | 江苏东方九天新能源材料有限公司 |  | 王晶晶 |  | 1 | 0.12 | 1950 | 610 | 1 | DL002407003323 | 泰德通(0.12*610)双面镀镍，镀层厚度≥1.2um，HV90-110；卷重≤1.5吨 | 1 | X线条印(来料板面线条印，细划伤印，镀后不明显) | 是 | 是 | 547 | 2
镍钝化 | DL002407003322 | DL00240700332 | 东方镍钝化750 | 合格 | 让步接收 | 乙 | 王晶晶 | 1113 | 1113 | 1 | 1950 | 0.12 | 610 | 泰德通：750镍钝化工段镀镍，HV100-120,镀层≥1.2μM，纸管芯 ,整卷发货 | X线条印(来料板面线条印，细划伤印，镀后不明显) | 20600023 | 镍钝化卷半成品 | 0.12-SPCC | 31310005 | 镍钝化卷 | 0.12-SPCC |  | 10 | MO002455 | MO002455-002-02 | NDH001 | 镍钝化模板 | 5900 | 2024-08-08 | 2024-08-15 | 5 | 2024-08-10 20:36:22 | 2024-08-11 04:25:04 | 江苏东方九天新能源材料有限公司 |  | 王晶晶 |  | 1 | 0.12 | 1950 | 610 | 1 | DL002407003322 | 泰德通(0.12*610)双面镀镍，镀层厚度≥1.2um，HV90-110；卷重≤1.5吨 | 1 | X线条印(来料板面线条印，细划伤印，镀后不明显) | 是 | 是 | 547 | 2
镍钝化 | DL002407003321 | DL00240700332 | 东方镍钝化750 | 其他入库 | 报废品 | 乙 | 王晶晶 | 262 | 262 | 1 | 460 | 0.12 | 610 | 泰德通：750镍钝化工段镀镍，HV100-120,镀层≥1.2μM，纸管芯 ,整卷发货 | K孔洞(来料孔洞，顶伤重。报废460米),D顶伤() |  |  |  | 31310005 | 镍钝化卷 | 0.12-SPCC |  | 10 | MO002455 | MO002455-002-01 | NDH001 | 镍钝化模板 | 5900 | 2024-08-08 | 2024-08-15 | 5 | 2024-08-10 20:36:22 | 2024-08-11 04:25:04 | 江苏东方九天新能源材料有限公司 |  | 王晶晶 |  | 1 | 0.12 | 460 | 610 | 1 | DL002407003321 | 泰德通(0.12*610)双面镀镍，镀层厚度≥1.2um，HV90-110；卷重≤1.5吨 | 1 | K孔洞(来料孔洞，顶伤重。报废460米),D顶伤() | 是 | 是 | 547 | 2
镍钝化 | DL0024055109-212 | DL0024055109-212 | 东方镍钝化750 | 待判定 |  | 甲 | 王贺阳 | 930 | 897 | 0.9645 | 1610 | 0.12 | 590 | 泰德通：750镍钝化工段镀镍，HV100-120,镀层≥1.2μM，纸管芯 ,整卷发货 | N粘钢折印(来料双氧化边 色差 来料操侧8cm小顶伤 板面偶有小顶伤来料板面线条印镀后不明显Q缺口(来料操侧3-5cm粘钢折印 粘钢折印处0.5cm偶有缺口) |  |  |  | 31310005 | 镍钝化卷 | 0.12-SPCC |  | 10 | MO002458 | MO002458-001 | NDH001 | 镍钝化模板 | 930 | 2024-08-08 | 2024-08-15 | 3 | 2024-08-10 12:28:49 | 2024-08-10 13:24:08 | 江苏东方九天新能源材料有限公司 | 283695 | 王贺阳 |  |  | 0.12 | 0 | 590 | 1 | DL0024055109-212 | 泰德通(0.12*590)双面镀镍，镀层厚度≥1.2um，HV90-110；卷重≤1.5吨 | 1 | N粘钢折印(来料双氧化边 色差 来料操侧8cm小顶伤 板面偶有小顶伤来料板面线条印镀后不明显Q缺口(来料操侧3-5cm粘钢折印 粘钢折印处0.5cm偶有缺口) | 否 | 否 |  | 1
镍钝化 | DL002407004123 | DL00240700412 | 东方镍钝化750 | 合格 | 合格品 | 甲 | 王贺阳 | 1902 | 1902 | 1 | 1610 | 0.254 | 590 | 海金杜门：750镍钝化工段镀镍，镍层要求A＞1.9μm，B＞0.38μm，上铁管芯，转东方退火工段 |  | 20600002 | 镍钝化卷半成品 | 0.254-SPCC | 31310013 | 镍钝化卷 | 0.254-SPCC |  | 10 | MO002503 | MO002503-003-03 | NDH001 | 镍钝化模板 | 5680 | 2024-08-09 | 2024-08-10 | 3 | 2024-08-10 07:02:14 | 2024-08-10 11:33:04 | 江苏东方九天新能源材料有限公司 |  | 王晶晶 |  | 1 | 0.254 | 1610 | 590 | 1 | DL002407004123 | 海金杜门(0.254*590)厚度±0.01，HV90-110,粗糙度0.075-0.5，镍层厚度≥1.9μM/0.38μM，东方退火 |  | Y氧化边(来料双边氧化色差板面偶有挫划伤)来料板面横辊印 来料尾20m顶伤划伤挫伤重停机印 【改善边部粘钢实验，收卷错边由原来9层1mm 改为10层1.2mm】 |  |  |  | 3
镍钝化 | DL002407004122 | DL00240700412 | 东方镍钝化750 | 合格 | 合格品 | 甲 | 王贺阳 | 1906 | 1906 | 1 | 1610 | 0.254 | 590 | 海金杜门：750镍钝化工段镀镍，镍层要求A＞1.9μm，B＞0.38μm，上铁管芯，转东方退火工段 | Y氧化边(来料双边氧化色差板面偶有挫划伤) | 20600002 | 镍钝化卷半成品 | 0.254-SPCC | 31310013 | 镍钝化卷 | 0.254-SPCC |  | 10 | MO002503 | MO002503-003-02 | NDH001 | 镍钝化模板 | 5680 | 2024-08-09 | 2024-08-10 | 3 | 2024-08-10 07:02:14 | 2024-08-10 11:33:04 | 江苏东方九天新能源材料有限公司 |  | 王晶晶 |  | 1 | 0.254 | 1610 | 590 | 1 | DL002407004122 | 海金杜门(0.254*590)厚度±0.01，HV90-110,粗糙度0.075-0.5，镍层厚度≥1.9μM/0.38μM，东方退火 |  | Y氧化边(来料双边氧化色差板面偶有挫划伤)来料板面横辊印 |  |  |  | 3
镍钝化 | DL002407004121 | DL00240700412 | 东方镍钝化750 | 合格 | 合格品 | 乙 | 王晶晶 | 1902 | 1902 | 1 | 1610 | 0.254 | 590 | 海金杜门：750镍钝化工段镀镍，镍层要求A＞1.9μm，B＞0.38μm，上铁管芯，转东方退火工段 | Y氧化边(来料双边氧化色差偶有挫划伤来料内20米顶伤划伤挫伤) | 20600002 | 镍钝化卷半成品 | 0.254-SPCC | 31310013 | 镍钝化卷 | 0.254-SPCC |  | 10 | MO002503 | MO002503-003-01 | NDH001 | 镍钝化模板 | 5680 | 2024-08-09 | 2024-08-10 | 3 | 2024-08-10 07:02:14 | 2024-08-10 11:33:04 | 江苏东方九天新能源材料有限公司 |  | 王晶晶 |  | 1 | 0.254 | 1610 | 590 | 1 | DL002407004121 | 海金杜门(0.254*590)厚度±0.01，HV90-110,粗糙度0.075-0.5，镍层厚度≥1.9μM/0.38μM，东方退火 |  | Y氧化边(来料双边氧化色差偶有挫划伤来料内20米顶伤划伤挫伤) 来料板面横辊印 |  |  |  | 3
镍钝化 | DL002407003713 | DL00240700371 | 东方镍钝化750 | 合格 | 合格品 | 乙 | 王晶晶 | 1888 | 1888 | 1 | 1600 | 0.254 | 590 | 海金杜门：750镍钝化工段镀镍，镍层要求A＞1.9μm，B＞0.38μm，上铁管芯，转东方退火工段 | Y氧化边(来料双边氧化色差，来料板面线条印，横辊印，偶有擦划伤，镀后不明显。来料尾20米顶伤划伤挫伤.) | 20600002 | 镍钝化卷半成品 | 0.254-SPCC | 31310013 | 镍钝化卷 | 0.254-SPCC |  | 10 | MO002503 | MO002503-001-03 | NDH001 | 镍钝化模板 | 5510 | 2024-08-09 | 2024-08-10 | 3 | 2024-08-10 02:51:25 | 2024-08-10 07:02:03 | 江苏东方九天新能源材料有限公司 |  | 王晶晶 |  | 1 | 0.254 | 1600 | 590 | 1 | DL002407003713 | 海金杜门(0.254*590)厚度±0.01，HV90-110,粗糙度0.075-0.5，镍层厚度≥1.9μM/0.38μM，东方退火 |  | Y氧化边(来料双边氧化色差，来料板面线条印，横辊印，偶有擦划伤，镀后不明显。来料尾20米顶伤划伤挫伤.) |  |  | 2967 | 1
镍钝化 | DL002407003712 | DL00240700371 | 东方镍钝化750 | 合格 | 合格品 | 乙 | 王晶晶 | 1836 | 1836 | 1 | 1560 | 0.254 | 590 | 海金杜门：750镍钝化工段镀镍，镍层要求A＞1.9μm，B＞0.38μm，上铁管芯，转东方退火工段 | Y氧化边(来料双边氧化色差，来料板面线条印，横辊印，偶有擦划伤，镀后不明显。) | 20600002 | 镍钝化卷半成品 | 0.254-SPCC | 31310013 | 镍钝化卷 | 0.254-SPCC |  | 10 | MO002503 | MO002503-001-02 | NDH001 | 镍钝化模板 | 5510 | 2024-08-09 | 2024-08-10 | 3 | 2024-08-10 02:51:25 | 2024-08-10 07:02:03 | 江苏东方九天新能源材料有限公司 |  | 王晶晶 |  | 1 | 0.254 | 1560 | 590 | 1 | DL002407003712 | 海金杜门(0.254*590)厚度±0.01，HV90-110,粗糙度0.075-0.5，镍层厚度≥1.9μM/0.38μM，东方退火 |  | Y氧化边(来料双边氧化色差，来料板面线条印，横辊印，偶有擦划伤，镀后不明显。) |  |  | 2967 | 1
镍钝化 | DL002407003711 | DL00240700371 | 东方镍钝化750 | 合格 | 合格品 | 乙 | 王晶晶 | 1836 | 1836 | 1 | 1560 | 0.254 | 590 | 海金杜门：750镍钝化工段镀镍，镍层要求A＞1.9μm，B＞0.38μm，上铁管芯，转东方退火工段 | Y氧化边(来料双边氧化色差，来料板面线条印，横辊印，偶有擦划伤，镀后不明显。来料内20米顶伤划伤挫伤.) | 20600002 | 镍钝化卷半成品 | 0.254-SPCC | 31310013 | 镍钝化卷 | 0.254-SPCC |  | 10 | MO002503 | MO002503-001-01 | NDH001 | 镍钝化模板 | 5510 | 2024-08-09 | 2024-08-10 | 3 | 2024-08-10 02:51:25 | 2024-08-10 07:02:03 | 江苏东方九天新能源材料有限公司 |  | 王晶晶 |  | 1 | 0.254 | 1560 | 590 | 1 | DL002407003711 | 海金杜门(0.254*590)厚度±0.01，HV90-110,粗糙度0.075-0.5，镍层厚度≥1.9μM/0.38μM，东方退火 |  | Y氧化边(来料双边氧化色差，来料板面线条印，横辊印，偶有擦划伤，镀后不明显。来料内20米顶伤划伤挫伤.) |  |  | 2967 | 1
镍钝化 | DL002407004513 | DL00240700451 | 东方镍钝化750 | 合格 | 合格品 | 乙 | 王晶晶 | 1920 | 1920 | 1 | 1630 | 0.254 | 590 | 海金杜门：750镍钝化工段镀镍，镍层要求A＞1.9μm，B＞0.38μm，上铁管芯，转东方退火工段 | Y氧化边(来料双边氧化色差，来料板面线条印，横辊印，偶有擦划伤，镀后不明显。来料尾50米传边大黑斑，镀后水锈白斑。来料尾20米顶伤划伤挫伤。) | 20600002 | 镍钝化卷半成品 | 0.254-SPCC | 31310013 | 镍钝化卷 | 0.254-SPCC |  | 10 | MO002503 | MO002503-002-03 | NDH001 | 镍钝化模板 | 5780 | 2024-08-09 | 2024-08-10 | 3 | 2024-08-09 22:30:24 | 2024-08-10 02:48:08 | 江苏东方九天新能源材料有限公司 |  | 王晶晶 |  | 1 | 0.254 | 1630 | 590 | 1 | DL002407004513 | 海金杜门(0.254*590)厚度±0.01，HV90-110,粗糙度0.075-0.5，镍层厚度≥1.9μM/0.38μM，东方退火 |  | Y氧化边(来料双边氧化色差，来料板面线条印，横辊印，偶有擦划伤，镀后不明显。来料尾50米传边大黑斑，镀后水锈白斑。来料尾20米顶伤划伤挫伤。) |  |  | 3555 | 2
镍钝化 | DL002407004512 | DL00240700451 | 东方镍钝化750 | 合格 | 合格品 | 乙 | 王晶晶 | 1948 | 1948 | 1 | 1640 | 0.254 | 590 | 海金杜门：750镍钝化工段镀镍，镍层要求A＞1.9μm，B＞0.38μm，上铁管芯，转东方退火工段 | Y氧化边(来料双边氧化色差，来料板面线条印，横辊印，偶有擦划伤，镀后不明显。) | 20600002 | 镍钝化卷半成品 | 0.254-SPCC | 31310013 | 镍钝化卷 | 0.254-SPCC |  | 10 | MO002503 | MO002503-002-02 | NDH001 | 镍钝化模板 | 5780 | 2024-08-09 | 2024-08-10 | 3 | 2024-08-09 22:30:24 | 2024-08-10 02:48:08 | 江苏东方九天新能源材料有限公司 |  | 王晶晶 |  | 1 | 0.254 | 1640 | 590 | 1 | DL002407004512 | 海金杜门(0.254*590)厚度±0.01，HV90-110,粗糙度0.075-0.5，镍层厚度≥1.9μM/0.38μM，东方退火 |  | Y氧化边(来料双边氧化色差，来料板面线条印，横辊印，偶有擦划伤，镀后不明显。) |  |  | 3555 | 2
镍钝化 | DL002407004511 | DL00240700451 | 东方镍钝化750 | 合格 | 合格品 | 乙 | 王晶晶 | 1950 | 1950 | 1 | 1640 | 0.254 | 590 | 海金杜门：750镍钝化工段镀镍，镍层要求A＞1.9μm，B＞0.38μm，上铁管芯，转东方退火工段 | Y氧化边(来料双边氧化色差，来料板面线条印，横辊印，偶有擦划伤，镀后不明显。来料内30米顶伤划伤挫伤，粘钢印。) | 20600002 | 镍钝化卷半成品 | 0.254-SPCC | 31310013 | 镍钝化卷 | 0.254-SPCC |  | 10 | MO002503 | MO002503-002-01 | NDH001 | 镍钝化模板 | 5780 | 2024-08-09 | 2024-08-10 | 3 | 2024-08-09 22:30:24 | 2024-08-10 02:48:08 | 江苏东方九天新能源材料有限公司 |  | 王晶晶 |  | 1 | 0.254 | 1640 | 590 | 1 | DL002407004511 | 海金杜门(0.254*590)厚度±0.01，HV90-110,粗糙度0.075-0.5，镍层厚度≥1.9μM/0.38μM，东方退火 |  | Y氧化边(来料双边氧化色差，来料板面线条印，横辊印，偶有擦划伤，镀后不明显。来料内30米顶伤划伤挫伤，粘钢印。) |  |  | 3555 | 2
镍钝化 | DL002407001923 | DL00240700192 | 东方镍钝化750 | 合格 | 合格品 | 乙 | 王晶晶 | 1800 | 1800 | 1 | 1900 | 0.203 | 590 | 东莞海金杜门：750镍钝化工段镀镍，镍层要求A＞1.9μm，B＞1.27μm，上铁管芯，转东方退火工段 | Y氧化边(来料双边氧化色差，来料板面偶有擦划伤。来料尾20米顶伤划伤挫伤印。) | 20600001 | 镍钝化卷半成品 | 0.203-SPCC | 31310012 | 镍钝化卷 | 0.203-SPCC |  | 10 | MO002482 | MO002482-002-03 | NDH001 | 镍钝化模板 | 5250 | 2024-08-09 | 2024-08-09 | 3 | 2024-08-09 17:48:29 | 2024-08-09 22:28:14 | 江苏东方九天新能源材料有限公司 |  | 王贺阳 |  | 1 | 0.203 | 1900 | 590 | 1 | DL002407001923 | 海金杜门：（0.203*590）厚度±0.01，HV90-110,粗糙度0.075-0.5，镍层厚度≥1.9μM/1.27μM |  | Y氧化边(来料双边氧化色差，来料板面偶有擦划伤。来料尾20米顶伤划伤挫伤印。) |  |  | 3900 | 2
镍钝化 | DL002407001922 | DL00240700192 | 东方镍钝化750 | 合格 | 合格品 | 甲 | 王贺阳 | 1764 | 1764 | 1 | 1860 | 0.203 | 590 | 东莞海金杜门：750镍钝化工段镀镍，镍层要求A＞1.9μm，B＞1.27μm，上铁管芯，转东方退火工段 | Y氧化边(来料双边氧化色差，来料板面偶有擦划伤。) | 20600001 | 镍钝化卷半成品 | 0.203-SPCC | 31310012 | 镍钝化卷 | 0.203-SPCC |  | 10 | MO002482 | MO002482-002-02 | NDH001 | 镍钝化模板 | 5250 | 2024-08-09 | 2024-08-09 | 3 | 2024-08-09 17:48:29 | 2024-08-09 22:28:14 | 江苏东方九天新能源材料有限公司 |  | 王贺阳 |  | 1 | 0.203 | 1860 | 590 | 1 | DL002407001922 | 海金杜门：（0.203*590）厚度±0.01，HV90-110,粗糙度0.075-0.5，镍层厚度≥1.9μM/1.27μM |  | Y氧化边(来料双边氧化色差，来料板面偶有擦划伤。) |  |  | 3900 | 2
镍钝化 | DL002407001921 | DL00240700192 | 东方镍钝化750 | 合格 | 合格品 | 甲 | 王贺阳 | 1764 | 1764 | 1 | 1860 | 0.203 | 590 | 东莞海金杜门：750镍钝化工段镀镍，镍层要求A＞1.9μm，B＞1.27μm，上铁管芯，转东方退火工段 | Y氧化边(来料双边氧化色差，来料板面偶有擦划伤。来料内20米顶伤划伤挫伤印。) | 20600001 | 镍钝化卷半成品 | 0.203-SPCC | 31310012 | 镍钝化卷 | 0.203-SPCC |  | 10 | MO002482 | MO002482-002-01 | NDH001 | 镍钝化模板 | 5250 | 2024-08-09 | 2024-08-09 | 3 | 2024-08-09 17:48:29 | 2024-08-09 22:28:14 | 江苏东方九天新能源材料有限公司 |  | 王贺阳 |  | 1 | 0.203 | 1860 | 590 | 1 | DL002407001921 | 海金杜门：（0.203*590）厚度±0.01，HV90-110,粗糙度0.075-0.5，镍层厚度≥1.9μM/1.27μM |  | Y氧化边(来料双边氧化色差，来料板面偶有擦划伤。来料内20米顶伤划伤挫伤印。) |  |  | 3900 | 2
镍钝化 | DL002407003913 | DL00240700391 | 东方镍钝化750 | 合格 | 合格品 | 甲 | 王贺阳 | 1936 | 1936 | 1 | 2040 | 0.203 | 590 | 东莞海金杜门：750镍钝化工段镀镍，镍层要求A＞1.9μm，B＞1.27μm，上铁管芯，转东方退火工段 |  | 20600001 | 镍钝化卷半成品 | 0.203-SPCC | 31310012 | 镍钝化卷 | 0.203-SPCC |  | 10 | MO002482 | MO002482-001-03 | NDH001 | 镍钝化模板 | 5710 | 2024-08-09 | 2024-08-09 | 5 | 2024-08-09 12:22:14 | 2024-08-09 17:45:32 | 江苏东方九天新能源材料有限公司 |  | 王贺阳 |  | 1 | 0.203 | 2040 | 590 | 1 | DL002407003913 | 海金杜门：（0.203*590）厚度±0.01，HV90-110,粗糙度0.075-0.5，镍层厚度≥1.9μM/1.27μM |  | Y氧化边(来料双边氧化边色差板面偶有挫划伤来料尾20米顶伤划伤挫伤 停机印) 来料尾50m传侧5cm边浪重 |  |  | 2284 | 1
镍钝化 | DL002407003912 | DL00240700391 | 东方镍钝化750 | 合格 | 合格品 | 甲 | 王贺阳 | 1926 | 1926 | 1 | 2030 | 0.203 | 590 | 东莞海金杜门：750镍钝化工段镀镍，镍层要求A＞1.9μm，B＞1.27μm，上铁管芯，转东方退火工段 | Y氧化边(来料双边氧化边色差板面偶有挫划伤) | 20600001 | 镍钝化卷半成品 | 0.203-SPCC | 31310012 | 镍钝化卷 | 0.203-SPCC |  | 10 | MO002482 | MO002482-001-02 | NDH001 | 镍钝化模板 | 5710 | 2024-08-09 | 2024-08-09 | 5 | 2024-08-09 12:22:14 | 2024-08-09 17:45:32 | 江苏东方九天新能源材料有限公司 |  | 王贺阳 |  | 1 | 0.203 | 2030 | 590 | 1 | DL002407003912 | 海金杜门：（0.203*590）厚度±0.01，HV90-110,粗糙度0.075-0.5，镍层厚度≥1.9μM/1.27μM |  | Y氧化边(来料双边氧化边色差板面偶有挫划伤来料955米板面中间顶伤) |  |  | 2284 | 1
镍钝化 | DL002407003911 | DL00240700391 | 东方镍钝化750 | 合格 | 合格品 | 甲 | 王贺阳 | 1926 | 1926 | 1 | 2030 | 0.203 | 590 | 东莞海金杜门：750镍钝化工段镀镍，镍层要求A＞1.9μm，B＞1.27μm，上铁管芯，转东方退火工段 | Y氧化边(来料双边氧化色差板面偶有挫划伤来料内20米顶伤划伤挫伤) | 20600001 | 镍钝化卷半成品 | 0.203-SPCC | 31310012 | 镍钝化卷 | 0.203-SPCC |  | 10 | MO002482 | MO002482-001-01 | NDH001 | 镍钝化模板 | 5710 | 2024-08-09 | 2024-08-09 | 5 | 2024-08-09 12:22:14 | 2024-08-09 17:45:32 | 江苏东方九天新能源材料有限公司 |  | 王贺阳 |  | 1 | 0.203 | 2030 | 590 | 1 | DL002407003911 | 海金杜门：（0.203*590）厚度±0.01，HV90-110,粗糙度0.075-0.5，镍层厚度≥1.9μM/1.27μM |  | Y氧化边(来料双边氧化色差板面偶有挫划伤来料内20米顶伤划伤挫伤) |  |  | 2284 | 1
镍钝化 | DL0024070039213 | DL002407003921 | 东方镍钝化750 | 合格 | 合格品 | 乙 | 王晶晶 | 1804 | 1804 | 1 | 1900 | 0.203 | 590 | 东莞海金杜门：750镍钝化工段镀镍，镍层要求A＞1.9μm，B＞1.27μm，上铁管芯，转东方退火工段 | Y氧化边(来料双边氧化色差来料板面线条印横辊印偶挫划伤镀后不明显来料尾20米顶伤划伤挫伤) | 20600001 | 镍钝化卷半成品 | 0.203-SPCC | 31310012 | 镍钝化卷 | 0.203-SPCC |  | 10 | MO002450 | MO002450-004-03 | NDH001 | 镍钝化模板 | 5260 | 2024-08-08 | 2024-08-09 | 5 | 2024-08-09 07:05:26 | 2024-08-09 12:15:18 | 江苏东方九天新能源材料有限公司 |  | 王晶晶 |  | 1 | 0.203 | 1900 | 590 | 1 | DL0024070039213 | 海金杜门（0.203*590）厚度±0.01，HV90-110,粗糙度0.075-0.5，镍层厚度≥1.9μM/1.27μM |  | Y氧化边(来料双边氧化色差来料板面线条印横辊印偶挫划伤镀后不明显来料尾20米顶伤划伤挫伤)来料1160米-1310米操侧边部撞伤导至跑卷 |  |  | 2208 | 4
镍钝化 | DL0024070039212 | DL002407003921 | 东方镍钝化750 | 合格 | 合格品 | 乙 | 王晶晶 | 1772 | 1772 | 1 | 1860 | 0.203 | 590 | 东莞海金杜门：750镍钝化工段镀镍，镍层要求A＞1.9μm，B＞1.27μm，上铁管芯，转东方退火工段 | Y氧化边(来料双边氧化色差来料板面线条印横辊印偶有挫划伤镀后不明显) | 20600001 | 镍钝化卷半成品 | 0.203-SPCC | 31310012 | 镍钝化卷 | 0.203-SPCC |  | 10 | MO002450 | MO002450-004-02 | NDH001 | 镍钝化模板 | 5260 | 2024-08-08 | 2024-08-09 | 5 | 2024-08-09 07:05:26 | 2024-08-09 12:15:18 | 江苏东方九天新能源材料有限公司 |  | 王晶晶 |  | 1 | 0.203 | 1860 | 590 | 1 | DL0024070039212 | 海金杜门（0.203*590）厚度±0.01，HV90-110,粗糙度0.075-0.5，镍层厚度≥1.9μM/1.27μM |  | Y氧化边(来料双边氧化色差来料板面线条印横辊印偶有挫划伤镀后不明显) |  |  | 2208 | 4
镍钝化 | DL0024070039211 | DL002407003921 | 东方镍钝化750 | 合格 | 合格品 | 乙 | 王晶晶 | 1768 | 1768 | 1 | 1860 | 0.203 | 590 | 东莞海金杜门：750镍钝化工段镀镍，镍层要求A＞1.9μm，B＞1.27μm，上铁管芯，转东方退火工段 | Y氧化边(来料双边氧化色差来料板面线条印横辊印偶有挫划伤镀后不明显来料内20米顶伤划伤挫伤) | 20600001 | 镍钝化卷半成品 | 0.203-SPCC | 31310012 | 镍钝化卷 | 0.203-SPCC |  | 10 | MO002450 | MO002450-004-01 | NDH001 | 镍钝化模板 | 5260 | 2024-08-08 | 2024-08-09 | 5 | 2024-08-09 07:05:26 | 2024-08-09 12:15:18 | 江苏东方九天新能源材料有限公司 |  | 王晶晶 |  | 1 | 0.203 | 1860 | 590 | 1 | DL0024070039211 | 海金杜门（0.203*590）厚度±0.01，HV90-110,粗糙度0.075-0.5，镍层厚度≥1.9μM/1.27μM |  | Y氧化边(来料双边氧化色差来料板面线条印横辊印偶有挫划伤镀后不明显来料内20米顶伤划伤挫伤) |  |  | 2208 | 4
镍钝化 | DL0024070018113 | DL002407001811 | 东方镍钝化750 | 合格 | 合格品 | 乙 | 王晶晶 | 1682 | 1682 | 1 | 1770 | 0.203 | 590 | 东莞海金杜门：750镍钝化工段镀镍，镍层要求A＞1.9μm，B＞1.27μm，上铁管芯，转东方退火工段 | Y氧化边(来料双边氧化色差，来料板面线条印，横辊印，偶有擦划伤，镀后不明显。来料尾20米顶伤划伤挫伤印) | 20600001 | 镍钝化卷半成品 | 0.203-SPCC | 31310012 | 镍钝化卷 | 0.203-SPCC |  | 10 | MO002450 | MO002450-003-03 | NDH001 | 镍钝化模板 | 4870 | 2024-08-08 | 2024-08-09 | 5 | 2024-08-09 02:31:56 | 2024-08-09 07:05:07 | 江苏东方九天新能源材料有限公司 |  | 王晶晶 |  | 1 | 0.203 | 1770 | 590 | 1 | DL0024070018113 | 海金杜门（0.203*590）厚度±0.01，HV90-110,粗糙度0.075-0.5，镍层厚度≥1.9μM/1.27μM |  | Y氧化边(来料双边氧化色差，来料板面线条印，横辊印，偶有擦划伤，镀后不明显。来料尾20米顶伤划伤挫伤印) |  |  | 2196 | 3
镍钝化 | DL0024070018112 | DL002407001811 | 东方镍钝化750 | 合格 | 合格品 | 乙 | 王晶晶 | 1638 | 1638 | 1 | 1720 | 0.203 | 590 | 东莞海金杜门：750镍钝化工段镀镍，镍层要求A＞1.9μm，B＞1.27μm，上铁管芯，转东方退火工段 | Y氧化边(来料双边氧化色差，来料板面线条印，横辊印，偶有擦划伤，镀后不明显。) | 20600001 | 镍钝化卷半成品 | 0.203-SPCC | 31310012 | 镍钝化卷 | 0.203-SPCC |  | 10 | MO002450 | MO002450-003-02 | NDH001 | 镍钝化模板 | 4870 | 2024-08-08 | 2024-08-09 | 5 | 2024-08-09 02:31:56 | 2024-08-09 07:05:07 | 江苏东方九天新能源材料有限公司 |  | 王晶晶 |  | 1 | 0.203 | 1720 | 590 | 1 | DL0024070018112 | 海金杜门（0.203*590）厚度±0.01，HV90-110,粗糙度0.075-0.5，镍层厚度≥1.9μM/1.27μM |  | Y氧化边(来料双边氧化色差，来料板面线条印，横辊印，偶有擦划伤，镀后不明显。) |  |  | 2196 | 3
镍钝化 | DL0024070018111 | DL002407001811 | 东方镍钝化750 | 合格 | 合格品 | 乙 | 王晶晶 | 1636 | 1636 | 1 | 1720 | 0.203 | 590 | 东莞海金杜门：750镍钝化工段镀镍，镍层要求A＞1.9μm，B＞1.27μm，上铁管芯，转东方退火工段 | Y氧化边(来料双边氧化色差，来料板面线条印，横辊印，偶有擦划伤，镀后不明显。来料内20米顶伤划伤挫伤印) | 20600001 | 镍钝化卷半成品 | 0.203-SPCC | 31310012 | 镍钝化卷 | 0.203-SPCC |  | 10 | MO002450 | MO002450-003-01 | NDH001 | 镍钝化模板 | 4870 | 2024-08-08 | 2024-08-09 | 5 | 2024-08-09 02:31:56 | 2024-08-09 07:05:07 | 江苏东方九天新能源材料有限公司 |  | 王晶晶 |  | 1 | 0.203 | 1720 | 590 | 1 | DL0024070018111 | 海金杜门（0.203*590）厚度±0.01，HV90-110,粗糙度0.075-0.5，镍层厚度≥1.9μM/1.27μM |  | Y氧化边(来料双边氧化色差，来料板面线条印，横辊印，偶有擦划伤，镀后不明显。来料内20米顶伤划伤挫伤印) |  |  | 2196 | 3
镍钝化 | DL002407001523 | DL00240700152 | 东方镍钝化750 | 合格 | 合格品 | 乙 | 王晶晶 | 1940 | 1940 | 1 | 2025 | 0.203 | 590 | 东莞海金杜门：750镍钝化工段镀镍，镍层要求A＞1.9μm，B＞1.27μm，上铁管芯，转东方退火工段 | Y氧化边(来料双边氧化色差，来料板面线条印，横辊印，偶有擦划伤，镀后不明显。来料尾30米顶伤划伤挫伤印（大顶伤），来料尾60米传边大黑斑，停机印，镀后水锈白斑) | 20600001 | 镍钝化卷半成品 | 0.203-SPCC | 31310012 | 镍钝化卷 | 0.203-SPCC |  | 10 | MO002450 | MO002450-002-03 | NDH001 | 镍钝化模板 | 5730 | 2024-08-08 | 2024-08-09 | 5 | 2024-08-08 21:20:49 | 2024-08-09 02:31:06 | 江苏东方九天新能源材料有限公司 |  | 王晶晶 |  | 1 | 0.203 | 2025 | 590 | 1 | DL002407001523 | 海金杜门（0.203*590）厚度±0.01，HV90-110,粗糙度0.075-0.5，镍层厚度≥1.9μM/1.27μM |  | Y氧化边(来料双边氧化色差，来料板面线条印，横辊印，偶有擦划伤，镀后不明显。来料尾30米顶伤划伤挫伤印（大顶伤），来料尾60米传边大黑斑，停机印，镀后水锈白斑) |  |  | 2089 | 2
镍钝化 | DL002407001522 | DL00240700152 | 东方镍钝化750 | 合格 | 合格品 | 乙 | 王晶晶 | 1946 | 1946 | 1 | 2030 | 0.203 | 590 | 东莞海金杜门：750镍钝化工段镀镍，镍层要求A＞1.9μm，B＞1.27μm，上铁管芯，转东方退火工段 | Y氧化边(来料双边氧化色差，来料板面线条印，横辊印，偶有擦划伤，镀后不明显。) | 20600001 | 镍钝化卷半成品 | 0.203-SPCC | 31310012 | 镍钝化卷 | 0.203-SPCC |  | 10 | MO002450 | MO002450-002-02 | NDH001 | 镍钝化模板 | 5730 | 2024-08-08 | 2024-08-09 | 5 | 2024-08-08 21:20:49 | 2024-08-09 02:31:06 | 江苏东方九天新能源材料有限公司 |  | 王晶晶 |  | 1 | 0.203 | 2030 | 590 | 1 | DL002407001522 | 海金杜门（0.203*590）厚度±0.01，HV90-110,粗糙度0.075-0.5，镍层厚度≥1.9μM/1.27μM |  | Y氧化边(来料双边氧化色差，来料板面线条印，横辊印，偶有擦划伤，镀后不明显。) |  |  | 2089 | 2
镍钝化 | DL002407001521 | DL00240700152 | 东方镍钝化750 | 合格 | 合格品 | 乙 | 王晶晶 | 1944 | 1944 | 1 | 2030 | 0.203 | 590 | 东莞海金杜门：750镍钝化工段镀镍，镍层要求A＞1.9μm，B＞1.27μm，上铁管芯，转东方退火工段 | Y氧化边(来料双边氧化色差，来料板面线条印，横辊印，偶有擦划伤，镀后不明显。来料内20米顶伤划伤挫伤印) | 20600001 | 镍钝化卷半成品 | 0.203-SPCC | 31310012 | 镍钝化卷 | 0.203-SPCC |  | 10 | MO002450 | MO002450-002-01 | NDH001 | 镍钝化模板 | 5730 | 2024-08-08 | 2024-08-09 | 5 | 2024-08-08 21:20:49 | 2024-08-09 02:31:06 | 江苏东方九天新能源材料有限公司 |  | 王晶晶 |  | 1 | 0.203 | 2030 | 590 | 1 | DL002407001521 | 海金杜门（0.203*590）厚度±0.01，HV90-110,粗糙度0.075-0.5，镍层厚度≥1.9μM/1.27μM |  | Y氧化边(来料双边氧化色差，来料板面线条印，横辊印，偶有擦划伤，镀后不明显。来料内20米顶伤划伤挫伤印) |  |  | 2089 | 2