## sheet1
工序名称 | 批号 | 新卷号 | 出料厚度 | 出料宽度 | 出料长度 | 出料重量 | 备注 | 膜名称 | 机组名称 | 工序状态 | 检验结果 | 班组 | 参与人 | 来料重量 | 成材率 | 工序要求 | 来料编码 | 来料名称 | 来料规格 | 产品编码 | 产品名称 | 产品规格 | 排序 | 主计划号 | 子计划号 | 工序流程编码 | 工序流程名称 | 工单需求 | 计划开始时间 | 计划结束时间 | 工单状态 | 开始时间 | 产出时间 | 组织名称 | 卷号ID | 操作工人 | 报工人 | 检验 | 来料厚度 | 来料长度 | 来料宽度 | 是否分卷 | 原卷号 | 工单要求 | 是否成品 | 不良现象 | 是否入库 | 入库审核 | 生产工时 | 工单行号
覆膜 | JG1224070476 | JG12240704763 | 0.15 | 610 | 4300 | 2126 | L亮斑(辊印，亮斑点)Z折印(尾500米缩芯折印，有小气泡) | 明绿改性膜-1 | 九天覆膜-5 | 合格 | 让步接收 | 甲 | 徐新圣 | 2126 | 1 | / | 30110014 | 铬钝化卷 | 0.1-SPCC | 30311002 | 单面钢塑复合卷 | 0.15-SPCC | 10 | MO002570 | MO002570-009-03 | FM001 | 覆膜模板 | 6223 | 2024-08-11 | 2024-08-11 | 5 | 2024-08-12 03:44:56 | 2024-08-12 07:02:29 | 江苏九天光电科技有限公司 | 287366 | 徐新圣 |  | 1 | 0.15 | 4300 | 610 | 1 | JG12240704763 |  | 1 | L亮斑(辊印，亮斑点)Z折印(尾500米缩芯折印，有小气泡) | 是 | 是 | 264 | 9
覆膜 | JG1224070476 | JG12240704762 | 0.15 | 610 | 4300 | 2126 | L亮斑(辊印，亮斑点)B白斑(1950米下板面中部2公分白斑点) | 明绿改性膜-1 | 九天覆膜-5 | 合格 | 让步接收 | 甲 | 徐新圣 | 2126 | 1 | / | 30110014 | 铬钝化卷 | 0.1-SPCC | 30311002 | 单面钢塑复合卷 | 0.15-SPCC | 10 | MO002570 | MO002570-009-02 | FM001 | 覆膜模板 | 6223 | 2024-08-11 | 2024-08-11 | 5 | 2024-08-12 03:44:56 | 2024-08-12 07:02:29 | 江苏九天光电科技有限公司 | 287366 | 徐新圣 |  | 1 | 0.15 | 4300 | 610 | 1 | JG12240704762 |  | 1 | L亮斑(辊印，亮斑点)B白斑(1950米下板面中部2公分白斑点) | 是 | 是 | 264 | 9
覆膜 | JG1224070476 | JG12240704761 | 0.165 | 610 | 4650 | 2354 | K孔洞(120米传约5公分处孔洞，大小0.34mm2),G辊印(140米板面花辊印，来料辊印，亮斑点)L亮斑(2500米传动侧约15公分处大亮斑，长10公分，宽4公分) | 明绿改性膜-1 | 九天覆膜-5 | 合格 | 让步接收 | 甲 | 徐新圣 | 2354 | 1 | / | 30110014 | 铬钝化卷 | 0.1-SPCC | 30312001 | 双面钢塑复合卷 | 0.165-SPCC | 10 | MO002570 | MO002570-009-01 | FM001 | 覆膜模板 | 6223 | 2024-08-11 | 2024-08-11 | 3 | 2024-08-12 03:44:56 | 2024-08-12 07:02:29 | 江苏九天光电科技有限公司 | 287371 | 徐新圣 |  | 1 | 0.165 | 4650 | 610 | 1 | JG12240704761 |  | 1 | K孔洞(120米传约5公分处孔洞，大小0.34mm2),G辊印(140米板面花辊印，来料辊印，亮斑点)L亮斑(2500米传动侧约15公分处大亮斑，长10公分，宽4公分) | 是 | 是 | 264 | 9
覆膜 | JG12240705562 | JG122407055624 | 0.19 | 710 | 3340 | 2016 |  | 明绿改性膜-1 | 九天覆膜-9 | 合格 | 合格品 | 甲 | 顾志明 | 2016 | 1 | / | 30110014 | 铬钝化卷 | 0.1-SPCC | 30312002 | 双面钢塑复合卷 | 0.19-SPCC | 10 | MO002570 | MO002570-019-04 | FM001 | 覆膜模板 | 7399 | 2024-08-11 | 2024-08-11 | 5 | 2024-08-12 03:42:27 | 2024-08-12 06:18:46 | 江苏九天光电科技有限公司 | 287377 | 顾志明 |  | 1 | 0.19 | 3340 | 710 | 1 | JG122407055624 |  | 1 |  | 是 | 是 | 195 | 19
覆膜 | JG12240705562 | JG122407055623 | 0.19 | 710 | 3400 | 2054 |  | 明绿改性膜-1 | 九天覆膜-9 | 合格 | 合格品 | 甲 | 顾志明 | 2054 | 1 | / | 30110014 | 铬钝化卷 | 0.1-SPCC | 30312002 | 双面钢塑复合卷 | 0.19-SPCC | 10 | MO002570 | MO002570-019-03 | FM001 | 覆膜模板 | 7399 | 2024-08-11 | 2024-08-11 | 5 | 2024-08-12 03:42:27 | 2024-08-12 06:18:46 | 江苏九天光电科技有限公司 | 287377 | 顾志明 |  | 1 | 0.19 | 3400 | 710 | 1 | JG122407055623 |  | 1 |  | 是 | 是 | 195 | 19
覆膜 | JG12240705562 | JG122407055622 | 0.19 | 710 | 3400 | 2056 |  | 明绿改性膜-1 | 九天覆膜-9 | 合格 | 合格品 | 甲 | 顾志明 | 2056 | 1 | / | 30110014 | 铬钝化卷 | 0.1-SPCC | 30312002 | 双面钢塑复合卷 | 0.19-SPCC | 10 | MO002570 | MO002570-019-02 | FM001 | 覆膜模板 | 7399 | 2024-08-11 | 2024-08-11 | 5 | 2024-08-12 03:42:27 | 2024-08-12 06:18:46 | 江苏九天光电科技有限公司 | 287377 | 顾志明 |  | 1 | 0.19 | 3400 | 710 | 1 | JG122407055622 |  | 1 |  | 是 | 是 | 195 | 19
覆膜 | JG12240705562 | JG122407055621 | 0.19 | 710 | 3400 | 2058 |  | 明绿改性膜-1 | 九天覆膜-9 | 合格 | 合格品 | 甲 | 顾志明 | 2058 | 1 | / | 30110014 | 铬钝化卷 | 0.1-SPCC | 30312002 | 双面钢塑复合卷 | 0.19-SPCC | 10 | MO002570 | MO002570-019-01 | FM001 | 覆膜模板 | 7399 | 2024-08-11 | 2024-08-11 | 5 | 2024-08-12 03:42:27 | 2024-08-12 06:18:46 | 江苏九天光电科技有限公司 | 287377 | 顾志明 |  | 1 | 0.19 | 3400 | 710 | 1 | JG122407055621 |  | 1 |  | 是 | 是 | 195 | 19
覆膜 | JG122407039021 | JG1224070390213 | 0.19 | 710 | 3200 | 1906 |  | 明绿改性膜-1 | 九天覆膜-9 | 合格 | 合格品 | 甲 | 顾志明 | 1906 | 1 | / | 30110014 | 铬钝化卷 | 0.1-SPCC | 30312002 | 双面钢塑复合卷 | 0.19-SPCC | 10 | MO002570 | MO002570-015-03 | FM001 | 覆膜模板 | 5221 | 2024-08-11 | 2024-08-11 | 5 | 2024-08-12 01:51:39 | 2024-08-12 03:29:09 | 江苏九天光电科技有限公司 | 287373 | 顾志明 |  | 1 | 0.19 | 3200 | 710 | 1 | JG1224070390213 |  | 1 |  | 是 | 是 | 130 | 15
覆膜 | JG122407039021 | JG1224070390212 | 0.19 | 710 | 3100 | 1848 |  | 明绿改性膜-1 | 九天覆膜-9 | 合格 | 合格品 | 甲 | 顾志明 | 1848 | 1 | / | 30110014 | 铬钝化卷 | 0.1-SPCC | 30312002 | 双面钢塑复合卷 | 0.19-SPCC | 10 | MO002570 | MO002570-015-02 | FM001 | 覆膜模板 | 5221 | 2024-08-11 | 2024-08-11 | 5 | 2024-08-12 01:51:39 | 2024-08-12 03:29:09 | 江苏九天光电科技有限公司 | 287373 | 顾志明 |  | 1 | 0.19 | 3100 | 710 | 1 | JG1224070390212 |  | 1 |  | 是 | 是 | 130 | 15
覆膜 | JG122407039021 | JG1224070390211 | 0.19 | 710 | 3450 | 2054 | Q起筋(360米上膜传动侧10公分处来膜起筋) | 明绿改性膜-1 | 九天覆膜-9 | 合格 | 让步接收 | 甲 | 顾志明 | 2054 | 1 | / | 30110014 | 铬钝化卷 | 0.1-SPCC | 30312002 | 双面钢塑复合卷 | 0.19-SPCC | 10 | MO002570 | MO002570-015-01 | FM001 | 覆膜模板 | 5221 | 2024-08-11 | 2024-08-11 | 5 | 2024-08-12 01:51:39 | 2024-08-12 03:29:09 | 江苏九天光电科技有限公司 | 287373 | 顾志明 |  | 1 | 0.19 | 3450 | 710 | 1 | JG1224070390211 |  | 1 | Q起筋(360米上膜传动侧10公分处来膜起筋) | 是 | 是 | 130 | 15
覆膜 | JG12240705611 | JG122407056113 | 0.19 | 710 | 3390 | 2026 | Q起筋(2860米下膜中间位置来膜起筋重 约5公分宽) | 明绿改性膜-1 | 九天覆膜-9 | 合格 | 让步接收 | 甲 | 顾志明 | 2026 | 1 | / |  |  |  | 30312002 | 双面钢塑复合卷 | 0.19-SPCC | 10 | MO002570 | MO002570-012-03 | FM001 | 覆膜模板 | 5443 | 2024-08-11 | 2024-08-11 | 3 | 2024-08-11 23:48:43 | 2024-08-12 01:08:40 | 江苏九天光电科技有限公司 | 287379 | 4382 |  | 1 | 0.19 | 3390 | 710 | 1 | JG122407056113 |  | 1 | Q起筋(2860米下膜中间位置来膜起筋重 约5公分宽) | 是 | 是 | 160 | 12
覆膜 | JG12240705611 | JG122407056112 | 0.19 | 710 | 3400 | 2020 | L亮斑(操作侧),G辊印(操作侧) | 明绿改性膜-1 | 九天覆膜-9 | 合格 | 让步接收 | 甲 | 顾志明 | 2020 | 1 | / | 30110014 | 铬钝化卷 | 0.1-SPCC | 30312002 | 双面钢塑复合卷 | 0.19-SPCC | 10 | MO002570 | MO002570-012-02 | FM001 | 覆膜模板 | 5443 | 2024-08-11 | 2024-08-11 | 3 | 2024-08-11 23:48:43 | 2024-08-12 01:08:40 | 江苏九天光电科技有限公司 | 287379 | 4382 |  | 1 | 0.19 | 3400 | 710 | 1 | JG122407056112 |  | 1 | L亮斑(操作侧),G辊印(操作侧) | 是 | 是 | 160 | 12
覆膜 | JG12240705611 | JG122407056111 | 0.19 | 710 | 3400 | 2016 |  | 明绿改性膜-1 | 九天覆膜-9 | 合格 | 合格品 | 甲 | 顾志明 | 2016 | 1 | / | 30110014 | 铬钝化卷 | 0.1-SPCC | 30312002 | 双面钢塑复合卷 | 0.19-SPCC | 10 | MO002570 | MO002570-012-01 | FM001 | 覆膜模板 | 5443 | 2024-08-11 | 2024-08-11 | 3 | 2024-08-11 23:48:43 | 2024-08-12 01:08:40 | 江苏九天光电科技有限公司 | 287379 | 4382 |  | 1 | 0.19 | 3400 | 710 | 1 | JG122407056111 |  | 1 |  | 处理中 |  | 160 | 12
覆膜 | JG1224040087-2 | JG1224040087-2 | 0.19 | 710 | 3460 | 2058 | K孔洞(2530米传动侧3公分处1个 大小3.71平方毫米)S色差(2500米上膜中间位置来膜有大塑粒子) | 明绿改性膜-1 | 九天覆膜-9 | 合格 | 让步接收 | 甲 | 顾志明,倪志宏 | 1864 | 1.1041 | / |  |  |  | 30312002 | 双面钢塑复合卷 | 0.19-SPCC | 10 | MO001335 | MO001335-001 | FM001 | 覆膜模板 | 1864 | 2024-07-07 | 2024-07-07 | 5 | 2024-08-11 21:51:39 | 2024-08-11 22:29:50 | 江苏九天光电科技有限公司 | 152822 | 顾志明 |  |  | 0.1 | 0 | 710 | 1 | JG1224040087-2 |  | 1 | K孔洞(2530米传动侧3公分处1个 大小3.71平方毫米)S色差(2500米上膜中间位置来膜有有大塑粒子) | 是 | 是 | 38 | 1
覆膜 | JG122406001211 | JG122406001211 | 0.19 | 710 | 2920 | 1770 | 缩芯折印(尾部有缩芯折印) | 明绿改性膜-1 | 九天覆膜-9 | 合格 | 让步接收 | 乙 | 黄宏涛,李其华,李忠 | 1597 | 1.1083 | / | 30110014 | 铬钝化卷 | 0.1-SPCC | 30312002 | 双面钢塑复合卷 | 0.19-SPCC | 10 | MO002017 | MO002017-003 | FM001 | 覆膜模板 | 1597 | 2024-07-24 | 2024-07-24 | 5 | 2024-08-11 19:20:02 | 2024-08-11 21:48:40 | 江苏九天光电科技有限公司 | 256757 | 李其华 |  |  | 0.1 | 0 | 710 | 1 | JG122406001211 |  | 1 | 缩芯折印(尾部有缩芯折印) | 是 | 是 | 148 | 3
覆膜 | JG12240705081 | JG122407050812 | 0.25 | 610 | 2300 | 1724 |  | 明绿改性膜-2 | 九天覆膜-8 | 合格 | 合格品 | 乙 | 冯忠平,何志宏,桑永辉 | 1724 | 1 | / | 30110011 | 铬钝化卷 | 0.15-SPCC | 30312017 | 双面钢塑复合卷 | 0.25-SPCC | 10 | MO002569 | MO002569-001-02 | FM001 | 覆膜模板 | 3773 | 2024-08-11 | 2024-08-11 | 5 | 2024-08-11 18:11:25 | 2024-08-11 21:30:26 | 江苏九天光电科技有限公司 | 0 | 何志宏 |  | 1 | 0.25 | 2300 | 610 | 1 | JG122407050812 |  | 1 |  | 是 | 是 | 298 | 1
覆膜 | JG12240705081 | JG122407050811 | 0.25 | 610 | 3070 | 2294 |  | 明绿改性膜-2 | 九天覆膜-8 | 合格 | 合格品 | 乙 | 冯忠平,何志宏,桑永辉 | 2294 | 1 | / | 30110011 | 铬钝化卷 | 0.15-SPCC | 30312017 | 双面钢塑复合卷 | 0.25-SPCC | 10 | MO002569 | MO002569-001-01 | FM001 | 覆膜模板 | 3773 | 2024-08-11 | 2024-08-11 | 5 | 2024-08-11 18:11:25 | 2024-08-11 21:30:26 | 江苏九天光电科技有限公司 | 0 | 何志宏 |  | 1 | 0.25 | 3070 | 610 | 1 | JG122407050811 |  | 1 |  | 是 | 是 | 298 | 1
覆膜 | JG1224040112-212 | JG1224040112-212 | 0.19 | 710 | 3310 | 1992 | 操边偶有小缺口宽3-4毫米，操边2-3.5公分内有粘钢印，卷芯750米内板面轻微发黄，铬层低。 | 明绿改性膜-1 | 九天覆膜-9 | 合格 | 让步接收 | 乙 | 黄宏涛,李其华,李忠 | 1797 | 1.1085 | / | 30110014 | 铬钝化卷 | 0.1-SPCC | 30312002 | 双面钢塑复合卷 | 0.19-SPCC | 10 | MO002261 | MO002261-002 | FM001 | 覆膜模板 | 1797 | 2024-08-02 | 2024-08-02 | 5 | 2024-08-11 18:41:01 | 2024-08-11 19:19:38 | 江苏九天光电科技有限公司 | 275329 | 李其华 |  |  | 0.1 | 0 | 710 | 1 | JG1224040112-212 |  | 1 | Q缺口(操边偶有小缺口宽3-4毫米，操边2-3.5公分内有粘钢印),H黄斑(卷芯750米内板面轻微发黄，铬层低。) | 是 | 是 | 38 | 2
覆膜 | JG12240705592 | JG122407055924 | 0.19 | 710 | 3200 | 1918 | 碱液斑重，板面发黄 | 明绿改性膜-1 | 九天覆膜-9 | 合格 | 让步接收 | 乙 | 黄宏涛,李其华,李忠 | 1918 | 1 | / | 30110014 | 铬钝化卷 | 0.1-SPCC | 30312002 | 双面钢塑复合卷 | 0.19-SPCC | 10 | MO002570 | MO002570-017-04 | FM001 | 覆膜模板 | 7193 | 2024-08-11 | 2024-08-11 | 5 | 2024-08-11 16:59:41 | 2024-08-11 18:39:03 | 江苏九天光电科技有限公司 | 287378 | 李其华 |  | 1 | 0.19 | 3200 | 710 | 1 | JG122407055924 |  | 1 |  | 是 | 是 | 125 | 17
覆膜 | JG12240705592 | JG122407055923 | 0.19 | 710 | 3300 | 1972 |  | 明绿改性膜-1 | 九天覆膜-9 | 合格 | 合格品 | 乙 | 黄宏涛,李其华,李忠 | 1972 | 1 | / | 30110014 | 铬钝化卷 | 0.1-SPCC | 30312002 | 双面钢塑复合卷 | 0.19-SPCC | 10 | MO002570 | MO002570-017-03 | FM001 | 覆膜模板 | 7193 | 2024-08-11 | 2024-08-11 | 5 | 2024-08-11 16:59:41 | 2024-08-11 18:39:03 | 江苏九天光电科技有限公司 | 287378 | 李其华 |  | 1 | 0.19 | 3300 | 710 | 1 | JG122407055923 |  | 1 |  | 是 | 是 | 125 | 17
覆膜 | JG12240705592 | JG122407055922 | 0.19 | 710 | 3420 | 2042 |  | 明绿改性膜-1 | 九天覆膜-9 | 合格 | 合格品 | 乙 | 黄宏涛,李其华,李忠 | 2042 | 1 | / | 30110014 | 铬钝化卷 | 0.1-SPCC | 30312002 | 双面钢塑复合卷 | 0.19-SPCC | 10 | MO002570 | MO002570-017-02 | FM001 | 覆膜模板 | 7193 | 2024-08-11 | 2024-08-11 | 5 | 2024-08-11 16:59:41 | 2024-08-11 18:39:03 | 江苏九天光电科技有限公司 | 287378 | 李其华 |  | 1 | 0.19 | 3420 | 710 | 1 | JG122407055922 |  | 1 |  | 是 | 是 | 125 | 17
覆膜 | JG12240705592 | JG122407055921 | 0.19 | 710 | 3440 | 2056 | 卷芯传边有来料铁桶顶伤轻凹印 | 明绿改性膜-1 | 九天覆膜-9 | 合格 | 让步接收 | 乙 | 黄宏涛,李其华,李忠 | 2056 | 1 | / | 30110014 | 铬钝化卷 | 0.1-SPCC | 30312002 | 双面钢塑复合卷 | 0.19-SPCC | 10 | MO002570 | MO002570-017-01 | FM001 | 覆膜模板 | 7193 | 2024-08-11 | 2024-08-11 | 5 | 2024-08-11 16:59:41 | 2024-08-11 18:39:03 | 江苏九天光电科技有限公司 | 287378 | 李其华 |  | 1 | 0.19 | 3440 | 710 | 1 | JG122407055921 |  | 1 | A凹印(卷芯传边有来料铁桶顶伤轻凹印) | 是 | 是 | 125 | 17
覆膜铬卷翻包 | JG1224070507 | JG12240705072 | 0.15 | 610 | 4765 | 3500 | 两侧色差轻黄 中间引带操作侧有白斑 操作侧偶有白斑 | 明绿纯EAA膜 | 九天覆膜-8 | 合格 | 让步接收 | 乙 | 何志宏,冯忠平,桑永辉 | 3500 | 1 | / | 30110011 | 铬钝化卷 | 0.15-SPCC | 30110011 | 铬钝化卷 | 0.15-SPCC | 10 | MO002568 | MO002568-001-02 | GDH001 | 铬钝化模板 | 6997 | 2024-08-11 | 2024-08-11 | 5 | 2024-08-11 17:07:31 | 2024-08-11 17:19:16 | 江苏九天光电科技有限公司 |  | 何志宏 |  | 1 | 0.15 | 4765 | 610 | 1 | JG12240705072 |  | 1 | S色差(两侧色差轻黄 中间引带操作侧有白斑 操作侧偶有白斑) | 是 | 是 | 18 | 1
覆膜铬卷翻包 | JG1224070507 | JG12240705071 | 0.15 | 610 | 4757 | 3482 | 第一卷操作侧边部有一撞伤1公分宽 两侧色差操作侧偶有白斑 第一卷第二个高温胶带后一米有两个黑斑 | 明绿纯EAA膜 | 九天覆膜-8 | 合格 | 合格品 | 乙 | 何志宏,冯忠平,桑永辉 | 3482 | 1 | / | 30110011 | 铬钝化卷 | 0.15-SPCC | 30110011 | 铬钝化卷 | 0.15-SPCC | 10 | MO002568 | MO002568-001-01 | GDH001 | 铬钝化模板 | 6997 | 2024-08-11 | 2024-08-11 | 5 | 2024-08-11 17:07:31 | 2024-08-11 17:19:16 | 江苏九天光电科技有限公司 |  | 何志宏 |  | 1 | 0.15 | 4757 | 610 | 1 | JG12240705071 |  | 1 | S色差(第一卷操作侧边部有一撞伤1公分宽 两侧色差操作侧偶有白斑 第一卷第二个高温胶带后一米有两个黑斑) | 是 | 是 | 18 | 1
覆膜 | JG12240704232 | JG122407042324 | 0.19 | 710 | 3190 | 1922 | 尾部有缩芯折印 | 明绿改性膜-1 | 九天覆膜-9 | 合格 | 让步接收 | 乙 | 黄宏涛,李其华,李忠 | 1922 | 1 | / | 30110014 | 铬钝化卷 | 0.1-SPCC | 30312002 | 双面钢塑复合卷 | 0.19-SPCC | 10 | MO002570 | MO002570-013-04 | FM001 | 覆膜模板 | 6773 | 2024-08-11 | 2024-08-11 | 5 | 2024-08-11 16:53:32 | 2024-08-11 16:56:28 | 江苏九天光电科技有限公司 | 287375 | 李其华 |  | 1 | 0.19 | 3190 | 710 | 1 | JG122407042324 |  | 1 | 缩芯折印(尾部有缩芯折印) | 是 | 是 | 3 | 13
覆膜 | JG12240704232 | JG122407042323 | 0.19 | 710 | 3220 | 1936 |  | 明绿改性膜-1 | 九天覆膜-9 | 合格 | 合格品 | 乙 | 黄宏涛,李其华,李忠 | 1936 | 1 | / | 30110014 | 铬钝化卷 | 0.1-SPCC | 30312002 | 双面钢塑复合卷 | 0.19-SPCC | 10 | MO002570 | MO002570-013-03 | FM001 | 覆膜模板 | 6773 | 2024-08-11 | 2024-08-11 | 5 | 2024-08-11 16:53:32 | 2024-08-11 16:56:28 | 江苏九天光电科技有限公司 | 287375 | 李其华 |  | 1 | 0.19 | 3220 | 710 | 1 | JG122407042323 |  | 1 |  | 是 | 是 | 3 | 13
覆膜 | JG12240704232 | JG122407042322 | 0.19 | 710 | 3100 | 1862 |  | 明绿改性膜-1 | 九天覆膜-9 | 合格 | 合格品 | 乙 | 黄宏涛,李其华,李忠 | 1862 | 1 | / | 30110014 | 铬钝化卷 | 0.1-SPCC | 30312002 | 双面钢塑复合卷 | 0.19-SPCC | 10 | MO002570 | MO002570-013-02 | FM001 | 覆膜模板 | 6773 | 2024-08-11 | 2024-08-11 | 5 | 2024-08-11 16:53:32 | 2024-08-11 16:56:28 | 江苏九天光电科技有限公司 | 287375 | 李其华 |  | 1 | 0.19 | 3100 | 710 | 1 | JG122407042322 |  | 1 |  | 是 | 是 | 3 | 13
覆膜 | JG12240704232 | JG122407042321 | 0.19 | 710 | 3070 | 1848 |  | 明绿改性膜-1 | 九天覆膜-9 | 合格 | 合格品 | 乙 | 黄宏涛,李其华,李忠 | 1848 | 1 | / | 30110014 | 铬钝化卷 | 0.1-SPCC | 30312002 | 双面钢塑复合卷 | 0.19-SPCC | 10 | MO002570 | MO002570-013-01 | FM001 | 覆膜模板 | 6773 | 2024-08-11 | 2024-08-11 | 5 | 2024-08-11 16:53:32 | 2024-08-11 16:56:28 | 江苏九天光电科技有限公司 | 287375 | 李其华 |  | 1 | 0.19 | 3070 | 710 | 1 | JG122407042321 |  | 1 |  | 是 | 是 | 3 | 13
覆膜 | JG1224040078-12 | JG1224040078-12 | 0.19 | 710 | 3130 | 1886 | 整卷传边2公分内有亮斑，辊印。粘钢折印，小锈点 | 明绿改性膜-1 | 九天覆膜-9 | 合格 | 让步接收 | 乙 | 黄宏涛,李其华,李忠 | 1715 | 1.0997 | / | 30110014 | 铬钝化卷 | 0.1-SPCC | 30312002 | 双面钢塑复合卷 | 0.19-SPCC | 10 | MO001406 | MO001406-009 | FM001 | 覆膜模板 | 3430 | 2024-07-09 | 2024-07-09 | 5 | 2024-08-11 13:25:22 | 2024-08-11 14:02:37 | 江苏九天光电科技有限公司 | 232056 | 李其华 |  |  | 0.1 | 0 | 710 | 1 | JG1224040078-12 |  | 1 | L亮斑(整卷传边2公分内有亮斑，辊印。粘钢折印) | 是 | 是 | 37 | 9
覆膜 | JG122407013122 | JG122407013122 | 0.19 | 710 | 3120 | 1900 |  | 明绿改性膜-1 | 九天覆膜-9 | 合格 | 合格品 | 乙 | 黄宏涛,李其华,李忠 | 1737 | 1.0938 | / | 30110014 | 铬钝化卷 | 0.1-SPCC | 30312002 | 双面钢塑复合卷 | 0.19-SPCC | 10 | MO002477 | MO002477-005 | FM001 | 覆膜模板 | 1737 | 2024-08-08 | 2024-08-08 | 5 | 2024-08-11 12:51:32 | 2024-08-11 12:52:29 | 江苏九天光电科技有限公司 | 283908 | 李其华 |  |  | 0.1 | 0 | 710 | 1 | JG122407013122 |  | 1 |  | 是 | 是 | 1 | 5
覆膜 | JG12240704031 | JG122407040314 | 0.19 | 710 | 3030 | 1836 | 来料白斑。亮斑。轻微水锈斑。色差，2830-2900米板面大块黄斑，尾500米操边来料撞伤宽有1.5公分 | 明绿改性膜-1 | 九天覆膜-9 | 合格 | 让步接收 | 甲 | 成防萍,顾志明 | 1836 | 1 | / |  |  |  | 30312002 | 双面钢塑复合卷 | 0.19-SPCC | 10 | MO002517 | MO002517-003-04 | FM001 | 覆膜模板 | 6432 | 2024-08-09 | 2024-08-09 | 5 | 2024-08-11 12:43:23 | 2024-08-11 12:48:45 | 江苏九天光电科技有限公司 | 0 | 成防萍 |  | 1 | 0.19 | 3030 | 710 | 1 | JG122407040314 |  | 1 | X锈点(来料白斑。亮斑。轻微水锈斑。色差),H黄斑(2830-2900米板面大块黄斑),Z撞伤(尾500米操边来料撞伤宽有1.5公分) | 是 | 是 | 6 | 3
覆膜 | JG12240704031 | JG122407040313 | 0.19 | 710 | 3000 | 1780 | 来料白斑。亮斑。轻微水锈斑。色差 | 明绿改性膜-1 | 九天覆膜-9 | 合格 | 让步接收 | 甲 | 成防萍,顾志明 | 1780 | 1 | / | 30110014 | 铬钝化卷 | 0.1-SPCC | 30312002 | 双面钢塑复合卷 | 0.19-SPCC | 10 | MO002517 | MO002517-003-03 | FM001 | 覆膜模板 | 6432 | 2024-08-09 | 2024-08-09 | 5 | 2024-08-11 12:43:23 | 2024-08-11 12:48:45 | 江苏九天光电科技有限公司 | 0 | 成防萍 |  | 1 | 0.19 | 3000 | 710 | 1 | JG122407040313 |  | 1 | X锈斑(来料白斑。亮斑。轻微水锈斑。色差) | 是 | 是 | 6 | 3
覆膜 | JG12240704031 | JG122407040312 | 0.19 | 710 | 3000 | 1786 | 来料白斑。亮斑。轻微水锈斑。色差 | 明绿改性膜-1 | 九天覆膜-9 | 合格 | 让步接收 | 甲 | 成防萍,顾志明 | 1786 | 1 | / | 30110014 | 铬钝化卷 | 0.1-SPCC | 30312002 | 双面钢塑复合卷 | 0.19-SPCC | 10 | MO002517 | MO002517-003-02 | FM001 | 覆膜模板 | 6432 | 2024-08-09 | 2024-08-09 | 5 | 2024-08-11 12:43:23 | 2024-08-11 12:48:45 | 江苏九天光电科技有限公司 | 0 | 成防萍 |  | 1 | 0.19 | 3000 | 710 | 1 | JG122407040312 |  | 1 | X锈斑(来料白斑。亮斑。轻微水锈斑。色差) | 是 | 是 | 6 | 3
覆膜 | JG12240704031 | JG122407040311 | 0.19 | 710 | 3000 | 1780 | 来料白斑。亮斑。轻微水锈斑。色差 | 明绿改性膜-1 | 九天覆膜-9 | 合格 | 让步接收 | 甲 | 成防萍,顾志明 | 1780 | 1 | / | 30110014 | 铬钝化卷 | 0.1-SPCC | 30312002 | 双面钢塑复合卷 | 0.19-SPCC | 10 | MO002517 | MO002517-003-01 | FM001 | 覆膜模板 | 6432 | 2024-08-09 | 2024-08-09 | 5 | 2024-08-11 12:43:23 | 2024-08-11 12:48:45 | 江苏九天光电科技有限公司 | 0 | 成防萍 |  | 1 | 0.19 | 3000 | 710 | 1 | JG122407040311 |  | 1 | X锈斑(来料白斑。亮斑。轻微水锈斑。色差) | 是 | 是 | 6 | 3
覆膜 | JG1124030279-11 | JG1124030279-11 | 0.19 | 710 | 4130 | 2480 | 色差，碱液斑。铬值低，抗拉低313 | 明绿改性膜-1 | 九天覆膜-9 | 合格 | 让步接收 | 甲 | 成防萍,顾志明 | 2231 | 1.1116 | / | 30110014 | 铬钝化卷 | 0.1-SPCC | 30312002 | 双面钢塑复合卷 | 0.19-SPCC | 10 | MO002517 | MO002517-005 | FM001 | 覆膜模板 | 2231 | 2024-08-09 | 2024-08-09 | 5 | 2024-08-11 12:19:35 | 2024-08-11 12:22:26 | 江苏九天光电科技有限公司 | 226132 | 成防萍 |  |  | 0.1 | 0 | 710 | 1 | JG1124030279-11 |  | 1 | J碱液斑(色差，碱液斑。铬值低) | 是 | 是 | 3 | 5
覆膜 | JG12240704151 | JG122407041514 | 0.19 | 710 | 4100 | 2450 | 3300米操作侧约31公分处孔洞大小0.18平方毫米，1020米夹纸处操边约10公分处叠带裂口 | 明绿改性膜-1 | 九天覆膜-9 | 合格 | 让步接收 | 甲 | 成防萍,顾志明 | 2450 | 1 | / |  |  |  | 30312002 | 双面钢塑复合卷 | 0.19-SPCC | 10 | MO002517 | MO002517-007-04 | FM001 | 覆膜模板 | 7025 | 2024-08-09 | 2024-08-09 | 5 | 2024-08-11 11:19:19 | 2024-08-11 12:14:01 | 江苏九天光电科技有限公司 | 0 | 李其华 |  | 1 | 0.19 | 4100 | 710 | 1 | JG122407041514 |  | 1 | K孔洞(3300米操作侧约31公分处孔洞大小0.18平方毫米),D叠带(1020米夹纸处操边约10公分处叠带裂口) | 是 | 是 | 68 | 7
覆膜 | JG12240704151 | JG122407041513 | 0.19 | 710 | 3000 | 1778 |  | 明绿改性膜-1 | 九天覆膜-9 | 合格 | 合格品 | 甲 | 成防萍,顾志明 | 1778 | 1 | / | 30110014 | 铬钝化卷 | 0.1-SPCC | 30312002 | 双面钢塑复合卷 | 0.19-SPCC | 10 | MO002517 | MO002517-007-03 | FM001 | 覆膜模板 | 7025 | 2024-08-09 | 2024-08-09 | 5 | 2024-08-11 11:19:19 | 2024-08-11 12:14:01 | 江苏九天光电科技有限公司 | 0 | 李其华 |  | 1 | 0.19 | 3000 | 710 | 1 | JG122407041513 |  | 1 |  | 是 | 是 | 68 | 7
覆膜 | JG12240704151 | JG122407041512 | 0.19 | 710 | 3030 | 1794 |  | 明绿改性膜-1 | 九天覆膜-9 | 合格 | 合格品 | 乙 | 黄宏涛,李其华,李忠 | 1794 | 1 | / | 30110014 | 铬钝化卷 | 0.1-SPCC | 30312002 | 双面钢塑复合卷 | 0.19-SPCC | 10 | MO002517 | MO002517-007-02 | FM001 | 覆膜模板 | 7025 | 2024-08-09 | 2024-08-09 | 5 | 2024-08-11 11:19:19 | 2024-08-11 12:14:01 | 江苏九天光电科技有限公司 | 0 | 李其华 |  | 1 | 0.19 | 3030 | 710 | 1 | JG122407041512 |  | 1 |  | 是 | 是 | 68 | 7
覆膜 | JG12240704151 | JG122407041511 | 0.19 | 710 | 3040 | 1814 | 抗拉低310 | 明绿改性膜-1 | 九天覆膜-9 | 合格 | 合格品 | 乙 | 黄宏涛,李其华,李忠 | 1814 | 1 | / | 30110014 | 铬钝化卷 | 0.1-SPCC | 30312002 | 双面钢塑复合卷 | 0.19-SPCC | 10 | MO002517 | MO002517-007-01 | FM001 | 覆膜模板 | 7025 | 2024-08-09 | 2024-08-09 | 5 | 2024-08-11 11:19:19 | 2024-08-11 12:14:01 | 江苏九天光电科技有限公司 | 0 | 李其华 |  | 1 | 0.19 | 3040 | 710 | 1 | JG122407041511 |  | 1 |  | 是 | 是 | 68 | 7
覆膜翻包 | JG11231219442 | JG11231219442 | 0.165 | 610 | 4460 | 2202 | 尾部600米内有缩芯折印 |  | 九天覆膜-8 | 合格 | 让步接收 | 乙 | 黄宏涛,李其华,李忠 | 2212 | 0.9955 | / | 30312001 | 双面钢塑复合卷 | 0.165-SPCC | 30312001 | 双面钢塑复合卷 | 0.165-SPCC | 10 | MO002559 | MO002559-012 | FM001 | 覆膜模板 | 2212 | 2024-08-11 | 2024-08-11 | 5 | 2024-08-11 11:36:52 | 2024-08-11 12:07:33 | 江苏九天光电科技有限公司 | 284789 | 李其华 |  |  | 0.165 | 0 | 610 | 1 | JG11231219442 |  | 1 | 缩芯折印(尾部600米内有缩芯折印) | 是 | 是 | 31 | 12
覆膜 | JG12240705382 | JG12240705382 | 0.25 | 610 | 4795 | 3588 | 卷芯内高温胶带未割 传动侧半个板面有黄斑 辊印色差白斑 第一卷120米处传动侧往里10公分2个竖状膜起筋1890米处传动侧7公分宽锈斑 第一卷来料1770米操作侧20公分有顶伤 | 明绿纯EAA膜 | 九天覆膜-8 | 合格 | 让步接收 | 乙 | 桑永辉,何志宏,冯忠平 | 3326 | 1.0788 | / |  |  |  | 30312017 | 双面钢塑复合卷 | 0.25-SPCC | 10 | MO002550 | MO002550-001 | FM001 | 覆膜模板 | 3326 | 2024-08-11 | 2024-08-11 | 5 | 2024-08-11 11:14:54 | 2024-08-11 11:33:10 | 江苏九天光电科技有限公司 | 286818 | 何志宏 |  |  | 0.15 | 0 | 610 | 1 | JG12240705382 |  | 1 | S色差(卷芯内高温胶带未割 传动侧半个板面有黄斑 辊印色差白斑 第一卷120米处传动侧往里10公分2个竖状膜起筋1890米处传动侧7公分宽锈斑 第一卷来料1770米操作侧20公分有顶伤) | 是 | 是 | 19 | 1
覆膜 | JG1224050332-11 | JG1224050332-11 | 0.19 | 710 | 4090 | 2432 | 2970米传动侧约7公分处1个0.71平方毫米孔洞,3240米传动侧约7公分处3个8.4-13.5平方毫米孔洞（已夹纸） | 明绿改性膜-1 | 九天覆膜-9 | 合格 | 让步接收 | 乙 | 黄宏涛,李其华,李忠 | 2179 | 1.1161 | / | 30110014 | 铬钝化卷 | 0.1-SPCC | 30312002 | 双面钢塑复合卷 | 0.19-SPCC | 10 | MO002517 | MO002517-006 | FM001 | 覆膜模板 | 2179 | 2024-08-09 | 2024-08-09 | 5 | 2024-08-11 11:11:27 | 2024-08-11 11:15:22 | 江苏九天光电科技有限公司 | 256749 | 李其华 |  |  | 0.1 | 4100 | 710 | 1 | JG1224050332-11 |  | 1 | K孔洞(2970米传动侧约7公分处1个0.71平方毫米孔洞,3240米夹纸处传动侧约7公分处3个孔洞，大小8.4-13.5平方毫米) | 是 | 是 | 4 | 6
覆膜 | JG12240705772 | JG12240705772 | 0.25 | 610 | 4835 | 3576 | 第二卷1800米处操作侧边部15公分宽两处叠带 1880米传动侧10公分处膜竖状起筋 2300米处传动侧6-7公分处膜竖状起筋 | 明绿纯EAA膜 | 九天覆膜-8 | 合格 | 让步接收 | 乙 | 何志宏,冯忠平,桑永辉 | 3312 | 1.0797 | / |  |  |  | 30312017 | 双面钢塑复合卷 | 0.25-SPCC | 10 | MO002558 | MO002558-001 | FM001 | 覆膜模板 | 3312 | 2024-08-11 | 2024-08-11 | 5 | 2024-08-11 11:11:48 | 2024-08-11 11:14:01 | 江苏九天光电科技有限公司 | 286930 | 何志宏 |  |  | 0.15 | 4820 | 610 | 1 | JG12240705772 |  | 1 | S色差(第二卷1800米处操作侧边部15公分宽两处叠带 1880米传动侧10公分处膜竖状起筋 2300米处传动侧6-7公分处膜竖状起筋) | 是 | 是 | 3 | 1
覆膜 | JG12240705482 | JG12240705482 | 0.25 | 610 | 4805 | 3580 | 来料色差辊印 第一卷2310米板面中间有三个锈斑 第一卷第二个高温胶带未割 第二卷2200米传动侧5公分处膜竖状起筋 2200米处板面中间膜起筋 | 明绿纯EAA膜 | 九天覆膜-5 | 合格 | 让步接收 | 乙 | 何志宏,冯忠平,桑永辉 | 3316 | 1.0796 | / |  |  |  | 30312017 | 双面钢塑复合卷 | 0.25-SPCC | 10 | MO002560 | MO002560-001 | FM001 | 覆膜模板 | 3316 | 2024-08-11 | 2024-08-11 | 5 | 2024-08-11 11:06:34 | 2024-08-11 11:10:46 | 江苏九天光电科技有限公司 | 286938 | 何志宏 |  |  | 0.15 | 0 | 610 | 1 | JG12240705482 |  | 1 | S色差(来料色差辊印 第一卷2310米板面中间有三个锈斑 第一卷第二个高温胶带未割 第二卷2200米传动侧5公分处膜竖状起筋 2200米处板面中间膜起筋) | 是 | 是 | 4 | 1
覆膜 | JG1224040245-221 | JG1224040245-221 | 0.19 | 710 | 4130 | 2522 | 卷芯400米内两侧边部有1公分宽来料撞伤，小锈点 | 明绿改性膜-1 | 九天覆膜-9 | 合格 | 让步接收 | 乙 | 黄宏涛,李其华,李忠 | 2273 | 1.1095 | / | 30110014 | 铬钝化卷 | 0.1-SPCC | 30312002 | 双面钢塑复合卷 | 0.19-SPCC | 10 | MO002517 | MO002517-004 | FM001 | 覆膜模板 | 2273 | 2024-08-09 | 2024-08-09 | 5 | 2024-08-11 11:08:21 | 2024-08-11 11:10:27 | 江苏九天光电科技有限公司 | 231074 | 李其华 |  |  | 0.1 | 0 | 710 | 1 | JG1224040245-221 |  | 1 | Z撞伤(卷芯400米内两侧边部有1公分宽来料撞伤) | 是 | 是 | 2 | 4
覆膜 | JG1224070480 | JG12240704803 | 0.15 | 610 | 4320 | 2116 |  | 明绿改性膜-1 | 九天覆膜-9 | 合格 | 合格品 | 乙 | 何志宏,冯忠平,桑永辉 | 2116 | 1 | / | 30110014 | 铬钝化卷 | 0.1-SPCC | 30311002 | 单面钢塑复合卷 | 0.15-SPCC | 10 | MO002517 | MO002517-013-03 | FM001 | 覆膜模板 | 6065 | 2024-08-09 | 2024-08-09 | 5 | 2024-08-11 11:00:16 | 2024-08-11 11:02:28 | 江苏九天光电科技有限公司 | 0 | 何志宏 |  | 1 | 0.15 | 4320 | 610 | 1 | JG12240704803 |  | 1 |  | 是 | 是 | 2 | 13
覆膜 | JG1224070480 | JG12240704802 | 0.15 | 610 | 4500 | 2196 |  | 明绿改性膜-1 | 九天覆膜-9 | 合格 | 合格品 | 乙 | 何志宏,冯忠平,桑永辉 | 2196 | 1 | / | 30110014 | 铬钝化卷 | 0.1-SPCC | 30311002 | 单面钢塑复合卷 | 0.15-SPCC | 10 | MO002517 | MO002517-013-02 | FM001 | 覆膜模板 | 6065 | 2024-08-09 | 2024-08-09 | 5 | 2024-08-11 11:00:16 | 2024-08-11 11:02:28 | 江苏九天光电科技有限公司 | 0 | 何志宏 |  | 1 | 0.15 | 4500 | 610 | 1 | JG12240704802 |  | 1 |  | 是 | 是 | 2 | 13
覆膜 | JG1224070480 | JG12240704801 | 0.15 | 610 | 4240 | 2066 |  | 明绿改性膜-1 | 九天覆膜-9 | 合格 | 合格品 | 乙 | 何志宏,冯忠平,桑永辉 | 2066 | 1 | / | 30110014 | 铬钝化卷 | 0.1-SPCC | 30311002 | 单面钢塑复合卷 | 0.15-SPCC | 10 | MO002517 | MO002517-013-01 | FM001 | 覆膜模板 | 6065 | 2024-08-09 | 2024-08-09 | 5 | 2024-08-11 11:00:16 | 2024-08-11 11:02:28 | 江苏九天光电科技有限公司 | 0 | 何志宏 |  | 1 | 0.15 | 4240 | 610 | 1 | JG12240704801 |  | 1 |  | 是 | 是 | 2 | 13
覆膜翻包 | JG12231000413 | JG12231000413 | 0.165 | 610 | 4330 | 2186 | 尾部500米内有缩芯折印，翻包操作侧还缩芯6公分，抗拉低316 |  | 九天覆膜-8 | 合格 | 让步接收 | 乙 | 李其华,李忠,黄宏涛 | 2188 | 0.9991 | / |  |  |  | 30312001 | 双面钢塑复合卷 | 0.165-SPCC | 10 | MO002559 | MO002559-001 | FM001 | 覆膜模板 | 2188 | 2024-08-11 | 2024-08-11 | 5 | 2024-08-11 10:59:32 | 2024-08-11 11:01:47 | 江苏九天光电科技有限公司 | 284698 | 李其华 |  |  | 0.165 | 0 | 610 | 1 | JG12231000413 |  | 1 | 缩芯折印(尾部500米内有缩芯折印，翻包操作侧还缩芯6公分) | 是 | 是 | 2 | 1
覆膜 | JG12240705272 | JG12240705272 | 0.25 | 610 | 3100 | 2306 |  | 明绿改性膜-2 | 九天覆膜-5 | 合格 | 合格品 | 乙 | 桑永辉,冯忠平,何志宏 | 2157 | 1.0691 | / | 30110011 | 铬钝化卷 | 0.15-SPCC | 30312017 | 双面钢塑复合卷 | 0.25-SPCC | 10 | MO002370 | MO002370-002 | FM001 | 覆膜模板 | 2157 | 2024-08-05 | 2024-08-05 | 5 | 2024-08-11 10:14:13 | 2024-08-11 10:58:05 | 江苏九天光电科技有限公司 | 280760 | 何志宏 |  |  | 0.15 | 0 | 610 | 1 | JG12240705272 |  | 1 |  | 是 | 是 | 44 | 2
覆膜翻包 | JG11231200971 | JG11231200971 | 0.165 | 610 | 4660 | 2360 | 尾部500米有缩芯折印 |  | 九天覆膜-8 | 合格 | 让步接收 | 乙 | 黄宏涛,李其华,李忠 | 2363 | 0.9987 | / | 30312001 | 双面钢塑复合卷 | 0.165-SPCC | 30312001 | 双面钢塑复合卷 | 0.165-SPCC | 10 | MO002559 | MO002559-009 | FM001 | 覆膜模板 | 2363 | 2024-08-11 | 2024-08-11 | 5 | 2024-08-11 10:48:08 | 2024-08-11 10:49:41 | 江苏九天光电科技有限公司 | 284786 | 李其华 |  |  | 0.165 | 0 | 610 | 1 | JG11231200971 |  | 1 | 缩芯折印(尾部5001米内有缩芯折印) | 是 | 是 | 1 | 9
覆膜翻包 | JG11231201331 | JG11231201331 | 0.165 | 610 | 4780 | 2362 | 尾部500米内有缩芯折印 |  | 九天覆膜-5 | 合格 | 让步接收 | 乙 | 黄宏涛,李其华,李忠 | 2367 | 0.9979 | / | 30312001 | 双面钢塑复合卷 | 0.165-SPCC | 30312001 | 双面钢塑复合卷 | 0.165-SPCC | 10 | MO002559 | MO002559-006 | FM001 | 覆膜模板 | 2367 | 2024-08-11 | 2024-08-11 | 5 | 2024-08-11 10:45:51 | 2024-08-11 10:47:48 | 江苏九天光电科技有限公司 | 284780 | 李其华 |  |  | 0.165 | 0 | 610 | 1 | JG11231201331 |  | 1 | 缩芯折印(尾部500米内有缩芯折印) | 是 | 是 | 2 | 6
覆膜 | JG1224070429 | JG12240704293 | 0.15 | 610 | 4400 | 2121 |  | 明绿改性膜-1 | 九天覆膜-5 | 合格 | 合格品 | 乙 | 徐兴良,徐刚,徐新圣 | 2121 | 1 | / | 30110014 | 铬钝化卷 | 0.1-SPCC | 30311002 | 单面钢塑复合卷 | 0.15-SPCC | 10 | MO002492 | MO002492-011-03 | FM001 | 覆膜模板 | 6135 | 2024-08-09 | 2024-08-09 | 5 | 2024-08-11 02:28:12 | 2024-08-11 09:58:24 | 江苏九天光电科技有限公司 | 0 | 何志宏 |  | 1 | 0.15 | 4400 | 610 | 1 | JG12240704293 |  | 1 |  | 是 | 是 | 600 | 11
覆膜 | JG1224070429 | JG12240704292 | 0.15 | 610 | 4450 | 2157 | 850米两侧有缺口5毫米 | 明绿改性膜-1 | 九天覆膜-5 | 合格 | 让步接收 | 乙 | 何志宏,冯忠平,桑永辉 | 2157 | 1 | / | 30110014 | 铬钝化卷 | 0.1-SPCC | 30311002 | 单面钢塑复合卷 | 0.15-SPCC | 10 | MO002492 | MO002492-011-02 | FM001 | 覆膜模板 | 6135 | 2024-08-09 | 2024-08-09 | 5 | 2024-08-11 02:28:12 | 2024-08-11 09:58:24 | 江苏九天光电科技有限公司 | 0 | 何志宏 |  | 1 | 0.15 | 4450 | 610 | 1 | JG12240704292 |  | 1 |  | 是 | 是 | 600 | 11
覆膜 | JG1224070429 | JG12240704291 | 0.15 | 610 | 4520 | 2192 |  | 明绿改性膜-1 | 九天覆膜-5 | 合格 | 合格品 | 乙 | 何志宏,冯忠平,桑永辉 | 2192 | 1 | / | 30110014 | 铬钝化卷 | 0.1-SPCC | 30311002 | 单面钢塑复合卷 | 0.15-SPCC | 10 | MO002492 | MO002492-011-01 | FM001 | 覆膜模板 | 6135 | 2024-08-09 | 2024-08-09 | 5 | 2024-08-11 02:28:12 | 2024-08-11 09:58:24 | 江苏九天光电科技有限公司 | 0 | 何志宏 |  | 1 | 0.15 | 4520 | 610 | 1 | JG12240704291 |  | 1 |  | 是 | 是 | 600 | 11