## sheet1
工序名称 | 批号 | 新卷号 | 出料厚度 | 出料宽度 | 出料长度 | 出料重量 | 备注 | 膜名称 | 机组名称 | 工序状态 | 检验结果 | 班组 | 参与人 | 来料重量 | 成材率 | 工序要求 | 来料编码 | 来料名称 | 来料规格 | 产品编码 | 产品名称 | 产品规格 | 排序 | 主计划号 | 子计划号 | 工序流程编码 | 工序流程名称 | 工单需求 | 计划开始时间 | 计划结束时间 | 工单状态 | 开始时间 | 产出时间 | 组织名称 | 卷号ID | 操作工人 | 报工人 | 检验 | 来料厚度 | 来料长度 | 来料宽度 | 是否分卷 | 原卷号 | 工单要求 | 是否成品 | 不良现象 | 是否入库 | 入库审核 | 生产工时 | 工单行号
铬钝化 | JG122407041011 | JG122407041011 | 0.1 | 710 | 10110 | 5369 |  |  | 东方铬钝化950 | 合格 | 合格品 | 甲 | 韩康 | 5370 | 0.9998 | 、 | 30210015 | 光亮卷 | 0.1-SPCC | 30110014 | 铬钝化卷 | 0.1-SPCC | 10 | MO002562 | MO002562-003 | GDH001 | 铬钝化模板 | 5370 | 2024-08-11 | 2024-08-11 | 5 | 2024-08-11 22:48:12 | 2024-08-11 22:49:28 | 江苏东方九天新能源材料有限公司 | 286958 | 孙锋 |  |  | 0.1 | 10150 | 710 | 1 | JG122407041011 |  | 1 |  | 是 | 是 | 1 | 3
铬钝化 | JG122407055722 | JG122407055722 | 0.1 | 710 | 8210 | 4343 | 内200米折印 3000-4000米尖点 |  | 东方铬钝化950 | 合格 | 让步接收 | 乙 | 李志祥 | 4350 | 0.9984 | 、 | 30210015 | 光亮卷 | 0.1-SPCC | 30110014 | 铬钝化卷 | 0.1-SPCC | 10 | MO002562 | MO002562-010 | GDH001 | 铬钝化模板 | 4350 | 2024-08-11 | 2024-08-11 | 5 | 2024-08-11 22:45:26 | 2024-08-11 22:47:17 | 江苏东方九天新能源材料有限公司 | 286948 | 陈猛 |  |  | 0.1 | 8230 | 710 | 1 | JG122407055722 |  | 1 | 内200米折印 3000-4000米尖点 | 是 | 是 | 2 | 10
铬钝化 | JG1224070461 | JG1224070461 | 0.15 | 610 | 7150 | 5063 |  |  | 东方铬钝化750 | 合格 | 合格品 | 乙 | 李澍 | 5080 | 0.9967 | 镀铬量80-100 | 30210011 | 光亮卷 | 0.15-SPCC | 30110011 | 铬钝化卷 | 0.15-SPCC | 10 | MO002326 | MO002326-008 | GDH001 | 铬钝化模板 | 5080 | 2024-08-04 | 2024-08-04 | 5 | 2024-08-11 22:40:53 | 2024-08-11 22:41:43 | 江苏东方九天新能源材料有限公司 | 278761 | 李澍 |  |  | 0.15 | 0 | 610 | 1 | JG1224070461 |  | 1 | 白斑 辊印 条印 | 是 | 是 | 1 | 8
铬钝化 | JG12240705531 | JG12240705531 | 0.1 | 710 | 10100 | 5465 | S色差(色差 条印 碱液斑 白斑 尾顶伤印) |  | 东方铬钝化950 | 合格 | 合格品 | 甲 | 韩康 | 5476 | 0.998 | 、 | 30210015 | 光亮卷 | 0.1-SPCC | 30110014 | 铬钝化卷 | 0.1-SPCC | 10 | MO002562 | MO002562-006 | GDH001 | 铬钝化模板 | 5476 | 2024-08-11 | 2024-08-11 | 5 | 2024-08-11 19:50:36 | 2024-08-11 19:52:20 | 江苏东方九天新能源材料有限公司 | 286961 | 韩康 |  |  | 0.1 | 0 | 710 | 1 | JG12240705531 |  | 1 | S色差(色差 条印 碱液斑 白斑 尾顶伤印) | 是 | 是 | 2 | 6
铬钝化 | JG12240703882 | JG12240703882 | 0.1 | 710 | 12040 | 6393 |  |  | 东方铬钝化950 | 合格 | 合格品 | 甲 | 韩康 | 6620 | 0.9657 | 、 | 30210015 | 光亮卷 | 0.1-SPCC | 30110014 | 铬钝化卷 | 0.1-SPCC | 10 | MO002562 | MO002562-005 | GDH001 | 铬钝化模板 | 6620 | 2024-08-11 | 2024-08-11 | 5 | 2024-08-11 18:53:18 | 2024-08-11 18:54:00 | 江苏东方九天新能源材料有限公司 | 286960 | 韩康 |  |  | 0.1 | 0 | 710 | 1 | JG12240703882 |  | 1 |  | 是 | 是 | 1 | 5
铬钝化 | JG12240704221 | JG12240704221 | 0.1 | 710 | 12580 | 6701 | S色差(色差 白斑 碱液斑 碎边) |  | 东方铬钝化950 | 合格 | 合格品 | 甲 | 韩康 | 6700 | 1.0001 | 、 | 30210015 | 光亮卷 | 0.1-SPCC | 30110014 | 铬钝化卷 | 0.1-SPCC | 10 | MO002562 | MO002562-007 | GDH001 | 铬钝化模板 | 6700 | 2024-08-11 | 2024-08-11 | 5 | 2024-08-11 17:01:46 | 2024-08-11 17:02:54 | 江苏东方九天新能源材料有限公司 | 286953 | 韩康 |  |  | 0.1 | 12620 | 710 | 1 | JG12240704221 |  | 1 | S色差(色差 白斑 碱液斑 碎边) | 是 | 是 | 1 | 7
铬钝化 | JG12240705532 | JG12240705532 | 0.1 | 710 | 13420 | 7133 | 碎边，尾部顶伤折印，折皱 |  | 东方铬钝化950 | 合格 | 让步接收 | 甲 | 韩康 | 7150 | 0.9976 | 、 |  |  |  | 30110014 | 铬钝化卷 | 0.1-SPCC | 10 | MO002562 | MO002562-009 | GDH001 | 铬钝化模板 | 7150 | 2024-08-11 | 2024-08-11 | 5 | 2024-08-11 15:40:56 | 2024-08-11 15:42:39 | 江苏东方九天新能源材料有限公司 | 286950 | 孙槐兵 |  |  | 0.1 | 13460 | 710 | 1 | JG12240705532 |  | 1 | S色差(色差 碎边 条印 尾来料顶伤折印 折皱) | 是 | 是 | 2 | 9
铬钝化 | JG12240703261 | JG122407032613 | 0.1 | 760 | 4260 | 2439 |  |  | 东方铬钝化950 | 合格 | 合格品 | 甲 | 韩康 | 2439 | 1 | / | 30210015 | 光亮卷 | 0.1-SPCC | 30110014 | 铬钝化卷 | 0.1-SPCC | 10 | MO002552 | MO002552-002-03 | GDH001 | 铬钝化模板 | 7490 | 2024-08-11 | 2024-08-11 | 5 | 2024-08-11 13:20:06 | 2024-08-11 13:53:20 | 江苏东方九天新能源材料有限公司 |  | 韩康 |  | 1 | 0.1 | 4260 | 760 | 1 | JG122407032613 |  | 1 |  | 是 | 是 | 44 | 2
铬钝化 | JG12240703261 | JG122407032612 | 0.1 | 760 | 4380 | 2517 |  |  | 东方铬钝化950 | 合格 | 合格品 | 甲 | 韩康 | 2517 | 1 | / | 30210015 | 光亮卷 | 0.1-SPCC | 30110014 | 铬钝化卷 | 0.1-SPCC | 10 | MO002552 | MO002552-002-02 | GDH001 | 铬钝化模板 | 7490 | 2024-08-11 | 2024-08-11 | 5 | 2024-08-11 13:20:06 | 2024-08-11 13:53:20 | 江苏东方九天新能源材料有限公司 |  | 韩康 |  | 1 | 0.1 | 4380 | 760 | 1 | JG122407032612 |  | 1 |  | 是 | 是 | 44 | 2
铬钝化 | JG12240703261 | JG122407032611 | 0.1 | 760 | 4350 | 2511 |  |  | 东方铬钝化950 | 合格 | 合格品 | 甲 | 韩康 | 2511 | 1 | / | 30210015 | 光亮卷 | 0.1-SPCC | 30110014 | 铬钝化卷 | 0.1-SPCC | 10 | MO002552 | MO002552-002-01 | GDH001 | 铬钝化模板 | 7490 | 2024-08-11 | 2024-08-11 | 5 | 2024-08-11 13:20:06 | 2024-08-11 13:53:20 | 江苏东方九天新能源材料有限公司 |  | 韩康 |  | 1 | 0.1 | 4350 | 760 | 1 | JG122407032611 |  | 1 |  | 是 | 是 | 44 | 2
铬钝化 | JG122407039921 | JG1224070399212 | 0.1 | 710 | 7350 | 3947 |  |  | 东方铬钝化950 | 合格 | 合格品 | 乙 | 韩康 | 3947 | 1 | 、 | 30210015 | 光亮卷 | 0.1-SPCC | 30110014 | 铬钝化卷 | 0.1-SPCC | 10 | MO002551 | MO002551-003-02 | GDH001 | 铬钝化模板 | 6265 | 2024-08-11 | 2024-08-11 | 5 | 2024-08-11 12:19:41 | 2024-08-11 12:20:30 | 江苏东方九天新能源材料有限公司 |  | 陈猛 |  | 1 | 0.1 | 7350 | 710 | 1 | JG1224070399212 |  | 1 |  | 是 | 是 | 1 | 3
铬钝化 | JG122407039921 | JG1224070399211 | 0.1 | 710 | 4260 | 2291 |  |  | 东方铬钝化950 | 合格 | 合格品 | 乙 | 韩康 | 2291 | 1 | 、 | 30210015 | 光亮卷 | 0.1-SPCC | 30110014 | 铬钝化卷 | 0.1-SPCC | 10 | MO002551 | MO002551-003-01 | GDH001 | 铬钝化模板 | 6265 | 2024-08-11 | 2024-08-11 | 5 | 2024-08-11 12:19:41 | 2024-08-11 12:20:30 | 江苏东方九天新能源材料有限公司 |  | 陈猛 |  | 1 | 0.1 | 4260 | 710 | 1 | JG1224070399211 |  | 1 |  | 是 | 是 | 1 | 3
铬钝化 | JG122407031711 | JG1224070317112 | 0.1 | 760 | 4960 | 2833 |  |  | 东方铬钝化950 | 合格 | 合格品 | 乙 | 韩康 | 2833 | 1 | 、 | 30210015 | 光亮卷 | 0.1-SPCC | 30110014 | 铬钝化卷 | 0.1-SPCC | 10 | MO002551 | MO002551-002-02 | GDH001 | 铬钝化模板 | 5720 | 2024-08-11 | 2024-08-11 | 5 | 2024-08-11 10:43:25 | 2024-08-11 10:44:13 | 江苏东方九天新能源材料有限公司 |  | 陈猛 |  | 1 | 0.1 | 4960 | 760 | 1 | JG1224070317112 |  | 1 |  | 是 | 是 | 1 | 2
铬钝化 | JG122407031711 | JG1224070317111 | 0.1 | 760 | 5000 | 2861 |  |  | 东方铬钝化950 | 合格 | 合格品 | 乙 | 韩康 | 2861 | 1 | 、 | 30210015 | 光亮卷 | 0.1-SPCC | 30110014 | 铬钝化卷 | 0.1-SPCC | 10 | MO002551 | MO002551-002-01 | GDH001 | 铬钝化模板 | 5720 | 2024-08-11 | 2024-08-11 | 5 | 2024-08-11 10:43:25 | 2024-08-11 10:44:13 | 江苏东方九天新能源材料有限公司 |  | 陈猛 |  | 1 | 0.1 | 5000 | 760 | 1 | JG1224070317111 |  | 1 |  | 是 | 是 | 1 | 2
铬钝化 | JG12240703262 | JG122407032622 | 0.1 | 760 | 6150 | 3525 |  |  | 东方铬钝化950 | 合格 | 合格品 | 乙 | 韩康 | 3525 | 1 | 、 | 30210015 | 光亮卷 | 0.1-SPCC | 30110014 | 铬钝化卷 | 0.1-SPCC | 10 | MO002551 | MO002551-001-02 | GDH001 | 铬钝化模板 | 5900 | 2024-08-11 | 2024-08-11 | 5 | 2024-08-11 09:29:29 | 2024-08-11 09:30:13 | 江苏东方九天新能源材料有限公司 |  | 陈猛 |  | 1 | 0.1 | 6150 | 760 | 1 | JG122407032622 |  | 1 |  | 是 | 是 | 1 | 1
铬钝化 | JG12240703262 | JG122407032621 | 0.1 | 760 | 4090 | 2349 |  |  | 东方铬钝化950 | 合格 | 合格品 | 乙 | 韩康 | 2349 | 1 | 、 | 30210015 | 光亮卷 | 0.1-SPCC | 30110014 | 铬钝化卷 | 0.1-SPCC | 10 | MO002551 | MO002551-001-01 | GDH001 | 铬钝化模板 | 5900 | 2024-08-11 | 2024-08-11 | 5 | 2024-08-11 09:29:29 | 2024-08-11 09:30:13 | 江苏东方九天新能源材料有限公司 |  | 陈猛 |  | 1 | 0.1 | 4090 | 760 | 1 | JG122407032621 |  | 1 |  | 是 | 是 | 1 | 1
铬钝化 | JG122406034511 | JG1224060345112 | 0.1 | 610 | 2400 | 1105 | Z折印(尾100米左右来料板面折印，内270米板面尖点)短带 |  | 东方铬钝化750 | 其他入库 | 协议品 | 甲 | 孙锋 | 1105 | 1 | / |  |  |  | 30110014 | 铬钝化卷 | 0.1-SPCC | 10 | MO002273 | MO002273-002-02 | GDH001 | 铬钝化模板 | 2720 | 2024-08-02 | 2024-08-02 | 5 | 2024-08-09 20:47:19 | 2024-08-11 09:19:32 | 江苏东方九天新能源材料有限公司 |  | 倪兵 |  | 1 | 0.1 | 2400 | 610 | 1 | JG1224060345112 |  | 1 | Z折印(尾100米左右来料板面折印，内270米板面尖点) | 是 | 是 | 2192 | 2
铬钝化 | JG122406034511 | JG1224060345111 | 0.1 | 610 | 2880 | 1307 | Z折印(2200米板面折印，)短带 |  | 东方铬钝化750 | 其他入库 | 协议品 | 甲 | 孙锋 | 1307 | 1 | / |  |  |  | 30110014 | 铬钝化卷 | 0.1-SPCC | 10 | MO002273 | MO002273-002-01 | GDH001 | 铬钝化模板 | 2720 | 2024-08-02 | 2024-08-02 | 5 | 2024-08-09 20:47:19 | 2024-08-11 09:19:32 | 江苏东方九天新能源材料有限公司 |  | 倪兵 |  | 1 | 0.1 | 2880 | 610 | 1 | JG1224060345111 |  | 1 | Z折印(2200米板面折印，) | 是 | 是 | 2192 | 2
铬钝化 | JG1224070540 | JG12240705402 | 0.1 | 610 | 6790 | 3123 |  |  | 东方铬钝化750 | 合格 | 合格品 | 甲 | 孙锋 | 3123 | 1 | 、 | 30210015 | 光亮卷 | 0.1-SPCC | 30110014 | 铬钝化卷 | 0.1-SPCC | 10 | MO002504 | MO002504-015-02 | GDH001 | 铬钝化模板 | 4646 | 2024-08-09 | 2024-08-09 | 5 | 2024-08-11 09:15:12 | 2024-08-11 09:15:58 | 江苏东方九天新能源材料有限公司 |  | 倪兵 |  | 1 | 0.1 | 6790 | 610 | 1 | JG12240705402 |  | 1 |  | 是 | 是 | 0 | 15
铬钝化 | JG1224070540 | JG12240705401 | 0.1 | 610 | 3310 | 1521 |  |  | 东方铬钝化750 | 合格 | 合格品 | 甲 | 孙锋 | 1521 | 1 | 、 | 30210015 | 光亮卷 | 0.1-SPCC | 30110014 | 铬钝化卷 | 0.1-SPCC | 10 | MO002504 | MO002504-015-01 | GDH001 | 铬钝化模板 | 4646 | 2024-08-09 | 2024-08-09 | 5 | 2024-08-11 09:15:12 | 2024-08-11 09:15:58 | 江苏东方九天新能源材料有限公司 |  | 倪兵 |  | 1 | 0.1 | 3310 | 610 | 1 | JG12240705401 |  | 1 |  | 是 | 是 | 0 | 15
铬钝化 | JG1224070551 | JG12240705512 | 0.1 | 610 | 6890 | 3155 |  |  | 东方铬钝化750 | 合格 | 合格品 | 甲 | 孙锋 | 3155 | 1 | 、 | 30210015 | 光亮卷 | 0.1-SPCC | 30110014 | 铬钝化卷 | 0.1-SPCC | 10 | MO002504 | MO002504-016-02 | GDH001 | 铬钝化模板 | 4654 | 2024-08-09 | 2024-08-09 | 5 | 2024-08-11 09:12:21 | 2024-08-11 09:13:47 | 江苏东方九天新能源材料有限公司 |  | 倪兵 |  | 1 | 0.1 | 6890 | 610 | 1 | JG12240705512 |  | 1 |  | 是 | 是 | 1 | 16
铬钝化 | JG1224070551 | JG12240705511 | 0.1 | 610 | 3250 | 1495 |  |  | 东方铬钝化750 | 合格 | 合格品 | 甲 | 孙锋 | 1495 | 1 | 、 | 30210015 | 光亮卷 | 0.1-SPCC | 30110014 | 铬钝化卷 | 0.1-SPCC | 10 | MO002504 | MO002504-016-01 | GDH001 | 铬钝化模板 | 4654 | 2024-08-09 | 2024-08-09 | 5 | 2024-08-11 09:12:21 | 2024-08-11 09:13:47 | 江苏东方九天新能源材料有限公司 |  | 倪兵 |  | 1 | 0.1 | 3250 | 610 | 1 | JG12240705511 |  | 1 |  | 是 | 是 | 1 | 16
铬钝化 | JG12240705031 | JG12240705031 | 0.1 | 610 | 6560 | 3021 | 170米板面顶伤重，6410/6430米横向149/149mm2个孔洞（0.62/0.28mm2） |  | 东方铬钝化750 | 待判定 |  | 甲 | 孙锋 | 3052 | 0.9898 | 、 |  |  |  | 30110014 | 铬钝化卷 | 0.1-SPCC | 10 | MO002504 | MO002504-012 | GDH001 | 铬钝化模板 | 3052 | 2024-08-09 | 2024-08-09 | 3 | 2024-08-11 09:10:53 | 2024-08-11 09:12:00 | 江苏东方九天新能源材料有限公司 | 285422 | 倪兵 |  |  | 0.1 | 6600 | 610 | 1 | JG12240705031 |  | 1 | 来料色差辊印，白斑，白条印，170米来料板面顶伤重，6410/6430米横向149/149，大小0.62/0.28 | 否 | 否 |  | 12
铬钝化 | JG12240704951 | JG12240704951 | 0.1 | 610 | 6390 | 2935 | 190米横向332mm孔洞（0.28mm2），操边起筋 |  | 东方铬钝化750 | 待判定 |  | 甲 | 孙锋 | 3020 | 0.9719 | 、 |  |  |  | 30110014 | 铬钝化卷 | 0.1-SPCC | 10 | MO002504 | MO002504-014 | GDH001 | 铬钝化模板 | 3020 | 2024-08-09 | 2024-08-09 | 3 | 2024-08-11 09:09:26 | 2024-08-11 09:10:33 | 江苏东方九天新能源材料有限公司 | 285425 | 倪兵 |  |  | 0.1 | 6570 | 610 | 1 | JG12240704951 |  | 1 | 来料色差辊印，白斑，白条印190米横向332，大小0.28，来料操边起筋 | 否 | 否 |  | 14
铬钝化 | JG1224070196 | JG1224070196 | 0.1 | 610 | 13370 | 6201 | 7010米横向329mm孔洞（0.11mm2） |  | 东方铬钝化750 | 合格 | 让步接收 | 甲 | 孙锋 | 6200 | 1.0002 | 、 | 30210015 | 光亮卷 | 0.1-SPCC | 30110014 | 铬钝化卷 | 0.1-SPCC | 10 | MO002504 | MO002504-017 | GDH001 | 铬钝化模板 | 6200 | 2024-08-09 | 2024-08-09 | 5 | 2024-08-11 09:08:29 | 2024-08-11 09:09:09 | 江苏东方九天新能源材料有限公司 | 285429 | 倪兵 |  |  | 0.1 | 13380 | 610 | 1 | JG1224070196 |  | 1 | 来料色差辊印，白斑，白条印，7010米横向329，大小0.11 | 是 | 是 | 1 | 17
铬钝化 | JG12240702712 | JG12240702712 | 0.1 | 610 | 4440 | 2049 |  |  | 东方铬钝化750 | 合格 | 合格品 | 甲 | 孙锋 | 2096 | 0.9776 | 、 | 30210015 | 光亮卷 | 0.1-SPCC | 30110014 | 铬钝化卷 | 0.1-SPCC | 10 | MO002504 | MO002504-011 | GDH001 | 铬钝化模板 | 2096 | 2024-08-09 | 2024-08-09 | 5 | 2024-08-11 09:07:13 | 2024-08-11 09:07:43 | 江苏东方九天新能源材料有限公司 | 285420 | 倪兵 |  |  | 0.1 | 4550 | 610 | 1 | JG12240702712 |  | 1 | 来料色差辊印，白斑，白条印 | 是 | 是 | 0 | 11
铬钝化 | JG12240701922 | JG12240701922 | 0.1 | 610 | 3800 | 1743 |  |  | 东方铬钝化750 | 合格 | 合格品 | 甲 | 孙锋 | 1764 | 0.9881 | 、 | 30210015 | 光亮卷 | 0.1-SPCC | 30110014 | 铬钝化卷 | 0.1-SPCC | 10 | MO002504 | MO002504-013 | GDH001 | 铬钝化模板 | 1764 | 2024-08-09 | 2024-08-09 | 5 | 2024-08-11 09:05:32 | 2024-08-11 09:06:25 | 江苏东方九天新能源材料有限公司 | 285423 | 倪兵 |  |  | 0.1 | 3860 | 610 | 1 | JG12240701922 |  | 1 | 来料色差辊印，白斑，白条印 | 是 | 是 | 1 | 13
铬钝化 | JG1224070512 | JG12240705122 | 0.1 | 610 | 6680 | 3079 |  |  | 东方铬钝化750 | 合格 | 合格品 | 甲 | 孙锋 | 3079 | 1 | 、 | 30210015 | 光亮卷 | 0.1-SPCC | 30110014 | 铬钝化卷 | 0.1-SPCC | 10 | MO002504 | MO002504-020-02 | GDH001 | 铬钝化模板 | 4602 | 2024-08-09 | 2024-08-09 | 5 | 2024-08-11 09:04:18 | 2024-08-11 09:05:02 | 江苏东方九天新能源材料有限公司 |  | 倪兵 |  | 1 | 0.1 | 6680 | 610 | 1 | JG12240705122 |  | 1 |  | 是 | 是 | 1 | 20
铬钝化 | JG1224070512 | JG12240705121 | 0.1 | 610 | 3290 | 1517 |  |  | 东方铬钝化750 | 合格 | 合格品 | 甲 | 孙锋 | 1517 | 1 | 、 | 30210015 | 光亮卷 | 0.1-SPCC | 30110014 | 铬钝化卷 | 0.1-SPCC | 10 | MO002504 | MO002504-020-01 | GDH001 | 铬钝化模板 | 4602 | 2024-08-09 | 2024-08-09 | 5 | 2024-08-11 09:04:18 | 2024-08-11 09:05:02 | 江苏东方九天新能源材料有限公司 |  | 倪兵 |  | 1 | 0.1 | 3290 | 610 | 1 | JG12240705121 |  | 1 |  | 是 | 是 | 1 | 20
铬钝化 | JG1224070539 | JG12240705392 | 0.1 | 610 | 6980 | 3183 |  |  | 东方铬钝化750 | 合格 | 合格品 | 甲 | 孙锋 | 3183 | 1 | 、 | 30210015 | 光亮卷 | 0.1-SPCC | 30110014 | 铬钝化卷 | 0.1-SPCC | 10 | MO002504 | MO002504-021-02 | GDH001 | 铬钝化模板 | 4648 | 2024-08-09 | 2024-08-09 | 5 | 2024-08-11 09:03:13 | 2024-08-11 09:03:56 | 江苏东方九天新能源材料有限公司 |  | 倪兵 |  | 1 | 0.1 | 6980 | 610 | 1 | JG12240705392 |  | 1 |  | 是 | 是 | 0 | 21
铬钝化 | JG1224070539 | JG12240705391 | 0.1 | 610 | 3190 | 1455 |  |  | 东方铬钝化750 | 合格 | 合格品 | 甲 | 孙锋 | 1455 | 1 | 、 | 30210015 | 光亮卷 | 0.1-SPCC | 30110014 | 铬钝化卷 | 0.1-SPCC | 10 | MO002504 | MO002504-021-01 | GDH001 | 铬钝化模板 | 4648 | 2024-08-09 | 2024-08-09 | 5 | 2024-08-11 09:03:13 | 2024-08-11 09:03:56 | 江苏东方九天新能源材料有限公司 |  | 倪兵 |  | 1 | 0.1 | 3190 | 610 | 1 | JG12240705391 |  | 1 |  | 是 | 是 | 0 | 21