## sheet1
工序名称 | 新卷号 | 批号 | 机组名称 | 工序状态 | 检验结果 | 班组 | 参与人 | 来料重量 | 出料重量 | 成材率 | 出料长度 | 出料厚度 | 出料宽度 | 工序要求 | 备注 | 来料编码 | 来料名称 | 来料规格 | 产品编码 | 产品名称 | 产品规格 | 膜名称 | 排序 | 主计划号 | 子计划号 | 工序流程编码 | 工序流程名称 | 工单需求 | 计划开始时间 | 计划结束时间 | 工单状态 | 开始时间 | 产出时间 | 组织名称 | 卷号ID | 操作工人 | 报工人 | 检验 | 来料厚度 | 来料长度 | 来料宽度 | 是否分卷 | 原卷号 | 工单要求 | 是否成品 | 不良现象 | 是否入库 | 入库审核 | 生产工时 | 工单行号
最终平整 | DL002407001511 | DL002407001511 | 九天850平整 | 合格 | 让步接收 | 乙 | 钱九龙 | 1960 | 1882 | 0.9602 | 1970 | 0.203 | 590 | 海金杜门：（0.203*590）平整后转东方分剪 | 来料横辊印，头尾挫划伤，小白斑点，色差条印，振纹，内60米操0.5厘米撞伤辊印，925/935米传88/89毫米2个0.06/0.15平方毫米孔洞（晚夹纸20米左右） | 31310012 | 镍钝化卷 | 0.203-SPCC | 31310012 | 镍钝化卷 | 0.203-SPCC |  | 10 | MO002554 | MO002554-004 | NDHJ001 | 预镀镍模板 | 1960 | 2024-08-11 | 2024-08-11 | 5 | 2024-08-11 19:04:55 | 2024-08-11 19:38:01 | 江苏九天光电科技有限公司 | 286878 | 钱九龙 |  |  | 0.203 | 2030 | 590 | 1 | DL002407001511 | 海金杜门：（0.203*590）平整后转东方分剪 | 1 | K孔洞(来料横辊印，头尾挫划伤，小白斑点，色差条印，振纹，内60米操0.5厘米撞伤辊印，925/935米传88/89毫米2个0.06/0.15平方毫米孔洞，晚夹20米左右) | 是 | 是 | 34 | 4
最终平整 | DL0024070039212 | DL0024070039212 | 九天850平整 | 合格 | 让步接收 | 乙 | 张兴华 | 1772 | 1746 | 0.9853 | 1840 | 0.203 | 590 | 海金杜门：（0.203*590）平整后转东方分剪 | 来料横辊印，头尾挫划伤，小白斑点，色差条印，振纹，1600米左右操1-2厘米开始粘钢折印 | 31310012 | 镍钝化卷 | 0.203-SPCC | 31310012 | 镍钝化卷 | 0.203-SPCC |  | 10 | MO002554 | MO002554-012 | NDHJ001 | 预镀镍模板 | 1772 | 2024-08-11 | 2024-08-11 | 5 | 2024-08-11 18:23:13 | 2024-08-11 19:04:40 | 江苏九天光电科技有限公司 | 286886 | 张兴华 |  |  | 0.203 | 1860 | 590 | 1 | DL0024070039212 | 海金杜门：（0.203*590）平整后转东方分剪 | 1 | Z折印(来料横辊印，头尾挫划伤，小白斑点，色差条印，振纹，1600米操1-2厘米开始粘钢折印) | 是 | 是 | 41 | 12
最终平整 | DL0024070018112 | DL0024070018112 | 九天850平整 | 合格 | 让步接收 | 乙 | 钱九龙 | 1638 | 1614 | 0.9853 | 1700 | 0.203 | 590 | 海金杜门：（0.203*590）平整后转东方分剪 | 来料横辊印，头尾挫划伤，小白斑点，色差条印，振纹 | 31310012 | 镍钝化卷 | 0.203-SPCC | 31310012 | 镍钝化卷 | 0.203-SPCC |  | 10 | MO002554 | MO002554-008 | NDHJ001 | 预镀镍模板 | 1638 | 2024-08-11 | 2024-08-11 | 5 | 2024-08-11 17:41:33 | 2024-08-11 18:22:52 | 江苏九天光电科技有限公司 | 286882 | 钱九龙 |  |  | 0.203 | 1720 | 590 | 1 | DL0024070018112 | 海金杜门：（0.203*590）平整后转东方分剪 | 1 | S色差条印(来料横辊印，头尾挫划伤，小白斑点，色差条印，振纹，) | 是 | 是 | 41 | 8
最终平整 | DL002407001522 | DL002407001522 | 九天850平整 | 合格 | 让步接收 | 乙 | 张兴华 | 1946 | 1918 | 0.9856 | 2010 | 0.203 | 590 | 海金杜门：（0.203*590）平整后转东方分剪 | 来料横辊印，头尾挫划伤，小白斑点，色差条印，振纹，1700米左右开始操1-3粘钢折印 | 31310012 | 镍钝化卷 | 0.203-SPCC | 31310012 | 镍钝化卷 | 0.203-SPCC |  | 10 | MO002554 | MO002554-002 | NDHJ001 | 预镀镍模板 | 1946 | 2024-08-11 | 2024-08-11 | 5 | 2024-08-11 16:52:32 | 2024-08-11 17:41:20 | 江苏九天光电科技有限公司 | 286864 | 张兴华 |  |  | 0.203 | 2030 | 590 | 1 | DL002407001522 | 海金杜门：（0.203*590）平整后转东方分剪 | 1 | Z折印(来料横辊印，头尾挫划伤，小白斑点，色差条印，振纹，1700米操1-3粘钢折印) | 是 | 是 | 49 | 2
最终平整 | DL002407001513 | DL002407001513 | 九天850平整 | 合格 | 让步接收 | 乙 | 钱九龙 | 1850 | 1824 | 0.9859 | 1900 | 0.203 | 590 | 海金杜门：（0.203*590）平整后转东方分剪 | 来料横辊印，头尾挫划伤，小白斑点，色差条印，振纹，内20米停机印内有个孔洞 | 31310012 | 镍钝化卷 | 0.203-SPCC | 31310012 | 镍钝化卷 | 0.203-SPCC |  | 10 | MO002554 | MO002554-005 | NDHJ001 | 预镀镍模板 | 1850 | 2024-08-11 | 2024-08-11 | 5 | 2024-08-11 16:03:47 | 2024-08-11 16:52:13 | 江苏九天光电科技有限公司 | 286879 | 钱九龙 |  |  | 0.203 | 1920 | 590 | 1 | DL002407001513 | 海金杜门：（0.203*590）平整后转东方分剪 | 1 | S色差条印(来料横辊印，头尾挫划伤，小白斑点，色差条印，振纹，内20米停机印内有个孔洞) | 是 | 是 | 49 | 5
最终平整 | DL0024070018113 | DL0024070018113 | 九天850平整 | 合格 | 让步接收 | 乙 | 张兴华 | 1682 | 1654 | 0.9834 | 1750 | 0.203 | 590 | 海金杜门：（0.203*590）平整后转东方分剪 | 来料横辊印，头尾挫划伤，小白斑点，色差条印，振纹， | 31310012 | 镍钝化卷 | 0.203-SPCC | 31310012 | 镍钝化卷 | 0.203-SPCC |  | 10 | MO002554 | MO002554-010 | NDHJ001 | 预镀镍模板 | 1682 | 2024-08-11 | 2024-08-11 | 5 | 2024-08-11 15:27:10 | 2024-08-11 16:03:15 | 江苏九天光电科技有限公司 | 286884 | 张兴华 |  |  | 0.203 | 1770 | 590 | 1 | DL0024070018113 | 海金杜门：（0.203*590）平整后转东方分剪 | 1 | S色差条印(来料横辊印，头尾挫划伤，小白斑点，色差条印，振纹，) | 是 | 是 | 36 | 10
最终平整 | DL0024070018111 | DL0024070018111 | 九天850平整 | 合格 | 让步接收 | 乙 | 张兴华 | 1636 | 1600 | 0.978 | 1700 | 0.203 | 590 | 海金杜门：（0.203*590）平整后转东方分剪 | 来料横辊印，头尾挫划伤，小白斑点，色差条印，振纹，1520米标记传10厘米左右2个黑斑印 | 31310012 | 镍钝化卷 | 0.203-SPCC | 31310012 | 镍钝化卷 | 0.203-SPCC |  | 10 | MO002554 | MO002554-007 | NDHJ001 | 预镀镍模板 | 1636 | 2024-08-11 | 2024-08-11 | 5 | 2024-08-11 14:34:47 | 2024-08-11 15:21:30 | 江苏九天光电科技有限公司 | 286881 | 张兴华 |  |  | 0.203 | 1720 | 590 | 1 | DL0024070018111 | 海金杜门：（0.203*590）平整后转东方分剪 | 1 | S色差条印(来料横辊印，头尾挫划伤，小白斑点，色差条印，振纹，1520米标记传10厘米左右2个黑斑印) | 是 | 是 | 47 | 7
最终平整 | DL002407001523 | DL002407001523 | 九天850平整 | 合格 | 让步接收 | 乙 | 钱九龙 | 1940 | 1870 | 0.9639 | 1970 | 0.203 | 590 | 海金杜门：（0.203*590）平整后转东方分剪 | 来料横辊印，头尾挫划伤，小白斑点，色差条印，振纹，内30米标记多次停机印，665米标记传15厘米有个油泥斑，1600米操1-2厘米开始粘钢折印结束3厘米左右 | 31310012 | 镍钝化卷 | 0.203-SPCC | 31310012 | 镍钝化卷 | 0.203-SPCC |  | 10 | MO002554 | MO002554-001 | NDHJ001 | 预镀镍模板 | 1940 | 2024-08-11 | 2024-08-11 | 5 | 2024-08-11 13:44:13 | 2024-08-11 14:34:34 | 江苏九天光电科技有限公司 | 286858 | 张兴华 |  |  | 0.203 | 2025 | 590 | 1 | DL002407001523 | 海金杜门：（0.203*590）平整后转东方分剪 | 1 | Z折印(来料横辊印，头尾挫划伤，小白斑点，色差条印，振纹，内30米标记多次停机印，665米标记传15厘米有个油泥斑，1600米操1-2厘米开始粘钢折印结束3厘米左右) | 是 | 是 | 50 | 1
最终平整 | DL002407004312 | DL002407004312 | 九天850平整 | 合格 | 让步接收 | 乙 | 钱九龙 | 1944 | 1910 | 0.9825 | 1610 | 0.254 | 590 | 海金杜门：（0.254*590）平整后转东方分剪 | 来料横辊印，头尾挫划伤，小白斑点，色差条印，振纹，1200米左右操1-2厘米开始粘钢折印 | 20600002 | 镍钝化卷半成品 | 0.254-SPCC | 20600002 | 镍钝化卷半成品 | 0.254-SPCC |  | 10 | MO002315 | MO002315-001 | NDHJ001 | 预镀镍模板 | 1944 | 2024-08-03 | 2024-08-03 | 5 | 2024-08-11 12:11:44 | 2024-08-11 13:43:54 | 江苏九天光电科技有限公司 | 278124 | 钱九龙 |  |  | 0.254 | 0 | 590 | 1 | DL002407004312 | 海金杜门：（0.254*590）平整后转东方分剪 | 1 | Z折印(来料横辊印，头尾挫划伤，小白斑点，色差条印，振纹，1200米操1-2厘米开始粘钢折印) | 是 | 是 | 92 | 1
最终平整 | DL002407001022 | DL002407001022 | 九天850平整 | 合格 | 让步接收 | 乙 | 张兴华 | 1554 | 1524 | 0.9807 | 1310 | 0.254 | 590 | 海金杜门：（0.254*590）平整后转东方分剪 | 来料横辊印，头尾挫划伤，小白斑点，色差条印，振纹，1119米传258毫米有个0.03平方毫米孔洞（夹纸晚了50米左右），尾部50米左右油泥斑点 | 20600002 | 镍钝化卷半成品 | 0.254-SPCC | 20600002 | 镍钝化卷半成品 | 0.254-SPCC |  | 10 | MO002315 | MO002315-004 | NDHJ001 | 预镀镍模板 | 1554 | 2024-08-03 | 2024-08-03 | 5 | 2024-08-11 10:56:33 | 2024-08-11 12:11:32 | 江苏九天光电科技有限公司 | 278131 | 张兴华 |  |  | 0.254 | 0 | 590 | 1 | DL002407001022 | 海金杜门：（0.254*590）平整后转东方分剪 | 1 | K孔洞(来料横辊印，头尾挫划伤，小白斑点，色差条印，振纹，1119米传258毫米有个0.03平方毫米孔洞，标记夹晚50米左右尾部50米左右油泥斑点) | 是 | 是 | 75 | 4
最终平整 | DL002407004321 | DL002407004321 | 九天850平整 | 合格 | 让步接收 | 乙 | 钱九龙 | 1870 | 1842 | 0.985 | 1560 | 0.254 | 590 | 海金杜门：（0.254*590）平整后转东方分剪 | 来料横辊印，头尾挫划伤，小白斑点，色差条印，振纹，内15米标记油斑印 | 20600002 | 镍钝化卷半成品 | 0.254-SPCC | 20600002 | 镍钝化卷半成品 | 0.254-SPCC |  | 10 | MO002315 | MO002315-002 | NDHJ001 | 预镀镍模板 | 1870 | 2024-08-03 | 2024-08-03 | 5 | 2024-08-11 10:06:21 | 2024-08-11 10:56:18 | 江苏九天光电科技有限公司 | 278128 | 钱九龙 |  |  | 0.254 | 0 | 590 | 1 | DL002407004321 | 海金杜门：（0.254*590）平整后转东方分剪 | 1 | S色差条印(来料横辊印，头尾挫划伤，小白斑点，色差条印，振纹，内15米标记油斑印) | 是 | 是 | 50 | 2
最终平整 | DL002407004712 | DL002407004712 | 九天850平整 | 合格 | 让步接收 | 乙 | 张兴华 | 1920 | 1860 | 0.9688 | 1590 | 0.254 | 590 | 海金杜门：（0.254*590）平整后转东方分剪 | 来料横辊印，头尾挫划伤，小白斑点，色差条印，振纹，1200米开始传1-2厘米粘钢折印结束3厘米左右 |  |  |  | 20600002 | 镍钝化卷半成品 | 0.254-SPCC |  | 10 | MO002315 | MO002315-003 | NDHJ001 | 预镀镍模板 | 1920 | 2024-08-03 | 2024-08-03 | 5 | 2024-08-11 09:08:40 | 2024-08-11 10:06:05 | 江苏九天光电科技有限公司 | 278130 | 张兴华 |  |  | 0.254 | 0 | 590 | 1 | DL002407004712 | 海金杜门：（0.254*590）平整后转东方分剪 | 1 | Z折印(来料横辊印，头尾挫划伤，小白斑点，色差条印，振纹，1200传1-2厘米开始粘钢折印结束3厘米左右) | 是 | 是 | 58 | 3
最终平整 | JG12240705531 | JG1224070553 | 九天850平整 | 合格 | 合格品 | 甲 | 刘勇 | 5512 | 5476 | 0.9935 | 10140 | 0.1 | 710 | 平整 |  | 20100028 | 轧硬 | 0.4*710-SPCC | 30210015 | 光亮卷 | 0.1-SPCC |  | 60 | MO002077 | MO002077-001-01 | GLJ003 | 光亮卷前处理 模板 | 12970 | 2024-07-26 | 2024-07-26 | 5 | 2024-08-11 07:47:32 | 2024-08-11 07:47:57 | 江苏九天光电科技有限公司 | 261432 | 刘勇 |  |  | 0.1 | 10170 | 710 | 1 | JG12240705531 |  | 1 |  | 是 | 是 | 7352 | 1
最终平整 | JG122407041012 | JG1224070410 | 九天850平整 | 合格 | 让步接收 | 甲 | 马晓飞 | 1242 | 1242 | 1 | 2290 | 0.1 | 710 | 平整 |  | 20100028 | 轧硬 | 0.4*710-SPCC | 30210015 | 光亮卷 | 0.1-SPCC |  | 60 | MO001796 | MO001796-003-01-02 | GLJ003 | 光亮卷前处理 模板 | 13760 | 2024-07-19 | 2024-07-19 | 5 | 2024-08-11 05:39:59 | 2024-08-11 06:14:04 | 江苏九天光电科技有限公司 |  | 马晓飞 |  | 1 | 0.1 | 2290 | 710 | 1 | JG122407041012 |  | 1 |  | 是 | 是 | 3858 | 3
最终平整 | JG122407041011 | JG1224070410 | 九天850平整 | 合格 | 合格品 | 甲 | 马晓飞 | 5370 | 5370 | 1 | 10150 | 0.1 | 710 | 平整 | 孔洞(1889-1910米传73毫米4个0.24-0.42平方毫米已夹纸 1901米传29毫米1个0.63平方毫米) | 20100028 | 轧硬 | 0.4*710-SPCC | 30210015 | 光亮卷 | 0.1-SPCC |  | 60 | MO001796 | MO001796-003-01-01 | GLJ003 | 光亮卷前处理 模板 | 13760 | 2024-07-19 | 2024-07-19 | 5 | 2024-08-11 05:39:59 | 2024-08-11 06:14:04 | 江苏九天光电科技有限公司 |  | 马晓飞 |  | 1 | 0.1 | 10150 | 710 | 1 | JG122407041011 |  | 1 | K孔洞(1889-1910米传73毫米4个0.24-0.42平方毫米已夹纸 1901米传29毫米1个0.63平方毫米) | 是 | 是 | 3858 | 3
最终平整 | JG12240705551 | JG1224070555 | 九天850平整 | 合格 | 合格品 | 甲 | 刘勇 | 5500 | 5440 | 0.9891 | 10030 | 0.1 | 710 | 平整 |  | 20100028 | 轧硬 | 0.4*710-SPCC | 30210015 | 光亮卷 | 0.1-SPCC |  | 60 | MO002077 | MO002077-003-01 | GLJ003 | 光亮卷前处理 模板 | 13270 | 2024-07-26 | 2024-07-26 | 5 | 2024-08-11 04:31:44 | 2024-08-11 04:32:11 | 江苏九天光电科技有限公司 | 261436 | 刘勇 |  |  | 0.1 | 10080 | 710 | 1 | JG12240705551 |  | 1 |  | 是 | 是 | 7575 | 3
最终平整 | JG122407055412 | JG1224070554 | 九天850平整 | 合格 | 合格品 | 甲 | 马晓飞 | 3780 | 3780 | 1 | 7000 | 0.1 | 710 | 平整 |  | 20100028 | 轧硬 | 0.4*710-SPCC | 30210015 | 光亮卷 | 0.1-SPCC |  | 60 | MO002077 | MO002077-002-01-02 | GLJ003 | 光亮卷前处理 模板 | 12960 | 2024-07-26 | 2024-07-26 | 5 | 2024-08-11 03:12:04 | 2024-08-11 03:13:04 | 江苏九天光电科技有限公司 |  | 马晓飞 |  | 1 | 0.1 | 7000 | 710 | 1 | JG122407055412 |  | 1 |  | 是 | 是 | 4958 | 2
最终平整 | JG122407055411 | JG1224070554 | 九天850平整 | 合格 | 合格品 | 甲 | 马晓飞 | 1650 | 1650 | 1 | 3070 | 0.1 | 710 | 平整 |  | 20100028 | 轧硬 | 0.4*710-SPCC | 30210015 | 光亮卷 | 0.1-SPCC |  | 60 | MO002077 | MO002077-002-01-01 | GLJ003 | 光亮卷前处理 模板 | 12960 | 2024-07-26 | 2024-07-26 | 5 | 2024-08-11 03:12:04 | 2024-08-11 03:13:04 | 江苏九天光电科技有限公司 |  | 马晓飞 |  | 1 | 0.1 | 3070 | 710 | 1 | JG122407055411 |  | 1 |  | 是 | 是 | 4958 | 2
最终平整 | JG12240705601 | JG1224070560 | 九天850平整 | 合格 | 合格品 | 甲 | 刘勇 | 5500 | 5480 | 0.9964 | 10100 | 0.1 | 710 | 平整 |  | 20100028 | 轧硬 | 0.4*710-SPCC | 30210015 | 光亮卷 | 0.1-SPCC |  | 60 | MO002077 | MO002077-008-01 | GLJ003 | 光亮卷前处理 模板 | 13095 | 2024-07-26 | 2024-07-26 | 3 | 2024-08-11 01:54:15 | 2024-08-11 01:54:43 | 江苏九天光电科技有限公司 | 261445 | 刘勇 |  |  | 0.1 | 10050 | 710 | 1 | JG12240705601 |  | 1 |  | 是 | 是 | 9977 | 8
最终平整 | JG12240705591 | JG1224070559 | 九天850平整 | 合格 | 让步接收 | 乙 | 张兴华 | 5500 | 5430 | 0.9873 | 10130 | 0.1 | 710 | 平整 | 抗拉低/边中边 306/321/312 | 20100028 | 轧硬 | 0.4*710-SPCC | 30210015 | 光亮卷 | 0.1-SPCC |  | 60 | MO002077 | MO002077-007-01 | GLJ003 | 光亮卷前处理 模板 | 13100 | 2024-07-26 | 2024-07-26 | 5 | 2024-08-10 22:43:56 | 2024-08-10 23:42:43 | 江苏九天光电科技有限公司 | 261444 | 张兴华 |  |  | 0.1 | 10188 | 710 | 1 | JG12240705591 |  | 1 |  | 是 | 是 | 5417 | 7
最终平整 | JG122407055722 | JG1224070557 | 九天850平整 | 合格 | 合格品 | 乙 | 钱九龙 | 4350 | 4350 | 1 | 8230 | 0.1 | 710 | 平整 |  | 20100028 | 轧硬 | 0.4*710-SPCC | 30210015 | 光亮卷 | 0.1-SPCC |  | 60 | MO002077 | MO002077-005-02-02 | GLJ003 | 光亮卷前处理 模板 | 13170 | 2024-07-26 | 2024-07-26 | 3 | 2024-08-10 21:09:41 | 2024-08-10 22:43:36 | 江苏九天光电科技有限公司 |  | 钱九龙 |  | 1 | 0.1 | 8230 | 710 | 1 | JG122407055722 |  | 1 |  | 是 | 是 | 3597 | 5
最终平整 | JG122407055721 | JG1224070557 | 九天850平整 | 合格 | 合格品 | 乙 | 钱九龙 | 3010 | 3010 | 1 | 5700 | 0.1 | 710 | 平整 |  | 20100028 | 轧硬 | 0.4*710-SPCC | 30210015 | 光亮卷 | 0.1-SPCC |  | 60 | MO002077 | MO002077-005-02-01 | GLJ003 | 光亮卷前处理 模板 | 13170 | 2024-07-26 | 2024-07-26 | 3 | 2024-08-10 21:09:41 | 2024-08-10 22:43:36 | 江苏九天光电科技有限公司 |  | 钱九龙 |  | 1 | 0.1 | 5700 | 710 | 1 | JG122407055721 |  | 1 |  | 是 | 是 | 3597 | 5
最终平整 | JG12240704221 | JG1224070422 | 九天850平整 | 合格 | 合格品 | 乙 | 张兴华 | 6740 | 6700 | 0.9941 | 12620 | 0.1 | 710 | 平整 |  | 20100028 | 轧硬 | 0.4*710-SPCC | 30210015 | 光亮卷 | 0.1-SPCC |  | 60 | MO001796 | MO001796-005-01 | GLJ003 | 光亮卷前处理 模板 | 13720 | 2024-07-19 | 2024-07-19 | 5 | 2024-08-10 19:53:07 | 2024-08-10 21:09:20 | 江苏九天光电科技有限公司 | 249139 | 张兴华 |  |  | 0.1 | 12570 | 710 | 1 | JG12240704221 |  | 1 |  | 是 | 是 | 4966 | 5
最终平整 | JG12240705532 | JG1224070553 | 九天850平整 | 合格 | 合格品 | 乙 | 钱九龙 | 7220 | 7150 | 0.9903 | 13460 | 0.1 | 710 | 平整 |  | 20100028 | 轧硬 | 0.4*710-SPCC | 30210015 | 光亮卷 | 0.1-SPCC |  | 60 | MO002077 | MO002077-001-02 | GLJ003 | 光亮卷前处理 模板 | 12970 | 2024-07-26 | 2024-07-26 | 5 | 2024-08-10 18:20:21 | 2024-08-10 19:52:49 | 江苏九天光电科技有限公司 | 261432 | 钱九龙 |  |  | 0.1 | 13530 | 710 | 1 | JG12240705532 |  | 1 |  | 是 | 是 | 7352 | 1
最终平整 | JG12240703882 | JG1224070388 | 九天850平整 | 合格 | 让步接收 | 乙 | 张兴华 | 6670 | 6620 | 0.9925 | 12500 | 0.1 | 710 | 平整 | 内194米（夹纸）孔洞多作废带，下道剪下退平整。孔洞(163-194米标记不规则孔洞48个，249米传632毫米0.18,1163米传679毫米2个0.18/0.09平方毫米) | 20100028 | 轧硬 | 0.4*710-SPCC | 30210015 | 光亮卷 | 0.1-SPCC |  | 60 | MO002019 | MO002019-003-02 | GLJ003 | 光亮卷前处理 模板 | 13670 | 2024-07-24 | 2024-07-24 | 5 | 2024-08-10 16:49:24 | 2024-08-10 18:19:55 | 江苏九天光电科技有限公司 | 256789 | 张兴华 |  |  | 0.1 | 12520 | 710 | 1 | JG12240703882 |  | 1 | K孔洞(163-194米标记不规则孔洞48个，249米传632毫米0.18,1163米传679毫米2个0.18/0.09平方毫米) | 是 | 是 | 2774 | 3
最终平整 | 12248565102/922 | 12248565102/922 | 九天850平整 | 合格 | 合格品 | 甲 | 刘勇 | 1380 | 1196 | 0.8667 | 2080 | 0.125 | 610 | 平整 |  | 31310021 | 镍钝化卷 | 0.3-SPCC | 30210004 | 光亮卷 | 0.125-SPCC |  | 60 | MO002279 | MO002279-007 | GLJ003 | 光亮卷前处理 模板 | 1390 | 2024-08-02 | 2024-08-02 | 3 | 2024-08-10 16:33:05 | 2024-08-10 16:33:21 | 江苏九天光电科技有限公司 | 275949 | 刘勇 |  |  | 0.125 | 2090 | 610 | 1 | 12248565102/922 |  | 1 |  | 否 | 否 |  | 7
最终平整 | JL1122070080-22222 | JL1122070080-2222 | 九天850平整 | 其他入库 | 报废品 | 甲 | 马晓飞 | 990 | 840 | 0.8485 | 1460 | 0.125 | 610 | 平整 | 短带报废品（镍带改轧料）。来料粘钢严重无法平整产生短带。来料实际宽度603mm |  |  |  | 30210004 | 光亮卷 | 0.125-SPCC |  | 60 | MO002284 | MO002284-003 | GLJ003 | 光亮卷前处理 模板 | 1160 | 2024-08-02 | 2024-08-02 | 3 | 2024-08-10 13:37:16 | 2024-08-10 16:32:46 | 江苏九天光电科技有限公司 |  | 马晓飞 |  |  | 0.125 | 1725 | 610 | 1 | JL1122070080-2222 |  | 1 | K孔洞(383/385米传606毫米2个3.96/3.84平方毫米已夹纸),Q缺口(341-385米操作侧1除膜左右已夹纸) | 是 | 是 | 2983 | 3
最终平整 | DZJ230006 | DZJ230006 | 九天850平整 | 合格 | 让步接收 | 甲 | 马晓飞 | 980 | 940 | 0.9592 | 1970 | 0.125 | 505 | 平整 | 镍带改轧料 | 31310015 | 镍钝化卷 | 0.25-SPCC | 30210004 | 光亮卷 | 0.125-SPCC |  | 60 | MO002281 | MO002281-007 | GLJ003 | 光亮卷前处理 模板 | 1012 | 2024-08-02 | 2024-08-02 | 5 | 2024-08-10 15:22:56 | 2024-08-10 15:23:19 | 江苏九天光电科技有限公司 | 276072 | 马晓飞 |  |  | 0.125 | 2010 | 505 | 1 | DZJ230006 |  | 1 |  | 是 | 是 | 2804 | 7
最终平整 | DZJ230064 | DZJ230064 | 九天850平整 | 合格 | 让步接收 | 甲 | 刘勇 | 914 | 864 | 0.9453 | 1720 | 0.125 | 525 | 平整 | 镍带改轧料。孔洞(1288米传130毫米1个0.45平方毫米) | 31310027 | 镍钝化卷 | 0.68-SPCC | 30210004 | 光亮卷 | 0.125-SPCC |  | 60 | MO002281 | MO002281-008 | GLJ003 | 光亮卷前处理 模板 | 1118 | 2024-08-02 | 2024-08-02 | 5 | 2024-08-10 14:56:17 | 2024-08-10 14:57:13 | 江苏九天光电科技有限公司 | 276073 | 刘勇 |  |  | 0.125 | 1850 | 525 | 1 | DZJ230064 |  | 1 | K孔洞(1288米传130毫米1个0.45平方毫米) | 是 | 是 | 2804 | 8
最终平整 | DZJ230022 | DZJ230022 | 九天850平整 | 合格 | 让步接收 | 甲 | 马晓飞 | 1092 | 1092 | 1 | 1940 | 0.125 | 590 | 平整 | 镍带改轧料。孔洞(159米传83毫米1个0.21,393米传283毫米1个0.27,435米传264毫米1个0.18,1731米传211毫米1个0.21,1909米传80毫米2个0.12/0.09平方毫米) | 31310021 | 镍钝化卷 | 0.3-SPCC | 30210004 | 光亮卷 | 0.125-SPCC |  | 60 | MO002279 | MO002279-005 | GLJ003 | 光亮卷前处理 模板 | 1300 | 2024-08-02 | 2024-08-02 | 5 | 2024-08-10 14:29:15 | 2024-08-10 14:31:10 | 江苏九天光电科技有限公司 | 275947 | 马晓飞 |  |  | 0.125 | 2010 | 590 | 1 | DZJ230022 |  | 1 | K孔洞(159米传83毫米1个0.21,393米传283毫米1个0.27,435米传264毫米1个0.18,17311米传211毫米1个0.21,1909米传80毫米2个0.120.09平方毫米) | 是 | 是 | 2805 | 5
最终平整 | SYJ230023 | SYJ230023 | 九天850平整 | 合格 | 让步接收 | 甲 | 刘勇 | 1046 | 1012 | 0.9675 | 1790 | 0.125 | 598 | 平整 | 镍带改轧料 | 31310021 | 镍钝化卷 | 0.3-SPCC | 30210004 | 光亮卷 | 0.125-SPCC |  | 60 | MO002279 | MO002279-006 | GLJ003 | 光亮卷前处理 模板 | 1175 | 2024-08-02 | 2024-08-02 | 5 | 2024-08-10 13:54:07 | 2024-08-10 13:59:09 | 江苏九天光电科技有限公司 | 275948 | 刘勇 |  |  | 0.125 | 1820 | 598 | 1 | SYJ230023 |  | 1 |  | 是 | 是 | 2808 | 6
最终平整 | DZJ230021 | DZJ230021 | 九天850平整 | 其他入库 | 报废品 | 甲 | 刘勇 | 1060 | 1000 | 0.9434 | 1730 | 0.125 | 610 | 平整 | 报废品（镍带改轧料）。孔洞(34米传20毫米1个0.12,82-85米传562毫米3个0.12平方毫米已夹纸 196-280米传543-606毫米70个0.03-0.3平方毫米已夹纸),粘钢折印(整卷) |  |  |  | 30210004 | 光亮卷 | 0.125-SPCC |  | 60 | MO002279 | MO002279-004 | GLJ003 | 光亮卷前处理 模板 | 1074 | 2024-08-02 | 2024-08-02 | 5 | 2024-08-10 10:59:13 | 2024-08-10 11:01:15 | 江苏九天光电科技有限公司 | 275946 | 刘勇 |  |  | 0.125 | 1790 | 610 | 1 | DZJ230021 |  | 1 | K孔洞(34米传20毫米1个0.12,82-85米传562毫米3个0.12平方毫米已夹纸 196-280米传543-606毫米70个0.03-0.3平方毫米已夹纸),Z折印(整卷) | 是 | 是 | 2804 | 4
最终平整 | JL0022100049-11 | JL0022100049-11 | 九天850平整 | 合格 | 让步接收 | 甲 | 马晓飞 | 1350 | 1320 | 0.9778 | 2290 | 0.125 | 610 | 平整 | 镍带改轧料。粘钢折印(尾部500米左右操作侧44CM左右) | 31310021 | 镍钝化卷 | 0.3-SPCC | 30210004 | 光亮卷 | 0.125-SPCC |  | 60 | MO002279 | MO002279-002 | GLJ003 | 光亮卷前处理 模板 | 1385 | 2024-08-02 | 2024-08-02 | 5 | 2024-08-10 10:33:28 | 2024-08-10 10:34:25 | 江苏九天光电科技有限公司 | 275942 | 马晓飞 |  |  | 0.125 | 2320 | 610 | 1 | JL0022100049-11 |  | 1 | Z折印(尾部500米左右操作侧44CM左右有粘钢折印) | 是 | 是 | 2803 | 2
最终平整 | JL0023090093-111 | JL0023090093-11 | 九天850平整 | 合格 | 让步接收 | 甲 | 刘勇 | 1272 | 1272 | 1 | 2170 | 0.125 | 610 | 平整 | 镍带改轧料。孔洞（624米传599毫米1个0.15平方毫米），粘钢折印（尾800米左右操6cm左右） | 31310013 | 镍钝化卷 | 0.254-SPCC | 30210004 | 光亮卷 | 0.125-SPCC |  | 60 | MO002279 | MO002279-001-01 | GLJ003 | 光亮卷前处理 模板 | 1560 | 2024-08-02 | 2024-08-02 | 5 | 2024-08-10 09:58:21 | 2024-08-10 10:33:11 | 江苏九天光电科技有限公司 |  | 刘勇 |  | 1 | 0.125 | 2170 | 610 | 1 | JL0023090093-111 |  | 1 |  | 是 | 是 | 1462 | 1
最终平整 | JL0022110028-11 | JL0022110028-11 | 九天850平整 | 合格 | 合格品 | 甲 | 马晓飞 | 1912 | 1862 | 0.9738 | 3170 | 0.125 | 610 | 平整 | 镍带改轧料 | 31310021 | 镍钝化卷 | 0.3-SPCC | 30210004 | 光亮卷 | 0.125-SPCC |  | 60 | MO002279 | MO002279-003 | GLJ003 | 光亮卷前处理 模板 | 1965 | 2024-08-02 | 2024-08-02 | 5 | 2024-08-10 09:55:38 | 2024-08-10 09:56:02 | 江苏九天光电科技有限公司 | 275945 | 马晓飞 |  |  | 0.125 | 3270 | 610 | 1 | JL0022110028-11 |  | 1 |  | 是 | 是 | 2833 | 3
最终平整 | G0321020471-12 | G0321020471-12 | 九天850平整 | 合格 | 合格品 | 乙 | 钱九龙 | 1260 | 1200 | 0.9524 | 2040 | 0.125 | 610 | 平整 | 镍带改轧料 | 31310025 | 镍钝化卷 | 0.4-SPCC | 30210004 | 光亮卷 | 0.125-SPCC |  | 60 | MO002281 | MO002281-002 | GLJ003 | 光亮卷前处理 模板 | 1290 | 2024-08-02 | 2024-08-02 | 5 | 2024-08-10 06:47:08 | 2024-08-10 07:02:44 | 江苏九天光电科技有限公司 | 275965 | 钱九龙 |  |  | 0.125 | 2080 | 610 | 1 | G0321020471-12 |  | 1 |  | 是 | 是 | 2919 | 2
最终平整 | 322E180908539-2 | 322E180908539-2 | 九天850平整 | 其他入库 | 协议品 | 乙 | 张兴华 | 1100 | 1032 | 0.9382 | 1750 | 0.125 | 610 | 平整 | 镍带改轧料。厚薄公差（整卷公差0.124-0.134，实测：内圈0.135，外圈0.133） | 31310025 | 镍钝化卷 | 0.4-SPCC | 30210004 | 光亮卷 | 0.125-SPCC |  | 60 | MO002281 | MO002281-001 | GLJ003 | 光亮卷前处理 模板 | 1135 | 2024-08-02 | 2024-08-02 | 5 | 2024-08-10 06:39:11 | 2024-08-10 06:43:12 | 江苏九天光电科技有限公司 | 275958 | 张兴华 |  |  | 0.125 | 1790 | 610 | 1 | 322E180908539-2 |  | 1 |  | 是 | 是 | 2906 | 1
最终平整 | JG12240706882 | JG1224070688 | 九天850平整 | 合格 | 合格品 | 乙 | 钱九龙 | 3150 | 3150 | 1 | 6920 | 0.1 | 610 | 平整 | 抗拉实测316，基板 | 20100023 | 轧硬 | 0.4*610-SPCC | 30210015 | 光亮卷 | 0.1-SPCC |  | 60 | MO002241 | MO002241-010-02 | GLJ003 | 光亮卷前处理 模板 | 6235 | 2024-08-01 | 2024-08-01 | 5 | 2024-08-10 04:47:13 | 2024-08-10 06:22:10 | 江苏九天光电科技有限公司 |  | 钱九龙 |  | 1 | 0.1 | 6920 | 610 | 1 | JG12240706882 |  | 1 |  | 是 | 是 | 2736 | 10
最终平整 | JG12240706881 | JG1224070688 | 九天850平整 | 合格 | 让步接收 | 乙 | 钱九龙 | 2962 | 2962 | 1 | 6500 | 0.1 | 610 | 平整 | 孔洞(595米传442毫米0.12,1214米传575/577/588毫米4个0.03-0.12,2772米传607毫米0.42平方毫米) | 20100023 | 轧硬 | 0.4*610-SPCC | 30210015 | 光亮卷 | 0.1-SPCC |  | 60 | MO002241 | MO002241-010-01 | GLJ003 | 光亮卷前处理 模板 | 6235 | 2024-08-01 | 2024-08-01 | 5 | 2024-08-10 04:47:13 | 2024-08-10 06:22:10 | 江苏九天光电科技有限公司 |  | 钱九龙 |  | 1 | 0.1 | 6500 | 610 | 1 | JG12240706881 |  | 1 | K孔洞(595米传442毫米0.12,1214米传577/575/588毫米4个0.03-0.12,2772米传607毫米0.42平方毫米) | 是 | 是 | 2736 | 10
最终平整 | JG12240706162 | JG1224070616 | 九天850平整 | 合格 | 合格品 | 乙 | 张兴华 | 2300 | 2300 | 1 | 5000 | 0.1 | 610 | 平整 |  | 20100023 | 轧硬 | 0.4*610-SPCC | 30210015 | 光亮卷 | 0.1-SPCC |  | 60 | MO002241 | MO002241-004-02 | GLJ003 | 光亮卷前处理 模板 | 6175 | 2024-08-01 | 2024-08-01 | 5 | 2024-08-10 03:13:11 | 2024-08-10 04:46:54 | 江苏九天光电科技有限公司 |  | 张兴华 |  | 1 | 0.1 | 5000 | 610 | 1 | JG12240706162 |  | 1 |  | 是 | 是 | 3442 | 4
最终平整 | JG12240706161 | JG1224070616 | 九天850平整 | 合格 | 让步接收 | 乙 | 张兴华 | 3760 | 3760 | 1 | 8160 | 0.1 | 610 | 平整 | 孔洞(356/519米传600毫米0.09/0.15,471米传580毫米0.15,436/442/446/884/1087米传606毫米5个0.09-0.18平方毫米) | 20100023 | 轧硬 | 0.4*610-SPCC | 30210015 | 光亮卷 | 0.1-SPCC |  | 60 | MO002241 | MO002241-004-01 | GLJ003 | 光亮卷前处理 模板 | 6175 | 2024-08-01 | 2024-08-01 | 5 | 2024-08-10 03:13:11 | 2024-08-10 04:46:54 | 江苏九天光电科技有限公司 |  | 张兴华 |  | 1 | 0.1 | 8160 | 610 | 1 | JG12240706161 |  | 1 | K孔洞(356/519米传600毫米0.09/0.15,471米传580毫米0.15,436/442/446/884/1087米传606毫米5个0.09-0.18平方毫米) | 是 | 是 | 3442 | 4
最终平整 | JG12240706852 | JG1224070685 | 九天850平整 | 合格 | 让步接收 | 乙 | 钱九龙 | 3200 | 3200 | 1 | 7000 | 0.1 | 610 | 平整 | 折印(尾部近600米传20-30厘米缩芯折印) | 20100023 | 轧硬 | 0.4*610-SPCC | 30210015 | 光亮卷 | 0.1-SPCC |  | 60 | MO002241 | MO002241-014-02 | GLJ003 | 光亮卷前处理 模板 | 6235 | 2024-08-01 | 2024-08-01 | 5 | 2024-08-10 01:36:47 | 2024-08-10 03:12:49 | 江苏九天光电科技有限公司 |  | 钱九龙 |  | 1 | 0.1 | 7000 | 610 | 1 | JG12240706852 |  | 1 | Z折印(尾部近600米传20-30厘米缩芯折印) | 是 | 是 | 3353 | 14
最终平整 | JG12240706851 | JG1224070685 | 九天850平整 | 返工 | 返工 | 乙 | 钱九龙 | 2932 | 2932 | 1 | 6400 | 0.1 | 610 | 平整 | 孔洞(316-351米传1-53毫米18个0.03-0.18,419米传468/15毫米0.12/0.03,429米传18/29毫米0.03/0.06平方毫米)。内350米剪掉 |  |  |  | 30210015 | 光亮卷 | 0.1-SPCC |  | 60 | MO002241 | MO002241-014-01 | GLJ003 | 光亮卷前处理 模板 | 6235 | 2024-08-01 | 2024-08-01 | 5 | 2024-08-10 01:36:47 | 2024-08-10 03:12:49 | 江苏九天光电科技有限公司 |  | 钱九龙 |  | 1 | 0.1 | 6400 | 610 | 1 | JG12240706851 |  | 1 | K孔洞(316-351米传1-53毫米18个0.03-0.18,419米传468/15毫米0.12/0.03,429米传18/29毫米0.03/0.06,) | 是 | 是 | 3353 | 14
最终平整 | JG12240706702 | JG1224070670 | 九天850平整 | 合格 | 让步接收 | 乙 | 张兴华 | 3032 | 3032 | 1 | 6640 | 0.1 | 610 | 平整 | 折印(尾部800米左右传30-40米缩芯折印) | 20100023 | 轧硬 | 0.4*610-SPCC | 30210015 | 光亮卷 | 0.1-SPCC |  | 60 | MO002241 | MO002241-006-02 | GLJ003 | 光亮卷前处理 模板 | 6255 | 2024-08-01 | 2024-08-01 | 5 | 2024-08-10 00:04:38 | 2024-08-10 01:36:27 | 江苏九天光电科技有限公司 |  | 张兴华 |  | 1 | 0.1 | 6640 | 610 | 1 | JG12240706702 |  | 1 | Z折印(尾部800米左右传30-40米缩芯折印) | 是 | 是 | 2575 | 6
最终平整 | JG12240706701 | JG1224070670 | 九天850平整 | 合格 | 合格品 | 乙 | 张兴华 | 3068 | 3068 | 1 | 6700 | 0.1 | 610 | 平整 |  | 20100023 | 轧硬 | 0.4*610-SPCC | 30210015 | 光亮卷 | 0.1-SPCC |  | 60 | MO002241 | MO002241-006-01 | GLJ003 | 光亮卷前处理 模板 | 6255 | 2024-08-01 | 2024-08-01 | 5 | 2024-08-10 00:04:38 | 2024-08-10 01:36:27 | 江苏九天光电科技有限公司 |  | 张兴华 |  | 1 | 0.1 | 6700 | 610 | 1 | JG12240706701 |  | 1 |  | 是 | 是 | 2575 | 6
最终平整 | JG12240706142 | JG1224070614 | 九天850平整 | 合格 | 合格品 | 乙 | 钱九龙 | 3120 | 3120 | 1 | 6780 | 0.1 | 610 | 平整 |  | 20100023 | 轧硬 | 0.4*610-SPCC | 30210015 | 光亮卷 | 0.1-SPCC |  | 60 | MO002241 | MO002241-002-02 | GLJ003 | 光亮卷前处理 模板 | 6220 | 2024-08-01 | 2024-08-01 | 5 | 2024-08-09 22:18:01 | 2024-08-10 00:03:39 | 江苏九天光电科技有限公司 |  | 钱九龙 |  | 1 | 0.1 | 6780 | 610 | 1 | JG12240706142 |  | 1 |  | 是 | 是 | 3499 | 2
最终平整 | JG12240706141 | JG1224070614 | 九天850平整 | 合格 | 让步接收 | 乙 | 钱九龙 | 2938 | 2938 | 1 | 6400 | 0.1 | 610 | 平整 | 孔洞(172/176米传575/600毫米4个0.03-0.15,234-269米标记传572-600毫米10个0.03-0.15,677-693米传592-606毫米10个0.03-0.18平方毫米），2000米内滑桶传色差印 | 20100023 | 轧硬 | 0.4*610-SPCC | 30210015 | 光亮卷 | 0.1-SPCC |  | 60 | MO002241 | MO002241-002-01 | GLJ003 | 光亮卷前处理 模板 | 6220 | 2024-08-01 | 2024-08-01 | 5 | 2024-08-09 22:18:01 | 2024-08-10 00:03:39 | 江苏九天光电科技有限公司 |  | 钱九龙 |  | 1 | 0.1 | 6400 | 610 | 1 | JG12240706141 |  | 1 | K孔洞(172/176米传575/600毫米4个0.03-0.15,234-269米传572-600毫米10个0.03-0.15,677-693米传592-606毫米10个0.03-0.18平方毫米，2000米内滑桶传色差印) | 是 | 是 | 3499 | 2
最终平整 | JG12240706872 | JG1224070687 | 九天850平整 | 合格 | 合格品 | 乙 | 张兴华 | 3168 | 3168 | 1 | 6900 | 0.1 | 610 | 平整 | 抗拉实测314，基板 | 20100023 | 轧硬 | 0.4*610-SPCC | 30210015 | 光亮卷 | 0.1-SPCC |  | 60 | MO002241 | MO002241-016-02 | GLJ003 | 光亮卷前处理 模板 | 6235 | 2024-08-01 | 2024-08-01 | 5 | 2024-08-09 20:38:41 | 2024-08-09 22:17:42 | 江苏九天光电科技有限公司 |  | 张兴华 |  | 1 | 0.1 | 6900 | 610 | 1 | JG12240706872 |  | 1 |  | 是 | 是 | 2787 | 16
最终平整 | JG12240706871 | JG1224070687 | 九天850平整 | 合格 | 让步接收 | 乙 | 张兴华 | 2970 | 2970 | 1 | 6500 | 0.1 | 610 | 平整 | 孔洞(113米传24/38毫米0.03/0.06,268米传476毫米0.09,367-455米传1-11毫米9个0.03-0.15,581米传188毫米0.09,659米传606毫米0.12平方毫米) | 20100023 | 轧硬 | 0.4*610-SPCC | 30210015 | 光亮卷 | 0.1-SPCC |  | 60 | MO002241 | MO002241-016-01 | GLJ003 | 光亮卷前处理 模板 | 6235 | 2024-08-01 | 2024-08-01 | 5 | 2024-08-09 20:38:41 | 2024-08-09 22:17:42 | 江苏九天光电科技有限公司 |  | 张兴华 |  | 1 | 0.1 | 6500 | 610 | 1 | JG12240706871 |  | 1 | K孔洞(113米传24/38毫米0.03/0.06,268米传476毫米0.09,367-455米传1-11毫米9个0.03-0.15,581米传188毫米0.09,659米传606毫米0.12平方毫米) | 是 | 是 | 2787 | 16
最终平整 | JG12240706712 | JG1224070671 | 九天850平整 | 合格 | 让步接收 | 甲 | 刘勇 | 2968 | 2968 | 1 | 6470 | 0.1 | 610 | 平整 | 孔洞(44米传597毫米1个0.39平方毫米),折印(尾部500米左右传动侧10-46CM左右有粘钢折印) | 20100023 | 轧硬 | 0.4*610-SPCC | 30210015 | 光亮卷 | 0.1-SPCC |  | 60 | MO002241 | MO002241-007-02 | GLJ003 | 光亮卷前处理 模板 | 6150 | 2024-08-01 | 2024-08-01 | 5 | 2024-08-09 20:08:43 | 2024-08-09 20:11:40 | 江苏九天光电科技有限公司 |  | 刘勇 |  | 1 | 0.1 | 6470 | 610 | 1 | JG12240706712 |  | 1 | K孔洞(44米传597毫米1个0.39平方毫米),Z折印(尾部500米左右传动侧10-46CM左右有粘钢折印) | 是 | 是 | 2597 | 7
最终平整 | JG12240706711 | JG1224070671 | 九天850平整 | 合格 | 让步接收 | 甲 | 刘勇 | 3046 | 3046 | 1 | 6650 | 0.1 | 610 | 平整 | 孔洞(327米传8毫米1个0.09,401米传1-8毫米左右4个0.06-0.18平方毫米) | 20100023 | 轧硬 | 0.4*610-SPCC | 30210015 | 光亮卷 | 0.1-SPCC |  | 60 | MO002241 | MO002241-007-01 | GLJ003 | 光亮卷前处理 模板 | 6150 | 2024-08-01 | 2024-08-01 | 5 | 2024-08-09 20:08:43 | 2024-08-09 20:11:40 | 江苏九天光电科技有限公司 |  | 刘勇 |  | 1 | 0.1 | 6650 | 610 | 1 | JG12240706711 |  | 1 | K孔洞(327米传8毫米1个0.09,401米传1-8毫米左右4个0.06-0.18平方毫米) | 是 | 是 | 2597 | 7
最终平整 | JG12240706152 | JG1224070615 | 九天850平整 | 合格 | 让步接收 | 甲 | 马晓飞 | 3046 | 3046 | 1 | 6650 | 0.1 | 610 | 平整 | 实际抗拉318。基板 | 20100023 | 轧硬 | 0.4*610-SPCC | 30210015 | 光亮卷 | 0.1-SPCC |  | 60 | MO002241 | MO002241-003-02 | GLJ003 | 光亮卷前处理 模板 | 6185 | 2024-08-01 | 2024-08-01 | 5 | 2024-08-09 18:54:36 | 2024-08-09 18:59:26 | 江苏九天光电科技有限公司 |  | 马晓飞 |  | 1 | 0.1 | 6650 | 610 | 1 | JG12240706152 |  | 1 |  | 是 | 是 | 3302 | 3
最终平整 | JG12240706151 | JG1224070615 | 九天850平整 | 合格 | 合格品 | 甲 | 马晓飞 | 3024 | 3024 | 1 | 6600 | 0.1 | 610 | 平整 |  | 20100023 | 轧硬 | 0.4*610-SPCC | 30210015 | 光亮卷 | 0.1-SPCC |  | 60 | MO002241 | MO002241-003-01 | GLJ003 | 光亮卷前处理 模板 | 6185 | 2024-08-01 | 2024-08-01 | 5 | 2024-08-09 18:54:36 | 2024-08-09 18:59:26 | 江苏九天光电科技有限公司 |  | 马晓飞 |  | 1 | 0.1 | 6600 | 610 | 1 | JG12240706151 |  | 1 |  | 是 | 是 | 3302 | 3
最终平整 | JL0024040127-222 | JL0024040127-22 | 九天850平整 | 合格 | 让步接收 | 甲 | 刘勇 | 1916 | 1916 | 1 | 3300 | 0.125 | 610 | 平整 | 孔洞(3061米传190毫米1个0.09平方毫米) | 31010045 | 小品种钢卷 | 0.44-SPCC | 30210004 | 光亮卷 | 0.125-SPCC |  | 60 | MO002310 | MO002310-003-02 | GLJ003 | 光亮卷前处理 模板 | 2960 | 2024-08-03 | 2024-08-03 | 5 | 2024-08-09 17:33:31 | 2024-08-09 17:34:34 | 江苏九天光电科技有限公司 |  | 刘勇 |  | 1 | 0.125 | 3300 | 610 | 1 | JL0024040127-222 |  | 1 | K孔洞(3061米传190毫米个0.09平方毫米) | 是 | 是 | 1441 | 3
最终平整 | JL0024040127-221 | JL0024040127-22 | 九天850平整 | 其他入库 | 报废品 | 甲 | 刘勇 | 952 | 952 | 1 | 1650 | 0.125 | 610 | 平整 | 短带报废品（轧机700乙掉入垃圾，叠带穿孔，平整分包） |  |  |  | 30210004 | 光亮卷 | 0.125-SPCC |  | 60 | MO002310 | MO002310-003-01 | GLJ003 | 光亮卷前处理 模板 | 2960 | 2024-08-03 | 2024-08-03 | 5 | 2024-08-09 17:33:31 | 2024-08-09 17:34:34 | 江苏九天光电科技有限公司 |  | 刘勇 |  | 1 | 0.125 | 1650 | 610 | 1 | JL0024040127-221 |  | 1 |  | 是 | 是 | 1441 | 3
最终平整 | JL0024040026022 | JL0024040026022 | 九天850平整 | 合格 | 让步接收 | 甲 | 刘勇 | 2718 | 2664 | 0.9801 | 4600 | 0.125 | 610 | 平整 | 孔洞(1266米传14毫米个0.12,4041米传326毫米1个0.15，4485米传178毫米1个0.45平方毫米)。抗拉低（边中边：内圈295/304/293，外圈293/302/296） | 31010025 | 小品种钢卷 | 0.25-SPCC | 30210004 | 光亮卷 | 0.125-SPCC |  | 60 | MO002266 | MO002266-003 | GLJ003 | 光亮卷前处理 模板 | 2805 | 2024-08-02 | 2024-08-02 | 5 | 2024-08-09 16:30:35 | 2024-08-09 16:31:40 | 江苏九天光电科技有限公司 | 275768 | 刘勇 |  |  | 0.125 | 4670 | 610 | 1 | JL0024040026022 |  | 1 | K孔洞(1266米传14毫米个0.12,4041米传326毫米1个0.15，4485米传178毫米1个0.45平方毫米) | 是 | 是 | 2796 | 3
最终平整 | JL0024040025022 | JL0024040025022 | 九天850平整 | 合格 | 合格品 | 甲 | 刘勇 | 3006 | 2984 | 0.9927 | 5130 | 0.125 | 610 | 平整 |  | 31010039 | 小品种钢卷 | 0.38-SPCC | 30210004 | 光亮卷 | 0.125-SPCC |  | 60 | MO002266 | MO002266-004 | GLJ003 | 光亮卷前处理 模板 | 3050 | 2024-08-02 | 2024-08-02 | 5 | 2024-08-09 16:26:16 | 2024-08-09 16:26:40 | 江苏九天光电科技有限公司 | 275769 | 刘勇 |  |  | 0.125 | 5156 | 610 | 1 | JL0024040025022 |  | 1 |  | 是 | 是 | 2982 | 4
最终平整 | DL122407001321 | DL122407001321 | 九天850平整 | 合格 | 合格品 | 甲 | 马晓飞 | 2800 | 2734 | 0.9764 | 4650 | 0.125 | 610 | 平整 |  | 31010068 | 小品种钢卷 | 0.68-SPCC | 30210004 | 光亮卷 | 0.125-SPCC |  | 60 | MO002266 | MO002266-006 | GLJ003 | 光亮卷前处理 模板 | 2900 | 2024-08-02 | 2024-08-02 | 5 | 2024-08-09 16:04:13 | 2024-08-09 16:04:38 | 江苏九天光电科技有限公司 | 275775 | 马晓飞 |  |  | 0.125 | 4700 | 610 | 1 | DL122407001321 |  | 1 |  | 是 | 是 | 2946 | 6
最终平整 | DL122407001412 | DL122407001412 | 九天850平整 | 合格 | 合格品 | 甲 | 马晓飞 | 2650 | 2630 | 0.9925 | 4490 | 0.125 | 610 | 平整 |  | 31010082 | 小品种钢卷 | 0.67-SPCC | 30210004 | 光亮卷 | 0.125-SPCC |  | 60 | MO002266 | MO002266-001 | GLJ003 | 光亮卷前处理 模板 | 2740 | 2024-08-02 | 2024-08-02 | 5 | 2024-08-09 15:27:08 | 2024-08-09 15:27:32 | 江苏九天光电科技有限公司 | 275458 | 马晓飞 |  |  | 0.125 | 4480 | 610 | 1 | DL122407001412 |  | 1 |  | 是 | 是 | 2946 | 1
最终平整 | JL0024040027021 | JL0024040027021 | 九天850平整 | 合格 | 让步接收 | 甲 | 刘勇 | 3060 | 3004 | 0.9817 | 5100 | 0.125 | 610 | 平整 | 孔洞(376米传567毫米1个0.21平方毫米) | 31010059 | 小品种钢卷 | 0.56-SPCC | 30210004 | 光亮卷 | 0.125-SPCC |  | 60 | MO002310 | MO002310-002 | GLJ003 | 光亮卷前处理 模板 | 3120 | 2024-08-03 | 2024-08-03 | 5 | 2024-08-09 14:53:22 | 2024-08-09 14:54:22 | 江苏九天光电科技有限公司 | 277299 | 刘勇 |  |  | 0.125 | 5145 | 610 | 1 | JL0024040027021 |  | 1 | K孔洞(376米传567毫米1个0.21平方毫米) | 是 | 是 | 2946 | 2
最终平整 | JL0024040130-22 | JL0024040130-22 | 九天850平整 | 合格 | 合格品 | 甲 | 马晓飞 | 2970 | 2908 | 0.9791 | 4910 | 0.125 | 610 | 平整 |  | 31010050 | 小品种钢卷 | 0.49-SPCC | 30210004 | 光亮卷 | 0.125-SPCC |  | 60 | MO002310 | MO002310-001 | GLJ003 | 光亮卷前处理 模板 | 3030 | 2024-08-03 | 2024-08-03 | 5 | 2024-08-09 13:38:57 | 2024-08-09 13:39:22 | 江苏九天光电科技有限公司 | 277291 | 马晓飞 |  |  | 0.125 | 4960 | 610 | 1 | JL0024040130-22 |  | 1 |  | 是 | 是 | 2945 | 1
最终平整 | JL0024040130-12 | JL0024040130-12 | 九天850平整 | 合格 | 让步接收 | 甲 | 马晓飞 | 3010 | 2996 | 0.9953 | 5060 | 0.125 | 610 | 平整 | 孔洞(345米传598毫米1个0.09平方毫米) | 31010050 | 小品种钢卷 | 0.49-SPCC | 30210004 | 光亮卷 | 0.125-SPCC |  | 60 | MO002266 | MO002266-005 | GLJ003 | 光亮卷前处理 模板 | 3090 | 2024-08-02 | 2024-08-02 | 5 | 2024-08-09 13:00:37 | 2024-08-09 13:01:25 | 江苏九天光电科技有限公司 | 275773 | 马晓飞 |  |  | 0.125 | 5080 | 610 | 1 | JL0024040130-12 |  | 1 | K孔洞(345米传598毫米1个0.09平方毫米) | 是 | 是 | 2945 | 5
最终平整 | DL122407001322 | DL122407001322 | 九天850平整 | 合格 | 合格品 | 甲 | 刘勇 | 2720 | 2694 | 0.9904 | 4600 | 0.125 | 610 | 平整 |  | 31010068 | 小品种钢卷 | 0.68-SPCC | 30210004 | 光亮卷 | 0.125-SPCC |  | 60 | MO002266 | MO002266-007 | GLJ003 | 光亮卷前处理 模板 | 2840 | 2024-08-02 | 2024-08-02 | 5 | 2024-08-09 11:06:28 | 2024-08-09 11:06:49 | 江苏九天光电科技有限公司 | 275776 | 刘勇 |  |  | 0.125 | 4580 | 610 | 1 | DL122407001322 |  | 1 |  | 是 | 是 | 2945 | 7
最终平整 | DL122407001422 | DL122407001422 | 九天850平整 | 合格 | 让步接收 | 甲 | 刘勇 | 2780 | 2726 | 0.9806 | 4650 | 0.125 | 610 | 平整 | 孔洞(4025米传362毫米1个0.18平方毫米) | 31010082 | 小品种钢卷 | 0.67-SPCC | 30210004 | 光亮卷 | 0.125-SPCC |  | 60 | MO002266 | MO002266-002 | GLJ003 | 光亮卷前处理 模板 | 2860 | 2024-08-02 | 2024-08-02 | 5 | 2024-08-09 10:24:08 | 2024-08-09 10:25:02 | 江苏九天光电科技有限公司 | 275765 | 刘勇 |  |  | 0.125 | 4670 | 610 | 1 | DL122407001422 |  | 1 | K孔洞(4025米传362毫米1个0.18平方毫米) | 是 | 是 | 2945 | 2
最终平整 | JG12240705611 | JG1224070561 | 九天850平整 | 合格 | 让步接收 | 乙 | 张兴华 | 5490 | 5460 | 0.9945 | 10270 | 0.1 | 710 | 平整 | 孔洞(8946米传661毫米有个0.39，10083米传351毫米有个0.18平方毫米) | 20100028 | 轧硬 | 0.4*710-SPCC | 30210015 | 光亮卷 | 0.1-SPCC |  | 60 | MO002077 | MO002077-009-01 | GLJ003 | 光亮卷前处理 模板 | 13250 | 2024-07-26 | 2024-07-26 | 5 | 2024-08-09 07:07:56 | 2024-08-09 08:18:54 | 江苏九天光电科技有限公司 | 261446 | 张兴华 |  |  | 0.1 | 10260 | 710 | 1 | JG12240705611 |  | 1 | K孔洞(8946米传661毫米有个0.39，10083米传351毫米有个0.18平方毫米) | 是 | 是 | 5751 | 9
最终平整 | JG122407038712 | JG1224070387 | 九天850平整 | 合格 | 让步接收 | 乙 | 钱九龙 | 4450 | 4450 | 1 | 8360 | 0.1 | 710 | 平整 | 尾50米左右因滑桶传1cm左右色差 | 20100028 | 轧硬 | 0.4*710-SPCC | 30210015 | 光亮卷 | 0.1-SPCC |  | 60 | MO002019 | MO002019-002-01-02 | GLJ003 | 光亮卷前处理 模板 | 13650 | 2024-07-24 | 2024-07-24 | 5 | 2024-08-09 05:32:03 | 2024-08-09 07:07:42 | 江苏九天光电科技有限公司 |  | 张兴华 |  | 1 | 0.1 | 8360 | 710 | 1 | JG122407038712 |  | 1 |  | 是 | 是 | 3986 | 2
最终平整 | JG122407038711 | JG1224070387 | 九天850平整 | 合格 | 让步接收 | 乙 | 钱九龙 | 2190 | 2190 | 1 | 4100 | 0.1 | 710 | 平整 | 孔洞(266/270米传516/525毫米4个0.12-0.24平方毫米) | 20100028 | 轧硬 | 0.4*710-SPCC | 30210015 | 光亮卷 | 0.1-SPCC |  | 60 | MO002019 | MO002019-002-01-01 | GLJ003 | 光亮卷前处理 模板 | 13650 | 2024-07-24 | 2024-07-24 | 5 | 2024-08-09 05:32:03 | 2024-08-09 07:07:42 | 江苏九天光电科技有限公司 |  | 张兴华 |  | 1 | 0.1 | 4100 | 710 | 1 | JG122407038711 |  | 1 | K孔洞(266/270米传516/525毫米4个0.12-0.24平方毫米) | 是 | 是 | 3986 | 2
最终平整 | JG12240705542 | JG1224070554 | 九天850平整 | 合格 | 让步接收 | 乙 | 钱九龙 | 7150 | 7130 | 0.9972 | 13430 | 0.1 | 710 | 平整 | 孔洞(4455/4458//4463米传456毫米3个0.15-0.3,8640米传690毫米1个0.21平方毫米) | 20100028 | 轧硬 | 0.4*710-SPCC | 30210015 | 光亮卷 | 0.1-SPCC |  | 60 | MO002077 | MO002077-002-02 | GLJ003 | 光亮卷前处理 模板 | 12960 | 2024-07-26 | 2024-07-26 | 5 | 2024-08-09 04:02:54 | 2024-08-09 05:29:59 | 江苏九天光电科技有限公司 | 261435 | 钱九龙 |  |  | 0.1 | 13430 | 710 | 1 | JG12240705542 |  | 1 | K孔洞(4455/4458//4463米传456毫米0.15-0.3,8640米传690毫米0.21平方毫米) | 是 | 是 | 4958 | 2
最终平整 | JG12240705582 | JG1224070558 | 九天850平整 | 合格 | 合格品 | 乙 | 张兴华 | 7440 | 7380 | 0.9919 | 13770 | 0.1 | 710 | 平整 |  | 20100028 | 轧硬 | 0.4*710-SPCC | 30210015 | 光亮卷 | 0.1-SPCC |  | 60 | MO002077 | MO002077-006-02 | GLJ003 | 光亮卷前处理 模板 | 13160 | 2024-07-26 | 2024-07-26 | 3 | 2024-08-09 02:29:30 | 2024-08-09 04:02:40 | 江苏九天光电科技有限公司 | 261443 | 张兴华 |  |  | 0.1 | 13800 | 710 | 1 | JG12240705582 |  | 1 |  | 是 | 是 | 12761 | 6
最终平整 | JG12240705592 | JG1224070559 | 九天850平整 | 合格 | 让步接收 | 乙 | 钱九龙 | 7320 | 7234 | 0.9883 | 13510 | 0.1 | 710 | 平整 | 孔洞(11467米传511毫米0.24平方毫米) | 20100028 | 轧硬 | 0.4*710-SPCC | 30210015 | 光亮卷 | 0.1-SPCC |  | 60 | MO002077 | MO002077-007-02 | GLJ003 | 光亮卷前处理 模板 | 13100 | 2024-07-26 | 2024-07-26 | 5 | 2024-08-09 00:45:34 | 2024-08-09 02:29:16 | 江苏九天光电科技有限公司 | 261444 | 钱九龙 |  |  | 0.1 | 13660 | 710 | 1 | JG12240705592 |  | 1 | K孔洞(11467米传511毫米0.24平方毫米) | 是 | 是 | 5417 | 7
最终平整 | JG12240704092 | JG1224070409 | 九天850平整 | 合格 | 让步接收 | 乙 | 张兴华 | 6760 | 6720 | 0.9941 | 12490 | 0.1 | 710 | 平整 | 孔洞(150米传424毫米2个0.84/0.6平方毫米) | 20100028 | 轧硬 | 0.4*710-SPCC | 30210015 | 光亮卷 | 0.1-SPCC |  | 60 | MO001796 | MO001796-004-02 | GLJ003 | 光亮卷前处理 模板 | 13745 | 2024-07-19 | 2024-07-19 | 5 | 2024-08-08 23:30:10 | 2024-08-09 00:45:14 | 江苏九天光电科技有限公司 | 249138 | 张兴华 |  |  | 0.1 | 12520 | 710 | 1 | JG12240704092 |  | 1 | K孔洞(150米传424毫米2个0.84/0.6平方毫米) | 是 | 是 | 6047 | 4
最终平整 | JG12240703902 | JG1224070390 | 九天850平整 | 合格 | 合格品 | 乙 | 钱九龙 | 6680 | 6660 | 0.997 | 12540 | 0.1 | 710 | 平整 |  | 20100028 | 轧硬 | 0.4*710-SPCC | 30210015 | 光亮卷 | 0.1-SPCC |  | 60 | MO002019 | MO002019-004-02 | GLJ003 | 光亮卷前处理 模板 | 13755 | 2024-07-24 | 2024-07-24 | 5 | 2024-08-08 22:11:55 | 2024-08-08 23:29:21 | 江苏九天光电科技有限公司 | 256790 | 钱九龙 |  |  | 0.1 | 12580 | 710 | 1 | JG12240703902 |  | 1 |  | 是 | 是 | 5596 | 4
最终平整 | JG12240704241 | JG1224070424 | 九天850平整 | 返工 | 返工 | 乙 | 张兴华 | 6650 | 6630 | 0.997 | 12490 | 0.1 | 710 | 平整 | 倒包确认是否叠带 |  |  |  | 30210015 | 光亮卷 | 0.1-SPCC |  | 60 | MO001796 | MO001796-002-01 | GLJ003 | 光亮卷前处理 模板 | 13820 | 2024-07-19 | 2024-07-19 | 3 | 2024-08-08 20:46:46 | 2024-08-08 22:10:26 | 江苏九天光电科技有限公司 | 249136 | 张兴华 |  |  | 0.1 | 12477 | 710 | 1 | JG12240704241 |  | 0 |  |  |  | 9687 | 2
最终平整 | JG12240705561 | JG1224070556 | 九天850平整 | 合格 | 让步接收 | 甲 | 马晓飞 | 5460 | 5334 | 0.9769 | 9680 | 0.1 | 710 | 平整 | 孔洞(1657米传698毫米1个0.24,8106米传580毫米1个0.15平方毫米) | 20100028 | 轧硬 | 0.4*710-SPCC | 30210015 | 光亮卷 | 0.1-SPCC |  | 60 | MO002077 | MO002077-004-01 | GLJ003 | 光亮卷前处理 模板 | 13260 | 2024-07-26 | 2024-07-26 | 5 | 2024-08-08 20:01:29 | 2024-08-08 20:02:31 | 江苏九天光电科技有限公司 | 261439 | 马晓飞 |  |  | 0.1 | 9900 | 710 | 1 | JG12240705561 |  | 1 | K孔洞(1657米传698毫米个0.24,8106米传580毫米1个0.15平方毫米) | 是 | 是 | 5870 | 4
最终平整 | JG12240705571 | JG1224070557 | 九天850平整 | 返工 | 返工 | 甲 | 刘勇 | 5500 | 5458 | 0.9924 | 10100 | 0.1 | 710 | 平整 | 孔洞(1233-1251米传55-72毫米28个0.03-0.39平方毫米已夹纸)。1233-1251米剪掉（孔洞留样） |  |  |  | 30210015 | 光亮卷 | 0.1-SPCC |  | 60 | MO002077 | MO002077-005-01 | GLJ003 | 光亮卷前处理 模板 | 13170 | 2024-07-26 | 2024-07-26 | 3 | 2024-08-08 19:04:20 | 2024-08-08 19:09:15 | 江苏九天光电科技有限公司 | 261442 | 刘勇 |  |  | 0.1 | 10140 | 710 | 1 | JG12240705571 |  | 1 | K孔洞(1233-1251米传55-72毫米28个0.03-0.39平方毫米已夹纸) | 是 | 是 | 3597 | 5
最终平整 | JG12240704071 | JG1224070407 | 九天850平整 | 返工 | 返工 | 甲 | 马晓飞 | 6740 | 6722 | 0.9973 | 12650 | 0.1 | 710 | 平整 | 孔洞(3825/3833米传204毫米2个0.12/0.18,10112-12533米传1-373毫米60个0.03-25.7平方毫米中间已夹纸)。10112米后剪掉 |  |  |  | 30210015 | 光亮卷 | 0.1-SPCC |  | 60 | MO001796 | MO001796-007-01 | GLJ003 | 光亮卷前处理 模板 | 13740 | 2024-07-19 | 2024-07-19 | 3 | 2024-08-08 17:56:04 | 2024-08-08 18:00:30 | 江苏九天光电科技有限公司 | 249141 | 马晓飞 |  |  | 0.1 | 12650 | 710 | 1 | JG12240704071 |  | 0 | K孔洞(3825/3833米传204毫米2个0.12/0.18,101112-12533米传1-373毫米60个0.03-25.7平方毫米中间已夹纸) |  |  | 11265 | 7
最终平整 | JG12240705552 | JG1224070555 | 九天850平整 | 合格 | 合格品 | 甲 | 刘勇 | 7500 | 7486 | 0.9981 | 13890 | 0.1 | 710 | 平整 |  | 20100028 | 轧硬 | 0.4*710-SPCC | 30210015 | 光亮卷 | 0.1-SPCC |  | 60 | MO002077 | MO002077-003-02 | GLJ003 | 光亮卷前处理 模板 | 13270 | 2024-07-26 | 2024-07-26 | 5 | 2024-08-08 16:29:43 | 2024-08-08 16:39:22 | 江苏九天光电科技有限公司 | 261436 | 刘勇 |  |  | 0.1 | 13920 | 710 | 1 | JG12240705552 |  | 1 |  | 是 | 是 | 7575 | 3
最终平整 | JG12240703901 | JG1224070390 | 九天850平整 | 合格 | 让步接收 | 甲 | 刘勇 | 6740 | 6650 | 0.9866 | 12550 | 0.1 | 710 | 平整 | 孔洞(5803米传176毫米1个0.51,8350米传362毫米1个0.54平方毫米) | 20100028 | 轧硬 | 0.4*710-SPCC | 30210015 | 光亮卷 | 0.1-SPCC |  | 60 | MO002019 | MO002019-004-01 | GLJ003 | 光亮卷前处理 模板 | 13755 | 2024-07-24 | 2024-07-24 | 5 | 2024-08-08 14:58:10 | 2024-08-08 14:59:07 | 江苏九天光电科技有限公司 | 256790 | 刘勇 |  |  | 0.1 | 12650 | 710 | 1 | JG12240703901 |  | 1 | K孔洞(5803米传176毫米1个0.51,8350米传362毫米1个0.54平方毫米) | 是 | 是 | 5596 | 4
最终平整 | JG12240705562 | JG1224070556 | 九天850平整 | 合格 | 合格品 | 甲 | 马晓飞 | 7470 | 7406 | 0.9914 | 13660 | 0.1 | 710 | 平整 |  | 20100028 | 轧硬 | 0.4*710-SPCC | 30210015 | 光亮卷 | 0.1-SPCC |  | 60 | MO002077 | MO002077-004-02 | GLJ003 | 光亮卷前处理 模板 | 13260 | 2024-07-26 | 2024-07-26 | 5 | 2024-08-08 13:30:28 | 2024-08-08 13:30:54 | 江苏九天光电科技有限公司 | 261439 | 马晓飞 |  |  | 0.1 | 13700 | 710 | 1 | JG12240705562 |  | 1 |  | 是 | 是 | 5870 | 4
最终平整 | JG12240704232 | JG1224070423 | 九天850平整 | 合格 | 让步接收 | 甲 | 马晓飞 | 6840 | 6790 | 0.9927 | 12700 | 0.1 | 710 | 平整 | 孔洞(236米传695毫米1个0.12,7508米传145毫米1个0.12平方毫米),缩芯折印(尾部500米左右传动侧35CM左右),挫伤(12320米左右) | 20100028 | 轧硬 | 0.4*710-SPCC | 30210015 | 光亮卷 | 0.1-SPCC |  | 60 | MO001796 | MO001796-001-02 | GLJ003 | 光亮卷前处理 模板 | 13800 | 2024-07-19 | 2024-07-19 | 5 | 2024-08-08 12:11:44 | 2024-08-08 12:14:50 | 江苏九天光电科技有限公司 | 249135 | 马晓飞 |  |  | 0.1 | 12700 | 710 | 1 | JG12240704232 |  | 1 | Z折印(尾部500米左右传动侧35CM左右有来料缩芯折印),K孔洞(236米传695毫米1个0.12,7508米传145毫米个0.12平方毫米),C挫伤(12320米左右) | 是 | 是 | 5710 | 1
最终平整 | JG12240705612 | JG1224070561 | 九天850平整 | 合格 | 合格品 | 甲 | 刘勇 | 7400 | 7370 | 0.9959 | 13550 | 0.1 | 710 | 平整 |  | 20100028 | 轧硬 | 0.4*710-SPCC | 30210015 | 光亮卷 | 0.1-SPCC |  | 60 | MO002077 | MO002077-009-02 | GLJ003 | 光亮卷前处理 模板 | 13250 | 2024-07-26 | 2024-07-26 | 5 | 2024-08-08 10:55:57 | 2024-08-08 10:56:40 | 江苏九天光电科技有限公司 | 261446 | 刘勇 |  |  | 0.1 | 13550 | 710 | 1 | JG12240705612 |  | 1 |  | 是 | 是 | 5751 | 9
最终平整 | JG12240705622 | JG1224070562 | 九天850平整 | 合格 | 合格品 | 乙 | 张兴华 | 7470 | 7450 | 0.9973 | 13620 | 0.1 | 710 | 平整 |  | 20100028 | 轧硬 | 0.4*710-SPCC | 30210015 | 光亮卷 | 0.1-SPCC |  | 60 | MO002077 | MO002077-010-02 | GLJ003 | 光亮卷前处理 模板 | 13240 | 2024-07-26 | 2024-07-26 | 5 | 2024-08-08 06:00:03 | 2024-08-08 07:33:12 | 江苏九天光电科技有限公司 | 261449 | 钱九龙 |  |  | 0.1 | 13560 | 710 | 1 | JG12240705622 |  | 1 |  | 是 | 是 | 6177 | 10
最终平整 | JG12240701922 | JG1224070192 | 九天850平整 | 合格 | 合格品 | 乙 | 张兴华 | 1810 | 1764 | 0.9746 | 3860 | 0.1 | 610 | 平整 |  | 20100023 | 轧硬 | 0.4*610-SPCC | 30210015 | 光亮卷 | 0.1-SPCC |  | 60 | MO001528 | MO001528-004-02 | GLJ003 | 光亮卷前处理 模板 | 6345 | 2024-07-12 | 2024-07-12 | 5 | 2024-08-08 03:35:23 | 2024-08-08 04:13:37 | 江苏九天光电科技有限公司 | 238788 | 张兴华 |  |  | 0.1 | 3922 | 610 | 1 | JG12240701922 |  | 1 |  | 是 | 是 | 5731 | 4
最终平整 | JG1224070196 | JG1224070196 | 九天850平整 | 合格 | 合格品 | 乙 | 张兴华 | 6232 | 6200 | 0.9949 | 13380 | 0.1 | 610 | 平整 |  | 20100023 | 轧硬 | 0.4*610-SPCC | 30210015 | 光亮卷 | 0.1-SPCC |  | 60 | MO001528 | MO001528-008 | GLJ003 | 光亮卷前处理 模板 | 6310 | 2024-07-12 | 2024-07-12 | 5 | 2024-08-08 02:10:34 | 2024-08-08 03:35:04 | 江苏九天光电科技有限公司 | 238804 | 张兴华 |  |  | 0.1 | 13434 | 610 | 1 | JG1224070196 |  | 1 |  | 是 | 是 | 7246 | 8
最终平整 | JG12240704322 | JG1224070432 | 九天850平整 | 合格 | 合格品 | 乙 | 钱九龙 | 2726 | 2726 | 1 | 5860 | 0.1 | 610 | 平整 |  | 20100023 | 轧硬 | 0.4*610-SPCC | 30210015 | 光亮卷 | 0.1-SPCC |  | 60 | MO001756 | MO001756-008-02 | GLJ003 | 光亮卷前处理 模板 | 6290 | 2024-07-18 | 2024-07-18 | 5 | 2024-08-08 00:37:11 | 2024-08-08 02:10:16 | 江苏九天光电科技有限公司 |  | 钱九龙 |  | 1 | 0.1 | 5860 | 610 | 1 | JG12240704322 |  | 1 |  | 是 | 是 | 3286 | 8
最终平整 | JG12240704321 | JG1224070432 | 九天850平整 | 合格 | 让步接收 | 乙 | 钱九龙 | 3428 | 3428 | 1 | 7350 | 0.1 | 610 | 平整 | 孔洞(448/454/463米传606毫米3个0.03-0.12,74/79米传590毫米2个0.15-0.21,355米传561/601毫米4个0.03-0.09平方毫米) | 20100023 | 轧硬 | 0.4*610-SPCC | 30210015 | 光亮卷 | 0.1-SPCC |  | 60 | MO001756 | MO001756-008-01 | GLJ003 | 光亮卷前处理 模板 | 6290 | 2024-07-18 | 2024-07-18 | 5 | 2024-08-08 00:37:11 | 2024-08-08 02:10:16 | 江苏九天光电科技有限公司 |  | 钱九龙 |  | 1 | 0.1 | 7350 | 610 | 1 | JG12240704321 |  | 1 | K孔洞(448/454/463米传606毫米3个0.030.21,74/79米传590毫米0.15-0.21,355米传561/601毫米4个0.09-0.03平方毫米) | 是 | 是 | 3286 | 8
最终平整 | JG1224070494 | JG1224070494 | 九天850平整 | 合格 | 让步接收 | 乙 | 钱九龙 | 6150 | 6100 | 0.9919 | 13220 | 0.1 | 610 | 平整 | 孔洞(215/224米传5毫米2个0.15,1073/1086/1090米传579毫米3个0.12-0.15) | 20100023 | 轧硬 | 0.4*610-SPCC | 30210015 | 光亮卷 | 0.1-SPCC |  | 60 | MO002076 | MO002076-006 | GLJ003 | 光亮卷前处理 模板 | 6230 | 2024-07-26 | 2024-07-26 | 5 | 2024-08-07 23:00:16 | 2024-08-08 00:36:51 | 江苏九天光电科技有限公司 | 261365 | 钱九龙 |  |  | 0.1 | 13250 | 610 | 1 | JG1224070494 |  | 1 | K孔洞(215/224米传5毫米2个0.15,1073/1086/1090米传579毫米3个0.15-0.12) | 是 | 是 | 5798 | 6
最终平整 | JG1224070493 | JG1224070493 | 九天850平整 | 合格 | 让步接收 | 乙 | 张兴华 | 5860 | 5818 | 0.9928 | 12650 | 0.1 | 610 | 平整 | 孔洞(内30米标记孔洞多作废带) | 20100023 | 轧硬 | 0.4*610-SPCC | 30210015 | 光亮卷 | 0.1-SPCC |  | 60 | MO002076 | MO002076-005 | GLJ003 | 光亮卷前处理 模板 | 6245 | 2024-07-26 | 2024-07-26 | 5 | 2024-08-07 21:43:47 | 2024-08-07 22:59:56 | 江苏九天光电科技有限公司 | 261362 | 钱九龙 |  |  | 0.1 | 12711 | 610 | 1 | JG1224070493 |  | 1 | K孔洞(内30米标记孔洞多废带) | 是 | 是 | 6661 | 5
最终平整 | JG1224070551 | JG1224070551 | 九天850平整 | 合格 | 合格品 | 乙 | 张兴华 | 4700 | 4654 | 0.9902 | 10150 | 0.1 | 610 | 平整 |  | 20100023 | 轧硬 | 0.4*610-SPCC | 30210015 | 光亮卷 | 0.1-SPCC |  | 60 | MO002076 | MO002076-020 | GLJ003 | 光亮卷前处理 模板 | 4780 | 2024-07-26 | 2024-07-26 | 5 | 2024-08-07 20:32:18 | 2024-08-07 21:43:27 | 江苏九天光电科技有限公司 | 261385 | 张兴华 |  |  | 0.1 | 10250 | 610 | 1 | JG1224070551 |  | 1 |  | 是 | 是 | 6006 | 20
最终平整 | JG12240704951 | JG1224070495 | 九天850平整 | 合格 | 让步接收 | 甲 | 马晓飞 | 3050 | 3020 | 0.9902 | 6570 | 0.1 | 610 | 平整 | 孔洞(6215米传307毫米1个0.18平方毫米) | 20100023 | 轧硬 | 0.4*610-SPCC | 30210015 | 光亮卷 | 0.1-SPCC |  | 60 | MO002076 | MO002076-007-01 | GLJ003 | 光亮卷前处理 模板 | 6215 | 2024-07-26 | 2024-07-26 | 5 | 2024-08-07 20:11:46 | 2024-08-07 20:12:30 | 江苏九天光电科技有限公司 | 261366 | 马晓飞 |  |  | 0.1 | 6600 | 610 | 1 | JG12240704951 |  | 1 | K孔洞(6215米传307毫米1个0.18平方毫米) | 是 | 是 | 2019 | 7
最终平整 | JG12240702712 | JG1224070271 | 九天850平整 | 合格 | 让步接收 | 甲 | 刘勇 | 2140 | 2096 | 0.9794 | 4550 | 0.1 | 610 | 平整 | 孔洞(74米传28毫米1个0.18平方毫米) | 20100023 | 轧硬 | 0.4*610-SPCC | 30210015 | 光亮卷 | 0.1-SPCC |  | 60 | MO002202 | MO002202-001-02 | GLJ003 | 光亮卷前处理 模板 | 7180 | 2024-07-30 | 2024-07-30 | 3 | 2024-08-07 19:33:15 | 2024-08-07 19:34:09 | 江苏九天光电科技有限公司 | 235108 | 刘勇 |  |  | 0.1 | 4550 | 610 | 1 | JG12240702712 |  | 1 | K孔洞(74米传28毫米1个0.18平方毫米) | 是 | 是 | 4008 | 1
最终平整 | JG1224070552 | JG1224070552 | 九天850平整 | 合格 | 合格品 | 甲 | 马晓飞 | 4700 | 4676 | 0.9949 | 10200 | 0.1 | 610 | 平整 |  | 20100023 | 轧硬 | 0.4*610-SPCC | 30210015 | 光亮卷 | 0.1-SPCC |  | 60 | MO002076 | MO002076-021 | GLJ003 | 光亮卷前处理 模板 | 4770 | 2024-07-26 | 2024-07-26 | 5 | 2024-08-07 18:58:50 | 2024-08-07 18:59:11 | 江苏九天光电科技有限公司 | 261386 | 马晓飞 |  |  | 0.1 | 10260 | 610 | 1 | JG1224070552 |  | 1 |  | 是 | 是 | 5937 | 21
最终平整 | JG1224070539 | JG1224070539 | 九天850平整 | 合格 | 合格品 | 甲 | 刘勇 | 4700 | 4648 | 0.9889 | 10190 | 0.1 | 610 | 平整 |  | 20100023 | 轧硬 | 0.4*610-SPCC | 30210015 | 光亮卷 | 0.1-SPCC |  | 60 | MO002076 | MO002076-018 | GLJ003 | 光亮卷前处理 模板 | 4745 | 2024-07-26 | 2024-07-26 | 5 | 2024-08-07 17:58:18 | 2024-08-07 17:58:44 | 江苏九天光电科技有限公司 | 261383 | 刘勇 |  |  | 0.1 | 10150 | 610 | 1 | JG1224070539 |  | 1 |  | 是 | 是 | 5935 | 18
最终平整 | JG12240702711 | JG1224070271 | 九天850平整 | 返工 | 返工 | 甲 | 马晓飞 | 4830 | 4760 | 0.9855 | 10460 | 0.1 | 610 | 平整 | 孔洞(7775/7782/8297米传18毫米3个 0.3/0.09/0.06,8327-8805米传18-50毫米20个0.03-0.45平方毫米)。8327-8805米剪掉（孔洞留样） |  |  |  | 30210015 | 光亮卷 | 0.1-SPCC |  | 60 | MO002202 | MO002202-001-01 | GLJ003 | 光亮卷前处理 模板 | 7180 | 2024-07-30 | 2024-07-30 | 3 | 2024-08-07 16:47:22 | 2024-08-07 16:48:37 | 江苏九天光电科技有限公司 | 235108 | 马晓飞 |  |  | 0.1 | 10500 | 610 | 1 | JG12240702711 |  | 1 | K孔洞(7775米传18毫米1个0.3,7782-8805米传18-50毫米22个0.03-0.45平方毫米) |  |  | 4008 | 1
最终平整 | JG1224070512 | JG1224070512 | 九天850平整 | 合格 | 让步接收 | 甲 | 刘勇 | 4636 | 4602 | 0.9927 | 9990 | 0.1 | 610 | 平整 | 缩芯折印(尾部500米左右操作侧45CM左右) | 20100023 | 轧硬 | 0.4*610-SPCC | 30210015 | 光亮卷 | 0.1-SPCC |  | 60 | MO002076 | MO002076-023 | GLJ003 | 光亮卷前处理 模板 | 4690 | 2024-07-26 | 2024-07-26 | 5 | 2024-08-07 15:37:36 | 2024-08-07 15:38:41 | 江苏九天光电科技有限公司 | 261388 | 刘勇 |  |  | 0.1 | 10070 | 610 | 1 | JG1224070512 |  | 1 | Z折印(尾部500米左右操作侧45CM左右有来料缩芯折印) | 是 | 是 | 5851 | 23
最终平整 | JG12240704952 | JG1224070495 | 九天850平整 | 合格 | 合格品 | 甲 | 马晓飞 | 3070 | 3020 | 0.9837 | 6610 | 0.1 | 610 | 平整 |  | 20100023 | 轧硬 | 0.4*610-SPCC | 30210015 | 光亮卷 | 0.1-SPCC |  | 60 | MO002076 | MO002076-007-02 | GLJ003 | 光亮卷前处理 模板 | 6215 | 2024-07-26 | 2024-07-26 | 5 | 2024-08-07 14:28:35 | 2024-08-07 14:29:07 | 江苏九天光电科技有限公司 | 261366 | 马晓飞 |  |  | 0.1 | 6670 | 610 | 1 | JG12240704952 |  | 1 |  | 是 | 是 | 2019 | 7
最终平整 | JG1224070496 | JG1224070496 | 九天850平整 | 合格 | 让步接收 | 甲 | 刘勇 | 6100 | 6060 | 0.9934 | 13250 | 0.1 | 610 | 平整 | 内247米（未夹纸）孔洞多作废带，下道剪下退平整。孔洞(197-247米传577-599毫米11个0.09-0.15平方毫米) | 20100023 | 轧硬 | 0.4*610-SPCC | 30210015 | 光亮卷 | 0.1-SPCC |  | 60 | MO002076 | MO002076-008 | GLJ003 | 光亮卷前处理 模板 | 6205 | 2024-07-26 | 2024-07-26 | 5 | 2024-08-07 13:35:12 | 2024-08-07 13:36:13 | 江苏九天光电科技有限公司 | 261368 | 刘勇 |  |  | 0.1 | 13260 | 610 | 1 | JG1224070496 |  | 1 | K孔洞(197-247米传577-599毫米11个0.09-0.15平方毫米) | 是 | 是 | 5719 | 8
最终平整 | JG1224070540 | JG1224070540 | 九天850平整 | 合格 | 让步接收 | 甲 | 马晓飞 | 4690 | 4646 | 0.9906 | 10110 | 0.1 | 610 | 平整 | 孔洞(629米传511毫米2个0.36/0.24平方毫米) | 20100023 | 轧硬 | 0.4*610-SPCC | 30210015 | 光亮卷 | 0.1-SPCC |  | 60 | MO002076 | MO002076-019 | GLJ003 | 光亮卷前处理 模板 | 4740 | 2024-07-26 | 2024-07-26 | 5 | 2024-08-07 12:13:00 | 2024-08-07 12:14:12 | 江苏九天光电科技有限公司 | 261384 | 马晓飞 |  |  | 0.1 | 10190 | 610 | 1 | JG1224070540 |  | 1 | K孔洞(629米传511毫米2个0.36/0.24平方毫米) | 是 | 是 | 5865 | 19
最终平整 | JG12240704362 | JG1224070436 | 九天850平整 | 合格 | 合格品 | 甲 | 刘勇 | 3052 | 3052 | 1 | 6670 | 0.1 | 610 | 平整 |  | 20100023 | 轧硬 | 0.4*610-SPCC | 30210015 | 光亮卷 | 0.1-SPCC |  | 60 | MO001756 | MO001756-012-02 | GLJ003 | 光亮卷前处理 模板 | 6340 | 2024-07-18 | 2024-07-18 | 5 | 2024-08-07 09:39:18 | 2024-08-07 10:22:48 | 江苏九天光电科技有限公司 |  | 刘勇 |  | 1 | 0.1 | 6670 | 610 | 1 | JG12240704362 |  | 1 |  | 是 | 是 | 3395 | 12
最终平整 | JG12240704361 | JG1224070436 | 九天850平整 | 合格 | 合格品 | 甲 | 刘勇 | 3020 | 3020 | 1 | 6600 | 0.1 | 610 | 平整 |  | 20100023 | 轧硬 | 0.4*610-SPCC | 30210015 | 光亮卷 | 0.1-SPCC |  | 60 | MO001756 | MO001756-012-01 | GLJ003 | 光亮卷前处理 模板 | 6340 | 2024-07-18 | 2024-07-18 | 5 | 2024-08-07 09:39:18 | 2024-08-07 10:22:48 | 江苏九天光电科技有限公司 |  | 刘勇 |  | 1 | 0.1 | 6600 | 610 | 1 | JG12240704361 |  | 1 |  | 是 | 是 | 3395 | 12
最终平整 | JG1224070429 | JG1224070429 | 九天850平整 | 合格 | 让步接收 | 乙 | 钱九龙 | 6260 | 6224 | 0.9942 | 13630 | 0.1 | 610 | 平整 | 孔洞(内60米标记孔洞多作废带剪下退平整。331/336米传3/12毫米2个0.09,725/738米传13/35毫米2个0.06,805-817米传12/46/52/58/66毫米6个0.06-0.15,1672米传10毫米0.12平方毫米) | 20100023 | 轧硬 | 0.4*610-SPCC | 30210015 | 光亮卷 | 0.1-SPCC |  | 60 | MO001756 | MO001756-003 | GLJ003 | 光亮卷前处理 模板 | 6315 | 2024-07-18 | 2024-07-18 | 5 | 2024-08-07 06:14:31 | 2024-08-07 07:24:13 | 江苏九天光电科技有限公司 | 248066 | 钱九龙 |  |  | 0.1 | 13700 | 610 | 1 | JG1224070429 |  | 1 | K孔洞(内60米标记孔洞多331/336米传3/12毫米2个0.09,725/738米传13/35毫米2个0.06,805-817米传12/46/52//58//66毫米6个0.06-0.15,1672米传10毫米0.12平方毫米) | 是 | 是 | 5339 | 3
最终平整 | JG1224070480 | JG1224070480 | 九天850平整 | 合格 | 合格品 | 乙 | 张兴华 | 6090 | 6070 | 0.9967 | 13200 | 0.1 | 610 | 平整 |  | 20100023 | 轧硬 | 0.4*610-SPCC | 30210015 | 光亮卷 | 0.1-SPCC |  | 60 | MO002076 | MO002076-015 | GLJ003 | 光亮卷前处理 模板 | 6180 | 2024-07-26 | 2024-07-26 | 5 | 2024-08-07 04:50:12 | 2024-08-07 06:14:12 | 江苏九天光电科技有限公司 | 261380 | 张兴华 |  |  | 0.1 | 13200 | 610 | 1 | JG1224070480 |  | 1 |  | 是 | 是 | 5518 | 15
最终平整 | JG1224070448 | JG1224070448 | 九天850平整 | 合格 | 合格品 | 乙 | 钱九龙 | 6220 | 6156 | 0.9897 | 13400 | 0.1 | 610 | 平整 |  | 20100023 | 轧硬 | 0.4*610-SPCC | 30210015 | 光亮卷 | 0.1-SPCC |  | 60 | MO001770 | MO001770-004 | GLJ003 | 光亮卷前处理 模板 | 6285 | 2024-07-19 | 2024-07-19 | 5 | 2024-08-07 03:25:13 | 2024-08-07 04:49:55 | 江苏九天光电科技有限公司 | 248795 | 钱九龙 |  |  | 0.1 | 13510 | 610 | 1 | JG1224070448 |  | 1 |  | 是 | 是 | 4861 | 4
最终平整 | JG1224070446 | JG1224070446 | 九天850平整 | 合格 | 让步接收 | 乙 | 张兴华 | 6236 | 6180 | 0.991 | 13440 | 0.1 | 610 | 平整 | 厚薄公差（内50米偶跳0.107） | 20100023 | 轧硬 | 0.4*610-SPCC | 30210015 | 光亮卷 | 0.1-SPCC |  | 60 | MO001770 | MO001770-002 | GLJ003 | 光亮卷前处理 模板 | 6305 | 2024-07-19 | 2024-07-19 | 5 | 2024-08-07 02:03:01 | 2024-08-07 03:24:55 | 江苏九天光电科技有限公司 | 248793 | 张兴华 |  |  | 0.1 | 13500 | 610 | 1 | JG1224070446 |  | 1 |  | 是 | 是 | 7356 | 2
最终平整 | JG1224070430 | JG1224070430 | 九天850平整 | 合格 | 让步接收 | 乙 | 钱九龙 | 6228 | 6190 | 0.9939 | 13450 | 0.1 | 610 | 平整 | 孔洞(354-380米标记传546-599毫米共计12个0.03-0.21平方毫米) | 20100023 | 轧硬 | 0.4*610-SPCC | 30210015 | 光亮卷 | 0.1-SPCC |  | 60 | MO001756 | MO001756-004 | GLJ003 | 光亮卷前处理 模板 | 6305 | 2024-07-18 | 2024-07-18 | 5 | 2024-08-07 00:44:05 | 2024-08-07 02:02:42 | 江苏九天光电科技有限公司 | 248067 | 钱九龙 |  |  | 0.1 | 13474 | 610 | 1 | JG1224070430 |  | 1 | K孔洞(354-380米标记传546-599毫米共计112个0.03-0.21平方毫米) | 是 | 是 | 7705 | 4
最终平整 | JG1224070476 | JG1224070476 | 九天850平整 | 合格 | 让步接收 | 乙 | 张兴华 | 6250 | 6230 | 0.9968 | 13380 | 0.1 | 610 | 平整 | 厚薄公差(内50米标记0.102-0.108）孔洞（90米传36毫米0.21平方毫米) | 20100023 | 轧硬 | 0.4*610-SPCC | 30210015 | 光亮卷 | 0.1-SPCC |  | 60 | MO002076 | MO002076-011 | GLJ003 | 光亮卷前处理 模板 | 6340 | 2024-07-26 | 2024-07-26 | 5 | 2024-08-06 23:23:11 | 2024-08-07 00:43:45 | 江苏九天光电科技有限公司 | 261376 | 张兴华 |  |  | 0.1 | 13350 | 610 | 1 | JG1224070476 |  | 1 | K孔洞(内50米标记0.102-0.108,90米传36毫米0.21平方毫米) | 是 | 是 | 4102 | 11
最终平整 | JG1224070475 | JG1224070475 | 九天850平整 | 合格 | 让步接收 | 乙 | 钱九龙 | 6300 | 6258 | 0.9933 | 13600 | 0.1 | 610 | 平整 | 孔洞(309-383米标记传567/574毫米8个0.09-0.18平方毫米，743-760米传589毫米4个0.09-0.18，819/828米传596毫米0.12/0.06平方毫米) | 20100023 | 轧硬 | 0.4*610-SPCC | 30210015 | 光亮卷 | 0.1-SPCC |  | 60 | MO002076 | MO002076-010 | GLJ003 | 光亮卷前处理 模板 | 6370 | 2024-07-26 | 2024-07-26 | 5 | 2024-08-06 21:59:30 | 2024-08-06 23:22:40 | 江苏九天光电科技有限公司 | 261371 | 钱九龙 |  |  | 0.1 | 13600 | 610 | 1 | JG1224070475 |  | 1 | K孔洞(309-383米标记传567/574毫米8个0.09-0.8平方毫米，743-760米传589毫米4个0.09-018，819/828米传596毫米0.12/0.06平方毫米) | 是 | 是 | 6952 | 10
最终平整 | JG1224070511 | JG1224070511 | 九天850平整 | 合格 | 合格品 | 乙 | 张兴华 | 4630 | 4600 | 0.9935 | 10070 | 0.1 | 610 | 平整 |  | 20100023 | 轧硬 | 0.4*610-SPCC | 30210015 | 光亮卷 | 0.1-SPCC |  | 60 | MO002076 | MO002076-022 | GLJ003 | 光亮卷前处理 模板 | 4700 | 2024-07-26 | 2024-07-26 | 5 | 2024-08-06 20:41:02 | 2024-08-06 21:59:10 | 江苏九天光电科技有限公司 | 261387 | 张兴华 |  |  | 0.1 | 10070 | 610 | 1 | JG1224070511 |  | 1 |  | 是 | 是 | 6028 | 22
最终平整 | JG12240705032 | JG1224070503 | 九天850平整 | 合格 | 合格品 | 甲 | 刘勇 | 3052 | 3052 | 1 | 6600 | 0.1 | 610 | 平整 |  | 20100023 | 轧硬 | 0.4*610-SPCC | 30210015 | 光亮卷 | 0.1-SPCC |  | 60 | MO002076 | MO002076-003-02 | GLJ003 | 光亮卷前处理 模板 | 6240 | 2024-07-26 | 2024-07-26 | 5 | 2024-08-06 20:21:45 | 2024-08-06 20:22:56 | 江苏九天光电科技有限公司 |  | 刘勇 |  | 1 | 0.1 | 6600 | 610 | 1 | JG12240705032 |  | 1 |  | 是 | 是 | 734 | 3
最终平整 | JG12240705031 | JG1224070503 | 九天850平整 | 合格 | 让步接收 | 甲 | 刘勇 | 3052 | 3052 | 1 | 6600 | 0.1 | 610 | 平整 | 孔洞(178/197米传469毫米2个0.21/0.48平方毫米) | 20100023 | 轧硬 | 0.4*610-SPCC | 30210015 | 光亮卷 | 0.1-SPCC |  | 60 | MO002076 | MO002076-003-01 | GLJ003 | 光亮卷前处理 模板 | 6240 | 2024-07-26 | 2024-07-26 | 5 | 2024-08-06 20:21:45 | 2024-08-06 20:22:56 | 江苏九天光电科技有限公司 |  | 刘勇 |  | 1 | 0.1 | 6600 | 610 | 1 | JG12240705031 |  | 1 | K孔洞(178/197米传469毫米2个0.21/0.48平方毫米) | 是 | 是 | 734 | 3
最终平整 | JG12240704732 | JG1224070473 | 九天850平整 | 合格 | 让步接收 | 甲 | 马晓飞 | 3122 | 3122 | 1 | 6790 | 0.1 | 610 | 平整 | C挫伤(5900-5940米之间) | 20100023 | 轧硬 | 0.4*610-SPCC | 30210015 | 光亮卷 | 0.1-SPCC |  | 60 | MO002076 | MO002076-009-02 | GLJ003 | 光亮卷前处理 模板 | 6350 | 2024-07-26 | 2024-07-26 | 5 | 2024-08-06 19:15:00 | 2024-08-06 19:16:11 | 江苏九天光电科技有限公司 |  | 马晓飞 |  | 1 | 0.1 | 6790 | 610 | 1 | JG12240704732 |  | 1 | C挫伤(5900-5940米之间) | 是 | 是 | 3791 | 9
最终平整 | JG12240704731 | JG1224070473 | 九天850平整 | 合格 | 合格品 | 甲 | 马晓飞 | 3130 | 3130 | 1 | 6800 | 0.1 | 610 | 平整 |  | 20100023 | 轧硬 | 0.4*610-SPCC | 30210015 | 光亮卷 | 0.1-SPCC |  | 60 | MO002076 | MO002076-009-01 | GLJ003 | 光亮卷前处理 模板 | 6350 | 2024-07-26 | 2024-07-26 | 5 | 2024-08-06 19:15:00 | 2024-08-06 19:16:11 | 江苏九天光电科技有限公司 |  | 马晓飞 |  | 1 | 0.1 | 6800 | 610 | 1 | JG12240704731 |  | 1 |  | 是 | 是 | 3791 | 9
最终平整 | JG12240705022 | JG1224070502 | 九天850平整 | 合格 | 让步接收 | 甲 | 刘勇 | 3040 | 3040 | 1 | 6480 | 0.1 | 610 | 平整 | 厚薄公差（内圈实测0.105/0.107/0.108） | 20100023 | 轧硬 | 0.4*610-SPCC | 30210015 | 光亮卷 | 0.1-SPCC |  | 60 | MO002076 | MO002076-002-02 | GLJ003 | 光亮卷前处理 模板 | 6200 | 2024-07-26 | 2024-07-26 | 5 | 2024-08-06 17:40:14 | 2024-08-06 17:42:27 | 江苏九天光电科技有限公司 |  | 刘勇 |  | 1 | 0.1 | 6480 | 610 | 1 | JG12240705022 |  | 1 |  | 是 | 是 | 3089 | 2
最终平整 | JG12240705021 | JG1224070502 | 九天850平整 | 合格 | 让步接收 | 甲 | 刘勇 | 3046 | 3046 | 1 | 6500 | 0.1 | 610 | 平整 | 厚薄公差（外圈实测0.105/0.107/0.108） | 20100023 | 轧硬 | 0.4*610-SPCC | 30210015 | 光亮卷 | 0.1-SPCC |  | 60 | MO002076 | MO002076-002-01 | GLJ003 | 光亮卷前处理 模板 | 6200 | 2024-07-26 | 2024-07-26 | 5 | 2024-08-06 17:40:14 | 2024-08-06 17:42:27 | 江苏九天光电科技有限公司 |  | 刘勇 |  | 1 | 0.1 | 6500 | 610 | 1 | JG12240705021 |  | 1 |  | 是 | 是 | 3089 | 2
最终平整 | JG12240705012 | JG1224070501 | 九天850平整 | 合格 | 合格品 | 甲 | 马晓飞 | 3108 | 3108 | 1 | 6780 | 0.1 | 610 | 平整 |  | 20100023 | 轧硬 | 0.4*610-SPCC | 30210015 | 光亮卷 | 0.1-SPCC |  | 60 | MO002076 | MO002076-001-02 | GLJ003 | 光亮卷前处理 模板 | 6220 | 2024-07-26 | 2024-07-26 | 5 | 2024-08-06 16:08:46 | 2024-08-06 16:09:26 | 江苏九天光电科技有限公司 |  | 马晓飞 |  | 1 | 0.1 | 6780 | 610 | 1 | JG12240705012 |  | 1 |  | 是 | 是 | 3400 | 1
最终平整 | JG12240705011 | JG1224070501 | 九天850平整 | 合格 | 合格品 | 甲 | 马晓飞 | 2974 | 2974 | 1 | 6500 | 0.1 | 610 | 平整 |  | 20100023 | 轧硬 | 0.4*610-SPCC | 30210015 | 光亮卷 | 0.1-SPCC |  | 60 | MO002076 | MO002076-001-01 | GLJ003 | 光亮卷前处理 模板 | 6220 | 2024-07-26 | 2024-07-26 | 5 | 2024-08-06 16:08:46 | 2024-08-06 16:09:26 | 江苏九天光电科技有限公司 |  | 马晓飞 |  | 1 | 0.1 | 6500 | 610 | 1 | JG12240705011 |  | 1 |  | 是 | 是 | 3400 | 1
最终平整 | JG12240704472 | JG1224070447 | 九天850平整 | 合格 | 合格品 | 甲 | 刘勇 | 3104 | 3104 | 1 | 6720 | 0.1 | 610 | 平整 |  | 20100023 | 轧硬 | 0.4*610-SPCC | 30210015 | 光亮卷 | 0.1-SPCC |  | 60 | MO001770 | MO001770-003-02 | GLJ003 | 光亮卷前处理 模板 | 6300 | 2024-07-19 | 2024-07-19 | 5 | 2024-08-06 14:49:50 | 2024-08-06 14:50:32 | 江苏九天光电科技有限公司 |  | 刘勇 |  | 1 | 0.1 | 6720 | 610 | 1 | JG12240704472 |  | 1 |  | 是 | 是 | 3639 | 3
最终平整 | JG12240704471 | JG1224070447 | 九天850平整 | 合格 | 合格品 | 甲 | 刘勇 | 3082 | 3082 | 1 | 6700 | 0.1 | 610 | 平整 |  | 20100023 | 轧硬 | 0.4*610-SPCC | 30210015 | 光亮卷 | 0.1-SPCC |  | 60 | MO001770 | MO001770-003-01 | GLJ003 | 光亮卷前处理 模板 | 6300 | 2024-07-19 | 2024-07-19 | 5 | 2024-08-06 14:49:50 | 2024-08-06 14:50:32 | 江苏九天光电科技有限公司 |  | 刘勇 |  | 1 | 0.1 | 6700 | 610 | 1 | JG12240704471 |  | 1 |  | 是 | 是 | 3639 | 3
最终平整 | JG12240704782 | JG1224070478 | 九天850平整 | 合格 | 合格品 | 甲 | 马晓飞 | 3056 | 3056 | 1 | 6650 | 0.1 | 610 | 平整 |  | 20100023 | 轧硬 | 0.4*610-SPCC | 30210015 | 光亮卷 | 0.1-SPCC |  | 60 | MO002076 | MO002076-013-02 | GLJ003 | 光亮卷前处理 模板 | 6235 | 2024-07-26 | 2024-07-26 | 5 | 2024-08-06 13:19:28 | 2024-08-06 13:20:05 | 江苏九天光电科技有限公司 |  | 马晓飞 |  | 1 | 0.1 | 6650 | 610 | 1 | JG12240704782 |  | 1 |  | 是 | 是 | 3047 | 13
最终平整 | JG12240704781 | JG1224070478 | 九天850平整 | 合格 | 合格品 | 甲 | 马晓飞 | 3086 | 3086 | 1 | 6700 | 0.1 | 610 | 平整 |  | 20100023 | 轧硬 | 0.4*610-SPCC | 30210015 | 光亮卷 | 0.1-SPCC |  | 60 | MO002076 | MO002076-013-01 | GLJ003 | 光亮卷前处理 模板 | 6235 | 2024-07-26 | 2024-07-26 | 5 | 2024-08-06 13:19:28 | 2024-08-06 13:20:05 | 江苏九天光电科技有限公司 |  | 马晓飞 |  | 1 | 0.1 | 6700 | 610 | 1 | JG12240704781 |  | 1 |  | 是 | 是 | 3047 | 13
最终平整 | JG12240704792 | JG1224070479 | 九天850平整 | 合格 | 合格品 | 甲 | 刘勇 | 3000 | 3000 | 1 | 6470 | 0.1 | 610 | 平整 |  | 20100023 | 轧硬 | 0.4*610-SPCC | 30210015 | 光亮卷 | 0.1-SPCC |  | 60 | MO002076 | MO002076-014-02 | GLJ003 | 光亮卷前处理 模板 | 6205 | 2024-07-26 | 2024-07-26 | 5 | 2024-08-06 10:58:13 | 2024-08-06 10:59:23 | 江苏九天光电科技有限公司 |  | 刘勇 |  | 1 | 0.1 | 6470 | 610 | 1 | JG12240704792 |  | 1 |  | 是 | 是 | 2012 | 14
最终平整 | JG12240704791 | JG1224070479 | 九天850平整 | 合格 | 让步接收 | 甲 | 刘勇 | 3088 | 3088 | 1 | 6650 | 0.1 | 610 | 平整 | K孔洞(737米传168毫米1个0.12平方毫米)基板 | 20100023 | 轧硬 | 0.4*610-SPCC | 30210015 | 光亮卷 | 0.1-SPCC |  | 60 | MO002076 | MO002076-014-01 | GLJ003 | 光亮卷前处理 模板 | 6205 | 2024-07-26 | 2024-07-26 | 5 | 2024-08-06 10:58:13 | 2024-08-06 10:59:23 | 江苏九天光电科技有限公司 |  | 刘勇 |  | 1 | 0.1 | 6650 | 610 | 1 | JG12240704791 |  | 1 | K孔洞(737米传168毫米1个0.12平方毫米) | 是 | 是 | 2012 | 14
最终平整 | JG12240705042 | JG1224070504 | 九天850平整 | 合格 | 合格品 | 乙 | 张兴华 | 3092 | 3092 | 1 | 6790 | 0.1 | 610 | 平整 |  | 20100023 | 轧硬 | 0.4*610-SPCC | 30210015 | 光亮卷 | 0.1-SPCC |  | 60 | MO002076 | MO002076-004-02 | GLJ003 | 光亮卷前处理 模板 | 6225 | 2024-07-26 | 2024-07-26 | 5 | 2024-08-06 06:55:25 | 2024-08-06 08:10:46 | 江苏九天光电科技有限公司 |  | 张兴华 |  | 1 | 0.1 | 6790 | 610 | 1 | JG12240705042 |  | 1 |  | 是 | 是 | 2699 | 4
最终平整 | JG12240705041 | JG1224070504 | 九天850平整 | 合格 | 合格品 | 乙 | 张兴华 | 3000 | 3000 | 1 | 6600 | 0.1 | 610 | 平整 |  | 20100023 | 轧硬 | 0.4*610-SPCC | 30210015 | 光亮卷 | 0.1-SPCC |  | 60 | MO002076 | MO002076-004-01 | GLJ003 | 光亮卷前处理 模板 | 6225 | 2024-07-26 | 2024-07-26 | 5 | 2024-08-06 06:55:25 | 2024-08-06 08:10:46 | 江苏九天光电科技有限公司 |  | 张兴华 |  | 1 | 0.1 | 6600 | 610 | 1 | JG12240705041 |  | 1 |  | 是 | 是 | 2699 | 4
最终平整 | JG12240704742 | JG1224070474 | 九天850平整 | 合格 | 合格品 | 乙 | 钱九龙 | 3104 | 3104 | 1 | 6730 | 0.1 | 610 | 平整 |  | 20100023 | 轧硬 | 0.4*610-SPCC | 30210015 | 光亮卷 | 0.1-SPCC |  | 60 | MO002076 | MO002076-024-02 | GLJ003 | 光亮卷前处理 模板 | 6320 | 2024-07-26 | 2024-07-26 | 5 | 2024-08-06 05:29:41 | 2024-08-06 06:55:03 | 江苏九天光电科技有限公司 |  | 钱九龙 |  | 1 | 0.1 | 6730 | 610 | 1 | JG12240704742 |  | 1 |  | 是 | 是 | 2141 | 24
最终平整 | JG12240704741 | JG1224070474 | 九天850平整 | 合格 | 让步接收 | 乙 | 钱九龙 | 3054 | 3054 | 1 | 6600 | 0.1 | 610 | 平整 | 孔洞(907/940/944米传484毫米3个0.03-0.15,1225/1229米传8毫米0.15/0.09平方毫米)基板 | 20100023 | 轧硬 | 0.4*610-SPCC | 30210015 | 光亮卷 | 0.1-SPCC |  | 60 | MO002076 | MO002076-024-01 | GLJ003 | 光亮卷前处理 模板 | 6320 | 2024-07-26 | 2024-07-26 | 5 | 2024-08-06 05:29:41 | 2024-08-06 06:55:03 | 江苏九天光电科技有限公司 |  | 钱九龙 |  | 1 | 0.1 | 6600 | 610 | 1 | JG12240704741 |  | 1 | K孔洞(907/940/944米传484毫米0.03-0.15,1225/1229米传8毫米0.15/0.09平方毫米) | 是 | 是 | 2141 | 24
最终平整 | JG12240704772 | JG1224070477 | 九天850平整 | 合格 | 合格品 | 乙 | 张兴华 | 3100 | 3100 | 1 | 6700 | 0.1 | 610 | 平整 |  | 20100023 | 轧硬 | 0.4*610-SPCC | 30210015 | 光亮卷 | 0.1-SPCC |  | 60 | MO002076 | MO002076-012-02 | GLJ003 | 光亮卷前处理 模板 | 6250 | 2024-07-26 | 2024-07-26 | 5 | 2024-08-06 04:04:16 | 2024-08-06 05:25:35 | 江苏九天光电科技有限公司 |  | 张兴华 |  | 1 | 0.1 | 6700 | 610 | 1 | JG12240704772 |  | 1 |  | 是 | 是 | 2151 | 12
最终平整 | JG12240704771 | JG1224070477 | 九天850平整 | 合格 | 合格品 | 乙 | 张兴华 | 3050 | 3050 | 1 | 6600 | 0.1 | 610 | 平整 |  | 20100023 | 轧硬 | 0.4*610-SPCC | 30210015 | 光亮卷 | 0.1-SPCC |  | 60 | MO002076 | MO002076-012-01 | GLJ003 | 光亮卷前处理 模板 | 6250 | 2024-07-26 | 2024-07-26 | 5 | 2024-08-06 04:04:16 | 2024-08-06 05:25:35 | 江苏九天光电科技有限公司 |  | 张兴华 |  | 1 | 0.1 | 6600 | 610 | 1 | JG12240704771 |  | 1 |  | 是 | 是 | 2151 | 12
最终平整 | JG12240705242 | JG1224070524 | 九天850平整 | 合格 | 让步接收 | 甲 | 刘勇 | 3080 | 3080 | 1 | 6620 | 0.1 | 610 | 平整 | Z折印(尾部600米左右操作侧35CM左右轻微来料缩芯折印) | 20100023 | 轧硬 | 0.4*610-SPCC | 30210015 | 光亮卷 | 0.1-SPCC |  | 60 | MO002076 | MO002076-017-02 | GLJ003 | 光亮卷前处理 模板 | 6250 | 2024-07-26 | 2024-07-26 | 5 | 2024-08-05 18:29:42 | 2024-08-05 18:31:20 | 江苏九天光电科技有限公司 |  | 刘勇 |  | 1 | 0.1 | 6620 | 610 | 1 | JG12240705242 |  | 1 | Z折印(尾部600米左右操作侧35CM左右轻微来料缩芯折印) | 是 | 是 | 2013 | 17
最终平整 | JG12240705241 | JG1224070524 | 九天850平整 | 合格 | 合格品 | 甲 | 刘勇 | 3050 | 3050 | 1 | 6600 | 0.1 | 610 | 平整 |  | 20100023 | 轧硬 | 0.4*610-SPCC | 30210015 | 光亮卷 | 0.1-SPCC |  | 60 | MO002076 | MO002076-017-01 | GLJ003 | 光亮卷前处理 模板 | 6250 | 2024-07-26 | 2024-07-26 | 5 | 2024-08-05 18:29:42 | 2024-08-05 18:31:19 | 江苏九天光电科技有限公司 |  | 刘勇 |  | 1 | 0.1 | 6600 | 610 | 1 | JG12240705241 |  | 1 |  | 是 | 是 | 2013 | 17
最终平整 | JG12240703892 | JG1224070389 | 九天850平整 | 合格 | 让步接收 | 甲 | 马晓飞 | 6760 | 6710 | 0.9926 | 12720 | 0.1 | 710 | 平整 | 孔洞(9997米传688毫米1个0.51,11780米传102毫米1个0.21,10250米传155毫米1个0.15,12366米传106毫米1个0.15,12479米传137毫米1个0.21,12625米传112毫米1个21,12654毫米1个0.33，12678米传10毫米1个0.24,12680米传137毫米1个0.15平方毫米) | 20100028 | 轧硬 | 0.4*710-SPCC | 30210015 | 光亮卷 | 0.1-SPCC |  | 60 | MO002019 | MO002019-001-02 | GLJ003 | 光亮卷前处理 模板 | 13740 | 2024-07-24 | 2024-07-24 | 3 | 2024-08-05 17:12:05 | 2024-08-05 17:14:34 | 江苏九天光电科技有限公司 | 256783 | 马晓飞 |  |  | 0.1 | 12680 | 710 | 1 | JG12240703892 |  | 1 | K孔洞(9997米传688毫米1个0.51,11780米传102毫米1个0.21,10250米传155毫米1个0.15,12366米传106毫米1个0.15,12479米传137毫米1个0.21,12625米传112毫米1个0.33,12678米传10毫米1个0.24,12680米传137毫米1个0.15平方毫米) | 是 | 是 | 13810 | 1
最终平整 | JG12240704102 | JG1224070410 | 九天850平整 | 合格 | 让步接收 | 甲 | 刘勇 | 6710 | 6684 | 0.9961 | 12450 | 0.1 | 710 | 平整 | 孔洞(25米传157毫米1个0.42,34/43/51/60米传155毫米4个0.33/0.33/0.42/0.21平方毫米已夹纸)。内60米（夹纸）孔洞多作废带，下道剪下退平整。 | 20100028 | 轧硬 | 0.4*710-SPCC | 30210015 | 光亮卷 | 0.1-SPCC |  | 60 | MO001796 | MO001796-003-02 | GLJ003 | 光亮卷前处理 模板 | 13760 | 2024-07-19 | 2024-07-19 | 5 | 2024-08-05 15:40:57 | 2024-08-05 15:42:20 | 江苏九天光电科技有限公司 | 249137 | 刘勇 |  |  | 0.1 | 12520 | 710 | 1 | JG12240704102 |  | 1 | K孔洞(25米传157毫米1个0.42,34/43/51/60米传155毫米4个0.33/0.33/0.42/0.21平方毫米已夹纸) | 是 | 是 | 3858 | 3
最终平整 | JG12240704082 | JG1224070408 | 九天850平整 | 返工 | 返工 | 甲 | 马晓飞 | 6750 | 6698 | 0.9923 | 12500 | 0.1 | 710 | 平整 | K孔洞(459米传335毫米0.51,1056米传87/149毫米0.12/0.06，1060米传75/78/91/104毫米5个0.09-0.18已夹纸，3775/3782/3286/3789米传68毫米4个0.18-0.3,10814/10817米传183毫米0.24/0.39，11267/11269/11271米传218毫米3个0.57/0.54/0.54,11635-12374米传63-414毫米23个0.12-0.63平方毫米) | 20100028 | 轧硬 | 0.4*710-SPCC | 30210015 | 光亮卷 | 0.1-SPCC |  | 60 | MO001796 | MO001796-008-02 | GLJ003 | 光亮卷前处理 模板 | 13750 | 2024-07-19 | 2024-07-19 | 3 | 2024-08-05 13:31:15 | 2024-08-05 13:40:45 | 江苏九天光电科技有限公司 | 249142 | 马晓飞 |  |  | 0.1 | 12500 | 710 | 1 | JG12240704082 |  | 0 | K孔洞(459米传335毫米1个0.51,1056-1060米传75-149毫米8个0.06-0.18，已夹纸3775-3789米传68毫米4个0.18-0.3,10814/10817米传183毫米2个0.24/0.39，11257/11269/11271米传218毫米3个0.57/0.54/0.54,11635-12734米传2-307毫米22个0.12-0.63平方毫米) |  |  | 11123 | 8
最终平整 | JG12240704242 | JG1224070424 | 九天850平整 | 返工 | 返工 | 甲 | 刘勇 | 6856 | 6780 | 0.9889 | 12730 | 0.1 | 710 | 平整 | 孔洞(3493/3496米传4毫米2个0.57已夹纸，10895/10897/10900米传4毫米3个0.69/0.72/0.81已夹纸 12127-12526米传2-4.3毫米共16个0.45-1.38已夹纸 ，12434米传437毫米1个0.78,12596-12621米传390-544毫米6个0.12-0.54平方毫米) | 20100028 | 轧硬 | 0.4*710-SPCC | 30210015 | 光亮卷 | 0.1-SPCC |  | 60 | MO001796 | MO001796-002-02 | GLJ003 | 光亮卷前处理 模板 | 13820 | 2024-07-19 | 2024-07-19 | 3 | 2024-08-05 12:01:29 | 2024-08-05 12:04:22 | 江苏九天光电科技有限公司 | 249136 | 刘勇 |  |  | 0.1 | 12760 | 710 | 1 | JG12240704242 |  | 1 | K孔洞(3493/3496米传4毫米2个0.57平方毫米已夹纸10895/10897/10900米传4毫米3个0.69/0.72/0.81平方毫米已夹纸 12127-12142米传4毫米6个0.75-1.38平方毫米已夹纸 12433-12621米传1-544毫米25个0.12-0.99平方毫米) | 是 | 是 | 9687 | 2
最终平整 | JG12240704091 | JG1224070409 | 九天850平整 | 合格 | 合格品 | 乙 | 钱九龙 | 6750 | 6690 | 0.9911 | 12630 | 0.1 | 710 | 平整 |  | 20100028 | 轧硬 | 0.4*710-SPCC | 30210015 | 光亮卷 | 0.1-SPCC |  | 60 | MO001796 | MO001796-004-01 | GLJ003 | 光亮卷前处理 模板 | 13745 | 2024-07-19 | 2024-07-19 | 5 | 2024-08-05 07:10:21 | 2024-08-05 08:20:18 | 江苏九天光电科技有限公司 | 249138 | 钱九龙 |  |  | 0.1 | 12680 | 710 | 1 | JG12240704091 |  | 1 |  | 是 | 是 | 6047 | 4
最终平整 | JG12240704222 | JG1224070422 | 九天850平整 | 合格 | 合格品 | 乙 | 张兴华 | 6760 | 6714 | 0.9932 | 12630 | 0.1 | 710 | 平整 |  | 20100028 | 轧硬 | 0.4*710-SPCC | 30210015 | 光亮卷 | 0.1-SPCC |  | 60 | MO001796 | MO001796-005-02 | GLJ003 | 光亮卷前处理 模板 | 13720 | 2024-07-19 | 2024-07-19 | 5 | 2024-08-05 06:00:42 | 2024-08-05 07:10:08 | 江苏九天光电科技有限公司 | 249139 | 钱九龙 |  |  | 0.1 | 12650 | 710 | 1 | JG12240704222 |  | 1 |  | 是 | 是 | 4966 | 5
最终平整 | JG12240704072 | JG1224070407 | 九天850平整 | 合格 | 合格品 | 乙 | 张兴华 | 6720 | 6690 | 0.9955 | 12700 | 0.1 | 710 | 平整 |  | 20100028 | 轧硬 | 0.4*710-SPCC | 30210015 | 光亮卷 | 0.1-SPCC |  | 60 | MO001796 | MO001796-007-02 | GLJ003 | 光亮卷前处理 模板 | 13740 | 2024-07-19 | 2024-07-19 | 3 | 2024-08-05 04:29:05 | 2024-08-05 06:00:24 | 江苏九天光电科技有限公司 | 249141 | 张兴华 |  |  | 0.1 | 12620 | 710 | 1 | JG12240704072 |  | 1 |  | 是 | 是 | 11265 | 7
最终平整 | JG12240705232 | JG1224070523 | 九天850平整 | 其他入库 | 报废品 | 乙 | 钱九龙 | 460 | 460 | 1 | 980 | 0.1 | 610 | 平整 | 2处叠带短带二级品 | 20100023 | 轧硬 | 0.4*610-SPCC | 30210015 | 光亮卷 | 0.1-SPCC |  | 60 | MO002076 | MO002076-016-02 | GLJ003 | 光亮卷前处理 模板 | 6260 | 2024-07-26 | 2024-07-26 | 5 | 2024-08-05 02:34:44 | 2024-08-05 04:28:11 | 江苏九天光电科技有限公司 |  | 钱九龙 |  | 1 | 0.1 | 980 | 610 | 1 | JG12240705232 |  | 1 |  | 是 | 是 | 2916 | 16
最终平整 | JG12240705231 | JG1224070523 | 九天850平整 | 合格 | 合格品 | 乙 | 钱九龙 | 5620 | 5620 | 1 | 12230 | 0.1 | 610 | 平整 |  | 20100023 | 轧硬 | 0.4*610-SPCC | 30210015 | 光亮卷 | 0.1-SPCC |  | 60 | MO002076 | MO002076-016-01 | GLJ003 | 光亮卷前处理 模板 | 6260 | 2024-07-26 | 2024-07-26 | 5 | 2024-08-05 02:34:44 | 2024-08-05 04:28:11 | 江苏九天光电科技有限公司 |  | 钱九龙 |  | 1 | 0.1 | 12230 | 610 | 1 | JG12240705231 |  | 1 |  | 是 | 是 | 2916 | 16
最终平整 | JG1224070334 | JG1224070334 | 九天850平整 | 合格 | 合格品 | 乙 | 张兴华 | 5800 | 5770 | 0.9948 | 12400 | 0.1 | 610 | 平整 |  | 20100023 | 轧硬 | 0.4*610-SPCC | 30210015 | 光亮卷 | 0.1-SPCC |  | 60 | MO001962 | MO001962-002 | GLJ003 | 光亮卷前处理 模板 | 5800 | 2024-07-24 | 2024-07-24 | 5 | 2024-08-05 01:06:48 | 2024-08-05 02:34:25 | 江苏九天光电科技有限公司 | 244111 | 张兴华 |  |  | 0.1 | 12350 | 610 | 1 | JG1224070334 |  | 1 |  | 是 | 是 | 2652 | 2
最终平整 | JG12240704262 | JG1224070426 | 九天850平整 | 合格 | 合格品 | 乙 | 钱九龙 | 3058 | 3058 | 1 | 6630 | 0.1 | 610 | 平整 |  | 20100023 | 轧硬 | 0.4*610-SPCC | 30210015 | 光亮卷 | 0.1-SPCC |  | 60 | MO001756 | MO001756-007-02 | GLJ003 | 光亮卷前处理 模板 | 6310 | 2024-07-18 | 2024-07-18 | 5 | 2024-08-04 23:50:29 | 2024-08-05 01:06:32 | 江苏九天光电科技有限公司 |  | 钱九龙 |  | 1 | 0.1 | 6630 | 610 | 1 | JG12240704262 |  | 1 |  | 是 | 是 | 1579 | 7
最终平整 | JG12240704261 | JG1224070426 | 九天850平整 | 合格 | 合格品 | 乙 | 钱九龙 | 3118 | 3118 | 1 | 6760 | 0.1 | 610 | 平整 | 内圈0.107 | 20100023 | 轧硬 | 0.4*610-SPCC | 30210015 | 光亮卷 | 0.1-SPCC |  | 60 | MO001756 | MO001756-007-01 | GLJ003 | 光亮卷前处理 模板 | 6310 | 2024-07-18 | 2024-07-18 | 5 | 2024-08-04 23:50:29 | 2024-08-05 01:06:32 | 江苏九天光电科技有限公司 |  | 钱九龙 |  | 1 | 0.1 | 6760 | 610 | 1 | JG12240704261 |  | 1 |  | 是 | 是 | 1579 | 7
最终平整 | JG12240704252 | JG1224070425 | 九天850平整 | 合格 | 合格品 | 乙 | 张兴华 | 3128 | 3128 | 1 | 6760 | 0.1 | 610 | 平整 |  | 20100023 | 轧硬 | 0.4*610-SPCC | 30210015 | 光亮卷 | 0.1-SPCC |  | 60 | MO001756 | MO001756-006-02 | GLJ003 | 光亮卷前处理 模板 | 6315 | 2024-07-18 | 2024-07-18 | 5 | 2024-08-04 22:55:26 | 2024-08-04 23:50:11 | 江苏九天光电科技有限公司 |  | 张兴华 |  | 1 | 0.1 | 6760 | 610 | 1 | JG12240704252 |  | 1 |  | 是 | 是 | 3651 | 6
最终平整 | JG12240704251 | JG1224070425 | 九天850平整 | 合格 | 合格品 | 乙 | 张兴华 | 3100 | 3100 | 1 | 6700 | 0.1 | 610 | 平整 |  | 20100023 | 轧硬 | 0.4*610-SPCC | 30210015 | 光亮卷 | 0.1-SPCC |  | 60 | MO001756 | MO001756-006-01 | GLJ003 | 光亮卷前处理 模板 | 6315 | 2024-07-18 | 2024-07-18 | 5 | 2024-08-04 22:55:26 | 2024-08-04 23:50:11 | 江苏九天光电科技有限公司 |  | 张兴华 |  | 1 | 0.1 | 6700 | 610 | 1 | JG12240704251 |  | 1 |  | 是 | 是 | 3651 | 6
最终平整 | JG12240702392 | JG1224070239 | 九天850平整 | 合格 | 合格品 | 乙 | 钱九龙 | 3140 | 3140 | 1 | 6800 | 0.1 | 610 | 平整 |  | 20100023 | 轧硬 | 0.4*610-SPCC | 30210015 | 光亮卷 | 0.1-SPCC |  | 60 | MO001528 | MO001528-019-02 | GLJ003 | 光亮卷前处理 模板 | 6345 | 2024-07-12 | 2024-07-12 | 5 | 2024-08-04 07:26:06 | 2024-08-04 07:27:14 | 江苏九天光电科技有限公司 |  | 钱九龙 |  | 1 | 0.1 | 6800 | 610 | 1 | JG12240702392 |  | 1 |  | 是 | 是 | 1480 | 19
最终平整 | JG12240702391 | JG1224070239 | 九天850平整 | 合格 | 让步接收 | 乙 | 钱九龙 | 3084 | 3084 | 1 | 6700 | 0.1 | 610 | 平整 | 孔洞(888/892米传600毫米0.06/0.12平方毫米)基板 | 20100023 | 轧硬 | 0.4*610-SPCC | 30210015 | 光亮卷 | 0.1-SPCC |  | 60 | MO001528 | MO001528-019-01 | GLJ003 | 光亮卷前处理 模板 | 6345 | 2024-07-12 | 2024-07-12 | 5 | 2024-08-04 07:26:06 | 2024-08-04 07:27:14 | 江苏九天光电科技有限公司 |  | 钱九龙 |  | 1 | 0.1 | 6700 | 610 | 1 | JG12240702391 |  | 1 | K孔洞(888/892米传600毫米0.06/0.12平方毫米) | 是 | 是 | 1480 | 19
最终平整 | JG12240704272 | JG1224070427 | 九天850平整 | 合格 | 合格品 | 乙 | 张兴华 | 3094 | 3094 | 1 | 6710 | 0.1 | 610 | 平整 |  | 20100023 | 轧硬 | 0.4*610-SPCC | 30210015 | 光亮卷 | 0.1-SPCC |  | 60 | MO001756 | MO001756-001-02 | GLJ003 | 光亮卷前处理 模板 | 6300 | 2024-07-18 | 2024-07-18 | 5 | 2024-08-04 06:08:17 | 2024-08-04 07:25:22 | 江苏九天光电科技有限公司 |  | 张兴华 |  | 1 | 0.1 | 6710 | 610 | 1 | JG12240704272 |  | 1 |  | 是 | 是 | 2391 | 1
最终平整 | JG12240704271 | JG1224070427 | 九天850平整 | 合格 | 让步接收 | 乙 | 张兴华 | 3094 | 3094 | 1 | 6700 | 0.1 | 610 | 平整 | 孔洞(321/326米传5毫米有3个0.12平方毫米)基板 | 20100023 | 轧硬 | 0.4*610-SPCC | 30210015 | 光亮卷 | 0.1-SPCC |  | 60 | MO001756 | MO001756-001-01 | GLJ003 | 光亮卷前处理 模板 | 6300 | 2024-07-18 | 2024-07-18 | 5 | 2024-08-04 06:08:17 | 2024-08-04 07:25:22 | 江苏九天光电科技有限公司 |  | 张兴华 |  | 1 | 0.1 | 6700 | 610 | 1 | JG12240704271 |  | 1 | K孔洞(321/326米传5毫米有3个0.12平方毫米) | 是 | 是 | 2391 | 1
最终平整 | JG12240703332 | JG1224070333 | 九天850平整 | 合格 | 合格品 | 乙 | 钱九龙 | 2896 | 2896 | 1 | 6240 | 0.1 | 610 | 平整 |  | 20100023 | 轧硬 | 0.4*610-SPCC | 30210015 | 光亮卷 | 0.1-SPCC |  | 60 | MO001962 | MO001962-001-02 | GLJ003 | 光亮卷前处理 模板 | 5890 | 2024-07-24 | 2024-07-24 | 5 | 2024-08-04 04:41:32 | 2024-08-04 06:07:46 | 江苏九天光电科技有限公司 |  | 钱九龙 |  | 1 | 0.1 | 6240 | 610 | 1 | JG12240703332 |  | 1 |  | 是 | 是 | 1620 | 1
最终平整 | JG12240703331 | JG1224070333 | 九天850平整 | 合格 | 合格品 | 乙 | 钱九龙 | 2890 | 2890 | 1 | 6200 | 0.1 | 610 | 平整 |  | 20100023 | 轧硬 | 0.4*610-SPCC | 30210015 | 光亮卷 | 0.1-SPCC |  | 60 | MO001962 | MO001962-001-01 | GLJ003 | 光亮卷前处理 模板 | 5890 | 2024-07-24 | 2024-07-24 | 5 | 2024-08-04 04:41:32 | 2024-08-04 06:07:46 | 江苏九天光电科技有限公司 |  | 钱九龙 |  | 1 | 0.1 | 6200 | 610 | 1 | JG12240703331 |  | 1 |  | 是 | 是 | 1620 | 1
最终平整 | JG12240704442 | JG1224070444 | 九天850平整 | 合格 | 合格品 | 乙 | 张兴华 | 3120 | 3120 | 1 | 6750 | 0.1 | 610 | 平整 |  | 20100023 | 轧硬 | 0.4*610-SPCC | 30210015 | 光亮卷 | 0.1-SPCC |  | 60 | MO001756 | MO001756-020-02 | GLJ003 | 光亮卷前处理 模板 | 6310 | 2024-07-18 | 2024-07-18 | 5 | 2024-08-04 01:40:29 | 2024-08-04 03:15:00 | 江苏九天光电科技有限公司 |  | 张兴华 |  | 1 | 0.1 | 6750 | 610 | 1 | JG12240704442 |  | 1 |  | 是 | 是 | 3412 | 20
最终平整 | JG12240704441 | JG1224070444 | 九天850平整 | 合格 | 合格品 | 乙 | 张兴华 | 3100 | 3100 | 1 | 6700 | 0.1 | 610 | 平整 |  | 20100023 | 轧硬 | 0.4*610-SPCC | 30210015 | 光亮卷 | 0.1-SPCC |  | 60 | MO001756 | MO001756-020-01 | GLJ003 | 光亮卷前处理 模板 | 6310 | 2024-07-18 | 2024-07-18 | 5 | 2024-08-04 01:40:29 | 2024-08-04 03:15:00 | 江苏九天光电科技有限公司 |  | 张兴华 |  | 1 | 0.1 | 6700 | 610 | 1 | JG12240704441 |  | 1 |  | 是 | 是 | 3412 | 20
最终平整 | JG12240704372 | JG1224070437 | 九天850平整 | 合格 | 让步接收 | 乙 | 钱九龙 | 3084 | 3084 | 1 | 6680 | 0.1 | 610 | 平整 | 孔洞(6051米传579毫米0.39平方毫米)基板 | 20100023 | 轧硬 | 0.4*610-SPCC | 30210015 | 光亮卷 | 0.1-SPCC |  | 60 | MO001756 | MO001756-013-02 | GLJ003 | 光亮卷前处理 模板 | 6315 | 2024-07-18 | 2024-07-18 | 5 | 2024-08-04 00:11:53 | 2024-08-04 01:40:10 | 江苏九天光电科技有限公司 |  | 钱九龙 |  | 1 | 0.1 | 6680 | 610 | 1 | JG12240704372 |  | 1 | K孔洞(6051米传579毫米0.39平方毫米) | 是 | 是 | 4000 | 13
最终平整 | JG12240704371 | JG1224070437 | 九天850平整 | 合格 | 合格品 | 乙 | 钱九龙 | 3120 | 3120 | 1 | 6700 | 0.1 | 610 | 平整 |  | 20100023 | 轧硬 | 0.4*610-SPCC | 30210015 | 光亮卷 | 0.1-SPCC |  | 60 | MO001756 | MO001756-013-01 | GLJ003 | 光亮卷前处理 模板 | 6315 | 2024-07-18 | 2024-07-18 | 5 | 2024-08-04 00:11:53 | 2024-08-04 01:40:10 | 江苏九天光电科技有限公司 |  | 钱九龙 |  | 1 | 0.1 | 6700 | 610 | 1 | JG12240704371 |  | 1 |  | 是 | 是 | 4000 | 13
最终平整 | JG12240704422 | JG1224070442 | 九天850平整 | 合格 | 合格品 | 乙 | 张兴华 | 3106 | 3106 | 1 | 6740 | 0.1 | 610 | 平整 |  | 20100023 | 轧硬 | 0.4*610-SPCC | 30210015 | 光亮卷 | 0.1-SPCC |  | 60 | MO001756 | MO001756-018-02 | GLJ003 | 光亮卷前处理 模板 | 6305 | 2024-07-18 | 2024-07-18 | 5 | 2024-08-03 22:42:18 | 2024-08-04 00:11:32 | 江苏九天光电科技有限公司 |  | 张兴华 |  | 1 | 0.1 | 6740 | 610 | 1 | JG12240704422 |  | 1 |  | 是 | 是 | 3444 | 18
最终平整 | JG12240704421 | JG1224070442 | 九天850平整 | 合格 | 合格品 | 乙 | 张兴华 | 3086 | 3086 | 1 | 6700 | 0.1 | 610 | 平整 |  | 20100023 | 轧硬 | 0.4*610-SPCC | 30210015 | 光亮卷 | 0.1-SPCC |  | 60 | MO001756 | MO001756-018-01 | GLJ003 | 光亮卷前处理 模板 | 6305 | 2024-07-18 | 2024-07-18 | 5 | 2024-08-03 22:42:18 | 2024-08-04 00:11:32 | 江苏九天光电科技有限公司 |  | 张兴华 |  | 1 | 0.1 | 6700 | 610 | 1 | JG12240704421 |  | 1 |  | 是 | 是 | 3444 | 18
最终平整 | JG1224070245 | JG1224070245 | 九天850平整 | 合格 | 让步接收 | 乙 | 钱九龙 | 5106 | 5090 | 0.9969 | 7200 | 0.15 | 610 | 平整 | Z撞伤(内300米左右传边部1厘米撞伤辊印) | 20100023 | 轧硬 | 0.4*610-SPCC | 30210011 | 光亮卷 | 0.15-SPCC |  | 60 | MO001447 | MO001447-003 | GLJ003 | 光亮卷前处理 模板 | 5215 | 2024-07-10 | 2024-07-10 | 5 | 2024-08-03 21:53:37 | 2024-08-03 22:41:58 | 江苏九天光电科技有限公司 | 235118 | 钱九龙 |  |  | 0.15 | 7240 | 610 | 1 | JG1224070245 |  | 1 | Z撞伤(内300米左右传边部1厘米撞伤辊印) | 是 | 是 | 6576 | 3
最终平整 | JG1224070519 | JG1224070519 | 九天850平整 | 合格 | 合格品 | 乙 | 张兴华 | 6440 | 6420 | 0.9969 | 9430 | 0.15 | 610 | 平整 |  | 20100023 | 轧硬 | 0.4*610-SPCC | 30210011 | 光亮卷 | 0.15-SPCC |  | 60 | MO002033 | MO002033-011 | GLJ003 | 光亮卷前处理 模板 | 6570 | 2024-07-25 | 2024-07-25 | 5 | 2024-08-03 20:55:12 | 2024-08-03 21:53:17 | 江苏九天光电科技有限公司 | 258841 | 张兴华 |  |  | 0.15 | 9380 | 610 | 1 | JG1224070519 |  | 1 |  | 是 | 是 | 5257 | 11
最终平整 | JG1224070515 | JG1224070515 | 九天850平整 | 合格 | 合格品 | 甲 | 马晓飞 | 6452 | 6410 | 0.9935 | 9450 | 0.15 | 610 | 平整 |  | 20100023 | 轧硬 | 0.4*610-SPCC | 30210011 | 光亮卷 | 0.15-SPCC |  | 60 | MO002033 | MO002033-013 | GLJ003 | 光亮卷前处理 模板 | 6585 | 2024-07-25 | 2024-07-25 | 5 | 2024-08-03 07:23:48 | 2024-08-03 07:24:12 | 江苏九天光电科技有限公司 | 258843 | 马晓飞 |  |  | 0.15 | 9450 | 610 | 1 | JG1224070515 |  | 1 |  | 是 | 是 | 6484 | 13
最终平整 | JG1224070516 | JG1224070516 | 九天850平整 | 合格 | 合格品 | 甲 | 刘勇 | 6490 | 6456 | 0.9948 | 9450 | 0.15 | 610 | 平整 |  | 20100023 | 轧硬 | 0.4*610-SPCC | 30210011 | 光亮卷 | 0.15-SPCC |  | 60 | MO002033 | MO002033-014 | GLJ003 | 光亮卷前处理 模板 | 6570 | 2024-07-25 | 2024-07-25 | 5 | 2024-08-03 07:22:44 | 2024-08-03 07:23:13 | 江苏九天光电科技有限公司 | 258844 | 刘勇 |  |  | 0.15 | 9400 | 610 | 1 | JG1224070516 |  | 1 |  | 是 | 是 | 7994 | 14
最终平整 | JG1224070531 | JG1224070531 | 九天850平整 | 合格 | 让步接收 | 甲 | 马晓飞 | 6580 | 6526 | 0.9918 | 9550 | 0.15 | 610 | 平整 | 停机印(480米左右),挫伤(8000米/8400-8500米之间) | 20100023 | 轧硬 | 0.4*610-SPCC | 30210011 | 光亮卷 | 0.15-SPCC |  | 60 | MO002033 | MO002033-009 | GLJ003 | 光亮卷前处理 模板 | 6665 | 2024-07-25 | 2024-07-25 | 5 | 2024-08-03 07:20:43 | 2024-08-03 07:22:00 | 江苏九天光电科技有限公司 | 258839 | 马晓飞 |  |  | 0.15 | 9500 | 610 | 1 | JG1224070531 |  | 1 | T停机印(480米左右),C挫伤(8000/8400-8500米之间) | 是 | 是 | 7882 | 9
最终平整 | JG1224070484 | JG1224070484 | 九天850平整 | 合格 | 让步接收 | 甲 | 马晓飞 | 6950 | 6920 | 0.9957 | 10200 | 0.15 | 610 | 平整 | 孔洞(598米传577毫米1个0.03，536/545/597/686/691/880/802米传595-600毫米共9个0.03-0.21平方毫米已夹纸) | 20100023 | 轧硬 | 0.4*610-SPCC | 30210011 | 光亮卷 | 0.15-SPCC |  | 60 | MO002033 | MO002033-004 | GLJ003 | 光亮卷前处理 模板 | 7020 | 2024-07-25 | 2024-07-25 | 5 | 2024-08-03 05:16:36 | 2024-08-03 05:18:32 | 江苏九天光电科技有限公司 | 258834 | 马晓飞 |  |  | 0.15 | 10140 | 610 | 1 | JG1224070484 |  | 1 | K孔洞(536-880米传577-600毫米之间10个0.03-0.21平方毫米已夹纸) | 是 | 是 | 6432 | 4
最终平整 | JG12240705082 | JG1224070508 | 九天850平整 | 合格 | 合格品 | 甲 | 刘勇 | 3174 | 3174 | 1 | 4600 | 0.15 | 610 | 平整 |  | 20100023 | 轧硬 | 0.4*610-SPCC | 30210011 | 光亮卷 | 0.15-SPCC |  | 60 | MO002033 | MO002033-008-02 | GLJ003 | 光亮卷前处理 模板 | 7115 | 2024-07-25 | 2024-07-25 | 5 | 2024-08-03 04:11:54 | 2024-08-03 04:12:33 | 江苏九天光电科技有限公司 |  | 刘勇 |  | 1 | 0.15 | 4600 | 610 | 1 | JG12240705082 |  | 1 |  | 是 | 是 | 3351 | 8
最终平整 | JG12240705081 | JG1224070508 | 九天850平整 | 合格 | 合格品 | 甲 | 刘勇 | 3778 | 3778 | 1 | 5480 | 0.15 | 610 | 平整 |  | 20100023 | 轧硬 | 0.4*610-SPCC | 30210011 | 光亮卷 | 0.15-SPCC |  | 60 | MO002033 | MO002033-008-01 | GLJ003 | 光亮卷前处理 模板 | 7115 | 2024-07-25 | 2024-07-25 | 5 | 2024-08-03 04:11:54 | 2024-08-03 04:12:33 | 江苏九天光电科技有限公司 |  | 刘勇 |  | 1 | 0.15 | 5480 | 610 | 1 | JG12240705081 |  | 1 |  | 是 | 是 | 3351 | 8
最终平整 | JG1224070527 | JG1224070527 | 九天850平整 | 合格 | 合格品 | 甲 | 刘勇 | 6990 | 6940 | 0.9928 | 10210 | 0.15 | 610 | 平整 |  | 20100023 | 轧硬 | 0.4*610-SPCC | 30210011 | 光亮卷 | 0.15-SPCC |  | 60 | MO002033 | MO002033-019 | GLJ003 | 光亮卷前处理 模板 | 7065 | 2024-07-25 | 2024-07-25 | 5 | 2024-08-02 23:51:51 | 2024-08-02 23:52:16 | 江苏九天光电科技有限公司 | 258853 | 刘勇 |  |  | 0.15 | 10210 | 610 | 1 | JG1224070527 |  | 1 |  | 是 | 是 | 7734 | 19
最终平整 | JG12240704312 | JG1224070431 | 九天850平整 | 合格 | 合格品 | 乙 | 张兴华 | 3104 | 3104 | 1 | 6750 | 0.1 | 610 | 平整 |  | 20100023 | 轧硬 | 0.4*610-SPCC | 30210015 | 光亮卷 | 0.1-SPCC |  | 60 | MO001756 | MO001756-005-02 | GLJ003 | 光亮卷前处理 模板 | 6305 | 2024-07-18 | 2024-07-18 | 5 | 2024-08-02 16:44:44 | 2024-08-02 18:01:05 | 江苏九天光电科技有限公司 |  | 张兴华 |  | 1 | 0.1 | 6750 | 610 | 1 | JG12240704312 |  | 1 |  | 是 | 是 | 3930 | 5
最终平整 | JG12240704311 | JG1224070431 | 九天850平整 | 合格 | 合格品 | 乙 | 张兴华 | 3088 | 3088 | 1 | 6700 | 0.1 | 610 | 平整 |  | 20100023 | 轧硬 | 0.4*610-SPCC | 30210015 | 光亮卷 | 0.1-SPCC |  | 60 | MO001756 | MO001756-005-01 | GLJ003 | 光亮卷前处理 模板 | 6305 | 2024-07-18 | 2024-07-18 | 5 | 2024-08-02 16:44:44 | 2024-08-02 18:01:05 | 江苏九天光电科技有限公司 |  | 张兴华 |  | 1 | 0.1 | 6700 | 610 | 1 | JG12240704311 |  | 1 |  | 是 | 是 | 3930 | 5
最终平整 | JG12240704432 | JG1224070443 | 九天850平整 | 合格 | 合格品 | 乙 | 钱九龙 | 3122 | 3122 | 1 | 6780 | 0.1 | 610 | 平整 |  | 20100023 | 轧硬 | 0.4*610-SPCC | 30210015 | 光亮卷 | 0.1-SPCC |  | 60 | MO001756 | MO001756-019-02 | GLJ003 | 光亮卷前处理 模板 | 6325 | 2024-07-18 | 2024-07-18 | 5 | 2024-08-02 15:51:55 | 2024-08-02 16:44:25 | 江苏九天光电科技有限公司 |  | 钱九龙 |  | 1 | 0.1 | 6780 | 610 | 1 | JG12240704432 |  | 1 |  | 是 | 是 | 4120 | 19
最终平整 | JG12240704431 | JG1224070443 | 九天850平整 | 合格 | 合格品 | 乙 | 钱九龙 | 3098 | 3098 | 1 | 6700 | 0.1 | 610 | 平整 |  | 20100023 | 轧硬 | 0.4*610-SPCC | 30210015 | 光亮卷 | 0.1-SPCC |  | 60 | MO001756 | MO001756-019-01 | GLJ003 | 光亮卷前处理 模板 | 6325 | 2024-07-18 | 2024-07-18 | 5 | 2024-08-02 15:51:55 | 2024-08-02 16:44:25 | 江苏九天光电科技有限公司 |  | 钱九龙 |  | 1 | 0.1 | 6700 | 610 | 1 | JG12240704431 |  | 1 |  | 是 | 是 | 4120 | 19
最终平整 | JG12240704352 | JG1224070435 | 九天850平整 | 合格 | 让步接收 | 乙 | 钱九龙 | 3064 | 3064 | 1 | 6620 | 0.1 | 610 | 平整 | 尾部1500米传20-40厘米缩芯折印 | 20100023 | 轧硬 | 0.4*610-SPCC | 30210015 | 光亮卷 | 0.1-SPCC |  | 60 | MO001756 | MO001756-011-02 | GLJ003 | 光亮卷前处理 模板 | 6350 | 2024-07-18 | 2024-07-18 | 5 | 2024-08-02 13:47:03 | 2024-08-02 15:18:11 | 江苏九天光电科技有限公司 |  | 钱九龙 |  | 1 | 0.1 | 6620 | 610 | 1 | JG12240704352 |  | 1 | Z折印(尾部1500米传20-40厘米缩芯折印) | 是 | 是 | 3284 | 11
最终平整 | JG12240704351 | JG1224070435 | 九天850平整 | 合格 | 合格品 | 乙 | 钱九龙 | 3092 | 3092 | 1 | 6660 | 0.1 | 610 | 平整 |  | 20100023 | 轧硬 | 0.4*610-SPCC | 30210015 | 光亮卷 | 0.1-SPCC |  | 60 | MO001756 | MO001756-011-01 | GLJ003 | 光亮卷前处理 模板 | 6350 | 2024-07-18 | 2024-07-18 | 5 | 2024-08-02 13:47:03 | 2024-08-02 15:18:11 | 江苏九天光电科技有限公司 |  | 钱九龙 |  | 1 | 0.1 | 6660 | 610 | 1 | JG12240704351 |  | 1 |  | 是 | 是 | 3284 | 11
最终平整 | JG12240704081 | JG1224070408 | 九天850平整 | 合格 | 合格品 | 乙 | 张兴华 | 6750 | 6642 | 0.984 | 12370 | 0.1 | 710 | 平整 |  | 20100028 | 轧硬 | 0.4*710-SPCC | 30210015 | 光亮卷 | 0.1-SPCC |  | 60 | MO001796 | MO001796-008-01 | GLJ003 | 光亮卷前处理 模板 | 13750 | 2024-07-19 | 2024-07-19 | 3 | 2024-08-02 12:14:12 | 2024-08-02 13:46:41 | 江苏九天光电科技有限公司 | 249142 | 张兴华 |  |  | 0.1 | 12500 | 710 | 1 | JG12240704081 |  | 1 |  | 是 | 是 | 11123 | 8
最终平整 | JG12240704231 | JG1224070423 | 九天850平整 | 合格 | 合格品 | 乙 | 钱九龙 | 6750 | 6710 | 0.9941 | 12710 | 0.1 | 710 | 平整 |  | 20100028 | 轧硬 | 0.4*710-SPCC | 30210015 | 光亮卷 | 0.1-SPCC |  | 60 | MO001796 | MO001796-001-01 | GLJ003 | 光亮卷前处理 模板 | 13800 | 2024-07-19 | 2024-07-19 | 5 | 2024-08-02 10:50:43 | 2024-08-02 12:13:56 | 江苏九天光电科技有限公司 | 249135 | 钱九龙 |  |  | 0.1 | 12680 | 710 | 1 | JG12240704231 |  | 1 |  | 是 | 是 | 5710 | 1
最终平整 | JG12240703891 | JG1224070389 | 九天850平整 | 返工 | 返工 | 乙 | 张兴华 | 6650 | 6622 | 0.9958 | 12510 | 0.1 | 710 | 平整 | 孔洞(182-807米传603-690毫米共41个不规则位置孔洞0.06-0.39，2175米传683毫米0.24,2179米传682/690/686毫米3个0.09-0.24,3808米传100毫米0.3,11434米传238毫米0.33,11719米传232毫米0.3,11968米传244毫米0.33,12035-12512米传13-402毫米52个0.03-0.42平方毫米) | 20100028 | 轧硬 | 0.4*710-SPCC | 30210015 | 光亮卷 | 0.1-SPCC |  | 60 | MO002019 | MO002019-001-01 | GLJ003 | 光亮卷前处理 模板 | 13740 | 2024-07-24 | 2024-07-24 | 3 | 2024-08-02 09:18:39 | 2024-08-02 10:50:25 | 江苏九天光电科技有限公司 | 256783 | 张兴华 |  |  | 0.1 | 12450 | 710 | 1 | JG12240703891 |  | 0 | K孔洞(82-199米标记635/639毫米两排7个0.18-0.39,82-807米传608-690毫米共计41个0.03-0.39,2175-2179米传683-690毫米4个0.09-0.3,3808米传100毫米0.3,11434-12512米传18-402毫米不规则孔洞多) |  |  | 13810 | 1
最终平整 | JG12240704211 | JG1224070421 | 九天850平整 | 合格 | 让步接收 | 甲 | 马晓飞 | 6620 | 6500 | 0.9819 | 12060 | 0.1 | 710 | 平整 | 孔洞(4110米传268毫米1个0.12平方毫米) | 20100028 | 轧硬 | 0.4*710-SPCC | 30210015 | 光亮卷 | 0.1-SPCC |  | 60 | MO001796 | MO001796-006-01 | GLJ003 | 光亮卷前处理 模板 | 13705 | 2024-07-19 | 2024-07-19 | 5 | 2024-08-02 07:37:34 | 2024-08-02 07:38:29 | 江苏九天光电科技有限公司 | 249140 | 马晓飞 |  |  | 0.1 | 12300 | 710 | 1 | JG12240704211 |  | 1 | K孔洞(4110米传26毫米1个0.12平方毫米) | 是 | 是 | 6763 | 6
最终平整 | JG12240704382 | JG1224070438 | 九天850平整 | 合格 | 合格品 | 甲 | 马晓飞 | 3088 | 3088 | 1 | 6670 | 0.1 | 610 | 平整 |  | 20100023 | 轧硬 | 0.4*610-SPCC | 30210015 | 光亮卷 | 0.1-SPCC |  | 60 | MO001756 | MO001756-014-02 | GLJ003 | 光亮卷前处理 模板 | 6315 | 2024-07-18 | 2024-07-18 | 5 | 2024-08-02 06:46:39 | 2024-08-02 06:47:41 | 江苏九天光电科技有限公司 |  | 马晓飞 |  | 1 | 0.1 | 6670 | 610 | 1 | JG12240704382 |  | 1 |  | 是 | 是 | 3888 | 14
最终平整 | JG12240704381 | JG1224070438 | 九天850平整 | 合格 | 合格品 | 甲 | 马晓飞 | 3102 | 3102 | 1 | 6670 | 0.1 | 610 | 平整 | 内圈0.108 | 20100023 | 轧硬 | 0.4*610-SPCC | 30210015 | 光亮卷 | 0.1-SPCC |  | 60 | MO001756 | MO001756-014-01 | GLJ003 | 光亮卷前处理 模板 | 6315 | 2024-07-18 | 2024-07-18 | 5 | 2024-08-02 06:46:39 | 2024-08-02 06:47:41 | 江苏九天光电科技有限公司 |  | 马晓飞 |  | 1 | 0.1 | 6670 | 610 | 1 | JG12240704381 |  | 1 |  | 是 | 是 | 3888 | 14
最终平整 | JG12240704452 | JG1224070445 | 九天850平整 | 合格 | 让步接收 | 甲 | 刘勇 | 3106 | 3106 | 1 | 6610 | 0.1 | 610 | 平整 | 厚薄公差（整卷0.1-0.109，实测内圈0.108） | 20100023 | 轧硬 | 0.4*610-SPCC | 30210015 | 光亮卷 | 0.1-SPCC |  | 60 | MO001770 | MO001770-001-02 | GLJ003 | 光亮卷前处理 模板 | 6315 | 2024-07-19 | 2024-07-19 | 5 | 2024-08-02 06:45:16 | 2024-08-02 06:46:19 | 江苏九天光电科技有限公司 |  | 刘勇 |  | 1 | 0.1 | 6610 | 610 | 1 | JG12240704452 |  | 1 |  | 是 | 是 | 3157 | 1
最终平整 | JG12240704451 | JG1224070445 | 九天850平整 | 合格 | 让步接收 | 甲 | 刘勇 | 3074 | 3074 | 1 | 6600 | 0.1 | 610 | 平整 | 厚薄公差（整卷0.1-0.109，实测内圈0.108外圈0.108） | 20100023 | 轧硬 | 0.4*610-SPCC | 30210015 | 光亮卷 | 0.1-SPCC |  | 60 | MO001770 | MO001770-001-01 | GLJ003 | 光亮卷前处理 模板 | 6315 | 2024-07-19 | 2024-07-19 | 5 | 2024-08-02 06:45:16 | 2024-08-02 06:46:19 | 江苏九天光电科技有限公司 |  | 刘勇 |  | 1 | 0.1 | 6600 | 610 | 1 | JG12240704451 |  | 1 |  | 是 | 是 | 3157 | 1
最终平整 | JG12240704342 | JG1224070434 | 九天850平整 | 合格 | 让步接收 | 甲 | 马晓飞 | 3024 | 3024 | 1 | 6510 | 0.1 | 610 | 平整 | 缩芯折印（尾600米左右传40cm左右）厚薄公差（整卷0.1-0.106，实测：外圈,0.108内圈0.106）， | 20100023 | 轧硬 | 0.4*610-SPCC | 30210015 | 光亮卷 | 0.1-SPCC |  | 60 | MO001756 | MO001756-010-02 | GLJ003 | 光亮卷前处理 模板 | 6325 | 2024-07-18 | 2024-07-18 | 5 | 2024-08-02 06:44:00 | 2024-08-02 06:44:59 | 江苏九天光电科技有限公司 |  | 马晓飞 |  | 1 | 0.1 | 6510 | 610 | 1 | JG12240704342 |  | 1 |  | 是 | 是 | 3659 | 10
最终平整 | JG12240704341 | JG1224070434 | 九天850平整 | 合格 | 让步接收 | 甲 | 马晓飞 | 3102 | 3102 | 1 | 6700 | 0.1 | 610 | 平整 | 厚薄公差（内圈0.107，外圈0.106）基板。实际抗拉316 | 20100023 | 轧硬 | 0.4*610-SPCC | 30210015 | 光亮卷 | 0.1-SPCC |  | 60 | MO001756 | MO001756-010-01 | GLJ003 | 光亮卷前处理 模板 | 6325 | 2024-07-18 | 2024-07-18 | 5 | 2024-08-02 06:44:00 | 2024-08-02 06:44:59 | 江苏九天光电科技有限公司 |  | 马晓飞 |  | 1 | 0.1 | 6700 | 610 | 1 | JG12240704341 |  | 1 |  | 是 | 是 | 3659 | 10
最终平整 | JG12240704212 | JG1224070421 | 九天850平整 | 合格 | 合格品 | 甲 | 刘勇 | 6674 | 6626 | 0.9928 | 12400 | 0.1 | 710 | 平整 |  | 20100028 | 轧硬 | 0.4*710-SPCC | 30210015 | 光亮卷 | 0.1-SPCC |  | 60 | MO001796 | MO001796-006-02 | GLJ003 | 光亮卷前处理 模板 | 13705 | 2024-07-19 | 2024-07-19 | 5 | 2024-08-02 06:25:53 | 2024-08-02 06:26:23 | 江苏九天光电科技有限公司 | 249140 | 刘勇 |  |  | 0.1 | 12400 | 710 | 1 | JG12240704212 |  | 1 |  | 是 | 是 | 6763 | 6
最终平整 | JG12240703872 | JG1224070387 | 九天850平整 | 合格 | 让步接收 | 甲 | 马晓飞 | 6640 | 6550 | 0.9864 | 12350 | 0.1 | 710 | 平整 | 尾部1000米左右传动侧24CM来料缩芯折印 | 20100028 | 轧硬 | 0.4*710-SPCC | 30210015 | 光亮卷 | 0.1-SPCC |  | 60 | MO002019 | MO002019-002-02 | GLJ003 | 光亮卷前处理 模板 | 13650 | 2024-07-24 | 2024-07-24 | 5 | 2024-08-02 04:47:21 | 2024-08-02 04:57:11 | 江苏九天光电科技有限公司 | 256786 | 马晓飞 |  |  | 0.1 | 12680 | 710 | 1 | JG12240703872 |  | 1 | Z折印(尾部1000米左右传动侧24CM来料缩芯折印) | 是 | 是 | 3986 | 2
最终平整 | JG1224070220 | JG1224070220 | 九天850平整 | 合格 | 让步接收 | 甲 | 刘勇 | 5858 | 5746 | 0.9809 | 6770 | 0.18 | 610 | 平整 | 锈点(整卷) | 20100023 | 轧硬 | 0.4*610-SPCC | 30210014 | 光亮卷 | 0.18-SPCC |  | 60 | MO001659 | MO001659-008 | GLJ003 | 光亮卷前处理 模板 | 5895 | 2024-07-16 | 2024-07-16 | 5 | 2024-08-02 03:13:25 | 2024-08-02 03:14:19 | 江苏九天光电科技有限公司 | 244099 | 刘勇 |  |  | 0.18 | 6800 | 610 | 1 | JG1224070220 |  | 1 | X锈点(整卷) | 是 | 是 | 2907 | 8
最终平整 | JG12240704402 | JG1224070440 | 九天850平整 | 合格 | 合格品 | 甲 | 马晓飞 | 3044 | 3044 | 1 | 6590 | 0.1 | 610 | 平整 |  | 20100023 | 轧硬 | 0.4*610-SPCC | 30210015 | 光亮卷 | 0.1-SPCC |  | 60 | MO001756 | MO001756-016-02 | GLJ003 | 光亮卷前处理 模板 | 6305 | 2024-07-18 | 2024-07-18 | 3 | 2024-08-02 01:51:50 | 2024-08-02 01:52:28 | 江苏九天光电科技有限公司 |  | 马晓飞 |  | 1 | 0.1 | 6590 | 610 | 1 | JG12240704402 |  | 1 |  | 是 | 是 | 6753 | 16
最终平整 | JG12240704401 | JG1224070440 | 九天850平整 | 返工 | 返工 | 甲 | 马晓飞 | 3130 | 3130 | 1 | 6700 | 0.1 | 610 | 平整 | 粘钢缺口（4100-4900米操间断1cm左右）。倒3200米改切533mm | 20100023 | 轧硬 | 0.4*610-SPCC | 30210015 | 光亮卷 | 0.1-SPCC |  | 60 | MO001756 | MO001756-016-01 | GLJ003 | 光亮卷前处理 模板 | 6305 | 2024-07-18 | 2024-07-18 | 3 | 2024-08-02 01:51:50 | 2024-08-02 01:52:28 | 江苏九天光电科技有限公司 |  | 马晓飞 |  | 1 | 0.1 | 6700 | 610 | 1 | JG12240704401 |  | 0 |  |  |  | 6753 | 16
最终平整 | JG1224070459 | JG1224070459 | 九天850平整 | 合格 | 合格品 | 甲 | 刘勇 | 6830 | 6800 | 0.9956 | 9560 | 0.15 | 610 | 平整 |  | 20100023 | 轧硬 | 0.4*610-SPCC | 30210011 | 光亮卷 | 0.15-SPCC |  | 60 | MO001754 | MO001754-011 | GLJ003 | 光亮卷前处理 模板 | 6960 | 2024-07-18 | 2024-07-18 | 5 | 2024-08-01 23:50:54 | 2024-08-01 23:51:20 | 江苏九天光电科技有限公司 | 248052 | 刘勇 |  |  | 0.15 | 9580 | 610 | 1 | JG1224070459 |  | 1 |  | 是 | 是 | 5870 | 11
最终平整 | JG12240704392 | JG1224070439 | 九天850平整 | 合格 | 合格品 | 甲 | 刘勇 | 3080 | 3080 | 1 | 6650 | 0.1 | 610 | 平整 |  | 20100023 | 轧硬 | 0.4*610-SPCC | 30210015 | 光亮卷 | 0.1-SPCC |  | 60 | MO001756 | MO001756-015-02 | GLJ003 | 光亮卷前处理 模板 | 6310 | 2024-07-18 | 2024-07-18 | 5 | 2024-08-01 22:39:24 | 2024-08-01 22:40:15 | 江苏九天光电科技有限公司 |  | 刘勇 |  | 1 | 0.1 | 6650 | 610 | 1 | JG12240704392 |  | 1 |  | 是 | 是 | 3229 | 15
最终平整 | JG12240704391 | JG1224070439 | 九天850平整 | 合格 | 合格品 | 甲 | 刘勇 | 3116 | 3116 | 1 | 6700 | 0.1 | 610 | 平整 |  | 20100023 | 轧硬 | 0.4*610-SPCC | 30210015 | 光亮卷 | 0.1-SPCC |  | 60 | MO001756 | MO001756-015-01 | GLJ003 | 光亮卷前处理 模板 | 6310 | 2024-07-18 | 2024-07-18 | 5 | 2024-08-01 22:39:24 | 2024-08-01 22:40:15 | 江苏九天光电科技有限公司 |  | 刘勇 |  | 1 | 0.1 | 6700 | 610 | 1 | JG12240704391 |  | 1 |  | 是 | 是 | 3229 | 15
最终平整 | JG12240701921 | JG1224070192 | 九天850平整 | 合格 | 让步接收 | 甲 | 马晓飞 | 4442 | 4332 | 0.9752 | 9290 | 0.1 | 610 | 平整 | 孔洞（362米传25/26/51/53毫米4个0.06-0.15,7778米传582毫米1个0.21平方毫米） | 20100023 | 轧硬 | 0.4*610-SPCC | 30210015 | 光亮卷 | 0.1-SPCC |  | 60 | MO001528 | MO001528-004-01 | GLJ003 | 光亮卷前处理 模板 | 6345 | 2024-07-12 | 2024-07-12 | 5 | 2024-08-01 22:38:14 | 2024-08-01 22:38:59 | 江苏九天光电科技有限公司 | 238788 | 马晓飞 |  |  | 0.1 | 9522 | 610 | 1 | JG12240701921 |  | 1 |  | 是 | 是 | 5731 | 4
最终平整 | JG12240701912 | JG1224070191 | 九天850平整 | 合格 | 让步接收 | 甲 | 刘勇 | 5200 | 5200 | 1 | 11050 | 0.1 | 610 | 平整 | 孔洞（324米传50毫米1个0.09平方毫米） | 20100023 | 轧硬 | 0.4*610-SPCC | 30210015 | 光亮卷 | 0.1-SPCC |  | 60 | MO001528 | MO001528-003-02 | GLJ003 | 光亮卷前处理 模板 | 6345 | 2024-07-12 | 2024-07-12 | 5 | 2024-08-01 22:36:12 | 2024-08-01 22:37:54 | 江苏九天光电科技有限公司 |  | 刘勇 |  | 1 | 0.1 | 11050 | 610 | 1 | JG12240701912 |  | 1 |  | 是 | 是 | 3184 | 3
最终平整 | JG12240701911 | JG1224070191 | 九天850平整 | 其他入库 | 协议品 | 甲 | 刘勇 | 912 | 912 | 1 | 1920 | 0.1 | 610 | 平整 | 短带 | 20100023 | 轧硬 | 0.4*610-SPCC | 30210015 | 光亮卷 | 0.1-SPCC |  | 60 | MO001528 | MO001528-003-01 | GLJ003 | 光亮卷前处理 模板 | 6345 | 2024-07-12 | 2024-07-12 | 5 | 2024-08-01 22:36:12 | 2024-08-01 22:37:54 | 江苏九天光电科技有限公司 |  | 刘勇 |  | 1 | 0.1 | 1920 | 610 | 1 | JG12240701911 |  | 1 |  | 是 | 是 | 3184 | 3
最终平整 | JG1224070451 | JG1224070451 | 九天850平整 | 合格 | 合格品 | 乙 | 钱九龙 | 6752 | 6726 | 0.9961 | 9480 | 0.15 | 610 | 平整 |  | 20100023 | 轧硬 | 0.4*610-SPCC | 30210011 | 光亮卷 | 0.15-SPCC |  | 60 | MO001754 | MO001754-003 | GLJ003 | 光亮卷前处理 模板 | 6845 | 2024-07-18 | 2024-07-18 | 5 | 2024-08-01 16:59:06 | 2024-08-01 17:57:45 | 江苏九天光电科技有限公司 | 248044 | 钱九龙 |  |  | 0.15 | 9448 | 610 | 1 | JG1224070451 |  | 1 |  | 是 | 是 | 5972 | 3
最终平整 | JG1224070312 | JG1224070312 | 九天850平整 | 合格 | 合格品 | 乙 | 张兴华 | 6510 | 6480 | 0.9954 | 9360 | 0.15 | 610 | 平整 |  | 20100023 | 轧硬 | 0.4*610-SPCC | 30210011 | 光亮卷 | 0.15-SPCC |  | 60 | MO001661 | MO001661-006 | GLJ003 | 光亮卷前处理 模板 | 6660 | 2024-07-16 | 2024-07-16 | 5 | 2024-08-01 16:08:53 | 2024-08-01 16:58:43 | 江苏九天光电科技有限公司 | 244109 | 张兴华 |  |  | 0.15 | 9330 | 610 | 1 | JG1224070312 |  | 1 |  | 是 | 是 | 6400 | 6
最终平整 | JG1224070305 | JG1224070305 | 九天850平整 | 合格 | 让步接收 | 乙 | 钱九龙 | 5150 | 5130 | 0.9961 | 7160 | 0.15 | 610 | 平整 | 亮斑(反面操5厘米左右有个亮斑已换辊) | 20100023 | 轧硬 | 0.4*610-SPCC | 30210011 | 光亮卷 | 0.15-SPCC |  | 60 | MO001477 | MO001477-025 | GLJ003 | 光亮卷前处理 模板 | 5235 | 2024-07-11 | 2024-07-11 | 5 | 2024-08-01 14:15:23 | 2024-08-01 16:08:34 | 江苏九天光电科技有限公司 | 236596 | 钱九龙 |  |  | 0.15 | 7180 | 610 | 1 | JG1224070305 |  | 1 | L亮斑(反面操5厘米左右有个亮斑已换辊) | 是 | 是 | 6545 | 25
最终平整 | JG1224070468 | JG1224070468 | 九天850平整 | 合格 | 合格品 | 乙 | 张兴华 | 6800 | 6770 | 0.9956 | 9500 | 0.15 | 610 | 平整 |  | 20100023 | 轧硬 | 0.4*610-SPCC | 30210011 | 光亮卷 | 0.15-SPCC |  | 60 | MO001754 | MO001754-020 | GLJ003 | 光亮卷前处理 模板 | 6895 | 2024-07-18 | 2024-07-18 | 5 | 2024-08-01 13:14:32 | 2024-08-01 14:14:41 | 江苏九天光电科技有限公司 | 248061 | 张兴华 |  |  | 0.15 | 9480 | 610 | 1 | JG1224070468 |  | 1 |  | 是 | 是 | 6931 | 20
最终平整 | JG1224070456 | JG1224070456 | 九天850平整 | 合格 | 合格品 | 乙 | 钱九龙 | 6760 | 6726 | 0.995 | 9580 | 0.15 | 610 | 平整 |  | 20100023 | 轧硬 | 0.4*610-SPCC | 30210011 | 光亮卷 | 0.15-SPCC |  | 60 | MO001754 | MO001754-008 | GLJ003 | 光亮卷前处理 模板 | 6850 | 2024-07-18 | 2024-07-18 | 5 | 2024-08-01 12:17:14 | 2024-08-01 13:14:09 | 江苏九天光电科技有限公司 | 248049 | 钱九龙 |  |  | 0.15 | 9550 | 610 | 1 | JG1224070456 |  | 1 |  | 是 | 是 | 8467 | 8
最终平整 | JG1224070464 | JG1224070464 | 九天850平整 | 合格 | 合格品 | 乙 | 张兴华 | 6670 | 6650 | 0.997 | 9600 | 0.15 | 610 | 平整 |  | 20100023 | 轧硬 | 0.4*610-SPCC | 30210011 | 光亮卷 | 0.15-SPCC |  | 60 | MO001754 | MO001754-016 | GLJ003 | 光亮卷前处理 模板 | 6795 | 2024-07-18 | 2024-07-18 | 5 | 2024-08-01 11:06:05 | 2024-08-01 12:16:47 | 江苏九天光电科技有限公司 | 248057 | 张兴华 |  |  | 0.15 | 9550 | 610 | 1 | JG1224070464 |  | 1 |  | 是 | 是 | 5919 | 16
最终平整 | JG1224070246 | JG1224070246 | 九天850平整 | 合格 | 合格品 | 乙 | 钱九龙 | 5154 | 5120 | 0.9934 | 7180 | 0.15 | 610 | 平整 |  | 20100023 | 轧硬 | 0.4*610-SPCC | 30210011 | 光亮卷 | 0.15-SPCC |  | 60 | MO001447 | MO001447-004 | GLJ003 | 光亮卷前处理 模板 | 5220 | 2024-07-10 | 2024-07-10 | 5 | 2024-08-01 10:17:52 | 2024-08-01 11:05:44 | 江苏九天光电科技有限公司 | 235119 | 钱九龙 |  |  | 0.15 | 7180 | 610 | 1 | JG1224070246 |  | 1 |  | 是 | 是 | 6720 | 4
最终平整 | JG1224070277 | JG1224070277 | 九天850平整 | 合格 | 让步接收 | 乙 | 张兴华 | 5156 | 5120 | 0.993 | 7290 | 0.15 | 610 | 平整 | 锈斑点 | 20100023 | 轧硬 | 0.4*610-SPCC | 30210011 | 光亮卷 | 0.15-SPCC |  | 60 | MO001447 | MO001447-007 | GLJ003 | 光亮卷前处理 模板 | 5225 | 2024-07-10 | 2024-07-10 | 5 | 2024-08-01 09:07:26 | 2024-08-01 10:17:30 | 江苏九天光电科技有限公司 | 235126 | 张兴华 |  |  | 0.15 | 7263 | 610 | 1 | JG1224070277 |  | 1 |  | 是 | 是 | 6461 | 7