## sheet1
工序名称 | 批号 | 新卷号 | 出料厚度 | 出料宽度 | 出料长度 | 出料重量 | 备注 | 膜名称 | 机组名称 | 工序状态 | 检验结果 | 班组 | 参与人 | 来料重量 | 成材率 | 工序要求 | 来料编码 | 来料名称 | 来料规格 | 产品编码 | 产品名称 | 产品规格 | 排序 | 主计划号 | 子计划号 | 工序流程编码 | 工序流程名称 | 工单需求 | 计划开始时间 | 计划结束时间 | 工单状态 | 开始时间 | 产出时间 | 组织名称 | 卷号ID | 操作工人 | 报工人 | 检验 | 来料厚度 | 来料长度 | 来料宽度 | 是否分卷 | 原卷号 | 工单要求 | 是否成品 | 不良现象 | 是否入库 | 入库审核 | 生产工时 | 工单行号
铬钝化 | JG122405023811 | JG122405023811 | 0.1 | 760 | 12480 | 7193 | 花辊印，1750米板面连续大凹点 |  | 东方铬钝化950 | 待判定 |  | 乙 | 李志祥 | 7220 | 0.9963 | / |  |  |  | 30110014 | 铬钝化卷 | 0.1-SPCC | 10 | MO002581 | MO002581-008 | GDH001 | 铬钝化模板 | 7220 | 2024-08-12 | 2024-08-12 | 3 | 2024-08-13 07:53:07 | 2024-08-13 07:55:52 | 江苏东方九天新能源材料有限公司 | 287312 | 李志祥 |  |  | 0.1 | 12450 | 760 | 1 | JG122405023811 |  | 1 | 花辊印 乳化斑 1750米板面连续大凹点 色差 | 否 | 否 |  | 8
铬钝化 | JG122407037911 | JG122407037911 | 0.1 | 710 | 13080 | 6965 | 卷芯收卷不齐，11206米操101mm（8.40 mm2），白条印 |  | 东方铬钝化950 | 合格 | 让步接收 | 乙 | 李志祥 | 7005 | 0.9943 | / | 30210015 | 光亮卷 | 0.1-SPCC | 30110014 | 铬钝化卷 | 0.1-SPCC | 10 | MO002581 | MO002581-012 | GDH001 | 铬钝化模板 | 7005 | 2024-08-12 | 2024-08-12 | 5 | 2024-08-13 05:15:44 | 2024-08-13 07:52:36 | 江苏东方九天新能源材料有限公司 | 288041 | 李志祥 |  |  | 0.1 | 13130 | 710 | 1 | JG122407037911 |  | 1 | 卷芯收卷不齐 11206米孔洞大小8.40操101 白条印 色差 | 是 | 是 | 157 | 12
铬钝化 | JG12240705601 | JG12240705601 | 0.1 | 710 | 9390 | 5103 |  |  | 东方铬钝化950 | 合格 | 合格品 | 甲 | 韩康 | 5480 | 0.9312 | 、 | 30210015 | 光亮卷 | 0.1-SPCC | 30110014 | 铬钝化卷 | 0.1-SPCC | 10 | MO002562 | MO002562-002 | GDH001 | 铬钝化模板 | 5480 | 2024-08-11 | 2024-08-11 | 5 | 2024-08-13 05:14:21 | 2024-08-13 05:14:55 | 江苏东方九天新能源材料有限公司 | 286957 | 孙槐兵 |  |  | 0.1 | 10100 | 710 | 1 | JG12240705601 |  | 1 | 色差 辊印 | 是 | 是 | 0 | 2
铬钝化 | JG1224070574 | JG1224070574 | 0.15 | 610 | 9460 | 6425 | 条印，两边边缘重 |  | 东方铬钝化750 | 合格 | 让步接收 | 甲 | 韩康 | 6528 | 0.9842 | 、 | 30210011 | 光亮卷 | 0.15-SPCC | 30110011 | 铬钝化卷 | 0.15-SPCC | 10 | MO002504 | MO002504-004 | GDH001 | 铬钝化模板 | 6528 | 2024-08-09 | 2024-08-09 | 5 | 2024-08-12 18:50:23 | 2024-08-13 04:12:18 | 江苏东方九天新能源材料有限公司 | 285418 | 孙槐兵 |  |  | 0.15 | 9510 | 610 | 1 | JG1224070574 |  | 1 | S色差(色差 条印 两边边缘重) | 是 | 是 | 562 | 4
铬钝化 | JG91240700081 | JG91240700081 | 0.15 | 610 | 7120 | 5079 | 6840米操580mm（0.11mm2） |  | 东方铬钝化750 | 合格 | 让步接收 | 乙 | 李澍 | 5100 | 0.9959 | 镀铬量80-100 | 30210011 | 光亮卷 | 0.15-SPCC | 30110011 | 铬钝化卷 | 0.15-SPCC | 10 | MO002348 | MO002348-009 | GDH001 | 铬钝化模板 | 5100 | 2024-08-05 | 2024-08-05 | 5 | 2024-08-12 22:46:34 | 2024-08-12 23:31:42 | 江苏东方九天新能源材料有限公司 | 280402 | 李澍 |  |  | 0.15 | 7080 | 610 | 1 | JG91240700081 |  | 1 | 白斑 辊印 条印 6840米操580大小0.11 | 是 | 是 | 45 | 9
铬钝化 | JG1224070581 | JG1224070581 | 0.15 | 610 | 9500 | 6541 | 来料板面色差，辊印，亮斑点，振纹，砂轮印,1290-1337M,横向592-595mm，3.38-7.39mm2孔洞三个。1380-1500米，横向593-594mm，0.39-2.09孔洞7个 |  | 东方铬钝化750 | 合格 | 合格品 | 甲 | 周建锋 | 6554 | 0.998 | 、 | 30210011 | 光亮卷 | 0.15-SPCC | 30110011 | 铬钝化卷 | 0.15-SPCC | 10 | MO002504 | MO002504-002 | GDH001 | 铬钝化模板 | 6554 | 2024-08-09 | 2024-08-09 | 5 | 2024-08-12 18:50:21 | 2024-08-12 18:51:25 | 江苏东方九天新能源材料有限公司 | 285416 | 倪兵 |  |  | 0.15 | 9460 | 610 | 1 | JG1224070581 |  | 1 | 来料板面色差，辊印，亮斑点，振纹，砂轮印 | 是 | 是 | 1 | 2
铬钝化 | JG1224070668 | JG1224070668 | 0.15 | 610 | 10400 | 7151 | S色差(色差 条印 两边边缘重) |  | 东方铬钝化750 | 合格 | 合格品 | 甲 | 韩康 | 7156 | 0.9993 | 0.15镀铬量80-100 | 30210011 | 光亮卷 | 0.15-SPCC | 30110011 | 铬钝化卷 | 0.15-SPCC | 10 | MO002427 | MO002427-001 | GDH001 | 铬钝化模板 | 7156 | 2024-08-07 | 2024-08-07 | 5 | 2024-08-12 18:04:14 | 2024-08-12 18:06:59 | 江苏东方九天新能源材料有限公司 | 282849 | 孙槐兵 |  |  | 0.15 | 10340 | 610 | 1 | JG1224070668 |  | 1 | S色差(色差 条印 两边边缘重) | 是 | 是 | 2 | 1
铬钝化 | JG1224070472 | JG1224070472 | 0.15 | 610 | 9700 | 6721 | S色差(色差 条印 边缘重) |  | 东方铬钝化750 | 合格 | 合格品 | 甲 | 韩康 | 6734 | 0.9981 | 、 | 30210011 | 光亮卷 | 0.15-SPCC | 30110011 | 铬钝化卷 | 0.15-SPCC | 10 | MO002611 | MO002611-001 | GDH001 | 铬钝化模板 | 6734 | 2024-08-12 | 2024-08-12 | 5 | 2024-08-12 17:44:07 | 2024-08-12 17:45:29 | 江苏东方九天新能源材料有限公司 | 288605 | 孙槐兵 |  |  | 0.15 | 0 | 610 | 1 | JG1224070472 |  | 1 | S色差(色差 条印 边缘重) | 是 | 是 | 1 | 1
铬钝化 | JG1224070301 | JG1224070301 | 0.15 | 610 | 7160 | 5117 | 来料板面色差，辊印亮斑，白条印，振纹 |  | 东方铬钝化750 | 合格 | 合格品 | 甲 | 孙锋 | 5128 | 0.9979 | 镀铬量80-100 | 30210011 | 光亮卷 | 0.15-SPCC | 30110011 | 铬钝化卷 | 0.15-SPCC | 10 | MO002326 | MO002326-010 | GDH001 | 铬钝化模板 | 5128 | 2024-08-04 | 2024-08-04 | 5 | 2024-08-12 16:45:13 | 2024-08-12 17:22:39 | 江苏东方九天新能源材料有限公司 | 278763 | 倪兵 |  |  | 0.15 | 0 | 610 | 1 | JG1224070301 |  | 1 | 来料板面色差，辊印亮斑，白条印，振纹 | 是 | 是 | 37 | 10
铬钝化 | JG1224070493 | JG12240704932 | 0.1 | 610 | 6290 | 2889 |  |  | 东方铬钝化750 | 合格 | 合格品 | 甲 | 孙锋 | 2889 | 1 | 、 | 30210015 | 光亮卷 | 0.1-SPCC | 30110014 | 铬钝化卷 | 0.1-SPCC | 10 | MO002504 | MO002504-019-02 | GDH001 | 铬钝化模板 | 5818 | 2024-08-09 | 2024-08-09 | 5 | 2024-08-12 16:41:43 | 2024-08-12 16:43:10 | 江苏东方九天新能源材料有限公司 |  | 倪兵 |  | 1 | 0.1 | 6290 | 610 | 1 | JG12240704932 |  | 1 |  | 是 | 是 | 3 | 19
铬钝化 | JG1224070493 | JG12240704931 | 0.1 | 610 | 6300 | 2901 |  |  | 东方铬钝化750 | 合格 | 合格品 | 甲 | 孙锋 | 2901 | 1 | 、 | 30210015 | 光亮卷 | 0.1-SPCC | 30110014 | 铬钝化卷 | 0.1-SPCC | 10 | MO002504 | MO002504-019-01 | GDH001 | 铬钝化模板 | 5818 | 2024-08-09 | 2024-08-09 | 5 | 2024-08-12 16:41:43 | 2024-08-12 16:43:10 | 江苏东方九天新能源材料有限公司 |  | 倪兵 |  | 1 | 0.1 | 6300 | 610 | 1 | JG12240704931 |  | 1 |  | 是 | 是 | 3 | 19
铬钝化 | JG12240705551 | JG12240705551 | 0.1 | 710 | 10010 | 5425 | 整卷板面中间黄斑 |  | 东方铬钝化950 | 合格 | 让步接收 | 甲 | 韩康 | 5440 | 0.9972 | 、 | 30210015 | 光亮卷 | 0.1-SPCC | 30110014 | 铬钝化卷 | 0.1-SPCC | 10 | MO002562 | MO002562-001 | GDH001 | 铬钝化模板 | 5440 | 2024-08-11 | 2024-08-11 | 5 | 2024-08-12 16:04:32 | 2024-08-12 16:14:21 | 江苏东方九天新能源材料有限公司 | 286956 | 孙槐兵 |  |  | 0.1 | 10030 | 710 | 1 | JG12240705551 |  | 1 | S色差(色差 白斑 条印 来料整卷板面中间黄斑) | 是 | 是 | 10 | 1
铬钝化 | JG122407038712 | JG1224070387122 | 0.1 | 710 | 4210 | 2227 |  |  | 东方铬钝化950 | 合格 | 合格品 | 甲 | 韩康 | 2227 | 1 | 、 | 30210015 | 光亮卷 | 0.1-SPCC | 30110014 | 铬钝化卷 | 0.1-SPCC | 10 | MO002562 | MO002562-008-02 | GDH001 | 铬钝化模板 | 4450 | 2024-08-11 | 2024-08-11 | 5 | 2024-08-12 14:56:15 | 2024-08-12 14:57:00 | 江苏东方九天新能源材料有限公司 |  | 孙槐兵 |  | 1 | 0.1 | 4210 | 710 | 1 | JG1224070387122 |  | 1 |  | 是 | 是 | 1 | 8
铬钝化 | JG122407038712 | JG1224070387121 | 0.1 | 710 | 4200 | 2225 |  |  | 东方铬钝化950 | 合格 | 合格品 | 甲 | 韩康 | 2225 | 1 | 、 | 30210015 | 光亮卷 | 0.1-SPCC | 30110014 | 铬钝化卷 | 0.1-SPCC | 10 | MO002562 | MO002562-008-01 | GDH001 | 铬钝化模板 | 4450 | 2024-08-11 | 2024-08-11 | 5 | 2024-08-12 14:56:15 | 2024-08-12 14:57:00 | 江苏东方九天新能源材料有限公司 |  | 孙槐兵 |  | 1 | 0.1 | 4200 | 710 | 1 | JG1224070387121 |  | 1 |  | 是 | 是 | 1 | 8
铬钝化 | JG12240703421 | JG12240703421 | 0.125 | 760 | 6790 | 4745 |  |  | 东方铬钝化950 | 合格 | 合格品 | 甲 | 韩康 | 4770 | 0.9948 | / | 30210004 | 光亮卷 | 0.125-SPCC | 30110004 | 铬钝化卷 | 0.125-SPCC | 10 | MO002522 | MO002522-009 | GDH001 | 铬钝化模板 | 4770 | 2024-08-10 | 2024-08-10 | 5 | 2024-08-12 14:47:07 | 2024-08-12 14:47:39 | 江苏东方九天新能源材料有限公司 | 285667 | 孙槐兵 |  |  | 0.125 | 6810 | 760 | 1 | JG12240703421 |  | 1 |  | 是 | 是 | 0 | 9