## sheet1
工序名称 | 新卷号 | 批号 | 机组名称 | 工序状态 | 检验结果 | 班组 | 参与人 | 来料重量 | 出料重量 | 成材率 | 出料长度 | 出料厚度 | 出料宽度 | 工序要求 | 备注 | 来料编码 | 来料名称 | 来料规格 | 产品编码 | 产品名称 | 产品规格 | 膜名称 | 排序 | 主计划号 | 子计划号 | 工序流程编码 | 工序流程名称 | 工单需求 | 计划开始时间 | 计划结束时间 | 工单状态 | 开始时间 | 产出时间 | 组织名称 | 卷号ID | 操作工人 | 报工人 | 检验 | 来料厚度 | 来料长度 | 来料宽度 | 是否分卷 | 原卷号 | 工单要求 | 是否成品 | 不良现象 | 是否入库 | 入库审核 | 生产工时 | 工单行号
最终平整 | JG12240706132 | JG1224070613 | 九天850平整 | 合格 | 合格品 | 甲 | 马晓飞 | 3048 | 3048 | 1 | 6630 | 0.1 | 610 | 平整 |  | 20100023 | 轧硬 | 0.4*610-SPCC | 30210015 | 光亮卷 | 0.1-SPCC |  | 60 | MO002241 | MO002241-001-02 | GLJ003 | 光亮卷前处理 模板 | 6235 | 2024-08-01 | 2024-08-01 | 5 | 2024-08-12 22:06:59 | 2024-08-12 23:39:23 | 江苏九天光电科技有限公司 |  | 马晓飞 |  | 1 | 0.1 | 6630 | 610 | 1 | JG12240706132 |  | 1 |  | 是 | 是 | 2753 | 1
最终平整 | JG12240706131 | JG1224070613 | 九天850平整 | 合格 | 让步接收 | 甲 | 马晓飞 | 3080 | 3080 | 1 | 6700 | 0.1 | 610 | 平整 | 孔洞(814-1057米传584-590毫米12个0.06-0.15平方毫米) | 20100023 | 轧硬 | 0.4*610-SPCC | 30210015 | 光亮卷 | 0.1-SPCC |  | 60 | MO002241 | MO002241-001-01 | GLJ003 | 光亮卷前处理 模板 | 6235 | 2024-08-01 | 2024-08-01 | 5 | 2024-08-12 22:06:59 | 2024-08-12 23:39:23 | 江苏九天光电科技有限公司 |  | 马晓飞 |  | 1 | 0.1 | 6700 | 610 | 1 | JG12240706131 |  | 1 | K孔洞(814-1057米传584-590毫米12个0.06-0.15平方毫米) | 是 | 是 | 2753 | 1
最终平整 | JG12240706962 | JG1224070696 | 九天850平整 | 合格 | 合格品 | 甲 | 刘勇 | 2678 | 2678 | 1 | 5820 | 0.1 | 610 | 平整 |  | 20100023 | 轧硬 | 0.4*610-SPCC | 30210015 | 光亮卷 | 0.1-SPCC |  | 60 | MO002241 | MO002241-013-02 | GLJ003 | 光亮卷前处理 模板 | 4760 | 2024-08-01 | 2024-08-01 | 5 | 2024-08-12 21:53:33 | 2024-08-12 22:05:21 | 江苏九天光电科技有限公司 |  | 刘勇 |  | 1 | 0.1 | 5820 | 610 | 1 | JG12240706962 |  | 1 |  | 是 | 是 | 2684 | 13
最终平整 | JG12240706961 | JG1224070696 | 九天850平整 | 合格 | 让步接收 | 甲 | 刘勇 | 1964 | 1964 | 1 | 4290 | 0.1 | 610 | 平整 | 孔洞(内80米传512/478毫米2个0.12平方毫米,2207-2229米传484毫米5个0.09-0.18平方毫米)内2300米有挫偏 | 20100023 | 轧硬 | 0.4*610-SPCC | 30210015 | 光亮卷 | 0.1-SPCC |  | 60 | MO002241 | MO002241-013-01 | GLJ003 | 光亮卷前处理 模板 | 4760 | 2024-08-01 | 2024-08-01 | 5 | 2024-08-12 21:53:33 | 2024-08-12 22:05:21 | 江苏九天光电科技有限公司 |  | 刘勇 |  | 1 | 0.1 | 4290 | 610 | 1 | JG12240706961 |  | 1 | K孔洞(内80米传512/478毫米2个0.12,2207-2229米传484毫米5个0.09-0.18平方毫米) | 是 | 是 | 2684 | 13
最终平整 | DL002407003912 | DL002407003912 | 九天850平整 | 合格 | 让步接收 | 乙 | 钱九龙 | 1926 | 1894 | 0.9834 | 2020 | 0.203 | 590 | 海金杜门：光电850平整用普光棍Ra0.1-0.18um干平整，速度60-80m/min,厚度公差：0.193-0.213mm，硬度90-117HV，粗糙度0.075-0.5μm.转东方分剪, | 来料横辊印，头尾挫划伤，小白斑点，色差条印，振纹，750米标记处有20米机器故障划伤停机印，1850米传1-2厘米开始粘钢折印 | 31310012 | 镍钝化卷 | 0.203-SPCC | 31310012 | 镍钝化卷 | 0.203-SPCC |  | 10 | MO002596 | MO002596-004 | HJDM002 | 0.203mm平整工艺路线 | 1926 | 2024-08-12 | 2024-08-13 | 5 | 2024-08-12 17:18:29 | 2024-08-12 19:37:00 | 江苏九天光电科技有限公司 | 288427 | 钱九龙 |  |  | 0.203 | 2030 | 590 | 1 | DL002407003912 | 海金杜门（0.203*590），平整后转东方分剪 | 1 | Z折印(来料横辊印，头尾挫划伤，小白斑点，色差条印，振纹，750米标记处有20米机器故障划伤停机印，1850米传1-2厘米开始粘钢折印) | 是 | 是 | 139 | 4
最终平整 | DL002407003913 | DL002407003913 | 九天850平整 | 合格 | 让步接收 | 乙 | 张兴华 | 1936 | 1910 | 0.9866 | 2020 | 0.203 | 590 | 海金杜门：光电850平整用普光棍Ra0.1-0.18um干平整，速度60-80m/min,厚度公差：0.193-0.213mm，硬度90-117HV，粗糙度0.075-0.5μm.转东方分剪, | 来料横辊印，头尾挫划伤，小白斑点，色差条印，振纹，1800米传1-2厘米开始粘钢折印 | 31310012 | 镍钝化卷 | 0.203-SPCC | 31310012 | 镍钝化卷 | 0.203-SPCC |  | 10 | MO002596 | MO002596-005 | HJDM002 | 0.203mm平整工艺路线 | 1936 | 2024-08-12 | 2024-08-13 | 5 | 2024-08-12 16:38:37 | 2024-08-12 17:18:16 | 江苏九天光电科技有限公司 | 288428 | 张兴华 |  |  | 0.203 | 2040 | 590 | 1 | DL002407003913 | 海金杜门（0.203*590），平整后转东方分剪 | 1 | Z折印(来料横辊印，头尾挫划伤，小白斑点，色差条印，振纹，1800米传1-2厘米开始粘钢折印) | 是 | 是 | 40 | 5
最终平整 | DL002407001923 | DL002407001923 | 九天850平整 | 合格 | 让步接收 | 乙 | 钱九龙 | 1800 | 1766 | 0.9811 | 1880 | 0.203 | 590 | 海金杜门：光电850平整用普光棍Ra0.1-0.18um干平整，速度60-80m/min,厚度公差：0.193-0.213mm，硬度90-117HV，粗糙度0.075-0.5μm.转东方分剪, | 来料横辊印，头尾挫划伤，小白斑点，色差条印，振纹，内50米油斑，整卷操13厘米上表面有个很小白斑辊印，已换辊，1650米操1-2厘米开始粘钢折印 | 31310012 | 镍钝化卷 | 0.203-SPCC | 31310012 | 镍钝化卷 | 0.203-SPCC |  | 10 | MO002596 | MO002596-001 | HJDM002 | 0.203mm平整工艺路线 | 1800 | 2024-08-12 | 2024-08-13 | 5 | 2024-08-12 16:36:24 | 2024-08-12 16:38:24 | 江苏九天光电科技有限公司 | 288422 | 钱九龙 |  |  | 0.203 | 1900 | 590 | 1 | DL002407001923 | 海金杜门（0.203*590），平整后转东方分剪 | 1 | Z折印(来料横辊印，头尾挫划伤，小白斑点，色差条印，振纹，内50米油斑，整卷操13厘米上表面有个很小白斑辊印，已换辊，1650米操1-2厘米开始粘钢折印) | 是 | 是 | 2 | 1
最终平整 | DL002407001921 | DL002407001921 | 九天850平整 | 合格 | 让步接收 | 乙 | 张兴华 | 1764 | 1734 | 0.983 | 1840 | 0.203 | 590 | 海金杜门：光电850平整用普光棍Ra0.1-0.18um干平整，速度60-80m/min,厚度公差：0.193-0.213mm，硬度90-117HV，粗糙度0.075-0.5μm.转东方分剪, | 来料横辊印，头尾挫划伤，小白斑点，色差条印，振纹，内20米新辊油印 | 31310012 | 镍钝化卷 | 0.203-SPCC | 31310012 | 镍钝化卷 | 0.203-SPCC |  | 10 | MO002596 | MO002596-002 | HJDM002 | 0.203mm平整工艺路线 | 1764 | 2024-08-12 | 2024-08-13 | 5 | 2024-08-12 16:35:02 | 2024-08-12 16:36:04 | 江苏九天光电科技有限公司 | 288424 | 张兴华 |  |  | 0.203 | 1860 | 590 | 1 | DL002407001921 | 海金杜门（0.203*590），平整后转东方分剪 | 1 | S色差条印(来料横辊印，头尾挫划伤，小白斑点，色差条印，振纹，内20米新辊油印) | 是 | 是 | 1 | 2
最终平整 | DL002407003911 | DL002407003911 | 九天850平整 | 合格 | 让步接收 | 乙 | 钱九龙 | 1926 | 1900 | 0.9865 | 2010 | 0.203 | 590 | 海金杜门：光电850平整用普光棍Ra0.1-0.18um干平整，速度60-80m/min,厚度公差：0.193-0.213mm，硬度90-117HV，粗糙度0.075-0.5μm.转东方分剪, | 来料横辊印，头尾挫划伤，小白斑点，色差条印，振纹 | 31310012 | 镍钝化卷 | 0.203-SPCC | 31310012 | 镍钝化卷 | 0.203-SPCC |  | 10 | MO002596 | MO002596-003 | HJDM002 | 0.203mm平整工艺路线 | 1926 | 2024-08-12 | 2024-08-13 | 5 | 2024-08-12 16:23:38 | 2024-08-12 16:33:53 | 江苏九天光电科技有限公司 | 288425 | 张兴华 |  |  | 0.203 | 2030 | 590 | 1 | DL002407003911 | 海金杜门（0.203*590），平整后转东方分剪 | 1 | S色差条印(来料横辊印，头尾挫划伤，小白斑点，色差条印，振纹，) | 是 | 是 | 10 | 3
最终平整 | DL0024070039213 | DL0024070039213 | 九天850平整 | 合格 | 让步接收 | 乙 | 钱九龙 | 1804 | 1782 | 0.9878 | 1880 | 0.203 | 590 | 海金杜门：（0.203*590）平整后转东方分剪 | 来料横辊印，头尾挫划伤，小白斑点，色差条印，振纹，1600米传1-2厘米开始粘钢折印 | 31310012 | 镍钝化卷 | 0.203-SPCC | 31310012 | 镍钝化卷 | 0.203-SPCC |  | 10 | MO002554 | MO002554-011 | NDHJ001 | 预镀镍模板 | 1804 | 2024-08-11 | 2024-08-11 | 5 | 2024-08-12 12:18:27 | 2024-08-12 13:14:52 | 江苏九天光电科技有限公司 | 286885 | 钱九龙 |  |  | 0.203 | 1900 | 590 | 1 | DL0024070039213 | 海金杜门：（0.203*590）平整后转东方分剪 | 1 | Z折印(来料横辊印，头尾挫划伤，小白斑点，色差条印，振纹，1600米传1-2厘米开始粘钢折印) | 是 | 是 | 56 | 11
最终平整 | DL0024070039211 | DL0024070039211 | 九天850平整 | 合格 | 让步接收 | 乙 | 张兴华 | 1768 | 1712 | 0.9683 | 1810 | 0.203 | 590 | 海金杜门：（0.203*590）平整后转东方分剪 | 来料横辊印，头尾挫划伤，小白斑点，色差条印，振纹，1300米操1-2厘米粘钢折印，结束4厘米左右 | 31310012 | 镍钝化卷 | 0.203-SPCC | 31310012 | 镍钝化卷 | 0.203-SPCC |  | 10 | MO002554 | MO002554-009 | NDHJ001 | 预镀镍模板 | 1768 | 2024-08-11 | 2024-08-11 | 5 | 2024-08-12 10:51:41 | 2024-08-12 12:18:01 | 江苏九天光电科技有限公司 | 286883 | 张兴华 |  |  | 0.203 | 1860 | 590 | 1 | DL0024070039211 | 海金杜门：（0.203*590）平整后转东方分剪 | 1 | Z折印(来料横辊印，头尾挫划伤，小白斑点，色差条印，振纹，1300米操1-2厘米粘钢折印，结束4厘米左右) | 是 | 是 | 87 | 9
最终平整 | DL002407001512 | DL002407001512 | 九天850平整 | 合格 | 让步接收 | 乙 | 钱九龙 | 1962 | 1934 | 0.9857 | 2010 | 0.203 | 590 | 海金杜门：（0.203*590）平整后转东方分剪 | 来料横辊印，头尾挫划伤，小白斑点，色差条印，振纹，1750米传10厘米来料线状白斑 | 31310012 | 镍钝化卷 | 0.203-SPCC | 31310012 | 镍钝化卷 | 0.203-SPCC |  | 10 | MO002554 | MO002554-006 | NDHJ001 | 预镀镍模板 | 1962 | 2024-08-11 | 2024-08-11 | 5 | 2024-08-12 10:04:49 | 2024-08-12 10:51:27 | 江苏九天光电科技有限公司 | 286880 | 钱九龙 |  |  | 0.203 | 2030 | 590 | 1 | DL002407001512 | 海金杜门：（0.203*590）平整后转东方分剪 | 1 | S色差条印(来料横辊印，头尾挫划伤，小白斑点，色差条印，振纹，1750米传10厘米来料线状白斑) | 是 | 是 | 47 | 6
最终平整 | DL002407001521 | DL002407001521 | 九天850平整 | 合格 | 让步接收 | 乙 | 张兴华 | 1944 | 1904 | 0.9794 | 2010 | 0.203 | 590 | 海金杜门：（0.203*590）平整后转东方分剪 | 来料横辊印，头尾挫划伤，小白斑点，色差条印，振纹，内20米新辊油斑 | 31310012 | 镍钝化卷 | 0.203-SPCC | 31310012 | 镍钝化卷 | 0.203-SPCC |  | 10 | MO002554 | MO002554-003 | NDHJ001 | 预镀镍模板 | 1944 | 2024-08-11 | 2024-08-11 | 5 | 2024-08-12 09:15:02 | 2024-08-12 10:04:35 | 江苏九天光电科技有限公司 | 286872 | 张兴华 |  |  | 0.203 | 2030 | 590 | 1 | DL002407001521 | 海金杜门：（0.203*590）平整后转东方分剪 | 1 | S色差条印(来料横辊印，头尾挫划伤，小白斑点，色差条印，振纹，内20米新辊油斑) | 是 | 是 | 49 | 3
最终平整 | JL0024010083-21 | JL0024010083-21 | 九天850平整 | 合格 | 让步接收 | 甲 | 马晓飞 | 1704 | 1660 | 0.9742 | 2780 | 0.125 | 630 | 平整 | 镍带改轧料 | 31310025 | 镍钝化卷 | 0.4-SPCC | 30210004 | 光亮卷 | 0.125-SPCC |  | 60 | MO002281 | MO002281-006 | GLJ003 | 光亮卷前处理 模板 | 1772 | 2024-08-02 | 2024-08-02 | 5 | 2024-08-12 03:49:58 | 2024-08-12 04:30:21 | 江苏九天光电科技有限公司 | 276067 | 马晓飞 |  |  | 0.125 | 2810 | 610 | 1 | JL0024010083-21 |  | 1 |  | 是 | 是 | 2843 | 6
最终平整 | JL0023110107-212 | JL0023110107-212 | 九天850平整 | 合格 | 让步接收 | 甲 | 马晓飞 | 1370 | 1350 | 0.9854 | 2250 | 0.125 | 630 | 平整 | 镍带改轧料 | 31310025 | 镍钝化卷 | 0.4-SPCC | 30210004 | 光亮卷 | 0.125-SPCC |  | 60 | MO002281 | MO002281-004 | GLJ003 | 光亮卷前处理 模板 | 1440 | 2024-08-02 | 2024-08-02 | 5 | 2024-08-12 03:49:17 | 2024-08-12 03:49:40 | 江苏九天光电科技有限公司 | 276061 | 马晓飞 |  |  | 0.125 | 2265 | 630 | 1 | JL0023110107-212 |  | 1 |  | 是 | 是 | 2802 | 4
最终平整 | JL0023120131-11 | JL0023120131-11 | 九天850平整 | 合格 | 合格品 | 甲 | 马晓飞 | 1960 | 1936 | 0.9878 | 3220 | 0.125 | 630 | 平整 | K孔洞(259米传591毫米1个0.12,402-482米传575-591毫米9个0.03-0.12平方毫米已夹纸 1079-1087米传584-589毫米3个0.06-0.12平方毫米) | 31310025 | 镍钝化卷 | 0.4-SPCC | 30210004 | 光亮卷 | 0.125-SPCC |  | 60 | MO002281 | MO002281-005 | GLJ003 | 光亮卷前处理 模板 | 1996 | 2024-08-02 | 2024-08-02 | 3 | 2024-08-12 03:08:52 | 2024-08-12 03:32:05 | 江苏九天光电科技有限公司 | 276062 | 马晓飞 |  |  | 0.125 | 3236 | 630 | 1 | JL0023120131-11 |  | 1 | K孔洞(259米传591毫米1个0.12,402-482米传575-591毫米9个0.03-0.12平方毫米已夹纸 1079-1087米传584-589毫米3个0.06-0.12平方毫米) | 否 | 否 |  | 5
最终平整 | JG12240705621 | JG1224070562 | 九天850平整 | 合格 | 让步接收 | 甲 | 刘勇 | 5480 | 5450 | 0.9945 | 10060 | 0.1 | 710 | 平整 | 孔洞(4369米传61毫米1个0.21平方毫米),撞伤折印(尾部200米左右操作侧2CM左右) | 20100028 | 轧硬 | 0.4*710-SPCC | 30210015 | 光亮卷 | 0.1-SPCC |  | 60 | MO002077 | MO002077-010-01 | GLJ003 | 光亮卷前处理 模板 | 13240 | 2024-07-26 | 2024-07-26 | 5 | 2024-08-12 01:58:20 | 2024-08-12 03:07:45 | 江苏九天光电科技有限公司 | 261449 | 刘勇 |  |  | 0.1 | 10030 | 710 | 1 | JG12240705621 |  | 1 | K孔洞(4369米传61毫米1个0.21平方毫米),Z撞伤折印(尾部200米左右操作侧2CM左右) | 是 | 是 | 6177 | 10
最终平整 | JG122407038812 | JG1224070388 | 九天850平整 | 其他入库 | 协议品 | 甲 | 马晓飞 | 800 | 800 | 1 | 1510 | 0.1 | 710 | 平整 | 短带。孔洞(353米传36毫米1个0.36,356米传36毫米1个0.33,899米传15毫米1个0.21，1180米传98毫米1个0.24平方毫米 ) |  |  |  | 30210015 | 光亮卷 | 0.1-SPCC |  | 60 | MO002019 | MO002019-003-01-02 | GLJ003 | 光亮卷前处理 模板 | 13670 | 2024-07-24 | 2024-07-24 | 5 | 2024-08-12 00:32:47 | 2024-08-12 01:55:58 | 江苏九天光电科技有限公司 |  | 马晓飞 |  | 1 | 0.1 | 1510 | 710 | 1 | JG122407038812 |  | 1 | K孔洞(353米传36毫米1个0.36,356米传36毫米1个0.33,899米传15毫米1个0.21，1180米传98毫米1个0.24平方毫米 ) | 是 | 是 | 2774 | 3
最终平整 | JG122407038811 | JG1224070388 | 九天850平整 | 合格 | 让步接收 | 甲 | 马晓飞 | 5190 | 5190 | 1 | 9800 | 0.1 | 710 | 平整 | 孔洞(4951米传42毫米1个0.24,5662米传471毫米1个0.12,6635米传84毫米1个0.15,7015米传9毫米1个0.33平方毫米) | 20100028 | 轧硬 | 0.4*710-SPCC | 30210015 | 光亮卷 | 0.1-SPCC |  | 60 | MO002019 | MO002019-003-01-01 | GLJ003 | 光亮卷前处理 模板 | 13670 | 2024-07-24 | 2024-07-24 | 5 | 2024-08-12 00:32:47 | 2024-08-12 01:55:58 | 江苏九天光电科技有限公司 |  | 马晓飞 |  | 1 | 0.1 | 9800 | 710 | 1 | JG122407038811 |  | 1 | K孔洞(4951米传42毫米1个0.24,5662米传47毫米1个0.12,6635米传84毫米1个0.15,7015米传9毫米1个0.33平方毫米) | 是 | 是 | 2774 | 3
最终平整 | JG12240705581 | JG1224070558 | 九天850平整 | 返工 | 返工 | 甲 | 刘勇 | 5470 | 5420 | 0.9909 | 10050 | 0.1 | 710 | 平整 | Q缺口(内1150米操作侧1CM左右偶有缺口和叠带已夹纸),G辊印(内1150米操作侧4CM左右有辊印松花印叠带).内1150米剪掉 |  |  |  | 30210015 | 光亮卷 | 0.1-SPCC |  | 60 | MO002077 | MO002077-006-01 | GLJ003 | 光亮卷前处理 模板 | 13160 | 2024-07-26 | 2024-07-26 | 3 | 2024-08-11 21:50:21 | 2024-08-12 00:31:27 | 江苏九天光电科技有限公司 | 261443 | 刘勇 |  |  | 0.1 | 10050 | 710 | 1 | JG12240705581 |  | 1 | Q缺口(内1150米操作侧1CM左右偶有缺口和叠带已夹纸),G辊印(内1150米操作侧4CM左右有辊印松花印叠带) |  |  | 12761 | 6
最终平整 | DL002407001511 | DL002407001511 | 九天850平整 | 合格 | 让步接收 | 乙 | 钱九龙 | 1960 | 1882 | 0.9602 | 1970 | 0.203 | 590 | 海金杜门：（0.203*590）平整后转东方分剪 | 来料横辊印，头尾挫划伤，小白斑点，色差条印，振纹，内60米操0.5厘米撞伤辊印，925/935米传88/89毫米2个0.06/0.15平方毫米孔洞（晚夹纸20米左右） | 31310012 | 镍钝化卷 | 0.203-SPCC | 31310012 | 镍钝化卷 | 0.203-SPCC |  | 10 | MO002554 | MO002554-004 | NDHJ001 | 预镀镍模板 | 1960 | 2024-08-11 | 2024-08-11 | 5 | 2024-08-11 19:04:55 | 2024-08-11 19:38:01 | 江苏九天光电科技有限公司 | 286878 | 钱九龙 |  |  | 0.203 | 2030 | 590 | 1 | DL002407001511 | 海金杜门：（0.203*590）平整后转东方分剪 | 1 | K孔洞(来料横辊印，头尾挫划伤，小白斑点，色差条印，振纹，内60米操0.5厘米撞伤辊印，925/935米传88/89毫米2个0.06/0.15平方毫米孔洞，晚夹20米左右) | 是 | 是 | 34 | 4
最终平整 | DL0024070039212 | DL0024070039212 | 九天850平整 | 合格 | 让步接收 | 乙 | 张兴华 | 1772 | 1746 | 0.9853 | 1840 | 0.203 | 590 | 海金杜门：（0.203*590）平整后转东方分剪 | 来料横辊印，头尾挫划伤，小白斑点，色差条印，振纹，1600米左右操1-2厘米开始粘钢折印 | 31310012 | 镍钝化卷 | 0.203-SPCC | 31310012 | 镍钝化卷 | 0.203-SPCC |  | 10 | MO002554 | MO002554-012 | NDHJ001 | 预镀镍模板 | 1772 | 2024-08-11 | 2024-08-11 | 5 | 2024-08-11 18:23:13 | 2024-08-11 19:04:40 | 江苏九天光电科技有限公司 | 286886 | 张兴华 |  |  | 0.203 | 1860 | 590 | 1 | DL0024070039212 | 海金杜门：（0.203*590）平整后转东方分剪 | 1 | Z折印(来料横辊印，头尾挫划伤，小白斑点，色差条印，振纹，1600米操1-2厘米开始粘钢折印) | 是 | 是 | 41 | 12
最终平整 | DL0024070018112 | DL0024070018112 | 九天850平整 | 合格 | 让步接收 | 乙 | 钱九龙 | 1638 | 1614 | 0.9853 | 1700 | 0.203 | 590 | 海金杜门：（0.203*590）平整后转东方分剪 | 来料横辊印，头尾挫划伤，小白斑点，色差条印，振纹 | 31310012 | 镍钝化卷 | 0.203-SPCC | 31310012 | 镍钝化卷 | 0.203-SPCC |  | 10 | MO002554 | MO002554-008 | NDHJ001 | 预镀镍模板 | 1638 | 2024-08-11 | 2024-08-11 | 5 | 2024-08-11 17:41:33 | 2024-08-11 18:22:52 | 江苏九天光电科技有限公司 | 286882 | 钱九龙 |  |  | 0.203 | 1720 | 590 | 1 | DL0024070018112 | 海金杜门：（0.203*590）平整后转东方分剪 | 1 | S色差条印(来料横辊印，头尾挫划伤，小白斑点，色差条印，振纹，) | 是 | 是 | 41 | 8
最终平整 | DL002407001522 | DL002407001522 | 九天850平整 | 合格 | 让步接收 | 乙 | 张兴华 | 1946 | 1918 | 0.9856 | 2010 | 0.203 | 590 | 海金杜门：（0.203*590）平整后转东方分剪 | 来料横辊印，头尾挫划伤，小白斑点，色差条印，振纹，1700米左右开始操1-3粘钢折印 | 31310012 | 镍钝化卷 | 0.203-SPCC | 31310012 | 镍钝化卷 | 0.203-SPCC |  | 10 | MO002554 | MO002554-002 | NDHJ001 | 预镀镍模板 | 1946 | 2024-08-11 | 2024-08-11 | 5 | 2024-08-11 16:52:32 | 2024-08-11 17:41:20 | 江苏九天光电科技有限公司 | 286864 | 张兴华 |  |  | 0.203 | 2030 | 590 | 1 | DL002407001522 | 海金杜门：（0.203*590）平整后转东方分剪 | 1 | Z折印(来料横辊印，头尾挫划伤，小白斑点，色差条印，振纹，1700米操1-3粘钢折印) | 是 | 是 | 49 | 2
最终平整 | DL002407001513 | DL002407001513 | 九天850平整 | 合格 | 让步接收 | 乙 | 钱九龙 | 1850 | 1824 | 0.9859 | 1900 | 0.203 | 590 | 海金杜门：（0.203*590）平整后转东方分剪 | 来料横辊印，头尾挫划伤，小白斑点，色差条印，振纹，内20米停机印内有个孔洞 | 31310012 | 镍钝化卷 | 0.203-SPCC | 31310012 | 镍钝化卷 | 0.203-SPCC |  | 10 | MO002554 | MO002554-005 | NDHJ001 | 预镀镍模板 | 1850 | 2024-08-11 | 2024-08-11 | 5 | 2024-08-11 16:03:47 | 2024-08-11 16:52:13 | 江苏九天光电科技有限公司 | 286879 | 钱九龙 |  |  | 0.203 | 1920 | 590 | 1 | DL002407001513 | 海金杜门：（0.203*590）平整后转东方分剪 | 1 | S色差条印(来料横辊印，头尾挫划伤，小白斑点，色差条印，振纹，内20米停机印内有个孔洞) | 是 | 是 | 49 | 5
最终平整 | DL0024070018113 | DL0024070018113 | 九天850平整 | 合格 | 让步接收 | 乙 | 张兴华 | 1682 | 1654 | 0.9834 | 1750 | 0.203 | 590 | 海金杜门：（0.203*590）平整后转东方分剪 | 来料横辊印，头尾挫划伤，小白斑点，色差条印，振纹， | 31310012 | 镍钝化卷 | 0.203-SPCC | 31310012 | 镍钝化卷 | 0.203-SPCC |  | 10 | MO002554 | MO002554-010 | NDHJ001 | 预镀镍模板 | 1682 | 2024-08-11 | 2024-08-11 | 5 | 2024-08-11 15:27:10 | 2024-08-11 16:03:15 | 江苏九天光电科技有限公司 | 286884 | 张兴华 |  |  | 0.203 | 1770 | 590 | 1 | DL0024070018113 | 海金杜门：（0.203*590）平整后转东方分剪 | 1 | S色差条印(来料横辊印，头尾挫划伤，小白斑点，色差条印，振纹，) | 是 | 是 | 36 | 10
最终平整 | DL0024070018111 | DL0024070018111 | 九天850平整 | 合格 | 让步接收 | 乙 | 张兴华 | 1636 | 1600 | 0.978 | 1700 | 0.203 | 590 | 海金杜门：（0.203*590）平整后转东方分剪 | 来料横辊印，头尾挫划伤，小白斑点，色差条印，振纹，1520米标记传10厘米左右2个黑斑印 | 31310012 | 镍钝化卷 | 0.203-SPCC | 31310012 | 镍钝化卷 | 0.203-SPCC |  | 10 | MO002554 | MO002554-007 | NDHJ001 | 预镀镍模板 | 1636 | 2024-08-11 | 2024-08-11 | 5 | 2024-08-11 14:34:47 | 2024-08-11 15:21:30 | 江苏九天光电科技有限公司 | 286881 | 张兴华 |  |  | 0.203 | 1720 | 590 | 1 | DL0024070018111 | 海金杜门：（0.203*590）平整后转东方分剪 | 1 | S色差条印(来料横辊印，头尾挫划伤，小白斑点，色差条印，振纹，1520米标记传10厘米左右2个黑斑印) | 是 | 是 | 47 | 7
最终平整 | DL002407001523 | DL002407001523 | 九天850平整 | 合格 | 让步接收 | 乙 | 钱九龙 | 1940 | 1870 | 0.9639 | 1970 | 0.203 | 590 | 海金杜门：（0.203*590）平整后转东方分剪 | 来料横辊印，头尾挫划伤，小白斑点，色差条印，振纹，内30米标记多次停机印，665米标记传15厘米有个油泥斑，1600米操1-2厘米开始粘钢折印结束3厘米左右 | 31310012 | 镍钝化卷 | 0.203-SPCC | 31310012 | 镍钝化卷 | 0.203-SPCC |  | 10 | MO002554 | MO002554-001 | NDHJ001 | 预镀镍模板 | 1940 | 2024-08-11 | 2024-08-11 | 5 | 2024-08-11 13:44:13 | 2024-08-11 14:34:34 | 江苏九天光电科技有限公司 | 286858 | 张兴华 |  |  | 0.203 | 2025 | 590 | 1 | DL002407001523 | 海金杜门：（0.203*590）平整后转东方分剪 | 1 | Z折印(来料横辊印，头尾挫划伤，小白斑点，色差条印，振纹，内30米标记多次停机印，665米标记传15厘米有个油泥斑，1600米操1-2厘米开始粘钢折印结束3厘米左右) | 是 | 是 | 50 | 1
最终平整 | DL002407004312 | DL002407004312 | 九天850平整 | 合格 | 让步接收 | 乙 | 钱九龙 | 1944 | 1910 | 0.9825 | 1610 | 0.254 | 590 | 海金杜门：（0.254*590）平整后转东方分剪 | 来料横辊印，头尾挫划伤，小白斑点，色差条印，振纹，1200米左右操1-2厘米开始粘钢折印 | 20600002 | 镍钝化卷半成品 | 0.254-SPCC | 20600002 | 镍钝化卷半成品 | 0.254-SPCC |  | 10 | MO002315 | MO002315-001 | NDHJ001 | 预镀镍模板 | 1944 | 2024-08-03 | 2024-08-03 | 5 | 2024-08-11 12:11:44 | 2024-08-11 13:43:54 | 江苏九天光电科技有限公司 | 278124 | 钱九龙 |  |  | 0.254 | 0 | 590 | 1 | DL002407004312 | 海金杜门：（0.254*590）平整后转东方分剪 | 1 | Z折印(来料横辊印，头尾挫划伤，小白斑点，色差条印，振纹，1200米操1-2厘米开始粘钢折印) | 是 | 是 | 92 | 1
最终平整 | DL002407001022 | DL002407001022 | 九天850平整 | 合格 | 让步接收 | 乙 | 张兴华 | 1554 | 1524 | 0.9807 | 1310 | 0.254 | 590 | 海金杜门：（0.254*590）平整后转东方分剪 | 来料横辊印，头尾挫划伤，小白斑点，色差条印，振纹，1119米传258毫米有个0.03平方毫米孔洞（夹纸晚了50米左右），尾部50米左右油泥斑点 | 20600002 | 镍钝化卷半成品 | 0.254-SPCC | 20600002 | 镍钝化卷半成品 | 0.254-SPCC |  | 10 | MO002315 | MO002315-004 | NDHJ001 | 预镀镍模板 | 1554 | 2024-08-03 | 2024-08-03 | 5 | 2024-08-11 10:56:33 | 2024-08-11 12:11:32 | 江苏九天光电科技有限公司 | 278131 | 张兴华 |  |  | 0.254 | 0 | 590 | 1 | DL002407001022 | 海金杜门：（0.254*590）平整后转东方分剪 | 1 | K孔洞(来料横辊印，头尾挫划伤，小白斑点，色差条印，振纹，1119米传258毫米有个0.03平方毫米孔洞，标记夹晚50米左右尾部50米左右油泥斑点) | 是 | 是 | 75 | 4
最终平整 | DL002407004321 | DL002407004321 | 九天850平整 | 合格 | 让步接收 | 乙 | 钱九龙 | 1870 | 1842 | 0.985 | 1560 | 0.254 | 590 | 海金杜门：（0.254*590）平整后转东方分剪 | 来料横辊印，头尾挫划伤，小白斑点，色差条印，振纹，内15米标记油斑印 | 20600002 | 镍钝化卷半成品 | 0.254-SPCC | 20600002 | 镍钝化卷半成品 | 0.254-SPCC |  | 10 | MO002315 | MO002315-002 | NDHJ001 | 预镀镍模板 | 1870 | 2024-08-03 | 2024-08-03 | 5 | 2024-08-11 10:06:21 | 2024-08-11 10:56:18 | 江苏九天光电科技有限公司 | 278128 | 钱九龙 |  |  | 0.254 | 0 | 590 | 1 | DL002407004321 | 海金杜门：（0.254*590）平整后转东方分剪 | 1 | S色差条印(来料横辊印，头尾挫划伤，小白斑点，色差条印，振纹，内15米标记油斑印) | 是 | 是 | 50 | 2
最终平整 | DL002407004712 | DL002407004712 | 九天850平整 | 合格 | 让步接收 | 乙 | 张兴华 | 1920 | 1860 | 0.9688 | 1590 | 0.254 | 590 | 海金杜门：（0.254*590）平整后转东方分剪 | 来料横辊印，头尾挫划伤，小白斑点，色差条印，振纹，1200米开始传1-2厘米粘钢折印结束3厘米左右 |  |  |  | 20600002 | 镍钝化卷半成品 | 0.254-SPCC |  | 10 | MO002315 | MO002315-003 | NDHJ001 | 预镀镍模板 | 1920 | 2024-08-03 | 2024-08-03 | 5 | 2024-08-11 09:08:40 | 2024-08-11 10:06:05 | 江苏九天光电科技有限公司 | 278130 | 张兴华 |  |  | 0.254 | 0 | 590 | 1 | DL002407004712 | 海金杜门：（0.254*590）平整后转东方分剪 | 1 | Z折印(来料横辊印，头尾挫划伤，小白斑点，色差条印，振纹，1200传1-2厘米开始粘钢折印结束3厘米左右) | 是 | 是 | 58 | 3
最终平整 | JG12240705531 | JG1224070553 | 九天850平整 | 合格 | 合格品 | 甲 | 刘勇 | 5512 | 5476 | 0.9935 | 10140 | 0.1 | 710 | 平整 |  | 20100028 | 轧硬 | 0.4*710-SPCC | 30210015 | 光亮卷 | 0.1-SPCC |  | 60 | MO002077 | MO002077-001-01 | GLJ003 | 光亮卷前处理 模板 | 12970 | 2024-07-26 | 2024-07-26 | 5 | 2024-08-11 07:47:32 | 2024-08-11 07:47:57 | 江苏九天光电科技有限公司 | 261432 | 刘勇 |  |  | 0.1 | 10170 | 710 | 1 | JG12240705531 |  | 1 |  | 是 | 是 | 7352 | 1
最终平整 | JG122407041012 | JG1224070410 | 九天850平整 | 合格 | 让步接收 | 甲 | 马晓飞 | 1242 | 1242 | 1 | 2290 | 0.1 | 710 | 平整 |  | 20100028 | 轧硬 | 0.4*710-SPCC | 30210015 | 光亮卷 | 0.1-SPCC |  | 60 | MO001796 | MO001796-003-01-02 | GLJ003 | 光亮卷前处理 模板 | 13760 | 2024-07-19 | 2024-07-19 | 5 | 2024-08-11 05:39:59 | 2024-08-11 06:14:04 | 江苏九天光电科技有限公司 |  | 马晓飞 |  | 1 | 0.1 | 2290 | 710 | 1 | JG122407041012 |  | 1 |  | 是 | 是 | 3858 | 3
最终平整 | JG122407041011 | JG1224070410 | 九天850平整 | 合格 | 合格品 | 甲 | 马晓飞 | 5370 | 5370 | 1 | 10150 | 0.1 | 710 | 平整 | 孔洞(1889-1910米传73毫米4个0.24-0.42平方毫米已夹纸 1901米传29毫米1个0.63平方毫米) | 20100028 | 轧硬 | 0.4*710-SPCC | 30210015 | 光亮卷 | 0.1-SPCC |  | 60 | MO001796 | MO001796-003-01-01 | GLJ003 | 光亮卷前处理 模板 | 13760 | 2024-07-19 | 2024-07-19 | 5 | 2024-08-11 05:39:59 | 2024-08-11 06:14:04 | 江苏九天光电科技有限公司 |  | 马晓飞 |  | 1 | 0.1 | 10150 | 710 | 1 | JG122407041011 |  | 1 | K孔洞(1889-1910米传73毫米4个0.24-0.42平方毫米已夹纸 1901米传29毫米1个0.63平方毫米) | 是 | 是 | 3858 | 3
最终平整 | JG12240705551 | JG1224070555 | 九天850平整 | 合格 | 合格品 | 甲 | 刘勇 | 5500 | 5440 | 0.9891 | 10030 | 0.1 | 710 | 平整 |  | 20100028 | 轧硬 | 0.4*710-SPCC | 30210015 | 光亮卷 | 0.1-SPCC |  | 60 | MO002077 | MO002077-003-01 | GLJ003 | 光亮卷前处理 模板 | 13270 | 2024-07-26 | 2024-07-26 | 5 | 2024-08-11 04:31:44 | 2024-08-11 04:32:11 | 江苏九天光电科技有限公司 | 261436 | 刘勇 |  |  | 0.1 | 10080 | 710 | 1 | JG12240705551 |  | 1 |  | 是 | 是 | 7575 | 3
最终平整 | JG122407055412 | JG1224070554 | 九天850平整 | 合格 | 合格品 | 甲 | 马晓飞 | 3780 | 3780 | 1 | 7000 | 0.1 | 710 | 平整 |  | 20100028 | 轧硬 | 0.4*710-SPCC | 30210015 | 光亮卷 | 0.1-SPCC |  | 60 | MO002077 | MO002077-002-01-02 | GLJ003 | 光亮卷前处理 模板 | 12960 | 2024-07-26 | 2024-07-26 | 5 | 2024-08-11 03:12:04 | 2024-08-11 03:13:04 | 江苏九天光电科技有限公司 |  | 马晓飞 |  | 1 | 0.1 | 7000 | 710 | 1 | JG122407055412 |  | 1 |  | 是 | 是 | 4958 | 2
最终平整 | JG122407055411 | JG1224070554 | 九天850平整 | 合格 | 合格品 | 甲 | 马晓飞 | 1650 | 1650 | 1 | 3070 | 0.1 | 710 | 平整 |  | 20100028 | 轧硬 | 0.4*710-SPCC | 30210015 | 光亮卷 | 0.1-SPCC |  | 60 | MO002077 | MO002077-002-01-01 | GLJ003 | 光亮卷前处理 模板 | 12960 | 2024-07-26 | 2024-07-26 | 5 | 2024-08-11 03:12:04 | 2024-08-11 03:13:04 | 江苏九天光电科技有限公司 |  | 马晓飞 |  | 1 | 0.1 | 3070 | 710 | 1 | JG122407055411 |  | 1 |  | 是 | 是 | 4958 | 2
最终平整 | JG12240705601 | JG1224070560 | 九天850平整 | 合格 | 合格品 | 甲 | 刘勇 | 5500 | 5480 | 0.9964 | 10100 | 0.1 | 710 | 平整 |  | 20100028 | 轧硬 | 0.4*710-SPCC | 30210015 | 光亮卷 | 0.1-SPCC |  | 60 | MO002077 | MO002077-008-01 | GLJ003 | 光亮卷前处理 模板 | 13095 | 2024-07-26 | 2024-07-26 | 3 | 2024-08-11 01:54:15 | 2024-08-11 01:54:43 | 江苏九天光电科技有限公司 | 261445 | 刘勇 |  |  | 0.1 | 10050 | 710 | 1 | JG12240705601 |  | 1 |  | 是 | 是 | 11314 | 8