## sheet1
工序名称 | 新卷号 | 批号 | 机组名称 | 工序状态 | 检验结果 | 班组 | 参与人 | 来料重量 | 出料重量 | 成材率 | 出料长度 | 出料厚度 | 出料宽度 | 工序要求 | 备注 | 来料编码 | 来料名称 | 来料规格 | 产品编码 | 产品名称 | 产品规格 | 膜名称 | 排序 | 主计划号 | 子计划号 | 工序流程编码 | 工序流程名称 | 工单需求 | 计划开始时间 | 计划结束时间 | 工单状态 | 开始时间 | 产出时间 | 组织名称 | 卷号ID | 操作工人 | 报工人 | 检验 | 来料厚度 | 来料长度 | 来料宽度 | 是否分卷 | 原卷号 | 工单要求 | 是否成品 | 不良现象 | 是否入库 | 入库审核 | 生产工时 | 工单行号
最终冷轧 | JG1224080027 | JG1224080027 | 九天750轧机 | 合格 | 合格品 | 甲 | 张帅 | 7800 | 7780 | 0.9974 | 14080 | 0.1 | 710 | 轧0.1（0.097-0.102）5.6吨卷轧制米数1000-10100米；7.7-7.85吨卷轧制米数米数13900-14000米不超14000米 |  | 20100028 | 轧硬 | 0.4*710-SPCC | 30210015 | 光亮卷 | 0.1-SPCC |  | 30 | MO002344 | MO002344-007 | GLJ003 | 光亮卷前处理 模板 | 7804 | 2024-08-05 | 2024-08-05 | 3 | 2024-08-12 23:04:15 | 2024-08-12 23:04:53 | 江苏九天光电科技有限公司 | 280135 | 张帅 |  |  | 0.4 | 3590 | 710 | 1 | JG1224080027 |  |  |  | 否 | 否 |  | 7
最终冷轧 | JG1224080043 | JG1224080043 | 九天750轧机 | 合格 | 合格品 | 甲 | 蒋小冬 | 5600 | 5580 | 0.9964 | 10200 | 0.1 | 710 | 轧0.1（0.097-0.102）5.6吨卷轧制米数1000-10100米；7.7-7.85吨卷轧制米数米数13900-14000米不超14000米 |  | 20100028 | 轧硬 | 0.4*710-SPCC | 30210015 | 光亮卷 | 0.1-SPCC |  | 30 | MO002344 | MO002344-023 | GLJ003 | 光亮卷前处理 模板 | 5605 | 2024-08-05 | 2024-08-05 | 3 | 2024-08-12 20:16:57 | 2024-08-12 20:17:43 | 江苏九天光电科技有限公司 | 280155 | 蒋小冬 |  |  | 0.4 | 2570 | 710 | 1 | JG1224080043 |  |  |  | 否 | 否 |  | 23
最终冷轧 | JG1224080059 | JG1224080059 | 九天750轧机 | 合格 | 合格品 | 甲 | 张帅 | 5600 | 5580 | 0.9964 | 10050 | 0.1 | 710 | 轧0.1（0.097-0.102）5.6吨卷轧制米数1000-10100米；7.7-7.85吨卷轧制米数米数13900-14000米不超14000米 |  | 20100028 | 轧硬 | 0.4*710-SPCC | 30210015 | 光亮卷 | 0.1-SPCC |  | 30 | MO002344 | MO002344-039 | GLJ003 | 光亮卷前处理 模板 | 5600 | 2024-08-05 | 2024-08-05 | 3 | 2024-08-12 07:51:37 | 2024-08-12 07:52:55 | 江苏九天光电科技有限公司 | 280172 | 张帅 |  |  | 0.4 | 2570 | 710 | 1 | JG1224080059 |  |  |  | 否 | 否 |  | 39
最终冷轧 | JG1224080040 | JG1224080040 | 九天750轧机 | 合格 | 合格品 | 甲 | 蒋小冬 | 5600 | 5580 | 0.9964 | 10100 | 0.1 | 710 | 轧0.1（0.097-0.102）5.6吨卷轧制米数1000-10100米；7.7-7.85吨卷轧制米数米数13900-14000米不超14000米 |  | 20100028 | 轧硬 | 0.4*710-SPCC | 30210015 | 光亮卷 | 0.1-SPCC |  | 30 | MO002344 | MO002344-020 | GLJ003 | 光亮卷前处理 模板 | 5604 | 2024-08-05 | 2024-08-05 | 3 | 2024-08-12 03:02:08 | 2024-08-12 03:02:39 | 江苏九天光电科技有限公司 | 280152 | 蒋小冬 |  |  | 0.4 | 2570 | 710 | 1 | JG1224080040 |  |  |  | 否 | 否 |  | 20
最终冷轧 | JG1224080036 | JG1224080036 | 九天750轧机 | 合格 | 合格品 | 乙 | 赵遂义 | 5600 | 5590 | 0.9982 | 10100 | 0.1 | 710 | 轧0.1（0.097-0.102）5.6吨卷轧制米数1000-10100米；7.7-7.85吨卷轧制米数米数13900-14000米不超14000米 |  | 20100028 | 轧硬 | 0.4*710-SPCC | 30210015 | 光亮卷 | 0.1-SPCC |  | 30 | MO002344 | MO002344-016 | GLJ003 | 光亮卷前处理 模板 | 5606 | 2024-08-05 | 2024-08-05 | 3 | 2024-08-11 19:35:35 | 2024-08-11 19:36:26 | 江苏九天光电科技有限公司 | 280147 | 赵遂义 |  |  | 0.4 | 2570 | 710 | 1 | JG1224080036 |  |  |  | 否 | 否 |  | 16
最终冷轧 | JG1224080086 | JG1224080086 | 九天750轧机 | 合格 | 合格品 | 乙 | 赵遂义 | 7890 | 7880 | 0.9987 | 14200 | 0.1 | 710 | 轧0.1（0.096-0.102）5.6吨卷轧制米数10000-10100米，7.8吨卷轧制米数13900-14000米不超14000米 |  | 20100028 | 轧硬 | 0.4*710-SPCC | 30210015 | 光亮卷 | 0.1-SPCC |  | 30 | MO002466 | MO002466-024 | GLJ003 | 光亮卷前处理 模板 | 7895 | 2024-08-08 | 2024-08-08 | 3 | 2024-08-11 19:34:06 | 2024-08-11 19:34:55 | 江苏九天光电科技有限公司 | 283636 | 赵遂义 |  |  | 0.4 | 3610 | 710 | 1 | JG1224080086 |  |  |  | 否 | 否 |  | 24
最终冷轧 | JG1224080061 | JG1224080061 | 九天750轧机 | 合格 | 合格品 | 乙 | 赵遂义 | 7780 | 7770 | 0.9987 | 14000 | 0.1 | 710 | 轧0.1（0.097-0.102）5.6吨卷轧制米数1000-10100米；7.7-7.85吨卷轧制米数米数13900-14000米不超14000米 |  | 20100028 | 轧硬 | 0.4*710-SPCC | 30210015 | 光亮卷 | 0.1-SPCC |  | 30 | MO002344 | MO002344-041 | GLJ003 | 光亮卷前处理 模板 | 7785 | 2024-08-05 | 2024-08-05 | 3 | 2024-08-11 16:55:09 | 2024-08-11 16:55:55 | 江苏九天光电科技有限公司 | 280174 | 赵遂义 |  |  | 0.4 | 3580 | 710 | 1 | JG1224080061 |  |  |  | 否 | 否 |  | 41
最终冷轧 | JG1224080085 | JG1224080085 | 九天750轧机 | 合格 | 合格品 | 乙 | 赵遂义 | 7890 | 7880 | 0.9987 | 14200 | 0.1 | 710 | 轧0.1（0.096-0.102）5.6吨卷轧制米数10000-10100米，7.8吨卷轧制米数13900-14000米不超14000米 |  | 20100028 | 轧硬 | 0.4*710-SPCC | 30210015 | 光亮卷 | 0.1-SPCC |  | 30 | MO002466 | MO002466-023 | GLJ003 | 光亮卷前处理 模板 | 7895 | 2024-08-08 | 2024-08-08 | 3 | 2024-08-11 16:54:03 | 2024-08-11 16:54:48 | 江苏九天光电科技有限公司 | 283635 | 赵遂义 |  |  | 0.4 | 3610 | 710 | 1 | JG1224080085 |  |  |  | 否 | 否 |  | 23
最终冷轧 | JG1224080054 | JG1224080054 | 九天750轧机 | 合格 | 合格品 | 甲 | 张帅 | 7820 | 7820 | 1 | 13960 | 0.1 | 710 | 轧0.1（0.097-0.102）5.6吨卷轧制米数1000-10100米；7.7-7.85吨卷轧制米数米数13900-14000米不超14000米 |  | 20100028 | 轧硬 | 0.4*710-SPCC | 30210015 | 光亮卷 | 0.1-SPCC |  | 30 | MO002344 | MO002344-034 | GLJ003 | 光亮卷前处理 模板 | 7820 | 2024-08-05 | 2024-08-05 | 3 | 2024-08-11 03:29:51 | 2024-08-11 03:30:15 | 江苏九天光电科技有限公司 | 280167 | 张帅 |  |  | 0.4 | 3590 | 710 | 1 | JG1224080054 |  |  |  | 否 | 否 |  | 34