## sheet1
工序名称 | 新卷号 | 批号 | 机组名称 | 工序状态 | 检验结果 | 班组 | 参与人 | 来料重量 | 出料重量 | 成材率 | 出料长度 | 出料厚度 | 出料宽度 | 工序要求 | 备注 | 来料编码 | 来料名称 | 来料规格 | 产品编码 | 产品名称 | 产品规格 | 膜名称 | 排序 | 主计划号 | 子计划号 | 工序流程编码 | 工序流程名称 | 工单需求 | 计划开始时间 | 计划结束时间 | 工单状态 | 开始时间 | 产出时间 | 组织名称 | 卷号ID | 操作工人 | 报工人 | 检验 | 来料厚度 | 来料长度 | 来料宽度 | 是否分卷 | 原卷号 | 工单要求 | 是否成品 | 不良现象 | 是否入库 | 入库审核 | 生产工时 | 工单行号
最终冷轧 | JG1224070717 | JG1224070717 | 东方850轧机 | 合格 | 合格品 | 甲 | 蔡迎虎 | 13450 | 13420 | 0.9978 | 25165 | 0.1 | 710 | 850轧机普光辊(Ra0.4-0.6μm)轧制0.1mm(0.4-0.25-0.15-0.115-0.1) |  | 20100028 | 轧硬 | 0.4*710-SPCC | 30210015 | 光亮卷 | 0.1-SPCC |  | 30 | MO002264 | MO002264-001 | GLJ002 | 东方光亮卷前处理（0.4轧0.1mm) | 13485 | 2024-08-02 | 2024-08-16 | 3 | 2024-08-12 23:13:32 | 2024-08-12 23:14:19 | 江苏东方九天新能源材料有限公司 | 275353 | 蔡迎虎 |  |  | 0.4 | 6090 | 710 | 1 | JG1224070717 | 轧0.1，米数控制在24600-24700米；脱脂平均分包 |  |  | 否 | 否 |  | 1
最终冷轧 | JG1224070336 | JG1224070336 | 东方850轧机 | 合格 | 合格品 | 乙 | 肖勋民 | 13500 | 13300 | 0.9852 | 22818 | 0.1 | 760 | 850轧机普光辊(Ra0.4-0.6μm)轧制0.1mm(0.4-0.25-0.15-0.115-0.1) |  | 20100142 | 轧硬 | 0.4*760-SPCC | 30210015 | 光亮卷 | 0.1-SPCC |  | 30 | MO001991 | MO001991-024 | GLJ002 | 东方光亮卷前处理（0.4轧0.1mm) | 13510 | 2024-07-24 | 2024-08-15 | 3 | 2024-08-12 20:06:57 | 2024-08-12 20:08:30 | 江苏东方九天新能源材料有限公司 | 256411 | 肖勋民 |  |  | 0.4 | 5745 | 760 | 1 | JG1224070336 | 轧0.1，米数控制在22800-22900米，脱脂分一包9200米。 |  |  | 否 | 否 |  | 24
最终冷轧 | JG1224080013 | JG1224080013 | 东方850轧机 | 合格 | 合格品 | 乙 | 杨海鹏 | 12955 | 12790 | 0.9873 | 23390 | 0.1 | 710 | 850轧机普光辊(Ra0.4-0.6μm)轧制0.1mm(0.4-0.25-0.15-0.115-0.1) |  | 20100028 | 轧硬 | 0.4*710-SPCC | 30210015 | 光亮卷 | 0.1-SPCC |  | 30 | MO002389 | MO002389-001 | GLJ002 | 东方光亮卷前处理（0.4轧0.1mm) | 12990 | 2024-08-06 | 2024-08-21 | 3 | 2024-08-12 16:08:05 | 2024-08-12 18:15:53 | 江苏东方九天新能源材料有限公司 | 281457 | 肖勋民 |  |  | 0.4 | 5880 | 710 | 1 | JG1224080013 | 轧0.1，米数控制在23700-23800米，脱脂分一包10500米。 |  |  | 否 | 否 |  | 1
最终冷轧 | JG1224080019 | JG1224080019 | 东方850轧机 | 合格 | 合格品 | 乙 | 肖勋民 | 13420 | 13360 | 0.9955 | 24676 | 0.1 | 710 | 850轧机普光辊(Ra0.4-0.6μm)轧制0.1mm(0.4-0.25-0.15-0.115-0.1) |  | 20100028 | 轧硬 | 0.4*710-SPCC | 30210015 | 光亮卷 | 0.1-SPCC |  | 30 | MO002268 | MO002268-009 | GLJ002 | 东方光亮卷前处理（0.4轧0.1mm) | 13440 | 2024-08-02 | 2024-08-16 | 3 | 2024-08-12 14:57:13 | 2024-08-12 15:13:15 | 江苏东方九天新能源材料有限公司 | 275579 | 肖勋民 |  |  | 0.4 | 6120 | 710 | 1 | JG1224080019 | 轧0.1，米数控制在24500-24600米；脱脂平均分包 |  |  | 否 | 否 |  | 9
最终冷轧 | JG1224070417 | JG1224070417 | 东方850轧机 | 合格 | 合格品 | 乙 | 杨海鹏 | 13435 | 13300 | 0.99 | 24484 | 0.1 | 710 | 850轧机普光辊(Ra0.4-0.6μm)轧制0.1mm(0.4-0.25-0.15-0.115-0.1) |  | 20100028 | 轧硬 | 0.4*710-SPCC | 30210015 | 光亮卷 | 0.1-SPCC |  | 30 | MO002211 | MO002211-001 | GLJ002 | 东方光亮卷前处理（0.4轧0.1mm) | 13450 | 2024-07-30 | 2024-08-15 | 3 | 2024-08-12 14:55:13 | 2024-08-12 14:56:09 | 江苏东方九天新能源材料有限公司 | 269691 | 杨海鹏 |  |  | 0.4 | 6100 | 710 | 1 | JG1224070417 | 轧0.1，米数控制在24600-24700；脱脂平均分包 |  |  | 否 | 否 |  | 1
最终冷轧 | JG1224070705 | JG1224070705 | 东方850轧机 | 合格 | 合格品 | 甲 | 吴宏林 | 14130 | 13900 | 0.9837 | 24230 | 0.1 | 760 | 850轧机普光辊(Ra0.4-0.6μm)轧制0.1mm(0.4-0.25-0.15-0.115-0.1) |  | 20100142 | 轧硬 | 0.4*760-SPCC | 30210015 | 光亮卷 | 0.1-SPCC |  | 30 | MO002230 | MO002230-003 | GLJ002 | 东方光亮卷前处理（0.4轧0.1mm) | 14140 | 2024-08-01 | 2024-08-15 | 3 | 2024-08-12 07:31:26 | 2024-08-12 07:32:06 | 江苏东方九天新能源材料有限公司 | 272580 | 吴宏林 |  |  | 0.4 | 5980 | 760 | 1 | JG1224070705 | 轧0.1，米数控制在23800-23900米；脱脂分一包10500米 |  |  | 否 | 否 |  | 3
最终冷轧 | JG1224070697 | JG1224070697 | 东方850轧机 | 合格 | 合格品 | 甲 | 蔡迎虎 | 14275 | 14000 | 0.9807 | 24600 | 0.1 | 760 | 850轧机普光辊(Ra0.4-0.6μm)轧制0.1mm(0.4-0.25-0.15-0.115-0.1) |  | 20100142 | 轧硬 | 0.4*760-SPCC | 30210015 | 光亮卷 | 0.1-SPCC |  | 30 | MO002242 | MO002242-001 | GLJ002 | 东方光亮卷前处理（0.4轧0.1mm) | 14300 | 2024-08-01 | 2024-08-15 | 3 | 2024-08-12 07:29:50 | 2024-08-12 07:31:00 | 江苏东方九天新能源材料有限公司 | 273572 | 蔡迎虎 |  |  | 0.4 | 6050 | 760 | 1 | JG1224070697 | 轧0.1，米数控制在24400-24500米；脱脂平均分包 |  |  | 否 | 否 |  | 1
最终冷轧 | JG1224070708 | JG1224070708 | 东方850轧机 | 合格 | 合格品 | 甲 | 吴宏林 | 14065 | 14060 | 0.9996 | 24505 | 0.1 | 760 | 850轧机普光辊(Ra0.4-0.6μm)轧制0.1mm(0.4-0.25-0.15-0.115-0.1) |  | 20100142 | 轧硬 | 0.4*760-SPCC | 30210015 | 光亮卷 | 0.1-SPCC |  | 30 | MO002230 | MO002230-005 | GLJ002 | 东方光亮卷前处理（0.4轧0.1mm) | 14080 | 2024-08-01 | 2024-08-15 | 3 | 2024-08-12 07:28:46 | 2024-08-12 07:29:26 | 江苏东方九天新能源材料有限公司 | 272582 | 吴宏林 |  |  | 0.4 | 5960 | 760 | 1 | JG1224070708 | 轧0.1，米数控制在23800-23900米；脱脂分一包10500米 |  |  | 否 | 否 |  | 5