## sheet1
工序名称 | 新卷号 | 批号 | 机组名称 | 工序状态 | 检验结果 | 班组 | 参与人 | 来料重量 | 出料重量 | 成材率 | 出料长度 | 出料厚度 | 出料宽度 | 工序要求 | 备注 | 来料编码 | 来料名称 | 来料规格 | 产品编码 | 产品名称 | 产品规格 | 膜名称 | 排序 | 主计划号 | 子计划号 | 工序流程编码 | 工序流程名称 | 工单需求 | 计划开始时间 | 计划结束时间 | 工单状态 | 开始时间 | 产出时间 | 组织名称 | 卷号ID | 操作工人 | 报工人 | 检验 | 来料厚度 | 来料长度 | 来料宽度 | 是否分卷 | 原卷号 | 工单要求 | 是否成品 | 不良现象 | 是否入库 | 入库审核 | 生产工时 | 工单行号
最终冷轧 | JG1224070518 | JG1224070518 | 九天700轧机 | 合格 | 合格品 | 甲 | 李新峰 | 5190 | 5190 | 1 | 7150 | 0.15 | 610 | 轧0.15（0.148-0.153）5.1-5.2吨卷轧制米数7100-7200米不低于7100米不高于7200米；6.7-6.8吨卷轧制米数9500-9600米不低于9500米不高于9600米 |  | 20100023 | 轧硬 | 0.4*610-SPCC | 30210011 | 光亮卷 | 0.15-SPCC |  | 30 | MO002338 | MO002338-014 | GLJ003 | 光亮卷前处理 模板 | 5190 | 2024-08-05 | 2024-08-05 | 3 | 2024-08-12 22:50:56 | 2024-08-12 22:51:28 | 江苏九天光电科技有限公司 | 279953 | 李新峰 |  |  | 0.4 | 2760 | 610 | 1 | JG1224070518 |  |  |  | 否 | 否 |  | 14
最终冷轧 | JG1224070497 | JG1224070497 | 九天700轧机 | 合格 | 合格品 | 乙 | 蒋涛 | 5210 | 5210 | 1 | 7320 | 0.15 | 610 | 轧0.15（0.148-0.153）5.1-5.2吨卷轧制米数7100-7200米不低于7100米不高于7200米；6.7-6.8吨卷轧制米数9500-9600米不低于9500米不高于9600米 |  | 20100023 | 轧硬 | 0.4*610-SPCC | 30210011 | 光亮卷 | 0.15-SPCC |  | 30 | MO002338 | MO002338-005 | GLJ003 | 光亮卷前处理 模板 | 5210 | 2024-08-05 | 2024-08-05 | 3 | 2024-08-12 18:46:51 | 2024-08-12 19:34:15 | 江苏九天光电科技有限公司 | 279944 | 蒋涛 |  |  | 0.4 | 2770 | 610 | 1 | JG1224070497 |  |  |  | 否 | 否 |  | 5
最终冷轧 | JG1224070689 | JG1224070689 | 九天700轧机 | 合格 | 合格品 | 乙 | 蒋涛 | 5100 | 5100 | 1 | 7220 | 0.15 | 610 | 轧0.15（0.148-0.153）5.1-5.2吨卷轧制米数7100-7200米不低于7100米不高于7200米；6.7-6.8吨卷轧制米数9500-9600米不低于9500米不高于9600米 |  | 20100023 | 轧硬 | 0.4*610-SPCC | 30210011 | 光亮卷 | 0.15-SPCC |  | 30 | MO002338 | MO002338-015 | GLJ003 | 光亮卷前处理 模板 | 5100 | 2024-08-05 | 2024-08-05 | 3 | 2024-08-12 18:45:54 | 2024-08-12 18:46:10 | 江苏九天光电科技有限公司 | 279954 | 蒋涛 |  |  | 0.4 | 2710 | 610 | 1 | JG1224070689 |  |  |  | 否 | 否 |  | 15
最终冷轧 | JG1224070517 | JG1224070517 | 九天700轧机 | 合格 | 合格品 | 乙 | 周朋 | 5200 | 5200 | 1 | 7300 | 0.15 | 610 | 轧0.15（0.148-0.153）5.1-5.2吨卷轧制米数7100-7200米不低于7100米不高于7200米；6.7-6.8吨卷轧制米数9500-9600米不低于9500米不高于9600米 |  | 20100023 | 轧硬 | 0.4*610-SPCC | 30210011 | 光亮卷 | 0.15-SPCC |  | 30 | MO002338 | MO002338-013 | GLJ003 | 光亮卷前处理 模板 | 5200 | 2024-08-05 | 2024-08-05 | 3 | 2024-08-12 18:45:11 | 2024-08-12 18:45:30 | 江苏九天光电科技有限公司 | 279952 | 周朋 |  |  | 0.4 | 2760 | 610 | 1 | JG1224070517 |  |  |  | 否 | 否 |  | 13
最终冷轧 | JG1224070490 | JG1224070490 | 九天700轧机 | 合格 | 合格品 | 乙 | 周朋 | 5204 | 5100 | 0.98 | 10800 | 0.1 | 610 | 轧0.15（0.148-0.153）5.1-5.2吨卷轧制米数7100-7200米不低于7100米不高于7200米；6.7-6.8吨卷轧制米数9500-9600米不低于9500米不高于9600米 |  | 20100023 | 轧硬 | 0.4*610-SPCC | 30210011 | 光亮卷 | 0.15-SPCC |  | 30 | MO002338 | MO002338-002 | GLJ003 | 光亮卷前处理 模板 | 5205 | 2024-08-05 | 2024-08-05 | 3 | 2024-08-12 18:43:53 | 2024-08-12 18:44:52 | 江苏九天光电科技有限公司 | 279940 | 周朋 |  |  | 0.4 | 2770 | 610 | 1 | JG1224070490 |  |  |  | 否 | 否 |  | 2
最终冷轧 | JG1224070513 | JG1224070513 | 九天700轧机 | 合格 | 合格品 | 甲 | 李新峰 | 5194 | 5194 | 1 | 7260 | 0.15 | 610 | 轧0.15（0.148-0.153）5.1-5.2吨卷轧制米数7100-7200米不低于7100米不高于7200米；6.7-6.8吨卷轧制米数9500-9600米不低于9500米不高于9600米 |  | 20100023 | 轧硬 | 0.4*610-SPCC | 30210011 | 光亮卷 | 0.15-SPCC |  | 30 | MO002338 | MO002338-011 | GLJ003 | 光亮卷前处理 模板 | 5195 | 2024-08-05 | 2024-08-05 | 3 | 2024-08-12 07:54:39 | 2024-08-12 07:55:05 | 江苏九天光电科技有限公司 | 279950 | 李新峰 |  |  | 0.4 | 2760 | 610 | 1 | JG1224070513 |  |  |  | 否 | 否 |  | 11
最终冷轧 | JG1224070489 | JG1224070489 | 九天700轧机 | 合格 | 合格品 | 甲 | 杨永华 | 5210 | 5210 | 1 | 7280 | 0.15 | 610 | 轧0.15（0.148-0.153）5.1-5.2吨卷轧制米数7100-7200米不低于7100米不高于7200米；6.7-6.8吨卷轧制米数9500-9600米不低于9500米不高于9600米 |  | 20100023 | 轧硬 | 0.4*610-SPCC | 30210011 | 光亮卷 | 0.15-SPCC |  | 30 | MO002338 | MO002338-001 | GLJ003 | 光亮卷前处理 模板 | 5210 | 2024-08-05 | 2024-08-05 | 3 | 2024-08-12 06:34:54 | 2024-08-12 06:35:23 | 江苏九天光电科技有限公司 | 279939 | 杨永华 |  |  | 0.4 | 2770 | 610 | 1 | JG1224070489 |  |  |  | 否 | 否 |  | 1
最终冷轧 | JG1224070694 | JG1224070694 | 九天700轧机 | 合格 | 合格品 | 甲 | 李新峰 | 6700 | 6700 | 1 | 9560 | 0.15 | 610 | 轧0.15（0.148-0.153）5.1-5.2吨卷轧制米数7100-7200米不低于7100米不高于7200米；6.7-6.8吨卷轧制米数9500-9600米不低于9500米不高于9600米 |  | 20100023 | 轧硬 | 0.4*610-SPCC | 30210011 | 光亮卷 | 0.15-SPCC |  | 30 | MO002338 | MO002338-020 | GLJ003 | 光亮卷前处理 模板 | 6700 | 2024-08-05 | 2024-08-05 | 3 | 2024-08-12 05:02:42 | 2024-08-12 05:03:28 | 江苏九天光电科技有限公司 | 279959 | 李新峰 |  |  | 0.4 | 3570 | 610 | 1 | JG1224070694 |  |  |  | 否 | 否 |  | 20
最终冷轧 | JG1224070691 | JG1224070691 | 九天700轧机 | 合格 | 合格品 | 甲 | 杨永华 | 6670 | 6670 | 1 | 9520 | 0.15 | 610 | 轧0.15（0.148-0.153）5.1-5.2吨卷轧制米数7100-7200米不低于7100米不高于7200米；6.7-6.8吨卷轧制米数9500-9600米不低于9500米不高于9600米 |  | 20100023 | 轧硬 | 0.4*610-SPCC | 30210011 | 光亮卷 | 0.15-SPCC |  | 30 | MO002338 | MO002338-017 | GLJ003 | 光亮卷前处理 模板 | 6670 | 2024-08-05 | 2024-08-05 | 3 | 2024-08-12 03:21:15 | 2024-08-12 03:21:46 | 江苏九天光电科技有限公司 | 279956 | 杨永华 |  |  | 0.4 | 3550 | 610 | 1 | JG1224070691 |  |  |  | 否 | 否 |  | 17
最终冷轧 | JG1224070510 | JG1224070510 | 九天700轧机 | 合格 | 合格品 | 甲 | 李新峰 | 6704 | 6704 | 1 | 9450 | 0.15 | 610 | 轧0.15（0.148-0.153）5.1-5.2吨卷轧制米数7100-7200米不低于7100米不高于7200米；6.7-6.8吨卷轧制米数9500-9600米不低于9500米不高于9600米 |  | 20100023 | 轧硬 | 0.4*610-SPCC | 30210011 | 光亮卷 | 0.15-SPCC |  | 30 | MO002338 | MO002338-010 | GLJ003 | 光亮卷前处理 模板 | 6705 | 2024-08-05 | 2024-08-05 | 3 | 2024-08-12 01:43:30 | 2024-08-12 01:43:58 | 江苏九天光电科技有限公司 | 279949 | 李新峰 |  |  | 0.4 | 3570 | 610 | 1 | JG1224070510 |  |  |  | 否 | 否 |  | 10
最终冷轧 | JG91240800042 | JG9124080004 | 九天700轧机 | 合格 | 合格品 | 乙 | 周朋 | 6270 | 6270 | 1 | 13490 | 0.1 | 610 | 轧0.1(0.096-0.101) 4.1吨卷轧制米数8500-8600米，6.3吨卷轧制米数13300-13400米不超13500米 |  | 20100023 | 轧硬 | 0.4*610-SPCC | 30210015 | 光亮卷 | 0.1-SPCC |  | 30 | MO002402 | MO002402-006-02 | GLJ003 | 光亮卷前处理 模板 | 10440 | 2024-08-07 | 2024-08-07 | 3 | 2024-08-11 19:19:57 | 2024-08-11 19:20:16 | 江苏九天光电科技有限公司 | 282245 | 周朋 |  |  | 0.4 | 3295 | 610 | 1 | JG91240800042 | [6 empty] | 6
最终冷轧 | JG91240700362 | JG9124070036 | 九天700轧机 | 合格 | 合格品 | 乙 | 周朋 | 6248 | 6248 | 1 | 13420 | 0.1 | 610 | 轧0.1(0.096-0.101) 4.1吨卷轧制米数8500-8600米，6.3吨卷轧制米数13300-13400米不超13500米 |  | 20100023 | 轧硬 | 0.4*610-SPCC | 30210015 | 光亮卷 | 0.1-SPCC |  | 30 | MO002402 | MO002402-004-02 | GLJ003 | 光亮卷前处理 模板 | 10405 | 2024-08-07 | 2024-08-07 | 3 | 2024-08-11 18:53:49 | 2024-08-11 18:54:11 | 江苏九天光电科技有限公司 | 282243 | 周朋 |  |  | 0.4 | 3355 | 610 | 1 | JG91240700362 | [6 empty] | 4
最终冷轧 | JG91240800022 | JG9124080002 | 九天700轧机 | 合格 | 合格品 | 乙 | 周朋 | 6310 | 6310 | 1 | 13490 | 0.1 | 610 | 轧0.1(0.096-0.101) 4.1吨卷轧制米数8500-8600米，6.3吨卷轧制米数13300-13400米不超13500米 |  | 20100023 | 轧硬 | 0.4*610-SPCC | 30210015 | 光亮卷 | 0.1-SPCC |  | 30 | MO002402 | MO002402-005-02 | GLJ003 | 光亮卷前处理 模板 | 10425 | 2024-08-07 | 2024-08-07 | 3 | 2024-08-11 18:52:15 | 2024-08-11 18:52:36 | 江苏九天光电科技有限公司 | 282244 | 周朋 |  |  | 0.4 | 3365 | 610 | 1 | JG91240800022 | [6 empty] | 5
最终冷轧 | JG91240700242 | JG9124070024 | 九天700轧机 | 合格 | 合格品 | 乙 | 周朋 | 6340 | 6340 | 1 | 13650 | 0.1 | 610 | 轧0.1(0.096-0.101) 4.1吨卷轧制米数8500-8600米，6.3吨卷轧制米数13300-13400米不超13500米 |  | 20100023 | 轧硬 | 0.4*610-SPCC | 30210015 | 光亮卷 | 0.1-SPCC |  | 30 | MO002402 | MO002402-001-02 | GLJ003 | 光亮卷前处理 模板 | 10455 | 2024-08-07 | 2024-08-07 | 3 | 2024-08-11 18:42:59 | 2024-08-11 18:43:19 | 江苏九天光电科技有限公司 | 282240 | 周朋 |  |  | 0.4 | 3395 | 610 | 1 | JG91240700242 | [6 empty] | 1
最终冷轧 | JG1224070693 | JG1224070693 | 九天700轧机 | 合格 | 合格品 | 乙 | 周朋 | 6720 | 6680 | 0.994 | 9440 | 0.15 | 610 | 轧0.15（0.148-0.153）5.1-5.2吨卷轧制米数7100-7200米不低于7100米不高于7200米；6.7-6.8吨卷轧制米数9500-9600米不低于9500米不高于9600米 |  | 20100023 | 轧硬 | 0.4*610-SPCC | 30210011 | 光亮卷 | 0.15-SPCC |  | 30 | MO002338 | MO002338-019 | GLJ003 | 光亮卷前处理 模板 | 6720 | 2024-08-05 | 2024-08-05 | 3 | 2024-08-11 18:42:17 | 2024-08-11 18:42:45 | 江苏九天光电科技有限公司 | 279958 | 周朋 |  |  | 0.4 | 3570 | 610 | 1 | JG1224070693 |  |  |  | 否 | 否 |  | 19
最终冷轧 | JG1224070692 | JG1224070692 | 九天700轧机 | 合格 | 合格品 | 甲 | 李新峰 | 6660 | 6660 | 1 | 9530 | 0.15 | 610 | 轧0.15（0.148-0.153）5.1-5.2吨卷轧制米数7100-7200米不低于7100米不高于7200米；6.7-6.8吨卷轧制米数9500-9600米不低于9500米不高于9600米 |  | 20100023 | 轧硬 | 0.4*610-SPCC | 30210011 | 光亮卷 | 0.15-SPCC |  | 30 | MO002338 | MO002338-018 | GLJ003 | 光亮卷前处理 模板 | 6660 | 2024-08-05 | 2024-08-05 | 3 | 2024-08-11 07:47:19 | 2024-08-11 07:47:47 | 江苏九天光电科技有限公司 | 279957 | 李新峰 |  |  | 0.4 | 3550 | 610 | 1 | JG1224070692 |  |  |  | 否 | 否 |  | 18
最终冷轧 | JG9124080069 | JG9124080069 | 九天700轧机 | 合格 | 合格品 | 甲 | 杨永华 | 6400 | 6400 | 1 | 8805 | 0.15 | 610 | 土耳其：轧0.15（0.15-0.155）米数控制在8700-8800米不低于8650米不高于8850米 |  | 20100023 | 轧硬 | 0.4*610-SPCC | 30210011 | 光亮卷 | 0.15-SPCC |  | 30 | MO002339 | MO002339-002 | GLJ003 | 光亮卷前处理 模板 | 6400 | 2024-08-05 | 2024-08-05 | 3 | 2024-08-11 05:55:09 | 2024-08-11 05:55:49 | 江苏九天光电科技有限公司 | 279975 | 杨永华 |  |  | 0.4 | 3400 | 610 | 1 | JG9124080069 |  |  |  | 否 | 否 |  | 2
最终冷轧 | JG9124080017 | JG9124080017 | 九天700轧机 | 合格 | 合格品 | 甲 | 李新峰 | 6410 | 6410 | 1 | 8773 | 0.15 | 610 | 土耳其：轧0.15（0.15-0.155）米数控制在8700-8800米不低于8650米不高于8850米 |  | 20100023 | 轧硬 | 0.4*610-SPCC | 30210011 | 光亮卷 | 0.15-SPCC |  | 30 | MO002339 | MO002339-013 | GLJ003 | 光亮卷前处理 模板 | 6410 | 2024-08-05 | 2024-08-05 | 3 | 2024-08-11 04:22:57 | 2024-08-11 04:23:26 | 江苏九天光电科技有限公司 | 279986 | 李新峰 |  |  | 0.4 | 3400 | 610 | 1 | JG9124080017 |  |  |  | 否 | 否 |  | 13
最终冷轧 | JG9124080049 | JG9124080049 | 九天700轧机 | 合格 | 合格品 | 甲 | 杨永华 | 6410 | 6410 | 1 | 8760 | 0.15 | 610 | 轧0.15（0.15-0.155）米数控制在8700-8800米不高于8800米 |  | 20100023 | 轧硬 | 0.4*610-SPCC | 30210011 | 光亮卷 | 0.15-SPCC |  | 30 | MO002346 | MO002346-001 | GLJ003 | 光亮卷前处理 模板 | 6410 | 2024-08-05 | 2024-08-05 | 3 | 2024-08-11 02:46:00 | 2024-08-11 02:46:35 | 江苏九天光电科技有限公司 | 280195 | 杨永华 |  |  | 0.4 | 3410 | 610 | 1 | JG9124080049 |  |  |  | 否 | 否 |  | 1
最终冷轧 | JG91240700322 | JG9124070032 | 九天700轧机 | 合格 | 合格品 | 乙 | 蒋涛 | 6320 | 6065 | 0.9597 | 13000 | 0.1 | 610 | 轧0.1(0.096-0.101) 4.1吨卷轧制米数8500-8600米，6.3吨卷轧制米数13300-13400米不超13500米 |  | 20100023 | 轧硬 | 0.4*610-SPCC | 30210015 | 光亮卷 | 0.1-SPCC |  | 30 | MO002402 | MO002402-003-02 | GLJ003 | 光亮卷前处理 模板 | 10430 | 2024-08-07 | 2024-08-07 | 3 | 2024-08-11 00:04:52 | 2024-08-11 00:05:15 | 江苏九天光电科技有限公司 | 282242 | 蒋涛 |  |  | 0.4 | 3350 | 610 | 1 | JG91240700322 | [6 empty] | 3