## sheet1
工序名称 | 批号 | 新卷号 | 出料厚度 | 出料宽度 | 出料长度 | 出料重量 | 备注 | 膜名称 | 机组名称 | 工序状态 | 检验结果 | 班组 | 参与人 | 来料重量 | 成材率 | 工序要求 | 来料编码 | 来料名称 | 来料规格 | 产品编码 | 产品名称 | 产品规格 | 排序 | 主计划号 | 子计划号 | 工序流程编码 | 工序流程名称 | 工单需求 | 计划开始时间 | 计划结束时间 | 工单状态 | 开始时间 | 产出时间 | 组织名称 | 卷号ID | 操作工人 | 报工人 | 检验 | 来料厚度 | 来料长度 | 来料宽度 | 是否分卷 | 原卷号 | 工单要求 | 是否成品 | 不良现象 | 是否入库 | 入库审核 | 生产工时 | 工单行号
覆膜 | JG12240704281 | JG122407042812 | 0.165 | 610 | 3230 | 1631 | Q起筋(尾250米传动侧约20公分处膜起筋)D顶伤印(尾250米传边顶伤印约1公分。) | 明绿改性膜-1 | 九天覆膜-8 | 合格 | 合格品 | 甲 | 徐兴良 | 1631 | 1 | / | 30110014 | 铬钝化卷 | 0.1-SPCC | 30312001 | 双面钢塑复合卷 | 0.165-SPCC | 10 | MO002395 | MO002395-001-02 | FM001 | 覆膜模板 | 3067 | 2024-08-06 | 2024-08-06 | 3 | 2024-08-13 05:39:02 | 2024-08-13 08:07:13 | 江苏九天光电科技有限公司 | 0 | 徐兴良 |  | 1 | 0.165 | 3230 | 610 | 1 | JG122407042812 |  | 1 | Q起筋(尾250米传动侧约20公分处膜起筋)D顶伤印(尾250米传边顶伤印约1公分。) |  |  |  | 1
覆膜 | JG12240704281 | JG122407042811 | 0.165 | 610 | 3270 | 1657 | K孔洞(120米传580mm1个孔洞约0.11mm2。690-740米传362-582mm处22个孔洞约0.11-0.28mm2) | 明绿改性膜-1 | 九天覆膜-8 | 合格 | 合格品 | 甲 | 徐兴良 | 1657 | 1 | / | 30110014 | 铬钝化卷 | 0.1-SPCC | 30312001 | 双面钢塑复合卷 | 0.165-SPCC | 10 | MO002395 | MO002395-001-01 | FM001 | 覆膜模板 | 3067 | 2024-08-06 | 2024-08-06 | 3 | 2024-08-13 05:39:02 | 2024-08-13 08:07:13 | 江苏九天光电科技有限公司 | 0 | 徐兴良 |  | 1 | 0.165 | 3270 | 610 | 1 | JG122407042811 |  | 1 | K孔洞(120米传580mm1个孔洞约0.11mm2。690-740米传362-582mm处22个孔洞约0.11-0.28mm2) |  |  |  | 1
覆膜 | JG122407035812 | JG1224070358122 | 0.165 | 760 | 4060 | 2500 | S色差(色差 振纹 条印 碱液斑 轻微折印) | 明绿改性膜-1 | 九天覆膜-9 | 合格 | 合格品 | 甲 | 顾志明 | 2500 | 1 | / | 30110014 | 铬钝化卷 | 0.1-SPCC | 30312001 | 双面钢塑复合卷 | 0.165-SPCC | 10 | MO002438 | MO002438-001-02 | FM001 | 覆膜模板 | 4595 | 2024-08-07 | 2024-08-07 | 3 | 2024-08-13 05:51:57 | 2024-08-13 08:00:01 | 江苏九天光电科技有限公司 | 0 | 顾志明 |  | 1 | 0.165 | 4060 | 760 | 1 | JG1224070358122 |  | 1 | S色差(色差 振纹 条印 碱液斑 轻微折印) |  |  |  | 1
覆膜 | JG122407035812 | JG1224070358121 | 0.165 | 760 | 4000 | 2466 | S色差(色差 振纹 条印 碱液斑 轻微折印) | 明绿改性膜-1 | 九天覆膜-9 | 合格 | 合格品 | 甲 | 顾志明 | 2466 | 1 | / | 30110014 | 铬钝化卷 | 0.1-SPCC | 30312001 | 双面钢塑复合卷 | 0.165-SPCC | 10 | MO002438 | MO002438-001-01 | FM001 | 覆膜模板 | 4595 | 2024-08-07 | 2024-08-07 | 3 | 2024-08-13 05:51:57 | 2024-08-13 08:00:01 | 江苏九天光电科技有限公司 | 0 | 顾志明 |  | 1 | 0.165 | 4000 | 760 | 1 | JG1224070358121 |  | 1 | S色差(色差 振纹 条印 碱液斑 轻微折印) |  |  |  | 1
覆膜 | JG91240700011 | JG912407000112 | 0.165 | 630 | 4430 | 2330 | 白斑，辊印，浪边，尾300米缩芯折印，有小气泡 | 明绿改性膜-1 | 九天覆膜-8 | 合格 | 让步接收 | 甲 | 徐新圣 | 2330 | 1 | / | 30110014 | 铬钝化卷 | 0.1-SPCC | 30312001 | 双面钢塑复合卷 | 0.165-SPCC | 10 | MO002440 | MO002440-001-02 | FM001 | 覆膜模板 | 4361 | 2024-08-07 | 2024-08-07 | 5 | 2024-08-13 05:32:30 | 2024-08-13 06:37:57 | 江苏九天光电科技有限公司 | 0 | 徐新圣 |  | 1 | 0.165 | 4430 | 630 | 1 | JG912407000112 |  | 1 | 白斑，辊印，浪边，尾300米缩芯折印，有小气泡 | 是 | 是 | 97 | 1
覆膜 | JG91240700011 | JG912407000111 | 0.165 | 630 | 4500 | 2320 | 白斑，辊印，浪边 | 明绿改性膜-1 | 九天覆膜-8 | 合格 | 让步接收 | 甲 | 徐新圣 | 2320 | 1 | / | 30110014 | 铬钝化卷 | 0.1-SPCC | 30312001 | 双面钢塑复合卷 | 0.165-SPCC | 10 | MO002440 | MO002440-001-01 | FM001 | 覆膜模板 | 4361 | 2024-08-07 | 2024-08-07 | 5 | 2024-08-13 05:32:30 | 2024-08-13 06:37:57 | 江苏九天光电科技有限公司 | 0 | 徐新圣 |  | 1 | 0.165 | 4500 | 630 | 1 | JG912407000111 |  | 1 | 白斑，辊印，浪边 | 是 | 是 | 97 | 1
覆膜 | JG122407036722 | JG122407036722 | 0.165 | 760 | 4560 | 2802 | H花辊印(1) | 明绿改性膜-1 | 九天覆膜-9 | 合格 | 让步接收 | 甲 | 顾志明 | 2583 | 1.0848 | / | 30110014 | 铬钝化卷 | 0.1-SPCC | 30312001 | 双面钢塑复合卷 | 0.165-SPCC | 10 | MO002570 | MO002570-003 | FM001 | 覆膜模板 | 2583 | 2024-08-11 | 2024-08-11 | 5 | 2024-08-13 05:12:24 | 2024-08-13 05:44:42 | 江苏九天光电科技有限公司 | 287340 | 顾志明 |  |  | 0.1 | 4590 | 760 | 1 | JG122407036722 |  | 1 | H花辊印(1) | 是 | 是 | 32 | 3
覆膜 | JL0022110028-11 | JL0022110028-11 | 0.225 | 610 | 3130 | 2025 | Q起筋(操边起筋) | 明绿改性膜-2 | 九天覆膜-8 | 合格 | 让步接收 | 甲 | 徐兴良 | 1862 | 1.0875 | / | 30210004 | 光亮卷 | 0.125-SPCC | 30312007 | 双面钢塑复合卷 | 0.225-SPCC | 10 | MO002606 | MO002606-005 | FM001 | 覆膜模板 | 1862 | 2024-08-12 | 2024-08-12 | 5 | 2024-08-13 05:30:14 | 2024-08-13 05:34:15 | 江苏九天光电科技有限公司 | 275951 | 徐兴良 |  |  | 0.125 | 3170 | 610 | 1 | JL0022110028-11 |  | 1 | Q起筋(操边起筋) | 是 | 是 | 4 | 5
覆膜 | JG122407032412 | JG1224070324123 | 0.165 | 760 | 3400 | 2116 | H黄条印(板面黄条印 条印) | 明绿改性膜-1 | 九天覆膜-9 | 合格 | 让步接收 | 甲 | 顾志明 | 2116 | 1 | / | 30110014 | 铬钝化卷 | 0.1-SPCC | 30312001 | 双面钢塑复合卷 | 0.165-SPCC | 10 | MO002570 | MO002570-001-03 | FM001 | 覆膜模板 | 6557 | 2024-08-11 | 2024-08-11 | 5 | 2024-08-13 03:31:41 | 2024-08-13 04:53:47 | 江苏九天光电科技有限公司 | 287368 | 顾志明 |  | 1 | 0.165 | 3400 | 760 | 1 | JG1224070324123 |  | 1 | H黄条印(板面黄条印 条印) | 是 | 是 | 109 | 1
覆膜 | JG122407032412 | JG1224070324122 | 0.165 | 760 | 4000 | 2488 | H黄条印(板面轻微黄条印 条印)抗拉高397 延伸低22 | 明绿改性膜-1 | 九天覆膜-9 | 合格 | 让步接收 | 甲 | 顾志明 | 2488 | 1 | / | 30110014 | 铬钝化卷 | 0.1-SPCC | 30312001 | 双面钢塑复合卷 | 0.165-SPCC | 10 | MO002570 | MO002570-001-02 | FM001 | 覆膜模板 | 6557 | 2024-08-11 | 2024-08-11 | 5 | 2024-08-13 03:31:41 | 2024-08-13 04:53:47 | 江苏九天光电科技有限公司 | 287368 | 顾志明 |  | 1 | 0.165 | 4000 | 760 | 1 | JG1224070324122 |  | 1 | H黄条印(板面轻微黄条印 条印) | 是 | 是 | 109 | 1
覆膜 | JG122407032412 | JG1224070324121 | 0.165 | 760 | 4000 | 2492 |  | 明绿改性膜-1 | 九天覆膜-9 | 合格 | 合格品 | 甲 | 顾志明 | 2492 | 1 | / | 30110014 | 铬钝化卷 | 0.1-SPCC | 30312001 | 双面钢塑复合卷 | 0.165-SPCC | 10 | MO002570 | MO002570-001-01 | FM001 | 覆膜模板 | 6557 | 2024-08-11 | 2024-08-11 | 5 | 2024-08-13 03:31:41 | 2024-08-13 04:53:46 | 江苏九天光电科技有限公司 | 287368 | 顾志明 |  | 1 | 0.165 | 4000 | 760 | 1 | JG1224070324121 |  | 1 |  | 是 | 是 | 109 | 1
覆膜 | JL0022100049-11 | JL0022100049-11 | 0.225 | 610 | 2230 | 1429 | N粘钢折印(500米内传边粘钢折印) | 明绿改性膜-2 | 九天覆膜-8 | 合格 | 让步接收 | 甲 | 徐兴良 | 1320 | 1.0826 | / | 30210004 | 光亮卷 | 0.125-SPCC | 30312007 | 双面钢塑复合卷 | 0.225-SPCC | 10 | MO002606 | MO002606-004 | FM001 | 覆膜模板 | 1320 | 2024-08-12 | 2024-08-12 | 5 | 2024-08-13 04:28:42 | 2024-08-13 04:45:25 | 江苏九天光电科技有限公司 | 275950 | 徐兴良 |  |  | 0.125 | 2290 | 610 | 1 | JL0022100049-11 |  | 1 | N粘钢折印(500米内传边粘钢折印) | 是 | 是 | 17 | 4
覆膜 | JL0023090093-111 | JL0023090093-111 | 0.225 | 610 | 2120 | 1379 | K孔洞(1530米操599mm1个孔洞约0.15平方毫米。),N粘钢折印(800米内传边粘钢折印约6公分。)Y油斑(下板面油斑) | 明绿改性膜-2 | 九天覆膜-8 | 合格 | 让步接收 | 甲 | 徐兴良 | 1272 | 1.0841 | / |  |  |  | 30312007 | 双面钢塑复合卷 | 0.225-SPCC | 10 | MO002606 | MO002606-007 | FM001 | 覆膜模板 | 1272 | 2024-08-12 | 2024-08-12 | 5 | 2024-08-13 03:17:18 | 2024-08-13 03:42:56 | 江苏九天光电科技有限公司 | 288565 | 徐兴良 |  |  | 0.125 | 2170 | 610 | 1 | JL0023090093-111 |  | 1 | K孔洞(1530米操599mm1个孔洞约0.15平方毫米。),N粘钢折印(800米内传边粘钢折印约6公分。)Y油斑(下板面油斑) | 是 | 是 | 25 | 7
覆膜 | G0321020471-12 | G0321020471-12 | 0.225 | 610 | 1930 | 1257 | 短带 抗拉低303 | 明绿改性膜-2 | 九天覆膜-8 | 合格 | 让步接收 | 甲 | 徐兴良 | 1200 | 1.0475 | / |  |  |  | 30312007 | 双面钢塑复合卷 | 0.225-SPCC | 10 | MO002606 | MO002606-006 | FM001 | 覆膜模板 | 1200 | 2024-08-12 | 2024-08-12 | 5 | 2024-08-13 02:39:42 | 2024-08-13 03:01:09 | 江苏九天光电科技有限公司 | 282554 | 徐兴良 |  |  | 0.125 | 2040 | 610 | 1 | G0321020471-12 |  | 1 |  | 是 | 是 | 22 | 6
覆膜 | JG12240705483 | JG12240705483 | 0.25 | 610 | 2350 | 1749 | S色差(色差),G辊印(辊印),Z振纹(尾传边振纹),Z撞伤(传边撞伤印约6mm) | 明绿改性膜-2 | 九天覆膜-8 | 合格 | 让步接收 | 甲 | 徐兴良 | 1642 | 1.0652 | / |  |  |  | 30312017 | 双面钢塑复合卷 | 0.25-SPCC | 10 | MO002565 | MO002565-001 | FM001 | 覆膜模板 | 1642 | 2024-08-11 | 2024-08-11 | 5 | 2024-08-13 01:13:27 | 2024-08-13 02:30:01 | 江苏九天光电科技有限公司 | 287220 | 徐兴良 |  |  | 0.15 | 2350 | 610 | 1 | JG12240705483 |  | 1 | S色差(色差),G辊印(辊印),Z振纹(尾传边振纹),Z撞伤(传边撞伤印约6mm) | 是 | 是 | 77 | 1
覆膜翻包 | JG1123120096-11 | JG1123120096-11 | 0.165 | 610 | 4540 | 2255 | 缩芯折印(尾缩芯折印重) |  | 九天覆膜-8 | 合格 | 让步接收 | 甲 | 徐兴良 | 2359 | 0.9559 | / | 30312001 | 双面钢塑复合卷 | 0.165-SPCC | 30312001 | 双面钢塑复合卷 | 0.165-SPCC | 10 | MO002559 | MO002559-007 | FM001 | 覆膜模板 | 2359 | 2024-08-11 | 2024-08-11 | 5 | 2024-08-12 23:34:07 | 2024-08-13 00:35:36 | 江苏九天光电科技有限公司 | 284784 | 徐兴良 |  |  | 0.165 | 0 | 610 | 1 | JG1123120096-11 |  | 1 | 缩芯折印(尾缩芯折印重) | 是 | 是 | 61 | 7
覆膜 | JG1223030390-22 | JG1223030390-22 | 0.2 | 610 | 4430 | 2326 | 双边浪，板型差，缩芯折印，来料整卷传动侧边部间断性划伤印 | 明绿改性膜-1 | 九天覆膜-5 | 合格 | 让步接收 | 甲 | 徐新圣 | 2208 | 1.0534 | / | 30311002 | 单面钢塑复合卷 | 0.15-SPCC | 30312021 | 双面钢塑复合卷 | 0.2-SPCC | 10 | MO002571 | MO002571-003 | FM001 | 覆膜模板 | 2208 | 2024-08-11 | 2024-08-11 | 5 | 2024-08-12 23:14:55 | 2024-08-12 23:16:40 | 江苏九天光电科技有限公司 | 287396 | 徐新圣 |  |  | 0.15 | 0 | 0 | 1 | JG1223030390-22 |  | 1 | 双边浪，板型差，缩芯折印，来料整卷传动侧边部间断性划伤印 | 是 | 是 | 2 | 3
覆膜 | JG1224040246-1 | JG1224040246-13 | 0.165 | 710 | 3780 | 2224 | K孔洞(2900米操作侧13公分处2个 大小0.27平方毫米),S色差(1),S碎边(1),S色差条印(1) | 明绿改性膜-1 | 九天覆膜-9 | 合格 | 合格品 | 甲 | 顾志明 | 2224 | 1 | / | 30110014 | 铬钝化卷 | 0.1-SPCC | 30312002 | 双面钢塑复合卷 | 0.19-SPCC | 10 | MO002505 | MO002505-001-03 | FM001 | 覆膜模板 | 5471 | 2024-08-09 | 2024-08-09 | 3 | 2024-08-12 22:39:17 | 2024-08-12 23:03:52 | 江苏九天光电科技有限公司 | 285411 | 顾志明 |  | 1 | 0.165 | 3780 | 710 | 1 | JG1224040246-13 |  | 1 | K孔洞(2900米操作侧13公分处2个 大小0.27平方毫米),S色差(1),S碎边(1),S色差条印(1) |  |  | 48 | 1
覆膜 | JG1224040246-1 | JG1224040246-12 | 0.19 | 710 | 3150 | 1930 |  | 明绿改性膜-1 | 九天覆膜-9 | 合格 | 合格品 | 甲 | 顾志明 | 1930 | 1 | / | 30110014 | 铬钝化卷 | 0.1-SPCC | 30312002 | 双面钢塑复合卷 | 0.19-SPCC | 10 | MO002505 | MO002505-001-02 | FM001 | 覆膜模板 | 5471 | 2024-08-09 | 2024-08-09 | 3 | 2024-08-12 22:39:17 | 2024-08-12 23:03:52 | 江苏九天光电科技有限公司 | 285411 | 顾志明 |  | 1 | 0.19 | 3150 | 710 | 1 | JG1224040246-12 |  | 1 |  | 是 | 是 | 48 | 1
覆膜 | JG1224040246-1 | JG1224040246-11 | 0.19 | 710 | 3100 | 1892 |  | 明绿改性膜-1 | 九天覆膜-9 | 合格 | 合格品 | 甲 | 顾志明 | 1892 | 1 | / | 30110014 | 铬钝化卷 | 0.1-SPCC | 30312002 | 双面钢塑复合卷 | 0.19-SPCC | 10 | MO002505 | MO002505-001-01 | FM001 | 覆膜模板 | 5471 | 2024-08-09 | 2024-08-09 | 3 | 2024-08-12 22:39:17 | 2024-08-12 23:03:52 | 江苏九天光电科技有限公司 | 285411 | 顾志明 |  | 1 | 0.19 | 3100 | 710 | 1 | JG1224040246-11 |  | 1 |  | 是 | 是 | 48 | 1
覆膜 | JL0023010045-13 | JL0023010045-13 | 0.2 | 610 | 4170 | 2134 | 3060来料板面膜起筋，尾500米缩芯折印，有小气泡 | 明绿改性膜-1 | 九天覆膜-5 | 合格 | 让步接收 | 甲 | 徐新圣 | 2024 | 1.0543 | / | 30311002 | 单面钢塑复合卷 | 0.15-SPCC | 30312021 | 双面钢塑复合卷 | 0.2-SPCC | 10 | MO002571 | MO002571-002 | FM001 | 覆膜模板 | 2024 | 2024-08-11 | 2024-08-11 | 5 | 2024-08-12 21:55:07 | 2024-08-12 21:56:56 | 江苏九天光电科技有限公司 | 287395 | 徐新圣 |  |  | 0.15 | 0 | 0 | 1 | JL0023010045-13 |  | 1 | 3060来料板面膜起筋，尾500米缩芯折印，有小气泡 | 是 | 是 | 1 | 2
覆膜 | JG00221108932 | JG00221108932 | 0.2 | 610 | 4650 | 2370 | Q翘边(两侧出膜起筋重翘边) | 明绿改性膜-1 | 九天覆膜-8 | 合格 | 让步接收 | 乙 | 冯忠平 | 2254 | 1.0515 | / | 30311002 | 单面钢塑复合卷 | 0.15-SPCC | 30312021 | 双面钢塑复合卷 | 0.2-SPCC | 10 | MO002571 | MO002571-007 | FM001 | 覆膜模板 | 2254 | 2024-08-11 | 2024-08-11 | 5 | 2024-08-12 18:48:44 | 2024-08-12 20:13:29 | 江苏九天光电科技有限公司 | 287400 | 何志宏 |  |  | 0.15 | 0 | 0 | 1 | JG00221108932 |  | 1 | Q翘边(两侧出膜起筋重翘边) | 是 | 是 | 85 | 7
覆膜 | JG00230200371 | JG00230200371 | 0.2 | 610 | 4020 | 2110 | 传动侧浪边起筋，2120米操作侧25公分膜起筋重(单复双） | 明绿改性膜-1 | 九天覆膜-8 | 合格 | 让步接收 | 乙 | 冯忠平 | 2014 | 1.0477 | / |  |  |  | 30312021 | 双面钢塑复合卷 | 0.2-SPCC | 10 | MO002601 | MO002601-001 | FM001 | 覆膜模板 | 2014 | 2024-08-12 | 2024-08-12 | 5 | 2024-08-12 17:46:41 | 2024-08-12 18:37:59 | 江苏九天光电科技有限公司 | 288491 | 何志宏 |  |  | 0.15 | 0 | 0 | 1 | JG00230200371 |  | 1 | Q起筋(传动侧浪边起筋，，2120米操作侧25公分膜起筋重) | 是 | 是 | 51 | 1
覆膜 | JG002210060921 | JG002210060921 | 0.2 | 610 | 4460 | 2408 | 传动侧撞伤缺口5-6毫米（单复双） | 明绿改性膜-1 | 九天覆膜-8 | 合格 | 让步接收 | 乙 | 冯忠平 | 2296 | 1.0488 | / | 30311002 | 单面钢塑复合卷 | 0.15-SPCC | 30312021 | 双面钢塑复合卷 | 0.2-SPCC | 10 | MO002571 | MO002571-008 | FM001 | 覆膜模板 | 2296 | 2024-08-11 | 2024-08-11 | 5 | 2024-08-12 16:11:07 | 2024-08-12 17:23:30 | 江苏九天光电科技有限公司 | 287401 | 何志宏 |  |  | 0.15 | 0 | 0 | 1 | JG002210060921 |  | 1 | Q缺口(传动侧撞伤缺口5-6毫米) | 是 | 是 | 72 | 8
覆膜 | JG11240304561 | JG112403045612 | 0.165 | 710 | 3310 | 1942 | 1576米传动侧9公分处1个6.5平方毫米孔洞（已夹纸），卷芯板面有来料大约，内100米传边4公分内来料顶伤凹印重，轻微小锈点 | 明绿改性膜-1 | 九天覆膜-9 | 合格 | 让步接收 | 乙 | 黄宏涛,李其华,李忠 | 1942 | 1 | / |  |  |  | 30312001 | 双面钢塑复合卷 | 0.165-SPCC | 10 | MO001336 | MO001336-001-02 | FM001 | 覆膜模板 | 3659 | 2024-07-07 | 2024-07-07 | 5 | 2024-08-12 16:03:29 | 2024-08-12 17:15:08 | 江苏九天光电科技有限公司 | 226435 | 李其华 |  | 1 | 0.165 | 3310 | 710 | 1 | JG112403045612 |  | 1 | K孔洞(1576米夹纸处传动侧9公分处1个6.5平方毫米孔洞),D顶伤(卷芯板面有来料大约，内100米传边4公分内来料顶伤凹印重)轻微小锈点 | 是 | 是 | 108 | 1
覆膜 | JG11240304561 | JG112403045611 | 0.19 | 710 | 3420 | 2062 | 轻微小锈点，板面碱液斑重，发黄，尾部缩芯折印 | 明绿改性膜-1 | 九天覆膜-9 | 合格 | 让步接收 | 乙 | 黄宏涛,李其华,李忠 | 2062 | 1 | / | 30110014 | 铬钝化卷 | 0.1-SPCC | 30312002 | 双面钢塑复合卷 | 0.19-SPCC | 10 | MO001336 | MO001336-001-01 | FM001 | 覆膜模板 | 3659 | 2024-07-07 | 2024-07-07 | 2 | 2024-08-12 16:03:29 | 2024-08-12 17:15:08 | 江苏九天光电科技有限公司 | 226441 | 李其华 |  | 1 | 0.19 | 3420 | 710 | 1 | JG112403045611 |  | 1 | X锈点(轻微小锈点)碱液斑重发黄，尾部有缩芯折印。 | 是 | 是 | 108 | 1
覆膜 | JG00230806403 | JG00230806403 | 0.2 | 610 | 4100 | 2124 | 830米传动侧28公分1个6公分虫锈斑（单复双） | 明绿改性膜-1 | 九天覆膜-8 | 合格 | 让步接收 | 乙 | 冯忠平 | 2018 | 1.0525 | / |  |  |  | 30312021 | 双面钢塑复合卷 | 0.2-SPCC | 10 | MO002571 | MO002571-005 | FM001 | 覆膜模板 | 2018 | 2024-08-11 | 2024-08-11 | 5 | 2024-08-12 15:02:17 | 2024-08-12 16:04:51 | 江苏九天光电科技有限公司 | 287398 | 何志宏 |  |  | 0.15 | 0 | 0 | 1 | JG00230806403 |  | 1 | X锈斑(830米传动侧28公分1个6公分虫锈斑) | 是 | 是 | 62 | 5
覆膜 | JG1224050021-11 | JG1224050021-112 | 0.165 | 710 | 4130 | 2400 | 板面有轻微锈斑点，卷芯80-90米内上膜有无规律性来膜轻起筋，1600米，2800米，3600米上膜操作侧边部13公分内有粘膜起筋，有视频，板面碱液斑重发黄 | 明绿改性膜-1 | 九天覆膜-9 | 合格 | 让步接收 | 乙 | 黄宏涛,李其华,李忠 | 2400 | 1 | / |  |  |  | 30312001 | 双面钢塑复合卷 | 0.165-SPCC | 10 | MO001336 | MO001336-007-02 | FM001 | 覆膜模板 | 4067 | 2024-07-07 | 2024-07-07 | 5 | 2024-08-12 14:32:13 | 2024-08-12 15:55:36 | 江苏九天光电科技有限公司 | 226438 | 李其华 |  | 1 | 0.165 | 4130 | 710 | 1 | JG1224050021-112 |  | 1 | X锈点(板面有轻微锈斑点),Q起筋(卷芯80-90米内上膜有无规律性来膜轻起筋，1600米，2800米，3600米上膜操作侧边部13公分内有粘膜起筋，有视频。),J碱液斑(板面碱液斑重发黄) | 是 | 是 | 124 | 7
覆膜 | JG1224050021-11 | JG1224050021-111 | 0.19 | 710 | 3450 | 2052 | 板面有碱液斑,发黄,小锈点 | 明绿改性膜-1 | 九天覆膜-9 | 合格 | 让步接收 | 乙 | 黄宏涛,李其华,李忠 | 2052 | 1 | / | 30110014 | 铬钝化卷 | 0.1-SPCC | 30312002 | 双面钢塑复合卷 | 0.19-SPCC | 10 | MO001336 | MO001336-007-01 | FM001 | 覆膜模板 | 4067 | 2024-07-07 | 2024-07-07 | 2 | 2024-08-12 14:32:13 | 2024-08-12 15:55:36 | 江苏九天光电科技有限公司 | 226444 | 李其华 |  | 1 | 0.19 | 3450 | 710 | 1 | JG1224050021-111 |  | 1 | J碱液斑(板面有碱液斑发黄) | 是 | 是 | 124 | 7
覆膜 | JG1224070462 | JG12240704623 | 0.25 | 610 | 2380 | 1830 | 两侧边缘效应1公分发黑，来料尾800米操作侧1公分撞伤 | 明绿改性膜-2 | 九天覆膜-8 | 合格 | 让步接收 | 乙 | 冯忠平 | 1830 | 1 | / |  |  |  | 30312017 | 双面钢塑复合卷 | 0.25-SPCC | 10 | MO002569 | MO002569-003-03 | FM001 | 覆膜模板 | 5055 | 2024-08-11 | 2024-08-11 | 5 | 2024-08-12 13:21:28 | 2024-08-12 14:51:21 | 江苏九天光电科技有限公司 | 0 | 何志宏 |  | 1 | 0.25 | 2380 | 610 | 1 | JG12240704623 |  | 1 | H黑斑(两侧边缘效应1公分发黑，，，来料尾800米操作侧1公分撞伤) | 是 | 是 | 120 | 3
覆膜 | JG1224070462 | JG12240704622 | 0.25 | 610 | 2350 | 1796 | 两侧边缘效应1公分发黑 | 明绿改性膜-2 | 九天覆膜-8 | 合格 | 让步接收 | 乙 | 冯忠平 | 1796 | 1 | / | 30110011 | 铬钝化卷 | 0.15-SPCC | 30312017 | 双面钢塑复合卷 | 0.25-SPCC | 10 | MO002569 | MO002569-003-02 | FM001 | 覆膜模板 | 5055 | 2024-08-11 | 2024-08-11 | 5 | 2024-08-12 13:21:28 | 2024-08-12 14:51:21 | 江苏九天光电科技有限公司 | 0 | 何志宏 |  | 1 | 0.25 | 2350 | 610 | 1 | JG12240704622 |  | 1 | H黑斑(两侧边缘效应1公分发黑) | 是 | 是 | 120 | 3
覆膜 | JG1224070462 | JG12240704621 | 0.25 | 610 | 2330 | 1784 | 两侧边缘效应1公分发黑 | 明绿改性膜-2 | 九天覆膜-8 | 合格 | 让步接收 | 乙 | 冯忠平 | 1784 | 1 | / | 30110011 | 铬钝化卷 | 0.15-SPCC | 30312017 | 双面钢塑复合卷 | 0.25-SPCC | 10 | MO002569 | MO002569-003-01 | FM001 | 覆膜模板 | 5055 | 2024-08-11 | 2024-08-11 | 5 | 2024-08-12 13:21:28 | 2024-08-12 14:51:20 | 江苏九天光电科技有限公司 | 0 | 何志宏 |  | 1 | 0.25 | 2330 | 610 | 1 | JG12240704621 |  | 1 | H黑斑(两侧边缘效应1公分发黑) | 是 | 是 | 120 | 3
覆膜 | JG12240705561 | JG122407055613 | 0.19 | 710 | 3260 | 2012 | 色差，条印，尾部有缩芯折印，碱液斑 | 明绿改性膜-1 | 九天覆膜-9 | 合格 | 让步接收 | 乙 | 李其华,李忠,黄宏涛 | 2012 | 1 | / | 30110014 | 铬钝化卷 | 0.1-SPCC | 30312002 | 双面钢塑复合卷 | 0.19-SPCC | 10 | MO002570 | MO002570-016-03 | FM001 | 覆膜模板 | 5321 | 2024-08-11 | 2024-08-11 | 5 | 2024-08-12 12:54:08 | 2024-08-12 14:13:37 | 江苏九天光电科技有限公司 | 287376 | 李其华 |  | 1 | 0.19 | 3260 | 710 | 1 | JG122407055613 |  | 1 | S色差条印(色差，条印，尾部有缩芯折印) | 是 | 是 | 105 | 16
覆膜 | JG12240705561 | JG122407055612 | 0.19 | 710 | 3260 | 2012 |  | 明绿改性膜-1 | 九天覆膜-9 | 合格 | 合格品 | 乙 | 李其华,李忠,黄宏涛 | 2012 | 1 | / | 30110014 | 铬钝化卷 | 0.1-SPCC | 30312002 | 双面钢塑复合卷 | 0.19-SPCC | 10 | MO002570 | MO002570-016-02 | FM001 | 覆膜模板 | 5321 | 2024-08-11 | 2024-08-11 | 5 | 2024-08-12 12:54:08 | 2024-08-12 14:13:37 | 江苏九天光电科技有限公司 | 287376 | 李其华 |  | 1 | 0.19 | 3260 | 710 | 1 | JG122407055612 |  | 1 |  | 是 | 是 | 105 | 16
覆膜 | JG12240705561 | JG122407055611 | 0.19 | 710 | 3070 | 1900 |  | 明绿改性膜-1 | 九天覆膜-9 | 合格 | 合格品 | 乙 | 李其华,李忠,黄宏涛 | 1900 | 1 | / | 30110014 | 铬钝化卷 | 0.1-SPCC | 30312002 | 双面钢塑复合卷 | 0.19-SPCC | 10 | MO002570 | MO002570-016-01 | FM001 | 覆膜模板 | 5321 | 2024-08-11 | 2024-08-11 | 5 | 2024-08-12 12:54:08 | 2024-08-12 14:13:37 | 江苏九天光电科技有限公司 | 287376 | 李其华 |  | 1 | 0.19 | 3070 | 710 | 1 | JG122407055611 |  | 1 |  | 是 | 是 | 105 | 16
覆膜 | JG12240703901 | JG122407039014 | 0.19 | 710 | 3100 | 1844 |  | 明绿改性膜-1 | 九天覆膜-9 | 合格 | 合格品 | 乙 | 黄宏涛,李其华,李忠 | 1844 | 1 | / | 30110014 | 铬钝化卷 | 0.1-SPCC | 30312002 | 双面钢塑复合卷 | 0.19-SPCC | 10 | MO002570 | MO002570-018-04 | FM001 | 覆膜模板 | 6589 | 2024-08-11 | 2024-08-11 | 5 | 2024-08-12 10:48:37 | 2024-08-12 12:40:17 | 江苏九天光电科技有限公司 | 287372 | 李其华 |  | 1 | 0.19 | 3100 | 710 | 1 | JG122407039014 |  | 1 |  | 是 | 是 | 140 | 18
覆膜 | JG12240703901 | JG122407039013 | 0.19 | 710 | 3100 | 1842 | 2000米操作侧29公分处1个0.35平方毫米孔洞 | 明绿改性膜-1 | 九天覆膜-9 | 合格 | 让步接收 | 乙 | 黄宏涛,李其华,李忠 | 1842 | 1 | / | 30110014 | 铬钝化卷 | 0.1-SPCC | 30312002 | 双面钢塑复合卷 | 0.19-SPCC | 10 | MO002570 | MO002570-018-03 | FM001 | 覆膜模板 | 6589 | 2024-08-11 | 2024-08-11 | 5 | 2024-08-12 10:48:37 | 2024-08-12 12:40:17 | 江苏九天光电科技有限公司 | 287372 | 李其华 |  | 1 | 0.19 | 3100 | 710 | 1 | JG122407039013 |  | 1 | K孔洞(2000米操作侧29公分处1个0.35平方毫米孔洞) | 是 | 是 | 140 | 18
覆膜 | JG12240703901 | JG122407039012 | 0.19 | 710 | 3090 | 1834 | 2550米操作侧15公分处1个0.35平方毫米孔洞 | 明绿改性膜-1 | 九天覆膜-9 | 合格 | 让步接收 | 乙 | 黄宏涛,李其华,李忠 | 1834 | 1 | / | 30110014 | 铬钝化卷 | 0.1-SPCC | 30312002 | 双面钢塑复合卷 | 0.19-SPCC | 10 | MO002570 | MO002570-018-02 | FM001 | 覆膜模板 | 6589 | 2024-08-11 | 2024-08-11 | 5 | 2024-08-12 10:48:37 | 2024-08-12 12:40:17 | 江苏九天光电科技有限公司 | 287372 | 李其华 |  | 1 | 0.19 | 3090 | 710 | 1 | JG122407039012 |  | 1 | K孔洞(2550米操作侧15公分处1个0.35平方毫米孔洞) | 是 | 是 | 140 | 18
覆膜 | JG12240703901 | JG122407039011 | 0.19 | 710 | 3090 | 1840 |  | 明绿改性膜-1 | 九天覆膜-9 | 合格 | 合格品 | 乙 | 黄宏涛,李其华,李忠 | 1840 | 1 | / | 30110014 | 铬钝化卷 | 0.1-SPCC | 30312002 | 双面钢塑复合卷 | 0.19-SPCC | 10 | MO002570 | MO002570-018-01 | FM001 | 覆膜模板 | 6589 | 2024-08-11 | 2024-08-11 | 5 | 2024-08-12 10:48:37 | 2024-08-12 12:40:17 | 江苏九天光电科技有限公司 | 287372 | 李其华 |  | 1 | 0.19 | 3090 | 710 | 1 | JG122407039011 |  | 1 |  | 是 | 是 | 140 | 18
覆膜 | JG1224070306 | JG12240703063 | 0.25 | 610 | 2380 | 1808 | 尾部轻微振纹 | 明绿改性膜-2 | 九天覆膜-8 | 合格 | 让步接收 | 乙 | 冯忠平 | 1808 | 1 | / | 30110011 | 铬钝化卷 | 0.15-SPCC | 30312017 | 双面钢塑复合卷 | 0.25-SPCC | 10 | MO002569 | MO002569-002-03 | FM001 | 覆膜模板 | 5083 | 2024-08-11 | 2024-08-11 | 5 | 2024-08-12 10:18:44 | 2024-08-12 12:38:03 | 江苏九天光电科技有限公司 | 0 | 何志宏 |  | 1 | 0.25 | 2380 | 610 | 1 | JG12240703063 |  | 1 | Z振纹(尾部轻微振纹) | 是 | 是 | 186 | 2
覆膜 | JG1224070306 | JG12240703062 | 0.25 | 610 | 2370 | 1812 | 卷芯轻微振纹 | 明绿改性膜-2 | 九天覆膜-8 | 合格 | 让步接收 | 乙 | 冯忠平 | 1812 | 1 | / | 30110011 | 铬钝化卷 | 0.15-SPCC | 30312017 | 双面钢塑复合卷 | 0.25-SPCC | 10 | MO002569 | MO002569-002-02 | FM001 | 覆膜模板 | 5083 | 2024-08-11 | 2024-08-11 | 5 | 2024-08-12 10:18:44 | 2024-08-12 12:38:03 | 江苏九天光电科技有限公司 | 0 | 何志宏 |  | 1 | 0.25 | 2370 | 610 | 1 | JG12240703062 |  | 1 | Z振纹(卷芯轻微振纹) | 是 | 是 | 186 | 2
覆膜 | JG1224070306 | JG12240703061 | 0.25 | 610 | 2380 | 1820 | 整卷轻微振纹 | 明绿改性膜-2 | 九天覆膜-8 | 合格 | 让步接收 | 乙 | 冯忠平 | 1820 | 1 | / | 30110011 | 铬钝化卷 | 0.15-SPCC | 30312017 | 双面钢塑复合卷 | 0.25-SPCC | 10 | MO002569 | MO002569-002-01 | FM001 | 覆膜模板 | 5083 | 2024-08-11 | 2024-08-11 | 5 | 2024-08-12 10:18:44 | 2024-08-12 12:38:03 | 江苏九天光电科技有限公司 | 0 | 何志宏 |  | 1 | 0.25 | 2380 | 610 | 1 | JG12240703061 |  | 1 | Z振纹(整卷轻微振纹) | 是 | 是 | 186 | 2
覆膜 | JG1224040621 | JG12240406211 | 0.1 | 630 | 3400 | 1580 |  |  | 九天覆膜-8 | 其他入库 | 协议品 | 甲 | 徐刚,徐兴良 | 1580 | 1 | / |  |  |  | 30110014 | 铬钝化卷 |  | 10 | MO002260 | MO002260-009-01 | FM001 | 覆膜模板 | 7.34 | 2024-08-02 | 2024-08-02 | 3 | 2024-08-07 09:16:04 | 2024-08-12 10:33:26 | 江苏九天光电科技有限公司 | 0 | 徐兴良 |  | 1 | 0.1 | 3400 | 630 | 1 | JG12240406211 |  | 1 |  | 关闭 | 3 | 7485 | 9
覆膜 | JG12240603411 | JG122406034112 | 0.25 | 610 | 2320 | 1843 | 2040米上板面中部来料约3公分的虫斑，条印，白斑，色差，辊印重 | 明绿改性膜-2 | 九天覆膜-8 | 合格 | 让步接收 | 甲 | 成防萍,徐刚,徐新圣 | 1843 | 1 | / |  |  |  | 30312017 | 双面钢塑复合卷 | 0.25-SPCC | 10 | MO002575 | MO002575-001-02 | FM001 | 覆膜模板 | 3373 | 2024-08-12 | 2024-08-12 | 5 | 2024-08-12 10:24:38 | 2024-08-12 10:31:26 | 江苏九天光电科技有限公司 | 0 | 成防萍 |  | 1 | 0.25 | 2320 | 610 | 1 | JG122406034112 |  | 1 | C虫斑(2040米上板面中部来料约3公分的虫斑，条印，白斑，色差，辊印重) | 是 | 是 | 10 | 1
覆膜 | JG12240603411 | JG122406034111 | 0.25 | 610 | 2210 | 1754 | 条印，白斑，色差，辊印重,内60米处下板面中部黄条印，130米处操作侧边部上膜小塑粒子多,2070米上板面有小锈点，无规律性 | 明绿改性膜-2 | 九天覆膜-8 | 合格 | 让步接收 | 甲 | 成防萍,徐刚,徐新圣 | 1754 | 1 | / |  |  |  | 30312017 | 双面钢塑复合卷 | 0.25-SPCC | 10 | MO002575 | MO002575-001-01 | FM001 | 覆膜模板 | 3373 | 2024-08-12 | 2024-08-12 | 5 | 2024-08-12 10:24:38 | 2024-08-12 10:31:26 | 江苏九天光电科技有限公司 | 0 | 成防萍 |  | 1 | 0.25 | 2210 | 610 | 1 | JG122406034111 |  | 1 | B白斑(条印，白斑，色差，辊印重),H黄条印(内60米处下板面中部黄条印，130米处操作侧边部上膜小塑粒子多) | 是 | 是 | 10 | 1
覆膜 | JG1224040125-11 | JG1224040125-11 | 0.19 | 710 | 3000 | 1744 | 卷芯轻微顶伤凹印 | 明绿改性膜-1 | 九天覆膜-9 | 合格 | 让步接收 | 甲 | 倪志宏,徐兴良,顾志明 | 1585 | 1.1003 | / | 30110014 | 铬钝化卷 | 0.1-SPCC | 30312002 | 双面钢塑复合卷 | 0.19-SPCC | 10 | MO001335 | MO001335-004 | FM001 | 覆膜模板 | 1585 | 2024-07-07 | 2024-07-07 | 5 | 2024-08-12 10:19:36 | 2024-08-12 10:21:49 | 江苏九天光电科技有限公司 | 152821 | 倪志宏 |  |  | 0.1 | 0 | 710 | 1 | JG1224040125-11 |  | 1 | A凹印(卷芯轻微顶伤凹印) | 是 | 是 | 2 | 4
覆膜 | JG12240705072 | JG12240705072 | 0.25 | 610 | 4730 | 3744 | 第1卷操边部约4公分宽振纹，第2卷操下板面边部振纹重，宽约5公分；1510米上板面中部1公分的虫斑，已拍照；2150米板面中部1公分的虫斑。790米操边6公分内小塑粒子多，880米操约20公分处小塑粒子多有膜破，中间夹纸处有膜接头 | 明绿纯EAA膜 | 九天覆膜-8 | 合格 | 让步接收 | 甲 | 徐新圣,徐刚,成防萍 | 3500 | 1.0697 | / |  |  |  | 30312017 | 双面钢塑复合卷 | 0.25-SPCC | 10 | MO002575 | MO002575-003 | FM001 | 覆膜模板 | 3500 | 2024-08-12 | 2024-08-12 | 5 | 2024-08-12 10:08:21 | 2024-08-12 10:18:03 | 江苏九天光电科技有限公司 | 287957 | 成防萍 |  |  | 0.15 | 4765 | 610 | 1 | JG12240705072 |  | 1 | Z振纹(第1卷操作侧边部约4公分宽振纹),C虫斑(第2卷操作侧下板面边部振纹重，宽约5公分；1510米上板面中部1公分的虫斑，已拍照；2150米板面中部1公分的虫斑。),M膜破(790米操边6公分内小塑粒子多，880米操作侧约20公分处小塑粒子多有膜破),J接头(中间夹纸处有膜接头) | 是 | 是 | 10 | 3
覆膜 | JG1224070282 | JG12240702823 | 0.25 | 610 | 2370 | 1780 | 整卷传动侧3公分处1公分亮斑，尾传动侧3公分振纹 | 明绿改性膜-2 | 九天覆膜-5 | 合格 | 让步接收 | 乙 | 冯忠平 | 1780 | 1 | / |  |  |  | 30312017 | 双面钢塑复合卷 | 0.25-SPCC | 10 | MO002492 | MO002492-003-03 | FM001 | 覆膜模板 | 4973 | 2024-08-09 | 2024-08-09 | 5 | 2024-08-12 07:52:36 | 2024-08-12 10:13:15 | 江苏九天光电科技有限公司 | 0 | 徐新圣 |  | 1 | 0.25 | 2370 | 610 | 1 | JG12240702823 |  | 1 | L亮斑(整卷传动侧3公分处1公分亮斑),Z振纹(尾传动侧3公分振纹) | 是 | 是 | 188 | 3
覆膜 | JG1224070282 | JG12240702822 | 0.25 | 610 | 2360 | 1768 | 整卷传动侧3公分处1公分亮斑 | 明绿改性膜-2 | 九天覆膜-5 | 合格 | 让步接收 | 乙 | 冯忠平 | 1768 | 1 | / |  |  |  | 30312017 | 双面钢塑复合卷 | 0.25-SPCC | 10 | MO002492 | MO002492-003-02 | FM001 | 覆膜模板 | 4973 | 2024-08-09 | 2024-08-09 | 5 | 2024-08-12 07:52:36 | 2024-08-12 10:13:15 | 江苏九天光电科技有限公司 | 0 | 徐新圣 |  | 1 | 0.25 | 2360 | 610 | 1 | JG12240702822 |  | 1 | L亮斑(整卷传动侧3公分处1公分亮斑) | 是 | 是 | 188 | 3
覆膜 | JG1224070282 | JG12240702821 | 0.25 | 610 | 2370 | 1782 | 内150米传动侧烂边，缺口约5毫米，传动侧约3公分处规律性亮斑，大小约2公分，条印，辊印 | 明绿改性膜-2 | 九天覆膜-5 | 合格 | 让步接收 | 甲 | 徐新圣 | 1782 | 1 | / |  |  |  | 30312017 | 双面钢塑复合卷 | 0.25-SPCC | 10 | MO002492 | MO002492-003-01 | FM001 | 覆膜模板 | 4973 | 2024-08-09 | 2024-08-09 | 5 | 2024-08-12 07:52:36 | 2024-08-12 10:13:15 | 江苏九天光电科技有限公司 | 0 | 徐新圣 |  | 1 | 0.25 | 2370 | 610 | 1 | JG12240702821 |  | 1 | Q缺口(内150米传动侧烂边，缺口约5毫米),L亮斑(传动侧约3公分处规律性亮斑，大小约2公分),S色差(条印，辊印) | 是 | 是 | 188 | 3
覆膜 | JG12240705071 | JG12240705071 | 0.25 | 610 | 4730 | 3736 | 中间夹纸处有膜接头,中间引带第3胶带前5米处板面中部来料小黑斑1公分大，已拍照,1070-1080米传边部间断性气泡印，膜破宽约5公分，已拍照；2170米操边部边丝夹入宽约5公分，来膜小塑粒子多，操边部轻振纹 | 明绿纯EAA膜 | 九天覆膜-5 | 合格 | 让步接收 | 甲 | 成防萍,徐新圣 | 3482 | 1.0729 | / |  |  |  | 30312017 | 双面钢塑复合卷 | 0.25-SPCC | 10 | MO002575 | MO002575-002 | FM001 | 覆膜模板 | 3482 | 2024-08-12 | 2024-08-12 | 5 | 2024-08-12 09:50:42 | 2024-08-12 10:04:31 | 江苏九天光电科技有限公司 | 287956 | 成防萍 |  |  | 0.15 | 4757 | 610 | 1 | JG12240705071 |  | 1 | J接头(中间夹纸处有膜接头),H黑斑(中间引带第3胶带前5米处板面中部来料小黑斑1公分大，已拍照),M膜破(1070-1080米传边部间断性气泡印，膜破宽约5公分，已拍照；2170米操边部边丝夹入宽约5公分，来膜小塑粒子多，操边部轻振纹) | 是 | 是 | 14 | 2
覆膜 | JG12240704092 | JG122407040924 | 0.19 | 710 | 3120 | 1870 | 尾部有缩芯折印 | 明绿改性膜-1 | 九天覆膜-9 | 合格 | 让步接收 | 乙 | 黄宏涛,李其华,李忠 | 1870 | 1 | / | 30110014 | 铬钝化卷 | 0.1-SPCC | 30312002 | 双面钢塑复合卷 | 0.19-SPCC | 10 | MO002570 | MO002570-014-04 | FM001 | 覆膜模板 | 6729 | 2024-08-11 | 2024-08-11 | 5 | 2024-08-12 07:03:31 | 2024-08-12 09:13:55 | 江苏九天光电科技有限公司 | 287374 | 顾志明 |  | 1 | 0.19 | 3120 | 710 | 1 | JG122407040924 |  | 1 | 缩芯折印(尾部有缩芯折印) | 是 | 是 | 162 | 14
覆膜 | JG12240704092 | JG122407040923 | 0.19 | 710 | 3010 | 1806 |  | 明绿改性膜-1 | 九天覆膜-9 | 合格 | 合格品 | 甲 | 顾志明 | 1806 | 1 | / | 30110014 | 铬钝化卷 | 0.1-SPCC | 30312002 | 双面钢塑复合卷 | 0.19-SPCC | 10 | MO002570 | MO002570-014-03 | FM001 | 覆膜模板 | 6729 | 2024-08-11 | 2024-08-11 | 5 | 2024-08-12 07:03:31 | 2024-08-12 09:13:55 | 江苏九天光电科技有限公司 | 287374 | 顾志明 |  | 1 | 0.19 | 3010 | 710 | 1 | JG122407040923 |  | 1 |  | 是 | 是 | 162 | 14
覆膜 | JG12240704092 | JG122407040922 | 0.19 | 710 | 3190 | 1930 | 920米传动侧25公分处1个 0.27平方毫米 | 明绿改性膜-1 | 九天覆膜-9 | 合格 | 让步接收 | 甲 | 顾志明 | 1930 | 1 | / | 30110014 | 铬钝化卷 | 0.1-SPCC | 30312002 | 双面钢塑复合卷 | 0.19-SPCC | 10 | MO002570 | MO002570-014-02 | FM001 | 覆膜模板 | 6729 | 2024-08-11 | 2024-08-11 | 5 | 2024-08-12 07:03:31 | 2024-08-12 09:13:55 | 江苏九天光电科技有限公司 | 287374 | 顾志明 |  | 1 | 0.19 | 3190 | 710 | 1 | JG122407040922 |  | 1 | K孔洞(920米传动侧25公分处1个 大小0.27平方毫米) | 是 | 是 | 162 | 14
覆膜 | JG12240704092 | JG122407040921 | 0.19 | 710 | 3100 | 1880 |  | 明绿改性膜-1 | 九天覆膜-9 | 合格 | 合格品 | 甲 | 顾志明 | 1880 | 1 | / | 30110014 | 铬钝化卷 | 0.1-SPCC | 30312002 | 双面钢塑复合卷 | 0.19-SPCC | 10 | MO002570 | MO002570-014-01 | FM001 | 覆膜模板 | 6729 | 2024-08-11 | 2024-08-11 | 5 | 2024-08-12 07:03:31 | 2024-08-12 09:13:55 | 江苏九天光电科技有限公司 | 287374 | 顾志明 |  | 1 | 0.19 | 3100 | 710 | 1 | JG122407040921 |  | 1 |  | 是 | 是 | 162 | 14