## sheet1
工序名称 | 新卷号 | 批号 | 机组名称 | 工序状态 | 检验结果 | 班组 | 参与人 | 来料重量 | 出料重量 | 成材率 | 出料长度 | 出料厚度 | 出料宽度 | 工序要求 | 备注 | 来料编码 | 来料名称 | 来料规格 | 产品编码 | 产品名称 | 产品规格 | 膜名称 | 排序 | 主计划号 | 子计划号 | 工序流程编码 | 工序流程名称 | 工单需求 | 计划开始时间 | 计划结束时间 | 工单状态 | 开始时间 | 产出时间 | 组织名称 | 卷号ID | 操作工人 | 报工人 | 检验 | 来料厚度 | 来料长度 | 来料宽度 | 是否分卷 | 原卷号 | 工单要求 | 是否成品 | 不良现象 | 是否入库 | 入库审核 | 生产工时 | 工单行号
最终冷轧 | JG91240800082 | JG9124080008 | 九天700轧机 | 合格 | 合格品 | 甲 | 李新峰 | 6290 | 6290 | 1 | 13575 | 0.1 | 610 | 轧0.1(0.096-0.101) 4.1吨卷轧制米数8500-8600米，6.3吨卷轧制米数13300-13400米不超13500米 |  | 20100023 | 轧硬 | 0.4*610-SPCC | 30210015 | 光亮卷 | 0.1-SPCC |  | 30 | MO002402 | MO002402-008-02 | GLJ003 | 光亮卷前处理 模板 | 10455 | 2024-08-07 | 2024-08-07 | 3 | 2024-08-13 08:06:37 | 2024-08-13 08:07:07 | 江苏九天光电科技有限公司 | 282247 | 李新峰 |  |  | 0.4 | 3367 | 610 | 1 | JG91240800082 | [6 empty] | 8
最终冷轧 | JG91240800102 | JG9124080010 | 九天700轧机 | 合格 | 合格品 | 甲 | 李新峰 | 6140 | 6140 | 1 | 13320 | 0.1 | 610 | 轧0.1(0.096-0.101) 4.1吨卷轧制米数8500-8600米，6.3吨卷轧制米数13300-13400米不超13500米 |  | 20100023 | 轧硬 | 0.4*610-SPCC | 30210015 | 光亮卷 | 0.1-SPCC |  | 30 | MO002402 | MO002402-009-02 | GLJ003 | 光亮卷前处理 模板 | 10425 | 2024-08-07 | 2024-08-07 | 3 | 2024-08-13 05:10:47 | 2024-08-13 05:11:17 | 江苏九天光电科技有限公司 | 282248 | 李新峰 |  |  | 0.4 | 3295 | 610 | 1 | JG91240800102 | [6 empty] | 9
最终冷轧 | JG1224070498 | JG1224070498 | 九天700轧机 | 合格 | 合格品 | 甲 | 李新峰 | 5204 | 5204 | 1 | 7220 | 0.15 | 610 | 轧0.15（0.148-0.153）5.1-5.2吨卷轧制米数7100-7200米不低于7100米不高于7200米；6.7-6.8吨卷轧制米数9500-9600米不低于9500米不高于9600米 |  | 20100023 | 轧硬 | 0.4*610-SPCC | 30210011 | 光亮卷 | 0.15-SPCC |  | 30 | MO002338 | MO002338-006 | GLJ003 | 光亮卷前处理 模板 | 5205 | 2024-08-05 | 2024-08-05 | 3 | 2024-08-13 03:00:31 | 2024-08-13 03:01:00 | 江苏九天光电科技有限公司 | 279945 | 李新峰 |  |  | 0.4 | 2770 | 610 | 1 | JG1224070498 |  |  |  | 否 | 否 |  | 6
最终冷轧 | JG1224070514 | JG1224070514 | 九天700轧机 | 合格 | 合格品 | 甲 | 李新峰 | 5184 | 5184 | 1 | 7250 | 0.15 | 610 | 轧0.15（0.148-0.153）5.1-5.2吨卷轧制米数7100-7200米不低于7100米不高于7200米；6.7-6.8吨卷轧制米数9500-9600米不低于9500米不高于9600米 |  | 20100023 | 轧硬 | 0.4*610-SPCC | 30210011 | 光亮卷 | 0.15-SPCC |  | 30 | MO002338 | MO002338-012 | GLJ003 | 光亮卷前处理 模板 | 5185 | 2024-08-05 | 2024-08-05 | 3 | 2024-08-13 01:32:51 | 2024-08-13 01:33:17 | 江苏九天光电科技有限公司 | 279951 | 李新峰 |  |  | 0.4 | 2760 | 610 | 1 | JG1224070514 |  |  |  | 否 | 否 |  | 12
最终冷轧 | JG1224070690 | JG1224070690 | 九天700轧机 | 合格 | 合格品 | 甲 | 李新峰 | 5094 | 5094 | 1 | 7130 | 0.15 | 610 | 轧0.15（0.148-0.153）5.1-5.2吨卷轧制米数7100-7200米不低于7100米不高于7200米；6.7-6.8吨卷轧制米数9500-9600米不低于9500米不高于9600米 |  | 20100023 | 轧硬 | 0.4*610-SPCC | 30210011 | 光亮卷 | 0.15-SPCC |  | 30 | MO002338 | MO002338-016 | GLJ003 | 光亮卷前处理 模板 | 5095 | 2024-08-05 | 2024-08-05 | 3 | 2024-08-13 00:10:02 | 2024-08-13 00:10:31 | 江苏九天光电科技有限公司 | 279955 | 李新峰 |  |  | 0.4 | 2710 | 610 | 1 | JG1224070690 |  |  |  | 否 | 否 |  | 16
最终冷轧 | JG1224070518 | JG1224070518 | 九天700轧机 | 合格 | 合格品 | 甲 | 李新峰 | 5190 | 5190 | 1 | 7150 | 0.15 | 610 | 轧0.15（0.148-0.153）5.1-5.2吨卷轧制米数7100-7200米不低于7100米不高于7200米；6.7-6.8吨卷轧制米数9500-9600米不低于9500米不高于9600米 |  | 20100023 | 轧硬 | 0.4*610-SPCC | 30210011 | 光亮卷 | 0.15-SPCC |  | 30 | MO002338 | MO002338-014 | GLJ003 | 光亮卷前处理 模板 | 5190 | 2024-08-05 | 2024-08-05 | 3 | 2024-08-12 22:50:56 | 2024-08-12 22:51:28 | 江苏九天光电科技有限公司 | 279953 | 李新峰 |  |  | 0.4 | 2760 | 610 | 1 | JG1224070518 |  |  |  | 否 | 否 |  | 14