## sheet1
卷号 | 产出规格 | 出料重量 | 不良现象 | 工序名称 | 机组名称 | 是否终检 | 入库审核 | ERP入库交互信息 | 生产日期 | 工序要求 | 班组 | 判定结果 | 操作员 | 出料厚度 | 出料长度 | 出料宽度 | 来料厚度 | 来料长度 | 来料宽度 | 来料重量 | 计划产品规格 | 屈服强度（Rp0.2 Mpa） | 抗拉强度（Rm MPa） | 屈强比 | 伸长率（%） | HR30T | HRB | HR30N | HNC | HV | 下辊 | 上辊 | 表面粗糙度(下) | 表面粗糙度(上) | 膜名称 | 检验员 | 检测日期 | 质检备注
DL12240700631 | 0.51mm*533mm*1040m | 2230 | T停机斑(内40米处，轻微),H横辊印(轻微),X线条印(上下板面，平后淡),Y氧化边(两边发黄),B白斑(边部小白斑点，平后淡) | 最终平整 | 东方850平整 | 已检验 | 已入库 |  | 2024-08-13 06:11:12 | 昆山富维:850平整用Ra0.8-1.2um毛化辊，厚度公差：0.505-0.515mm，硬度80-110HV，粗糙度0.5-0.7μm.取A4纸贴打包后贴外面 | 甲 | 让步接收 | 陈俊华 | 0.51 | 1040 | 533 | 0.51 | 1040 | 533 | 2230 | 0.51-SPCC | 230 | 330 | 0.696 | 44 |  |  |  |  | 93 |  |  | 0.529 | 0.602 |  | 吴波 | 2024-08-13 10:31:06 | 内40米处轻微停机斑，轻微横辊印，上下板面线条印平后淡，两边氧化边发黄，边部小白斑点平后淡
DL12240700731 | 0.675mm*565mm*950m | 2840 | H横辊印(轻微),Y氧化边(两边发黄，平后发白) | 最终平整 | 东方850平整 | 已检验 | 已入库 |  | 2024-08-13 05:13:42 | 昆山富维：850平整建议用Ra0.8-1.2um毛化辊，厚度公差：0.667-0.683mm，粗糙度：Ra0.5-0.7um.硬度HV80-110，取A4纸贴打包后贴外面 | 甲 | 让步接收 | 陈俊华 | 0.675 | 950 | 565 | 0.675 | 950 | 565 | 2840 | 0.675-SPCC | 208 | 323 | 0.643 | 44 |  |  |  |  | 91 |  |  | 0.581 | 0.614 |  | 吴波 | 2024-08-13 10:30:47 | 轻微横辊印，两边氧化边发黄平后发白
DL12240700532 | 0.51mm*533mm*980m | 2040 | H横辊印(轻微),Y氧化边(两边发黄) | 最终平整 | 东方850平整 | 已检验 | 已入库 |  | 2024-08-13 06:44:00 | 昆山富维:850平整用Ra0.8-1.2um毛化辊，厚度公差：0.505-0.515mm，硬度80-110HV，粗糙度0.5-0.7μm.取A4纸贴打包后贴外面 | 甲 | 让步接收 | 陈俊华 | 0.51 | 980 | 533 | 0.51 | 980 | 533 | 2040 | 0.51-SPCC | 219 | 330 | 0.663 | 44 |  |  |  |  | 94 |  |  | 0.633 | 0.685 |  | 吴波 | 2024-08-13 10:27:54 | 轻微横辊印，两边氧化边发黄
DL12240700531 | 0.51mm*533mm*1000m | 2140 | Y氧化边(两边发黄),H横辊印(轻微) | 最终平整 | 东方850平整 | 已检验 | 已入库 |  | 2024-08-13 06:44:00 | 昆山富维:850平整用Ra0.8-1.2um毛化辊，厚度公差：0.505-0.515mm，硬度80-110HV，粗糙度0.5-0.7μm.取A4纸贴打包后贴外面 | 甲 | 让步接收 | 陈俊华 | 0.51 | 1000 | 533 | 0.51 | 1000 | 533 | 2140 | 0.51-SPCC | 215 | 327 | 0.657 | 44 |  |  |  |  | 96 |  |  | 0.594 | 0.615 |  | 吴波 | 2024-08-13 10:26:32 | 两边氧化边，轻微横辊印