## sheet1
工序名称 | 新卷号 | 批号 | 机组名称 | 工序状态 | 检验结果 | 班组 | 参与人 | 来料重量 | 出料重量 | 成材率 | 出料长度 | 出料厚度 | 出料宽度 | 工序要求 | 备注 | 来料编码 | 来料名称 | 来料规格 | 产品编码 | 产品名称 | 产品规格 | 膜名称 | 排序 | 主计划号 | 子计划号 | 工序流程编码 | 工序流程名称 | 工单需求 | 计划开始时间 | 计划结束时间 | 工单状态 | 开始时间 | 产出时间 | 组织名称 | 卷号ID | 操作工人 | 报工人 | 检验 | 来料厚度 | 来料长度 | 来料宽度 | 是否分卷 | 原卷号 | 工单要求 | 是否成品 | 不良现象 | 是否入库 | 入库审核 | 生产工时 | 工单行号
铬钝化 | JG122407040111 | JG122407040111 | 东方铬钝化950 | 合格 | 合格品 | 乙 | 李志祥 | 5890 | 5865 | 0.9958 | 10930 | 0.1 | 710 | / | 花辊印 色差 乳化斑 | 30210015 | 光亮卷 | 0.1-SPCC | 30110014 | 铬钝化卷 | 0.1-SPCC |  | 10 | MO002619 | MO002619-001 | GDH001 | 铬钝化模板 | 5890 | 2024-08-13 | 2024-08-13 | 3 | 2024-08-14 07:55:30 | 2024-08-14 09:03:57 | 江苏东方九天新能源材料有限公司 | 289133 | 陈猛 |  |  | 0.1 | 10950 | 710 | 1 | JG122407040111 |  | 1 | 花辊印 色差 乳化斑 | 否 | 否 |  | 1
铬钝化 | JG1224070361223 | JG122407036122 | 东方铬钝化950 | 合格 | 合格品 | 乙 | 李志祥 | 2321 | 2321 | 1 | 4060 | 0.1 | 760 | / |  | 30210015 | 光亮卷 | 0.1-SPCC | 30110014 | 铬钝化卷 | 0.1-SPCC |  | 10 | MO002619 | MO002619-009-03 | GDH001 | 铬钝化模板 | 7070 | 2024-08-13 | 2024-08-13 | 5 | 2024-08-14 07:15:06 | 2024-08-14 07:54:55 | 江苏东方九天新能源材料有限公司 |  | 陈猛 |  | 1 | 0.1 | 4060 | 760 | 1 | JG1224070361223 |  | 1 | 乳化斑 色差 | 是 | 是 | 52 | 9
铬钝化 | JG1224070361222 | JG122407036122 | 东方铬钝化950 | 合格 | 合格品 | 乙 | 李志祥 | 2351 | 2351 | 1 | 4100 | 0.1 | 760 | / |  | 30210015 | 光亮卷 | 0.1-SPCC | 30110014 | 铬钝化卷 | 0.1-SPCC |  | 10 | MO002619 | MO002619-009-02 | GDH001 | 铬钝化模板 | 7070 | 2024-08-13 | 2024-08-13 | 5 | 2024-08-14 07:15:06 | 2024-08-14 07:54:55 | 江苏东方九天新能源材料有限公司 |  | 陈猛 |  | 1 | 0.1 | 4100 | 760 | 1 | JG1224070361222 |  | 1 | 乳化斑 色差 | 是 | 是 | 52 | 9
铬钝化 | JG1224070361221 | JG122407036122 | 东方铬钝化950 | 合格 | 合格品 | 乙 | 李志祥 | 2349 | 2349 | 1 | 4100 | 0.1 | 760 | / |  | 30210015 | 光亮卷 | 0.1-SPCC | 30110014 | 铬钝化卷 | 0.1-SPCC |  | 10 | MO002619 | MO002619-009-01 | GDH001 | 铬钝化模板 | 7070 | 2024-08-13 | 2024-08-13 | 5 | 2024-08-14 07:15:06 | 2024-08-14 07:54:55 | 江苏东方九天新能源材料有限公司 |  | 陈猛 |  | 1 | 0.1 | 4100 | 760 | 1 | JG1224070361221 |  | 1 | 乳化斑 色差 | 是 | 是 | 52 | 9
铬钝化 | JG12240703162 | JG12240703162 | 东方铬钝化950 | 合格 | 合格品 | 乙 | 李志祥 | 5800 | 5799 | 0.9998 | 10100 | 0.1 | 760 | / |  | 30210015 | 光亮卷 | 0.1-SPCC | 30110014 | 铬钝化卷 | 0.1-SPCC |  | 10 | MO002581 | MO002581-002 | GDH001 | 铬钝化模板 | 5800 | 2024-08-12 | 2024-08-12 | 5 | 2024-08-14 05:06:40 | 2024-08-14 05:17:19 | 江苏东方九天新能源材料有限公司 | 288029 | 陈猛 |  |  | 0.1 | 10170 | 760 | 1 | JG12240703162 |  | 1 | 乳化斑 色差 条印 | 是 | 是 | 11 | 2
铬钝化 | JG122407031312 | JG122407031312 | 东方铬钝化950 | 合格 | 合格品 | 乙 | 李志祥 | 5460 | 5245 | 0.9606 | 9210 | 0.1 | 760 | / | 色差 条印 | 30210015 | 光亮卷 | 0.1-SPCC | 30110014 | 铬钝化卷 | 0.1-SPCC |  | 10 | MO002581 | MO002581-009 | GDH001 | 铬钝化模板 | 5460 | 2024-08-12 | 2024-08-12 | 5 | 2024-08-14 04:35:22 | 2024-08-14 04:37:00 | 江苏东方九天新能源材料有限公司 | 288035 | 陈猛 |  |  | 0.1 | 9580 | 760 | 1 | JG122407031312 |  | 1 | 色差 条印 | 是 | 是 | 2 | 9
铬钝化 | JG122405511722 | JG12240551172 | 东方铬钝化950 | 合格 | 合格品 | 乙 | 李志祥 | 3655 | 3655 | 1 | 6440 | 0.1 | 760 | / | 色差 乳化斑 条印 锈斑重 孔洞122米大小0.53操侧196 1597米2个大小1.06-1.94操侧430 1602米大小1.5操侧294 | 30210015 | 光亮卷 | 0.1-SPCC | 30110014 | 铬钝化卷 | 0.1-SPCC |  | 10 | MO002581 | MO002581-005-02 | GDH001 | 铬钝化模板 | 6060 | 2024-08-12 | 2024-08-12 | 5 | 2024-08-14 01:13:54 | 2024-08-14 04:34:41 | 江苏东方九天新能源材料有限公司 |  | 陈猛 |  | 1 | 0.1 | 6440 | 760 | 1 | JG122405511722 |  | 1 | 色差 乳化斑 条印 锈斑重 孔洞122米大小0.53操侧196 1597米2个大小1.06-1.94操侧430 1602米大小1.5操侧294 | 是 | 是 | 301 | 5
铬钝化 | JG122405511721 | JG12240551172 | 东方铬钝化950 | 合格 | 合格品 | 乙 | 李志祥 | 2325 | 2325 | 1 | 4050 | 0.1 | 760 | / |  | 30210015 | 光亮卷 | 0.1-SPCC | 30110014 | 铬钝化卷 | 0.1-SPCC |  | 10 | MO002581 | MO002581-005-01 | GDH001 | 铬钝化模板 | 6060 | 2024-08-12 | 2024-08-12 | 5 | 2024-08-14 01:13:54 | 2024-08-14 04:34:41 | 江苏东方九天新能源材料有限公司 |  | 陈猛 |  | 1 | 0.1 | 4050 | 760 | 1 | JG122405511721 |  | 1 | 色差 乳化斑 条印 锈斑重 | 是 | 是 | 301 | 5
铬钝化 | JG122407032921 | JG122407032921 | 东方铬钝化950 | 合格 | 合格品 | 乙 | 李志祥 | 3660 | 3643 | 0.9954 | 6350 | 0.1 | 760 | / | 乳化斑 色差条印 尾50米来料停机斑 | 30210015 | 光亮卷 | 0.1-SPCC | 30110014 | 铬钝化卷 | 0.1-SPCC |  | 10 | MO002581 | MO002581-006 | GDH001 | 铬钝化模板 | 3660 | 2024-08-12 | 2024-08-12 | 3 | 2024-08-14 00:24:48 | 2024-08-14 01:13:22 | 江苏东方九天新能源材料有限公司 | 288033 | 陈猛 |  |  | 0.1 | 6400 | 760 | 1 | JG122407032921 |  | 1 | 乳化斑 色差条印 尾50米来料停机斑 | 处理中 | 否 |  | 6
铬钝化 | JG122405515911 | JG122405515911 | 东方铬钝化950 | 合格 | 合格品 | 乙 | 李志祥 | 3765 | 3733 | 0.9915 | 5410 | 0.125 | 760 | / | 乳化斑 色差 辊印 条印 | 30210004 | 光亮卷 | 0.125-SPCC | 30110004 | 铬钝化卷 | 0.125-SPCC |  | 10 | MO002619 | MO002619-010 | GDH001 | 铬钝化模板 | 3765 | 2024-08-13 | 2024-08-13 | 5 | 2024-08-13 23:43:03 | 2024-08-14 00:23:55 | 江苏东方九天新能源材料有限公司 | 289143 | 陈猛 |  |  | 0.125 | 5460 | 760 | 1 | JG122405515911 |  | 1 | 乳化斑 色差 辊印 条印 | 是 | 是 | 40 | 10
铬钝化 | JG1224070335222 | JG1224070335222 | 东方铬钝化950 | 合格 | 合格品 | 乙 | 李志祥 | 2255 | 2241 | 0.9938 | 3910 | 0.1 | 760 | / | 乳化斑 色差 条印 2918米孔洞大小3.71操483 | 30210015 | 光亮卷 | 0.1-SPCC | 30110014 | 铬钝化卷 | 0.1-SPCC |  | 10 | MO002581 | MO002581-003 | GDH001 | 铬钝化模板 | 2255 | 2024-08-12 | 2024-08-12 | 3 | 2024-08-13 23:13:49 | 2024-08-13 23:42:40 | 江苏东方九天新能源材料有限公司 | 288030 | 陈猛 |  |  | 0.1 | 3930 | 760 | 1 | JG1224070335222 |  | 1 | 乳化斑 色差 条印 2918米孔洞大小3.71操483 | 处理中 | 否 |  | 3
铬钝化 | JG122407032922 | JG122407032922 | 东方铬钝化950 | 合格 | 合格品 | 乙 | 李志祥 | 2480 | 2451 | 0.9883 | 4280 | 0.1 | 760 | / | 乳化斑 色差 条印 辊印 | 30210015 | 光亮卷 | 0.1-SPCC | 30110014 | 铬钝化卷 | 0.1-SPCC |  | 10 | MO002581 | MO002581-010 | GDH001 | 铬钝化模板 | 2480 | 2024-08-12 | 2024-08-12 | 5 | 2024-08-13 23:11:35 | 2024-08-13 23:12:28 | 江苏东方九天新能源材料有限公司 | 288036 | 陈猛 |  |  | 0.1 | 4330 | 760 | 1 | JG122407032922 |  | 1 | 乳化斑 色差 条印 辊印 | 是 | 是 | 1 | 10
铬钝化 | JG1224070403212 | JG122407040321 | 东方铬钝化950 | 合格 | 合格品 | 乙 | 李志祥 | 3821 | 3821 | 1 | 7100 | 0.1 | 710 | / |  | 30210015 | 光亮卷 | 0.1-SPCC | 30110014 | 铬钝化卷 | 0.1-SPCC |  | 10 | MO002581 | MO002581-011-02 | GDH001 | 铬钝化模板 | 6070 | 2024-08-12 | 2024-08-12 | 3 | 2024-08-13 21:27:44 | 2024-08-13 22:47:01 | 江苏东方九天新能源材料有限公司 |  | 陈猛 |  | 1 | 0.1 | 7100 | 710 | 1 | JG1224070403212 |  | 1 | 边部乳化斑重 | 是 | 是 | 240 | 11
铬钝化 | JG1224070403211 | JG122407040321 | 东方铬钝化950 | 待判定 |  | 乙 | 李志祥 | 2213 | 2213 | 1 | 4100 | 0.1 | 710 | / | 30米内8个孔洞大小2.12-2.56操181 1518米孔洞大小0.18操282 边部乳化斑重 |  |  |  | 30110014 | 铬钝化卷 | 0.1-SPCC |  | 10 | MO002581 | MO002581-011-01 | GDH001 | 铬钝化模板 | 6070 | 2024-08-12 | 2024-08-12 | 3 | 2024-08-13 21:27:44 | 2024-08-13 22:47:01 | 江苏东方九天新能源材料有限公司 |  | 陈猛 |  | 1 | 0.1 | 4100 | 710 | 1 | JG1224070403211 |  | 1 | 30米内8个孔洞大小2.12-2.56操181 1518米孔洞大小0.18操282 边部乳化斑重 |  |  | 240 | 11
铬钝化 | JG1224070383122 | JG122407038312 | 东方铬钝化950 | 合格 | 合格品 | 甲 | 韩康 | 3881 | 3881 | 1 | 7250 | 0.1 | 710 | / |  | 30210015 | 光亮卷 | 0.1-SPCC | 30110014 | 铬钝化卷 | 0.1-SPCC |  | 10 | MO002581 | MO002581-013-02 | GDH001 | 铬钝化模板 | 6090 | 2024-08-12 | 2024-08-12 | 3 | 2024-08-13 20:03:30 | 2024-08-13 21:26:33 | 江苏东方九天新能源材料有限公司 |  | 孙槐兵 |  | 1 | 0.1 | 7250 | 710 | 1 | JG1224070383122 |  | 1 | 4190米孔洞大小0.71操298 | 是 | 是 | 249 | 13
铬钝化 | JG1224070383121 | JG122407038312 | 东方铬钝化950 | 待判定 |  | 甲 | 韩康 | 2179 | 2179 | 1 | 4070 | 0.1 | 710 | / | S色差(色差 內8米4个孔洞 横向519.7-520.3 大小4.24-14.5) |  |  |  | 30110014 | 铬钝化卷 | 0.1-SPCC |  | 10 | MO002581 | MO002581-013-01 | GDH001 | 铬钝化模板 | 6090 | 2024-08-12 | 2024-08-12 | 3 | 2024-08-13 20:03:30 | 2024-08-13 21:26:33 | 江苏东方九天新能源材料有限公司 |  | 孙槐兵 |  | 1 | 0.1 | 4070 | 710 | 1 | JG1224070383121 |  | 1 | S色差(色差 內8米4个孔洞 横向519.7-520.3 大小4.24-14.5) |  |  | 249 | 13
铬钝化 | JG12240704121 | JG12240704121 | 东方铬钝化950 | 合格 | 合格品 | 甲 | 韩康 | 6650 | 6615 | 0.9947 | 12240 | 0.1 | 710 | / | S色差(色差 整卷水锈斑 条印) | 30210015 | 光亮卷 | 0.1-SPCC | 30110014 | 铬钝化卷 | 0.1-SPCC |  | 10 | MO002619 | MO002619-003 | GDH001 | 铬钝化模板 | 6650 | 2024-08-13 | 2024-08-13 | 5 | 2024-08-13 18:56:34 | 2024-08-13 18:57:45 | 江苏东方九天新能源材料有限公司 | 289135 | 孙槐兵 |  |  | 0.1 | 12460 | 710 | 1 | JG12240704121 |  | 1 | S色差(色差 整卷水锈斑 条印) | 是 | 是 | 1 | 3
铬钝化 | JG122405514711 | JG122405514711 | 东方铬钝化950 | 合格 | 合格品 | 甲 | 韩康 | 6950 | 6903 | 0.9932 | 12060 | 0.1 | 760 | / |  | 30210015 | 光亮卷 | 0.1-SPCC | 30110014 | 铬钝化卷 | 0.1-SPCC |  | 10 | MO002651 | MO002651-001 | GDH001 | 铬钝化模板 | 6950 | 2024-08-13 | 2024-08-13 | 5 | 2024-08-13 18:25:57 | 2024-08-13 18:26:29 | 江苏东方九天新能源材料有限公司 | 290135 | 孙槐兵 |  |  | 0.1 | 0 | 760 | 1 | JG122405514711 |  | 1 |  | 是 | 是 | 1 | 1
铬钝化 | JG122407031722 | JG12240703172 | 东方铬钝化950 | 合格 | 合格品 | 甲 | 韩康 | 3973 | 3973 | 1 | 6950 | 0.1 | 760 | / |  | 30210015 | 光亮卷 | 0.1-SPCC | 30110014 | 铬钝化卷 | 0.1-SPCC |  | 10 | MO002581 | MO002581-004-02 | GDH001 | 铬钝化模板 | 6340 | 2024-08-12 | 2024-08-12 | 5 | 2024-08-13 18:24:15 | 2024-08-13 18:25:18 | 江苏东方九天新能源材料有限公司 |  | 孙槐兵 |  | 1 | 0.1 | 6950 | 760 | 1 | JG122407031722 |  | 1 |  | 是 | 是 | 1 | 4
铬钝化 | JG122407031721 | JG12240703172 | 东方铬钝化950 | 合格 | 合格品 | 甲 | 韩康 | 2345 | 2345 | 1 | 4100 | 0.1 | 760 | / |  | 30210015 | 光亮卷 | 0.1-SPCC | 30110014 | 铬钝化卷 | 0.1-SPCC |  | 10 | MO002581 | MO002581-004-01 | GDH001 | 铬钝化模板 | 6340 | 2024-08-12 | 2024-08-12 | 5 | 2024-08-13 18:24:15 | 2024-08-13 18:25:18 | 江苏东方九天新能源材料有限公司 |  | 孙槐兵 |  | 1 | 0.1 | 4100 | 760 | 1 | JG122407031721 |  | 1 |  | 是 | 是 | 1 | 4
铬钝化 | JG12240705591 | JG12240705591 | 东方铬钝化950 | 合格 | 合格品 | 甲 | 韩康 | 5430 | 5421 | 0.9983 | 10090 | 0.1 | 710 | 、 | S色差(色差 氧化边 碱液斑) | 30210015 | 光亮卷 | 0.1-SPCC | 30110014 | 铬钝化卷 | 0.1-SPCC |  | 10 | MO002617 | MO002617-002 | GDH001 | 铬钝化模板 | 5430 | 2024-08-13 | 2024-08-13 | 5 | 2024-08-13 17:34:38 | 2024-08-13 18:23:24 | 江苏东方九天新能源材料有限公司 | 289078 | 孙槐兵 |  |  | 0.1 | 10130 | 710 | 1 | JG12240705591 |  | 1 | S色差(色差 氧化边 碱液斑) | 是 | 是 | 49 | 2
铬钝化 | JG12240704122 | JG12240704122 | 东方铬钝化950 | 合格 | 合格品 | 甲 | 韩康 | 6650 | 6627 | 0.9965 | 12310 | 0.1 | 710 | / |  | 30210015 | 光亮卷 | 0.1-SPCC | 30110014 | 铬钝化卷 | 0.1-SPCC |  | 10 | MO002619 | MO002619-004 | GDH001 | 铬钝化模板 | 6650 | 2024-08-13 | 2024-08-13 | 5 | 2024-08-13 16:34:32 | 2024-08-13 16:59:37 | 江苏东方九天新能源材料有限公司 | 289136 | 孙槐兵 |  |  | 0.1 | 12460 | 710 | 1 | JG12240704122 |  | 1 |  | 是 | 是 | 25 | 4
铬钝化 | JG122407031513 | JG12240703151 | 东方铬钝化950 | 合格 | 合格品 | 甲 | 韩康 | 2493 | 2493 | 1 | 4310 | 0.1 | 760 | / |  | 30210015 | 光亮卷 | 0.1-SPCC | 30110014 | 铬钝化卷 | 0.1-SPCC |  | 10 | MO002552 | MO002552-001-03 | GDH001 | 铬钝化模板 | 7500 | 2024-08-11 | 2024-08-11 | 5 | 2024-08-13 12:01:27 | 2024-08-13 14:03:37 | 江苏东方九天新能源材料有限公司 |  | 孙槐兵 |  | 1 | 0.1 | 4310 | 760 | 1 | JG122407031513 |  | 1 |  | 是 | 是 | 162 | 1
铬钝化 | JG122407031512 | JG12240703151 | 东方铬钝化950 | 合格 | 合格品 | 甲 | 韩康 | 2487 | 2487 | 1 | 4300 | 0.1 | 760 | / |  | 30210015 | 光亮卷 | 0.1-SPCC | 30110014 | 铬钝化卷 | 0.1-SPCC |  | 10 | MO002552 | MO002552-001-02 | GDH001 | 铬钝化模板 | 7500 | 2024-08-11 | 2024-08-11 | 5 | 2024-08-13 12:01:27 | 2024-08-13 14:03:37 | 江苏东方九天新能源材料有限公司 |  | 孙槐兵 |  | 1 | 0.1 | 4300 | 760 | 1 | JG122407031512 |  | 1 |  | 是 | 是 | 162 | 1
铬钝化 | JG122407031511 | JG12240703151 | 东方铬钝化950 | 合格 | 合格品 | 甲 | 韩康 | 2493 | 2493 | 1 | 4300 | 0.1 | 760 | / |  | 30210015 | 光亮卷 | 0.1-SPCC | 30110014 | 铬钝化卷 | 0.1-SPCC |  | 10 | MO002552 | MO002552-001-01 | GDH001 | 铬钝化模板 | 7500 | 2024-08-11 | 2024-08-11 | 5 | 2024-08-13 12:01:27 | 2024-08-13 14:03:37 | 江苏东方九天新能源材料有限公司 |  | 孙槐兵 |  | 1 | 0.1 | 4300 | 760 | 1 | JG122407031511 |  | 1 |  | 是 | 是 | 162 | 1
铬钝化 | JG122405023811 | JG122405023811 | 东方铬钝化950 | 待判定 |  | 乙 | 李志祥 | 7220 | 7193 | 0.9963 | 12480 | 0.1 | 760 | / | 花辊印，1750米板面连续大凹点 |  |  |  | 30110014 | 铬钝化卷 | 0.1-SPCC |  | 10 | MO002581 | MO002581-008 | GDH001 | 铬钝化模板 | 7220 | 2024-08-12 | 2024-08-12 | 3 | 2024-08-13 07:53:07 | 2024-08-13 07:55:52 | 江苏东方九天新能源材料有限公司 | 287312 | 李志祥 |  |  | 0.1 | 12450 | 760 | 1 | JG122405023811 |  | 1 | 花辊印 乳化斑 1750米板面连续大凹点 色差 | 否 | 否 |  | 8
铬钝化 | JG122407037911 | JG122407037911 | 东方铬钝化950 | 合格 | 让步接收 | 乙 | 李志祥 | 7005 | 6965 | 0.9943 | 13080 | 0.1 | 710 | / | 卷芯收卷不齐，11206米操101mm（8.40 mm2），白条印 | 30210015 | 光亮卷 | 0.1-SPCC | 30110014 | 铬钝化卷 | 0.1-SPCC |  | 10 | MO002581 | MO002581-012 | GDH001 | 铬钝化模板 | 7005 | 2024-08-12 | 2024-08-12 | 5 | 2024-08-13 05:15:44 | 2024-08-13 07:52:36 | 江苏东方九天新能源材料有限公司 | 288041 | 李志祥 |  |  | 0.1 | 13130 | 710 | 1 | JG122407037911 |  | 1 | 卷芯收卷不齐 11206米孔洞大小8.40操101 白条印 色差 | 是 | 是 | 157 | 12
铬钝化 | JG12240705601 | JG12240705601 | 东方铬钝化950 | 合格 | 合格品 | 甲 | 韩康 | 5480 | 5103 | 0.9312 | 9390 | 0.1 | 710 | 、 |  | 30210015 | 光亮卷 | 0.1-SPCC | 30110014 | 铬钝化卷 | 0.1-SPCC |  | 10 | MO002562 | MO002562-002 | GDH001 | 铬钝化模板 | 5480 | 2024-08-11 | 2024-08-11 | 5 | 2024-08-13 05:14:21 | 2024-08-13 05:14:55 | 江苏东方九天新能源材料有限公司 | 286957 | 孙槐兵 |  |  | 0.1 | 10100 | 710 | 1 | JG12240705601 |  | 1 | 色差 辊印 | 是 | 是 | 0 | 2
铬钝化 | JG12240705551 | JG12240705551 | 东方铬钝化950 | 合格 | 让步接收 | 甲 | 韩康 | 5440 | 5425 | 0.9972 | 10010 | 0.1 | 710 | 、 | 整卷板面中间黄斑 | 30210015 | 光亮卷 | 0.1-SPCC | 30110014 | 铬钝化卷 | 0.1-SPCC |  | 10 | MO002562 | MO002562-001 | GDH001 | 铬钝化模板 | 5440 | 2024-08-11 | 2024-08-11 | 5 | 2024-08-12 16:04:32 | 2024-08-12 16:14:21 | 江苏东方九天新能源材料有限公司 | 286956 | 孙槐兵 |  |  | 0.1 | 10030 | 710 | 1 | JG12240705551 |  | 1 | S色差(色差 白斑 条印 来料整卷板面中间黄斑) | 是 | 是 | 10 | 1
铬钝化 | JG1224070387122 | JG122407038712 | 东方铬钝化950 | 合格 | 合格品 | 甲 | 韩康 | 2227 | 2227 | 1 | 4210 | 0.1 | 710 | 、 |  | 30210015 | 光亮卷 | 0.1-SPCC | 30110014 | 铬钝化卷 | 0.1-SPCC |  | 10 | MO002562 | MO002562-008-02 | GDH001 | 铬钝化模板 | 4450 | 2024-08-11 | 2024-08-11 | 5 | 2024-08-12 14:56:15 | 2024-08-12 14:57:00 | 江苏东方九天新能源材料有限公司 |  | 孙槐兵 |  | 1 | 0.1 | 4210 | 710 | 1 | JG1224070387122 |  | 1 |  | 是 | 是 | 1 | 8
铬钝化 | JG1224070387121 | JG122407038712 | 东方铬钝化950 | 合格 | 合格品 | 甲 | 韩康 | 2225 | 2225 | 1 | 4200 | 0.1 | 710 | 、 |  | 30210015 | 光亮卷 | 0.1-SPCC | 30110014 | 铬钝化卷 | 0.1-SPCC |  | 10 | MO002562 | MO002562-008-01 | GDH001 | 铬钝化模板 | 4450 | 2024-08-11 | 2024-08-11 | 5 | 2024-08-12 14:56:15 | 2024-08-12 14:57:00 | 江苏东方九天新能源材料有限公司 |  | 孙槐兵 |  | 1 | 0.1 | 4200 | 710 | 1 | JG1224070387121 |  | 1 |  | 是 | 是 | 1 | 8
铬钝化 | JG12240703421 | JG12240703421 | 东方铬钝化950 | 合格 | 合格品 | 甲 | 韩康 | 4770 | 4745 | 0.9948 | 6790 | 0.125 | 760 | / |  | 30210004 | 光亮卷 | 0.125-SPCC | 30110004 | 铬钝化卷 | 0.125-SPCC |  | 10 | MO002522 | MO002522-009 | GDH001 | 铬钝化模板 | 4770 | 2024-08-10 | 2024-08-10 | 5 | 2024-08-12 14:47:07 | 2024-08-12 14:47:39 | 江苏东方九天新能源材料有限公司 | 285667 | 孙槐兵 |  |  | 0.125 | 6810 | 760 | 1 | JG12240703421 |  | 1 |  | 是 | 是 | 0 | 9
铬钝化 | JG122407041011 | JG122407041011 | 东方铬钝化950 | 合格 | 合格品 | 甲 | 韩康 | 5370 | 5369 | 0.9998 | 10110 | 0.1 | 710 | 、 |  | 30210015 | 光亮卷 | 0.1-SPCC | 30110014 | 铬钝化卷 | 0.1-SPCC |  | 10 | MO002562 | MO002562-003 | GDH001 | 铬钝化模板 | 5370 | 2024-08-11 | 2024-08-11 | 5 | 2024-08-11 22:48:12 | 2024-08-11 22:49:28 | 江苏东方九天新能源材料有限公司 | 286958 | 孙锋 |  |  | 0.1 | 10150 | 710 | 1 | JG122407041011 |  | 1 |  | 是 | 是 | 1 | 3
铬钝化 | JG122407055722 | JG122407055722 | 东方铬钝化950 | 合格 | 让步接收 | 乙 | 李志祥 | 4350 | 4343 | 0.9984 | 8210 | 0.1 | 710 | 、 | 内200米折印 3000-4000米尖点 | 30210015 | 光亮卷 | 0.1-SPCC | 30110014 | 铬钝化卷 | 0.1-SPCC |  | 10 | MO002562 | MO002562-010 | GDH001 | 铬钝化模板 | 4350 | 2024-08-11 | 2024-08-11 | 5 | 2024-08-11 22:45:26 | 2024-08-11 22:47:17 | 江苏东方九天新能源材料有限公司 | 286948 | 陈猛 |  |  | 0.1 | 8230 | 710 | 1 | JG122407055722 |  | 1 | 内200米折印 3000-4000米尖点 | 是 | 是 | 2 | 10
铬钝化 | JG12240705531 | JG12240705531 | 东方铬钝化950 | 合格 | 合格品 | 甲 | 韩康 | 5476 | 5465 | 0.998 | 10100 | 0.1 | 710 | 、 | S色差(色差 条印 碱液斑 白斑 尾顶伤印) | 30210015 | 光亮卷 | 0.1-SPCC | 30110014 | 铬钝化卷 | 0.1-SPCC |  | 10 | MO002562 | MO002562-006 | GDH001 | 铬钝化模板 | 5476 | 2024-08-11 | 2024-08-11 | 5 | 2024-08-11 19:50:36 | 2024-08-11 19:52:20 | 江苏东方九天新能源材料有限公司 | 286961 | 韩康 |  |  | 0.1 | 0 | 710 | 1 | JG12240705531 |  | 1 | S色差(色差 条印 碱液斑 白斑 尾顶伤印) | 是 | 是 | 2 | 6
铬钝化 | JG12240703882 | JG12240703882 | 东方铬钝化950 | 合格 | 合格品 | 甲 | 韩康 | 6620 | 6393 | 0.9657 | 12040 | 0.1 | 710 | 、 |  | 30210015 | 光亮卷 | 0.1-SPCC | 30110014 | 铬钝化卷 | 0.1-SPCC |  | 10 | MO002562 | MO002562-005 | GDH001 | 铬钝化模板 | 6620 | 2024-08-11 | 2024-08-11 | 5 | 2024-08-11 18:53:18 | 2024-08-11 18:54:00 | 江苏东方九天新能源材料有限公司 | 286960 | 韩康 |  |  | 0.1 | 0 | 710 | 1 | JG12240703882 |  | 1 |  | 是 | 是 | 1 | 5
铬钝化 | JG12240704221 | JG12240704221 | 东方铬钝化950 | 合格 | 合格品 | 甲 | 韩康 | 6700 | 6701 | 1.0001 | 12580 | 0.1 | 710 | 、 | S色差(色差 白斑 碱液斑 碎边) | 30210015 | 光亮卷 | 0.1-SPCC | 30110014 | 铬钝化卷 | 0.1-SPCC |  | 10 | MO002562 | MO002562-007 | GDH001 | 铬钝化模板 | 6700 | 2024-08-11 | 2024-08-11 | 5 | 2024-08-11 17:01:46 | 2024-08-11 17:02:54 | 江苏东方九天新能源材料有限公司 | 286953 | 韩康 |  |  | 0.1 | 12620 | 710 | 1 | JG12240704221 |  | 1 | S色差(色差 白斑 碱液斑 碎边) | 是 | 是 | 1 | 7
铬钝化 | JG12240705532 | JG12240705532 | 东方铬钝化950 | 合格 | 让步接收 | 甲 | 韩康 | 7150 | 7133 | 0.9976 | 13420 | 0.1 | 710 | 、 | 碎边，尾部顶伤折印，折皱 |  |  |  | 30110014 | 铬钝化卷 | 0.1-SPCC |  | 10 | MO002562 | MO002562-009 | GDH001 | 铬钝化模板 | 7150 | 2024-08-11 | 2024-08-11 | 5 | 2024-08-11 15:40:56 | 2024-08-11 15:42:39 | 江苏东方九天新能源材料有限公司 | 286950 | 孙槐兵 |  |  | 0.1 | 13460 | 710 | 1 | JG12240705532 |  | 1 | S色差(色差 碎边 条印 尾来料顶伤折印 折皱) | 是 | 是 | 2 | 9
铬钝化 | JG122407032613 | JG12240703261 | 东方铬钝化950 | 合格 | 合格品 | 甲 | 韩康 | 2439 | 2439 | 1 | 4260 | 0.1 | 760 | / |  | 30210015 | 光亮卷 | 0.1-SPCC | 30110014 | 铬钝化卷 | 0.1-SPCC |  | 10 | MO002552 | MO002552-002-03 | GDH001 | 铬钝化模板 | 7490 | 2024-08-11 | 2024-08-11 | 5 | 2024-08-11 13:20:06 | 2024-08-11 13:53:20 | 江苏东方九天新能源材料有限公司 |  | 韩康 |  | 1 | 0.1 | 4260 | 760 | 1 | JG122407032613 |  | 1 |  | 是 | 是 | 44 | 2
铬钝化 | JG122407032612 | JG12240703261 | 东方铬钝化950 | 合格 | 合格品 | 甲 | 韩康 | 2517 | 2517 | 1 | 4380 | 0.1 | 760 | / |  | 30210015 | 光亮卷 | 0.1-SPCC | 30110014 | 铬钝化卷 | 0.1-SPCC |  | 10 | MO002552 | MO002552-002-02 | GDH001 | 铬钝化模板 | 7490 | 2024-08-11 | 2024-08-11 | 5 | 2024-08-11 13:20:06 | 2024-08-11 13:53:20 | 江苏东方九天新能源材料有限公司 |  | 韩康 |  | 1 | 0.1 | 4380 | 760 | 1 | JG122407032612 |  | 1 |  | 是 | 是 | 44 | 2
铬钝化 | JG122407032611 | JG12240703261 | 东方铬钝化950 | 合格 | 合格品 | 甲 | 韩康 | 2511 | 2511 | 1 | 4350 | 0.1 | 760 | / |  | 30210015 | 光亮卷 | 0.1-SPCC | 30110014 | 铬钝化卷 | 0.1-SPCC |  | 10 | MO002552 | MO002552-002-01 | GDH001 | 铬钝化模板 | 7490 | 2024-08-11 | 2024-08-11 | 5 | 2024-08-11 13:20:06 | 2024-08-11 13:53:20 | 江苏东方九天新能源材料有限公司 |  | 韩康 |  | 1 | 0.1 | 4350 | 760 | 1 | JG122407032611 |  | 1 |  | 是 | 是 | 44 | 2
铬钝化 | JG1224070399212 | JG122407039921 | 东方铬钝化950 | 合格 | 合格品 | 乙 | 韩康 | 3947 | 3947 | 1 | 7350 | 0.1 | 710 | 、 |  | 30210015 | 光亮卷 | 0.1-SPCC | 30110014 | 铬钝化卷 | 0.1-SPCC |  | 10 | MO002551 | MO002551-003-02 | GDH001 | 铬钝化模板 | 6265 | 2024-08-11 | 2024-08-11 | 5 | 2024-08-11 12:19:41 | 2024-08-11 12:20:30 | 江苏东方九天新能源材料有限公司 |  | 陈猛 |  | 1 | 0.1 | 7350 | 710 | 1 | JG1224070399212 |  | 1 |  | 是 | 是 | 1 | 3
铬钝化 | JG1224070399211 | JG122407039921 | 东方铬钝化950 | 合格 | 合格品 | 乙 | 韩康 | 2291 | 2291 | 1 | 4260 | 0.1 | 710 | 、 |  | 30210015 | 光亮卷 | 0.1-SPCC | 30110014 | 铬钝化卷 | 0.1-SPCC |  | 10 | MO002551 | MO002551-003-01 | GDH001 | 铬钝化模板 | 6265 | 2024-08-11 | 2024-08-11 | 5 | 2024-08-11 12:19:41 | 2024-08-11 12:20:30 | 江苏东方九天新能源材料有限公司 |  | 陈猛 |  | 1 | 0.1 | 4260 | 710 | 1 | JG1224070399211 |  | 1 |  | 是 | 是 | 1 | 3
铬钝化 | JG1224070317112 | JG122407031711 | 东方铬钝化950 | 合格 | 合格品 | 乙 | 韩康 | 2833 | 2833 | 1 | 4960 | 0.1 | 760 | 、 |  | 30210015 | 光亮卷 | 0.1-SPCC | 30110014 | 铬钝化卷 | 0.1-SPCC |  | 10 | MO002551 | MO002551-002-02 | GDH001 | 铬钝化模板 | 5720 | 2024-08-11 | 2024-08-11 | 5 | 2024-08-11 10:43:25 | 2024-08-11 10:44:13 | 江苏东方九天新能源材料有限公司 |  | 陈猛 |  | 1 | 0.1 | 4960 | 760 | 1 | JG1224070317112 |  | 1 |  | 是 | 是 | 1 | 2
铬钝化 | JG1224070317111 | JG122407031711 | 东方铬钝化950 | 合格 | 合格品 | 乙 | 韩康 | 2861 | 2861 | 1 | 5000 | 0.1 | 760 | 、 |  | 30210015 | 光亮卷 | 0.1-SPCC | 30110014 | 铬钝化卷 | 0.1-SPCC |  | 10 | MO002551 | MO002551-002-01 | GDH001 | 铬钝化模板 | 5720 | 2024-08-11 | 2024-08-11 | 5 | 2024-08-11 10:43:25 | 2024-08-11 10:44:13 | 江苏东方九天新能源材料有限公司 |  | 陈猛 |  | 1 | 0.1 | 5000 | 760 | 1 | JG1224070317111 |  | 1 |  | 是 | 是 | 1 | 2
铬钝化 | JG122407032622 | JG12240703262 | 东方铬钝化950 | 合格 | 合格品 | 乙 | 韩康 | 3525 | 3525 | 1 | 6150 | 0.1 | 760 | 、 |  | 30210015 | 光亮卷 | 0.1-SPCC | 30110014 | 铬钝化卷 | 0.1-SPCC |  | 10 | MO002551 | MO002551-001-02 | GDH001 | 铬钝化模板 | 5900 | 2024-08-11 | 2024-08-11 | 5 | 2024-08-11 09:29:29 | 2024-08-11 09:30:13 | 江苏东方九天新能源材料有限公司 |  | 陈猛 |  | 1 | 0.1 | 6150 | 760 | 1 | JG122407032622 |  | 1 |  | 是 | 是 | 1 | 1
铬钝化 | JG122407032621 | JG12240703262 | 东方铬钝化950 | 合格 | 合格品 | 乙 | 韩康 | 2349 | 2349 | 1 | 4090 | 0.1 | 760 | 、 |  | 30210015 | 光亮卷 | 0.1-SPCC | 30110014 | 铬钝化卷 | 0.1-SPCC |  | 10 | MO002551 | MO002551-001-01 | GDH001 | 铬钝化模板 | 5900 | 2024-08-11 | 2024-08-11 | 5 | 2024-08-11 09:29:29 | 2024-08-11 09:30:13 | 江苏东方九天新能源材料有限公司 |  | 陈猛 |  | 1 | 0.1 | 4090 | 760 | 1 | JG122407032621 |  | 1 |  | 是 | 是 | 1 | 1
铬钝化 | JG12240703401 | JG12240703401 | 东方铬钝化950 | 返工 | 返工 | 乙 | 李志祥 | 4780 | 4755 | 0.9948 | 6920 | 0.125 | 760 | / | 黄斑 尾部板面辊印轻微发黄 |  |  |  | 30110004 | 铬钝化卷 | 0.125-SPCC |  | 10 | MO002522 | MO002522-010 | GDH001 | 铬钝化模板 | 4780 | 2024-08-10 | 2024-08-10 | 3 | 2024-08-11 08:10:04 | 2024-08-11 08:10:43 | 江苏东方九天新能源材料有限公司 | 285668 | 陈猛 |  |  | 0.125 | 6940 | 760 | 1 | JG12240703401 |  | 0 | 来料黄斑 尾板面辊印轻微发黄 色差 条印 | 否 | 否 |  | 10
铬钝化 | JG12240703631 | JG12240703631 | 东方铬钝化950 | 合格 | 合格品 | 乙 | 李志祥 | 4840 | 4811 | 0.994 | 6900 | 0.125 | 760 | / |  | 30210004 | 光亮卷 | 0.125-SPCC | 30110004 | 铬钝化卷 | 0.125-SPCC |  | 10 | MO002522 | MO002522-008 | GDH001 | 铬钝化模板 | 4840 | 2024-08-10 | 2024-08-10 | 5 | 2024-08-11 06:56:41 | 2024-08-11 08:09:56 | 江苏东方九天新能源材料有限公司 | 285666 | 陈猛 |  |  | 0.125 | 6930 | 760 | 1 | JG12240703631 |  | 1 | 色差 条印 乳化斑 | 是 | 是 | 73 | 8
铬钝化 | JG122406026312 | JG122406026312 | 东方铬钝化950 | 合格 | 合格品 | 乙 | 李志祥 | 4120 | 4063 | 0.9862 | 7130 | 0.1 | 760 | / |  | 30210015 | 光亮卷 | 0.1-SPCC | 30110014 | 铬钝化卷 | 0.1-SPCC |  | 10 | MO002522 | MO002522-002 | GDH001 | 铬钝化模板 | 4120 | 2024-08-10 | 2024-08-10 | 5 | 2024-08-11 06:54:47 | 2024-08-11 06:56:17 | 江苏东方九天新能源材料有限公司 | 285659 | 陈猛 |  |  | 0.1 | 7230 | 760 | 1 | JG122406026312 |  | 1 | 色差 条印 乳化斑 | 是 | 是 | 2 | 2
铬钝化 | JG1224060265222 | JG122406026522 | 东方铬钝化950 | 合格 | 合格品 | 乙 | 李志祥 | 2323 | 2323 | 1 | 4020 | 0.1 | 760 | / |  | 30210015 | 光亮卷 | 0.1-SPCC | 30110014 | 铬钝化卷 | 0.1-SPCC |  | 10 | MO002522 | MO002522-007-02 | GDH001 | 铬钝化模板 | 4720 | 2024-08-10 | 2024-08-10 | 5 | 2024-08-11 04:19:19 | 2024-08-11 06:54:31 | 江苏东方九天新能源材料有限公司 |  | 陈猛 |  | 1 | 0.1 | 4020 | 760 | 1 | JG1224060265222 |  | 1 | 细条印 乳化斑尾50米停机斑 | 是 | 是 | 232 | 7
铬钝化 | JG1224060265221 | JG122406026522 | 东方铬钝化950 | 合格 | 合格品 | 乙 | 李志祥 | 2371 | 2371 | 1 | 4100 | 0.1 | 760 | / |  | 30210015 | 光亮卷 | 0.1-SPCC | 30110014 | 铬钝化卷 | 0.1-SPCC |  | 10 | MO002522 | MO002522-007-01 | GDH001 | 铬钝化模板 | 4720 | 2024-08-10 | 2024-08-10 | 5 | 2024-08-11 04:19:19 | 2024-08-11 06:54:31 | 江苏东方九天新能源材料有限公司 |  | 陈猛 |  | 1 | 0.1 | 4100 | 760 | 1 | JG1224060265221 |  | 1 | 细条印 乳化斑 | 是 | 是 | 232 | 7
铬钝化 | JG122407036722 | JG122407036722 | 东方铬钝化950 | 合格 | 让步接收 | 乙 | 李志祥 | 2600 | 2583 | 0.9935 | 4590 | 0.1 | 760 | / | 花辊印 |  |  |  | 30110014 | 铬钝化卷 | 0.1-SPCC |  | 10 | MO002522 | MO002522-001 | GDH001 | 铬钝化模板 | 2600 | 2024-08-10 | 2024-08-10 | 5 | 2024-08-11 03:56:45 | 2024-08-11 04:18:39 | 江苏东方九天新能源材料有限公司 | 285658 | 陈猛 |  |  | 0.1 | 4600 | 760 | 1 | JG122407036722 |  | 1 | 花辊印 乳化斑 色差 条印 | 是 | 是 | 22 | 1
铬钝化 | JG122406026311 | JG122406026311 | 东方铬钝化950 | 合格 | 合格品 | 乙 | 李志祥 | 3270 | 3247 | 0.993 | 5700 | 0.1 | 760 | / | 孔洞1358米大小0.27操侧365 | 30210015 | 光亮卷 | 0.1-SPCC | 30110014 | 铬钝化卷 | 0.1-SPCC |  | 10 | MO002522 | MO002522-003 | GDH001 | 铬钝化模板 | 3270 | 2024-08-10 | 2024-08-10 | 5 | 2024-08-11 03:53:59 | 2024-08-11 03:55:46 | 江苏东方九天新能源材料有限公司 | 285660 | 陈猛 |  |  | 0.1 | 5740 | 760 | 1 | JG122406026311 |  | 1 | 孔洞1358米大小0.27操侧365 | 是 | 是 | 2 | 3
铬钝化 | JG122407032913 | JG12240703291 | 东方铬钝化950 | 合格 | 合格品 | 乙 | 李志祥 | 2301 | 2301 | 1 | 4010 | 0.1 | 760 | / |  | 30210015 | 光亮卷 | 0.1-SPCC | 30110014 | 铬钝化卷 | 0.1-SPCC |  | 10 | MO002522 | MO002522-005-03 | GDH001 | 铬钝化模板 | 7010 | 2024-08-10 | 2024-08-10 | 5 | 2024-08-11 01:43:31 | 2024-08-11 03:53:12 | 江苏东方九天新能源材料有限公司 |  | 陈猛 |  | 1 | 0.1 | 4010 | 760 | 1 | JG122407032913 |  | 1 | 色差 乳化斑 条印 | 是 | 是 | 173 | 5
铬钝化 | JG122407032912 | JG12240703291 | 东方铬钝化950 | 合格 | 合格品 | 乙 | 李志祥 | 2339 | 2339 | 1 | 4070 | 0.1 | 760 | / |  | 30210015 | 光亮卷 | 0.1-SPCC | 30110014 | 铬钝化卷 | 0.1-SPCC |  | 10 | MO002522 | MO002522-005-02 | GDH001 | 铬钝化模板 | 7010 | 2024-08-10 | 2024-08-10 | 5 | 2024-08-11 01:43:31 | 2024-08-11 03:53:12 | 江苏东方九天新能源材料有限公司 |  | 陈猛 |  | 1 | 0.1 | 4070 | 760 | 1 | JG122407032912 |  | 1 | 色差 乳化斑 条印 | 是 | 是 | 173 | 5
铬钝化 | JG122407032911 | JG12240703291 | 东方铬钝化950 | 合格 | 合格品 | 乙 | 李志祥 | 2339 | 2339 | 1 | 4070 | 0.1 | 760 | / |  | 30210015 | 光亮卷 | 0.1-SPCC | 30110014 | 铬钝化卷 | 0.1-SPCC |  | 10 | MO002522 | MO002522-005-01 | GDH001 | 铬钝化模板 | 7010 | 2024-08-10 | 2024-08-10 | 5 | 2024-08-11 01:43:31 | 2024-08-11 03:53:12 | 江苏东方九天新能源材料有限公司 |  | 陈猛 |  | 1 | 0.1 | 4070 | 760 | 1 | JG122407032911 |  | 1 | 色差 乳化斑 条印 | 是 | 是 | 173 | 5
铬钝化 | JG122407031613 | JG12240703161 | 东方铬钝化950 | 合格 | 合格品 | 甲 | 韩康 | 2397 | 2397 | 1 | 4170 | 0.1 | 760 | / |  | 30210015 | 光亮卷 | 0.1-SPCC | 30110014 | 铬钝化卷 | 0.1-SPCC |  | 10 | MO002522 | MO002522-004-03 | GDH001 | 铬钝化模板 | 7570 | 2024-08-10 | 2024-08-10 | 5 | 2024-08-11 00:09:01 | 2024-08-11 01:42:31 | 江苏东方九天新能源材料有限公司 |  | 孙槐兵 |  | 1 | 0.1 | 4170 | 760 | 1 | JG122407031613 |  | 1 |  | 是 | 是 | 124 | 4
铬钝化 | JG122407031612 | JG12240703161 | 东方铬钝化950 | 合格 | 合格品 | 甲 | 韩康 | 2509 | 2509 | 1 | 4360 | 0.1 | 760 | / |  | 30210015 | 光亮卷 | 0.1-SPCC | 30110014 | 铬钝化卷 | 0.1-SPCC |  | 10 | MO002522 | MO002522-004-02 | GDH001 | 铬钝化模板 | 7570 | 2024-08-10 | 2024-08-10 | 5 | 2024-08-11 00:09:01 | 2024-08-11 01:42:31 | 江苏东方九天新能源材料有限公司 |  | 孙槐兵 |  | 1 | 0.1 | 4360 | 760 | 1 | JG122407031612 |  | 1 |  | 是 | 是 | 124 | 4
铬钝化 | JG122407031611 | JG12240703161 | 东方铬钝化950 | 合格 | 合格品 | 甲 | 韩康 | 2509 | 2509 | 1 | 4360 | 0.1 | 760 | / |  | 30210015 | 光亮卷 | 0.1-SPCC | 30110014 | 铬钝化卷 | 0.1-SPCC |  | 10 | MO002522 | MO002522-004-01 | GDH001 | 铬钝化模板 | 7570 | 2024-08-10 | 2024-08-10 | 5 | 2024-08-11 00:09:01 | 2024-08-11 01:42:31 | 江苏东方九天新能源材料有限公司 |  | 孙槐兵 |  | 1 | 0.1 | 4360 | 760 | 1 | JG122407031611 |  | 1 |  | 是 | 是 | 124 | 4
铬钝化 | JG12240703611 | JG12240703611 | 东方铬钝化950 | 合格 | 合格品 | 甲 | 韩康 | 4780 | 4747 | 0.9931 | 6830 | 0.125 | 760 | / | S色差(色差 条印 140米1个孔洞 横向465.8 大小0.71) | 30210004 | 光亮卷 | 0.125-SPCC | 30110004 | 铬钝化卷 | 0.125-SPCC |  | 10 | MO002522 | MO002522-011 | GDH001 | 铬钝化模板 | 4780 | 2024-08-10 | 2024-08-10 | 5 | 2024-08-10 23:21:22 | 2024-08-10 23:24:06 | 江苏东方九天新能源材料有限公司 | 285669 | 孙槐兵 |  |  | 0.125 | 6840 | 760 | 1 | JG12240703611 |  | 1 | S色差(色差 条印 140米1个孔洞 横向465.8 大小0.71) | 是 | 是 | 3 | 11
铬钝化 | JG122406027322 | JG12240602732 | 东方铬钝化950 | 合格 | 让步接收 | 甲 | 韩康 | 3591 | 3591 | 1 | 6340 | 0.1 | 760 | / | S色差(来料整卷一条黄条印 传动侧边部10公分左右水锈斑 碱液斑) |  |  |  | 30110014 | 铬钝化卷 | 0.1-SPCC |  | 10 | MO002522 | MO002522-006-02 | GDH001 | 铬钝化模板 | 5930 | 2024-08-10 | 2024-08-10 | 5 | 2024-08-10 21:51:33 | 2024-08-10 22:32:40 | 江苏东方九天新能源材料有限公司 |  | 孙槐兵 |  | 1 | 0.1 | 6340 | 760 | 1 | JG122406027322 |  | 1 | S色差(1050米1个孔洞 横向359.2 大小0.35 来料整卷一条黄条印 传动侧边部10公分左右水锈斑 碱液斑) | 是 | 是 | 61 | 6
铬钝化 | JG122406027321 | JG12240602732 | 东方铬钝化950 | 合格 | 让步接收 | 甲 | 韩康 | 2317 | 2317 | 1 | 4070 | 0.1 | 760 | / | S色差(内30米板面碱液斑重 来料整卷一条黄条印 传动侧边部10公分左右水锈斑 碱液斑) |  |  |  | 30110014 | 铬钝化卷 | 0.1-SPCC |  | 10 | MO002522 | MO002522-006-01 | GDH001 | 铬钝化模板 | 5930 | 2024-08-10 | 2024-08-10 | 5 | 2024-08-10 21:51:33 | 2024-08-10 22:32:40 | 江苏东方九天新能源材料有限公司 |  | 孙槐兵 |  | 1 | 0.1 | 4070 | 760 | 1 | JG122406027321 |  | 1 | S色差(内30米板面碱液斑重 来料整卷一条黄条印 传动侧边部10公分左右水锈斑 碱液斑) | 是 | 是 | 61 | 6
铬钝化 | JG12240705611 | JG12240705611 | 东方铬钝化950 | 合格 | 合格品 | 甲 | 韩康 | 5460 | 5443 | 0.9969 | 10240 | 0.1 | 710 | 、 | S色差(色差 条印 辊印) | 30210015 | 光亮卷 | 0.1-SPCC | 30110014 | 铬钝化卷 | 0.1-SPCC |  | 10 | MO002507 | MO002507-001 | GDH001 | 铬钝化模板 | 5460 | 2024-08-09 | 2024-08-09 | 5 | 2024-08-10 21:30:56 | 2024-08-10 21:31:47 | 江苏东方九天新能源材料有限公司 | 285442 | 孙槐兵 |  |  | 0.1 | 10270 | 710 | 1 | JG12240705611 |  | 1 | S色差(色差 条印 辊印) | 是 | 是 | 1 | 1
铬钝化 | JG122407055423 | JG12240705542 | 东方铬钝化950 | 合格 | 合格品 | 甲 | 韩康 | 2363 | 2363 | 1 | 4460 | 0.1 | 710 | 、 |  | 30210015 | 光亮卷 | 0.1-SPCC | 30110014 | 铬钝化卷 | 0.1-SPCC |  | 10 | MO002507 | MO002507-007-03 | GDH001 | 铬钝化模板 | 7130 | 2024-08-09 | 2024-08-09 | 5 | 2024-08-10 20:14:34 | 2024-08-10 20:16:09 | 江苏东方九天新能源材料有限公司 |  | 孙槐兵 |  | 1 | 0.1 | 4460 | 710 | 1 | JG122407055423 |  | 1 |  | 是 | 是 | 2 | 7
铬钝化 | JG122407055422 | JG12240705542 | 东方铬钝化950 | 合格 | 合格品 | 甲 | 韩康 | 2383 | 2383 | 1 | 4480 | 0.1 | 710 | 、 |  | 30210015 | 光亮卷 | 0.1-SPCC | 30110014 | 铬钝化卷 | 0.1-SPCC |  | 10 | MO002507 | MO002507-007-02 | GDH001 | 铬钝化模板 | 7130 | 2024-08-09 | 2024-08-09 | 5 | 2024-08-10 20:14:34 | 2024-08-10 20:16:09 | 江苏东方九天新能源材料有限公司 |  | 孙槐兵 |  | 1 | 0.1 | 4480 | 710 | 1 | JG122407055422 |  | 1 |  | 是 | 是 | 2 | 7
铬钝化 | JG122407055421 | JG12240705542 | 东方铬钝化950 | 合格 | 合格品 | 甲 | 韩康 | 2377 | 2377 | 1 | 4480 | 0.1 | 710 | 、 |  | 30210015 | 光亮卷 | 0.1-SPCC | 30110014 | 铬钝化卷 | 0.1-SPCC |  | 10 | MO002507 | MO002507-007-01 | GDH001 | 铬钝化模板 | 7130 | 2024-08-09 | 2024-08-09 | 5 | 2024-08-10 20:14:34 | 2024-08-10 20:16:09 | 江苏东方九天新能源材料有限公司 |  | 孙槐兵 |  | 1 | 0.1 | 4480 | 710 | 1 | JG122407055421 |  | 1 |  | 是 | 是 | 2 | 7
铬钝化 | JG122407055523 | JG12240705552 | 东方铬钝化950 | 合格 | 合格品 | 乙 | 李志祥 | 2505 | 2505 | 1 | 4650 | 0.1 | 710 | 、 |  | 30210015 | 光亮卷 | 0.1-SPCC | 30110014 | 铬钝化卷 | 0.1-SPCC |  | 10 | MO002507 | MO002507-005-03 | GDH001 | 铬钝化模板 | 7486 | 2024-08-09 | 2024-08-09 | 5 | 2024-08-10 18:38:49 | 2024-08-10 18:39:52 | 江苏东方九天新能源材料有限公司 |  | 陈猛 |  | 1 | 0.1 | 4650 | 710 | 1 | JG122407055523 |  | 1 |  | 是 | 是 | 1 | 5
铬钝化 | JG122407055522 | JG12240705552 | 东方铬钝化950 | 合格 | 合格品 | 乙 | 李志祥 | 2487 | 2487 | 1 | 4600 | 0.1 | 710 | 、 |  | 30210015 | 光亮卷 | 0.1-SPCC | 30110014 | 铬钝化卷 | 0.1-SPCC |  | 10 | MO002507 | MO002507-005-02 | GDH001 | 铬钝化模板 | 7486 | 2024-08-09 | 2024-08-09 | 5 | 2024-08-10 18:38:49 | 2024-08-10 18:39:52 | 江苏东方九天新能源材料有限公司 |  | 陈猛 |  | 1 | 0.1 | 4600 | 710 | 1 | JG122407055522 |  | 1 |  | 是 | 是 | 1 | 5
铬钝化 | JG122407055521 | JG12240705552 | 东方铬钝化950 | 合格 | 合格品 | 乙 | 李志祥 | 2487 | 2487 | 1 | 4600 | 0.1 | 710 | 、 |  | 30210015 | 光亮卷 | 0.1-SPCC | 30110014 | 铬钝化卷 | 0.1-SPCC |  | 10 | MO002507 | MO002507-005-01 | GDH001 | 铬钝化模板 | 7486 | 2024-08-09 | 2024-08-09 | 5 | 2024-08-10 18:38:49 | 2024-08-10 18:39:52 | 江苏东方九天新能源材料有限公司 |  | 陈猛 |  | 1 | 0.1 | 4600 | 710 | 1 | JG122407055521 |  | 1 |  | 是 | 是 | 1 | 5
铬钝化 | JG12240704232 | JG12240704232 | 东方铬钝化950 | 合格 | 合格品 | 乙 | 韩康 | 6790 | 6773 | 0.9975 | 12640 | 0.1 | 710 | 、 |  | 30210015 | 光亮卷 | 0.1-SPCC | 30110014 | 铬钝化卷 | 0.1-SPCC |  | 10 | MO002507 | MO002507-006 | GDH001 | 铬钝化模板 | 6790 | 2024-08-09 | 2024-08-09 | 5 | 2024-08-10 16:59:34 | 2024-08-10 17:01:15 | 江苏东方九天新能源材料有限公司 | 285447 | 陈猛 |  |  | 0.1 | 12700 | 710 | 1 | JG12240704232 |  | 1 | S色差(色差 条印 辊印) | 是 | 是 | 2 | 6
铬钝化 | JG12240704092 | JG12240704092 | 东方铬钝化950 | 合格 | 让步接收 | 甲 | 韩康 | 6720 | 6729 | 1.0013 | 12470 | 0.1 | 710 | 、 | 8440米横向254.8mm孔洞（0.27mm2） | 30210015 | 光亮卷 | 0.1-SPCC | 30110014 | 铬钝化卷 | 0.1-SPCC |  | 10 | MO002507 | MO002507-013 | GDH001 | 铬钝化模板 | 6720 | 2024-08-09 | 2024-08-09 | 5 | 2024-08-10 16:35:00 | 2024-08-10 16:36:39 | 江苏东方九天新能源材料有限公司 | 285456 | 孙槐兵 |  |  | 0.1 | 12490 | 710 | 1 | JG12240704092 |  | 1 | S色差(色差 条印 辊印 8440米1个孔洞 横向254.8 大小0.27) | 是 | 是 | 1 | 13
铬钝化 | JG122407039022 | JG12240703902 | 东方铬钝化950 | 其他入库 | 协议品 | 甲 | 韩康 | 1137 | 1137 | 1 | 2140 | 0.1 | 710 | 、 | 短带 | 30110014 | 铬钝化卷 | 0.1-SPCC | 30110014 | 铬钝化卷 | 0.1-SPCC |  | 10 | MO002507 | MO002507-012-02 | GDH001 | 铬钝化模板 | 6660 | 2024-08-09 | 2024-08-09 | 5 | 2024-08-10 16:32:35 | 2024-08-10 16:34:18 | 江苏东方九天新能源材料有限公司 |  | 孙槐兵 |  | 1 | 0.1 | 2140 | 710 | 1 | JG122407039022 |  | 1 | S色差(色差 条印 辊印) | 是 | 是 | 3 | 12
铬钝化 | JG122407039021 | JG12240703902 | 东方铬钝化950 | 合格 | 合格品 | 甲 | 韩康 | 5221 | 5221 | 1 | 9800 | 0.1 | 710 | 、 |  | 30210015 | 光亮卷 | 0.1-SPCC | 30110014 | 铬钝化卷 | 0.1-SPCC |  | 10 | MO002507 | MO002507-012-01 | GDH001 | 铬钝化模板 | 6660 | 2024-08-09 | 2024-08-09 | 5 | 2024-08-10 16:32:35 | 2024-08-10 16:34:18 | 江苏东方九天新能源材料有限公司 |  | 孙槐兵 |  | 1 | 0.1 | 9800 | 710 | 1 | JG122407039021 |  | 1 | S色差(色差 条印 辊印) | 是 | 是 | 3 | 12
铬钝化 | JG122407056223 | JG12240705622 | 东方铬钝化950 | 合格 | 合格品 | 甲 | 韩康 | 2491 | 2491 | 1 | 4540 | 0.1 | 710 | 、 |  | 30210015 | 光亮卷 | 0.1-SPCC | 30110014 | 铬钝化卷 | 0.1-SPCC |  | 10 | MO002507 | MO002507-003-03 | GDH001 | 铬钝化模板 | 7450 | 2024-08-09 | 2024-08-09 | 5 | 2024-08-10 16:31:05 | 2024-08-10 16:32:15 | 江苏东方九天新能源材料有限公司 |  | 孙槐兵 |  | 1 | 0.1 | 4540 | 710 | 1 | JG122407056223 |  | 1 |  | 是 | 是 | 1 | 3
铬钝化 | JG122407056222 | JG12240705622 | 东方铬钝化950 | 合格 | 合格品 | 甲 | 韩康 | 2469 | 2469 | 1 | 4500 | 0.1 | 710 | 、 |  | 30210015 | 光亮卷 | 0.1-SPCC | 30110014 | 铬钝化卷 | 0.1-SPCC |  | 10 | MO002507 | MO002507-003-02 | GDH001 | 铬钝化模板 | 7450 | 2024-08-09 | 2024-08-09 | 5 | 2024-08-10 16:31:05 | 2024-08-10 16:32:15 | 江苏东方九天新能源材料有限公司 |  | 孙槐兵 |  | 1 | 0.1 | 4500 | 710 | 1 | JG122407056222 |  | 1 |  | 是 | 是 | 1 | 3
铬钝化 | JG122407056221 | JG12240705622 | 东方铬钝化950 | 合格 | 合格品 | 甲 | 韩康 | 2467 | 2467 | 1 | 4500 | 0.1 | 710 | 、 |  | 30210015 | 光亮卷 | 0.1-SPCC | 30110014 | 铬钝化卷 | 0.1-SPCC |  | 10 | MO002507 | MO002507-003-01 | GDH001 | 铬钝化模板 | 7450 | 2024-08-09 | 2024-08-09 | 5 | 2024-08-10 16:31:05 | 2024-08-10 16:32:15 | 江苏东方九天新能源材料有限公司 |  | 孙槐兵 |  | 1 | 0.1 | 4500 | 710 | 1 | JG122407056221 |  | 1 |  | 是 | 是 | 1 | 3
铬钝化 | JG122407056123 | JG12240705612 | 东方铬钝化950 | 合格 | 合格品 | 甲 | 韩康 | 2449 | 2449 | 1 | 4490 | 0.1 | 710 | 、 |  | 30210015 | 光亮卷 | 0.1-SPCC | 30110014 | 铬钝化卷 | 0.1-SPCC |  | 10 | MO002507 | MO002507-004-03 | GDH001 | 铬钝化模板 | 7370 | 2024-08-09 | 2024-08-09 | 5 | 2024-08-10 16:29:42 | 2024-08-10 16:30:50 | 江苏东方九天新能源材料有限公司 |  | 孙槐兵 |  | 1 | 0.1 | 4490 | 710 | 1 | JG122407056123 |  | 1 |  | 是 | 是 | 1 | 4
铬钝化 | JG122407056122 | JG12240705612 | 东方铬钝化950 | 合格 | 合格品 | 甲 | 韩康 | 2457 | 2457 | 1 | 4500 | 0.1 | 710 | 、 |  | 30210015 | 光亮卷 | 0.1-SPCC | 30110014 | 铬钝化卷 | 0.1-SPCC |  | 10 | MO002507 | MO002507-004-02 | GDH001 | 铬钝化模板 | 7370 | 2024-08-09 | 2024-08-09 | 5 | 2024-08-10 16:29:42 | 2024-08-10 16:30:50 | 江苏东方九天新能源材料有限公司 |  | 孙槐兵 |  | 1 | 0.1 | 4500 | 710 | 1 | JG122407056122 |  | 1 |  | 是 | 是 | 1 | 4
铬钝化 | JG122407056121 | JG12240705612 | 东方铬钝化950 | 合格 | 合格品 | 甲 | 韩康 | 2453 | 2453 | 1 | 4500 | 0.1 | 710 | 、 |  | 30210015 | 光亮卷 | 0.1-SPCC | 30110014 | 铬钝化卷 | 0.1-SPCC |  | 10 | MO002507 | MO002507-004-01 | GDH001 | 铬钝化模板 | 7370 | 2024-08-09 | 2024-08-09 | 5 | 2024-08-10 16:29:42 | 2024-08-10 16:30:50 | 江苏东方九天新能源材料有限公司 |  | 孙槐兵 |  | 1 | 0.1 | 4500 | 710 | 1 | JG122407056121 |  | 1 |  | 是 | 是 | 1 | 4
铬钝化 | JG12240705561 | JG12240705561 | 东方铬钝化950 | 合格 | 合格品 | 甲 | 韩康 | 5334 | 5321 | 0.9976 | 9640 | 0.1 | 710 | 、 |  | 30210015 | 光亮卷 | 0.1-SPCC | 30110014 | 铬钝化卷 | 0.1-SPCC |  | 10 | MO002507 | MO002507-008 | GDH001 | 铬钝化模板 | 5334 | 2024-08-09 | 2024-08-09 | 5 | 2024-08-10 16:25:53 | 2024-08-10 16:29:24 | 江苏东方九天新能源材料有限公司 | 285449 | 孙槐兵 |  |  | 0.1 | 9680 | 710 | 1 | JG12240705561 |  | 1 | S色差(色差 条印辊印) | 是 | 是 | 4 | 8
铬钝化 | JG12240705592 | JG12240705592 | 东方铬钝化950 | 合格 | 合格品 | 乙 | 李志祥 | 7234 | 7193 | 0.9943 | 13470 | 0.1 | 710 | 、 |  | 30210015 | 光亮卷 | 0.1-SPCC | 30110014 | 铬钝化卷 | 0.1-SPCC |  | 10 | MO002507 | MO002507-010 | GDH001 | 铬钝化模板 | 7234 | 2024-08-09 | 2024-08-09 | 5 | 2024-08-10 14:54:33 | 2024-08-10 14:54:59 | 江苏东方九天新能源材料有限公司 | 285451 | 李志祥 |  |  | 0.1 | 13510 | 710 | 1 | JG12240705592 |  | 1 | 色差 条印 | 是 | 是 | 0 | 10
铬钝化 | JG12240703901 | JG12240703901 | 东方铬钝化950 | 合格 | 让步接收 | 乙 | 李志祥 | 6650 | 6589 | 0.9908 | 12400 | 0.1 | 710 | 、 | 4194米操297mm孔洞（0.35mm2），6747米操150mm孔洞（0.35mm2） | 30210015 | 光亮卷 | 0.1-SPCC | 30110014 | 铬钝化卷 | 0.1-SPCC |  | 10 | MO002507 | MO002507-009 | GDH001 | 铬钝化模板 | 6650 | 2024-08-09 | 2024-08-09 | 5 | 2024-08-10 13:30:47 | 2024-08-10 13:32:21 | 江苏东方九天新能源材料有限公司 | 285450 | 李志祥 |  |  | 0.1 | 12550 | 710 | 1 | JG12240703901 |  | 1 | 条印 色差 4194米孔洞大小0.35操297 6747米孔洞大小0.35操150 | 是 | 是 | 2 | 9
铬钝化 | JG122407055823 | JG12240705582 | 东方铬钝化950 | 合格 | 合格品 | 乙 | 李志祥 | 2429 | 2429 | 1 | 4540 | 0.1 | 710 | 、 |  | 30210015 | 光亮卷 | 0.1-SPCC | 30110014 | 铬钝化卷 | 0.1-SPCC |  | 10 | MO002507 | MO002507-002-03 | GDH001 | 铬钝化模板 | 7380 | 2024-08-09 | 2024-08-09 | 5 | 2024-08-10 10:56:59 | 2024-08-10 10:58:08 | 江苏东方九天新能源材料有限公司 |  | 李志祥 |  | 1 | 0.1 | 4540 | 710 | 1 | JG122407055823 |  | 1 | 色差条印重 | 是 | 是 | 2 | 2
铬钝化 | JG122407055822 | JG12240705582 | 东方铬钝化950 | 合格 | 合格品 | 乙 | 李志祥 | 2465 | 2465 | 1 | 4590 | 0.1 | 710 | 、 |  | 30210015 | 光亮卷 | 0.1-SPCC | 30110014 | 铬钝化卷 | 0.1-SPCC |  | 10 | MO002507 | MO002507-002-02 | GDH001 | 铬钝化模板 | 7380 | 2024-08-09 | 2024-08-09 | 5 | 2024-08-10 10:56:59 | 2024-08-10 10:58:08 | 江苏东方九天新能源材料有限公司 |  | 李志祥 |  | 1 | 0.1 | 4590 | 710 | 1 | JG122407055822 |  | 1 | 色差条印重 | 是 | 是 | 2 | 2
铬钝化 | JG122407055821 | JG12240705582 | 东方铬钝化950 | 合格 | 合格品 | 乙 | 李志祥 | 2475 | 2475 | 1 | 4590 | 0.1 | 710 | 、 |  | 30210015 | 光亮卷 | 0.1-SPCC | 30110014 | 铬钝化卷 | 0.1-SPCC |  | 10 | MO002507 | MO002507-002-01 | GDH001 | 铬钝化模板 | 7380 | 2024-08-09 | 2024-08-09 | 5 | 2024-08-10 10:56:59 | 2024-08-10 10:58:08 | 江苏东方九天新能源材料有限公司 |  | 李志祥 |  | 1 | 0.1 | 4590 | 710 | 1 | JG122407055821 |  | 1 | 色差条印重 | 是 | 是 | 2 | 2
铬钝化 | JG12240705562 | JG12240705562 | 东方铬钝化950 | 合格 | 合格品 | 甲 | 韩康 | 7406 | 7399 | 0.9991 | 13620 | 0.1 | 710 | 、 | 操碎边 | 30210015 | 光亮卷 | 0.1-SPCC | 30110014 | 铬钝化卷 | 0.1-SPCC |  | 10 | MO002507 | MO002507-011 | GDH001 | 铬钝化模板 | 7406 | 2024-08-09 | 2024-08-09 | 5 | 2024-08-10 10:55:49 | 2024-08-10 10:56:24 | 江苏东方九天新能源材料有限公司 | 285454 | 孙槐兵 |  |  | 0.1 | 13660 | 710 | 1 | JG12240705562 |  | 1 | 操碎边 | 是 | 是 | 1 | 11
铬钝化 | JG122407032422 | JG12240703242 | 东方铬钝化950 | 合格 | 合格品 | 甲 | 韩康 | 2743 | 2743 | 1 | 4830 | 0.1 | 760 | / |  | 30210015 | 光亮卷 | 0.1-SPCC | 30110014 | 铬钝化卷 | 0.1-SPCC |  | 10 | MO002475 | MO002475-001-02 | GDH001 | 铬钝化模板 | 5580 | 2024-08-08 | 2024-08-08 | 5 | 2024-08-09 05:25:45 | 2024-08-09 09:14:55 | 江苏东方九天新能源材料有限公司 |  | 孙槐兵 |  | 1 | 0.1 | 4830 | 760 | 1 | JG122407032422 |  | 1 |  | 是 | 是 | 343 | 1
铬钝化 | JG122407032421 | JG12240703242 | 东方铬钝化950 | 合格 | 合格品 | 甲 | 韩康 | 2807 | 2807 | 1 | 4900 | 0.1 | 760 | / |  | 30210015 | 光亮卷 | 0.1-SPCC | 30110014 | 铬钝化卷 | 0.1-SPCC |  | 10 | MO002475 | MO002475-001-01 | GDH001 | 铬钝化模板 | 5580 | 2024-08-08 | 2024-08-08 | 5 | 2024-08-09 05:25:45 | 2024-08-09 09:14:55 | 江苏东方九天新能源材料有限公司 |  | 孙槐兵 |  | 1 | 0.1 | 4900 | 760 | 1 | JG122407032421 |  | 1 |  | 是 | 是 | 343 | 1
铬钝化 | JG122407032212 | JG122407032212 | 东方铬钝化950 | 合格 | 合格品 | 甲 | 韩康 | 3860 | 3837 | 0.994 | 6770 | 0.1 | 760 | / |  | 30210015 | 光亮卷 | 0.1-SPCC | 30110014 | 铬钝化卷 | 0.1-SPCC |  | 10 | MO002403 | MO002403-004 | GDH001 | 铬钝化模板 | 3860 | 2024-08-07 | 2024-08-07 | 5 | 2024-08-09 09:13:52 | 2024-08-09 09:14:08 | 江苏东方九天新能源材料有限公司 | 282255 | 孙槐兵 |  |  | 0.1 | 0 | 760 | 1 | JG122407032212 |  | 1 |  | 是 | 是 | 1 | 4
铬钝化 | JG122407032211 | JG122407032211 | 东方铬钝化950 | 合格 | 合格品 | 甲 | 韩康 | 1850 | 1821 | 0.9843 | 3220 | 0.1 | 760 | / | 水锈斑 尾来料顶伤 | 30210015 | 光亮卷 | 0.1-SPCC | 30110014 | 铬钝化卷 | 0.1-SPCC |  | 10 | MO002475 | MO002475-003 | GDH001 | 铬钝化模板 | 1850 | 2024-08-08 | 2024-08-08 | 5 | 2024-08-09 09:12:49 | 2024-08-09 09:13:39 | 江苏东方九天新能源材料有限公司 | 283864 | 孙槐兵 |  |  | 0.1 | 3270 | 760 | 1 | JG122407032211 |  | 1 | 水锈斑 尾来料顶伤 | 是 | 是 | 1 | 3
铬钝化 | JG122407033521 | JG122407033521 | 东方铬钝化950 | 合格 | 合格品 | 甲 | 韩康 | 2350 | 2335 | 0.9936 | 4110 | 0.1 | 760 | / | 1560米孔洞大小2.21操230 2450米孔洞大小0.18操83 | 30210015 | 光亮卷 | 0.1-SPCC | 30110014 | 铬钝化卷 | 0.1-SPCC |  | 10 | MO002403 | MO002403-005 | GDH001 | 铬钝化模板 | 2350 | 2024-08-07 | 2024-08-07 | 5 | 2024-08-09 09:11:36 | 2024-08-09 09:12:37 | 江苏东方九天新能源材料有限公司 | 282256 | 孙槐兵 |  |  | 0.1 | 0 | 760 | 1 | JG122407033521 |  | 1 | 1560米孔洞大小2.21操230 2450米孔洞大小0.18操83 | 是 | 是 | 1 | 5
铬钝化 | JG122407038422 | JG122407038422 | 东方铬钝化950 | 合格 | 合格品 | 甲 | 韩康 | 2120 | 2099 | 0.9901 | 4000 | 0.1 | 710 | / |  | 30210015 | 光亮卷 | 0.1-SPCC | 30110014 | 铬钝化卷 | 0.1-SPCC |  | 10 | MO002475 | MO002475-004 | GDH001 | 铬钝化模板 | 2120 | 2024-08-08 | 2024-08-08 | 5 | 2024-08-09 09:10:55 | 2024-08-09 09:11:18 | 江苏东方九天新能源材料有限公司 | 283868 | 孙槐兵 |  |  | 0.1 | 4020 | 710 | 1 | JG122407038422 |  | 1 |  | 是 | 是 | 1 | 4
铬钝化 | JG122407034411 | JG122407034411 | 东方铬钝化950 | 合格 | 合格品 | 甲 | 夏亚军 | 3460 | 3437 | 0.9934 | 6060 | 0.1 | 760 | / |  | 30210015 | 光亮卷 | 0.1-SPCC | 30110014 | 铬钝化卷 | 0.1-SPCC |  | 10 | MO002403 | MO002403-001 | GDH001 | 铬钝化模板 | 3460 | 2024-08-07 | 2024-08-07 | 5 | 2024-08-09 07:49:29 | 2024-08-09 09:10:43 | 江苏东方九天新能源材料有限公司 | 282252 | 孙槐兵 |  |  | 0.1 | 0 | 760 | 1 | JG122407034411 |  | 1 |  | 是 | 是 | 81 | 1
铬钝化 | JG122407034111 | JG122407034111 | 东方铬钝化950 | 合格 | 合格品 | 甲 | 韩康 | 3490 | 3227 | 0.9246 | 5550 | 0.1 | 760 | / |  | 30210015 | 光亮卷 | 0.1-SPCC | 30110014 | 铬钝化卷 | 0.1-SPCC |  | 10 | MO002479 | MO002479-001 | GDH001 | 铬钝化模板 | 3490 | 2024-08-08 | 2024-08-08 | 5 | 2024-08-09 05:24:34 | 2024-08-09 05:25:07 | 江苏东方九天新能源材料有限公司 | 283933 | 孙槐兵 |  |  | 0.1 | 0 | 760 | 1 | JG122407034111 |  | 1 |  | 是 | 是 | 1 | 1
铬钝化 | JG122407032722 | JG12240703272 | 东方铬钝化950 | 合格 | 合格品 | 甲 | 韩康 | 2859 | 2859 | 1 | 5000 | 0.1 | 760 | / |  | 30210015 | 光亮卷 | 0.1-SPCC | 30110014 | 铬钝化卷 | 0.1-SPCC |  | 10 | MO002475 | MO002475-002-02 | GDH001 | 铬钝化模板 | 5750 | 2024-08-08 | 2024-08-08 | 5 | 2024-08-09 04:06:10 | 2024-08-09 04:07:00 | 江苏东方九天新能源材料有限公司 |  | 孙槐兵 |  | 1 | 0.1 | 5000 | 760 | 1 | JG122407032722 |  | 1 |  | 是 | 是 | 1 | 2
铬钝化 | JG122407032721 | JG12240703272 | 东方铬钝化950 | 合格 | 合格品 | 甲 | 韩康 | 2869 | 2869 | 1 | 5000 | 0.1 | 760 | / |  | 30210015 | 光亮卷 | 0.1-SPCC | 30110014 | 铬钝化卷 | 0.1-SPCC |  | 10 | MO002475 | MO002475-002-01 | GDH001 | 铬钝化模板 | 5750 | 2024-08-08 | 2024-08-08 | 5 | 2024-08-09 04:06:10 | 2024-08-09 04:07:00 | 江苏东方九天新能源材料有限公司 |  | 孙槐兵 |  | 1 | 0.1 | 5000 | 760 | 1 | JG122407032721 |  | 1 |  | 是 | 是 | 1 | 2
铬钝化 | JG1224070313112 | JG122407031311 | 东方铬钝化950 | 合格 | 合格品 | 甲 | 韩康 | 2821 | 2821 | 1 | 4950 | 0.1 | 760 | / |  | 30210015 | 光亮卷 | 0.1-SPCC | 30110014 | 铬钝化卷 | 0.1-SPCC |  | 10 | MO002476 | MO002476-001-02 | GDH001 | 铬钝化模板 | 5700 | 2024-08-08 | 2024-08-08 | 5 | 2024-08-09 01:54:10 | 2024-08-09 01:56:56 | 江苏东方九天新能源材料有限公司 |  | 孙槐兵 |  | 1 | 0.1 | 4950 | 760 | 1 | JG1224070313112 |  | 1 | S色差(色差 振纹 碱液斑) | 是 | 是 | 3 | 1
铬钝化 | JG1224070313111 | JG122407031311 | 东方铬钝化950 | 合格 | 合格品 | 甲 | 韩康 | 2847 | 2847 | 1 | 4980 | 0.1 | 760 | / |  | 30210015 | 光亮卷 | 0.1-SPCC | 30110014 | 铬钝化卷 | 0.1-SPCC |  | 10 | MO002476 | MO002476-001-01 | GDH001 | 铬钝化模板 | 5700 | 2024-08-08 | 2024-08-08 | 5 | 2024-08-09 01:54:10 | 2024-08-09 01:56:56 | 江苏东方九天新能源材料有限公司 |  | 孙槐兵 |  | 1 | 0.1 | 4980 | 760 | 1 | JG1224070313111 |  | 1 | S色差(色差 振纹 碱液斑) | 是 | 是 | 3 | 1
铬钝化 | JG122407036211 | JG122407036211 | 东方铬钝化950 | 合格 | 让步接收 | 甲 | 韩康 | 2660 | 2647 | 0.9951 | 4650 | 0.1 | 760 | / | 40米横向10.0mm孔洞（2.83mm2） |  |  |  | 30110014 | 铬钝化卷 | 0.1-SPCC |  | 10 | MO002479 | MO002479-002 | GDH001 | 铬钝化模板 | 2660 | 2024-08-08 | 2024-08-08 | 5 | 2024-08-08 23:52:11 | 2024-08-08 23:54:50 | 江苏东方九天新能源材料有限公司 | 283934 | 孙槐兵 |  |  | 0.1 | 0 | 760 | 1 | JG122407036211 |  | 1 | S色差(色差 40米1个孔洞 横向10.0 大小2.83) | 是 | 是 | 2 | 2
铬钝化 | JG12240704151 | JG12240704151 | 东方铬钝化950 | 合格 | 让步接收 | 乙 | 李志祥 | 7030 | 7025 | 0.9993 | 13230 | 0.1 | 710 | / | 传轻微起筋，783米操317mm孔洞（0.18 mm2） 3110米横向48.0-31.0mm4个孔洞（1.5、10.25 0.27、0.71mm2） | 30210015 | 光亮卷 | 0.1-SPCC | 30110014 | 铬钝化卷 | 0.1-SPCC |  | 10 | MO002478 | MO002478-001 | GDH001 | 铬钝化模板 | 7030 | 2024-08-08 | 2024-08-08 | 5 | 2024-08-08 19:59:51 | 2024-08-08 21:16:35 | 江苏东方九天新能源材料有限公司 | 283919 | 陈猛 |  |  | 0.1 | 0 | 710 | 1 | JG12240704151 |  | 1 | 振纹 传轻微起筋 783米孔洞大小0..18操317 3110米4个孔洞 横向48.0-31.0 大小1.5 10.25 0.27 0.71 乳化斑 色差 | 是 | 是 | 77 | 1
铬钝化 | JG12240704031 | JG12240704031 | 东方铬钝化950 | 合格 | 让步接收 | 乙 | 李志祥 | 6440 | 6432 | 0.9988 | 11890 | 0.1 | 710 | / | 发黄重，水锈斑，575米操229mm孔洞（1.06mm2） 小亮斑 | 30210015 | 光亮卷 | 0.1-SPCC | 30110014 | 铬钝化卷 | 0.1-SPCC |  | 10 | MO002475 | MO002475-005 | GDH001 | 铬钝化模板 | 6440 | 2024-08-08 | 2024-08-08 | 5 | 2024-08-08 18:43:51 | 2024-08-08 19:52:05 | 江苏东方九天新能源材料有限公司 | 283869 | 陈猛 |  |  | 0.1 | 11960 | 710 | 1 | JG12240704031 |  | 1 | 来料发黄重 水锈斑 乳化斑 条印 色差 575米孔洞大小1.06操229 小亮斑 | 是 | 是 | 69 | 5
铬钝化 | JG12240704162 | JG12240704162 | 东方铬钝化950 | 合格 | 合格品 | 乙 | 李志祥 | 5525 | 5491 | 0.9938 | 10260 | 0.1 | 710 | / |  | 30210015 | 光亮卷 | 0.1-SPCC | 30110014 | 铬钝化卷 | 0.1-SPCC |  | 10 | MO002403 | MO002403-009 | GDH001 | 铬钝化模板 | 5525 | 2024-08-07 | 2024-08-07 | 5 | 2024-08-08 17:38:49 | 2024-08-08 18:42:30 | 江苏东方九天新能源材料有限公司 | 282260 | 陈猛 |  |  | 0.1 | 0 | 710 | 1 | JG12240704162 |  | 1 | 乳化斑 色差 辊印 | 是 | 是 | 64 | 9
铬钝化 | JG12240704062 | JG12240704062 | 东方铬钝化950 | 合格 | 让步接收 | 乙 | 李志祥 | 6550 | 6537 | 0.998 | 12000 | 0.1 | 710 | / | 乳化斑重 ，1650米处烂边0.3cm | 30210015 | 光亮卷 | 0.1-SPCC | 30110014 | 铬钝化卷 | 0.1-SPCC |  | 10 | MO002403 | MO002403-010 | GDH001 | 铬钝化模板 | 6550 | 2024-08-07 | 2024-08-07 | 5 | 2024-08-08 17:35:27 | 2024-08-08 17:38:37 | 江苏东方九天新能源材料有限公司 | 282261 | 陈猛 |  |  | 0.1 | 0 | 710 | 1 | JG12240704062 |  | 1 | 乳化斑重 色差 条印 1650米处烂边0.3cm | 是 | 是 | 3 | 10
铬钝化 | JG1224070339222 | JG122407033922 | 东方铬钝化950 | 合格 | 合格品 | 乙 | 李志祥 | 3477 | 3477 | 1 | 6100 | 0.1 | 760 | / |  | 30210015 | 光亮卷 | 0.1-SPCC | 30110014 | 铬钝化卷 | 0.1-SPCC |  | 10 | MO002403 | MO002403-003-02 | GDH001 | 铬钝化模板 | 5800 | 2024-08-07 | 2024-08-07 | 5 | 2024-08-08 15:15:20 | 2024-08-08 16:21:25 | 江苏东方九天新能源材料有限公司 |  | 陈猛 |  | 1 | 0.1 | 6100 | 760 | 1 | JG1224070339222 |  | 1 | 来料划伤 乳化斑 | 是 | 是 | 99 | 3
铬钝化 | JG1224070339221 | JG122407033922 | 东方铬钝化950 | 合格 | 合格品 | 乙 | 李志祥 | 2311 | 2311 | 1 | 4050 | 0.1 | 760 | / | 来料划伤 乳化斑 | 30210015 | 光亮卷 | 0.1-SPCC | 30110014 | 铬钝化卷 | 0.1-SPCC |  | 10 | MO002403 | MO002403-003-01 | GDH001 | 铬钝化模板 | 5800 | 2024-08-07 | 2024-08-07 | 5 | 2024-08-08 15:15:20 | 2024-08-08 16:21:25 | 江苏东方九天新能源材料有限公司 |  | 陈猛 |  | 1 | 0.1 | 4050 | 760 | 1 | JG1224070339221 |  | 1 | 来料划伤 乳化斑 | 是 | 是 | 99 | 3
铬钝化 | JG122407032822 | JG12240703282 | 东方铬钝化950 | 合格 | 合格品 | 乙 | 李志祥 | 3642 | 3642 | 1 | 6450 | 0.1 | 760 | / | 乳化斑 色差 辊印 6030米孔洞大小3.36操607 传尾部碎边 | 30210015 | 光亮卷 | 0.1-SPCC | 30110014 | 铬钝化卷 | 0.1-SPCC |  | 10 | MO002403 | MO002403-002-02 | GDH001 | 铬钝化模板 | 5580 | 2024-08-07 | 2024-08-07 | 5 | 2024-08-08 15:09:40 | 2024-08-08 15:14:08 | 江苏东方九天新能源材料有限公司 |  | 陈猛 |  | 1 | 0.1 | 6450 | 760 | 1 | JG122407032822 |  | 1 | 乳化斑 色差 辊印 6030米孔洞大小3.36操607 传尾部碎边 | 是 | 是 | 7 | 2
铬钝化 | JG122407032821 | JG12240703282 | 东方铬钝化950 | 合格 | 合格品 | 乙 | 李志祥 | 1911 | 1911 | 1 | 3370 | 0.1 | 760 | / |  | 30210015 | 光亮卷 | 0.1-SPCC | 30110014 | 铬钝化卷 | 0.1-SPCC |  | 10 | MO002403 | MO002403-002-01 | GDH001 | 铬钝化模板 | 5580 | 2024-08-07 | 2024-08-07 | 5 | 2024-08-08 15:09:40 | 2024-08-08 15:14:08 | 江苏东方九天新能源材料有限公司 |  | 陈猛 |  | 1 | 0.1 | 3370 | 760 | 1 | JG122407032821 |  | 1 | 乳化斑 色差 辊印 | 是 | 是 | 7 | 2