## sheet1
工序名称 | 批号 | 新卷号 | 出料厚度 | 出料宽度 | 出料长度 | 出料重量 | 备注 | 膜名称 | 机组名称 | 工序状态 | 检验结果 | 班组 | 参与人 | 来料重量 | 成材率 | 工序要求 | 来料编码 | 来料名称 | 来料规格 | 产品编码 | 产品名称 | 产品规格 | 排序 | 主计划号 | 子计划号 | 工序流程编码 | 工序流程名称 | 工单需求 | 计划开始时间 | 计划结束时间 | 工单状态 | 开始时间 | 产出时间 | 组织名称 | 卷号ID | 操作工人 | 报工人 | 检验 | 来料厚度 | 来料长度 | 来料宽度 | 是否分卷 | 原卷号 | 工单要求 | 是否成品 | 不良现象 | 是否入库 | 入库审核 | 生产工时 | 工单行号
纵剪 | SB124710308000 | DL1224080018 | 1.2 | 565 | 1045 | 5495 |  |  | 九天纵剪机 | 合格 | 合格品 | 甲 | 沈严松,杨久明 | 5495 | 1 | 需测量同板差，同板差控制在0.01MM以内，如超差此件料不做 | 11010026 | 原钢卷 | 1.2*1230-SPCC | 20100125 | 轧硬 | 1.2*565-SPCC | 10 | MO002638 | MO002638-001-04 | ZJ001 | 纵剪模板 | 24200 | 2024-08-13 | 2024-08-13 | 5 | 2024-08-14 08:40:09 | 2024-08-14 08:42:17 | 江苏九天光电科技有限公司 | 290005 | 沈严松 |  | 1 | 1.2 | 1045 | 565 | 1 | DL1224080018 |  | 1 |  | 是 | 是 | 2 | 1
纵剪 | SB124710308000 | DL1224080017 | 1.2 | 565 | 1045 | 5500 |  |  | 九天纵剪机 | 合格 | 合格品 | 甲 | 沈严松,杨久明 | 5500 | 1 | 需测量同板差，同板差控制在0.01MM以内，如超差此件料不做 | 11010026 | 原钢卷 | 1.2*1230-SPCC | 20100125 | 轧硬 | 1.2*565-SPCC | 10 | MO002638 | MO002638-001-03 | ZJ001 | 纵剪模板 | 24200 | 2024-08-13 | 2024-08-13 | 5 | 2024-08-14 08:40:09 | 2024-08-14 08:42:17 | 江苏九天光电科技有限公司 | 290005 | 沈严松 |  | 1 | 1.2 | 1045 | 565 | 1 | DL1224080017 |  | 1 |  | 是 | 是 | 2 | 1
纵剪 | SB124710308000 | DL1224080016 | 1.2 | 565 | 1070 | 5655 |  |  | 九天纵剪机 | 合格 | 合格品 | 甲 | 沈严松,杨久明 | 5655 | 1 | 需测量同板差，同板差控制在0.01MM以内，如超差此件料不做 | 11010026 | 原钢卷 | 1.2*1230-SPCC | 20100125 | 轧硬 | 1.2*565-SPCC | 10 | MO002638 | MO002638-001-02 | ZJ001 | 纵剪模板 | 24200 | 2024-08-13 | 2024-08-13 | 5 | 2024-08-14 08:40:09 | 2024-08-14 08:42:17 | 江苏九天光电科技有限公司 | 290005 | 沈严松 |  | 1 | 1.2 | 1070 | 565 | 1 | DL1224080016 |  | 1 |  | 是 | 是 | 2 | 1
纵剪 | SB124710308000 | DL1224080015 | 1.2 | 565 | 1070 | 5660 |  |  | 九天纵剪机 | 合格 | 合格品 | 甲 | 沈严松,杨久明 | 5660 | 1 | 需测量同板差，同板差控制在0.01MM以内，如超差此件料不做 | 11010026 | 原钢卷 | 1.2*1230-SPCC | 20100125 | 轧硬 | 1.2*565-SPCC | 10 | MO002638 | MO002638-001-01 | ZJ001 | 纵剪模板 | 24200 | 2024-08-13 | 2024-08-13 | 5 | 2024-08-14 08:40:09 | 2024-08-14 08:42:17 | 江苏九天光电科技有限公司 | 290005 | 沈严松 |  | 1 | 1.2 | 1070 | 565 | 1 | DL1224080015 |  | 1 |  | 是 | 是 | 2 | 1
纵剪 | SA124716303900 | JG1224080248 | 0.4 | 760 | 6070 | 14185 |  |  | 九天纵剪机 | 合格 | 合格品 | 甲 | 杨久明,沈严松 | 14185 | 1 | 按+2MM工艺生产 | 11010008 | 原钢卷 | 0.4*1530-SPCC | 20100142 | 轧硬 | 0.4*760-SPCC | 10 | MO002639 | MO002639-026-02 | ZJ001 | 纵剪模板 | 28400 | 2024-08-13 | 2024-08-13 | 5 | 2024-08-14 08:18:06 | 2024-08-14 08:24:22 | 江苏九天光电科技有限公司 | 0 | 沈严松 |  | 1 | 0.4 | 6070 | 760 | 1 | JG1224080248 |  | 1 |  | 是 | 是 | 9 | 26
纵剪 | SA124716303900 | JG1224080247 | 0.4 | 760 | 6070 | 14175 |  |  | 九天纵剪机 | 合格 | 合格品 | 甲 | 杨久明,沈严松 | 14175 | 1 | 按+2MM工艺生产 | 11010008 | 原钢卷 | 0.4*1530-SPCC | 20100142 | 轧硬 | 0.4*760-SPCC | 10 | MO002639 | MO002639-026-01 | ZJ001 | 纵剪模板 | 28400 | 2024-08-13 | 2024-08-13 | 5 | 2024-08-14 08:18:06 | 2024-08-14 08:24:22 | 江苏九天光电科技有限公司 | 0 | 沈严松 |  | 1 | 0.4 | 6070 | 760 | 1 | JG1224080247 |  | 1 |  | 是 | 是 | 9 | 26
纵剪 | SA124716308500 | JG1224080246 | 0.4 | 760 | 5990 | 13975 |  |  | 九天纵剪机 | 合格 | 合格品 | 甲 | 杨久明,沈严松 | 13975 | 1 | 按+2MM工艺生产 | 11010008 | 原钢卷 | 0.4*1530-SPCC | 20100142 | 轧硬 | 0.4*760-SPCC | 10 | MO002639 | MO002639-027-02 | ZJ001 | 纵剪模板 | 28010 | 2024-08-13 | 2024-08-13 | 5 | 2024-08-14 07:08:29 | 2024-08-14 07:15:07 | 江苏九天光电科技有限公司 | 0 | 沈严松 |  | 1 | 0.4 | 5990 | 760 | 1 | JG1224080246 |  | 1 |  | 是 | 是 | 10 | 27
纵剪 | SA124716308500 | JG1224080245 | 0.4 | 760 | 5990 | 13965 |  |  | 九天纵剪机 | 合格 | 合格品 | 甲 | 杨久明,沈严松 | 13965 | 1 | 按+2MM工艺生产 | 11010008 | 原钢卷 | 0.4*1530-SPCC | 20100142 | 轧硬 | 0.4*760-SPCC | 10 | MO002639 | MO002639-027-01 | ZJ001 | 纵剪模板 | 28010 | 2024-08-13 | 2024-08-13 | 5 | 2024-08-14 07:08:29 | 2024-08-14 07:15:07 | 江苏九天光电科技有限公司 | 0 | 沈严松 |  | 1 | 0.4 | 5990 | 760 | 1 | JG1224080245 |  | 1 |  | 是 | 是 | 10 | 27
纵剪 | SA124716305600 | JG1224080244 | 0.4 | 760 | 6050 | 14115 |  |  | 九天纵剪机 | 合格 | 合格品 | 甲 | 沈严松,杨久明 | 14115 | 1 | 按+2MM工艺生产 | 11010008 | 原钢卷 | 0.4*1530-SPCC | 20100142 | 轧硬 | 0.4*760-SPCC | 10 | MO002639 | MO002639-007-02 | ZJ001 | 纵剪模板 | 28280 | 2024-08-13 | 2024-08-13 | 5 | 2024-08-14 06:19:46 | 2024-08-14 06:21:05 | 江苏九天光电科技有限公司 | 0 | 沈严松 |  | 1 | 0.4 | 6050 | 760 | 1 | JG1224080244 |  | 1 |  | 是 | 是 | 3 | 7
纵剪 | SA124716305600 | JG1224080243 | 0.4 | 760 | 6050 | 14100 |  |  | 九天纵剪机 | 合格 | 合格品 | 甲 | 沈严松,杨久明 | 14100 | 1 | 按+2MM工艺生产 | 11010008 | 原钢卷 | 0.4*1530-SPCC | 20100142 | 轧硬 | 0.4*760-SPCC | 10 | MO002639 | MO002639-007-01 | ZJ001 | 纵剪模板 | 28280 | 2024-08-13 | 2024-08-13 | 5 | 2024-08-14 06:19:46 | 2024-08-14 06:21:05 | 江苏九天光电科技有限公司 | 0 | 沈严松 |  | 1 | 0.4 | 6050 | 760 | 1 | JG1224080243 |  | 1 |  | 是 | 是 | 3 | 7
纵剪 | SA124716302900 | JG1224080242 | 0.4 | 760 | 6070 | 14185 |  |  | 九天纵剪机 | 合格 | 合格品 | 甲 | 沈严松,杨久明 | 14185 | 1 | 按+2MM工艺生产 | 11010008 | 原钢卷 | 0.4*1530-SPCC | 20100142 | 轧硬 | 0.4*760-SPCC | 10 | MO002639 | MO002639-010-02 | ZJ001 | 纵剪模板 | 28400 | 2024-08-13 | 2024-08-13 | 5 | 2024-08-14 03:35:09 | 2024-08-14 06:19:25 | 江苏九天光电科技有限公司 | 0 | 沈严松 |  | 1 | 0.4 | 6070 | 760 | 1 | JG1224080242 |  | 1 |  | 是 | 是 | 246 | 10
纵剪 | SA124716302900 | JG1224080241 | 0.4 | 760 | 6070 | 14170 |  |  | 九天纵剪机 | 合格 | 合格品 | 甲 | 沈严松,杨久明 | 14170 | 1 | 按+2MM工艺生产 | 11010008 | 原钢卷 | 0.4*1530-SPCC | 20100142 | 轧硬 | 0.4*760-SPCC | 10 | MO002639 | MO002639-010-01 | ZJ001 | 纵剪模板 | 28400 | 2024-08-13 | 2024-08-13 | 5 | 2024-08-14 03:35:09 | 2024-08-14 06:19:25 | 江苏九天光电科技有限公司 | 0 | 沈严松 |  | 1 | 0.4 | 6070 | 760 | 1 | JG1224080241 |  | 1 |  | 是 | 是 | 246 | 10