## sheet1
工序名称 | 新卷号 | 批号 | 机组名称 | 工序状态 | 检验结果 | 班组 | 参与人 | 来料重量 | 出料重量 | 成材率 | 出料长度 | 出料厚度 | 出料宽度 | 工序要求 | 备注 | 来料编码 | 来料名称 | 来料规格 | 产品编码 | 产品名称 | 产品规格 | 膜名称 | 排序 | 主计划号 | 子计划号 | 工序流程编码 | 工序流程名称 | 工单需求 | 计划开始时间 | 计划结束时间 | 工单状态 | 开始时间 | 产出时间 | 组织名称 | 卷号ID | 操作工人 | 报工人 | 检验 | 来料厚度 | 来料长度 | 来料宽度 | 是否分卷 | 原卷号 | 工单要求 | 是否成品 | 不良现象 | 是否入库 | 入库审核 | 生产工时 | 工单行号
铬钝化 | JG1224070578 | JG1224070578 | 东方铬钝化750 | 合格 | 让步接收 | 乙 | 李澍 | 6454 | 6439 | 0.9977 | 9460 | 0.15 | 610 | 0.15镀铬量80-100 | 振纹重 | 30210011 | 光亮卷 | 0.15-SPCC | 30110011 | 铬钝化卷 | 0.15-SPCC |  | 10 | MO002618 | MO002618-021 | GDH001 | 铬钝化模板 | 6454 | 2024-08-13 | 2024-08-13 | 5 | 2024-08-14 05:09:04 | 2024-08-14 06:51:13 | 江苏东方九天新能源材料有限公司 | 289107 | 李澍 |  |  | 0.15 | 9430 | 610 | 1 | JG1224070578 |  | 1 | 白斑 辊印 条印 振纹重 亮斑 | 是 | 是 | 102 | 21
铬钝化 | JG1224070582 | JG1224070582 | 东方铬钝化750 | 合格 | 合格品 | 乙 | 李澍 | 6538 | 6525 | 0.998 | 9490 | 0.15 | 610 | 0.15镀铬量80-100 |  | 30210011 | 光亮卷 | 0.15-SPCC | 30110011 | 铬钝化卷 | 0.15-SPCC |  | 10 | MO002618 | MO002618-018 | GDH001 | 铬钝化模板 | 6538 | 2024-08-13 | 2024-08-13 | 5 | 2024-08-14 04:06:43 | 2024-08-14 05:08:27 | 江苏东方九天新能源材料有限公司 | 289104 | 李澍 |  |  | 0.15 | 9440 | 610 | 1 | JG1224070582 |  | 1 | 白斑 辊印 条印 亮斑 振纹 | 是 | 是 | 62 | 18
铬钝化 | JG91240700192 | JG91240700192 | 东方铬钝化750 | 合格 | 合格品 | 乙 | 李澍 | 5704 | 5687 | 0.997 | 11850 | 0.1 | 610 | / | 白斑 辊印 条印 振纹 亮斑 | 30210015 | 光亮卷 | 0.1-SPCC | 30110014 | 铬钝化卷 | 0.1-SPCC |  | 10 | MO002628 | MO002628-003 | GDH001 | 铬钝化模板 | 5704 | 2024-08-13 | 2024-08-13 | 5 | 2024-08-14 02:40:31 | 2024-08-14 04:06:28 | 江苏东方九天新能源材料有限公司 | 289278 | 李澍 |  |  | 0.1 | 11800 | 610 | 1 | JG91240700192 |  | 1 | 白斑 辊印 条印 振纹 亮斑 | 是 | 是 | 86 | 3
铬钝化 | JG912407003722 | JG91240700372 | 东方铬钝化750 | 合格 | 合格品 | 乙 | 李澍 | 3135 | 3135 | 1 | 6640 | 0.1 | 630 | / |  | 30210015 | 光亮卷 | 0.1-SPCC | 30110014 | 铬钝化卷 | 0.1-SPCC |  | 10 | MO002628 | MO002628-020-02 | GDH001 | 铬钝化模板 | 6236 | 2024-08-13 | 2024-08-13 | 5 | 2024-08-14 01:10:06 | 2024-08-14 02:40:07 | 江苏东方九天新能源材料有限公司 |  | 李澍 |  | 1 | 0.1 | 6640 | 630 | 1 | JG912407003722 |  | 1 |  | 是 | 是 | 135 | 20
铬钝化 | JG912407003721 | JG91240700372 | 东方铬钝化750 | 合格 | 合格品 | 乙 | 李澍 | 3105 | 3105 | 1 | 6600 | 0.1 | 630 | / |  | 30210015 | 光亮卷 | 0.1-SPCC | 30110014 | 铬钝化卷 | 0.1-SPCC |  | 10 | MO002628 | MO002628-020-01 | GDH001 | 铬钝化模板 | 6236 | 2024-08-13 | 2024-08-13 | 5 | 2024-08-14 01:10:06 | 2024-08-14 02:40:07 | 江苏东方九天新能源材料有限公司 |  | 李澍 |  | 1 | 0.1 | 6600 | 630 | 1 | JG912407003721 |  | 1 |  | 是 | 是 | 135 | 20
铬钝化 | JG912407002722 | JG91240700272 | 东方铬钝化750 | 合格 | 合格品 | 乙 | 李澍 | 3397 | 3397 | 1 | 7200 | 0.1 | 630 | / | 7050米2处孔洞操2-3大小0.11-0.39 | 30210015 | 光亮卷 | 0.1-SPCC | 30110014 | 铬钝化卷 | 0.1-SPCC |  | 10 | MO002628 | MO002628-019-02 | GDH001 | 铬钝化模板 | 6382 | 2024-08-13 | 2024-08-13 | 5 | 2024-08-13 23:32:32 | 2024-08-14 01:09:04 | 江苏东方九天新能源材料有限公司 |  | 李澍 |  | 1 | 0.1 | 7200 | 630 | 1 | JG912407002722 |  | 1 | 7050米2处孔洞操2-3大小0.11-0.39 | 是 | 是 | 145 | 19
铬钝化 | JG912407002721 | JG91240700272 | 东方铬钝化750 | 合格 | 合格品 | 乙 | 李澍 | 2927 | 2927 | 1 | 6200 | 0.1 | 630 | / |  | 30210015 | 光亮卷 | 0.1-SPCC | 30110014 | 铬钝化卷 | 0.1-SPCC |  | 10 | MO002628 | MO002628-019-01 | GDH001 | 铬钝化模板 | 6382 | 2024-08-13 | 2024-08-13 | 5 | 2024-08-13 23:32:32 | 2024-08-14 01:09:04 | 江苏东方九天新能源材料有限公司 |  | 李澍 |  | 1 | 0.1 | 6200 | 630 | 1 | JG912407002721 |  | 1 |  | 是 | 是 | 145 | 19
铬钝化 | JG91240700041 | JG91240700041 | 东方铬钝化750 | 合格 | 合格品 | 乙 | 李澍 | 5116 | 5095 | 0.9959 | 7180 | 0.15 | 610 | 0.15镀铬量80-100 | 白斑 条印 亮斑 辊印· 振纹· | 30210011 | 光亮卷 | 0.15-SPCC | 30110011 | 铬钝化卷 | 0.15-SPCC |  | 10 | MO002427 | MO002427-006 | GDH001 | 铬钝化模板 | 5116 | 2024-08-07 | 2024-08-07 | 5 | 2024-08-13 23:02:14 | 2024-08-13 23:32:09 | 江苏东方九天新能源材料有限公司 | 282855 | 李澍 |  |  | 0.15 | 7150 | 610 | 1 | JG91240700041 |  | 1 | 白斑 条印 亮斑 辊印· 振纹· | 是 | 是 | 30 | 6
铬钝化 | JG1224070454 | JG1224070454 | 东方铬钝化750 | 合格 | 合格品 | 乙 | 李澍 | 5078 | 5045 | 0.9935 | 7100 | 0.15 | 610 | 镀铬量80-100 | 白斑 辊印 条印 振纹 亮斑 | 30210011 | 光亮卷 | 0.15-SPCC | 30110011 | 铬钝化卷 | 0.15-SPCC |  | 10 | MO002348 | MO002348-001 | GDH001 | 铬钝化模板 | 5078 | 2024-08-05 | 2024-08-05 | 5 | 2024-08-13 23:01:03 | 2024-08-13 23:01:55 | 江苏东方九天新能源材料有限公司 | 280389 | 李澍 |  |  | 0.15 | 7080 | 610 | 1 | JG1224070454 |  | 1 | 白斑 辊印 条印 振纹 亮斑 | 是 | 是 | 0 | 1
铬钝化 | JG1224070277 | JG1224070277 | 东方铬钝化750 | 合格 | 合格品 | 乙 | 李澍 | 5120 | 5111 | 0.9982 | 7210 | 0.15 | 610 | / | 白斑 辊印 锈斑点重 振纹 | 30210011 | 光亮卷 | 0.15-SPCC | 30110011 | 铬钝化卷 | 0.15-SPCC |  | 10 | MO002272 | MO002272-002 | GDH001 | 铬钝化模板 | 5120 | 2024-08-02 | 2024-08-02 | 5 | 2024-08-13 21:21:00 | 2024-08-13 21:53:04 | 江苏东方九天新能源材料有限公司 | 275718 | 李澍 |  |  | 0.15 | 7290 | 610 | 1 | JG1224070277 |  | 1 | 白斑 辊印 锈斑点重 振纹 | 是 | 是 | 32 | 2
铬钝化 | JG1224070532 | JG1224070532 | 东方铬钝化750 | 合格 | 合格品 | 甲 | 周建锋 | 6464 | 6452 | 0.9981 | 9600 | 0.15 | 610 | 0.15镀铬量80-100 | 来料板面色差，辊印，振纹，亮斑白斑 | 30210011 | 光亮卷 | 0.15-SPCC | 30110011 | 铬钝化卷 | 0.15-SPCC |  | 10 | MO002618 | MO002618-025 | GDH001 | 铬钝化模板 | 6464 | 2024-08-13 | 2024-08-13 | 5 | 2024-08-13 19:56:12 | 2024-08-13 21:05:54 | 江苏东方九天新能源材料有限公司 | 289114 | 孙锋 |  |  | 0.15 | 9560 | 610 | 1 | JG1224070532 |  | 1 | 来料板面色差，辊印，振纹，亮斑白斑 | 是 | 是 | 69 | 25
铬钝化 | JG1224070465 | JG1224070465 | 东方铬钝化750 | 合格 | 合格品 | 甲 | 周建锋 | 5030 | 5025 | 0.999 | 7120 | 0.15 | 610 | 镀铬量80-100 | 来料板面色差，辊印，亮斑点，白斑，振纹,7018米横向361，大小0.11，来料操边碎边 | 30210011 | 光亮卷 | 0.15-SPCC | 30110011 | 铬钝化卷 | 0.15-SPCC |  | 10 | MO002348 | MO002348-008 | GDH001 | 铬钝化模板 | 5030 | 2024-08-05 | 2024-08-05 | 5 | 2024-08-13 18:00:32 | 2024-08-13 19:04:21 | 江苏东方九天新能源材料有限公司 | 280401 | 孙锋 |  |  | 0.15 | 7060 | 610 | 1 | JG1224070465 |  | 1 | 来料板面色差，辊印，亮斑点，白斑，振纹,7018米横向361，大小0.11，来料操边碎边 | 是 | 是 | 64 | 8
铬钝化 | JG91240700062 | JG91240700062 | 东方铬钝化750 | 合格 | 合格品 | 甲 | 周建锋 | 4990 | 4979 | 0.9978 | 7170 | 0.15 | 610 | 0.15镀铬量80-100 | 来料板面色差辊印，振纹 | 30210011 | 光亮卷 | 0.15-SPCC | 30110011 | 铬钝化卷 | 0.15-SPCC |  | 10 | MO002427 | MO002427-007 | GDH001 | 铬钝化模板 | 4990 | 2024-08-07 | 2024-08-07 | 5 | 2024-08-13 17:32:05 | 2024-08-13 17:59:54 | 江苏东方九天新能源材料有限公司 | 282856 | 孙锋 |  |  | 0.15 | 7120 | 610 | 1 | JG91240700062 |  | 1 | 来料板面色差辊印，振纹 | 是 | 是 | 27 | 7
铬钝化 | JG1224070574 | JG1224070574 | 东方铬钝化750 | 合格 | 让步接收 | 甲 | 韩康 | 6528 | 6425 | 0.9842 | 9460 | 0.15 | 610 | 、 | 条印，两边边缘重 | 30210011 | 光亮卷 | 0.15-SPCC | 30110011 | 铬钝化卷 | 0.15-SPCC |  | 10 | MO002504 | MO002504-004 | GDH001 | 铬钝化模板 | 6528 | 2024-08-09 | 2024-08-09 | 5 | 2024-08-12 18:50:23 | 2024-08-13 04:12:18 | 江苏东方九天新能源材料有限公司 | 285418 | 孙槐兵 |  |  | 0.15 | 9510 | 610 | 1 | JG1224070574 |  | 1 | S色差(色差 条印 两边边缘重) | 是 | 是 | 562 | 4
铬钝化 | JG91240700081 | JG91240700081 | 东方铬钝化750 | 合格 | 让步接收 | 乙 | 李澍 | 5100 | 5079 | 0.9959 | 7120 | 0.15 | 610 | 镀铬量80-100 | 6840米操580mm（0.11mm2） | 30210011 | 光亮卷 | 0.15-SPCC | 30110011 | 铬钝化卷 | 0.15-SPCC |  | 10 | MO002348 | MO002348-009 | GDH001 | 铬钝化模板 | 5100 | 2024-08-05 | 2024-08-05 | 5 | 2024-08-12 22:46:34 | 2024-08-12 23:31:42 | 江苏东方九天新能源材料有限公司 | 280402 | 李澍 |  |  | 0.15 | 7080 | 610 | 1 | JG91240700081 |  | 1 | 白斑 辊印 条印 6840米操580大小0.11 | 是 | 是 | 45 | 9
铬钝化 | JG1224070581 | JG1224070581 | 东方铬钝化750 | 合格 | 合格品 | 甲 | 周建锋 | 6554 | 6541 | 0.998 | 9500 | 0.15 | 610 | 、 | 来料板面色差，辊印，亮斑点，振纹，砂轮印,1290-1337M,横向592-595mm，3.38-7.39mm2孔洞三个。1380-1500米，横向593-594mm，0.39-2.09孔洞7个 | 30210011 | 光亮卷 | 0.15-SPCC | 30110011 | 铬钝化卷 | 0.15-SPCC |  | 10 | MO002504 | MO002504-002 | GDH001 | 铬钝化模板 | 6554 | 2024-08-09 | 2024-08-09 | 5 | 2024-08-12 18:50:21 | 2024-08-12 18:51:25 | 江苏东方九天新能源材料有限公司 | 285416 | 倪兵 |  |  | 0.15 | 9460 | 610 | 1 | JG1224070581 |  | 1 | 来料板面色差，辊印，亮斑点，振纹，砂轮印 | 是 | 是 | 1 | 2
铬钝化 | JG1224070668 | JG1224070668 | 东方铬钝化750 | 合格 | 合格品 | 甲 | 韩康 | 7156 | 7151 | 0.9993 | 10400 | 0.15 | 610 | 0.15镀铬量80-100 | S色差(色差 条印 两边边缘重) | 30210011 | 光亮卷 | 0.15-SPCC | 30110011 | 铬钝化卷 | 0.15-SPCC |  | 10 | MO002427 | MO002427-001 | GDH001 | 铬钝化模板 | 7156 | 2024-08-07 | 2024-08-07 | 5 | 2024-08-12 18:04:14 | 2024-08-12 18:06:59 | 江苏东方九天新能源材料有限公司 | 282849 | 孙槐兵 |  |  | 0.15 | 10340 | 610 | 1 | JG1224070668 |  | 1 | S色差(色差 条印 两边边缘重) | 是 | 是 | 2 | 1
铬钝化 | JG1224070472 | JG1224070472 | 东方铬钝化750 | 合格 | 合格品 | 甲 | 韩康 | 6734 | 6721 | 0.9981 | 9700 | 0.15 | 610 | 、 | S色差(色差 条印 边缘重) | 30210011 | 光亮卷 | 0.15-SPCC | 30110011 | 铬钝化卷 | 0.15-SPCC |  | 10 | MO002611 | MO002611-001 | GDH001 | 铬钝化模板 | 6734 | 2024-08-12 | 2024-08-12 | 5 | 2024-08-12 17:44:07 | 2024-08-12 17:45:29 | 江苏东方九天新能源材料有限公司 | 288605 | 孙槐兵 |  |  | 0.15 | 0 | 610 | 1 | JG1224070472 |  | 1 | S色差(色差 条印 边缘重) | 是 | 是 | 1 | 1
铬钝化 | JG1224070301 | JG1224070301 | 东方铬钝化750 | 合格 | 合格品 | 甲 | 孙锋 | 5128 | 5117 | 0.9979 | 7160 | 0.15 | 610 | 镀铬量80-100 | 来料板面色差，辊印亮斑，白条印，振纹 | 30210011 | 光亮卷 | 0.15-SPCC | 30110011 | 铬钝化卷 | 0.15-SPCC |  | 10 | MO002326 | MO002326-010 | GDH001 | 铬钝化模板 | 5128 | 2024-08-04 | 2024-08-04 | 5 | 2024-08-12 16:45:13 | 2024-08-12 17:22:39 | 江苏东方九天新能源材料有限公司 | 278763 | 倪兵 |  |  | 0.15 | 0 | 610 | 1 | JG1224070301 |  | 1 | 来料板面色差，辊印亮斑，白条印，振纹 | 是 | 是 | 37 | 10
铬钝化 | JG12240704932 | JG1224070493 | 东方铬钝化750 | 合格 | 合格品 | 甲 | 孙锋 | 2889 | 2889 | 1 | 6290 | 0.1 | 610 | 、 |  | 30210015 | 光亮卷 | 0.1-SPCC | 30110014 | 铬钝化卷 | 0.1-SPCC |  | 10 | MO002504 | MO002504-019-02 | GDH001 | 铬钝化模板 | 5818 | 2024-08-09 | 2024-08-09 | 5 | 2024-08-12 16:41:43 | 2024-08-12 16:43:10 | 江苏东方九天新能源材料有限公司 |  | 倪兵 |  | 1 | 0.1 | 6290 | 610 | 1 | JG12240704932 |  | 1 |  | 是 | 是 | 3 | 19
铬钝化 | JG12240704931 | JG1224070493 | 东方铬钝化750 | 合格 | 合格品 | 甲 | 孙锋 | 2901 | 2901 | 1 | 6300 | 0.1 | 610 | 、 |  | 30210015 | 光亮卷 | 0.1-SPCC | 30110014 | 铬钝化卷 | 0.1-SPCC |  | 10 | MO002504 | MO002504-019-01 | GDH001 | 铬钝化模板 | 5818 | 2024-08-09 | 2024-08-09 | 5 | 2024-08-12 16:41:43 | 2024-08-12 16:43:10 | 江苏东方九天新能源材料有限公司 |  | 倪兵 |  | 1 | 0.1 | 6300 | 610 | 1 | JG12240704931 |  | 1 |  | 是 | 是 | 3 | 19
铬钝化 | JG1224070461 | JG1224070461 | 东方铬钝化750 | 合格 | 合格品 | 乙 | 李澍 | 5080 | 5063 | 0.9967 | 7150 | 0.15 | 610 | 镀铬量80-100 |  | 30210011 | 光亮卷 | 0.15-SPCC | 30110011 | 铬钝化卷 | 0.15-SPCC |  | 10 | MO002326 | MO002326-008 | GDH001 | 铬钝化模板 | 5080 | 2024-08-04 | 2024-08-04 | 5 | 2024-08-11 22:40:53 | 2024-08-11 22:41:43 | 江苏东方九天新能源材料有限公司 | 278761 | 李澍 |  |  | 0.15 | 0 | 610 | 1 | JG1224070461 |  | 1 | 白斑 辊印 条印 | 是 | 是 | 1 | 8
铬钝化 | JG1224060345112 | JG122406034511 | 东方铬钝化750 | 其他入库 | 协议品 | 甲 | 孙锋 | 1105 | 1105 | 1 | 2400 | 0.1 | 610 | / | Z折印(尾100米左右来料板面折印，内270米板面尖点)短带 |  |  |  | 30110014 | 铬钝化卷 | 0.1-SPCC |  | 10 | MO002273 | MO002273-002-02 | GDH001 | 铬钝化模板 | 2720 | 2024-08-02 | 2024-08-02 | 5 | 2024-08-09 20:47:19 | 2024-08-11 09:19:32 | 江苏东方九天新能源材料有限公司 |  | 倪兵 |  | 1 | 0.1 | 2400 | 610 | 1 | JG1224060345112 |  | 1 | Z折印(尾100米左右来料板面折印，内270米板面尖点) | 是 | 是 | 2192 | 2
铬钝化 | JG1224060345111 | JG122406034511 | 东方铬钝化750 | 其他入库 | 协议品 | 甲 | 孙锋 | 1307 | 1307 | 1 | 2880 | 0.1 | 610 | / | Z折印(2200米板面折印，)短带 |  |  |  | 30110014 | 铬钝化卷 | 0.1-SPCC |  | 10 | MO002273 | MO002273-002-01 | GDH001 | 铬钝化模板 | 2720 | 2024-08-02 | 2024-08-02 | 5 | 2024-08-09 20:47:19 | 2024-08-11 09:19:32 | 江苏东方九天新能源材料有限公司 |  | 倪兵 |  | 1 | 0.1 | 2880 | 610 | 1 | JG1224060345111 |  | 1 | Z折印(2200米板面折印，) | 是 | 是 | 2192 | 2
铬钝化 | JG12240705402 | JG1224070540 | 东方铬钝化750 | 合格 | 合格品 | 甲 | 孙锋 | 3123 | 3123 | 1 | 6790 | 0.1 | 610 | 、 |  | 30210015 | 光亮卷 | 0.1-SPCC | 30110014 | 铬钝化卷 | 0.1-SPCC |  | 10 | MO002504 | MO002504-015-02 | GDH001 | 铬钝化模板 | 4646 | 2024-08-09 | 2024-08-09 | 5 | 2024-08-11 09:15:12 | 2024-08-11 09:15:58 | 江苏东方九天新能源材料有限公司 |  | 倪兵 |  | 1 | 0.1 | 6790 | 610 | 1 | JG12240705402 |  | 1 |  | 是 | 是 | 0 | 15
铬钝化 | JG12240705401 | JG1224070540 | 东方铬钝化750 | 合格 | 合格品 | 甲 | 孙锋 | 1521 | 1521 | 1 | 3310 | 0.1 | 610 | 、 |  | 30210015 | 光亮卷 | 0.1-SPCC | 30110014 | 铬钝化卷 | 0.1-SPCC |  | 10 | MO002504 | MO002504-015-01 | GDH001 | 铬钝化模板 | 4646 | 2024-08-09 | 2024-08-09 | 5 | 2024-08-11 09:15:12 | 2024-08-11 09:15:58 | 江苏东方九天新能源材料有限公司 |  | 倪兵 |  | 1 | 0.1 | 3310 | 610 | 1 | JG12240705401 |  | 1 |  | 是 | 是 | 0 | 15
铬钝化 | JG12240705512 | JG1224070551 | 东方铬钝化750 | 合格 | 合格品 | 甲 | 孙锋 | 3155 | 3155 | 1 | 6890 | 0.1 | 610 | 、 |  | 30210015 | 光亮卷 | 0.1-SPCC | 30110014 | 铬钝化卷 | 0.1-SPCC |  | 10 | MO002504 | MO002504-016-02 | GDH001 | 铬钝化模板 | 4654 | 2024-08-09 | 2024-08-09 | 5 | 2024-08-11 09:12:21 | 2024-08-11 09:13:47 | 江苏东方九天新能源材料有限公司 |  | 倪兵 |  | 1 | 0.1 | 6890 | 610 | 1 | JG12240705512 |  | 1 |  | 是 | 是 | 1 | 16
铬钝化 | JG12240705511 | JG1224070551 | 东方铬钝化750 | 合格 | 合格品 | 甲 | 孙锋 | 1495 | 1495 | 1 | 3250 | 0.1 | 610 | 、 |  | 30210015 | 光亮卷 | 0.1-SPCC | 30110014 | 铬钝化卷 | 0.1-SPCC |  | 10 | MO002504 | MO002504-016-01 | GDH001 | 铬钝化模板 | 4654 | 2024-08-09 | 2024-08-09 | 5 | 2024-08-11 09:12:21 | 2024-08-11 09:13:47 | 江苏东方九天新能源材料有限公司 |  | 倪兵 |  | 1 | 0.1 | 3250 | 610 | 1 | JG12240705511 |  | 1 |  | 是 | 是 | 1 | 16
铬钝化 | JG12240705031 | JG12240705031 | 东方铬钝化750 | 合格 | 让步接收 | 甲 | 孙锋 | 3052 | 3021 | 0.9898 | 6560 | 0.1 | 610 | 、 | 170米板面顶伤重，6410/6430米横向149/149mm2个孔洞（0.62/0.28mm2） |  |  |  | 30110014 | 铬钝化卷 | 0.1-SPCC |  | 10 | MO002504 | MO002504-012 | GDH001 | 铬钝化模板 | 3052 | 2024-08-09 | 2024-08-09 | 5 | 2024-08-11 09:10:53 | 2024-08-11 09:12:00 | 江苏东方九天新能源材料有限公司 | 285422 | 倪兵 |  |  | 0.1 | 6600 | 610 | 1 | JG12240705031 |  | 1 | 来料色差辊印，白斑，白条印，170米来料板面顶伤重，6410/6430米横向149/149，大小0.62/0.28 | 是 | 是 | 2 | 12
铬钝化 | JG12240704951 | JG12240704951 | 东方铬钝化750 | 合格 | 让步接收 | 甲 | 孙锋 | 3020 | 2935 | 0.9719 | 6390 | 0.1 | 610 | 、 | 190米横向332mm孔洞（0.28mm2），操边起筋 |  |  |  | 30110014 | 铬钝化卷 | 0.1-SPCC |  | 10 | MO002504 | MO002504-014 | GDH001 | 铬钝化模板 | 3020 | 2024-08-09 | 2024-08-09 | 5 | 2024-08-11 09:09:26 | 2024-08-11 09:10:33 | 江苏东方九天新能源材料有限公司 | 285425 | 倪兵 |  |  | 0.1 | 6570 | 610 | 1 | JG12240704951 |  | 1 | 来料色差辊印，白斑，白条印190米横向332，大小0.28，来料操边起筋 | 是 | 是 | 1 | 14
铬钝化 | JG1224070196 | JG1224070196 | 东方铬钝化750 | 合格 | 让步接收 | 甲 | 孙锋 | 6200 | 6201 | 1.0002 | 13370 | 0.1 | 610 | 、 | 7010米横向329mm孔洞（0.11mm2） | 30210015 | 光亮卷 | 0.1-SPCC | 30110014 | 铬钝化卷 | 0.1-SPCC |  | 10 | MO002504 | MO002504-017 | GDH001 | 铬钝化模板 | 6200 | 2024-08-09 | 2024-08-09 | 5 | 2024-08-11 09:08:29 | 2024-08-11 09:09:09 | 江苏东方九天新能源材料有限公司 | 285429 | 倪兵 |  |  | 0.1 | 13380 | 610 | 1 | JG1224070196 |  | 1 | 来料色差辊印，白斑，白条印，7010米横向329，大小0.11 | 是 | 是 | 1 | 17
铬钝化 | JG12240702712 | JG12240702712 | 东方铬钝化750 | 合格 | 合格品 | 甲 | 孙锋 | 2096 | 2049 | 0.9776 | 4440 | 0.1 | 610 | 、 |  | 30210015 | 光亮卷 | 0.1-SPCC | 30110014 | 铬钝化卷 | 0.1-SPCC |  | 10 | MO002504 | MO002504-011 | GDH001 | 铬钝化模板 | 2096 | 2024-08-09 | 2024-08-09 | 5 | 2024-08-11 09:07:13 | 2024-08-11 09:07:43 | 江苏东方九天新能源材料有限公司 | 285420 | 倪兵 |  |  | 0.1 | 4550 | 610 | 1 | JG12240702712 |  | 1 | 来料色差辊印，白斑，白条印 | 是 | 是 | 0 | 11
铬钝化 | JG12240701922 | JG12240701922 | 东方铬钝化750 | 合格 | 合格品 | 甲 | 孙锋 | 1764 | 1743 | 0.9881 | 3800 | 0.1 | 610 | 、 |  | 30210015 | 光亮卷 | 0.1-SPCC | 30110014 | 铬钝化卷 | 0.1-SPCC |  | 10 | MO002504 | MO002504-013 | GDH001 | 铬钝化模板 | 1764 | 2024-08-09 | 2024-08-09 | 5 | 2024-08-11 09:05:32 | 2024-08-11 09:06:25 | 江苏东方九天新能源材料有限公司 | 285423 | 倪兵 |  |  | 0.1 | 3860 | 610 | 1 | JG12240701922 |  | 1 | 来料色差辊印，白斑，白条印 | 是 | 是 | 1 | 13
铬钝化 | JG12240705122 | JG1224070512 | 东方铬钝化750 | 合格 | 合格品 | 甲 | 孙锋 | 3079 | 3079 | 1 | 6680 | 0.1 | 610 | 、 |  | 30210015 | 光亮卷 | 0.1-SPCC | 30110014 | 铬钝化卷 | 0.1-SPCC |  | 10 | MO002504 | MO002504-020-02 | GDH001 | 铬钝化模板 | 4602 | 2024-08-09 | 2024-08-09 | 5 | 2024-08-11 09:04:18 | 2024-08-11 09:05:02 | 江苏东方九天新能源材料有限公司 |  | 倪兵 |  | 1 | 0.1 | 6680 | 610 | 1 | JG12240705122 |  | 1 |  | 是 | 是 | 1 | 20
铬钝化 | JG12240705121 | JG1224070512 | 东方铬钝化750 | 合格 | 合格品 | 甲 | 孙锋 | 1517 | 1517 | 1 | 3290 | 0.1 | 610 | 、 |  | 30210015 | 光亮卷 | 0.1-SPCC | 30110014 | 铬钝化卷 | 0.1-SPCC |  | 10 | MO002504 | MO002504-020-01 | GDH001 | 铬钝化模板 | 4602 | 2024-08-09 | 2024-08-09 | 5 | 2024-08-11 09:04:18 | 2024-08-11 09:05:02 | 江苏东方九天新能源材料有限公司 |  | 倪兵 |  | 1 | 0.1 | 3290 | 610 | 1 | JG12240705121 |  | 1 |  | 是 | 是 | 1 | 20
铬钝化 | JG12240705392 | JG1224070539 | 东方铬钝化750 | 合格 | 合格品 | 甲 | 孙锋 | 3183 | 3183 | 1 | 6980 | 0.1 | 610 | 、 |  | 30210015 | 光亮卷 | 0.1-SPCC | 30110014 | 铬钝化卷 | 0.1-SPCC |  | 10 | MO002504 | MO002504-021-02 | GDH001 | 铬钝化模板 | 4648 | 2024-08-09 | 2024-08-09 | 5 | 2024-08-11 09:03:13 | 2024-08-11 09:03:56 | 江苏东方九天新能源材料有限公司 |  | 倪兵 |  | 1 | 0.1 | 6980 | 610 | 1 | JG12240705392 |  | 1 |  | 是 | 是 | 0 | 21
铬钝化 | JG12240705391 | JG1224070539 | 东方铬钝化750 | 合格 | 合格品 | 甲 | 孙锋 | 1455 | 1455 | 1 | 3190 | 0.1 | 610 | 、 |  | 30210015 | 光亮卷 | 0.1-SPCC | 30110014 | 铬钝化卷 | 0.1-SPCC |  | 10 | MO002504 | MO002504-021-01 | GDH001 | 铬钝化模板 | 4648 | 2024-08-09 | 2024-08-09 | 5 | 2024-08-11 09:03:13 | 2024-08-11 09:03:56 | 江苏东方九天新能源材料有限公司 |  | 倪兵 |  | 1 | 0.1 | 3190 | 610 | 1 | JG12240705391 |  | 1 |  | 是 | 是 | 0 | 21
铬钝化 | JG12240704942 | JG1224070494 | 东方铬钝化750 | 合格 | 合格品 | 甲 | 孙锋 | 3007 | 3007 | 1 | 6500 | 0.1 | 610 | 0.15镀铬量80-100 | S色差条印(来料板面色差，辊印),K孔洞(5485/5490米横向38/38，大小0.17/0.11) | 30210015 | 光亮卷 | 0.1-SPCC | 30110014 | 铬钝化卷 | 0.1-SPCC |  | 10 | MO002520 | MO002520-009-02 | GDH001 | 铬钝化模板 | 6100 | 2024-08-10 | 2024-08-10 | 5 | 2024-08-10 21:55:08 | 2024-08-10 23:40:40 | 江苏东方九天新能源材料有限公司 |  | 倪兵 |  | 1 | 0.1 | 6500 | 610 | 1 | JG12240704942 |  | 1 | S色差条印(来料板面色差，辊印),K孔洞(5485/5490米横向38/38，大小0.17/0.11) | 是 | 是 | 157 | 9
铬钝化 | JG12240704941 | JG1224070494 | 东方铬钝化750 | 合格 | 合格品 | 甲 | 孙锋 | 3051 | 3051 | 1 | 6600 | 0.1 | 610 | 0.15镀铬量80-100 |  | 30210015 | 光亮卷 | 0.1-SPCC | 30110014 | 铬钝化卷 | 0.1-SPCC |  | 10 | MO002520 | MO002520-009-01 | GDH001 | 铬钝化模板 | 6100 | 2024-08-10 | 2024-08-10 | 5 | 2024-08-10 21:55:08 | 2024-08-10 23:40:40 | 江苏东方九天新能源材料有限公司 |  | 倪兵 |  | 1 | 0.1 | 6600 | 610 | 1 | JG12240704941 |  | 1 |  | 是 | 是 | 157 | 9
铬钝化 | JG12240705081 | JG12240705081 | 东方铬钝化750 | 合格 | 合格品 | 甲 | 周建锋 | 3778 | 3773 | 0.9987 | 5460 | 0.15 | 610 | 镀铬量80-100 | 来料板面色差辊印白条印 | 30210011 | 光亮卷 | 0.15-SPCC | 30110011 | 铬钝化卷 | 0.15-SPCC |  | 10 | MO002308 | MO002308-009 | GDH001 | 铬钝化模板 | 3778 | 2024-08-03 | 2024-08-03 | 5 | 2024-08-10 21:53:52 | 2024-08-10 21:54:51 | 江苏东方九天新能源材料有限公司 | 277274 | 倪兵 |  |  | 0.15 | 5480 | 610 | 1 | JG12240705081 |  | 1 | 来料板面色差辊印白条印 | 是 | 是 | 1 | 9
铬钝化 | JG12240602333 | JG12240602333 | 东方铬钝化750 | 合格 | 合格品 | 甲 | 孙锋 | 2360 | 2301 | 0.975 | 5050 | 0.1 | 610 | 0.15镀铬量80-100 | 来料板面色差，辊印，白条印，碱液斑,1090米横向69.5MM，大小0.9 | 30210015 | 光亮卷 | 0.1-SPCC | 30110014 | 铬钝化卷 | 0.1-SPCC |  | 10 | MO002520 | MO002520-010 | GDH001 | 铬钝化模板 | 2360 | 2024-08-10 | 2024-08-10 | 5 | 2024-08-10 20:50:10 | 2024-08-10 21:14:34 | 江苏东方九天新能源材料有限公司 | 285657 | 倪兵 |  |  | 0.1 | 0 | 610 | 1 | JG12240602333 |  | 1 | 来料板面色差，辊印，白条印，碱液斑,1090米横向69.5MM，大小0.9 | 是 | 是 | 24 | 10
铬钝化 | JG1224070306 | JG1224070306 | 东方铬钝化750 | 合格 | 合格品 | 甲 | 孙锋 | 5126 | 5083 | 0.9916 | 7150 | 0.15 | 610 | 镀铬量80-100 | 来料板面色差辊印，亮斑点，白斑 | 30210011 | 光亮卷 | 0.15-SPCC | 30110011 | 铬钝化卷 | 0.15-SPCC |  | 10 | MO002348 | MO002348-002 | GDH001 | 铬钝化模板 | 5126 | 2024-08-05 | 2024-08-05 | 5 | 2024-08-10 08:12:23 | 2024-08-10 16:11:46 | 江苏东方九天新能源材料有限公司 | 280390 | 倪兵 |  |  | 0.15 | 7140 | 610 | 1 | JG1224070306 |  | 1 | 来料板面色差辊印，亮斑点，白斑 | 是 | 是 | 479 | 2
铬钝化 | JG1224070462 | JG1224070462 | 东方铬钝化750 | 合格 | 让步接收 | 乙 | 李志祥 | 5056 | 5055 | 0.9998 | 7120 | 0.15 | 610 | 0.15*610镀铬量80-100 | 边缘效应重，卷芯收卷不齐 | 30210011 | 光亮卷 | 0.15-SPCC | 30110011 | 铬钝化卷 | 0.15-SPCC |  | 10 | MO002386 | MO002386-002 | GDH001 | 铬钝化模板 | 5056 | 2024-08-06 | 2024-08-06 | 5 | 2024-08-10 15:05:15 | 2024-08-10 16:02:26 | 江苏东方九天新能源材料有限公司 | 281247 | 李志祥 |  |  | 0.15 | 0 | 610 | 1 | JG1224070462 |  | 1 | 边缘效应重 色差 卷芯收卷不齐 | 是 | 是 | 57 | 2
铬钝化 | JG122407024012 | JG122407024012 | 东方铬钝化750 | 合格 | 让步接收 | 甲 | 孙锋 | 1540 | 1537 | 0.9981 | 3330 | 0.1 | 610 | / | 操边起筋 |  |  |  | 30110014 | 铬钝化卷 | 0.1-SPCC |  | 10 | MO002273 | MO002273-003 | GDH001 | 铬钝化模板 | 1540 | 2024-08-02 | 2024-08-02 | 5 | 2024-08-10 01:35:58 | 2024-08-10 01:56:47 | 江苏东方九天新能源材料有限公司 | 275724 | 倪兵 |  |  | 0.1 | 3370 | 610 | 1 | JG122407024012 |  | 1 | 来料操边起筋，色差 | 是 | 是 | 21 | 3
铬钝化 | JG912407000723 | JG91240700072 | 东方铬钝化750 | 合格 | 合格品 | 甲 | 孙锋 | 1549 | 1549 | 1 | 3250 | 0.1 | 630 | 0.15*610镀铬量80-100 |  | 30210015 | 光亮卷 | 0.1-SPCC | 30110014 | 铬钝化卷 | 0.1-SPCC |  | 10 | MO002386 | MO002386-016-03 | GDH001 | 铬钝化模板 | 4578 | 2024-08-06 | 2024-08-06 | 5 | 2024-08-09 23:51:36 | 2024-08-10 01:01:39 | 江苏东方九天新能源材料有限公司 |  | 倪兵 |  | 1 | 0.1 | 3250 | 630 | 1 | JG912407000723 |  | 1 | X线辊印(来料板面整卷线辊印) | 是 | 是 | 93 | 16
铬钝化 | JG912407000722 | JG91240700072 | 东方铬钝化750 | 合格 | 合格品 | 甲 | 孙锋 | 1523 | 1523 | 1 | 3150 | 0.1 | 630 | 0.15*610镀铬量80-100 |  | 30210015 | 光亮卷 | 0.1-SPCC | 30110014 | 铬钝化卷 | 0.1-SPCC |  | 10 | MO002386 | MO002386-016-02 | GDH001 | 铬钝化模板 | 4578 | 2024-08-06 | 2024-08-06 | 5 | 2024-08-09 23:51:36 | 2024-08-10 01:01:39 | 江苏东方九天新能源材料有限公司 |  | 倪兵 |  | 1 | 0.1 | 3150 | 630 | 1 | JG912407000722 |  | 1 | X线辊印(来料板面整卷线辊印) | 是 | 是 | 93 | 16
铬钝化 | JG912407000721 | JG91240700072 | 东方铬钝化750 | 合格 | 合格品 | 甲 | 孙锋 | 1507 | 1507 | 1 | 3150 | 0.1 | 630 | 0.15*610镀铬量80-100 |  | 30210015 | 光亮卷 | 0.1-SPCC | 30110014 | 铬钝化卷 | 0.1-SPCC |  | 10 | MO002386 | MO002386-016-01 | GDH001 | 铬钝化模板 | 4578 | 2024-08-06 | 2024-08-06 | 5 | 2024-08-09 23:51:36 | 2024-08-10 01:01:39 | 江苏东方九天新能源材料有限公司 |  | 倪兵 |  | 1 | 0.1 | 3150 | 630 | 1 | JG912407000721 |  | 1 | X线辊印(来料板面整卷线辊印) | 是 | 是 | 93 | 16
铬钝化 | JG1224070466 | JG1224070466 | 东方铬钝化750 | 合格 | 让步接收 | 乙 | 李澍 | 5050 | 5045 | 0.999 | 7090 | 0.15 | 610 | 0.15镀铬量80-100 | 操边轻黄 | 30210011 | 光亮卷 | 0.15-SPCC | 30110011 | 铬钝化卷 | 0.15-SPCC |  | 10 | MO002427 | MO002427-005 | GDH001 | 铬钝化模板 | 5050 | 2024-08-07 | 2024-08-07 | 5 | 2024-08-09 19:34:22 | 2024-08-09 20:06:39 | 江苏东方九天新能源材料有限公司 | 282853 | 李澍 |  |  | 0.15 | 7060 | 610 | 1 | JG1224070466 |  | 1 | 色差 白斑 辊印 条印 操边轻黄 | 是 | 是 | 32 | 5
铬钝化 | JG1224070458 | JG1224070458 | 东方铬钝化750 | 合格 | 合格品 | 乙 | 李澍 | 5016 | 4999 | 0.9966 | 7050 | 0.15 | 610 | 镀铬量80-100 |  | 30210011 | 光亮卷 | 0.15-SPCC | 30110011 | 铬钝化卷 | 0.15-SPCC |  | 10 | MO002348 | MO002348-004 | GDH001 | 铬钝化模板 | 5016 | 2024-08-05 | 2024-08-05 | 5 | 2024-08-09 19:33:44 | 2024-08-09 19:34:13 | 江苏东方九天新能源材料有限公司 | 280392 | 李澍 |  |  | 0.15 | 7020 | 610 | 1 | JG1224070458 |  | 1 | 白斑 辊印 色差 条印 | 是 | 是 | 1 | 4
铬钝化 | JG12240704712 | JG1224070471 | 东方铬钝化750 | 合格 | 合格品 | 乙 | 李澍 | 3399 | 3399 | 1 | 4830 | 0.15 | 610 | 0.15镀铬量80-100 |  | 30210011 | 光亮卷 | 0.15-SPCC | 30110011 | 铬钝化卷 | 0.15-SPCC |  | 10 | MO002427 | MO002427-003-02 | GDH001 | 铬钝化模板 | 6750 | 2024-08-07 | 2024-08-07 | 5 | 2024-08-09 17:50:05 | 2024-08-09 18:21:51 | 江苏东方九天新能源材料有限公司 |  | 李澍 |  | 1 | 0.15 | 4830 | 610 | 1 | JG12240704712 |  | 1 |  | 是 | 是 | 46 | 3
铬钝化 | JG12240704711 | JG1224070471 | 东方铬钝化750 | 合格 | 合格品 | 乙 | 李澍 | 3317 | 3317 | 1 | 4730 | 0.15 | 610 | 0.15镀铬量80-100 |  | 30210011 | 光亮卷 | 0.15-SPCC | 30110011 | 铬钝化卷 | 0.15-SPCC |  | 10 | MO002427 | MO002427-003-01 | GDH001 | 铬钝化模板 | 6750 | 2024-08-07 | 2024-08-07 | 5 | 2024-08-09 17:50:05 | 2024-08-09 18:21:51 | 江苏东方九天新能源材料有限公司 |  | 李澍 |  | 1 | 0.15 | 4730 | 610 | 1 | JG12240704711 |  | 1 |  | 是 | 是 | 46 | 3
铬钝化 | JG1224070526 | JG1224070526 | 东方铬钝化750 | 合格 | 合格品 | 乙 | 李澍 | 5184 | 5175 | 0.9983 | 7210 | 0.15 | 610 | 镀铬量80-100 |  | 30210011 | 光亮卷 | 0.15-SPCC | 30110011 | 铬钝化卷 | 0.15-SPCC |  | 10 | MO002348 | MO002348-007 | GDH001 | 铬钝化模板 | 5184 | 2024-08-05 | 2024-08-05 | 5 | 2024-08-09 17:47:33 | 2024-08-09 17:48:39 | 江苏东方九天新能源材料有限公司 | 280399 | 李澍 |  |  | 0.15 | 7170 | 610 | 1 | JG1224070526 |  | 1 | 白斑 辊印 色差 | 是 | 是 | 1 | 7
铬钝化 | JG12240705112 | JG1224070511 | 东方铬钝化750 | 合格 | 合格品 | 乙 | 李澍 | 3045 | 3045 | 1 | 6670 | 0.1 | 610 | 0.15镀铬量80-100 |  | 30210015 | 光亮卷 | 0.1-SPCC | 30110014 | 铬钝化卷 | 0.1-SPCC |  | 10 | MO002427 | MO002427-022-02 | GDH001 | 铬钝化模板 | 4600 | 2024-08-07 | 2024-08-07 | 5 | 2024-08-09 15:46:54 | 2024-08-09 15:47:34 | 江苏东方九天新能源材料有限公司 |  | 李澍 |  | 1 | 0.1 | 6670 | 610 | 1 | JG12240705112 |  | 1 |  | 是 | 是 | 1 | 22
铬钝化 | JG12240705111 | JG1224070511 | 东方铬钝化750 | 合格 | 合格品 | 乙 | 李澍 | 1549 | 1549 | 1 | 3370 | 0.1 | 610 | 0.15镀铬量80-100 |  | 30210015 | 光亮卷 | 0.1-SPCC | 30110014 | 铬钝化卷 | 0.1-SPCC |  | 10 | MO002427 | MO002427-022-01 | GDH001 | 铬钝化模板 | 4600 | 2024-08-07 | 2024-08-07 | 5 | 2024-08-09 15:46:54 | 2024-08-09 15:47:34 | 江苏东方九天新能源材料有限公司 |  | 李澍 |  | 1 | 0.1 | 3370 | 610 | 1 | JG12240705111 |  | 1 |  | 是 | 是 | 1 | 22
铬钝化 | JG1224070507 | JG1224070507 | 东方铬钝化750 | 合格 | 合格品 | 甲 | 孙锋 | 7008 | 6997 | 0.9984 | 9540 | 0.15 | 610 | 0.15镀铬量80-100 |  | 30210011 | 光亮卷 | 0.15-SPCC | 30110011 | 铬钝化卷 | 0.15-SPCC |  | 10 | MO002427 | MO002427-004 | GDH001 | 铬钝化模板 | 7008 | 2024-08-07 | 2024-08-07 | 5 | 2024-08-09 07:55:30 | 2024-08-09 09:02:47 | 江苏东方九天新能源材料有限公司 | 282852 | 倪兵 |  |  | 0.15 | 9480 | 610 | 1 | JG1224070507 |  | 1 |  | 是 | 是 | 67 | 4
铬钝化 | JG1224070577 | JG1224070577 | 东方铬钝化750 | 合格 | 合格品 | 甲 | 孙锋 | 6540 | 6545 | 1.0008 | 9600 | 0.15 | 610 | 0.15镀铬量80-100 |  | 30210011 | 光亮卷 | 0.15-SPCC | 30110011 | 铬钝化卷 | 0.15-SPCC |  | 10 | MO002427 | MO002427-002 | GDH001 | 铬钝化模板 | 6540 | 2024-08-07 | 2024-08-07 | 5 | 2024-08-09 08:39:57 | 2024-08-09 08:40:21 | 江苏东方九天新能源材料有限公司 | 282850 | 倪兵 |  |  | 0.15 | 9530 | 610 | 1 | JG1224070577 |  | 1 |  | 是 | 是 | 1 | 2
铬钝化 | JG12240705252 | JG1224070525 | 东方铬钝化750 | 合格 | 合格品 | 甲 | 孙锋 | 1715 | 1715 | 1 | 2390 | 0.15 | 610 | 0.15*610镀铬量80-100 | L亮斑(来料板面振纹，色差，辊印，亮斑点) | 30210011 | 光亮卷 | 0.15-SPCC | 30110011 | 铬钝化卷 | 0.15-SPCC |  | 10 | MO002386 | MO002386-001-02 | GDH001 | 铬钝化模板 | 5170 | 2024-08-06 | 2024-08-06 | 5 | 2024-08-09 06:19:37 | 2024-08-09 06:39:17 | 江苏东方九天新能源材料有限公司 |  | 倪兵 |  | 1 | 0.15 | 2390 | 610 | 1 | JG12240705252 |  | 1 | L亮斑(来料板面振纹，色差，辊印，亮斑点) | 是 | 是 | 30 | 1
铬钝化 | JG12240705251 | JG1224070525 | 东方铬钝化750 | 合格 | 合格品 | 甲 | 孙锋 | 3443 | 3443 | 1 | 4800 | 0.15 | 610 | 0.15*610镀铬量80-100 | H黄斑(来料板面偶有黄斑，整卷操边约5CM处水锈斑) | 30210011 | 光亮卷 | 0.15-SPCC | 30110011 | 铬钝化卷 | 0.15-SPCC |  | 10 | MO002386 | MO002386-001-01 | GDH001 | 铬钝化模板 | 5170 | 2024-08-06 | 2024-08-06 | 5 | 2024-08-09 06:19:37 | 2024-08-09 06:39:17 | 江苏东方九天新能源材料有限公司 |  | 倪兵 |  | 1 | 0.15 | 4800 | 610 | 1 | JG12240705251 |  | 1 | H黄斑(来料板面偶有黄斑，整卷操边约5CM处水锈斑) | 是 | 是 | 30 | 1
铬钝化 | JG1224070548 | JG1224070548 | 东方铬钝化750 | 合格 | 合格品 | 乙 | 周建锋 | 6548 | 6549 | 1.0002 | 9560 | 0.15 | 610 | 镀铬量80-100 | 来料板面色差辊印重，白斑 | 30210011 | 光亮卷 | 0.15-SPCC | 30110011 | 铬钝化卷 | 0.15-SPCC |  | 10 | MO002326 | MO002326-005 | GDH001 | 铬钝化模板 | 6548 | 2024-08-04 | 2024-08-04 | 5 | 2024-08-05 10:58:27 | 2024-08-09 06:17:28 | 江苏东方九天新能源材料有限公司 | 278755 | 何志宏 |  |  | 0.15 | 0 | 610 | 1 | JG1224070548 |  | 1 | 来料板面色差辊印重，白斑 | 是 | 是 | 5479 | 5
铬钝化 | JG12240704302 | JG1224070430 | 东方铬钝化750 | 合格 | 合格品 | 甲 | 孙锋 | 3005 | 3005 | 1 | 6520 | 0.1 | 610 | 0.15镀铬量80-100 |  | 30210015 | 光亮卷 | 0.1-SPCC | 30110014 | 铬钝化卷 | 0.1-SPCC |  | 10 | MO002427 | MO002427-017-02 | GDH001 | 铬钝化模板 | 6190 | 2024-08-07 | 2024-08-07 | 5 | 2024-08-09 03:32:23 | 2024-08-09 05:11:34 | 江苏东方九天新能源材料有限公司 |  | 倪兵 |  | 1 | 0.1 | 6520 | 610 | 1 | JG12240704302 |  | 1 |  | 是 | 是 | 148 | 17
铬钝化 | JG12240704301 | JG1224070430 | 东方铬钝化750 | 合格 | 合格品 | 甲 | 孙锋 | 2995 | 2995 | 1 | 6500 | 0.1 | 610 | 0.15镀铬量80-100 |  | 30210015 | 光亮卷 | 0.1-SPCC | 30110014 | 铬钝化卷 | 0.1-SPCC |  | 10 | MO002427 | MO002427-017-01 | GDH001 | 铬钝化模板 | 6190 | 2024-08-07 | 2024-08-07 | 5 | 2024-08-09 03:32:23 | 2024-08-09 05:11:34 | 江苏东方九天新能源材料有限公司 |  | 倪兵 |  | 1 | 0.1 | 6500 | 610 | 1 | JG12240704301 |  | 1 |  | 是 | 是 | 148 | 17
铬钝化 | JG1224070480 | JG1224070480 | 东方铬钝化750 | 合格 | 合格品 | 乙 | 李澍 | 6070 | 6065 | 0.9992 | 13140 | 0.1 | 610 | 0.15镀铬量80-100 |  | 30210015 | 光亮卷 | 0.1-SPCC | 30110014 | 铬钝化卷 | 0.1-SPCC |  | 10 | MO002427 | MO002427-023 | GDH001 | 铬钝化模板 | 6070 | 2024-08-07 | 2024-08-07 | 5 | 2024-08-08 19:48:46 | 2024-08-08 19:49:48 | 江苏东方九天新能源材料有限公司 | 282864 | 李澍 |  |  | 0.1 | 13200 | 610 | 1 | JG1224070480 |  | 1 | 白斑 辊印 条印 | 是 | 是 | 1 | 23
铬钝化 | JG1224070448 | JG1224070448 | 东方铬钝化750 | 合格 | 合格品 | 乙 | 李澍 | 6156 | 6145 | 0.9982 | 13360 | 0.1 | 610 | 0.15镀铬量80-100 |  | 30210015 | 光亮卷 | 0.1-SPCC | 30110014 | 铬钝化卷 | 0.1-SPCC |  | 10 | MO002427 | MO002427-018 | GDH001 | 铬钝化模板 | 6156 | 2024-08-07 | 2024-08-07 | 5 | 2024-08-08 16:20:27 | 2024-08-08 19:48:06 | 江苏东方九天新能源材料有限公司 | 282859 | 李澍 |  |  | 0.1 | 13400 | 610 | 1 | JG1224070448 |  | 1 | 白斑 辊印 条印 | 是 | 是 | 208 | 18
铬钝化 | JG1224070429 | JG1224070429 | 东方铬钝化750 | 合格 | 让步接收 | 乙 | 李澍 | 6224 | 6135 | 0.9857 | 13440 | 0.1 | 610 | 0.15镀铬量80-100 | 黄斑，8070米传边缺口0.5CM | 30210015 | 光亮卷 | 0.1-SPCC | 30110014 | 铬钝化卷 | 0.1-SPCC |  | 10 | MO002427 | MO002427-020 | GDH001 | 铬钝化模板 | 6224 | 2024-08-07 | 2024-08-07 | 5 | 2024-08-08 16:18:34 | 2024-08-08 16:20:12 | 江苏东方九天新能源材料有限公司 | 282861 | 李澍 |  |  | 0.1 | 13630 | 610 | 1 | JG1224070429 |  | 1 | 白斑 辊印 条印 白条印 黄斑 8070米传边缺口0.5CM | 是 | 是 | 2 | 20
铬钝化 | JG1224070476 | JG1224070476 | 东方铬钝化750 | 合格 | 让步接收 | 甲 | 周建锋 | 6230 | 6223 | 0.9989 | 13340 | 0.1 | 610 | 0.15镀铬量80-100 | 13190米来料板面花辊印，疑似叠带，13220/13310/13330米横向55/606/606，大小0.34/0.17/0.17，来料板面亮斑点，辊印 |  |  |  | 30110014 | 铬钝化卷 | 0.1-SPCC |  | 10 | MO002427 | MO002427-019 | GDH001 | 铬钝化模板 | 6230 | 2024-08-07 | 2024-08-07 | 5 | 2024-08-08 07:55:41 | 2024-08-08 08:19:06 | 江苏东方九天新能源材料有限公司 | 282860 | 倪兵 |  |  | 0.1 | 13380 | 610 | 1 | JG1224070476 |  | 1 | 13190米来料板面花辊印，疑似叠带，13220/13310/13330米横向55/606/606，大小0.34/0.17/0.17，来料板面亮斑点，辊印 | 是 | 是 | 24 | 19
铬钝化 | JG12240701891 | JG12240701891 | 东方铬钝化750 | 合格 | 合格品 | 乙 | 李澍 | 3104 | 2881 | 0.9282 | 6280 | 0.1 | 610 | / |  | 30210015 | 光亮卷 | 0.1-SPCC | 30110014 | 铬钝化卷 | 0.1-SPCC |  | 10 | MO002273 | MO002273-004 | GDH001 | 铬钝化模板 | 3104 | 2024-08-02 | 2024-08-02 | 5 | 2024-08-07 15:47:02 | 2024-08-07 15:47:21 | 江苏东方九天新能源材料有限公司 | 275725 | 李澍 |  |  | 0.1 | 6830 | 610 | 1 | JG12240701891 |  | 1 |  | 是 | 是 | 0 | 4
铬钝化 | JG1224070475 | JG1224070475 | 东方铬钝化750 | 合格 | 合格品 | 乙 | 李澍 | 6258 | 6003 | 0.9593 | 13000 | 0.1 | 610 | 0.15镀铬量80-100 | 白斑 辊印 条印 | 30210015 | 光亮卷 | 0.1-SPCC | 30110014 | 铬钝化卷 | 0.1-SPCC |  | 10 | MO002427 | MO002427-021 | GDH001 | 铬钝化模板 | 6258 | 2024-08-07 | 2024-08-07 | 5 | 2024-08-07 14:01:31 | 2024-08-07 15:03:29 | 江苏东方九天新能源材料有限公司 | 282862 | 李澍 |  |  | 0.1 | 13600 | 610 | 1 | JG1224070475 |  | 1 | 白斑 辊印 条印 | 是 | 是 | 62 | 21
铬钝化 | JG12240705284 | JG1224070528 | 东方铬钝化750 | 合格 | 合格品 | 乙 | 李澍 | 2119 | 2119 | 1 | 3100 | 0.15 | 610 | 镀铬量80-100 |  | 30210011 | 光亮卷 | 0.15-SPCC | 30110011 | 铬钝化卷 | 0.15-SPCC |  | 10 | MO002326 | MO002326-003-04 | GDH001 | 铬钝化模板 | 6914 | 2024-08-04 | 2024-08-04 | 5 | 2024-08-07 12:48:36 | 2024-08-07 14:00:12 | 江苏东方九天新能源材料有限公司 |  | 李澍 |  | 1 | 0.15 | 3100 | 610 | 1 | JG12240705284 |  | 1 |  | 是 | 是 | 90 | 3
铬钝化 | JG12240705283 | JG1224070528 | 东方铬钝化750 | 合格 | 合格品 | 乙 | 李澍 | 1596 | 1596 | 1 | 2320 | 0.15 | 610 | 镀铬量80-100 |  | 30210011 | 光亮卷 | 0.15-SPCC | 30110011 | 铬钝化卷 | 0.15-SPCC |  | 10 | MO002326 | MO002326-003-03 | GDH001 | 铬钝化模板 | 6914 | 2024-08-04 | 2024-08-04 | 5 | 2024-08-07 12:48:36 | 2024-08-07 14:00:12 | 江苏东方九天新能源材料有限公司 |  | 李澍 |  | 1 | 0.15 | 2320 | 610 | 1 | JG12240705283 |  | 1 |  | 是 | 是 | 90 | 3
铬钝化 | JG12240705282 | JG1224070528 | 东方铬钝化750 | 合格 | 合格品 | 乙 | 李澍 | 1594 | 1594 | 1 | 2320 | 0.15 | 610 | 镀铬量80-100 |  | 30210011 | 光亮卷 | 0.15-SPCC | 30110011 | 铬钝化卷 | 0.15-SPCC |  | 10 | MO002326 | MO002326-003-02 | GDH001 | 铬钝化模板 | 6914 | 2024-08-04 | 2024-08-04 | 5 | 2024-08-07 12:48:36 | 2024-08-07 14:00:12 | 江苏东方九天新能源材料有限公司 |  | 李澍 |  | 1 | 0.15 | 2320 | 610 | 1 | JG12240705282 |  | 1 |  | 是 | 是 | 90 | 3
铬钝化 | JG12240705281 | JG1224070528 | 东方铬钝化750 | 合格 | 合格品 | 乙 | 李澍 | 1590 | 1590 | 1 | 2320 | 0.15 | 610 | 镀铬量80-100 |  | 30210011 | 光亮卷 | 0.15-SPCC | 30110011 | 铬钝化卷 | 0.15-SPCC |  | 10 | MO002326 | MO002326-003-01 | GDH001 | 铬钝化模板 | 6914 | 2024-08-04 | 2024-08-04 | 5 | 2024-08-07 12:48:36 | 2024-08-07 14:00:12 | 江苏东方九天新能源材料有限公司 |  | 李澍 |  | 1 | 0.15 | 2320 | 610 | 1 | JG12240705281 |  | 1 |  | 是 | 是 | 90 | 3
铬钝化 | JG1224070282 | JG1224070282 | 东方铬钝化750 | 合格 | 合格品 | 乙 | 李澍 | 4990 | 4973 | 0.9966 | 7150 | 0.15 | 610 | / | 白斑 辊印 横辊印 色差 | 30210011 | 光亮卷 | 0.15-SPCC | 30110011 | 铬钝化卷 | 0.15-SPCC |  | 10 | MO002272 | MO002272-003 | GDH001 | 铬钝化模板 | 4990 | 2024-08-02 | 2024-08-02 | 5 | 2024-08-07 11:58:54 | 2024-08-07 12:48:25 | 江苏东方九天新能源材料有限公司 | 275719 | 李澍 |  |  | 0.15 | 0 | 610 | 1 | JG1224070282 |  | 1 | 白斑 辊印 横辊印 色差 | 是 | 是 | 50 | 3
铬钝化 | JG1224070285 | JG1224070285 | 东方铬钝化750 | 合格 | 让步接收 | 乙 | 李澍 | 5148 | 5133 | 0.9971 | 7280 | 0.15 | 610 | 0.15*610镀铬量80-100 | 白斑 辊印 色差 条印 外300米横辊印 7150-7190米13处孔洞操160-320大小0.11-0.23 | 30210011 | 光亮卷 | 0.15-SPCC | 30110011 | 铬钝化卷 | 0.15-SPCC |  | 10 | MO002386 | MO002386-004 | GDH001 | 铬钝化模板 | 5148 | 2024-08-06 | 2024-08-06 | 5 | 2024-08-07 11:02:28 | 2024-08-07 11:58:44 | 江苏东方九天新能源材料有限公司 | 281249 | 李澍 |  |  | 0.15 | 0 | 610 | 1 | JG1224070285 |  | 1 | 白斑 辊印 色差 条印 外300米横辊印 7150-7190米13处孔洞操160-320大小0.11-0.23 | 是 | 是 | 56 | 4
铬钝化 | JG12240705194 | JG1224070519 | 东方铬钝化750 | 合格 | 合格品 | 乙 | 李澍 | 1568 | 1568 | 1 | 2310 | 0.15 | 610 | 镀铬量80-100 |  | 30210011 | 光亮卷 | 0.15-SPCC | 30110011 | 铬钝化卷 | 0.15-SPCC |  | 10 | MO002326 | MO002326-002-04 | GDH001 | 铬钝化模板 | 6420 | 2024-08-04 | 2024-08-04 | 5 | 2024-08-07 10:01:59 | 2024-08-07 11:02:00 | 江苏东方九天新能源材料有限公司 |  | 李澍 |  | 1 | 0.15 | 2310 | 610 | 1 | JG12240705194 |  | 1 |  | 是 | 是 | 76 | 2
铬钝化 | JG12240705193 | JG1224070519 | 东方铬钝化750 | 合格 | 合格品 | 乙 | 李澍 | 1614 | 1614 | 1 | 2360 | 0.15 | 610 | 镀铬量80-100 |  | 30210011 | 光亮卷 | 0.15-SPCC | 30110011 | 铬钝化卷 | 0.15-SPCC |  | 10 | MO002326 | MO002326-002-03 | GDH001 | 铬钝化模板 | 6420 | 2024-08-04 | 2024-08-04 | 5 | 2024-08-07 10:01:59 | 2024-08-07 11:02:00 | 江苏东方九天新能源材料有限公司 |  | 李澍 |  | 1 | 0.15 | 2360 | 610 | 1 | JG12240705193 |  | 1 |  | 是 | 是 | 76 | 2
铬钝化 | JG12240705192 | JG1224070519 | 东方铬钝化750 | 合格 | 合格品 | 乙 | 李澍 | 1614 | 1614 | 1 | 2360 | 0.15 | 610 | 镀铬量80-100 |  | 30210011 | 光亮卷 | 0.15-SPCC | 30110011 | 铬钝化卷 | 0.15-SPCC |  | 10 | MO002326 | MO002326-002-02 | GDH001 | 铬钝化模板 | 6420 | 2024-08-04 | 2024-08-04 | 5 | 2024-08-07 10:01:59 | 2024-08-07 11:02:00 | 江苏东方九天新能源材料有限公司 |  | 李澍 |  | 1 | 0.15 | 2360 | 610 | 1 | JG12240705192 |  | 1 |  | 是 | 是 | 76 | 2
铬钝化 | JG12240705191 | JG1224070519 | 东方铬钝化750 | 合格 | 合格品 | 乙 | 李澍 | 1614 | 1614 | 1 | 2360 | 0.15 | 610 | 镀铬量80-100 |  | 30210011 | 光亮卷 | 0.15-SPCC | 30110011 | 铬钝化卷 | 0.15-SPCC |  | 10 | MO002326 | MO002326-002-01 | GDH001 | 铬钝化模板 | 6420 | 2024-08-04 | 2024-08-04 | 5 | 2024-08-07 10:01:59 | 2024-08-07 11:02:00 | 江苏东方九天新能源材料有限公司 |  | 李澍 |  | 1 | 0.15 | 2360 | 610 | 1 | JG12240705191 |  | 1 | 170米操324大小0.17 | 是 | 是 | 76 | 2
铬钝化 | JG1224070245 | JG1224070245 | 东方铬钝化750 | 合格 | 合格品 | 乙 | 李澍 | 5090 | 5073 | 0.9967 | 7180 | 0.15 | 610 | 镀铬量80-100 | 白斑 辊印 条印 来料撞伤印 | 30210011 | 光亮卷 | 0.15-SPCC | 30110011 | 铬钝化卷 | 0.15-SPCC |  | 10 | MO002326 | MO002326-009 | GDH001 | 铬钝化模板 | 5090 | 2024-08-04 | 2024-08-04 | 5 | 2024-08-07 10:00:49 | 2024-08-07 10:01:39 | 江苏东方九天新能源材料有限公司 | 278762 | 李澍 |  |  | 0.15 | 0 | 610 | 1 | JG1224070245 |  | 1 | 白斑 辊印 条印 来料撞伤印 | 是 | 是 | 1 | 9
铬钝化 | JG12240704832 | JG1224070483 | 东方铬钝化750 | 合格 | 合格品 | 甲 | 李澍 | 2109 | 2109 | 1 | 3100 | 0.15 | 610 | 镀铬量80-100 |  | 30210011 | 光亮卷 | 0.15-SPCC | 30110011 | 铬钝化卷 | 0.15-SPCC |  | 10 | MO002326 | MO002326-001-02 | GDH001 | 铬钝化模板 | 6916 | 2024-08-04 | 2024-08-04 | 5 | 2024-08-07 08:03:27 | 2024-08-07 09:59:29 | 江苏东方九天新能源材料有限公司 |  | 孙锋 |  | 1 | 0.15 | 3100 | 610 | 1 | JG12240704832 |  | 1 |  | 是 | 是 | 174 | 1
铬钝化 | JG12240704831 | JG1224070483 | 东方铬钝化750 | 合格 | 合格品 | 甲 | 李澍 | 4805 | 4805 | 1 | 7050 | 0.15 | 610 | 镀铬量80-100 |  | 30210011 | 光亮卷 | 0.15-SPCC | 30110011 | 铬钝化卷 | 0.15-SPCC |  | 10 | MO002326 | MO002326-001-01 | GDH001 | 铬钝化模板 | 6916 | 2024-08-04 | 2024-08-04 | 5 | 2024-08-07 08:03:27 | 2024-08-07 09:59:29 | 江苏东方九天新能源材料有限公司 |  | 孙锋 |  | 1 | 0.15 | 7050 | 610 | 1 | JG12240704831 |  | 1 |  | 是 | 是 | 174 | 1
铬钝化 | JG1224070506 | JG1224070506 | 东方铬钝化750 | 合格 | 合格品 | 甲 | 孙锋 | 5184 | 5171 | 0.9975 | 7220 | 0.15 | 610 | 0.15*610镀铬量80-100 | 来料板面色差，辊印，振纹，白斑点， | 30210011 | 光亮卷 | 0.15-SPCC | 30110011 | 铬钝化卷 | 0.15-SPCC |  | 10 | MO002386 | MO002386-003 | GDH001 | 铬钝化模板 | 5184 | 2024-08-06 | 2024-08-06 | 5 | 2024-08-07 07:19:39 | 2024-08-07 08:03:06 | 江苏东方九天新能源材料有限公司 | 281248 | 孙锋 |  |  | 0.15 | 0 | 610 | 1 | JG1224070506 |  | 1 | 来料板面色差，辊印，振纹，白斑点， | 是 | 是 | 44 | 3
铬钝化 | JG1224070450 | JG1224070450 | 东方铬钝化750 | 合格 | 合格品 | 甲 | 周建锋 | 5134 | 5127 | 0.9986 | 7210 | 0.15 | 610 | 0.15*610镀铬量80-100 | 来料板面色差，辊印，砂轮印，振纹 | 30210011 | 光亮卷 | 0.15-SPCC | 30110011 | 铬钝化卷 | 0.15-SPCC |  | 10 | MO002386 | MO002386-005 | GDH001 | 铬钝化模板 | 5134 | 2024-08-06 | 2024-08-06 | 5 | 2024-08-07 06:32:16 | 2024-08-07 07:19:13 | 江苏东方九天新能源材料有限公司 | 281250 | 孙锋 |  |  | 0.15 | 0 | 610 | 1 | JG1224070450 |  | 1 | 来料板面色差，辊印，砂轮印，振纹 | 是 | 是 | 47 | 5
铬钝化 | JG91240700051 | JG91240700051 | 东方铬钝化750 | 合格 | 合格品 | 甲 | 周建锋 | 4408 | 4401 | 0.9984 | 9270 | 0.1 | 630 | 0.15*610镀铬量80-100 | 来料板面连续亮斑，亮线辊印，内约200米操边碎边重，传边碎边 | 30210015 | 光亮卷 | 0.1-SPCC | 30110014 | 铬钝化卷 | 0.1-SPCC |  | 10 | MO002386 | MO002386-017 | GDH001 | 铬钝化模板 | 4408 | 2024-08-06 | 2024-08-06 | 5 | 2024-08-07 05:27:24 | 2024-08-07 06:29:19 | 江苏东方九天新能源材料有限公司 | 281255 | 孙锋 |  |  | 0.1 | 0 | 630 | 1 | JG91240700051 |  | 1 | 来料板面连续亮斑，亮线辊印，内约200米操边碎边重，传边碎边 | 是 | 是 | 62 | 17
铬钝化 | JG1224070538 | JG1224070538 | 东方铬钝化750 | 合格 | 合格品 | 甲 | 周建锋 | 6584 | 6579 | 0.9992 | 9590 | 0.15 | 610 | 镀铬量80-100 | 来料色差辊印白斑振纹 | 30210011 | 光亮卷 | 0.15-SPCC | 30110011 | 铬钝化卷 | 0.15-SPCC |  | 10 | MO002326 | MO002326-007 | GDH001 | 铬钝化模板 | 6584 | 2024-08-04 | 2024-08-04 | 5 | 2024-08-07 04:21:18 | 2024-08-07 05:26:54 | 江苏东方九天新能源材料有限公司 | 278760 | 孙锋 |  |  | 0.15 | 0 | 610 | 1 | JG1224070538 |  | 1 | 来料色差辊印白斑振纹 | 是 | 是 | 65 | 7
铬钝化 | JG1224070520 | JG1224070520 | 东方铬钝化750 | 合格 | 让步接收 | 甲 | 周建锋 | 6408 | 6397 | 0.9983 | 9330 | 0.15 | 610 | 镀铬量80-100 | 振纹 白斑 | 30210011 | 光亮卷 | 0.15-SPCC | 30110011 | 铬钝化卷 | 0.15-SPCC |  | 10 | MO002326 | MO002326-004 | GDH001 | 铬钝化模板 | 6408 | 2024-08-04 | 2024-08-04 | 5 | 2024-08-07 03:15:22 | 2024-08-07 04:20:51 | 江苏东方九天新能源材料有限公司 | 278752 | 孙锋 |  |  | 0.15 | 0 | 610 | 1 | JG1224070520 |  | 1 | 来料色差辊印振纹白斑 | 是 | 是 | 65 | 4
铬钝化 | JG1224070515 | JG1224070515 | 东方铬钝化750 | 合格 | 让步接收 | 甲 | 孙锋 | 6410 | 6403 | 0.9989 | 9430 | 0.15 | 610 | 镀铬量80-100 | 振纹 | 30210011 | 光亮卷 | 0.15-SPCC | 30110011 | 铬钝化卷 | 0.15-SPCC |  | 10 | MO002308 | MO002308-005 | GDH001 | 铬钝化模板 | 6410 | 2024-08-03 | 2024-08-03 | 5 | 2024-08-07 02:11:54 | 2024-08-07 03:14:42 | 江苏东方九天新能源材料有限公司 | 277270 | 孙锋 |  |  | 0.15 | 9450 | 610 | 1 | JG1224070515 |  | 1 | 来料板面色差辊印，振纹 | 是 | 是 | 63 | 5
铬钝化 | JG1224070455 | JG1224070455 | 东方铬钝化750 | 合格 | 让步接收 | 甲 | 孙锋 | 6678 | 6675 | 0.9996 | 9450 | 0.15 | 610 | 0.15镀铬量80-100 | 重辊印，振纹 | 30210011 | 光亮卷 | 0.15-SPCC | 30110011 | 铬钝化卷 | 0.15-SPCC |  | 10 | MO002297 | MO002297-009 | GDH001 | 铬钝化模板 | 6678 | 2024-08-02 | 2024-08-02 | 5 | 2024-08-07 01:08:59 | 2024-08-07 02:11:34 | 江苏东方九天新能源材料有限公司 | 276226 | 孙锋 |  |  | 0.15 | 9380 | 610 | 1 | JG1224070455 |  | 1 | 来料板面色差重辊印，振纹 | 是 | 是 | 63 | 9
铬钝化 | JG12240704261 | JG12240704261 | 东方铬钝化750 | 合格 | 合格品 | 甲 | 周建锋 | 3118 | 3083 | 0.9888 | 6700 | 0.1 | 610 | 0.15*610镀铬量80-100 | 来料双边色差重，辊印，来料外圈0.107 | 30210015 | 光亮卷 | 0.1-SPCC | 30110014 | 铬钝化卷 | 0.1-SPCC |  | 10 | MO002386 | MO002386-011 | GDH001 | 铬钝化模板 | 3118 | 2024-08-06 | 2024-08-06 | 5 | 2024-08-07 00:22:09 | 2024-08-07 01:08:37 | 江苏东方九天新能源材料有限公司 | 281251 | 孙锋 |  |  | 0.1 | 0 | 610 | 1 | JG12240704261 |  | 1 | 来料双边色差重，辊印，来料外圈0.107 | 是 | 是 | 46 | 11
铬钝化 | JG12240704342 | JG12240704342 | 东方铬钝化750 | 合格 | 让步接收 | 甲 | 孙锋 | 3024 | 3021 | 0.999 | 6550 | 0.1 | 610 | 0.15*610镀铬量80-100 | 130/846米横向360.1/484.91mm孔洞（0.17/1.24mm2），369米横向263mm孔洞（0.23mm2），整卷公差0.1-0.106mm，内圈0.108mm，外圈0.106mm | 30210015 | 光亮卷 | 0.1-SPCC | 30110014 | 铬钝化卷 | 0.1-SPCC |  | 10 | MO002386 | MO002386-012 | GDH001 | 铬钝化模板 | 3024 | 2024-08-06 | 2024-08-06 | 5 | 2024-08-06 23:44:33 | 2024-08-07 00:21:39 | 江苏东方九天新能源材料有限公司 | 281252 | 孙锋 |  |  | 0.1 | 0 | 610 | 1 | JG12240704342 |  | 1 | 来料双边色差辊印，白条印，130/846米横向360.1/484.91MM，大小0.17/1.24，369米横向263，大小0.23，来料整卷公差0.1-0.106，内圈0.108，外圈0.106 | 是 | 是 | 37 | 12
铬钝化 | JG91240700011 | JG91240700011 | 东方铬钝化750 | 合格 | 合格品 | 乙 | 李澍 | 4384 | 4361 | 0.9948 | 8960 | 0.1 | 630 | 0.15*610镀铬量80-100 | 白斑 辊印 边浪 传边横辊印 | 30210015 | 光亮卷 | 0.1-SPCC | 30110014 | 铬钝化卷 | 0.1-SPCC |  | 10 | MO002386 | MO002386-015 | GDH001 | 铬钝化模板 | 4384 | 2024-08-06 | 2024-08-06 | 5 | 2024-08-06 17:17:00 | 2024-08-06 17:17:47 | 江苏东方九天新能源材料有限公司 | 281253 | 李澍 |  |  | 0.1 | 0 | 630 | 1 | JG91240700011 |  | 1 | 白斑 辊印 边浪 传边横辊印 | 是 | 是 | 0 | 15
铬钝化 | JG122407021011 | JG122407021011 | 东方铬钝化750 | 合格 | 让步接收 | 乙 | 李澍 | 2810 | 2797 | 0.9954 | 6070 | 0.1 | 610 | / | 300米操580大小0.11 白斑 辊印 折印 | 30210015 | 光亮卷 | 0.1-SPCC | 30110014 | 铬钝化卷 | 0.1-SPCC |  | 10 | MO002273 | MO002273-005 | GDH001 | 铬钝化模板 | 2810 | 2024-08-02 | 2024-08-02 | 5 | 2024-08-06 15:53:50 | 2024-08-06 15:54:52 | 江苏东方九天新能源材料有限公司 | 275726 | 李澍 |  |  | 0.1 | 6130 | 610 | 1 | JG122407021011 |  | 1 | 300米操580大小0.11 白斑 辊印 折印 | 是 | 是 | 1 | 5
铬钝化 | JG1224070433 | JG1224070433 | 东方铬钝化750 | 合格 | 让步接收 | 乙 | 李澍 | 6170 | 6127 | 0.993 | 13260 | 0.1 | 610 | / | 白斑 辊印 条印 折印 240米折皱印 8300米有虫掉入 (光电覆膜分切) |  |  |  | 30110014 | 铬钝化卷 | 0.1-SPCC |  | 10 | MO002273 | MO002273-001 | GDH001 | 铬钝化模板 | 6170 | 2024-08-02 | 2024-08-02 | 5 | 2024-08-06 15:51:19 | 2024-08-06 15:53:33 | 江苏东方九天新能源材料有限公司 | 275722 | 李澍 |  |  | 0.1 | 13310 | 610 | 1 | JG1224070433 |  | 1 | 白斑 辊印 条印 折印 240米折皱印 8300米有虫掉入 | 是 | 是 | 2 | 1
铬钝化 | JG912407000524 | JG91240700052 | 东方铬钝化750 | 合格 | 合格品 | 乙 | 李澍 | 1477 | 1477 | 1 | 3100 | 0.1 | 630 | / |  | 30210015 | 光亮卷 | 0.1-SPCC | 30110014 | 铬钝化卷 | 0.1-SPCC |  | 10 | MO002274 | MO002274-002-04 | GDH001 | 铬钝化模板 | 6000 | 2024-08-02 | 2024-08-02 | 5 | 2024-08-06 08:52:36 | 2024-08-06 15:46:20 | 江苏东方九天新能源材料有限公司 |  | 李澍 |  | 1 | 0.1 | 3100 | 630 | 1 | JG912407000524 |  | 1 |  | 是 | 是 | 517 | 2
铬钝化 | JG912407000523 | JG91240700052 | 东方铬钝化750 | 合格 | 合格品 | 乙 | 李澍 | 1485 | 1485 | 1 | 3120 | 0.1 | 630 | / |  | 30210015 | 光亮卷 | 0.1-SPCC | 30110014 | 铬钝化卷 | 0.1-SPCC |  | 10 | MO002274 | MO002274-002-03 | GDH001 | 铬钝化模板 | 6000 | 2024-08-02 | 2024-08-02 | 5 | 2024-08-06 08:52:36 | 2024-08-06 15:46:20 | 江苏东方九天新能源材料有限公司 |  | 李澍 |  | 1 | 0.1 | 3120 | 630 | 1 | JG912407000523 |  | 1 |  | 是 | 是 | 517 | 2
铬钝化 | JG912407000522 | JG91240700052 | 东方铬钝化750 | 合格 | 合格品 | 乙 | 李澍 | 1489 | 1489 | 1 | 3120 | 0.1 | 630 | / |  | 30210015 | 光亮卷 | 0.1-SPCC | 30110014 | 铬钝化卷 | 0.1-SPCC |  | 10 | MO002274 | MO002274-002-02 | GDH001 | 铬钝化模板 | 6000 | 2024-08-02 | 2024-08-02 | 5 | 2024-08-06 08:52:36 | 2024-08-06 15:46:20 | 江苏东方九天新能源材料有限公司 |  | 李澍 |  | 1 | 0.1 | 3120 | 630 | 1 | JG912407000522 |  | 1 |  | 是 | 是 | 517 | 2
铬钝化 | JG912407000521 | JG91240700052 | 东方铬钝化750 | 合格 | 合格品 | 乙 | 李澍 | 1495 | 1495 | 1 | 3120 | 0.1 | 630 | / |  | 30210015 | 光亮卷 | 0.1-SPCC | 30110014 | 铬钝化卷 | 0.1-SPCC |  | 10 | MO002274 | MO002274-002-01 | GDH001 | 铬钝化模板 | 6000 | 2024-08-02 | 2024-08-02 | 5 | 2024-08-06 08:52:36 | 2024-08-06 15:46:20 | 江苏东方九天新能源材料有限公司 |  | 李澍 |  | 1 | 0.1 | 3120 | 630 | 1 | JG912407000521 |  | 1 |  | 是 | 是 | 517 | 2
铬钝化 | JG912407000124 | JG91240700012 | 东方铬钝化750 | 合格 | 合格品 | 甲 | 周建锋 | 1561 | 1561 | 1 | 3220 | 0.1 | 630 | / |  | 30210015 | 光亮卷 | 0.1-SPCC | 30110014 | 铬钝化卷 | 0.1-SPCC |  | 10 | MO002274 | MO002274-001-04 | GDH001 | 铬钝化模板 | 6054 | 2024-08-02 | 2024-08-02 | 5 | 2024-08-06 06:46:06 | 2024-08-06 08:52:01 | 江苏东方九天新能源材料有限公司 |  | 倪兵 |  | 1 | 0.1 | 3220 | 630 | 1 | JG912407000124 |  | 1 |  | 是 | 是 | 157 | 1
铬钝化 | JG912407000123 | JG91240700012 | 东方铬钝化750 | 合格 | 合格品 | 甲 | 周建锋 | 1505 | 1505 | 1 | 3100 | 0.1 | 630 | / |  | 30210015 | 光亮卷 | 0.1-SPCC | 30110014 | 铬钝化卷 | 0.1-SPCC |  | 10 | MO002274 | MO002274-001-03 | GDH001 | 铬钝化模板 | 6054 | 2024-08-02 | 2024-08-02 | 5 | 2024-08-06 06:46:06 | 2024-08-06 08:52:01 | 江苏东方九天新能源材料有限公司 |  | 倪兵 |  | 1 | 0.1 | 3100 | 630 | 1 | JG912407000123 |  | 1 |  | 是 | 是 | 157 | 1
铬钝化 | JG912407000122 | JG91240700012 | 东方铬钝化750 | 合格 | 合格品 | 甲 | 周建锋 | 1491 | 1491 | 1 | 3100 | 0.1 | 630 | / |  | 30210015 | 光亮卷 | 0.1-SPCC | 30110014 | 铬钝化卷 | 0.1-SPCC |  | 10 | MO002274 | MO002274-001-02 | GDH001 | 铬钝化模板 | 6054 | 2024-08-02 | 2024-08-02 | 5 | 2024-08-06 06:46:06 | 2024-08-06 08:52:01 | 江苏东方九天新能源材料有限公司 |  | 倪兵 |  | 1 | 0.1 | 3100 | 630 | 1 | JG912407000122 |  | 1 |  | 是 | 是 | 157 | 1
铬钝化 | JG912407000121 | JG91240700012 | 东方铬钝化750 | 合格 | 合格品 | 甲 | 周建锋 | 1499 | 1499 | 1 | 3100 | 0.1 | 630 | / |  | 30210015 | 光亮卷 | 0.1-SPCC | 30110014 | 铬钝化卷 | 0.1-SPCC |  | 10 | MO002274 | MO002274-001-01 | GDH001 | 铬钝化模板 | 6054 | 2024-08-02 | 2024-08-02 | 5 | 2024-08-06 06:46:06 | 2024-08-06 08:52:01 | 江苏东方九天新能源材料有限公司 |  | 倪兵 |  | 1 | 0.1 | 3100 | 630 | 1 | JG912407000121 |  | 1 |  | 是 | 是 | 157 | 1
铬钝化 | JG12240703342 | JG1224070334 | 东方铬钝化750 | 合格 | 合格品 | 甲 | 周建锋 | 2865 | 2865 | 1 | 6180 | 0.1 | 610 | 镀铬量80-100 | S色差条印(来料整卷双边色差辊印重)K孔洞(2450米横向162/163MM，大小0.17/0.11) | 30210015 | 光亮卷 | 0.1-SPCC | 30110014 | 铬钝化卷 | 0.1-SPCC |  | 10 | MO002348 | MO002348-019-02 | GDH001 | 铬钝化模板 | 5770 | 2024-08-05 | 2024-08-05 | 5 | 2024-08-06 05:15:23 | 2024-08-06 06:45:47 | 江苏东方九天新能源材料有限公司 |  | 倪兵 |  | 1 | 0.1 | 6180 | 610 | 1 | JG12240703342 |  | 1 | S色差条印(来料整卷双边色差辊印重)K孔洞(2450米横向162/163MM，大小0.17/0.11) | 是 | 是 | 135 | 19
铬钝化 | JG12240703341 | JG1224070334 | 东方铬钝化750 | 合格 | 合格品 | 甲 | 周建锋 | 2903 | 2903 | 1 | 6200 | 0.1 | 610 | 镀铬量80-100 | S色差条印(来料整卷双边色差辊印重) | 30210015 | 光亮卷 | 0.1-SPCC | 30110014 | 铬钝化卷 | 0.1-SPCC |  | 10 | MO002348 | MO002348-019-01 | GDH001 | 铬钝化模板 | 5770 | 2024-08-05 | 2024-08-05 | 5 | 2024-08-06 05:15:23 | 2024-08-06 06:45:47 | 江苏东方九天新能源材料有限公司 |  | 倪兵 |  | 1 | 0.1 | 6200 | 610 | 1 | JG12240703341 |  | 1 | S色差条印(来料整卷双边色差辊印重) | 是 | 是 | 135 | 19
铬钝化 | JG122407052312 | JG12240705231 | 东方铬钝化750 | 合格 | 合格品 | 甲 | 孙锋 | 2813 | 2813 | 1 | 6130 | 0.1 | 610 | 镀铬量80-100 | S色差条印(来料双边色差辊印重) | 30210015 | 光亮卷 | 0.1-SPCC | 30110014 | 铬钝化卷 | 0.1-SPCC |  | 10 | MO002348 | MO002348-020-02 | GDH001 | 铬钝化模板 | 5620 | 2024-08-05 | 2024-08-05 | 5 | 2024-08-06 03:54:21 | 2024-08-06 05:15:02 | 江苏东方九天新能源材料有限公司 |  | 倪兵 |  | 1 | 0.1 | 6130 | 610 | 1 | JG122407052312 |  | 1 | S色差条印(来料双边色差辊印重) | 是 | 是 | 121 | 20
铬钝化 | JG122407052311 | JG12240705231 | 东方铬钝化750 | 合格 | 合格品 | 甲 | 孙锋 | 2807 | 2807 | 1 | 6100 | 0.1 | 610 | 镀铬量80-100 | S色差条印(来料双边色差辊印重) | 30210015 | 光亮卷 | 0.1-SPCC | 30110014 | 铬钝化卷 | 0.1-SPCC |  | 10 | MO002348 | MO002348-020-01 | GDH001 | 铬钝化模板 | 5620 | 2024-08-05 | 2024-08-05 | 5 | 2024-08-06 03:54:21 | 2024-08-06 05:15:02 | 江苏东方九天新能源材料有限公司 |  | 倪兵 |  | 1 | 0.1 | 6100 | 610 | 1 | JG122407052311 |  | 1 | S色差条印(来料双边色差辊印重) | 是 | 是 | 121 | 20
铬钝化 | JG91240700032 | JG91240700032 | 东方铬钝化750 | 合格 | 合格品 | 甲 | 周建锋 | 5864 | 5825 | 0.9933 | 12190 | 0.1 | 630 | 0.15镀铬量80-100 |  | 30210015 | 光亮卷 | 0.1-SPCC | 30110014 | 铬钝化卷 | 0.1-SPCC |  | 10 | MO002297 | MO002297-028 | GDH001 | 铬钝化模板 | 5864 | 2024-08-02 | 2024-08-02 | 5 | 2024-08-06 02:39:06 | 2024-08-06 03:54:04 | 江苏东方九天新能源材料有限公司 | 276242 | 倪兵 |  |  | 0.1 | 12180 | 630 | 1 | JG91240700032 |  | 1 | 来料板面色差，辊印 | 是 | 是 | 75 | 28
铬钝化 | JG912407000313 | JG91240700031 | 东方铬钝化750 | 合格 | 让步接收 | 甲 | 孙锋 | 1515 | 1515 | 1 | 3150 | 0.1 | 630 | 0.15镀铬量80-100 | 传边小碎边 | 30210015 | 光亮卷 | 0.1-SPCC | 30110014 | 铬钝化卷 | 0.1-SPCC |  | 10 | MO002297 | MO002297-026-03 | GDH001 | 铬钝化模板 | 4554 | 2024-08-02 | 2024-08-02 | 5 | 2024-08-06 01:30:54 | 2024-08-06 02:38:48 | 江苏东方九天新能源材料有限公司 |  | 倪兵 |  | 1 | 0.1 | 3150 | 630 | 1 | JG912407000313 |  | 1 | S碎边(来料传边小碎边) | 是 | 是 | 90 | 26
铬钝化 | JG912407000312 | JG91240700031 | 东方铬钝化750 | 合格 | 合格品 | 甲 | 孙锋 | 1521 | 1521 | 1 | 3150 | 0.1 | 630 | 0.15镀铬量80-100 |  | 30210015 | 光亮卷 | 0.1-SPCC | 30110014 | 铬钝化卷 | 0.1-SPCC |  | 10 | MO002297 | MO002297-026-02 | GDH001 | 铬钝化模板 | 4554 | 2024-08-02 | 2024-08-02 | 5 | 2024-08-06 01:30:54 | 2024-08-06 02:38:48 | 江苏东方九天新能源材料有限公司 |  | 倪兵 |  | 1 | 0.1 | 3150 | 630 | 1 | JG912407000312 |  | 1 |  | 是 | 是 | 90 | 26
铬钝化 | JG912407000311 | JG91240700031 | 东方铬钝化750 | 合格 | 合格品 | 甲 | 孙锋 | 1499 | 1499 | 1 | 3150 | 0.1 | 630 | 0.15镀铬量80-100 |  | 30210015 | 光亮卷 | 0.1-SPCC | 30110014 | 铬钝化卷 | 0.1-SPCC |  | 10 | MO002297 | MO002297-026-01 | GDH001 | 铬钝化模板 | 4554 | 2024-08-02 | 2024-08-02 | 5 | 2024-08-06 01:30:54 | 2024-08-06 02:38:48 | 江苏东方九天新能源材料有限公司 |  | 倪兵 |  | 1 | 0.1 | 3150 | 630 | 1 | JG912407000311 |  | 1 |  | 是 | 是 | 90 | 26
铬钝化 | JG91240700071 | JG91240700071 | 东方铬钝化750 | 合格 | 让步接收 | 甲 | 孙锋 | 5300 | 5253 | 0.9911 | 11000 | 0.1 | 630 | 0.15镀铬量80-100 | 操边连续亮斑，传边碎边重，6427-6443米传边连续4个1CM左右的裂边缺口 | 30210015 | 光亮卷 | 0.1-SPCC | 30110014 | 铬钝化卷 | 0.1-SPCC |  | 10 | MO002297 | MO002297-030 | GDH001 | 铬钝化模板 | 5300 | 2024-08-02 | 2024-08-02 | 5 | 2024-08-06 00:15:07 | 2024-08-06 01:30:38 | 江苏东方九天新能源材料有限公司 | 276243 | 倪兵 |  |  | 0.1 | 11000 | 630 | 1 | JG91240700071 |  | 1 | 来料操边连续亮斑，来料传边碎边重，6427-6443米传边连续4个1CM左右的裂边缺口 | 是 | 是 | 75 | 30
铬钝化 | JG1224070516 | JG1224070516 | 东方铬钝化750 | 合格 | 合格品 | 甲 | 周建锋 | 6456 | 6451 | 0.9992 | 9440 | 0.15 | 610 | 镀铬量80-100 |  | 30210011 | 光亮卷 | 0.15-SPCC | 30110011 | 铬钝化卷 | 0.15-SPCC |  | 10 | MO002308 | MO002308-006 | GDH001 | 铬钝化模板 | 6456 | 2024-08-03 | 2024-08-03 | 5 | 2024-08-06 00:14:04 | 2024-08-06 00:14:46 | 江苏东方九天新能源材料有限公司 | 277271 | 倪兵 |  |  | 0.15 | 9450 | 610 | 1 | JG1224070516 |  | 1 | 来料板面色差，辊印，振纹 | 是 | 是 | 0 | 6
铬钝化 | JG12240704281 | JG12240704281 | 东方铬钝化750 | 合格 | 让步接收 | 甲 | 周建锋 | 3072 | 3067 | 0.9984 | 6610 | 0.1 | 610 | / | 来料整卷公差（0.106-0.107mm）,5850米-5900米横向362-582MM处22个孔洞（0.11-0.28mm2）,6470米横向580mm孔洞（0.11mm2），传边碎边 | 30210015 | 光亮卷 | 0.1-SPCC | 30110014 | 铬钝化卷 | 0.1-SPCC |  | 10 | MO002273 | MO002273-006 | GDH001 | 铬钝化模板 | 3072 | 2024-08-02 | 2024-08-02 | 5 | 2024-08-05 22:23:11 | 2024-08-06 00:13:49 | 江苏东方九天新能源材料有限公司 | 275727 | 倪兵 |  |  | 0.1 | 6600 | 610 | 1 | JG12240704281 |  | 1 | 来料板面色差辊印，来料整卷公差0.106-0.107,5850米-5900米横向362-582MM处22个孔洞，大小0.11-0.28,6470米横向580，大小0.11，来料传边碎边 | 是 | 是 | 110 | 6
铬钝化 | JG12240705272 | JG1224070527 | 东方铬钝化750 | 合格 | 合格品 | 甲 | 孙锋 | 2157 | 2157 | 1 | 3170 | 0.15 | 610 | 镀铬量80-100 |  | 30210011 | 光亮卷 | 0.15-SPCC | 30110011 | 铬钝化卷 | 0.15-SPCC |  | 10 | MO002308 | MO002308-007-02 | GDH001 | 铬钝化模板 | 6940 | 2024-08-03 | 2024-08-03 | 5 | 2024-08-05 08:16:53 | 2024-08-05 14:07:14 | 江苏东方九天新能源材料有限公司 |  | 倪兵 |  | 1 | 0.15 | 3170 | 610 | 1 | JG12240705272 |  | 1 |  | 是 | 是 | 526 | 7
铬钝化 | JG12240705271 | JG1224070527 | 东方铬钝化750 | 合格 | 合格品 | 甲 | 孙锋 | 4761 | 4761 | 1 | 7000 | 0.15 | 610 | 镀铬量80-100 |  | 30210011 | 光亮卷 | 0.15-SPCC | 30110011 | 铬钝化卷 | 0.15-SPCC |  | 10 | MO002308 | MO002308-007-01 | GDH001 | 铬钝化模板 | 6940 | 2024-08-03 | 2024-08-03 | 5 | 2024-08-05 08:16:53 | 2024-08-05 14:07:14 | 江苏东方九天新能源材料有限公司 |  | 倪兵 |  | 1 | 0.15 | 7000 | 610 | 1 | JG12240705271 |  | 1 |  | 是 | 是 | 526 | 7
铬钝化 | JG12240704842 | JG1224070484 | 东方铬钝化750 | 合格 | 合格品 | 乙 | 李澍 | 2151 | 2151 | 1 | 3150 | 0.15 | 610 | 镀铬量80-100 |  | 30210011 | 光亮卷 | 0.15-SPCC | 30110011 | 铬钝化卷 | 0.15-SPCC |  | 10 | MO002308 | MO002308-004-02 | GDH001 | 铬钝化模板 | 6920 | 2024-08-03 | 2024-08-03 | 5 | 2024-08-05 13:30:05 | 2024-08-05 13:31:54 | 江苏东方九天新能源材料有限公司 |  | 李澍 |  | 1 | 0.15 | 3150 | 610 | 1 | JG12240704842 |  | 1 | 2450-2480米操8-13大小0.11-0.28 5处孔洞 | 是 | 是 | 1 | 4
铬钝化 | JG12240704841 | JG1224070484 | 东方铬钝化750 | 合格 | 合格品 | 乙 | 李澍 | 4763 | 4763 | 1 | 7000 | 0.15 | 610 | 镀铬量80-100 |  | 30210011 | 光亮卷 | 0.15-SPCC | 30110011 | 铬钝化卷 | 0.15-SPCC |  | 10 | MO002308 | MO002308-004-01 | GDH001 | 铬钝化模板 | 6920 | 2024-08-03 | 2024-08-03 | 5 | 2024-08-05 13:30:05 | 2024-08-05 13:31:54 | 江苏东方九天新能源材料有限公司 |  | 李澍 |  | 1 | 0.15 | 7000 | 610 | 1 | JG12240704841 |  | 1 |  | 是 | 是 | 1 | 4
铬钝化 | JG1224070452 | JG1224070452 | 东方铬钝化750 | 合格 | 合格品 | 甲 | 周建锋 | 6644 | 6645 | 1.0002 | 9470 | 0.15 | 610 | 0.15镀铬量80-100 | 来料板面色差，条印，辊印，振纹，白斑，亮线辊印 | 30210011 | 光亮卷 | 0.15-SPCC | 30110011 | 铬钝化卷 | 0.15-SPCC |  | 10 | MO002297 | MO002297-010 | GDH001 | 铬钝化模板 | 6644 | 2024-08-02 | 2024-08-02 | 5 | 2024-08-05 06:38:55 | 2024-08-05 07:34:24 | 江苏东方九天新能源材料有限公司 | 276227 | 倪兵 |  |  | 0.15 | 9400 | 610 | 1 | JG1224070452 |  | 1 | 来料板面色差，条印，辊印，振纹，白斑，亮线辊印 | 是 | 是 | 56 | 10
铬钝化 | JG1224070531 | JG1224070531 | 东方铬钝化750 | 合格 | 合格品 | 甲 | 孙锋 | 6526 | 6527 | 1.0002 | 9530 | 0.15 | 610 | 镀铬量80-100 | 来料板面色差，条印，辊印，停机印，挫伤，振纹 | 30210011 | 光亮卷 | 0.15-SPCC | 30110011 | 铬钝化卷 | 0.15-SPCC |  | 10 | MO002308 | MO002308-008 | GDH001 | 铬钝化模板 | 6526 | 2024-08-03 | 2024-08-03 | 5 | 2024-08-05 05:36:55 | 2024-08-05 06:38:34 | 江苏东方九天新能源材料有限公司 | 277273 | 孙槐兵 |  |  | 0.15 | 9550 | 610 | 1 | JG1224070531 |  | 1 | 来料板面色差，条印，辊印，停机印，挫伤，振纹 | 是 | 是 | 62 | 8
铬钝化 | JG1224070332 | JG1224070332 | 东方铬钝化750 | 合格 | 合格品 | 乙 | 李澍 | 6542 | 6521 | 0.9968 | 9200 | 0.15 | 610 | 镀铬量80-100 |  | 30210011 | 光亮卷 | 0.15-SPCC | 30110011 | 铬钝化卷 | 0.15-SPCC |  | 10 | MO002308 | MO002308-003 | GDH001 | 铬钝化模板 | 6542 | 2024-08-03 | 2024-08-03 | 5 | 2024-08-03 23:58:13 | 2024-08-04 00:08:38 | 江苏东方九天新能源材料有限公司 | 277268 | 李澍 |  |  | 0.15 | 9190 | 610 | 1 | JG1224070332 |  | 1 | 横辊印 白斑 条印 色差 辊印 | 是 | 是 | 10 | 3
铬钝化 | JG1224070460 | JG1224070460 | 东方铬钝化750 | 合格 | 让步接收 | 乙 | 李澍 | 6788 | 6777 | 0.9984 | 9650 | 0.15 | 610 | 镀铬量80-100 | 7820米操1.7-4mm4个孔洞(0..11-0.17 mm2)， 9500米操522mm2个孔洞（0.23 mm2） | 30210011 | 光亮卷 | 0.15-SPCC | 30110011 | 铬钝化卷 | 0.15-SPCC |  | 10 | MO002308 | MO002308-001 | GDH001 | 铬钝化模板 | 6788 | 2024-08-03 | 2024-08-03 | 5 | 2024-08-03 23:54:45 | 2024-08-03 23:57:53 | 江苏东方九天新能源材料有限公司 | 277266 | 李澍 |  |  | 0.15 | 9610 | 610 | 1 | JG1224070460 |  | 1 | 7820米4处操1.7-4大小0..11-0.17 9500米2处操522大小0.23 白斑 条印 色差 辊印 | 是 | 是 | 3 | 1
铬钝化 | JG1224060344 | JG1224060344 | 东方铬钝化750 | 合格 | 合格品 | 乙 | 李澍 | 6946 | 6933 | 0.9981 | 9530 | 0.15 | 610 | 镀铬量80-100 |  | 30210011 | 光亮卷 | 0.15-SPCC | 30110011 | 铬钝化卷 | 0.15-SPCC |  | 10 | MO002308 | MO002308-002 | GDH001 | 铬钝化模板 | 6946 | 2024-08-03 | 2024-08-03 | 5 | 2024-08-03 20:28:01 | 2024-08-03 23:54:11 | 江苏东方九天新能源材料有限公司 | 277267 | 李澍 |  |  | 0.15 | 9490 | 610 | 1 | JG1224060344 |  | 1 | 色差 白斑 辊印 条印 | 是 | 是 | 206 | 2
铬钝化 | JG122407019212 | JG12240701921 | 东方铬钝化750 | 合格 | 让步接收 | 甲 | 孙锋 | 2585 | 2585 | 1 | 5500 | 0.1 | 610 | 0.15镀铬量80-100 | 铬层低 | 30210015 | 光亮卷 | 0.1-SPCC | 30110014 | 铬钝化卷 | 0.1-SPCC |  | 10 | MO002297 | MO002297-022-02 | GDH001 | 铬钝化模板 | 4332 | 2024-08-02 | 2024-08-02 | 5 | 2024-08-03 15:28:18 | 2024-08-03 20:26:36 | 江苏东方九天新能源材料有限公司 |  | 倪兵 |  | 1 | 0.1 | 5500 | 610 | 1 | JG122407019212 |  | 1 | 板面轻折印，2580米板面折印 | 是 | 是 | 447 | 22
铬钝化 | JG122407019211 | JG12240701921 | 东方铬钝化750 | 其他入库 | 协议品 | 甲 | 孙锋 | 1397 | 1397 | 1 | 2940 | 0.1 | 610 | 0.15镀铬量80-100 | 板面轻折印，2580米板面折印。短带 | 30210015 | 光亮卷 | 0.1-SPCC | 30110014 | 铬钝化卷 | 0.1-SPCC |  | 10 | MO002297 | MO002297-022-01 | GDH001 | 铬钝化模板 | 4332 | 2024-08-02 | 2024-08-02 | 5 | 2024-08-03 15:28:18 | 2024-08-03 20:26:36 | 江苏东方九天新能源材料有限公司 |  | 倪兵 |  | 1 | 0.1 | 2940 | 610 | 1 | JG122407019211 |  | 1 | 板面轻折印，2580米板面折印 | 是 | 是 | 447 | 22
铬钝化 | JG1224070305 | JG1224070305 | 东方铬钝化750 | 合格 | 合格品 | 乙 | 李澍 | 5130 | 5127 | 0.9994 | 7170 | 0.15 | 610 | 0.15镀铬量80-100 | 白斑 辊印 横辊印 亮斑 | 30210011 | 光亮卷 | 0.15-SPCC | 30110011 | 铬钝化卷 | 0.15-SPCC |  | 10 | MO002297 | MO002297-004 | GDH001 | 铬钝化模板 | 5130 | 2024-08-02 | 2024-08-02 | 5 | 2024-08-03 08:15:45 | 2024-08-03 09:28:40 | 江苏东方九天新能源材料有限公司 | 276221 | 李澍 |  |  | 0.15 | 7160 | 610 | 1 | JG1224070305 |  | 1 | 白斑 辊印 横辊印 亮斑 | 是 | 是 | 73 | 4
铬钝化 | JG1224070246 | JG1224070246 | 东方铬钝化750 | 合格 | 合格品 | 乙 | 李澍 | 5120 | 5111 | 0.9982 | 7130 | 0.15 | 610 | / |  | 30210011 | 光亮卷 | 0.15-SPCC | 30110011 | 铬钝化卷 | 0.15-SPCC |  | 10 | MO002272 | MO002272-001 | GDH001 | 铬钝化模板 | 5120 | 2024-08-02 | 2024-08-02 | 5 | 2024-08-03 07:43:01 | 2024-08-03 08:15:31 | 江苏东方九天新能源材料有限公司 | 275717 | 李澍 |  |  | 0.15 | 7180 | 610 | 1 | JG1224070246 |  | 1 | 色差 白斑 条印 辊印 横辊印 | 是 | 是 | 32 | 1
铬钝化 | JG1224070456 | JG1224070456 | 东方铬钝化750 | 合格 | 合格品 | 乙 | 李澍 | 6726 | 6711 | 0.9978 | 9530 | 0.15 | 610 | 0.15镀铬量80-100 |  | 30210011 | 光亮卷 | 0.15-SPCC | 30110011 | 铬钝化卷 | 0.15-SPCC |  | 10 | MO002297 | MO002297-003 | GDH001 | 铬钝化模板 | 6726 | 2024-08-02 | 2024-08-02 | 5 | 2024-08-03 07:41:46 | 2024-08-03 07:42:38 | 江苏东方九天新能源材料有限公司 | 276220 | 李澍 |  |  | 0.15 | 9580 | 610 | 1 | JG1224070456 |  | 1 | 白斑 条印 辊印 | 是 | 是 | 1 | 3
铬钝化 | JG1224070464 | JG1224070464 | 东方铬钝化750 | 合格 | 合格品 | 乙 | 李澍 | 6650 | 6639 | 0.9983 | 9530 | 0.15 | 610 | / |  | 30210011 | 光亮卷 | 0.15-SPCC | 30110011 | 铬钝化卷 | 0.15-SPCC |  | 10 | MO002272 | MO002272-004 | GDH001 | 铬钝化模板 | 6650 | 2024-08-02 | 2024-08-02 | 5 | 2024-08-03 07:40:58 | 2024-08-03 07:41:34 | 江苏东方九天新能源材料有限公司 | 275720 | 李澍 |  |  | 0.15 | 0 | 610 | 1 | JG1224070464 |  | 1 | 白斑 辊印 条印 | 是 | 是 | 1 | 4
铬钝化 | JG122407019122 | JG12240701912 | 东方铬钝化750 | 合格 | 合格品 | 乙 | 李澍 | 1953 | 1953 | 1 | 4140 | 0.1 | 610 | 0.15镀铬量80-100 |  | 30210015 | 光亮卷 | 0.1-SPCC | 30110014 | 铬钝化卷 | 0.1-SPCC |  | 10 | MO002297 | MO002297-024-02 | GDH001 | 铬钝化模板 | 5200 | 2024-08-02 | 2024-08-02 | 5 | 2024-08-03 05:02:43 | 2024-08-03 05:11:43 | 江苏东方九天新能源材料有限公司 |  | 李澍 |  | 1 | 0.1 | 4140 | 610 | 1 | JG122407019122 |  | 1 | 白斑 辊印 折印 | 是 | 是 | 13 | 24
铬钝化 | JG122407019121 | JG12240701912 | 东方铬钝化750 | 合格 | 合格品 | 乙 | 李澍 | 3241 | 3241 | 1 | 6850 | 0.1 | 610 | 0.15镀铬量80-100 |  | 30210015 | 光亮卷 | 0.1-SPCC | 30110014 | 铬钝化卷 | 0.1-SPCC |  | 10 | MO002297 | MO002297-024-01 | GDH001 | 铬钝化模板 | 5200 | 2024-08-02 | 2024-08-02 | 5 | 2024-08-03 05:02:43 | 2024-08-03 05:11:43 | 江苏东方九天新能源材料有限公司 |  | 李澍 |  | 1 | 0.1 | 6850 | 610 | 1 | JG122407019121 |  | 1 |  | 是 | 是 | 13 | 24
铬钝化 | JG1224070312 | JG1224070312 | 东方铬钝化750 | 合格 | 合格品 | 乙 | 李澍 | 6480 | 6479 | 0.9998 | 9340 | 0.15 | 610 | 0.15镀铬量80-100 | 色差 白斑 横辊印 条印 | 30210011 | 光亮卷 | 0.15-SPCC | 30110011 | 铬钝化卷 | 0.15-SPCC |  | 10 | MO002297 | MO002297-007 | GDH001 | 铬钝化模板 | 6480 | 2024-08-02 | 2024-08-02 | 5 | 2024-08-03 01:22:31 | 2024-08-03 03:35:29 | 江苏东方九天新能源材料有限公司 | 276224 | 李澍 |  |  | 0.15 | 9360 | 610 | 1 | JG1224070312 |  | 1 | 色差 白斑 横辊印 条印 | 是 | 是 | 133 | 7
铬钝化 | JG1224070463 | JG1224070463 | 东方铬钝化750 | 合格 | 合格品 | 乙 | 李澍 | 6660 | 6653 | 0.9989 | 9460 | 0.15 | 610 | 0.15镀铬量80-100 | 白斑 色差 辊印 横辊印 9080米操11大小0.11 | 30210011 | 光亮卷 | 0.15-SPCC | 30110011 | 铬钝化卷 | 0.15-SPCC |  | 10 | MO002297 | MO002297-001 | GDH001 | 铬钝化模板 | 6660 | 2024-08-02 | 2024-08-02 | 5 | 2024-08-03 01:21:28 | 2024-08-03 01:22:18 | 江苏东方九天新能源材料有限公司 | 276218 | 李澍 |  |  | 0.15 | 9410 | 610 | 1 | JG1224070463 |  | 1 | 白斑 色差 辊印 横辊印 9080米操11大小0.11 | 是 | 是 | 1 | 1
铬钝化 | JG1224070451 | JG1224070451 | 东方铬钝化750 | 合格 | 合格品 | 乙 | 李澍 | 6726 | 6715 | 0.9984 | 9450 | 0.15 | 610 | 0.15镀铬量80-100 | 色差 白斑 辊印 条印 | 30210011 | 光亮卷 | 0.15-SPCC | 30110011 | 铬钝化卷 | 0.15-SPCC |  | 10 | MO002297 | MO002297-006 | GDH001 | 铬钝化模板 | 6726 | 2024-08-02 | 2024-08-02 | 5 | 2024-08-03 00:38:08 | 2024-08-03 00:38:36 | 江苏东方九天新能源材料有限公司 | 276223 | 李澍 |  |  | 0.15 | 9480 | 610 | 1 | JG1224070451 |  | 1 | 色差 白斑 辊印 条印 | 是 | 是 | 0 | 6
铬钝化 | JG1224070331 | JG1224070331 | 东方铬钝化750 | 合格 | 合格品 | 乙 | 李澍 | 6490 | 6483 | 0.9989 | 9390 | 0.15 | 610 | 0.15镀铬量80-100 | 白斑 色差 辊印 条印 5300-5390米6处孔洞 横590大小0.23-2.03 | 30210011 | 光亮卷 | 0.15-SPCC | 30110011 | 铬钝化卷 | 0.15-SPCC |  | 10 | MO002297 | MO002297-002 | GDH001 | 铬钝化模板 | 6490 | 2024-08-02 | 2024-08-02 | 5 | 2024-08-03 00:36:29 | 2024-08-03 00:37:56 | 江苏东方九天新能源材料有限公司 | 276219 | 李澍 |  |  | 0.15 | 9340 | 610 | 1 | JG1224070331 |  | 1 | 白斑 色差 辊印 条印 5300-5390米6处孔洞 横590大小0.23-2.03 | 是 | 是 | 1 | 2
铬钝化 | JG1224070278 | JG1224070278 | 东方铬钝化750 | 合格 | 合格品 | 乙 | 李澍 | 5126 | 5003 | 0.976 | 7000 | 0.15 | 610 | 镀铬量80-100 | 白斑 条印 辊印 色差 | 30210011 | 光亮卷 | 0.15-SPCC | 30110011 | 铬钝化卷 | 0.15-SPCC |  | 10 | MO002233 | MO002233-011 | GDH001 | 铬钝化模板 | 5126 | 2024-08-01 | 2024-08-01 | 5 | 2024-08-02 02:37:36 | 2024-08-02 03:15:01 | 江苏东方九天新能源材料有限公司 | 272839 | 李澍 |  |  | 0.15 | 7170 | 610 | 1 | JG1224070278 |  | 1 | 白斑 条印 辊印 色差 | 是 | 是 | 38 | 11
铬钝化 | JG1224070289 | JG1224070289 | 东方铬钝化750 | 合格 | 合格品 | 乙 | 李澍 | 5124 | 5115 | 0.9982 | 7130 | 0.15 | 610 | 镀铬量80-100 | 条印 白斑 辊印 色差 | 30210011 | 光亮卷 | 0.15-SPCC | 30110011 | 铬钝化卷 | 0.15-SPCC |  | 10 | MO002233 | MO002233-017 | GDH001 | 铬钝化模板 | 5124 | 2024-08-01 | 2024-08-01 | 5 | 2024-08-02 01:52:40 | 2024-08-02 02:37:15 | 江苏东方九天新能源材料有限公司 | 272846 | 李澍 |  |  | 0.15 | 0 | 610 | 1 | JG1224070289 |  | 1 | 条印 白斑 辊印 色差 | 是 | 是 | 45 | 17
铬钝化 | JG1224070449 | JG1224070449 | 东方铬钝化750 | 合格 | 合格品 | 乙 | 李澍 | 5130 | 5119 | 0.9979 | 7270 | 0.15 | 610 | 镀铬量80-100 | 白斑 辊印 条印 色差 | 30210011 | 光亮卷 | 0.15-SPCC | 30110011 | 铬钝化卷 | 0.15-SPCC |  | 10 | MO002233 | MO002233-013 | GDH001 | 铬钝化模板 | 5130 | 2024-08-01 | 2024-08-01 | 5 | 2024-08-02 01:04:19 | 2024-08-02 01:52:21 | 江苏东方九天新能源材料有限公司 | 272842 | 李澍 |  |  | 0.15 | 7240 | 610 | 1 | JG1224070449 |  | 1 | 白斑 辊印 条印 色差 | 是 | 是 | 48 | 13
铬钝化 | JG91240700061 | JG91240700061 | 东方铬钝化750 | 合格 | 合格品 | 乙 | 李澍 | 5090 | 5087 | 0.9994 | 7120 | 0.15 | 610 | 镀铬量80-100 | 辊印 色差 条印 白斑 | 30210011 | 光亮卷 | 0.15-SPCC | 30110011 | 铬钝化卷 | 0.15-SPCC |  | 10 | MO002233 | MO002233-028 | GDH001 | 铬钝化模板 | 5090 | 2024-08-01 | 2024-08-01 | 5 | 2024-08-02 00:13:46 | 2024-08-02 01:03:52 | 江苏东方九天新能源材料有限公司 | 272857 | 李澍 |  |  | 0.15 | 0 | 610 | 1 | JG91240700061 |  | 1 | 辊印 色差 条印 白斑 | 是 | 是 | 50 | 28
铬钝化 | JG1224070266 | JG1224070266 | 东方铬钝化750 | 合格 | 合格品 | 乙 | 李澍 | 5282 | 5273 | 0.9983 | 7250 | 0.15 | 610 | 镀铬量80-100 | 色差 辊印 条印 | 30210011 | 光亮卷 | 0.15-SPCC | 30110011 | 铬钝化卷 | 0.15-SPCC |  | 10 | MO002233 | MO002233-015 | GDH001 | 铬钝化模板 | 5282 | 2024-08-01 | 2024-08-01 | 5 | 2024-08-01 23:24:59 | 2024-08-02 00:13:37 | 江苏东方九天新能源材料有限公司 | 272844 | 李澍 |  |  | 0.15 | 7230 | 610 | 1 | JG1224070266 |  | 1 | 色差 辊印 条印 | 是 | 是 | 49 | 15
铬钝化 | JG91240700021 | JG91240700021 | 东方铬钝化750 | 合格 | 合格品 | 乙 | 李澍 | 5088 | 5077 | 0.9978 | 7110 | 0.15 | 610 | 镀铬量80-100 | 色差辊印 条印 | 30210011 | 光亮卷 | 0.15-SPCC | 30110011 | 铬钝化卷 | 0.15-SPCC |  | 10 | MO002233 | MO002233-025 | GDH001 | 铬钝化模板 | 5088 | 2024-08-01 | 2024-08-01 | 5 | 2024-08-01 22:39:06 | 2024-08-01 23:24:45 | 江苏东方九天新能源材料有限公司 | 272854 | 李澍 |  |  | 0.15 | 0 | 610 | 1 | JG91240700021 |  | 1 | 色差辊印 条印 | 是 | 是 | 45 | 25
铬钝化 | JG1224070286 | JG1224070286 | 东方铬钝化750 | 合格 | 合格品 | 乙 | 李澍 | 5094 | 5083 | 0.9978 | 7120 | 0.15 | 610 | 镀铬量80-100 | 整卷小亮斑 辊印 色差 3300米内板面轻微发黄 | 30210011 | 光亮卷 | 0.15-SPCC | 30110011 | 铬钝化卷 | 0.15-SPCC |  | 10 | MO002233 | MO002233-012 | GDH001 | 铬钝化模板 | 5094 | 2024-08-01 | 2024-08-01 | 5 | 2024-08-01 22:37:52 | 2024-08-01 22:38:54 | 江苏东方九天新能源材料有限公司 | 272841 | 李澍 |  |  | 0.15 | 7100 | 610 | 1 | JG1224070286 |  | 1 | 整卷小亮斑 辊印 色差 3300米内板面轻微发黄 | 是 | 是 | 1 | 12
铬钝化 | JG91240700042 | JG91240700042 | 东方铬钝化750 | 合格 | 合格品 | 乙 | 李澍 | 4950 | 4939 | 0.9978 | 7090 | 0.15 | 610 | 镀铬量80-100 | 辊印 反轻微发黄 色差 | 30210011 | 光亮卷 | 0.15-SPCC | 30110011 | 铬钝化卷 | 0.15-SPCC |  | 10 | MO002233 | MO002233-023 | GDH001 | 铬钝化模板 | 4950 | 2024-08-01 | 2024-08-01 | 5 | 2024-08-01 20:59:13 | 2024-08-01 21:45:22 | 江苏东方九天新能源材料有限公司 | 272852 | 李澍 |  |  | 0.15 | 0 | 610 | 1 | JG91240700042 |  | 1 | 辊印 反轻微发黄 色差 | 是 | 是 | 46 | 23
铬钝化 | JG1224070457 | JG1224070457 | 东方铬钝化750 | 合格 | 合格品 | 甲 | 周建锋 | 5088 | 5079 | 0.9982 | 7180 | 0.15 | 610 | 镀铬量80-100 | 色差，条印，横辊印 | 30210011 | 光亮卷 | 0.15-SPCC | 30110011 | 铬钝化卷 | 0.15-SPCC |  | 10 | MO002233 | MO002233-027 | GDH001 | 铬钝化模板 | 5088 | 2024-08-01 | 2024-08-01 | 5 | 2024-08-01 20:03:21 | 2024-08-01 20:58:28 | 江苏东方九天新能源材料有限公司 | 272856 | 倪兵 |  |  | 0.15 | 0 | 610 | 1 | JG1224070457 |  | 1 | 色差，条印，横辊印 | 是 | 是 | 55 | 27
铬钝化 | JG1224070262 | JG1224070262 | 东方铬钝化750 | 合格 | 合格品 | 甲 | 孙锋 | 5100 | 5107 | 1.0014 | 7190 | 0.15 | 610 | 镀铬量80-100 | 色差，条印，横辊印，振纹，白条印 | 30210011 | 光亮卷 | 0.15-SPCC | 30110011 | 铬钝化卷 | 0.15-SPCC |  | 10 | MO002233 | MO002233-014 | GDH001 | 铬钝化模板 | 5100 | 2024-08-01 | 2024-08-01 | 5 | 2024-08-01 19:05:33 | 2024-08-01 20:02:50 | 江苏东方九天新能源材料有限公司 | 272843 | 倪兵 |  |  | 0.15 | 7130 | 610 | 1 | JG1224070262 |  | 1 | 色差，条印，横辊印，振纹，白条印 | 是 | 是 | 57 | 14
铬钝化 | JG1224070453 | JG1224070453 | 东方铬钝化750 | 合格 | 合格品 | 甲 | 周建锋 | 5030 | 5029 | 0.9998 | 7120 | 0.15 | 610 | 镀铬量80-100 | 色差，条印，横辊印 ， | 30210011 | 光亮卷 | 0.15-SPCC | 30110011 | 铬钝化卷 | 0.15-SPCC |  | 10 | MO002233 | MO002233-018 | GDH001 | 铬钝化模板 | 5030 | 2024-08-01 | 2024-08-01 | 5 | 2024-08-01 18:15:22 | 2024-08-01 19:05:08 | 江苏东方九天新能源材料有限公司 | 272847 | 倪兵 |  |  | 0.15 | 0 | 610 | 1 | JG1224070453 |  | 1 | 色差，条印，横辊印 ， | 是 | 是 | 50 | 18
铬钝化 | JG1224070281 | JG1224070281 | 东方铬钝化750 | 合格 | 合格品 | 甲 | 孙锋 | 5110 | 5099 | 0.9978 | 7260 | 0.15 | 610 | 镀铬量80-100 | 色差，条印，横辊印 | 30210011 | 光亮卷 | 0.15-SPCC | 30110011 | 铬钝化卷 | 0.15-SPCC |  | 10 | MO002233 | MO002233-021 | GDH001 | 铬钝化模板 | 5110 | 2024-08-01 | 2024-08-01 | 5 | 2024-08-01 17:24:31 | 2024-08-01 18:15:05 | 江苏东方九天新能源材料有限公司 | 272850 | 倪兵 |  |  | 0.15 | 0 | 610 | 1 | JG1224070281 |  | 1 | 色差，条印，横辊印 | 是 | 是 | 51 | 21
铬钝化 | JG1224070297 | JG1224070297 | 东方铬钝化750 | 合格 | 合格品 | 甲 | 周建锋 | 5154 | 5153 | 0.9998 | 7330 | 0.15 | 610 | 镀铬量80-100 | 色差，条印，横辊印，锈斑点，白斑，来料操边碎边重 | 30210011 | 光亮卷 | 0.15-SPCC | 30110011 | 铬钝化卷 | 0.15-SPCC |  | 10 | MO002233 | MO002233-026 | GDH001 | 铬钝化模板 | 5154 | 2024-08-01 | 2024-08-01 | 5 | 2024-08-01 16:33:06 | 2024-08-01 17:24:06 | 江苏东方九天新能源材料有限公司 | 272855 | 倪兵 |  |  | 0.15 | 0 | 610 | 1 | JG1224070297 |  | 1 | 色差，条印，横辊印，锈斑点，白斑，来料操边碎边重 | 是 | 是 | 51 | 26
铬钝化 | JG1224070302 | JG1224070302 | 东方铬钝化750 | 合格 | 让步接收 | 甲 | 孙锋 | 5100 | 5103 | 1.0006 | 7330 | 0.15 | 610 | 镀铬量80-100 | 横辊印，连续亮斑点， | 30210011 | 光亮卷 | 0.15-SPCC | 30110011 | 铬钝化卷 | 0.15-SPCC |  | 10 | MO002233 | MO002233-024 | GDH001 | 铬钝化模板 | 5100 | 2024-08-01 | 2024-08-01 | 5 | 2024-08-01 15:39:50 | 2024-08-01 16:32:48 | 江苏东方九天新能源材料有限公司 | 272853 | 倪兵 |  |  | 0.15 | 0 | 610 | 1 | JG1224070302 |  | 1 | 色差，白条印，横辊印，连续亮斑点， | 是 | 是 | 53 | 24
铬钝化 | JG1224070467 | JG1224070467 | 东方铬钝化750 | 合格 | 让步接收 | 甲 | 周建锋 | 6800 | 6781 | 0.9972 | 9660 | 0.15 | 610 | 镀铬量80-100 | 横辊印，辊印 | 30210011 | 光亮卷 | 0.15-SPCC | 30110011 | 铬钝化卷 | 0.15-SPCC |  | 10 | MO002233 | MO002233-016 | GDH001 | 铬钝化模板 | 6800 | 2024-08-01 | 2024-08-01 | 5 | 2024-08-01 14:34:46 | 2024-08-01 15:39:33 | 江苏东方九天新能源材料有限公司 | 272845 | 倪兵 |  |  | 0.15 | 9590 | 610 | 1 | JG1224070467 |  | 1 | 色差，条印，横辊印。辊印 | 是 | 是 | 65 | 16
铬钝化 | JG1224070295 | JG1224070295 | 东方铬钝化750 | 合格 | 让步接收 | 甲 | 孙锋 | 6600 | 6599 | 0.9998 | 9570 | 0.15 | 610 | 镀铬量80-100 | 横辊印，尾部松花印 | 30210011 | 光亮卷 | 0.15-SPCC | 30110011 | 铬钝化卷 | 0.15-SPCC |  | 10 | MO002233 | MO002233-019 | GDH001 | 铬钝化模板 | 6600 | 2024-08-01 | 2024-08-01 | 5 | 2024-08-01 13:26:31 | 2024-08-01 14:34:12 | 江苏东方九天新能源材料有限公司 | 272848 | 倪兵 |  |  | 0.15 | 0 | 610 | 1 | JG1224070295 |  | 1 | 色差，条印，横辊印，来料尾部松花印 | 是 | 是 | 68 | 19
铬钝化 | JG1224070311 | JG1224070311 | 东方铬钝化750 | 合格 | 让步接收 | 甲 | 周建锋 | 6544 | 6541 | 0.9995 | 9490 | 0.15 | 610 | 镀铬量80-100 | 横辊印，白斑 | 30210011 | 光亮卷 | 0.15-SPCC | 30110011 | 铬钝化卷 | 0.15-SPCC |  | 10 | MO002233 | MO002233-010 | GDH001 | 铬钝化模板 | 6544 | 2024-08-01 | 2024-08-01 | 5 | 2024-08-01 12:22:28 | 2024-08-01 13:26:12 | 江苏东方九天新能源材料有限公司 | 272838 | 倪兵 |  |  | 0.15 | 9470 | 610 | 1 | JG1224070311 |  | 1 | 色差，条印，横辊印，白斑 | 是 | 是 | 64 | 10
铬钝化 | JG1224070287 | JG1224070287 | 东方铬钝化750 | 合格 | 让步接收 | 甲 | 孙锋 | 6564 | 6563 | 0.9998 | 9310 | 0.15 | 610 | 镀铬量80-100 | 横辊印，5130米左右来料板面停机印 | 30210011 | 光亮卷 | 0.15-SPCC | 30110011 | 铬钝化卷 | 0.15-SPCC |  | 10 | MO002233 | MO002233-020 | GDH001 | 铬钝化模板 | 6564 | 2024-08-01 | 2024-08-01 | 5 | 2024-08-01 11:32:01 | 2024-08-01 12:22:09 | 江苏东方九天新能源材料有限公司 | 272849 | 倪兵 |  |  | 0.15 | 0 | 610 | 1 | JG1224070287 |  | 1 | 色差，条印，横辊印,5130米左右来料板面停机印 | 是 | 是 | 50 | 20
铬钝化 | JG12240701942 | JG12240701942 | 东方铬钝化750 | 合格 | 让步接收 | 乙 | 李澍 | 3078 | 3037 | 0.9867 | 6480 | 0.1 | 610 | / | 3500米左右折印，划伤 | 30210015 | 光亮卷 | 0.1-SPCC | 30110014 | 铬钝化卷 | 0.1-SPCC |  | 10 | MO002235 | MO002235-002 | GDH001 | 铬钝化模板 | 3078 | 2024-08-01 | 2024-08-01 | 5 | 2024-08-01 11:30:09 | 2024-08-01 11:31:13 | 江苏东方九天新能源材料有限公司 | 272859 | 李澍 |  |  | 0.1 | 0 | 610 | 1 | JG12240701942 |  | 1 | 3500米左右折印，白斑，辊印，划伤 | 是 | 是 | 1 | 2
铬钝化 | JG1224070293 | JG1224070293 | 东方铬钝化750 | 合格 | 合格品 | 乙 | 李澍 | 5136 | 5125 | 0.9979 | 7250 | 0.15 | 610 | 镀铬量80-100 |  | 30210011 | 光亮卷 | 0.15-SPCC | 30110011 | 铬钝化卷 | 0.15-SPCC |  | 10 | MO002233 | MO002233-002 | GDH001 | 铬钝化模板 | 5136 | 2024-08-01 | 2024-08-01 | 5 | 2024-08-01 11:29:12 | 2024-08-01 11:29:50 | 江苏东方九天新能源材料有限公司 | 272830 | 李澍 |  |  | 0.15 | 7210 | 610 | 1 | JG1224070293 |  | 1 | 色差，条印，横辊印，划伤 | 是 | 是 | 0 | 2
铬钝化 | JG1224070261 | JG1224070261 | 东方铬钝化750 | 合格 | 合格品 | 乙 | 李澍 | 5124 | 5091 | 0.9936 | 7220 | 0.15 | 610 | 镀铬量80-100 |  | 30210011 | 光亮卷 | 0.15-SPCC | 30110011 | 铬钝化卷 | 0.15-SPCC |  | 10 | MO002233 | MO002233-003 | GDH001 | 铬钝化模板 | 5124 | 2024-08-01 | 2024-08-01 | 5 | 2024-08-01 11:28:25 | 2024-08-01 11:28:50 | 江苏东方九天新能源材料有限公司 | 272831 | 李澍 |  |  | 0.15 | 7200 | 610 | 1 | JG1224070261 |  | 1 |  | 是 | 是 | 0 | 3
铬钝化 | JG1224070294 | JG1224070294 | 东方铬钝化750 | 合格 | 合格品 | 乙 | 李澍 | 5144 | 5115 | 0.9944 | 7230 | 0.15 | 610 | 镀铬量80-100 |  | 30210011 | 光亮卷 | 0.15-SPCC | 30110011 | 铬钝化卷 | 0.15-SPCC |  | 10 | MO002233 | MO002233-004 | GDH001 | 铬钝化模板 | 5144 | 2024-08-01 | 2024-08-01 | 5 | 2024-08-01 11:27:29 | 2024-08-01 11:28:08 | 江苏东方九天新能源材料有限公司 | 272832 | 李澍 |  |  | 0.15 | 7200 | 610 | 1 | JG1224070294 |  | 1 | 色差，条印，横辊印，振纹 | 是 | 是 | 1 | 4
铬钝化 | JG1224070290 | JG1224070290 | 东方铬钝化750 | 合格 | 让步接收 | 乙 | 李澍 | 5110 | 5111 | 1.0002 | 7170 | 0.15 | 610 | 镀铬量80-100 | 色差，条印，横辊印 | 30210011 | 光亮卷 | 0.15-SPCC | 30110011 | 铬钝化卷 | 0.15-SPCC |  | 10 | MO002233 | MO002233-001 | GDH001 | 铬钝化模板 | 5110 | 2024-08-01 | 2024-08-01 | 5 | 2024-08-01 11:26:37 | 2024-08-01 11:27:06 | 江苏东方九天新能源材料有限公司 | 272829 | 李澍 |  |  | 0.15 | 7140 | 610 | 1 | JG1224070290 |  | 1 | 色差，条印，横辊印 | 是 | 是 | 1 | 1
铬钝化 | JG1224070241 | JG1224070241 | 东方铬钝化750 | 合格 | 合格品 | 乙 | 李澍 | 5100 | 5087 | 0.9975 | 7140 | 0.15 | 610 | 镀铬量80-100 |  | 30210011 | 光亮卷 | 0.15-SPCC | 30110011 | 铬钝化卷 | 0.15-SPCC |  | 10 | MO002233 | MO002233-009 | GDH001 | 铬钝化模板 | 5100 | 2024-08-01 | 2024-08-01 | 5 | 2024-08-01 11:25:25 | 2024-08-01 11:26:14 | 江苏东方九天新能源材料有限公司 | 272837 | 李澍 |  |  | 0.15 | 7100 | 610 | 1 | JG1224070241 |  | 1 | 色差，条印，横辊印 | 是 | 是 | 1 | 9
铬钝化 | JG1224070298 | JG1224070298 | 东方铬钝化750 | 合格 | 合格品 | 乙 | 李澍 | 5144 | 5125 | 0.9963 | 7170 | 0.15 | 610 | 镀铬量80-100 |  | 30210011 | 光亮卷 | 0.15-SPCC | 30110011 | 铬钝化卷 | 0.15-SPCC |  | 10 | MO002233 | MO002233-007 | GDH001 | 铬钝化模板 | 5144 | 2024-08-01 | 2024-08-01 | 5 | 2024-08-01 11:24:21 | 2024-08-01 11:25:05 | 江苏东方九天新能源材料有限公司 | 272835 | 李澍 |  |  | 0.15 | 7140 | 610 | 1 | JG1224070298 |  | 1 | 色差，条印，横辊印 | 是 | 是 | 1 | 7
铬钝化 | JG1224070254 | JG1224070254 | 东方铬钝化750 | 合格 | 让步接收 | 乙 | 李澍 | 5278 | 5267 | 0.9979 | 7110 | 0.15 | 610 | 镀铬量80-100 | 450米横向257mm2个孔洞（1.18-4.96mm2），6130米横向172mm孔洞（0.17mm2） | 30210011 | 光亮卷 | 0.15-SPCC | 30110011 | 铬钝化卷 | 0.15-SPCC |  | 10 | MO002233 | MO002233-008 | GDH001 | 铬钝化模板 | 5278 | 2024-08-01 | 2024-08-01 | 5 | 2024-08-01 11:21:14 | 2024-08-01 11:23:54 | 江苏东方九天新能源材料有限公司 | 272836 | 李澍 |  |  | 0.15 | 7090 | 610 | 1 | JG1224070254 |  | 1 | 450米横向257mm处2个孔洞，大小1.18-4.96,6130米横向172，大小0.17，白斑，色差，横辊印 | 是 | 是 | 2 | 8
铬钝化 | JG12240702653 | JG1224070265 | 东方铬钝化750 | 合格 | 让步接收 | 乙 | 李澍 | 1746 | 1746 | 1 | 2380 | 0.15 | 610 | 镀铬量80-100 | 板面辊印重，黄条印轻，厚度0.16 | 30210011 | 光亮卷 | 0.15-SPCC | 30110011 | 铬钝化卷 | 0.15-SPCC |  | 10 | MO002233 | MO002233-006-03 | GDH001 | 铬钝化模板 | 5304 | 2024-08-01 | 2024-08-01 | 5 | 2024-08-01 11:17:22 | 2024-08-01 11:20:41 | 江苏东方九天新能源材料有限公司 |  | 倪兵 |  | 1 | 0.15 | 2380 | 610 | 1 | JG12240702653 |  | 1 | H黄条印(板面辊印重，轻黄) | 是 | 是 | 4 | 6
铬钝化 | JG12240702652 | JG1224070265 | 东方铬钝化750 | 合格 | 让步接收 | 乙 | 李澍 | 1782 | 1782 | 1 | 2380 | 0.15 | 610 | 镀铬量80-100 | 板面辊印重，黄条印轻 | 30210011 | 光亮卷 | 0.15-SPCC | 30110011 | 铬钝化卷 | 0.15-SPCC |  | 10 | MO002233 | MO002233-006-02 | GDH001 | 铬钝化模板 | 5304 | 2024-08-01 | 2024-08-01 | 5 | 2024-08-01 11:17:22 | 2024-08-01 11:20:41 | 江苏东方九天新能源材料有限公司 |  | 倪兵 |  | 1 | 0.15 | 2380 | 610 | 1 | JG12240702652 |  | 1 | H黄条印(板面辊印重，轻黄) | 是 | 是 | 4 | 6
铬钝化 | JG12240702651 | JG1224070265 | 东方铬钝化750 | 合格 | 让步接收 | 乙 | 李澍 | 1764 | 1764 | 1 | 2380 | 0.15 | 610 | 镀铬量80-100 | 板面辊印重，黄条印轻 | 30210011 | 光亮卷 | 0.15-SPCC | 30110011 | 铬钝化卷 | 0.15-SPCC |  | 10 | MO002233 | MO002233-006-01 | GDH001 | 铬钝化模板 | 5304 | 2024-08-01 | 2024-08-01 | 5 | 2024-08-01 11:17:22 | 2024-08-01 11:20:41 | 江苏东方九天新能源材料有限公司 |  | 倪兵 |  | 1 | 0.15 | 2380 | 610 | 1 | JG12240702651 |  | 1 | H黄条印(板面辊印重，轻黄) | 是 | 是 | 4 | 6
铬钝化 | JG1224070275 | JG1224070275 | 东方铬钝化750 | 合格 | 让步接收 | 甲 | 周建锋 | 6980 | 6981 | 1.0001 | 9670 | 0.15 | 610 | 镀铬量80-100 | 9169/9169/9180米横向561/591/591mm孔洞(0.17/0.17/0.11mm2） | 30210011 | 光亮卷 | 0.15-SPCC | 30110011 | 铬钝化卷 | 0.15-SPCC |  | 10 | MO002233 | MO002233-022 | GDH001 | 铬钝化模板 | 6980 | 2024-08-01 | 2024-08-01 | 5 | 2024-08-01 11:06:24 | 2024-08-01 11:16:22 | 江苏东方九天新能源材料有限公司 | 272851 | 倪兵 |  |  | 0.15 | 0 | 610 | 1 | JG1224070275 |  | 1 | 色差，辊印，白斑，白条印，振纹，9169/9169/9180米横向561/591/591，大小0.17/0.17/0.11 | 是 | 是 | 10 | 22
铬钝化 | JG12240702573 | JG1224070257 | 东方铬钝化750 | 合格 | 合格品 | 甲 | 孙锋 | 1780 | 1780 | 1 | 2430 | 0.15 | 610 | 镀铬量80-100 |  | 30210011 | 光亮卷 | 0.15-SPCC | 30110011 | 铬钝化卷 | 0.15-SPCC |  | 10 | MO002233 | MO002233-005-03 | GDH001 | 铬钝化模板 | 5316 | 2024-08-01 | 2024-08-01 | 5 | 2024-08-01 11:03:47 | 2024-08-01 11:05:13 | 江苏东方九天新能源材料有限公司 |  | 倪兵 |  | 1 | 0.15 | 2430 | 610 | 1 | JG12240702573 |  | 1 |  | 是 | 是 | 2 | 5
铬钝化 | JG12240702572 | JG1224070257 | 东方铬钝化750 | 合格 | 合格品 | 甲 | 孙锋 | 1764 | 1764 | 1 | 2400 | 0.15 | 610 | 镀铬量80-100 |  | 30210011 | 光亮卷 | 0.15-SPCC | 30110011 | 铬钝化卷 | 0.15-SPCC |  | 10 | MO002233 | MO002233-005-02 | GDH001 | 铬钝化模板 | 5316 | 2024-08-01 | 2024-08-01 | 5 | 2024-08-01 11:03:47 | 2024-08-01 11:05:12 | 江苏东方九天新能源材料有限公司 |  | 倪兵 |  | 1 | 0.15 | 2400 | 610 | 1 | JG12240702572 |  | 1 |  | 是 | 是 | 2 | 5
铬钝化 | JG12240702571 | JG1224070257 | 东方铬钝化750 | 合格 | 合格品 | 甲 | 孙锋 | 1766 | 1766 | 1 | 2400 | 0.15 | 610 | 镀铬量80-100 |  | 30210011 | 光亮卷 | 0.15-SPCC | 30110011 | 铬钝化卷 | 0.15-SPCC |  | 10 | MO002233 | MO002233-005-01 | GDH001 | 铬钝化模板 | 5316 | 2024-08-01 | 2024-08-01 | 5 | 2024-08-01 11:03:47 | 2024-08-01 11:05:12 | 江苏东方九天新能源材料有限公司 |  | 倪兵 |  | 1 | 0.15 | 2400 | 610 | 1 | JG12240702571 |  | 1 |  | 是 | 是 | 2 | 5