## sheet1
工序名称 | 批号 | 新卷号 | 出料厚度 | 出料宽度 | 出料长度 | 出料重量 | 备注 | 膜名称 | 机组名称 | 工序状态 | 检验结果 | 班组 | 参与人 | 来料重量 | 成材率 | 工序要求 | 来料编码 | 来料名称 | 来料规格 | 产品编码 | 产品名称 | 产品规格 | 排序 | 主计划号 | 子计划号 | 工序流程编码 | 工序流程名称 | 工单需求 | 计划开始时间 | 计划结束时间 | 工单状态 | 开始时间 | 产出时间 | 组织名称 | 卷号ID | 操作工人 | 报工人 | 检验 | 来料厚度 | 来料长度 | 来料宽度 | 是否分卷 | 原卷号 | 工单要求 | 是否成品 | 不良现象 | 是否入库 | 入库审核 | 生产工时 | 工单行号
铬钝化 | JG122407055412 | JG122407055412 | 0.1 | 710 | 6960 | 3769 | S色差(来料整卷中间色差 尾顶伤印) |  | 东方铬钝化950 | 合格 | 合格品 | 甲 | 韩康 | 3780 | 0.9971 | 、 | 30210015 | 光亮卷 | 0.1-SPCC | 30110014 | 铬钝化卷 | 0.1-SPCC | 10 | MO002617 | MO002617-001 | GDH001 | 铬钝化模板 | 3780 | 2024-08-13 | 2024-08-13 | 3 | 2024-08-14 10:14:09 | 2024-08-14 10:33:01 | 江苏东方九天新能源材料有限公司 | 289077 | 孙槐兵 |  |  | 0.1 | 7000 | 710 | 1 | JG122407055412 |  | 1 | S色差(来料整卷中间色差 尾顶伤印) | 否 | 否 |  | 1
铬钝化 | JG122407040111 | JG122407040111 | 0.1 | 710 | 10930 | 5865 | 花辊印 色差 乳化斑 |  | 东方铬钝化950 | 合格 | 合格品 | 乙 | 李志祥 | 5890 | 0.9958 | / | 30210015 | 光亮卷 | 0.1-SPCC | 30110014 | 铬钝化卷 | 0.1-SPCC | 10 | MO002619 | MO002619-001 | GDH001 | 铬钝化模板 | 5890 | 2024-08-13 | 2024-08-13 | 3 | 2024-08-14 07:55:30 | 2024-08-14 09:03:57 | 江苏东方九天新能源材料有限公司 | 289133 | 陈猛 |  |  | 0.1 | 10950 | 710 | 1 | JG122407040111 |  | 1 | 花辊印 色差 乳化斑 | 否 | 否 |  | 1
铬钝化 | JG122407036122 | JG1224070361223 | 0.1 | 760 | 4060 | 2321 |  |  | 东方铬钝化950 | 合格 | 合格品 | 乙 | 李志祥 | 2321 | 1 | / | 30210015 | 光亮卷 | 0.1-SPCC | 30110014 | 铬钝化卷 | 0.1-SPCC | 10 | MO002619 | MO002619-009-03 | GDH001 | 铬钝化模板 | 7070 | 2024-08-13 | 2024-08-13 | 5 | 2024-08-14 07:15:06 | 2024-08-14 07:54:55 | 江苏东方九天新能源材料有限公司 |  | 陈猛 |  | 1 | 0.1 | 4060 | 760 | 1 | JG1224070361223 |  | 1 | 乳化斑 色差 | 是 | 是 | 52 | 9
铬钝化 | JG122407036122 | JG1224070361222 | 0.1 | 760 | 4100 | 2351 |  |  | 东方铬钝化950 | 合格 | 合格品 | 乙 | 李志祥 | 2351 | 1 | / | 30210015 | 光亮卷 | 0.1-SPCC | 30110014 | 铬钝化卷 | 0.1-SPCC | 10 | MO002619 | MO002619-009-02 | GDH001 | 铬钝化模板 | 7070 | 2024-08-13 | 2024-08-13 | 5 | 2024-08-14 07:15:06 | 2024-08-14 07:54:55 | 江苏东方九天新能源材料有限公司 |  | 陈猛 |  | 1 | 0.1 | 4100 | 760 | 1 | JG1224070361222 |  | 1 | 乳化斑 色差 | 是 | 是 | 52 | 9
铬钝化 | JG122407036122 | JG1224070361221 | 0.1 | 760 | 4100 | 2349 |  |  | 东方铬钝化950 | 合格 | 合格品 | 乙 | 李志祥 | 2349 | 1 | / | 30210015 | 光亮卷 | 0.1-SPCC | 30110014 | 铬钝化卷 | 0.1-SPCC | 10 | MO002619 | MO002619-009-01 | GDH001 | 铬钝化模板 | 7070 | 2024-08-13 | 2024-08-13 | 5 | 2024-08-14 07:15:06 | 2024-08-14 07:54:55 | 江苏东方九天新能源材料有限公司 |  | 陈猛 |  | 1 | 0.1 | 4100 | 760 | 1 | JG1224070361221 |  | 1 | 乳化斑 色差 | 是 | 是 | 52 | 9
铬钝化 | JG1224070578 | JG1224070578 | 0.15 | 610 | 9460 | 6439 | 振纹重 |  | 东方铬钝化750 | 合格 | 让步接收 | 乙 | 李澍 | 6454 | 0.9977 | 0.15镀铬量80-100 | 30210011 | 光亮卷 | 0.15-SPCC | 30110011 | 铬钝化卷 | 0.15-SPCC | 10 | MO002618 | MO002618-021 | GDH001 | 铬钝化模板 | 6454 | 2024-08-13 | 2024-08-13 | 5 | 2024-08-14 05:09:04 | 2024-08-14 06:51:13 | 江苏东方九天新能源材料有限公司 | 289107 | 李澍 |  |  | 0.15 | 9430 | 610 | 1 | JG1224070578 |  | 1 | 白斑 辊印 条印 振纹重 亮斑 | 是 | 是 | 102 | 21
铬钝化 | JG12240703162 | JG12240703162 | 0.1 | 760 | 10100 | 5799 |  |  | 东方铬钝化950 | 合格 | 合格品 | 乙 | 李志祥 | 5800 | 0.9998 | / | 30210015 | 光亮卷 | 0.1-SPCC | 30110014 | 铬钝化卷 | 0.1-SPCC | 10 | MO002581 | MO002581-002 | GDH001 | 铬钝化模板 | 5800 | 2024-08-12 | 2024-08-12 | 5 | 2024-08-14 05:06:40 | 2024-08-14 05:17:19 | 江苏东方九天新能源材料有限公司 | 288029 | 陈猛 |  |  | 0.1 | 10170 | 760 | 1 | JG12240703162 |  | 1 | 乳化斑 色差 条印 | 是 | 是 | 11 | 2
铬钝化 | JG1224070582 | JG1224070582 | 0.15 | 610 | 9490 | 6525 |  |  | 东方铬钝化750 | 合格 | 合格品 | 乙 | 李澍 | 6538 | 0.998 | 0.15镀铬量80-100 | 30210011 | 光亮卷 | 0.15-SPCC | 30110011 | 铬钝化卷 | 0.15-SPCC | 10 | MO002618 | MO002618-018 | GDH001 | 铬钝化模板 | 6538 | 2024-08-13 | 2024-08-13 | 5 | 2024-08-14 04:06:43 | 2024-08-14 05:08:27 | 江苏东方九天新能源材料有限公司 | 289104 | 李澍 |  |  | 0.15 | 9440 | 610 | 1 | JG1224070582 |  | 1 | 白斑 辊印 条印 亮斑 振纹 | 是 | 是 | 62 | 18
铬钝化 | JG122407031312 | JG122407031312 | 0.1 | 760 | 9210 | 5245 | 色差 条印 |  | 东方铬钝化950 | 合格 | 合格品 | 乙 | 李志祥 | 5460 | 0.9606 | / | 30210015 | 光亮卷 | 0.1-SPCC | 30110014 | 铬钝化卷 | 0.1-SPCC | 10 | MO002581 | MO002581-009 | GDH001 | 铬钝化模板 | 5460 | 2024-08-12 | 2024-08-12 | 5 | 2024-08-14 04:35:22 | 2024-08-14 04:37:00 | 江苏东方九天新能源材料有限公司 | 288035 | 陈猛 |  |  | 0.1 | 9580 | 760 | 1 | JG122407031312 |  | 1 | 色差 条印 | 是 | 是 | 2 | 9
铬钝化 | JG12240551172 | JG122405511722 | 0.1 | 760 | 6440 | 3655 | 色差 乳化斑 条印 锈斑重 孔洞122米大小0.53操侧196 1597米2个大小1.06-1.94操侧430 1602米大小1.5操侧294 |  | 东方铬钝化950 | 合格 | 合格品 | 乙 | 李志祥 | 3655 | 1 | / | 30210015 | 光亮卷 | 0.1-SPCC | 30110014 | 铬钝化卷 | 0.1-SPCC | 10 | MO002581 | MO002581-005-02 | GDH001 | 铬钝化模板 | 6060 | 2024-08-12 | 2024-08-12 | 5 | 2024-08-14 01:13:54 | 2024-08-14 04:34:41 | 江苏东方九天新能源材料有限公司 |  | 陈猛 |  | 1 | 0.1 | 6440 | 760 | 1 | JG122405511722 |  | 1 | 色差 乳化斑 条印 锈斑重 孔洞122米大小0.53操侧196 1597米2个大小1.06-1.94操侧430 1602米大小1.5操侧294 | 是 | 是 | 301 | 5
铬钝化 | JG12240551172 | JG122405511721 | 0.1 | 760 | 4050 | 2325 |  |  | 东方铬钝化950 | 合格 | 合格品 | 乙 | 李志祥 | 2325 | 1 | / | 30210015 | 光亮卷 | 0.1-SPCC | 30110014 | 铬钝化卷 | 0.1-SPCC | 10 | MO002581 | MO002581-005-01 | GDH001 | 铬钝化模板 | 6060 | 2024-08-12 | 2024-08-12 | 5 | 2024-08-14 01:13:54 | 2024-08-14 04:34:41 | 江苏东方九天新能源材料有限公司 |  | 陈猛 |  | 1 | 0.1 | 4050 | 760 | 1 | JG122405511721 |  | 1 | 色差 乳化斑 条印 锈斑重 | 是 | 是 | 301 | 5
铬钝化 | JG91240700192 | JG91240700192 | 0.1 | 610 | 11850 | 5687 | 白斑 辊印 条印 振纹 亮斑 |  | 东方铬钝化750 | 合格 | 合格品 | 乙 | 李澍 | 5704 | 0.997 | / | 30210015 | 光亮卷 | 0.1-SPCC | 30110014 | 铬钝化卷 | 0.1-SPCC | 10 | MO002628 | MO002628-003 | GDH001 | 铬钝化模板 | 5704 | 2024-08-13 | 2024-08-13 | 5 | 2024-08-14 02:40:31 | 2024-08-14 04:06:28 | 江苏东方九天新能源材料有限公司 | 289278 | 李澍 |  |  | 0.1 | 11800 | 610 | 1 | JG91240700192 |  | 1 | 白斑 辊印 条印 振纹 亮斑 | 是 | 是 | 86 | 3
铬钝化 | JG91240700372 | JG912407003722 | 0.1 | 630 | 6640 | 3135 |  |  | 东方铬钝化750 | 合格 | 合格品 | 乙 | 李澍 | 3135 | 1 | / | 30210015 | 光亮卷 | 0.1-SPCC | 30110014 | 铬钝化卷 | 0.1-SPCC | 10 | MO002628 | MO002628-020-02 | GDH001 | 铬钝化模板 | 6236 | 2024-08-13 | 2024-08-13 | 5 | 2024-08-14 01:10:06 | 2024-08-14 02:40:07 | 江苏东方九天新能源材料有限公司 |  | 李澍 |  | 1 | 0.1 | 6640 | 630 | 1 | JG912407003722 |  | 1 |  | 是 | 是 | 135 | 20
铬钝化 | JG91240700372 | JG912407003721 | 0.1 | 630 | 6600 | 3105 |  |  | 东方铬钝化750 | 合格 | 合格品 | 乙 | 李澍 | 3105 | 1 | / | 30210015 | 光亮卷 | 0.1-SPCC | 30110014 | 铬钝化卷 | 0.1-SPCC | 10 | MO002628 | MO002628-020-01 | GDH001 | 铬钝化模板 | 6236 | 2024-08-13 | 2024-08-13 | 5 | 2024-08-14 01:10:06 | 2024-08-14 02:40:07 | 江苏东方九天新能源材料有限公司 |  | 李澍 |  | 1 | 0.1 | 6600 | 630 | 1 | JG912407003721 |  | 1 |  | 是 | 是 | 135 | 20
铬钝化 | JG122407032921 | JG122407032921 | 0.1 | 760 | 6350 | 3643 | 乳化斑 色差条印 尾50米来料停机斑 |  | 东方铬钝化950 | 合格 | 合格品 | 乙 | 李志祥 | 3660 | 0.9954 | / | 30210015 | 光亮卷 | 0.1-SPCC | 30110014 | 铬钝化卷 | 0.1-SPCC | 10 | MO002581 | MO002581-006 | GDH001 | 铬钝化模板 | 3660 | 2024-08-12 | 2024-08-12 | 3 | 2024-08-14 00:24:48 | 2024-08-14 01:13:22 | 江苏东方九天新能源材料有限公司 | 288033 | 陈猛 |  |  | 0.1 | 6400 | 760 | 1 | JG122407032921 |  | 1 | 乳化斑 色差条印 尾50米来料停机斑 | 处理中 | 否 |  | 6
铬钝化 | JG91240700272 | JG912407002722 | 0.1 | 630 | 7200 | 3397 | 7050米2处孔洞操2-3大小0.11-0.39 |  | 东方铬钝化750 | 合格 | 合格品 | 乙 | 李澍 | 3397 | 1 | / | 30210015 | 光亮卷 | 0.1-SPCC | 30110014 | 铬钝化卷 | 0.1-SPCC | 10 | MO002628 | MO002628-019-02 | GDH001 | 铬钝化模板 | 6382 | 2024-08-13 | 2024-08-13 | 5 | 2024-08-13 23:32:32 | 2024-08-14 01:09:04 | 江苏东方九天新能源材料有限公司 |  | 李澍 |  | 1 | 0.1 | 7200 | 630 | 1 | JG912407002722 |  | 1 | 7050米2处孔洞操2-3大小0.11-0.39 | 是 | 是 | 145 | 19
铬钝化 | JG91240700272 | JG912407002721 | 0.1 | 630 | 6200 | 2927 |  |  | 东方铬钝化750 | 合格 | 合格品 | 乙 | 李澍 | 2927 | 1 | / | 30210015 | 光亮卷 | 0.1-SPCC | 30110014 | 铬钝化卷 | 0.1-SPCC | 10 | MO002628 | MO002628-019-01 | GDH001 | 铬钝化模板 | 6382 | 2024-08-13 | 2024-08-13 | 5 | 2024-08-13 23:32:32 | 2024-08-14 01:09:04 | 江苏东方九天新能源材料有限公司 |  | 李澍 |  | 1 | 0.1 | 6200 | 630 | 1 | JG912407002721 |  | 1 |  | 是 | 是 | 145 | 19
铬钝化 | JG122405515911 | JG122405515911 | 0.125 | 760 | 5410 | 3733 | 乳化斑 色差 辊印 条印 |  | 东方铬钝化950 | 合格 | 合格品 | 乙 | 李志祥 | 3765 | 0.9915 | / | 30210004 | 光亮卷 | 0.125-SPCC | 30110004 | 铬钝化卷 | 0.125-SPCC | 10 | MO002619 | MO002619-010 | GDH001 | 铬钝化模板 | 3765 | 2024-08-13 | 2024-08-13 | 5 | 2024-08-13 23:43:03 | 2024-08-14 00:23:55 | 江苏东方九天新能源材料有限公司 | 289143 | 陈猛 |  |  | 0.125 | 5460 | 760 | 1 | JG122405515911 |  | 1 | 乳化斑 色差 辊印 条印 | 是 | 是 | 40 | 10
铬钝化 | JG1224070335222 | JG1224070335222 | 0.1 | 760 | 3910 | 2241 | 乳化斑 色差 条印 2918米孔洞大小3.71操483 |  | 东方铬钝化950 | 合格 | 合格品 | 乙 | 李志祥 | 2255 | 0.9938 | / | 30210015 | 光亮卷 | 0.1-SPCC | 30110014 | 铬钝化卷 | 0.1-SPCC | 10 | MO002581 | MO002581-003 | GDH001 | 铬钝化模板 | 2255 | 2024-08-12 | 2024-08-12 | 3 | 2024-08-13 23:13:49 | 2024-08-13 23:42:40 | 江苏东方九天新能源材料有限公司 | 288030 | 陈猛 |  |  | 0.1 | 3930 | 760 | 1 | JG1224070335222 |  | 1 | 乳化斑 色差 条印 2918米孔洞大小3.71操483 | 处理中 | 否 |  | 3
铬钝化 | JG91240700041 | JG91240700041 | 0.15 | 610 | 7180 | 5095 | 白斑 条印 亮斑 辊印· 振纹· |  | 东方铬钝化750 | 合格 | 合格品 | 乙 | 李澍 | 5116 | 0.9959 | 0.15镀铬量80-100 | 30210011 | 光亮卷 | 0.15-SPCC | 30110011 | 铬钝化卷 | 0.15-SPCC | 10 | MO002427 | MO002427-006 | GDH001 | 铬钝化模板 | 5116 | 2024-08-07 | 2024-08-07 | 5 | 2024-08-13 23:02:14 | 2024-08-13 23:32:09 | 江苏东方九天新能源材料有限公司 | 282855 | 李澍 |  |  | 0.15 | 7150 | 610 | 1 | JG91240700041 |  | 1 | 白斑 条印 亮斑 辊印· 振纹· | 是 | 是 | 30 | 6
铬钝化 | JG122407032922 | JG122407032922 | 0.1 | 760 | 4280 | 2451 | 乳化斑 色差 条印 辊印 |  | 东方铬钝化950 | 合格 | 合格品 | 乙 | 李志祥 | 2480 | 0.9883 | / | 30210015 | 光亮卷 | 0.1-SPCC | 30110014 | 铬钝化卷 | 0.1-SPCC | 10 | MO002581 | MO002581-010 | GDH001 | 铬钝化模板 | 2480 | 2024-08-12 | 2024-08-12 | 5 | 2024-08-13 23:11:35 | 2024-08-13 23:12:28 | 江苏东方九天新能源材料有限公司 | 288036 | 陈猛 |  |  | 0.1 | 4330 | 760 | 1 | JG122407032922 |  | 1 | 乳化斑 色差 条印 辊印 | 是 | 是 | 1 | 10
铬钝化 | JG1224070454 | JG1224070454 | 0.15 | 610 | 7100 | 5045 | 白斑 辊印 条印 振纹 亮斑 |  | 东方铬钝化750 | 合格 | 合格品 | 乙 | 李澍 | 5078 | 0.9935 | 镀铬量80-100 | 30210011 | 光亮卷 | 0.15-SPCC | 30110011 | 铬钝化卷 | 0.15-SPCC | 10 | MO002348 | MO002348-001 | GDH001 | 铬钝化模板 | 5078 | 2024-08-05 | 2024-08-05 | 5 | 2024-08-13 23:01:03 | 2024-08-13 23:01:55 | 江苏东方九天新能源材料有限公司 | 280389 | 李澍 |  |  | 0.15 | 7080 | 610 | 1 | JG1224070454 |  | 1 | 白斑 辊印 条印 振纹 亮斑 | 是 | 是 | 0 | 1
铬钝化 | JG122407040321 | JG1224070403212 | 0.1 | 710 | 7100 | 3821 |  |  | 东方铬钝化950 | 合格 | 合格品 | 乙 | 李志祥 | 3821 | 1 | / | 30210015 | 光亮卷 | 0.1-SPCC | 30110014 | 铬钝化卷 | 0.1-SPCC | 10 | MO002581 | MO002581-011-02 | GDH001 | 铬钝化模板 | 6070 | 2024-08-12 | 2024-08-12 | 3 | 2024-08-13 21:27:44 | 2024-08-13 22:47:01 | 江苏东方九天新能源材料有限公司 |  | 陈猛 |  | 1 | 0.1 | 7100 | 710 | 1 | JG1224070403212 |  | 1 | 边部乳化斑重 | 是 | 是 | 240 | 11
铬钝化 | JG122407040321 | JG1224070403211 | 0.1 | 710 | 4100 | 2213 | 30米内8个孔洞大小2.12-2.56操181 1518米孔洞大小0.18操282 边部乳化斑重 |  | 东方铬钝化950 | 待判定 |  | 乙 | 李志祥 | 2213 | 1 | / |  |  |  | 30110014 | 铬钝化卷 | 0.1-SPCC | 10 | MO002581 | MO002581-011-01 | GDH001 | 铬钝化模板 | 6070 | 2024-08-12 | 2024-08-12 | 3 | 2024-08-13 21:27:44 | 2024-08-13 22:47:01 | 江苏东方九天新能源材料有限公司 |  | 陈猛 |  | 1 | 0.1 | 4100 | 710 | 1 | JG1224070403211 |  | 1 | 30米内8个孔洞大小2.12-2.56操181 1518米孔洞大小0.18操282 边部乳化斑重 |  |  | 240 | 11
铬钝化 | JG1224070277 | JG1224070277 | 0.15 | 610 | 7210 | 5111 | 白斑 辊印 锈斑点重 振纹 |  | 东方铬钝化750 | 合格 | 合格品 | 乙 | 李澍 | 5120 | 0.9982 | / | 30210011 | 光亮卷 | 0.15-SPCC | 30110011 | 铬钝化卷 | 0.15-SPCC | 10 | MO002272 | MO002272-002 | GDH001 | 铬钝化模板 | 5120 | 2024-08-02 | 2024-08-02 | 5 | 2024-08-13 21:21:00 | 2024-08-13 21:53:04 | 江苏东方九天新能源材料有限公司 | 275718 | 李澍 |  |  | 0.15 | 7290 | 610 | 1 | JG1224070277 |  | 1 | 白斑 辊印 锈斑点重 振纹 | 是 | 是 | 32 | 2
铬钝化 | JG122407038312 | JG1224070383122 | 0.1 | 710 | 7250 | 3881 |  |  | 东方铬钝化950 | 合格 | 合格品 | 甲 | 韩康 | 3881 | 1 | / | 30210015 | 光亮卷 | 0.1-SPCC | 30110014 | 铬钝化卷 | 0.1-SPCC | 10 | MO002581 | MO002581-013-02 | GDH001 | 铬钝化模板 | 6090 | 2024-08-12 | 2024-08-12 | 3 | 2024-08-13 20:03:30 | 2024-08-13 21:26:33 | 江苏东方九天新能源材料有限公司 |  | 孙槐兵 |  | 1 | 0.1 | 7250 | 710 | 1 | JG1224070383122 |  | 1 | 4190米孔洞大小0.71操298 | 是 | 是 | 249 | 13
铬钝化 | JG122407038312 | JG1224070383121 | 0.1 | 710 | 4070 | 2179 | S色差(色差 內8米4个孔洞 横向519.7-520.3 大小4.24-14.5) |  | 东方铬钝化950 | 待判定 |  | 甲 | 韩康 | 2179 | 1 | / |  |  |  | 30110014 | 铬钝化卷 | 0.1-SPCC | 10 | MO002581 | MO002581-013-01 | GDH001 | 铬钝化模板 | 6090 | 2024-08-12 | 2024-08-12 | 3 | 2024-08-13 20:03:30 | 2024-08-13 21:26:33 | 江苏东方九天新能源材料有限公司 |  | 孙槐兵 |  | 1 | 0.1 | 4070 | 710 | 1 | JG1224070383121 |  | 1 | S色差(色差 內8米4个孔洞 横向519.7-520.3 大小4.24-14.5) |  |  | 249 | 13
铬钝化 | JG1224070532 | JG1224070532 | 0.15 | 610 | 9600 | 6452 | 来料板面色差，辊印，振纹，亮斑白斑 |  | 东方铬钝化750 | 合格 | 合格品 | 甲 | 周建锋 | 6464 | 0.9981 | 0.15镀铬量80-100 | 30210011 | 光亮卷 | 0.15-SPCC | 30110011 | 铬钝化卷 | 0.15-SPCC | 10 | MO002618 | MO002618-025 | GDH001 | 铬钝化模板 | 6464 | 2024-08-13 | 2024-08-13 | 5 | 2024-08-13 19:56:12 | 2024-08-13 21:05:54 | 江苏东方九天新能源材料有限公司 | 289114 | 孙锋 |  |  | 0.15 | 9560 | 610 | 1 | JG1224070532 |  | 1 | 来料板面色差，辊印，振纹，亮斑白斑 | 是 | 是 | 69 | 25
铬钝化 | JG1224070465 | JG1224070465 | 0.15 | 610 | 7120 | 5025 | 来料板面色差，辊印，亮斑点，白斑，振纹,7018米横向361，大小0.11，来料操边碎边 |  | 东方铬钝化750 | 合格 | 合格品 | 甲 | 周建锋 | 5030 | 0.999 | 镀铬量80-100 | 30210011 | 光亮卷 | 0.15-SPCC | 30110011 | 铬钝化卷 | 0.15-SPCC | 10 | MO002348 | MO002348-008 | GDH001 | 铬钝化模板 | 5030 | 2024-08-05 | 2024-08-05 | 5 | 2024-08-13 18:00:32 | 2024-08-13 19:04:21 | 江苏东方九天新能源材料有限公司 | 280401 | 孙锋 |  |  | 0.15 | 7060 | 610 | 1 | JG1224070465 |  | 1 | 来料板面色差，辊印，亮斑点，白斑，振纹,7018米横向361，大小0.11，来料操边碎边 | 是 | 是 | 64 | 8
铬钝化 | JG12240704121 | JG12240704121 | 0.1 | 710 | 12240 | 6615 | S色差(色差 整卷水锈斑 条印) |  | 东方铬钝化950 | 合格 | 合格品 | 甲 | 韩康 | 6650 | 0.9947 | / | 30210015 | 光亮卷 | 0.1-SPCC | 30110014 | 铬钝化卷 | 0.1-SPCC | 10 | MO002619 | MO002619-003 | GDH001 | 铬钝化模板 | 6650 | 2024-08-13 | 2024-08-13 | 5 | 2024-08-13 18:56:34 | 2024-08-13 18:57:45 | 江苏东方九天新能源材料有限公司 | 289135 | 孙槐兵 |  |  | 0.1 | 12460 | 710 | 1 | JG12240704121 |  | 1 | S色差(色差 整卷水锈斑 条印) | 是 | 是 | 1 | 3
铬钝化 | JG122405514711 | JG122405514711 | 0.1 | 760 | 12060 | 6903 |  |  | 东方铬钝化950 | 合格 | 合格品 | 甲 | 韩康 | 6950 | 0.9932 | / | 30210015 | 光亮卷 | 0.1-SPCC | 30110014 | 铬钝化卷 | 0.1-SPCC | 10 | MO002651 | MO002651-001 | GDH001 | 铬钝化模板 | 6950 | 2024-08-13 | 2024-08-13 | 5 | 2024-08-13 18:25:57 | 2024-08-13 18:26:29 | 江苏东方九天新能源材料有限公司 | 290135 | 孙槐兵 |  |  | 0.1 | 0 | 760 | 1 | JG122405514711 |  | 1 |  | 是 | 是 | 1 | 1
铬钝化 | JG12240703172 | JG122407031722 | 0.1 | 760 | 6950 | 3973 |  |  | 东方铬钝化950 | 合格 | 合格品 | 甲 | 韩康 | 3973 | 1 | / | 30210015 | 光亮卷 | 0.1-SPCC | 30110014 | 铬钝化卷 | 0.1-SPCC | 10 | MO002581 | MO002581-004-02 | GDH001 | 铬钝化模板 | 6340 | 2024-08-12 | 2024-08-12 | 5 | 2024-08-13 18:24:15 | 2024-08-13 18:25:18 | 江苏东方九天新能源材料有限公司 |  | 孙槐兵 |  | 1 | 0.1 | 6950 | 760 | 1 | JG122407031722 |  | 1 |  | 是 | 是 | 1 | 4
铬钝化 | JG12240703172 | JG122407031721 | 0.1 | 760 | 4100 | 2345 |  |  | 东方铬钝化950 | 合格 | 合格品 | 甲 | 韩康 | 2345 | 1 | / | 30210015 | 光亮卷 | 0.1-SPCC | 30110014 | 铬钝化卷 | 0.1-SPCC | 10 | MO002581 | MO002581-004-01 | GDH001 | 铬钝化模板 | 6340 | 2024-08-12 | 2024-08-12 | 5 | 2024-08-13 18:24:15 | 2024-08-13 18:25:18 | 江苏东方九天新能源材料有限公司 |  | 孙槐兵 |  | 1 | 0.1 | 4100 | 760 | 1 | JG122407031721 |  | 1 |  | 是 | 是 | 1 | 4
铬钝化 | JG12240705591 | JG12240705591 | 0.1 | 710 | 10090 | 5421 | S色差(色差 氧化边 碱液斑) |  | 东方铬钝化950 | 合格 | 合格品 | 甲 | 韩康 | 5430 | 0.9983 | 、 | 30210015 | 光亮卷 | 0.1-SPCC | 30110014 | 铬钝化卷 | 0.1-SPCC | 10 | MO002617 | MO002617-002 | GDH001 | 铬钝化模板 | 5430 | 2024-08-13 | 2024-08-13 | 5 | 2024-08-13 17:34:38 | 2024-08-13 18:23:24 | 江苏东方九天新能源材料有限公司 | 289078 | 孙槐兵 |  |  | 0.1 | 10130 | 710 | 1 | JG12240705591 |  | 1 | S色差(色差 氧化边 碱液斑) | 是 | 是 | 49 | 2
铬钝化 | JG91240700062 | JG91240700062 | 0.15 | 610 | 7170 | 4979 | 来料板面色差辊印，振纹 |  | 东方铬钝化750 | 合格 | 合格品 | 甲 | 周建锋 | 4990 | 0.9978 | 0.15镀铬量80-100 | 30210011 | 光亮卷 | 0.15-SPCC | 30110011 | 铬钝化卷 | 0.15-SPCC | 10 | MO002427 | MO002427-007 | GDH001 | 铬钝化模板 | 4990 | 2024-08-07 | 2024-08-07 | 5 | 2024-08-13 17:32:05 | 2024-08-13 17:59:54 | 江苏东方九天新能源材料有限公司 | 282856 | 孙锋 |  |  | 0.15 | 7120 | 610 | 1 | JG91240700062 |  | 1 | 来料板面色差辊印，振纹 | 是 | 是 | 27 | 7
铬钝化 | JG12240704122 | JG12240704122 | 0.1 | 710 | 12310 | 6627 |  |  | 东方铬钝化950 | 合格 | 合格品 | 甲 | 韩康 | 6650 | 0.9965 | / | 30210015 | 光亮卷 | 0.1-SPCC | 30110014 | 铬钝化卷 | 0.1-SPCC | 10 | MO002619 | MO002619-004 | GDH001 | 铬钝化模板 | 6650 | 2024-08-13 | 2024-08-13 | 5 | 2024-08-13 16:34:32 | 2024-08-13 16:59:37 | 江苏东方九天新能源材料有限公司 | 289136 | 孙槐兵 |  |  | 0.1 | 12460 | 710 | 1 | JG12240704122 |  | 1 |  | 是 | 是 | 25 | 4
铬钝化 | JG12240703151 | JG122407031513 | 0.1 | 760 | 4310 | 2493 |  |  | 东方铬钝化950 | 合格 | 合格品 | 甲 | 韩康 | 2493 | 1 | / | 30210015 | 光亮卷 | 0.1-SPCC | 30110014 | 铬钝化卷 | 0.1-SPCC | 10 | MO002552 | MO002552-001-03 | GDH001 | 铬钝化模板 | 7500 | 2024-08-11 | 2024-08-11 | 5 | 2024-08-13 12:01:27 | 2024-08-13 14:03:37 | 江苏东方九天新能源材料有限公司 |  | 孙槐兵 |  | 1 | 0.1 | 4310 | 760 | 1 | JG122407031513 |  | 1 |  | 是 | 是 | 162 | 1
铬钝化 | JG12240703151 | JG122407031512 | 0.1 | 760 | 4300 | 2487 |  |  | 东方铬钝化950 | 合格 | 合格品 | 甲 | 韩康 | 2487 | 1 | / | 30210015 | 光亮卷 | 0.1-SPCC | 30110014 | 铬钝化卷 | 0.1-SPCC | 10 | MO002552 | MO002552-001-02 | GDH001 | 铬钝化模板 | 7500 | 2024-08-11 | 2024-08-11 | 5 | 2024-08-13 12:01:27 | 2024-08-13 14:03:37 | 江苏东方九天新能源材料有限公司 |  | 孙槐兵 |  | 1 | 0.1 | 4300 | 760 | 1 | JG122407031512 |  | 1 |  | 是 | 是 | 162 | 1
铬钝化 | JG12240703151 | JG122407031511 | 0.1 | 760 | 4300 | 2493 |  |  | 东方铬钝化950 | 合格 | 合格品 | 甲 | 韩康 | 2493 | 1 | / | 30210015 | 光亮卷 | 0.1-SPCC | 30110014 | 铬钝化卷 | 0.1-SPCC | 10 | MO002552 | MO002552-001-01 | GDH001 | 铬钝化模板 | 7500 | 2024-08-11 | 2024-08-11 | 5 | 2024-08-13 12:01:27 | 2024-08-13 14:03:37 | 江苏东方九天新能源材料有限公司 |  | 孙槐兵 |  | 1 | 0.1 | 4300 | 760 | 1 | JG122407031511 |  | 1 |  | 是 | 是 | 162 | 1