## sheet1
工序名称 | 批号 | 新卷号 | 出料厚度 | 出料宽度 | 出料长度 | 出料重量 | 备注 | 膜名称 | 机组名称 | 工序状态 | 检验结果 | 班组 | 参与人 | 来料重量 | 成材率 | 工序要求 | 来料编码 | 来料名称 | 来料规格 | 产品编码 | 产品名称 | 产品规格 | 排序 | 主计划号 | 子计划号 | 工序流程编码 | 工序流程名称 | 工单需求 | 计划开始时间 | 计划结束时间 | 工单状态 | 开始时间 | 产出时间 | 组织名称 | 卷号ID | 操作工人 | 报工人 | 检验 | 来料厚度 | 来料长度 | 来料宽度 | 是否分卷 | 原卷号 | 工单要求 | 是否成品 | 不良现象 | 是否入库 | 入库审核 | 生产工时 | 工单行号
覆膜 | JG12240602642 | JG122406026422 | 0.1 | 760 | 6040 | 3514 |  |  | 九天覆膜-9 | 合格 | 合格品 | 乙 | 黄宏涛,李忠 | 3514 | 1 | / | 30110014 | 铬钝化卷 | 0.1-SPCC | 30312001 | 双面钢塑复合卷 | 0.165-SPCC | 10 | MO002040 | MO002040-007-02 | FM001 | 覆膜模板 | 5821 | 2024-07-25 | 2024-07-25 | 3 | 2024-08-09 06:57:25 | 2024-08-14 05:43:01 | 江苏九天光电科技有限公司 | 0 | 李忠 |  | 1 | 0.1 | 6040 | 760 | 1 | JG122406026422 |  | 1 |  |  |  | 7160 | 7
覆膜 | JG1224040246-1 | JG1224040246-13 | 0.165 | 710 | 3780 | 2224 | 2900米操作侧13公分处2个孔洞，大小0.27mm2，碎边，条印，色差 |  | 九天覆膜-9 | 合格 | 合格品 | 甲 | 顾志明 | 2224 | 1 | / | 30110014 | 铬钝化卷 | 0.1-SPCC | 30312002 | 双面钢塑复合卷 | 0.19-SPCC | 10 | MO002505 | MO002505-001-03 | FM001 | 覆膜模板 | 5471 | 2024-08-09 | 2024-08-09 | 3 | 2024-08-12 22:39:17 | 2024-08-14 05:41:55 | 江苏九天光电科技有限公司 | 285411 | 顾志明 |  | 1 | 0.165 | 3780 | 710 | 1 | JG1224040246-13 |  | 1 | 2900米操作侧13公分处2个孔洞，大小0.27mm2，碎边，条印，色差 |  |  | 967 | 1
覆膜 | JG1224070196 | JG12240701963 | 0.165 | 610 | 4600 | 2334 | D顶伤(1860--1880米传动侧板面来料连续顶伤重，已拍照) | 明绿改性膜-1 | 九天覆膜-5 | 待判定 | 5 | 甲 | 徐新圣 | 2334 | 1 | / | 30110014 | 铬钝化卷 | 0.1-SPCC | 30312001 | 双面钢塑复合卷 | 0.165-SPCC | 10 | MO002630 | MO002630-013-03 | FM001 | 覆膜模板 | 6201 | 2024-08-13 | 2024-08-13 | 3 | 2024-08-14 04:15:15 | 2024-08-14 05:33:14 | 江苏九天光电科技有限公司 | 289353 | 徐新圣 |  | 1 | 0.165 | 4600 | 610 | 1 | JG12240701963 |  | 1 | D顶伤(1860--1880米传动侧板面来料连续顶伤重，已拍照) |  |  | 156 | 13
覆膜 | JG1224070196 | JG12240701962 | 0.165 | 610 | 4600 | 2320 | 2290米传动侧约33公分处孔洞，大小0.11mm2 | 明绿改性膜-1 | 九天覆膜-5 | 合格 | 让步接收 | 甲 | 徐新圣 | 2320 | 1 | / | 30110014 | 铬钝化卷 | 0.1-SPCC | 30312001 | 双面钢塑复合卷 | 0.165-SPCC | 10 | MO002630 | MO002630-013-02 | FM001 | 覆膜模板 | 6201 | 2024-08-13 | 2024-08-13 | 3 | 2024-08-14 04:15:15 | 2024-08-14 05:33:14 | 江苏九天光电科技有限公司 | 289353 | 徐新圣 |  | 1 | 0.165 | 4600 | 610 | 1 | JG12240701962 |  | 1 | 2290米传动侧约33公分处孔洞，大小0.11mm2 | 是 | 是 | 156 | 13
覆膜 | JG1224070196 | JG12240701961 | 0.165 | 610 | 4070 | 2035 | 2780米传动侧一条膜起筋 | 明绿改性膜-1 | 九天覆膜-5 | 合格 | 让步接收 | 甲 | 徐新圣 | 2035 | 1 | / | 30110014 | 铬钝化卷 | 0.1-SPCC | 30312001 | 双面钢塑复合卷 | 0.165-SPCC | 10 | MO002630 | MO002630-013-01 | FM001 | 覆膜模板 | 6201 | 2024-08-13 | 2024-08-13 | 3 | 2024-08-14 04:15:15 | 2024-08-14 05:33:14 | 江苏九天光电科技有限公司 | 289353 | 徐新圣 |  | 1 | 0.165 | 4070 | 610 | 1 | JG12240701961 |  | 1 | 2780米传动侧一条膜起筋 | 是 | 是 | 156 | 13
覆膜 | JG12240705284 | JG12240705284 | 0.25 | 610 | 3050 | 2264 |  | 明绿改性膜-2 | 九天覆膜-9 | 合格 | 合格品 | 乙 | 冯忠平 | 2119 | 1.0684 | / | 30110011 | 铬钝化卷 | 0.15-SPCC | 30312017 | 双面钢塑复合卷 | 0.25-SPCC | 10 | MO002517 | MO002517-001 | FM001 | 覆膜模板 | 2119 | 2024-08-09 | 2024-08-09 | 5 | 2024-08-13 19:24:46 | 2024-08-13 20:08:41 | 江苏九天光电科技有限公司 | 285536 | 冯忠平 |  |  | 0.15 | 3100 | 610 | 1 | JG12240705284 |  | 1 |  | 是 | 是 | 44 | 1
覆膜铬卷翻包 | JG1224070449 | JG1224070449 | 0.15 | 610 | 7260 | 5108 | Z振纹(内250米板面振纹重，200-500米内两侧7公分宽振纹，500-6800米内两侧轻微振纹，6800米后板面振纹重) |  | 九天覆膜-8 | 待判定 | 5 | 乙 | 黄宏涛,李其华 | 5119 | 0.9979 | 振纹严重，需翻包处理 | 30110011 | 铬钝化卷 | 0.15-SPCC | 30110011 | 铬钝化卷 | 0.15-SPCC | 10 | MO002365 | MO002365-005 | GDH001 | 铬钝化模板 | 5119 | 2024-08-05 | 2024-08-05 | 3 | 2024-08-13 18:37:57 | 2024-08-13 19:47:52 | 江苏九天光电科技有限公司 | 275312 | 李其华 |  |  | 0.15 | 7270 | 610 | 1 | JG1224070449 | 振纹严重，需翻包处理 | 1 | Z振纹(内250米板面振纹重，200-500米内两侧7公分宽振纹，500-6800米内两侧轻微振纹，6800米后板面振纹重) | 否 | 否 |  | 5
覆膜 | JG1224070461 | JG12240704612 | 0.25 | 610 | 4750 | 3640 | X锈斑(545米操作侧15公分1个8公分大锈斑)一边分3层 | 明绿CJB膜-1 | 九天覆膜-5 | 待判定 | 5 | 乙 | 冯忠平 | 3640 | 1 | / | 30110011 | 铬钝化卷 | 0.15-SPCC | 30312017 | 双面钢塑复合卷 | 0.25-SPCC | 10 | MO002631 | MO002631-001-02 | FM001 | 覆膜模板 | 5063 | 2024-08-13 | 2024-08-13 | 3 | 2024-08-13 17:06:19 | 2024-08-13 19:16:44 | 江苏九天光电科技有限公司 | 0 | 冯忠平 |  | 1 | 0.25 | 4750 | 610 | 1 | JG12240704612 |  | 1 | X锈斑(545米操作侧15公分1个8公分大锈斑) |  |  | 390 | 1
覆膜 | JG1224070461 | JG12240704611 | 0.25 | 610 | 2350 | 1798 | 两边分3层 | 明绿CJB膜-1 | 九天覆膜-5 | 合格 | 合格品 | 乙 | 冯忠平 | 1798 | 1 | / | 30110011 | 铬钝化卷 | 0.15-SPCC | 30312017 | 双面钢塑复合卷 | 0.25-SPCC | 10 | MO002631 | MO002631-001-01 | FM001 | 覆膜模板 | 5063 | 2024-08-13 | 2024-08-13 | 3 | 2024-08-13 17:06:19 | 2024-08-13 19:16:44 | 江苏九天光电科技有限公司 | 0 | 冯忠平 |  | 1 | 0.25 | 2350 | 610 | 1 | JG12240704611 |  | 1 |  | 是 | 是 | 390 | 1
覆膜铬卷翻包 | JG1224070451 | JG1224070451 | 0.15 | 610 | 9450 | 6710 | 卷芯200米内振纹重，1300米内下板面传动侧7公分宽振纹，整卷上板面轻微细振纹 |  | 九天覆膜-8 | 待判定 | 5 | 乙 | 黄宏涛,李其华 | 6715 | 0.9993 | 振纹严重，需翻包处理 | 30110011 | 铬钝化卷 | 0.15-SPCC | 30110011 | 铬钝化卷 | 0.15-SPCC | 10 | MO002365 | MO002365-007 | GDH001 | 铬钝化模板 | 6715 | 2024-08-05 | 2024-08-05 | 3 | 2024-08-13 16:07:05 | 2024-08-13 18:37:44 | 江苏九天光电科技有限公司 | 277581 | 李其华 |  |  | 0.15 | 9450 | 610 | 1 | JG1224070451 | 振纹严重，需翻包处理 | 1 | Z振纹(卷芯200米内振纹重，1300米内下板面传动侧7公分宽振纹，整卷上板面轻微细振纹) | 否 | 否 |  | 7
覆膜 | JG12240404961 | JG122404049612 | 0.165 | 610 | 3240 | 1628 | 条印，色差，白斑 | 明绿改性膜-1 | 九天覆膜-8 | 合格 | 让步接收 | 甲 | 成防萍,徐新圣 | 1628 | 1 | / | 30110014 | 铬钝化卷 | 0.1-SPCC | 30312001 | 双面钢塑复合卷 | 0.165-SPCC | 10 | MO002621 | MO002621-003-02 | FM001 | 覆膜模板 | 3029 | 2024-08-13 | 2024-08-13 | 5 | 2024-08-13 18:29:31 | 2024-08-13 18:33:43 | 江苏九天光电科技有限公司 | 289149 | 成防萍 |  | 1 | 0.165 | 3240 | 610 | 1 | JG122404049612 |  | 1 | S色差条印(条印，色差，白斑) | 是 | 是 | 6 | 3
覆膜 | JG12240404961 | JG122404049611 | 0.165 | 610 | 3250 | 1632 | 190/790/1500米传边约60/57/31公分处各1个0.62/0.23/0.11平方毫米孔洞 | 明绿改性膜-1 | 九天覆膜-8 | 合格 | 让步接收 | 甲 | 成防萍,徐新圣 | 1632 | 1 | / | 30110014 | 铬钝化卷 | 0.1-SPCC | 30312001 | 双面钢塑复合卷 | 0.165-SPCC | 10 | MO002621 | MO002621-003-01 | FM001 | 覆膜模板 | 3029 | 2024-08-13 | 2024-08-13 | 5 | 2024-08-13 18:29:31 | 2024-08-13 18:33:43 | 江苏九天光电科技有限公司 | 289149 | 成防萍 |  | 1 | 0.165 | 3250 | 610 | 1 | JG122404049611 |  | 1 | K孔洞(190/790/1500米传边约60/57/31公分处各1个孔洞，大小0.62/0.23/0.11平方毫米) | 是 | 是 | 6 | 3
覆膜 | JG1223030399-21 | JG1223030399-21 | 0.2 | 610 | 4620 | 2420 | 2680米板面中部2处顶伤打皱，约5公分 | 明绿改性膜-2 | 九天覆膜-8 | 待判定 | 5 | 甲 | 成防萍,徐新圣 | 2300 | 1.0522 | / | 30311002 | 单面钢塑复合卷 | 0.15-SPCC | 30312021 | 双面钢塑复合卷 | 0.2-SPCC | 10 | MO002571 | MO002571-006 | FM001 | 覆膜模板 | 2300 | 2024-08-11 | 2024-08-11 | 3 | 2024-08-13 18:24:37 | 2024-08-13 18:27:04 | 江苏九天光电科技有限公司 | 287399 | 成防萍 |  |  | 0.15 | 0 | 0 | 1 | JG1223030399-21 |  | 1 | D顶伤(2680米板面中部2处顶伤打皱，约5公分) | 否 | 否 |  | 6
覆膜 | JG00230104493 | JG00230104493 | 0.2 | 610 | 4180 | 2170 | 2310米板面来膜起筋 | 明绿改性膜-2 | 九天覆膜-8 | 合格 | 让步接收 | 甲 | 成防萍,徐新圣 | 2076 | 1.0453 | / | 30311002 | 单面钢塑复合卷 | 0.15-SPCC | 30312021 | 双面钢塑复合卷 | 0.2-SPCC | 10 | MO002571 | MO002571-004 | FM001 | 覆膜模板 | 2076 | 2024-08-11 | 2024-08-11 | 5 | 2024-08-13 18:17:01 | 2024-08-13 18:19:05 | 江苏九天光电科技有限公司 | 287397 | 成防萍 |  |  | 0.15 | 0 | 0 | 1 | JG00230104493 |  | 1 | Q起筋(2310米板面来膜起筋) | 是 | 是 | 2 | 4
覆膜 | JG91240700051 | JG912407000512 | 0.165 | 630 | 4560 | 2350 | 尾400米缩芯折印有小气泡，操作侧碎边重，约5毫米 | 明绿改性膜-1 | 九天覆膜-5 | 合格 | 让步接收 | 甲 | 成防萍,徐新圣 | 2350 | 1 | / | 30110014 | 铬钝化卷 | 0.1-SPCC | 30312001 | 双面钢塑复合卷 | 0.165-SPCC | 10 | MO002621 | MO002621-001-02 | FM001 | 覆膜模板 | 4401 | 2024-08-13 | 2024-08-13 | 5 | 2024-08-13 16:32:36 | 2024-08-13 18:12:33 | 江苏九天光电科技有限公司 | 289150 | 成防萍 |  | 1 | 0.165 | 4560 | 630 | 1 | JG912407000512 |  | 1 | 缩芯折印(尾400米缩芯折印有小气泡),S碎边(操作侧碎边重，约5毫米) | 是 | 是 | 150 | 1
覆膜 | JG91240700051 | JG912407000511 | 0.165 | 630 | 4650 | 2400 | 传动侧碎边重，约5毫米，亮斑，辊印 | 明绿改性膜-1 | 九天覆膜-5 | 合格 | 让步接收 | 甲 | 成防萍,徐新圣 | 2400 | 1 | / | 30110014 | 铬钝化卷 | 0.1-SPCC | 30312001 | 双面钢塑复合卷 | 0.165-SPCC | 10 | MO002621 | MO002621-001-01 | FM001 | 覆膜模板 | 4401 | 2024-08-13 | 2024-08-13 | 5 | 2024-08-13 16:32:36 | 2024-08-13 18:12:33 | 江苏九天光电科技有限公司 | 289150 | 成防萍 |  | 1 | 0.165 | 4650 | 630 | 1 | JG912407000511 |  | 1 | S碎边(传动侧碎边重，约5毫米),L亮斑(亮斑，辊印) | 是 | 是 | 150 | 1
覆膜翻包 | JG0023110221-2 | JG0023110221-2 | 0.165 | 630 | 4080 | 2138 | 整卷缩芯折印，抗拉低315 |  | 九天覆膜-8 | 待判定 | 5 | 甲 | 徐刚,徐兴良 | 2142 | 0.9981 | / | 30312001 | 双面钢塑复合卷 | 0.165-SPCC | 30312001 | 双面钢塑复合卷 | 0.165-SPCC | 10 | MO002623 | MO002623-001 | FM001 | 覆膜模板 | 2142 | 2024-08-13 | 2024-08-13 | 3 | 2024-08-13 16:22:19 | 2024-08-13 16:26:54 | 江苏九天光电科技有限公司 | 289169 | 徐刚 |  |  | 0.165 | 0 | 630 | 1 | JG0023110221-2 |  | 1 | 缩芯折印(整卷缩芯折印) | 否 | 否 |  | 1
覆膜 | JG1224040134-22 | JG1224040134-221 | 0.165 | 710 | 3000 | 1722 |  |  | 九天覆膜-9 | 待判定 | 5 | 甲 | 顾志明 | 1722 | 1 | / | 30110014 | 铬钝化卷 | 0.1-SPCC | 30312001 | 双面钢塑复合卷 | 0.165-SPCC | 10 | MO001404 | MO001404-001-01 | FM001 | 覆膜模板 | 6390 | 2024-07-09 | 2024-07-09 | 4 | 2024-08-12 23:35:05 | 2024-08-13 16:21:51 | 江苏九天光电科技有限公司 | 231091 | 顾志明 |  | 1 | 0.165 | 3000 | 710 | 1 | JG1224040134-221 |  | 1 |  |  |  |  | 1
覆膜铬卷翻包 | JG1224070241 | JG1224070241 | 0.15 | 610 | 7130 | 5080 | 整卷有振纹 |  | 九天覆膜-8 | 待判定 | 5 | 乙 | 李其华,黄宏涛 | 5087 | 0.9986 | 振纹严重，需翻包处理 | 30110011 | 铬钝化卷 | 0.15-SPCC | 30110011 | 铬钝化卷 | 0.15-SPCC | 10 | MO002365 | MO002365-001 | GDH001 | 铬钝化模板 | 5087 | 2024-08-05 | 2024-08-05 | 3 | 2024-08-13 14:43:57 | 2024-08-13 16:02:10 | 江苏九天光电科技有限公司 | 274195 | 李其华 |  |  | 0.15 | 7140 | 610 | 1 | JG1224070241 | 振纹严重，需翻包处理 | 1 | Z振纹(整卷有振纹) | 否 | 否 |  | 1
覆膜 | JG1224040140-1 | JG1224040140-12 | 0.165 | 710 | 4550 | 2676 | 2540-2560米，3300-3330米操作侧16-17公分内有6个孔洞，大小0.1-0.55平方毫米，3600米操作侧27公分处1个0.19平方毫米孔洞，3760-3770米操作侧20公分处7个孔洞，大小0.18-0.27平方毫米；4070-4350米操作侧19公分处5个孔洞，大小0.18-0.35平方毫米 | 明绿改性膜-1 | 九天覆膜-9 | 待判定 | 5 | 甲 | 顾志明,倪志宏 | 2676 | 1 | / | 30110014 | 铬钝化卷 | 0.1-SPCC | 30312001 | 双面钢塑复合卷 | 0.165-SPCC | 10 | MO002620 | MO002620-001-02 | FM001 | 覆膜模板 | 4927 | 2024-08-13 | 2024-08-13 | 3 | 2024-08-13 14:59:42 | 2024-08-13 15:14:59 | 江苏九天光电科技有限公司 | 0 | 顾志明 |  | 1 | 0.165 | 4550 | 710 | 1 | JG1224040140-12 |  | 1 | K孔洞(2540-2560米，3300-3330米操作侧16-17公分内有6个孔洞，大小0.1-0.55平方毫米，3600米操作侧27公分处1个0.19平方毫米孔洞，3760-3770米操作侧20公分处7个孔洞，大小0.18-0.27平方毫米；4070-4350米操作侧19公分处5个孔洞，大小0.18-0.35平方毫米) |  |  | 45 | 1
覆膜 | JG1224040140-1 | JG1224040140-11 | 0.165 | 710 | 4500 | 2660 |  | 明绿改性膜-1 | 九天覆膜-9 | 合格 | 合格品 | 甲 | 顾志明,倪志宏 | 2660 | 1 | / | 30110014 | 铬钝化卷 | 0.1-SPCC | 30312001 | 双面钢塑复合卷 | 0.165-SPCC | 10 | MO002620 | MO002620-001-01 | FM001 | 覆膜模板 | 4927 | 2024-08-13 | 2024-08-13 | 3 | 2024-08-13 14:59:42 | 2024-08-13 15:14:59 | 江苏九天光电科技有限公司 | 0 | 顾志明 |  | 1 | 0.165 | 4500 | 710 | 1 | JG1224040140-11 |  | 1 |  | 是 | 是 | 45 | 1
覆膜铬卷翻包 | JG1224070266 | JG1224070266 | 0.15 | 610 | 7240 | 5262 | 卷芯100米内操边来料撞伤宽8毫米，内400米，尾340米内振纹重，400-690米内轻微振纹，7000米后板面有黄斑，来料操作侧约10公分处有凹印 | 明绿改性膜-1 | 九天覆膜-8 | 待判定 | 5 | 乙 | 李其华,黄宏涛 | 5273 | 0.9979 | 振纹严重，需翻包处理 | 30110011 | 铬钝化卷 | 0.15-SPCC | 30110011 | 铬钝化卷 | 0.15-SPCC | 10 | MO002365 | MO002365-006 | GDH001 | 铬钝化模板 | 5273 | 2024-08-05 | 2024-08-05 | 3 | 2024-08-13 11:21:39 | 2024-08-13 13:44:11 | 江苏九天光电科技有限公司 | 275313 | 李其华 |  |  | 0.15 | 7250 | 610 | 1 | JG1224070266 | 振纹严重，需翻包处理 | 1 | Z撞伤(卷芯100米内操边来料撞伤宽8毫米),Z振纹(内400米，尾340米内振纹重，400-690米内轻微振纹，7000米后板面有黄斑),A凹印(来料操作侧约10公分处有凹印) | 否 | 否 |  | 6
覆膜 | JG12240403231 | JG12240403231 | 0.15 | 610 | 4430 | 2116 | 操作侧起筋 |  | 九天覆膜-5 | 合格 | 让步接收 | 乙 | 冯忠平 | 2130 | 0.9934 | / | 30311002 | 单面钢塑复合卷 | 0.15-SPCC | 30311002 | 单面钢塑复合卷 | 0.15-SPCC | 10 | MO001245 | MO001245-001 | FM001 | 覆膜模板 | 2130 | 2024-07-05 | 2024-07-05 | 2 | 2024-08-13 09:47:30 | 2024-08-13 11:37:14 | 江苏九天光电科技有限公司 | 207305 | 冯忠平 |  |  | 0.15 | 0 | 610 | 1 | JG12240403231 |  | 1 | Q起筋(操作侧起筋) | 处理中 |  |  | 1
覆膜 | JG122405513711 | JG122405513711 | 0.165 | 760 | 3780 | 2376 | 尾部有缩芯折印，来料整卷传动侧28-30公分内有顶伤凹印 | 明绿改性膜-1 | 九天覆膜-9 | 待判定 | 5 | 乙 | 李其华 | 2207 | 1.0766 | / | 30110014 | 铬钝化卷 | 0.1-SPCC | 30312001 | 双面钢塑复合卷 | 0.165-SPCC | 10 | MO002018 | MO002018-002 | FM001 | 覆膜模板 | 2207 | 2024-07-24 | 2024-07-24 | 3 | 2024-08-13 09:50:37 | 2024-08-13 11:19:53 | 江苏九天光电科技有限公司 | 256763 | 李其华 |  |  | 0.1 | 3810 | 760 | 1 | JG122405513711 |  | 1 | 缩芯折印(我尾部有缩芯折印),A凹印(来料整卷传动侧28-30公分内有顶伤凹印) | 否 | 否 |  | 2
覆膜 | JG1224050071-21 | JG1224050071-212 | 0.19 | 710 | 3240 | 1938 |  | 明绿改性膜-1 | 九天覆膜-9 | 合格 | 合格品 | 乙 | 黄宏涛,李其华,李忠 | 1938 | 1 | / | 30110014 | 铬钝化卷 | 0.1-SPCC | 30312002 | 双面钢塑复合卷 | 0.19-SPCC | 10 | MO001336 | MO001336-012-02 | FM001 | 覆膜模板 | 3921 | 2024-07-07 | 2024-07-07 | 2 | 2024-08-12 18:38:30 | 2024-08-13 10:55:56 | 江苏九天光电科技有限公司 | 226445 | 李其华 |  | 1 | 0.19 | 3240 | 710 | 1 | JG1224050071-212 |  | 1 |  | 处理中 |  | 2931 | 12
覆膜 | JG1224050071-21 | JG1224050071-211 | 0.165 | 710 | 4060 | 2374 | K孔洞(1700-1750米内操作侧30公分处连续11个0.53-0.62平方毫米孔洞),X锈点( 小锈点 ) | 明绿改性膜-1 | 九天覆膜-9 | 合格 | 让步接收 | 乙 | 黄宏涛,李其华,李忠 | 2374 | 1 | / |  |  |  | 30312001 | 双面钢塑复合卷 | 0.165-SPCC | 10 | MO001336 | MO001336-012-01 | FM001 | 覆膜模板 | 3921 | 2024-07-07 | 2024-07-07 | 5 | 2024-08-12 18:38:30 | 2024-08-13 10:55:56 | 江苏九天光电科技有限公司 | 226439 | 李其华 |  | 1 | 0.165 | 4060 | 710 | 1 | JG1224050071-211 |  | 1 | K孔洞(1700-1750米内操作侧30公分处连续11个0.53-0.62平方毫米孔洞),X锈点( 小锈点 ) | 是 | 是 | 2931 | 12
覆膜 | JG1224040134-22 | JG1224040134-222 | 0.165 | 710 | 3000 | 1738 | 120米操作侧5-15公分处3个 0.27-5.57平方毫米孔洞 叠带宽度7公分左右 | 明绿改性膜-1 | 九天覆膜-9 | 待判定 | 5 | 甲 | 顾志明 | 1738 | 1 | / | 30110014 | 铬钝化卷 | 0.1-SPCC | 30312001 | 双面钢塑复合卷 | 0.165-SPCC | 10 | MO001404 | MO001404-001-02 | FM001 | 覆膜模板 | 6390 | 2024-07-09 | 2024-07-09 | 4 | 2024-08-12 23:35:05 | 2024-08-13 10:51:11 | 江苏九天光电科技有限公司 | 231091 | 顾志明 |  | 1 | 0.165 | 3000 | 710 | 1 | JG1224040134-222 |  | 1 | K孔洞(120米操作侧5-15公分处3个 大小0.27-5.57平方毫米 叠带宽度7公分左右) |  |  |  | 1
覆膜 | JG122407033521 | JG122407033521 | 0.165 | 760 | 4030 | 2494 | 1610米操作侧8公分处1个0.18平方毫米孔洞；2500米操作侧23公分处1个2.21平方毫米孔洞 | 明绿改性膜-1 | 九天覆膜-9 | 合格 | 让步接收 | 乙 | 李其华 | 2335 | 1.0681 | / |  |  |  | 30312001 | 双面钢塑复合卷 | 0.165-SPCC | 10 | MO002570 | MO002570-007 | FM001 | 覆膜模板 | 2335 | 2024-08-11 | 2024-08-11 | 5 | 2024-08-13 09:38:19 | 2024-08-13 09:49:26 | 江苏九天光电科技有限公司 | 287342 | 李其华 |  |  | 0.1 | 0 | 760 | 1 | JG122407033521 |  | 1 | K孔洞(1610米操作侧8公分处1个0.18平方毫米孔洞；2500米操作侧23公分处1个2.21平方毫米孔洞) | 是 | 是 | 11 | 7
覆膜翻包 | JG12240700831 | JG12240700831 | 0.15 | 610 | 4000 | 1948 | 计划要求剪下450米 |  | 九天覆膜-8 | 合格 | 合格品 | 乙 | 冯忠平 | 2187 | 0.8907 | / | 30311002 | 单面钢塑复合卷 | 0.15-SPCC | 30311002 | 单面钢塑复合卷 | 0.15-SPCC | 10 | MO002430 | MO002430-001 | FM001 | 覆膜模板 | 2187 | 2024-08-07 | 2024-08-07 | 5 | 2024-08-13 08:47:34 | 2024-08-13 09:46:52 | 江苏九天光电科技有限公司 | 278801 | 冯忠平 |  |  | 0.15 | 4450 | 610 | 1 | JG12240700831 |  | 1 | S色差(计划要求剪下450米) | 是 | 是 | 59 | 1
覆膜 | JG1224040095-12 | JG1224040095-122 | 0.165 | 710 | 4040 | 2408 | 1280米操作侧约12公分处1个12.5平方毫米孔洞,尾部300米内有缩芯折印 | 明绿改性膜-1 | 九天覆膜-9 | 合格 | 让步接收 | 乙 | 黄宏涛,李忠,李其华 | 2408 | 1 | / |  |  |  | 30312001 | 双面钢塑复合卷 | 0.165-SPCC | 10 | MO002261 | MO002261-007-02 | FM001 | 覆膜模板 | 4005 | 2024-08-02 | 2024-08-02 | 3 | 2024-08-12 17:28:04 | 2024-08-13 08:53:06 | 江苏九天光电科技有限公司 | 0 | 李其华 |  | 1 | 0.165 | 4040 | 710 | 1 | JG1224040095-122 |  | 1 | K孔洞(1280米操作侧约12公分处1个12.5平方毫米孔洞),S缩芯(尾部300米内有缩芯折印) | 处理中 |  | 2775 | 7
覆膜 | JG1224040095-12 | JG1224040095-121 | 0.19 | 710 | 3200 | 1958 | 亮斑，辊印 | 明绿改性膜-1 | 九天覆膜-9 | 合格 | 让步接收 | 乙 | 黄宏涛,李忠,李其华 | 1958 | 1 | / | 30110014 | 铬钝化卷 | 0.1-SPCC | 30312002 | 双面钢塑复合卷 | 0.19-SPCC | 10 | MO002261 | MO002261-007-01 | FM001 | 覆膜模板 | 4005 | 2024-08-02 | 2024-08-02 | 5 | 2024-08-12 17:28:04 | 2024-08-13 08:53:06 | 江苏九天光电科技有限公司 | 0 | 李其华 |  | 1 | 0.19 | 3200 | 710 | 1 | JG1224040095-121 |  | 1 | L亮斑(亮斑，辊印) | 是 | 是 | 2775 | 7