## sheet1
工序名称 | 新卷号 | 批号 | 机组名称 | 工序状态 | 检验结果 | 班组 | 参与人 | 来料重量 | 出料重量 | 成材率 | 出料长度 | 出料厚度 | 出料宽度 | 工序要求 | 备注 | 来料编码 | 来料名称 | 来料规格 | 产品编码 | 产品名称 | 产品规格 | 膜名称 | 排序 | 主计划号 | 子计划号 | 工序流程编码 | 工序流程名称 | 工单需求 | 计划开始时间 | 计划结束时间 | 工单状态 | 开始时间 | 产出时间 | 组织名称 | 卷号ID | 操作工人 | 报工人 | 检验 | 来料厚度 | 来料长度 | 来料宽度 | 是否分卷 | 原卷号 | 工单要求 | 是否成品 | 不良现象 | 是否入库 | 入库审核 | 生产工时 | 工单行号
最终冷轧 | JG12240800022 | JG1224080002 | 九天750轧机 | 合格 | 合格品 | 甲 | 蒋小冬 | 7730 | 7717 | 0.9983 | 14000 | 0.1 | 710 | 轧0.1(0.096-0.101)5.7吨卷轧制米数10200-10300米；7.8吨卷轧制米数13800-13900米不超13900米；7.6吨卷轧制米数13700-13800米，7.3吨卷轧制米数13000-13100米 |  | 20100028 | 轧硬 | 0.4*710-SPCC | 30210015 | 光亮卷 | 0.1-SPCC |  | 30 | MO002480 | MO002480-002-02 | GLJ003 | 光亮卷前处理 模板 | 13495 | 2024-08-09 | 2024-08-09 | 3 | 2024-08-14 07:43:54 | 2024-08-14 07:44:25 | 江苏九天光电科技有限公司 | 284147 | 蒋小冬 |  |  | 0.4 | 3555 | 710 | 1 | JG12240800022 | [6 empty] | 2
最终冷轧 | JG12240800012 | JG1224080001 | 九天750轧机 | 合格 | 合格品 | 甲 | 蒋小冬 | 7728 | 7710 | 0.9977 | 14000 | 0.1 | 710 | 轧0.1(0.096-0.101)5.7吨卷轧制米数10200-10300米；7.8吨卷轧制米数13800-13900米不超13900米；7.6吨卷轧制米数13700-13800米，7.3吨卷轧制米数13000-13100米 |  | 20100028 | 轧硬 | 0.4*710-SPCC | 30210015 | 光亮卷 | 0.1-SPCC |  | 30 | MO002480 | MO002480-001-02 | GLJ003 | 光亮卷前处理 模板 | 13490 | 2024-08-09 | 2024-08-09 | 3 | 2024-08-14 05:42:13 | 2024-08-14 05:42:45 | 江苏九天光电科技有限公司 | 284146 | 蒋小冬 |  |  | 0.4 | 3555 | 710 | 1 | JG12240800012 | [6 empty] | 1
最终冷轧 | JG12240800182 | JG1224080018 | 九天750轧机 | 合格 | 合格品 | 甲 | 张帅 | 7658 | 7640 | 0.9976 | 13880 | 0.1 | 710 | 轧0.1(0.096-0.101)5.7吨卷轧制米数10200-10300米；7.8吨卷轧制米数13800-13900米不超13900米；7.6吨卷轧制米数13700-13800米，7.3吨卷轧制米数13000-13100米 |  | 20100028 | 轧硬 | 0.4*710-SPCC | 30210015 | 光亮卷 | 0.1-SPCC |  | 30 | MO002480 | MO002480-018-02 | GLJ003 | 光亮卷前处理 模板 | 13420 | 2024-08-09 | 2024-08-09 | 3 | 2024-08-14 05:25:29 | 2024-08-14 05:27:03 | 江苏九天光电科技有限公司 | 284171 | 张帅 |  |  | 0.4 | 3515 | 710 | 1 | JG12240800182 | [6 empty] | 18
最终冷轧 | JG1224080089 | JG1224080089 | 九天750轧机 | 合格 | 合格品 | 甲 | 张帅 | 7870 | 7850 | 0.9975 | 14250 | 0.1 | 710 | 轧0.1（0.096-0.102）5.6吨卷轧制米数10000-10100米，7.8吨卷轧制米数13900-14000米不超14000米 |  | 20100028 | 轧硬 | 0.4*710-SPCC | 30210015 | 光亮卷 | 0.1-SPCC |  | 30 | MO002466 | MO002466-027 | GLJ003 | 光亮卷前处理 模板 | 7870 | 2024-08-08 | 2024-08-08 | 3 | 2024-08-14 03:44:39 | 2024-08-14 03:45:19 | 江苏九天光电科技有限公司 | 283641 | 张帅 |  |  | 0.4 | 3610 | 710 | 1 | JG1224080089 |  |  |  | 否 | 否 |  | 27
最终冷轧 | JG12240800172 | JG1224080017 | 九天750轧机 | 合格 | 合格品 | 甲 | 蒋小冬 | 7640 | 7626 | 0.9982 | 13950 | 0.1 | 710 | 轧0.1(0.096-0.101)5.7吨卷轧制米数10200-10300米；7.8吨卷轧制米数13800-13900米不超13900米；7.6吨卷轧制米数13700-13800米，7.3吨卷轧制米数13000-13100米 |  | 20100028 | 轧硬 | 0.4*710-SPCC | 30210015 | 光亮卷 | 0.1-SPCC |  | 30 | MO002480 | MO002480-017-02 | GLJ003 | 光亮卷前处理 模板 | 13410 | 2024-08-09 | 2024-08-09 | 3 | 2024-08-13 23:26:34 | 2024-08-13 23:27:05 | 江苏九天光电科技有限公司 | 284170 | 蒋小冬 |  |  | 0.4 | 3525 | 710 | 1 | JG12240800172 | [6 empty] | 17
最终冷轧 | JG1224080082 | JG1224080082 | 九天750轧机 | 合格 | 合格品 | 甲 | 张帅 | 7814 | 7800 | 0.9982 | 14170 | 0.1 | 710 | 轧0.1（0.096-0.102）5.6吨卷轧制米数10000-10100米，7.8吨卷轧制米数13900-14000米不超14000米 |  | 20100028 | 轧硬 | 0.4*710-SPCC | 30210015 | 光亮卷 | 0.1-SPCC |  | 30 | MO002466 | MO002466-020 | GLJ003 | 光亮卷前处理 模板 | 7818 | 2024-08-08 | 2024-08-08 | 3 | 2024-08-13 04:01:46 | 2024-08-13 04:02:42 | 江苏九天光电科技有限公司 | 283632 | 张帅 |  |  | 0.4 | 3580 | 710 | 1 | JG1224080082 |  |  |  | 否 | 否 |  | 20
最终冷轧 | JG1224080077 | JG1224080077 | 九天750轧机 | 合格 | 合格品 | 甲 | 蒋小冬 | 7790 | 7770 | 0.9974 | 14200 | 0.1 | 710 | 轧0.1（0.096-0.102）5.6吨卷轧制米数10000-10100米，7.8吨卷轧制米数13900-14000米不超14000米 |  | 20100028 | 轧硬 | 0.4*710-SPCC | 30210015 | 光亮卷 | 0.1-SPCC |  | 30 | MO002466 | MO002466-015 | GLJ003 | 光亮卷前处理 模板 | 7792 | 2024-08-08 | 2024-08-08 | 3 | 2024-08-13 01:28:44 | 2024-08-13 01:29:22 | 江苏九天光电科技有限公司 | 283627 | 蒋小冬 |  |  | 0.4 | 3580 | 710 | 1 | JG1224080077 |  |  |  | 否 | 否 |  | 15
最终冷轧 | JG1224080027 | JG1224080027 | 九天750轧机 | 合格 | 合格品 | 甲 | 张帅 | 7800 | 7780 | 0.9974 | 14080 | 0.1 | 710 | 轧0.1（0.097-0.102）5.6吨卷轧制米数1000-10100米；7.7-7.85吨卷轧制米数米数13900-14000米不超14000米 |  | 20100028 | 轧硬 | 0.4*710-SPCC | 30210015 | 光亮卷 | 0.1-SPCC |  | 30 | MO002344 | MO002344-007 | GLJ003 | 光亮卷前处理 模板 | 7804 | 2024-08-05 | 2024-08-05 | 3 | 2024-08-12 23:04:15 | 2024-08-12 23:04:53 | 江苏九天光电科技有限公司 | 280135 | 张帅 |  |  | 0.4 | 3590 | 710 | 1 | JG1224080027 |  |  |  | 否 | 否 |  | 7
最终冷轧 | JG1224080043 | JG1224080043 | 九天750轧机 | 合格 | 合格品 | 甲 | 蒋小冬 | 5600 | 5580 | 0.9964 | 10200 | 0.1 | 710 | 轧0.1（0.097-0.102）5.6吨卷轧制米数1000-10100米；7.7-7.85吨卷轧制米数米数13900-14000米不超14000米 |  | 20100028 | 轧硬 | 0.4*710-SPCC | 30210015 | 光亮卷 | 0.1-SPCC |  | 30 | MO002344 | MO002344-023 | GLJ003 | 光亮卷前处理 模板 | 5605 | 2024-08-05 | 2024-08-05 | 3 | 2024-08-12 20:16:57 | 2024-08-12 20:17:43 | 江苏九天光电科技有限公司 | 280155 | 蒋小冬 |  |  | 0.4 | 2570 | 710 | 1 | JG1224080043 |  |  |  | 否 | 否 |  | 23
最终冷轧 | JG1224080059 | JG1224080059 | 九天750轧机 | 合格 | 合格品 | 甲 | 张帅 | 5600 | 5580 | 0.9964 | 10050 | 0.1 | 710 | 轧0.1（0.097-0.102）5.6吨卷轧制米数1000-10100米；7.7-7.85吨卷轧制米数米数13900-14000米不超14000米 |  | 20100028 | 轧硬 | 0.4*710-SPCC | 30210015 | 光亮卷 | 0.1-SPCC |  | 30 | MO002344 | MO002344-039 | GLJ003 | 光亮卷前处理 模板 | 5600 | 2024-08-05 | 2024-08-05 | 3 | 2024-08-12 07:51:37 | 2024-08-12 07:52:55 | 江苏九天光电科技有限公司 | 280172 | 张帅 |  |  | 0.4 | 2570 | 710 | 1 | JG1224080059 |  |  |  | 否 | 否 |  | 39
最终冷轧 | JG1224080040 | JG1224080040 | 九天750轧机 | 合格 | 合格品 | 甲 | 蒋小冬 | 5600 | 5580 | 0.9964 | 10100 | 0.1 | 710 | 轧0.1（0.097-0.102）5.6吨卷轧制米数1000-10100米；7.7-7.85吨卷轧制米数米数13900-14000米不超14000米 |  | 20100028 | 轧硬 | 0.4*710-SPCC | 30210015 | 光亮卷 | 0.1-SPCC |  | 30 | MO002344 | MO002344-020 | GLJ003 | 光亮卷前处理 模板 | 5604 | 2024-08-05 | 2024-08-05 | 3 | 2024-08-12 03:02:08 | 2024-08-12 03:02:39 | 江苏九天光电科技有限公司 | 280152 | 蒋小冬 |  |  | 0.4 | 2570 | 710 | 1 | JG1224080040 |  |  |  | 否 | 否 |  | 20
最终冷轧 | JG1224080036 | JG1224080036 | 九天750轧机 | 合格 | 合格品 | 乙 | 赵遂义 | 5600 | 5590 | 0.9982 | 10100 | 0.1 | 710 | 轧0.1（0.097-0.102）5.6吨卷轧制米数1000-10100米；7.7-7.85吨卷轧制米数米数13900-14000米不超14000米 |  | 20100028 | 轧硬 | 0.4*710-SPCC | 30210015 | 光亮卷 | 0.1-SPCC |  | 30 | MO002344 | MO002344-016 | GLJ003 | 光亮卷前处理 模板 | 5606 | 2024-08-05 | 2024-08-05 | 3 | 2024-08-11 19:35:35 | 2024-08-11 19:36:26 | 江苏九天光电科技有限公司 | 280147 | 赵遂义 |  |  | 0.4 | 2570 | 710 | 1 | JG1224080036 |  |  |  | 否 | 否 |  | 16
最终冷轧 | JG1224080086 | JG1224080086 | 九天750轧机 | 合格 | 合格品 | 乙 | 赵遂义 | 7890 | 7880 | 0.9987 | 14200 | 0.1 | 710 | 轧0.1（0.096-0.102）5.6吨卷轧制米数10000-10100米，7.8吨卷轧制米数13900-14000米不超14000米 |  | 20100028 | 轧硬 | 0.4*710-SPCC | 30210015 | 光亮卷 | 0.1-SPCC |  | 30 | MO002466 | MO002466-024 | GLJ003 | 光亮卷前处理 模板 | 7895 | 2024-08-08 | 2024-08-08 | 3 | 2024-08-11 19:34:06 | 2024-08-11 19:34:55 | 江苏九天光电科技有限公司 | 283636 | 赵遂义 |  |  | 0.4 | 3610 | 710 | 1 | JG1224080086 |  |  |  | 否 | 否 |  | 24
最终冷轧 | JG1224080061 | JG1224080061 | 九天750轧机 | 合格 | 合格品 | 乙 | 赵遂义 | 7780 | 7770 | 0.9987 | 14000 | 0.1 | 710 | 轧0.1（0.097-0.102）5.6吨卷轧制米数1000-10100米；7.7-7.85吨卷轧制米数米数13900-14000米不超14000米 |  | 20100028 | 轧硬 | 0.4*710-SPCC | 30210015 | 光亮卷 | 0.1-SPCC |  | 30 | MO002344 | MO002344-041 | GLJ003 | 光亮卷前处理 模板 | 7785 | 2024-08-05 | 2024-08-05 | 3 | 2024-08-11 16:55:09 | 2024-08-11 16:55:55 | 江苏九天光电科技有限公司 | 280174 | 赵遂义 |  |  | 0.4 | 3580 | 710 | 1 | JG1224080061 |  |  |  | 否 | 否 |  | 41
最终冷轧 | JG1224080085 | JG1224080085 | 九天750轧机 | 合格 | 合格品 | 乙 | 赵遂义 | 7890 | 7880 | 0.9987 | 14200 | 0.1 | 710 | 轧0.1（0.096-0.102）5.6吨卷轧制米数10000-10100米，7.8吨卷轧制米数13900-14000米不超14000米 |  | 20100028 | 轧硬 | 0.4*710-SPCC | 30210015 | 光亮卷 | 0.1-SPCC |  | 30 | MO002466 | MO002466-023 | GLJ003 | 光亮卷前处理 模板 | 7895 | 2024-08-08 | 2024-08-08 | 3 | 2024-08-11 16:54:03 | 2024-08-11 16:54:48 | 江苏九天光电科技有限公司 | 283635 | 赵遂义 |  |  | 0.4 | 3610 | 710 | 1 | JG1224080085 |  |  |  | 否 | 否 |  | 23
最终冷轧 | JG1224080054 | JG1224080054 | 九天750轧机 | 合格 | 合格品 | 甲 | 张帅 | 7820 | 7820 | 1 | 13960 | 0.1 | 710 | 轧0.1（0.097-0.102）5.6吨卷轧制米数1000-10100米；7.7-7.85吨卷轧制米数米数13900-14000米不超14000米 |  | 20100028 | 轧硬 | 0.4*710-SPCC | 30210015 | 光亮卷 | 0.1-SPCC |  | 30 | MO002344 | MO002344-034 | GLJ003 | 光亮卷前处理 模板 | 7820 | 2024-08-05 | 2024-08-05 | 3 | 2024-08-11 03:29:51 | 2024-08-11 03:30:15 | 江苏九天光电科技有限公司 | 280167 | 张帅 |  |  | 0.4 | 3590 | 710 | 1 | JG1224080054 |  |  |  | 否 | 否 |  | 34
最终冷轧 | JG1224080058 | JG1224080058 | 九天750轧机 | 合格 | 合格品 | 乙 | 赵遂义 | 7740 | 7730 | 0.9987 | 14000 | 0.1 | 710 | 轧0.1（0.097-0.102）5.6吨卷轧制米数1000-10100米；7.7-7.85吨卷轧制米数米数13900-14000米不超14000米 |  | 20100028 | 轧硬 | 0.4*710-SPCC | 30210015 | 光亮卷 | 0.1-SPCC |  | 30 | MO002344 | MO002344-038 | GLJ003 | 光亮卷前处理 模板 | 7740 | 2024-08-05 | 2024-08-05 | 3 | 2024-08-10 22:42:25 | 2024-08-10 22:43:08 | 江苏九天光电科技有限公司 | 280171 | 赵遂义 |  |  | 0.4 | 3550 | 710 | 1 | JG1224080058 |  |  |  | 否 | 否 |  | 38
最终冷轧 | JG1224080037 | JG1224080037 | 九天750轧机 | 合格 | 合格品 | 乙 | 赵遂义 | 7850 | 7840 | 0.9987 | 14100 | 0.1 | 710 | 轧0.1（0.097-0.102）5.6吨卷轧制米数1000-10100米；7.7-7.85吨卷轧制米数米数13900-14000米不超14000米 |  | 20100028 | 轧硬 | 0.4*710-SPCC | 30210015 | 光亮卷 | 0.1-SPCC |  | 30 | MO002344 | MO002344-018 | GLJ003 | 光亮卷前处理 模板 | 7852 | 2024-08-05 | 2024-08-05 | 3 | 2024-08-10 22:38:42 | 2024-08-10 22:39:51 | 江苏九天光电科技有限公司 | 280149 | 赵遂义 |  |  | 0.4 | 3610 | 710 | 1 | JG1224080037 |  |  |  | 否 | 否 |  | 18
最终冷轧 | JG1224080041 | JG1224080041 | 九天750轧机 | 合格 | 合格品 | 乙 | 赵遂义 | 7800 | 7790 | 0.9987 | 14000 | 0.1 | 710 | 轧0.1（0.097-0.102）5.6吨卷轧制米数1000-10100米；7.7-7.85吨卷轧制米数米数13900-14000米不超14000米 |  | 20100028 | 轧硬 | 0.4*710-SPCC | 30210015 | 光亮卷 | 0.1-SPCC |  | 30 | MO002344 | MO002344-021 | GLJ003 | 光亮卷前处理 模板 | 7802 | 2024-08-05 | 2024-08-05 | 3 | 2024-08-10 20:34:30 | 2024-08-10 20:35:15 | 江苏九天光电科技有限公司 | 280153 | 赵遂义 |  |  | 0.4 | 3585 | 710 | 1 | JG1224080041 |  |  |  | 否 | 否 |  | 21
最终冷轧 | JG1224080053 | JG1224080053 | 九天750轧机 | 合格 | 合格品 | 乙 | 赵遂义 | 7810 | 7790 | 0.9974 | 14240 | 0.1 | 710 | 轧0.1（0.097-0.102）5.6吨卷轧制米数1000-10100米；7.7-7.85吨卷轧制米数米数13900-14000米不超14000米 |  | 20100028 | 轧硬 | 0.4*710-SPCC | 30210015 | 光亮卷 | 0.1-SPCC |  | 30 | MO002344 | MO002344-033 | GLJ003 | 光亮卷前处理 模板 | 7815 | 2024-08-05 | 2024-08-05 | 3 | 2024-08-10 20:32:54 | 2024-08-10 20:33:42 | 江苏九天光电科技有限公司 | 280166 | 赵遂义 |  |  | 0.4 | 3590 | 710 | 1 | JG1224080053 |  |  |  | 否 | 否 |  | 33
最终冷轧 | JG1224080038 | JG1224080038 | 九天750轧机 | 合格 | 合格品 | 甲 | 蒋小冬 | 7850 | 7833 | 0.9978 | 14200 | 0.1 | 710 | 轧0.1（0.097-0.102）5.6吨卷轧制米数1000-10100米；7.7-7.85吨卷轧制米数米数13900-14000米不超14000米 |  | 20100028 | 轧硬 | 0.4*710-SPCC | 30210015 | 光亮卷 | 0.1-SPCC |  | 30 | MO002344 | MO002344-017 | GLJ003 | 光亮卷前处理 模板 | 7858 | 2024-08-05 | 2024-08-05 | 3 | 2024-08-10 16:24:13 | 2024-08-10 16:24:45 | 江苏九天光电科技有限公司 | 280148 | 蒋小冬 |  |  | 0.4 | 3610 | 710 | 1 | JG1224080038 |  |  |  | 否 | 否 |  | 17
最终冷轧 | JG1224080062 | JG1224080062 | 九天750轧机 | 合格 | 合格品 | 甲 | 张帅 | 7780 | 7760 | 0.9974 | 14140 | 0.1 | 710 | 轧0.1（0.097-0.102）5.6吨卷轧制米数1000-10100米；7.7-7.85吨卷轧制米数米数13900-14000米不超14000米 |  | 20100028 | 轧硬 | 0.4*710-SPCC | 30210015 | 光亮卷 | 0.1-SPCC |  | 30 | MO002344 | MO002344-042 | GLJ003 | 光亮卷前处理 模板 | 7785 | 2024-08-05 | 2024-08-05 | 3 | 2024-08-10 14:46:03 | 2024-08-10 14:46:36 | 江苏九天光电科技有限公司 | 280175 | 张帅 |  |  | 0.4 | 3580 | 710 | 1 | JG1224080062 |  |  |  | 否 | 否 |  | 42
最终冷轧 | JG1224080042 | JG1224080042 | 九天750轧机 | 合格 | 合格品 | 甲 | 蒋小冬 | 7800 | 7780 | 0.9974 | 14000 | 0.1 | 710 | 轧0.1（0.097-0.102）5.6吨卷轧制米数1000-10100米；7.7-7.85吨卷轧制米数米数13900-14000米不超14000米 |  | 20100028 | 轧硬 | 0.4*710-SPCC | 30210015 | 光亮卷 | 0.1-SPCC |  | 30 | MO002344 | MO002344-022 | GLJ003 | 光亮卷前处理 模板 | 7806 | 2024-08-05 | 2024-08-05 | 3 | 2024-08-10 12:49:45 | 2024-08-10 12:50:11 | 江苏九天光电科技有限公司 | 280154 | 蒋小冬 |  |  | 0.4 | 3585 | 710 | 1 | JG1224080042 |  |  |  | 否 | 否 |  | 22
最终冷轧 | JG1224080049 | JG1224080049 | 九天750轧机 | 合格 | 合格品 | 乙 | 赵遂义 | 7860 | 7850 | 0.9987 | 14300 | 0.1 | 710 | 轧0.1（0.097-0.102）5.6吨卷轧制米数1000-10100米；7.7-7.85吨卷轧制米数米数13900-14000米不超14000米 |  | 20100028 | 轧硬 | 0.4*710-SPCC | 30210015 | 光亮卷 | 0.1-SPCC |  | 30 | MO002344 | MO002344-028 | GLJ003 | 光亮卷前处理 模板 | 7860 | 2024-08-05 | 2024-08-05 | 3 | 2024-08-10 07:34:50 | 2024-08-10 07:35:42 | 江苏九天光电科技有限公司 | 280160 | 赵遂义 |  |  | 0.4 | 3610 | 710 | 1 | JG1224080049 |  |  |  | 否 | 否 |  | 28
最终冷轧 | JG1224080055 | JG1224080055 | 九天750轧机 | 合格 | 合格品 | 乙 | 赵遂义 | 5610 | 5600 | 0.9982 | 10150 | 0.1 | 710 | 轧0.1（0.097-0.102）5.6吨卷轧制米数1000-10100米；7.7-7.85吨卷轧制米数米数13900-14000米不超14000米 |  | 20100028 | 轧硬 | 0.4*710-SPCC | 30210015 | 光亮卷 | 0.1-SPCC |  | 30 | MO002344 | MO002344-035 | GLJ003 | 光亮卷前处理 模板 | 5610 | 2024-08-05 | 2024-08-05 | 3 | 2024-08-10 04:21:22 | 2024-08-10 04:22:06 | 江苏九天光电科技有限公司 | 280168 | 赵遂义 |  |  | 0.4 | 2570 | 710 | 1 | JG1224080055 |  |  |  | 否 | 否 |  | 35
最终冷轧 | JG1224080050 | JG1224080050 | 九天750轧机 | 合格 | 合格品 | 甲 | 张帅 | 7860 | 7840 | 0.9975 | 14240 | 0.1 | 710 | 轧0.1（0.097-0.102）5.6吨卷轧制米数1000-10100米；7.7-7.85吨卷轧制米数米数13900-14000米不超14000米 |  | 20100028 | 轧硬 | 0.4*710-SPCC | 30210015 | 光亮卷 | 0.1-SPCC |  | 30 | MO002344 | MO002344-030 | GLJ003 | 光亮卷前处理 模板 | 7860 | 2024-08-05 | 2024-08-05 | 3 | 2024-08-09 20:19:18 | 2024-08-09 20:40:00 | 江苏九天光电科技有限公司 | 280163 | 张帅 |  |  | 0.4 | 3610 | 710 | 1 | JG1224080050 |  |  |  | 否 | 否 |  | 30
最终冷轧 | JG1224080046 | JG1224080046 | 九天750轧机 | 合格 | 合格品 | 甲 | 蒋小冬 | 7800 | 7780 | 0.9974 | 13900 | 0.1 | 710 | 轧0.1（0.097-0.102）5.6吨卷轧制米数1000-10100米；7.7-7.85吨卷轧制米数米数13900-14000米不超14000米 |  | 20100028 | 轧硬 | 0.4*710-SPCC | 30210015 | 光亮卷 | 0.1-SPCC |  | 30 | MO002344 | MO002344-026 | GLJ003 | 光亮卷前处理 模板 | 7800 | 2024-08-05 | 2024-08-05 | 5 | 2024-08-09 18:44:34 | 2024-08-09 18:45:17 | 江苏九天光电科技有限公司 | 280158 | 蒋小冬 |  |  | 0.4 | 3580 | 710 | 1 | JG1224080046 |  |  |  | 否 | 否 | 6656 | 26
最终冷轧 | JG1224080045 | JG1224080045 | 九天750轧机 | 合格 | 合格品 | 甲 | 张帅 | 7800 | 7780 | 0.9974 | 14000 | 0.1 | 710 | 轧0.1（0.097-0.102）5.6吨卷轧制米数1000-10100米；7.7-7.85吨卷轧制米数米数13900-14000米不超14000米 |  | 20100028 | 轧硬 | 0.4*710-SPCC | 30210015 | 光亮卷 | 0.1-SPCC |  | 30 | MO002344 | MO002344-025 | GLJ003 | 光亮卷前处理 模板 | 7800 | 2024-08-05 | 2024-08-05 | 3 | 2024-08-09 16:39:23 | 2024-08-09 16:39:55 | 江苏九天光电科技有限公司 | 280157 | 张帅 |  |  | 0.4 | 3580 | 710 | 1 | JG1224080045 |  |  |  | 否 | 否 |  | 25
最终冷轧 | JG1224080057 | JG1224080057 | 九天750轧机 | 合格 | 合格品 | 甲 | 蒋小冬 | 7730 | 7720 | 0.9987 | 13900 | 0.1 | 710 | 轧0.1（0.097-0.102）5.6吨卷轧制米数1000-10100米；7.7-7.85吨卷轧制米数米数13900-14000米不超14000米 |  | 20100028 | 轧硬 | 0.4*710-SPCC | 30210015 | 光亮卷 | 0.1-SPCC |  | 30 | MO002344 | MO002344-037 | GLJ003 | 光亮卷前处理 模板 | 7740 | 2024-08-05 | 2024-08-05 | 3 | 2024-08-09 14:05:04 | 2024-08-09 14:06:37 | 江苏九天光电科技有限公司 | 280170 | 蒋小冬 |  |  | 0.4 | 3550 | 710 | 1 | JG1224080057 |  |  |  | 否 | 否 |  | 37
最终冷轧 | JG1224080035 | JG1224080035 | 九天750轧机 | 合格 | 合格品 | 甲 | 张帅 | 5600 | 5580 | 0.9964 | 10155 | 0.1 | 710 | 轧0.1（0.097-0.102）5.6吨卷轧制米数1000-10100米；7.7-7.85吨卷轧制米数米数13900-14000米不超14000米 |  | 20100028 | 轧硬 | 0.4*710-SPCC | 30210015 | 光亮卷 | 0.1-SPCC |  | 30 | MO002344 | MO002344-015 | GLJ003 | 光亮卷前处理 模板 | 5604 | 2024-08-05 | 2024-08-05 | 3 | 2024-08-09 11:20:23 | 2024-08-09 11:36:01 | 江苏九天光电科技有限公司 | 280145 | 张帅 |  |  | 0.4 | 2570 | 710 | 1 | JG1224080035 |  |  |  | 否 | 否 |  | 15
最终冷轧 | JG1224070534 | JG1224070534 | 九天750轧机 | 合格 | 合格品 | 乙 | 赵遂义 | 5294 | 5290 | 0.9992 | 7220 | 0.15 | 610 | 轧0.15（0.15-0.155）米数7100-7200米不低于7100米不高于7200米 |  | 20100023 | 轧硬 | 0.4*610-SPCC | 30210011 | 光亮卷 | 0.15-SPCC |  | 30 | MO002182 | MO002182-002 | GLJ003 | 光亮卷前处理 模板 | 5295 | 2024-07-29 | 2024-07-29 | 3 | 2024-08-09 07:05:09 | 2024-08-09 07:05:56 | 江苏九天光电科技有限公司 | 267695 | 赵遂义 |  |  | 0.4 | 2820 | 610 | 1 | JG1224070534 |  |  |  | 否 | 否 |  | 2
最终冷轧 | JG1224070547 | JG1224070547 | 九天750轧机 | 合格 | 合格品 | 乙 | 赵遂义 | 6680 | 6670 | 0.9985 | 9400 | 0.15 | 610 | 轧0.15 7-7.1吨卷按0.15上公差轧制，厚度0.15-0.155，米数控制在9500-9600米；6.6-6.7吨卷按0.15轧制0.145-0.15）米数控制在9450-9550米不低于9450米；5.3吨卷公差控制在0.148-0.153米数控制在7100-7200米，按米数轧制，厚度微调 |  | 20100023 | 轧硬 | 0.4*610-SPCC | 30210011 | 光亮卷 | 0.15-SPCC |  | 30 | MO002033 | MO002033-015 | GLJ003 | 光亮卷前处理 模板 | 6680 | 2024-07-25 | 2024-07-25 | 5 | 2024-08-09 07:03:23 | 2024-08-09 07:04:20 | 江苏九天光电科技有限公司 | 258845 | 赵遂义 |  |  | 0.4 | 3550 | 610 | 1 | JG1224070547 |  |  |  | 否 | 否 | 7886 | 15
最终冷轧 | JG1224070663 | JG1224070663 | 九天750轧机 | 合格 | 合格品 | 乙 | 赵遂义 | 7304 | 7290 | 0.9981 | 10300 | 0.15 | 610 | 轧0.15（0.145-0.15）4.9吨卷轧制米数7050-7150米不低于7050米；7.3吨卷轧制米数10400-10500米不低于10400米不高于10500米，6.6吨卷轧制米数9450-9550米不低于9450米不高于9550米 |  | 20100023 | 轧硬 | 0.4*610-SPCC | 30210011 | 光亮卷 | 0.15-SPCC |  | 30 | MO002185 | MO002185-009 | GLJ003 | 光亮卷前处理 模板 | 7305 | 2024-07-29 | 2024-07-29 | 5 | 2024-08-09 06:09:40 | 2024-08-09 06:10:47 | 江苏九天光电科技有限公司 | 267923 | 赵遂义 |  |  | 0.4 | 3890 | 610 | 1 | JG1224070663 |  |  |  | 否 | 否 | 7649 | 9
最终冷轧 | JG1224070505 | JG1224070505 | 九天750轧机 | 合格 | 合格品 | 乙 | 赵遂义 | 5300 | 5300 | 1 | 7300 | 0.15 | 610 | 轧0.15 7-7.1吨卷按0.15上公差轧制，厚度0.15-0.155，米数控制在9500-9600米；6.6-6.7吨卷按0.15轧制0.145-0.15）米数控制在9450-9550米不低于9450米；5.3吨卷公差控制在0.148-0.153米数控制在7100-7200米，按米数轧制，厚度微调 |  | 20100023 | 轧硬 | 0.4*610-SPCC | 30210011 | 光亮卷 | 0.15-SPCC |  | 30 | MO002033 | MO002033-005 | GLJ003 | 光亮卷前处理 模板 | 5310 | 2024-07-25 | 2024-07-25 | 3 | 2024-08-09 06:08:19 | 2024-08-09 06:09:13 | 江苏九天光电科技有限公司 | 258835 | 赵遂义 |  |  | 0.4 | 2820 | 610 | 1 | JG1224070505 |  |  |  | 否 | 否 |  | 5
最终冷轧 | JG1224070627 | JG1224070627 | 九天750轧机 | 合格 | 合格品 | 乙 | 赵遂义 | 4904 | 4900 | 0.9992 | 7050 | 0.15 | 610 | 轧0.15（0.145-0.15）4.9吨卷轧制米数7050-7150米不低于7050米；7.3吨卷轧制米数10400-10500米不低于10400米不高于10500米，6.6吨卷轧制米数9450-9550米不低于9450米不高于9550米 |  | 20100023 | 轧硬 | 0.4*610-SPCC | 30210011 | 光亮卷 | 0.15-SPCC |  | 30 | MO002185 | MO002185-001 | GLJ003 | 光亮卷前处理 模板 | 4905 | 2024-07-29 | 2024-07-29 | 3 | 2024-08-09 06:07:05 | 2024-08-09 06:07:46 | 江苏九天光电科技有限公司 | 267907 | 赵遂义 |  |  | 0.4 | 2610 | 610 | 1 | JG1224070627 |  |  |  | 否 | 否 |  | 1
最终冷轧 | JG1224080102 | JG1224080102 | 九天750轧机 | 合格 | 合格品 | 乙 | 赵遂义 | 5830 | 5820 | 0.9983 | 6710 | 0.18 | 610 | 轧0.18（0.178-0.183）5.95吨轧制米数6800-6900米；5.85吨轧制米数6700-6800米；5.75吨轧制米数6600-6700米 |  | 20100023 | 轧硬 | 0.4*610-SPCC | 30210014 | 光亮卷 | 0.18-SPCC |  | 30 | MO002387 | MO002387-012 | GLJ003 | 光亮卷前处理 模板 | 5835 | 2024-08-06 | 2024-08-06 | 3 | 2024-08-09 02:05:56 | 2024-08-09 02:06:51 | 江苏九天光电科技有限公司 | 281274 | 赵遂义 |  |  | 0.4 | 3120 | 610 | 1 | JG1224080102 |  |  |  | 否 | 否 |  | 12
最终冷轧 | JG1224080096 | JG1224080096 | 九天750轧机 | 合格 | 合格品 | 乙 | 赵遂义 | 5970 | 5960 | 0.9983 | 6880 | 0.18 | 610 | 轧0.18（0.178-0.183）5.95吨轧制米数6800-6900米；5.85吨轧制米数6700-6800米；5.75吨轧制米数6600-6700米 |  | 20100023 | 轧硬 | 0.4*610-SPCC | 30210014 | 光亮卷 | 0.18-SPCC |  | 30 | MO002387 | MO002387-006 | GLJ003 | 光亮卷前处理 模板 | 5970 | 2024-08-06 | 2024-08-06 | 3 | 2024-08-09 02:04:34 | 2024-08-09 02:05:24 | 江苏九天光电科技有限公司 | 281268 | 赵遂义 |  |  | 0.4 | 3170 | 610 | 1 | JG1224080096 |  |  |  | 否 | 否 |  | 6
最终冷轧 | JG1224080104 | JG1224080104 | 九天750轧机 | 合格 | 合格品 | 乙 | 赵遂义 | 5750 | 5730 | 0.9965 | 6600 | 0.18 | 610 | 轧0.18（0.178-0.183）5.95吨轧制米数6800-6900米；5.85吨轧制米数6700-6800米；5.75吨轧制米数6600-6700米 |  | 20100023 | 轧硬 | 0.4*610-SPCC | 30210014 | 光亮卷 | 0.18-SPCC |  | 30 | MO002387 | MO002387-014 | GLJ003 | 光亮卷前处理 模板 | 5750 | 2024-08-06 | 2024-08-06 | 3 | 2024-08-09 02:03:23 | 2024-08-09 02:04:11 | 江苏九天光电科技有限公司 | 281276 | 赵遂义 |  |  | 0.4 | 3060 | 610 | 1 | JG1224080104 |  |  |  | 否 | 否 |  | 14
最终冷轧 | JG1224080092 | JG1224080092 | 九天750轧机 | 合格 | 合格品 | 乙 | 赵遂义 | 5940 | 5930 | 0.9983 | 6830 | 0.18 | 610 | 轧0.18（0.178-0.183）5.95吨轧制米数6800-6900米；5.85吨轧制米数6700-6800米；5.75吨轧制米数6600-6700米 |  | 20100023 | 轧硬 | 0.4*610-SPCC | 30210014 | 光亮卷 | 0.18-SPCC |  | 30 | MO002387 | MO002387-002 | GLJ003 | 光亮卷前处理 模板 | 5940 | 2024-08-06 | 2024-08-06 | 3 | 2024-08-09 02:02:07 | 2024-08-09 02:02:57 | 江苏九天光电科技有限公司 | 281264 | 赵遂义 |  |  | 0.4 | 3160 | 610 | 1 | JG1224080092 |  |  |  | 否 | 否 |  | 2
最终冷轧 | JG1224080106 | JG1224080106 | 九天750轧机 | 合格 | 合格品 | 甲 | 蒋小冬 | 5684 | 5660 | 0.9958 | 6600 | 0.18 | 610 | 轧0.18（0.178-0.183）5.95吨轧制米数6800-6900米；5.85吨轧制米数6700-6800米；5.75吨轧制米数6600-6700米 |  | 20100023 | 轧硬 | 0.4*610-SPCC | 30210014 | 光亮卷 | 0.18-SPCC |  | 30 | MO002387 | MO002387-016 | GLJ003 | 光亮卷前处理 模板 | 5685 | 2024-08-06 | 2024-08-06 | 3 | 2024-08-08 20:21:45 | 2024-08-08 20:22:40 | 江苏九天光电科技有限公司 | 281278 | 蒋小冬 |  |  | 0.4 | 3050 | 610 | 1 | JG1224080106 |  |  |  | 否 | 否 |  | 16
最终冷轧 | JG1224080098 | JG1224080098 | 九天750轧机 | 合格 | 合格品 | 甲 | 张帅 | 5960 | 5940 | 0.9966 | 6888 | 0.18 | 610 | 轧0.18（0.178-0.183）5.95吨轧制米数6800-6900米；5.85吨轧制米数6700-6800米；5.75吨轧制米数6600-6700米 |  | 20100023 | 轧硬 | 0.4*610-SPCC | 30210014 | 光亮卷 | 0.18-SPCC |  | 30 | MO002387 | MO002387-008 | GLJ003 | 光亮卷前处理 模板 | 5960 | 2024-08-06 | 2024-08-06 | 3 | 2024-08-08 19:22:58 | 2024-08-08 19:23:33 | 江苏九天光电科技有限公司 | 281270 | 张帅 |  |  | 0.4 | 3170 | 610 | 1 | JG1224080098 |  |  |  | 否 | 否 |  | 8
最终冷轧 | JG1224080094 | JG1224080094 | 九天750轧机 | 合格 | 合格品 | 甲 | 蒋小冬 | 5940 | 5930 | 0.9983 | 6860 | 0.18 | 610 | 轧0.18（0.178-0.183）5.95吨轧制米数6800-6900米；5.85吨轧制米数6700-6800米；5.75吨轧制米数6600-6700米 |  | 20100023 | 轧硬 | 0.4*610-SPCC | 30210014 | 光亮卷 | 0.18-SPCC |  | 30 | MO002387 | MO002387-004 | GLJ003 | 光亮卷前处理 模板 | 5940 | 2024-08-06 | 2024-08-06 | 3 | 2024-08-08 18:28:44 | 2024-08-08 18:29:36 | 江苏九天光电科技有限公司 | 281266 | 蒋小冬 |  |  | 0.4 | 3160 | 610 | 1 | JG1224080094 |  |  |  | 否 | 否 |  | 4
最终冷轧 | JG1224080100 | JG1224080100 | 九天750轧机 | 合格 | 合格品 | 甲 | 张帅 | 5884 | 5864 | 0.9966 | 6810 | 0.18 | 610 | 轧0.18（0.178-0.183）5.95吨轧制米数6800-6900米；5.85吨轧制米数6700-6800米；5.75吨轧制米数6600-6700米 |  | 20100023 | 轧硬 | 0.4*610-SPCC | 30210014 | 光亮卷 | 0.18-SPCC |  | 30 | MO002387 | MO002387-010 | GLJ003 | 光亮卷前处理 模板 | 5885 | 2024-08-06 | 2024-08-06 | 3 | 2024-08-08 17:30:30 | 2024-08-08 17:31:01 | 江苏九天光电科技有限公司 | 281272 | 张帅 |  |  | 0.4 | 3130 | 610 | 1 | JG1224080100 |  |  |  | 否 | 否 |  | 10
最终冷轧 | JG1224080097 | JG1224080097 | 九天750轧机 | 合格 | 合格品 | 甲 | 蒋小冬 | 5960 | 5940 | 0.9966 | 6860 | 0.18 | 610 | 轧0.18（0.178-0.183）5.95吨轧制米数6800-6900米；5.85吨轧制米数6700-6800米；5.75吨轧制米数6600-6700米 |  | 20100023 | 轧硬 | 0.4*610-SPCC | 30210014 | 光亮卷 | 0.18-SPCC |  | 30 | MO002387 | MO002387-007 | GLJ003 | 光亮卷前处理 模板 | 5960 | 2024-08-06 | 2024-08-06 | 3 | 2024-08-08 16:40:31 | 2024-08-08 16:41:13 | 江苏九天光电科技有限公司 | 281269 | 蒋小冬 |  |  | 0.4 | 3170 | 610 | 1 | JG1224080097 |  |  |  | 否 | 否 |  | 7
最终冷轧 | JG1224080103 | JG1224080103 | 九天750轧机 | 合格 | 合格品 | 甲 | 张帅 | 5760 | 5740 | 0.9965 | 6675 | 0.18 | 610 | 轧0.18（0.178-0.183）5.95吨轧制米数6800-6900米；5.85吨轧制米数6700-6800米；5.75吨轧制米数6600-6700米 |  | 20100023 | 轧硬 | 0.4*610-SPCC | 30210014 | 光亮卷 | 0.18-SPCC |  | 30 | MO002387 | MO002387-013 | GLJ003 | 光亮卷前处理 模板 | 5760 | 2024-08-06 | 2024-08-06 | 3 | 2024-08-08 15:12:15 | 2024-08-08 15:12:46 | 江苏九天光电科技有限公司 | 281275 | 张帅 |  |  | 0.4 | 3060 | 610 | 1 | JG1224080103 |  |  |  | 否 | 否 |  | 13
最终冷轧 | JG1224080101 | JG1224080101 | 九天750轧机 | 合格 | 合格品 | 甲 | 蒋小冬 | 5840 | 5820 | 0.9966 | 6780 | 0.18 | 610 | 轧0.18（0.178-0.183）5.95吨轧制米数6800-6900米；5.85吨轧制米数6700-6800米；5.75吨轧制米数6600-6700米 |  | 20100023 | 轧硬 | 0.4*610-SPCC | 30210014 | 光亮卷 | 0.18-SPCC |  | 30 | MO002387 | MO002387-011 | GLJ003 | 光亮卷前处理 模板 | 5840 | 2024-08-06 | 2024-08-06 | 3 | 2024-08-08 14:18:43 | 2024-08-08 14:19:21 | 江苏九天光电科技有限公司 | 281273 | 蒋小冬 |  |  | 0.4 | 3120 | 610 | 1 | JG1224080101 |  |  |  | 否 | 否 |  | 11
最终冷轧 | JG1224080099 | JG1224080099 | 九天750轧机 | 合格 | 合格品 | 甲 | 张帅 | 5894 | 5874 | 0.9966 | 6830 | 0.18 | 610 | 轧0.18（0.178-0.183）5.95吨轧制米数6800-6900米；5.85吨轧制米数6700-6800米；5.75吨轧制米数6600-6700米 |  | 20100023 | 轧硬 | 0.4*610-SPCC | 30210014 | 光亮卷 | 0.18-SPCC |  | 30 | MO002387 | MO002387-009 | GLJ003 | 光亮卷前处理 模板 | 5895 | 2024-08-06 | 2024-08-06 | 3 | 2024-08-08 13:28:38 | 2024-08-08 13:29:09 | 江苏九天光电科技有限公司 | 281271 | 张帅 |  |  | 0.4 | 3130 | 610 | 1 | JG1224080099 |  |  |  | 否 | 否 |  | 9
最终冷轧 | JG1224080105 | JG1224080105 | 九天750轧机 | 合格 | 合格品 | 甲 | 蒋小冬 | 5700 | 5680 | 0.9965 | 6600 | 0.18 | 610 | 轧0.18（0.178-0.183）5.95吨轧制米数6800-6900米；5.85吨轧制米数6700-6800米；5.75吨轧制米数6600-6700米 |  | 20100023 | 轧硬 | 0.4*610-SPCC | 30210014 | 光亮卷 | 0.18-SPCC |  | 30 | MO002387 | MO002387-015 | GLJ003 | 光亮卷前处理 模板 | 5700 | 2024-08-06 | 2024-08-06 | 3 | 2024-08-08 12:29:27 | 2024-08-08 12:29:59 | 江苏九天光电科技有限公司 | 281277 | 蒋小冬 |  |  | 0.4 | 3050 | 610 | 1 | JG1224080105 |  |  |  | 否 | 否 |  | 15
最终冷轧 | JG1224080095 | JG1224080095 | 九天750轧机 | 合格 | 合格品 | 甲 | 张帅 | 5970 | 5950 | 0.9966 | 6920 | 0.18 | 610 | 轧0.18（0.178-0.183）5.95吨轧制米数6800-6900米；5.85吨轧制米数6700-6800米；5.75吨轧制米数6600-6700米 |  | 20100023 | 轧硬 | 0.4*610-SPCC | 30210014 | 光亮卷 | 0.18-SPCC |  | 30 | MO002387 | MO002387-005 | GLJ003 | 光亮卷前处理 模板 | 5970 | 2024-08-06 | 2024-08-06 | 3 | 2024-08-08 11:33:13 | 2024-08-08 11:33:37 | 江苏九天光电科技有限公司 | 281267 | 张帅 |  |  | 0.4 | 3170 | 610 | 1 | JG1224080095 |  |  |  | 否 | 否 |  | 5
最终冷轧 | JG1224080091 | JG1224080091 | 九天750轧机 | 合格 | 合格品 | 甲 | 蒋小冬 | 5960 | 5944 | 0.9973 | 6870 | 0.18 | 610 | 轧0.18（0.178-0.183）5.95吨轧制米数6800-6900米；5.85吨轧制米数6700-6800米；5.75吨轧制米数6600-6700米 |  | 20100023 | 轧硬 | 0.4*610-SPCC | 30210014 | 光亮卷 | 0.18-SPCC |  | 30 | MO002387 | MO002387-001 | GLJ003 | 光亮卷前处理 模板 | 5960 | 2024-08-06 | 2024-08-06 | 5 | 2024-08-08 10:39:43 | 2024-08-08 10:40:28 | 江苏九天光电科技有限公司 | 281263 | 蒋小冬 |  |  | 0.4 | 3160 | 610 | 1 | JG1224080091 |  |  |  | 否 | 否 | 2393 | 1
最终冷轧 | JG1224080093 | JG1224080093 | 九天750轧机 | 合格 | 合格品 | 甲 | 张帅 | 5944 | 5924 | 0.9966 | 6886 | 0.18 | 610 | 轧0.18（0.178-0.183）5.95吨轧制米数6800-6900米；5.85吨轧制米数6700-6800米；5.75吨轧制米数6600-6700米 |  | 20100023 | 轧硬 | 0.4*610-SPCC | 30210014 | 光亮卷 | 0.18-SPCC |  | 30 | MO002387 | MO002387-003 | GLJ003 | 光亮卷前处理 模板 | 5945 | 2024-08-06 | 2024-08-06 | 3 | 2024-08-08 10:00:25 | 2024-08-08 10:00:58 | 江苏九天光电科技有限公司 | 281265 | 张帅 |  |  | 0.4 | 3160 | 610 | 1 | JG1224080093 |  |  |  | 否 | 否 |  | 3
最终冷轧 | JG91240700151 | JG9124070015 | 九天750轧机 | 合格 | 合格品 | 乙 | 赵遂义 | 4310 | 4300 | 0.9977 | 8950 | 0.1 | 630 | 轧0.1(0.095-0.101) 4.3吨卷轧制米数8800-8900米；6.3吨卷轧制米数12800-12900米不低于12800米 |  | 20100025 | 轧硬 | 0.4*630-SPCC | 30210015 | 光亮卷 | 0.1-SPCC |  | 30 | MO002305 | MO002305-004-01 | GLJ003 | 光亮卷前处理 模板 | 10645 | 2024-08-03 | 2024-08-03 | 3 | 2024-08-08 07:37:05 | 2024-08-08 07:37:56 | 江苏九天光电科技有限公司 | 277234 | 赵遂义 |  |  | 0.4 | 2230 | 630 | 1 | JG91240700151 | 脱脂第一包分4300KG |  |  |  |  | 9569 | 4
最终冷轧 | JG91240700192 | JG9124070019 | 九天750轧机 | 合格 | 合格品 | 乙 | 赵遂义 | 5826 | 5820 | 0.999 | 12000 | 0.1 | 630 | 轧0.1(0.095-0.101) 4.3吨卷轧制米数8800-8900米；6.3吨卷轧制米数12800-12900米不低于12800米 |  | 20100025 | 轧硬 | 0.4*630-SPCC | 30210015 | 光亮卷 | 0.1-SPCC |  | 30 | MO002305 | MO002305-006-02 | GLJ003 | 光亮卷前处理 模板 | 10190 | 2024-08-03 | 2024-08-03 | 3 | 2024-08-08 06:29:14 | 2024-08-08 06:29:59 | 江苏九天光电科技有限公司 | 277236 | 赵遂义 |  |  | 0.4 | 3015 | 630 | 1 | JG91240700192 | 脱脂第一包分4300KG |  |  |  |  | 8775 | 6
最终冷轧 | JG91240700352 | JG9124070035 | 九天750轧机 | 合格 | 合格品 | 乙 | 赵遂义 | 6364 | 6350 | 0.9978 | 12920 | 0.1 | 630 | 轧0.1(0.095-0.101) 4.3吨卷轧制米数8800-8900米；6.3吨卷轧制米数12800-12900米不低于12800米 |  | 20100025 | 轧硬 | 0.4*630-SPCC | 30210015 | 光亮卷 | 0.1-SPCC |  | 30 | MO002305 | MO002305-013-02 | GLJ003 | 光亮卷前处理 模板 | 10705 | 2024-08-03 | 2024-08-03 | 3 | 2024-08-08 03:25:37 | 2024-08-08 03:26:32 | 江苏九天光电科技有限公司 | 277243 | 赵遂义 |  |  | 0.4 | 3300 | 630 | 1 | JG91240700352 | 脱脂第一包分4300KG |  |  |  |  | 10440 | 13
最终冷轧 | JG91240700152 | JG9124070015 | 九天750轧机 | 合格 | 合格品 | 乙 | 赵遂义 | 6274 | 6260 | 0.9978 | 13100 | 0.1 | 630 | 轧0.1(0.095-0.101) 4.3吨卷轧制米数8800-8900米；6.3吨卷轧制米数12800-12900米不低于12800米 |  | 20100025 | 轧硬 | 0.4*630-SPCC | 30210015 | 光亮卷 | 0.1-SPCC |  | 30 | MO002305 | MO002305-004-02 | GLJ003 | 光亮卷前处理 模板 | 10645 | 2024-08-03 | 2024-08-03 | 3 | 2024-08-08 02:37:07 | 2024-08-08 02:38:05 | 江苏九天光电科技有限公司 | 277234 | 赵遂义 |  |  | 0.4 | 3260 | 630 | 1 | JG91240700152 | 脱脂第一包分4300KG |  |  |  |  | 9569 | 4
最终冷轧 | JG91240700092 | JG9124070009 | 九天750轧机 | 合格 | 合格品 | 甲 | 蒋小冬 | 6292 | 6260 | 0.9949 | 13000 | 0.1 | 630 | 轧0.1(0.095-0.101) 4.3吨卷轧制米数8800-8900米；6.3吨卷轧制米数12800-12900米不低于12800米 |  | 20100025 | 轧硬 | 0.4*630-SPCC | 30210015 | 光亮卷 | 0.1-SPCC |  | 30 | MO002305 | MO002305-001-02 | GLJ003 | 光亮卷前处理 模板 | 10635 | 2024-08-03 | 2024-08-03 | 5 | 2024-08-07 19:27:34 | 2024-08-07 19:28:10 | 江苏九天光电科技有限公司 | 277231 | 蒋小冬 |  |  | 0.4 | 3260 | 630 | 1 | JG91240700092 | 脱脂第一包分4300KG |  |  |  |  | 5794 | 1
最终冷轧 | JG91240700312 | JG9124070031 | 九天750轧机 | 合格 | 合格品 | 甲 | 张帅 | 6400 | 6400 | 1 | 13074 | 0.1 | 630 | 轧0.1(0.095-0.101) 4.3吨卷轧制米数8800-8900米；6.3吨卷轧制米数12800-12900米不低于12800米 |  | 20100025 | 轧硬 | 0.4*630-SPCC | 30210015 | 光亮卷 | 0.1-SPCC |  | 30 | MO002305 | MO002305-012-02 | GLJ003 | 光亮卷前处理 模板 | 10740 | 2024-08-03 | 2024-08-03 | 3 | 2024-08-07 16:50:07 | 2024-08-07 17:37:29 | 江苏九天光电科技有限公司 | 277242 | 张帅 |  |  | 0.4 | 3310 | 630 | 1 | JG91240700312 | 脱脂第一包分4300KG |  |  |  |  | 8569 | 12
最终冷轧 | JG91240700332 | JG9124070033 | 九天750轧机 | 合格 | 合格品 | 甲 | 蒋小冬 | 6302 | 6287 | 0.9976 | 12920 | 0.1 | 630 | 轧0.1(0.095-0.101) 4.3吨卷轧制米数8800-8900米；6.3吨卷轧制米数12800-12900米不低于12800米 |  | 20100025 | 轧硬 | 0.4*630-SPCC | 30210015 | 光亮卷 | 0.1-SPCC |  | 30 | MO002305 | MO002305-014-02 | GLJ003 | 光亮卷前处理 模板 | 10660 | 2024-08-03 | 2024-08-03 | 3 | 2024-08-07 15:13:55 | 2024-08-07 15:14:29 | 江苏九天光电科技有限公司 | 277244 | 蒋小冬 |  |  | 0.4 | 3253 | 630 | 1 | JG91240700332 | 脱脂第一包分4300KG |  |  |  |  | 8003 | 14
最终冷轧 | JG1224070486 | JG1224070486 | 九天750轧机 | 合格 | 合格品 | 甲 | 张帅 | 5170 | 5150 | 0.9961 | 7180 | 0.15 | 610 | 轧0.15（0.148-0.153）5.2吨卷轧制米数7100-7200米；6.85吨轧制米数9500-9600米，不低于9500 米，不高于9600米 |  | 20100023 | 轧硬 | 0.4*610-SPCC | 30210011 | 光亮卷 | 0.15-SPCC |  | 30 | MO002184 | MO002184-006 | GLJ003 | 光亮卷前处理 模板 | 5175 | 2024-07-29 | 2024-07-29 | 3 | 2024-08-06 18:57:13 | 2024-08-07 14:35:37 | 江苏九天光电科技有限公司 | 267712 | 张帅 |  |  | 0.4 | 2760 | 610 | 1 | JG1224070486 |  |  |  | 否 | 否 |  | 6
最终冷轧 | JG91240700292 | JG9124070029 | 九天750轧机 | 合格 | 合格品 | 甲 | 张帅 | 6270 | 6250 | 0.9968 | 12910 | 0.1 | 630 | 轧0.1(0.095-0.101) 4.3吨卷轧制米数8800-8900米；6.3吨卷轧制米数12800-12900米不低于12800米 |  | 20100025 | 轧硬 | 0.4*630-SPCC | 30210015 | 光亮卷 | 0.1-SPCC |  | 30 | MO002305 | MO002305-011-02 | GLJ003 | 光亮卷前处理 模板 | 10610 | 2024-08-03 | 2024-08-03 | 5 | 2024-08-07 13:24:43 | 2024-08-07 13:25:18 | 江苏九天光电科技有限公司 | 277241 | 张帅 |  |  | 0.4 | 3250 | 630 | 1 | JG91240700292 | 脱脂第一包分4300KG |  |  |  |  | 6289 | 11
最终冷轧 | JG91240700131 | JG9124070013 | 九天750轧机 | 合格 | 合格品 | 甲 | 蒋小冬 | 4310 | 4300 | 0.9977 | 9000 | 0.1 | 630 | 轧0.1(0.095-0.101) 4.3吨卷轧制米数8800-8900米；6.3吨卷轧制米数12800-12900米不低于12800米 |  | 20100025 | 轧硬 | 0.4*630-SPCC | 30210015 | 光亮卷 | 0.1-SPCC |  | 30 | MO002305 | MO002305-003-01 | GLJ003 | 光亮卷前处理 模板 | 10640 | 2024-08-03 | 2024-08-03 | 3 | 2024-08-07 10:48:32 | 2024-08-07 10:49:08 | 江苏九天光电科技有限公司 | 277233 | 蒋小冬 |  |  | 0.4 | 2230 | 630 | 1 | JG91240700131 | 脱脂第一包分4300KG |  |  |  |  | 12036 | 3
最终冷轧 | JG91240700212 | JG9124070021 | 九天750轧机 | 合格 | 合格品 | 乙 | 赵遂义 | 5840 | 5830 | 0.9983 | 12000 | 0.1 | 630 | 轧0.1(0.095-0.101) 4.3吨卷轧制米数8800-8900米；6.3吨卷轧制米数12800-12900米不低于12800米 |  | 20100025 | 轧硬 | 0.4*630-SPCC | 30210015 | 光亮卷 | 0.1-SPCC |  | 30 | MO002305 | MO002305-007-02 | GLJ003 | 光亮卷前处理 模板 | 10205 | 2024-08-03 | 2024-08-03 | 3 | 2024-08-07 08:19:46 | 2024-08-07 08:20:55 | 江苏九天光电科技有限公司 | 277237 | 赵遂义 |  |  | 0.4 | 3030 | 630 | 1 | JG91240700212 | 脱脂第一包分4300KG |  |  |  |  | 11837 | 7
最终冷轧 | JG1224070542 | JG1224070542 | 九天750轧机 | 合格 | 合格品 | 甲 | 蒋小冬 | 5300 | 5280 | 0.9962 | 7160 | 0.15 | 610 | 轧0.15（0.15-0.155）米数7100-7200米不低于7100米不高于7200米 |  | 20100023 | 轧硬 | 0.4*610-SPCC | 30210011 | 光亮卷 | 0.15-SPCC |  | 30 | MO002182 | MO002182-004 | GLJ003 | 光亮卷前处理 模板 | 5300 | 2024-07-29 | 2024-07-29 | 5 | 2024-08-07 08:16:20 | 2024-08-07 08:17:02 | 江苏九天光电科技有限公司 | 267697 | 蒋小冬 |  |  | 0.4 | 2820 | 610 | 1 | JG1224070542 |  |  |  | 否 | 否 | 4562 | 4
最终冷轧 | JG91240700132 | JG9124070013 | 九天750轧机 | 合格 | 合格品 | 乙 | 赵遂义 | 6278 | 6270 | 0.9987 | 13030 | 0.1 | 630 | 轧0.1(0.095-0.101) 4.3吨卷轧制米数8800-8900米；6.3吨卷轧制米数12800-12900米不低于12800米 |  | 20100025 | 轧硬 | 0.4*630-SPCC | 30210015 | 光亮卷 | 0.1-SPCC |  | 30 | MO002305 | MO002305-003-02 | GLJ003 | 光亮卷前处理 模板 | 10640 | 2024-08-03 | 2024-08-03 | 3 | 2024-08-07 06:35:59 | 2024-08-07 06:37:02 | 江苏九天光电科技有限公司 | 277233 | 赵遂义 |  |  | 0.4 | 3254 | 630 | 1 | JG91240700132 | 脱脂第一包分4300KG |  |  |  |  | 12036 | 3
最终冷轧 | JG1224070569 | JG1224070569 | 九天750轧机 | 合格 | 合格品 | 甲 | 蒋小冬 | 6670 | 6670 | 1 | 9480 | 0.15 | 610 | 轧0.15（0.148-0.153）6.65吨轧制米数9500-9600米不超9600米，5.05吨轧制米数7100-7200米 |  | 20100023 | 轧硬 | 0.4*610-SPCC | 30210011 | 光亮卷 | 0.15-SPCC |  | 30 | MO002115 | MO002115-001 | GLJ003 | 光亮卷前处理 模板 | 6670 | 2024-07-27 | 2024-07-27 | 5 | 2024-08-06 17:42:53 | 2024-08-06 17:43:23 | 江苏九天光电科技有限公司 | 263175 | 蒋小冬 |  |  | 0.4 | 3550 | 610 | 1 | JG1224070569 |  |  |  | 否 | 否 | 7219 | 1
最终冷轧 | JG1224070584 | JG1224070584 | 九天750轧机 | 合格 | 合格品 | 甲 | 张帅 | 5074 | 5074 | 1 | 7142 | 0.15 | 610 | 轧0.15（0.148-0.153）6.65吨轧制米数9500-9600米不超9600米，5.05吨轧制米数7100-7200米 |  | 20100023 | 轧硬 | 0.4*610-SPCC | 30210011 | 光亮卷 | 0.15-SPCC |  | 30 | MO002115 | MO002115-012 | GLJ003 | 光亮卷前处理 模板 | 5075 | 2024-07-27 | 2024-07-27 | 3 | 2024-08-06 17:36:49 | 2024-08-06 17:37:19 | 江苏九天光电科技有限公司 | 263189 | 张帅 |  |  | 0.4 | 2710 | 610 | 1 | JG1224070584 |  |  |  | 否 | 否 |  | 12
最终冷轧 | JG1224070576 | JG1224070576 | 九天750轧机 | 合格 | 合格品 | 甲 | 张帅 | 5070 | 5070 | 1 | 7140 | 0.15 | 610 | 轧0.15（0.148-0.153）6.65吨轧制米数9500-9600米不超9600米，5.05吨轧制米数7100-7200米 |  | 20100023 | 轧硬 | 0.4*610-SPCC | 30210011 | 光亮卷 | 0.15-SPCC |  | 30 | MO002115 | MO002115-006 | GLJ003 | 光亮卷前处理 模板 | 5070 | 2024-07-27 | 2024-07-27 | 5 | 2024-08-06 15:17:35 | 2024-08-06 15:17:59 | 江苏九天光电科技有限公司 | 263183 | 张帅 |  |  | 0.4 | 2700 | 610 | 1 | JG1224070576 |  |  |  | 否 | 否 | 7271 | 6
最终冷轧 | JG1224070583 | JG1224070583 | 九天750轧机 | 合格 | 合格品 | 甲 | 蒋小冬 | 5080 | 5070 | 0.998 | 7100 | 0.15 | 610 | 轧0.15（0.148-0.153）6.65吨轧制米数9500-9600米不超9600米，5.05吨轧制米数7100-7200米 |  | 20100023 | 轧硬 | 0.4*610-SPCC | 30210011 | 光亮卷 | 0.15-SPCC |  | 30 | MO002115 | MO002115-011 | GLJ003 | 光亮卷前处理 模板 | 5080 | 2024-07-27 | 2024-07-27 | 5 | 2024-08-06 14:31:45 | 2024-08-06 14:32:11 | 江苏九天光电科技有限公司 | 263188 | 蒋小冬 |  |  | 0.4 | 2710 | 610 | 1 | JG1224070583 |  |  |  | 否 | 否 | 5812 | 11
最终冷轧 | JG1224070640 | JG1224070640 | 九天750轧机 | 合格 | 合格品 | 甲 | 蒋小冬 | 6640 | 6620 | 0.997 | 9500 | 0.15 | 610 | 轧0.15（0.145-0.15）4.9吨卷轧制米数7050-7150米不低于7050米；7.3吨卷轧制米数10400-10500米不低于10400米不高于10500米，6.6吨卷轧制米数9450-9550米不低于9450米不高于9550米 |  | 20100023 | 轧硬 | 0.4*610-SPCC | 30210011 | 光亮卷 | 0.15-SPCC |  | 30 | MO002185 | MO002185-004 | GLJ003 | 光亮卷前处理 模板 | 6640 | 2024-07-29 | 2024-07-29 | 5 | 2024-08-06 14:30:55 | 2024-08-06 14:31:25 | 江苏九天光电科技有限公司 | 267910 | 蒋小冬 |  |  | 0.4 | 3535 | 610 | 1 | JG1224070640 |  |  |  | 否 | 否 | 7116 | 4
最终冷轧 | JG1224070632 | JG1224070632 | 九天750轧机 | 合格 | 合格品 | 甲 | 张帅 | 7220 | 7220 | 1 | 10200 | 0.15 | 610 | 轧0.15（0.145-0.15）4.9吨卷轧制米数7050-7150米不低于7050米；7.3吨卷轧制米数10400-10500米不低于10400米不高于10500米，6.6吨卷轧制米数9450-9550米不低于9450米不高于9550米 |  | 20100023 | 轧硬 | 0.4*610-SPCC | 30210011 | 光亮卷 | 0.15-SPCC |  | 30 | MO002185 | MO002185-006 | GLJ003 | 光亮卷前处理 模板 | 7220 | 2024-07-29 | 2024-07-29 | 5 | 2024-08-06 13:09:27 | 2024-08-06 13:10:03 | 江苏九天光电科技有限公司 | 267912 | 张帅 |  |  | 0.4 | 3840 | 610 | 1 | JG1224070632 |  |  |  | 否 | 否 | 4443 | 6
最终冷轧 | JG1224070575 | JG1224070575 | 九天750轧机 | 合格 | 合格品 | 甲 | 张帅 | 5080 | 5080 | 1 | 7122 | 0.15 | 610 | 轧0.15（0.148-0.153）6.65吨轧制米数9500-9600米不超9600米，5.05吨轧制米数7100-7200米 |  | 20100023 | 轧硬 | 0.4*610-SPCC | 30210011 | 光亮卷 | 0.15-SPCC |  | 30 | MO002115 | MO002115-005 | GLJ003 | 光亮卷前处理 模板 | 5080 | 2024-07-27 | 2024-07-27 | 5 | 2024-08-06 09:38:17 | 2024-08-06 10:30:18 | 江苏九天光电科技有限公司 | 263181 | 张帅 |  |  | 0.4 | 2700 | 610 | 1 | JG1224070575 |  |  |  | 否 | 否 | 7275 | 5
最终冷轧 | JG1224070582 | JG1224070582 | 九天750轧机 | 合格 | 合格品 | 甲 | 张帅 | 6664 | 6664 | 1 | 9480 | 0.15 | 610 | 轧0.15（0.148-0.153）6.65吨轧制米数9500-9600米不超9600米，5.05吨轧制米数7100-7200米 |  | 20100023 | 轧硬 | 0.4*610-SPCC | 30210011 | 光亮卷 | 0.15-SPCC |  | 30 | MO002115 | MO002115-010 | GLJ003 | 光亮卷前处理 模板 | 6665 | 2024-07-27 | 2024-07-27 | 5 | 2024-08-06 09:11:16 | 2024-08-06 09:11:44 | 江苏九天光电科技有限公司 | 263187 | 张帅 |  |  | 0.4 | 3550 | 610 | 1 | JG1224070582 |  |  |  | 否 | 否 | 8469 | 10
最终冷轧 | JG12240705602 | JG1224070560 | 九天750轧机 | 合格 | 合格品 | 乙 | 赵遂义 | 7444 | 7430 | 0.9981 | 13600 | 0.1 | 710 | 轧0.1(0.097-0.102)5.6吨轧制米数9900-10000米，7.6吨轧制米数13600-13700米 |  | 20100028 | 轧硬 | 0.4*710-SPCC | 30210015 | 光亮卷 | 0.1-SPCC |  | 30 | MO002077 | MO002077-008-02 | GLJ003 | 光亮卷前处理 模板 | 13095 | 2024-07-26 | 2024-07-26 | 5 | 2024-08-06 07:57:06 | 2024-08-06 07:58:02 | 江苏九天光电科技有限公司 | 261445 | 赵遂义 |  |  | 0.4 | 3418 | 710 | 1 | JG12240705602 | [5 empty] | 5702 | 8
最终冷轧 | JG1224070573 | JG1224070573 | 九天750轧机 | 合格 | 合格品 | 乙 | 赵遂义 | 6670 | 6660 | 0.9985 | 9600 | 0.15 | 610 | 轧0.15（0.148-0.153）6.65吨轧制米数9500-9600米不超9600米，5.05吨轧制米数7100-7200米 |  | 20100023 | 轧硬 | 0.4*610-SPCC | 30210011 | 光亮卷 | 0.15-SPCC |  | 30 | MO002115 | MO002115-003 | GLJ003 | 光亮卷前处理 模板 | 6670 | 2024-07-27 | 2024-07-27 | 5 | 2024-08-06 07:56:01 | 2024-08-06 07:56:45 | 江苏九天光电科技有限公司 | 263177 | 赵遂义 |  |  | 0.4 | 3550 | 610 | 1 | JG1224070573 |  |  |  | 否 | 否 | 5805 | 3
最终冷轧 | JG1224070639 | JG1224070639 | 九天750轧机 | 合格 | 合格品 | 乙 | 赵遂义 | 6650 | 6640 | 0.9985 | 9530 | 0.15 | 610 | 轧0.15（0.145-0.15）4.9吨卷轧制米数7050-7150米不低于7050米；7.3吨卷轧制米数10400-10500米不低于10400米不高于10500米，6.6吨卷轧制米数9450-9550米不低于9450米不高于9550米 |  | 20100023 | 轧硬 | 0.4*610-SPCC | 30210011 | 光亮卷 | 0.15-SPCC |  | 30 | MO002185 | MO002185-003 | GLJ003 | 光亮卷前处理 模板 | 6650 | 2024-07-29 | 2024-07-29 | 5 | 2024-08-06 03:30:22 | 2024-08-06 03:31:17 | 江苏九天光电科技有限公司 | 267909 | 赵遂义 |  |  | 0.4 | 3535 | 610 | 1 | JG1224070639 |  |  |  | 否 | 否 | 5704 | 3
最终冷轧 | JG1224070570 | JG1224070570 | 九天750轧机 | 合格 | 合格品 | 乙 | 赵遂义 | 6660 | 6650 | 0.9985 | 9570 | 0.15 | 610 | 轧0.15（0.148-0.153）6.65吨轧制米数9500-9600米不超9600米，5.05吨轧制米数7100-7200米 |  | 20100023 | 轧硬 | 0.4*610-SPCC | 30210011 | 光亮卷 | 0.15-SPCC |  | 30 | MO002115 | MO002115-002 | GLJ003 | 光亮卷前处理 模板 | 6660 | 2024-07-27 | 2024-07-27 | 3 | 2024-08-06 03:28:51 | 2024-08-06 03:29:39 | 江苏九天光电科技有限公司 | 263176 | 赵遂义 |  |  | 0.4 | 3550 | 610 | 1 | JG1224070570 |  |  |  | 否 | 否 |  | 2
最终冷轧 | JG1224070578 | JG1224070578 | 九天750轧机 | 合格 | 合格品 | 乙 | 赵遂义 | 6654 | 6640 | 0.9979 | 9500 | 0.15 | 610 | 轧0.15（0.148-0.153）6.65吨轧制米数9500-9600米不超9600米，5.05吨轧制米数7100-7200米 |  | 20100023 | 轧硬 | 0.4*610-SPCC | 30210011 | 光亮卷 | 0.15-SPCC |  | 30 | MO002115 | MO002115-008 | GLJ003 | 光亮卷前处理 模板 | 6655 | 2024-07-27 | 2024-07-27 | 5 | 2024-08-06 03:27:26 | 2024-08-06 03:28:21 | 江苏九天光电科技有限公司 | 263185 | 赵遂义 |  |  | 0.4 | 3550 | 610 | 1 | JG1224070578 |  |  |  | 否 | 否 | 5852 | 8
最终冷轧 | JG1224070485 | JG1224070485 | 九天750轧机 | 合格 | 合格品 | 乙 | 赵遂义 | 5184 | 5180 | 0.9992 | 7230 | 0.15 | 610 | 轧0.15（0.148-0.153）5.2吨卷轧制米数7100-7200米；6.85吨轧制米数9500-9600米，不低于9500 米，不高于9600米 |  | 20100023 | 轧硬 | 0.4*610-SPCC | 30210011 | 光亮卷 | 0.15-SPCC |  | 30 | MO002184 | MO002184-005 | GLJ003 | 光亮卷前处理 模板 | 5185 | 2024-07-29 | 2024-07-29 | 5 | 2024-08-05 23:38:35 | 2024-08-05 23:39:19 | 江苏九天光电科技有限公司 | 267711 | 赵遂义 |  |  | 0.4 | 2760 | 610 | 1 | JG1224070485 |  |  |  | 否 | 否 | 4510 | 5
最终冷轧 | JG1224070541 | JG1224070541 | 九天750轧机 | 合格 | 合格品 | 乙 | 赵遂义 | 5310 | 5300 | 0.9981 | 7220 | 0.15 | 610 | 轧0.15（0.15-0.155）米数7100-7200米不低于7100米不高于7200米 |  | 20100023 | 轧硬 | 0.4*610-SPCC | 30210011 | 光亮卷 | 0.15-SPCC |  | 30 | MO002182 | MO002182-003 | GLJ003 | 光亮卷前处理 模板 | 5310 | 2024-07-29 | 2024-07-29 | 5 | 2024-08-05 23:36:57 | 2024-08-05 23:38:08 | 江苏九天光电科技有限公司 | 267696 | 赵遂义 |  |  | 0.4 | 2820 | 610 | 1 | JG1224070541 |  |  |  | 否 | 否 | 4510 | 3
最终冷轧 | JG12240704241 | JG1224070424 | 九天750轧机 | 合格 | 合格品 | 甲 | 蒋小冬 | 6858 | 6800 | 0.9915 | 12500 | 0.1 | 710 | 轧0.1(0.095-0.1)6.85-6.9吨卷轧制米数12600-12700米不低于12600米，厚度微调 |  | 20100028 | 轧硬 | 0.4*710-SPCC | 30210015 | 光亮卷 | 0.1-SPCC |  | 30 | MO001796 | MO001796-002-01 | GLJ003 | 光亮卷前处理 模板 | 13820 | 2024-07-19 | 2024-07-19 | 3 | 2024-08-05 17:49:03 | 2024-08-05 17:49:44 | 江苏九天光电科技有限公司 | 249136 | 蒋小冬 |  |  | 0.4 | 3145 | 710 | 1 | JG12240704241 | [5 empty] | 9687 | 2
最终冷轧 | JG12240705601 | JG1224070560 | 九天750轧机 | 合格 | 合格品 | 甲 | 张帅 | 5600 | 5600 | 1 | 10068 | 0.1 | 710 | 轧0.1(0.097-0.102)5.6吨轧制米数9900-10000米，7.6吨轧制米数13600-13700米 |  | 20100028 | 轧硬 | 0.4*710-SPCC | 30210015 | 光亮卷 | 0.1-SPCC |  | 30 | MO002077 | MO002077-008-01 | GLJ003 | 光亮卷前处理 模板 | 13095 | 2024-07-26 | 2024-07-26 | 5 | 2024-08-05 15:43:44 | 2024-08-05 15:44:11 | 江苏九天光电科技有限公司 | 261445 | 张帅 |  |  | 0.4 | 2580 | 710 | 1 | JG12240705601 | [5 empty] | 5702 | 8
最终冷轧 | JG12240705541 | JG1224070554 | 九天750轧机 | 合格 | 合格品 | 甲 | 蒋小冬 | 5610 | 5586 | 0.9957 | 10150 | 0.1 | 710 | 轧0.1(0.097-0.102)5.6吨轧制米数9900-10000米，7.6吨轧制米数13600-13700米 |  | 20100028 | 轧硬 | 0.4*710-SPCC | 30210015 | 光亮卷 | 0.1-SPCC |  | 30 | MO002077 | MO002077-002-01 | GLJ003 | 光亮卷前处理 模板 | 12960 | 2024-07-26 | 2024-07-26 | 5 | 2024-08-05 14:18:53 | 2024-08-05 14:19:41 | 江苏九天光电科技有限公司 | 261435 | 蒋小冬 |  |  | 0.4 | 2579 | 710 | 1 | JG12240705541 | [5 empty] | 4958 | 2
最终冷轧 | JG12240705621 | JG1224070562 | 九天750轧机 | 合格 | 合格品 | 甲 | 张帅 | 5610 | 5610 | 1 | 10070 | 0.1 | 710 | 轧0.1(0.097-0.102)5.6吨轧制米数9900-10000米，7.6吨轧制米数13600-13700米 |  | 20100028 | 轧硬 | 0.4*710-SPCC | 30210015 | 光亮卷 | 0.1-SPCC |  | 30 | MO002077 | MO002077-010-01 | GLJ003 | 光亮卷前处理 模板 | 13240 | 2024-07-26 | 2024-07-26 | 5 | 2024-08-05 12:28:42 | 2024-08-05 12:29:11 | 江苏九天光电科技有限公司 | 261449 | 张帅 |  |  | 0.4 | 2579 | 710 | 1 | JG12240705621 | [5 empty] | 6177 | 10
最终冷轧 | JG12240705611 | JG1224070561 | 九天750轧机 | 合格 | 合格品 | 甲 | 蒋小冬 | 5660 | 5560 | 0.9823 | 10300 | 0.1 | 710 | 轧0.1(0.097-0.102)5.6吨轧制米数9900-10000米，7.6吨轧制米数13600-13700米 |  | 20100028 | 轧硬 | 0.4*710-SPCC | 30210015 | 光亮卷 | 0.1-SPCC |  | 30 | MO002077 | MO002077-009-01 | GLJ003 | 光亮卷前处理 模板 | 13250 | 2024-07-26 | 2024-07-26 | 5 | 2024-08-05 10:58:39 | 2024-08-05 10:59:32 | 江苏九天光电科技有限公司 | 261446 | 蒋小冬 |  |  | 0.4 | 2600 | 710 | 1 | JG12240705611 | [5 empty] | 5751 | 9
最终冷轧 | JG12240704221 | JG1224070422 | 九天750轧机 | 合格 | 合格品 | 甲 | 张帅 | 6850 | 6850 | 1 | 12650 | 0.1 | 710 | 轧0.1(0.095-0.1)6.85-6.9吨卷轧制米数12600-12700米不低于12600米，厚度微调 |  | 20100028 | 轧硬 | 0.4*710-SPCC | 30210015 | 光亮卷 | 0.1-SPCC |  | 30 | MO001796 | MO001796-005-01 | GLJ003 | 光亮卷前处理 模板 | 13720 | 2024-07-19 | 2024-07-19 | 5 | 2024-08-05 08:21:13 | 2024-08-05 08:22:17 | 江苏九天光电科技有限公司 | 249139 | 张帅 |  |  | 0.4 | 3145 | 710 | 1 | JG12240704221 | [5 empty] | 4966 | 5
最终冷轧 | JG12240705532 | JG1224070553 | 九天750轧机 | 合格 | 合格品 | 乙 | 赵遂义 | 7328 | 7320 | 0.9989 | 13600 | 0.1 | 710 | 轧0.1(0.097-0.102)5.6吨轧制米数9900-10000米，7.6吨轧制米数13600-13700米 |  | 20100028 | 轧硬 | 0.4*710-SPCC | 30210015 | 光亮卷 | 0.1-SPCC |  | 30 | MO002077 | MO002077-001-02 | GLJ003 | 光亮卷前处理 模板 | 12970 | 2024-07-26 | 2024-07-26 | 5 | 2024-08-05 07:32:21 | 2024-08-05 07:33:17 | 江苏九天光电科技有限公司 | 261432 | 赵遂义 |  |  | 0.4 | 3361 | 710 | 1 | JG12240705532 | [5 empty] | 7352 | 1
最终冷轧 | JG12240705622 | JG1224070562 | 九天750轧机 | 合格 | 合格品 | 乙 | 赵遂义 | 7586 | 7580 | 0.9992 | 13700 | 0.1 | 710 | 轧0.1(0.097-0.102)5.6吨轧制米数9900-10000米，7.6吨轧制米数13600-13700米 |  | 20100028 | 轧硬 | 0.4*710-SPCC | 30210015 | 光亮卷 | 0.1-SPCC |  | 30 | MO002077 | MO002077-010-02 | GLJ003 | 光亮卷前处理 模板 | 13240 | 2024-07-26 | 2024-07-26 | 5 | 2024-08-05 07:31:17 | 2024-08-05 07:31:59 | 江苏九天光电科技有限公司 | 261449 | 赵遂义 |  |  | 0.4 | 3486 | 710 | 1 | JG12240705622 | [5 empty] | 6177 | 10
最终冷轧 | JG12240705592 | JG1224070559 | 九天750轧机 | 合格 | 合格品 | 乙 | 赵遂义 | 7446 | 7430 | 0.9979 | 13660 | 0.1 | 710 | 轧0.1(0.097-0.102)5.6吨轧制米数9900-10000米，7.6吨轧制米数13600-13700米 |  | 20100028 | 轧硬 | 0.4*710-SPCC | 30210015 | 光亮卷 | 0.1-SPCC |  | 30 | MO002077 | MO002077-007-02 | GLJ003 | 光亮卷前处理 模板 | 13100 | 2024-07-26 | 2024-07-26 | 5 | 2024-08-05 07:29:52 | 2024-08-05 07:30:53 | 江苏九天光电科技有限公司 | 261444 | 赵遂义 |  |  | 0.4 | 3420 | 710 | 1 | JG12240705592 | [5 empty] | 5417 | 7
最终冷轧 | JG12240705531 | JG1224070553 | 九天750轧机 | 合格 | 合格品 | 乙 | 赵遂义 | 5620 | 5610 | 0.9982 | 10170 | 0.1 | 710 | 轧0.1(0.097-0.102)5.6吨轧制米数9900-10000米，7.6吨轧制米数13600-13700米 |  | 20100028 | 轧硬 | 0.4*710-SPCC | 30210015 | 光亮卷 | 0.1-SPCC |  | 30 | MO002077 | MO002077-001-01 | GLJ003 | 光亮卷前处理 模板 | 12970 | 2024-07-26 | 2024-07-26 | 5 | 2024-08-05 01:51:00 | 2024-08-05 01:51:55 | 江苏九天光电科技有限公司 | 261432 | 赵遂义 |  |  | 0.4 | 2579 | 710 | 1 | JG12240705531 | [5 empty] | 7352 | 1
最终冷轧 | JG12240704092 | JG1224070409 | 九天750轧机 | 合格 | 合格品 | 甲 | 张帅 | 6864 | 6850 | 0.998 | 12550 | 0.1 | 710 | 轧0.1(0.095-0.1)6.85-6.9吨卷轧制米数12600-12700米不低于12600米，厚度微调 |  | 20100028 | 轧硬 | 0.4*710-SPCC | 30210015 | 光亮卷 | 0.1-SPCC |  | 30 | MO001796 | MO001796-004-02 | GLJ003 | 光亮卷前处理 模板 | 13745 | 2024-07-19 | 2024-07-19 | 5 | 2024-08-04 17:01:43 | 2024-08-04 17:02:14 | 江苏九天光电科技有限公司 | 249138 | 张帅 |  |  | 0.4 | 3145 | 710 | 1 | JG12240704092 | [5 empty] | 6047 | 4
最终冷轧 | JG12240705551 | JG1224070555 | 九天750轧机 | 合格 | 合格品 | 甲 | 张帅 | 5610 | 5595 | 0.9973 | 10140 | 0.1 | 710 | 轧0.1(0.097-0.102)5.6吨轧制米数9900-10000米，7.6吨轧制米数13600-13700米 |  | 20100028 | 轧硬 | 0.4*710-SPCC | 30210015 | 光亮卷 | 0.1-SPCC |  | 30 | MO002077 | MO002077-003-01 | GLJ003 | 光亮卷前处理 模板 | 13270 | 2024-07-26 | 2024-07-26 | 5 | 2024-08-04 17:00:49 | 2024-08-04 17:01:28 | 江苏九天光电科技有限公司 | 261436 | 张帅 |  |  | 0.4 | 2579 | 710 | 1 | JG12240705551 | [5 empty] | 7575 | 3
最终冷轧 | JG12240704101 | JG1224070410 | 九天750轧机 | 合格 | 合格品 | 甲 | 蒋小冬 | 6864 | 6827 | 0.9946 | 12450 | 0.1 | 710 | 轧0.1(0.095-0.1)6.85-6.9吨卷轧制米数12600-12700米不低于12600米，厚度微调 |  | 20100028 | 轧硬 | 0.4*710-SPCC | 30210015 | 光亮卷 | 0.1-SPCC |  | 30 | MO001796 | MO001796-003-01 | GLJ003 | 光亮卷前处理 模板 | 13760 | 2024-07-19 | 2024-07-19 | 5 | 2024-08-04 16:00:55 | 2024-08-04 16:01:47 | 江苏九天光电科技有限公司 | 249137 | 蒋小冬 |  |  | 0.4 | 3145 | 710 | 1 | JG12240704101 | [5 empty] | 3858 | 3
最终冷轧 | JG12240705562 | JG1224070556 | 九天750轧机 | 合格 | 合格品 | 甲 | 蒋小冬 | 7600 | 7580 | 0.9974 | 13700 | 0.1 | 710 | 轧0.1(0.097-0.102)5.6吨轧制米数9900-10000米，7.6吨轧制米数13600-13700米 |  | 20100028 | 轧硬 | 0.4*710-SPCC | 30210015 | 光亮卷 | 0.1-SPCC |  | 30 | MO002077 | MO002077-004-02 | GLJ003 | 光亮卷前处理 模板 | 13260 | 2024-07-26 | 2024-07-26 | 5 | 2024-08-04 10:12:48 | 2024-08-04 10:13:49 | 江苏九天光电科技有限公司 | 261439 | 蒋小冬 |  |  | 0.4 | 3521 | 710 | 1 | JG12240705562 | [5 empty] | 5870 | 4
最终冷轧 | JG12240705591 | JG1224070559 | 九天750轧机 | 合格 | 合格品 | 乙 | 赵遂义 | 5614 | 5600 | 0.9975 | 9970 | 0.1 | 710 | 轧0.1(0.097-0.102)5.6吨轧制米数9900-10000米，7.6吨轧制米数13600-13700米 |  | 20100028 | 轧硬 | 0.4*710-SPCC | 30210015 | 光亮卷 | 0.1-SPCC |  | 30 | MO002077 | MO002077-007-01 | GLJ003 | 光亮卷前处理 模板 | 13100 | 2024-07-26 | 2024-07-26 | 5 | 2024-08-04 07:30:46 | 2024-08-04 07:31:34 | 江苏九天光电科技有限公司 | 261444 | 赵遂义 |  |  | 0.4 | 2580 | 710 | 1 | JG12240705591 | [5 empty] | 5417 | 7
最终冷轧 | JG12240705612 | JG1224070561 | 九天750轧机 | 合格 | 合格品 | 乙 | 赵遂义 | 7544 | 7530 | 0.9981 | 13600 | 0.1 | 710 | 轧0.1(0.097-0.102)5.6吨轧制米数9900-10000米，7.6吨轧制米数13600-13700米 |  | 20100028 | 轧硬 | 0.4*710-SPCC | 30210015 | 光亮卷 | 0.1-SPCC |  | 30 | MO002077 | MO002077-009-02 | GLJ003 | 光亮卷前处理 模板 | 13250 | 2024-07-26 | 2024-07-26 | 5 | 2024-08-04 07:14:20 | 2024-08-04 07:15:15 | 江苏九天光电科技有限公司 | 261446 | 赵遂义 |  |  | 0.4 | 3465 | 710 | 1 | JG12240705612 | [5 empty] | 5751 | 9
最终冷轧 | JG12240705561 | JG1224070556 | 九天750轧机 | 合格 | 合格品 | 乙 | 赵遂义 | 5610 | 5600 | 0.9982 | 9950 | 0.1 | 710 | 轧0.1(0.097-0.102)5.6吨轧制米数9900-10000米，7.6吨轧制米数13600-13700米 |  | 20100028 | 轧硬 | 0.4*710-SPCC | 30210015 | 光亮卷 | 0.1-SPCC |  | 30 | MO002077 | MO002077-004-01 | GLJ003 | 光亮卷前处理 模板 | 13260 | 2024-07-26 | 2024-07-26 | 5 | 2024-08-04 07:13:04 | 2024-08-04 07:13:51 | 江苏九天光电科技有限公司 | 261439 | 赵遂义 |  |  | 0.4 | 2579 | 710 | 1 | JG12240705561 | [5 empty] | 5870 | 4
最终冷轧 | JG1224070533 | JG1224070533 | 九天750轧机 | 合格 | 合格品 | 甲 | 蒋小冬 | 5300 | 5300 | 1 | 7150 | 0.15 | 610 | 轧0.15（0.15-0.155）米数7100-7200米不低于7100米不高于7200米 |  | 20100023 | 轧硬 | 0.4*610-SPCC | 30210011 | 光亮卷 | 0.15-SPCC |  | 30 | MO002182 | MO002182-001 | GLJ003 | 光亮卷前处理 模板 | 5300 | 2024-07-29 | 2024-07-29 | 5 | 2024-08-03 07:59:39 | 2024-08-03 08:13:31 | 江苏九天光电科技有限公司 | 267694 | 蒋小冬 |  |  | 0.4 | 2820 | 610 | 1 | JG1224070533 |  |  |  | 否 | 否 | 5743 | 1
最终冷轧 | JG1224070472 | JG1224070472 | 九天750轧机 | 合格 | 合格品 | 甲 | 蒋小冬 | 6880 | 6871 | 0.9987 | 9650 | 0.15 | 610 | 轧0.15（0.148-0.153）5.2吨卷轧制米数7100-7200米；6.85吨轧制米数9500-9600米，不低于9500 米，不高于9600米 |  | 20100023 | 轧硬 | 0.4*610-SPCC | 30210011 | 光亮卷 | 0.15-SPCC |  | 30 | MO002184 | MO002184-004 | GLJ003 | 光亮卷前处理 模板 | 6880 | 2024-07-29 | 2024-07-29 | 5 | 2024-08-03 07:58:27 | 2024-08-03 07:58:56 | 江苏九天光电科技有限公司 | 267710 | 蒋小冬 |  |  | 0.4 | 3660 | 610 | 1 | JG1224070472 |  |  |  | 否 | 否 | 7889 | 4
最终冷轧 | JG1224070581 | JG1224070581 | 九天750轧机 | 合格 | 合格品 | 甲 | 张帅 | 6674 | 6650 | 0.9964 | 9500 | 0.15 | 610 | 轧0.15（0.148-0.153）6.65吨轧制米数9500-9600米不超9600米，5.05吨轧制米数7100-7200米 |  | 20100023 | 轧硬 | 0.4*610-SPCC | 30210011 | 光亮卷 | 0.15-SPCC |  | 30 | MO002115 | MO002115-009 | GLJ003 | 光亮卷前处理 模板 | 6675 | 2024-07-27 | 2024-07-27 | 5 | 2024-08-03 07:09:25 | 2024-08-03 07:09:54 | 江苏九天光电科技有限公司 | 263186 | 张帅 |  |  | 0.4 | 3550 | 610 | 1 | JG1224070581 |  |  |  | 否 | 否 | 8203 | 9
最终冷轧 | JG1224070574 | JG1224070574 | 九天750轧机 | 合格 | 合格品 | 甲 | 张帅 | 6664 | 6640 | 0.9964 | 9540 | 0.15 | 610 | 轧0.15（0.148-0.153）6.65吨轧制米数9500-9600米不超9600米，5.05吨轧制米数7100-7200米 |  | 20100023 | 轧硬 | 0.4*610-SPCC | 30210011 | 光亮卷 | 0.15-SPCC |  | 30 | MO002115 | MO002115-004 | GLJ003 | 光亮卷前处理 模板 | 6665 | 2024-07-27 | 2024-07-27 | 5 | 2024-08-03 03:57:43 | 2024-08-03 03:58:17 | 江苏九天光电科技有限公司 | 263178 | 张帅 |  |  | 0.4 | 3550 | 610 | 1 | JG1224070574 |  |  |  | 否 | 否 | 9569 | 4
最终冷轧 | JG1224070577 | JG1224070577 | 九天750轧机 | 合格 | 合格品 | 甲 | 蒋小冬 | 6680 | 6670 | 0.9985 | 9550 | 0.15 | 610 | 轧0.15（0.148-0.153）6.65吨轧制米数9500-9600米不超9600米，5.05吨轧制米数7100-7200米 |  | 20100023 | 轧硬 | 0.4*610-SPCC | 30210011 | 光亮卷 | 0.15-SPCC |  | 30 | MO002115 | MO002115-007 | GLJ003 | 光亮卷前处理 模板 | 6680 | 2024-07-27 | 2024-07-27 | 5 | 2024-08-03 02:42:42 | 2024-08-03 02:43:07 | 江苏九天光电科技有限公司 | 263184 | 蒋小冬 |  |  | 0.4 | 3550 | 610 | 1 | JG1224070577 |  |  |  | 否 | 否 | 9570 | 7
最终冷轧 | JG1224070471 | JG1224070471 | 九天750轧机 | 合格 | 合格品 | 甲 | 张帅 | 6890 | 6870 | 0.9971 | 9550 | 0.15 | 610 | 轧0.15（0.148-0.153）5.2吨卷轧制米数7100-7200米；6.85吨轧制米数9500-9600米，不低于9500 米，不高于9600米 |  | 20100023 | 轧硬 | 0.4*610-SPCC | 30210011 | 光亮卷 | 0.15-SPCC |  | 30 | MO002184 | MO002184-003 | GLJ003 | 光亮卷前处理 模板 | 6895 | 2024-07-29 | 2024-07-29 | 5 | 2024-08-03 01:28:00 | 2024-08-03 01:28:33 | 江苏九天光电科技有限公司 | 267708 | 张帅 |  |  | 0.4 | 3660 | 610 | 1 | JG1224070471 |  |  |  | 否 | 否 | 6735 | 3
最终冷轧 | JG1224070537 | JG1224070537 | 九天750轧机 | 合格 | 合格品 | 甲 | 蒋小冬 | 6700 | 6689 | 0.9984 | 9600 | 0.15 | 610 | 轧0.15 7-7.1吨卷按0.15上公差轧制，厚度0.15-0.155，米数控制在9500-9600米；6.6-6.7吨卷按0.15轧制0.145-0.15）米数控制在9450-9550米不低于9450米；5.3吨卷公差控制在0.148-0.153米数控制在7100-7200米，按米数轧制，厚度微调 |  | 20100023 | 轧硬 | 0.4*610-SPCC | 30210011 | 光亮卷 | 0.15-SPCC |  | 30 | MO002033 | MO002033-017 | GLJ003 | 光亮卷前处理 模板 | 6710 | 2024-07-25 | 2024-07-25 | 5 | 2024-08-02 23:29:04 | 2024-08-02 23:29:46 | 江苏九天光电科技有限公司 | 258847 | 蒋小冬 |  |  | 0.4 | 3570 | 610 | 1 | JG1224070537 |  |  |  | 否 | 否 | 7889 | 17
最终冷轧 | JG1224070469 | JG1224070469 | 九天750轧机 | 合格 | 合格品 | 甲 | 张帅 | 5194 | 5170 | 0.9954 | 7220 | 0.15 | 610 | 轧0.15（0.148-0.153）5.2吨卷轧制米数7100-7200米；6.85吨轧制米数9500-9600米，不低于9500 米，不高于9600米 |  | 20100023 | 轧硬 | 0.4*610-SPCC | 30210011 | 光亮卷 | 0.15-SPCC |  | 30 | MO002184 | MO002184-001 | GLJ003 | 光亮卷前处理 模板 | 5195 | 2024-07-29 | 2024-07-29 | 5 | 2024-08-02 21:16:03 | 2024-08-02 22:13:20 | 江苏九天光电科技有限公司 | 267698 | 张帅 |  |  | 0.4 | 2760 | 610 | 1 | JG1224070469 |  |  |  | 否 | 否 | 6922 | 1
最终冷轧 | JG1224070668 | JG1224070668 | 九天750轧机 | 合格 | 合格品 | 乙 | 赵遂义 | 7330 | 7320 | 0.9986 | 10500 | 0.15 | 610 | 轧0.15（0.145-0.15）4.9吨卷轧制米数7050-7150米不低于7050米；7.3吨卷轧制米数10400-10500米不低于10400米不高于10500米，6.6吨卷轧制米数9450-9550米不低于9450米不高于9550米 |  | 20100023 | 轧硬 | 0.4*610-SPCC | 30210011 | 光亮卷 | 0.15-SPCC |  | 30 | MO002185 | MO002185-012 | GLJ003 | 光亮卷前处理 模板 | 7330 | 2024-07-29 | 2024-07-29 | 5 | 2024-08-02 19:39:12 | 2024-08-02 19:39:50 | 江苏九天光电科技有限公司 | 267927 | 赵遂义 |  |  | 0.4 | 3910 | 610 | 1 | JG1224070668 |  |  |  | 否 | 否 | 7892 | 12
最终冷轧 | JG1224070656 | JG1224070656 | 九天750轧机 | 合格 | 合格品 | 乙 | 赵遂义 | 7320 | 7310 | 0.9986 | 10500 | 0.15 | 610 | 轧0.15（0.145-0.15）4.9吨卷轧制米数7050-7150米不低于7050米；7.3吨卷轧制米数10400-10500米不低于10400米不高于10500米，6.6吨卷轧制米数9450-9550米不低于9450米不高于9550米 |  | 20100023 | 轧硬 | 0.4*610-SPCC | 30210011 | 光亮卷 | 0.15-SPCC |  | 30 | MO002185 | MO002185-008 | GLJ003 | 光亮卷前处理 模板 | 7320 | 2024-07-29 | 2024-07-29 | 5 | 2024-08-02 18:27:21 | 2024-08-02 18:28:06 | 江苏九天光电科技有限公司 | 267922 | 赵遂义 |  |  | 0.4 | 3900 | 610 | 1 | JG1224070656 |  |  |  | 否 | 否 | 8101 | 8
最终冷轧 | JG1224070631 | JG1224070631 | 九天750轧机 | 合格 | 合格品 | 乙 | 赵遂义 | 7230 | 7220 | 0.9986 | 10300 | 0.15 | 610 | 轧0.15（0.145-0.15）4.9吨卷轧制米数7050-7150米不低于7050米；7.3吨卷轧制米数10400-10500米不低于10400米不高于10500米，6.6吨卷轧制米数9450-9550米不低于9450米不高于9550米 |  | 20100023 | 轧硬 | 0.4*610-SPCC | 30210011 | 光亮卷 | 0.15-SPCC |  | 30 | MO002185 | MO002185-005 | GLJ003 | 光亮卷前处理 模板 | 7235 | 2024-07-29 | 2024-07-29 | 5 | 2024-08-02 18:25:11 | 2024-08-02 18:25:56 | 江苏九天光电科技有限公司 | 267911 | 赵遂义 |  |  | 0.4 | 3840 | 610 | 1 | JG1224070631 |  |  |  | 否 | 否 | 6808 | 5
最终冷轧 | JG1224070487 | JG1224070487 | 九天750轧机 | 合格 | 合格品 | 乙 | 赵遂义 | 6880 | 6870 | 0.9985 | 9620 | 0.15 | 610 | 轧0.15（0.148-0.153）5.2吨卷轧制米数7100-7200米；6.85吨轧制米数9500-9600米，不低于9500 米，不高于9600米 |  | 20100023 | 轧硬 | 0.4*610-SPCC | 30210011 | 光亮卷 | 0.15-SPCC |  | 30 | MO002184 | MO002184-007 | GLJ003 | 光亮卷前处理 模板 | 6885 | 2024-07-29 | 2024-07-29 | 5 | 2024-08-02 17:08:00 | 2024-08-02 17:09:07 | 江苏九天光电科技有限公司 | 267714 | 赵遂义 |  |  | 0.4 | 3665 | 610 | 1 | JG1224070487 |  |  |  | 否 | 否 | 7019 | 7
最终冷轧 | JG1224070655 | JG1224070655 | 九天750轧机 | 合格 | 合格品 | 乙 | 赵遂义 | 7330 | 7320 | 0.9986 | 10540 | 0.15 | 610 | 轧0.15（0.145-0.15）4.9吨卷轧制米数7050-7150米不低于7050米；7.3吨卷轧制米数10400-10500米不低于10400米不高于10500米，6.6吨卷轧制米数9450-9550米不低于9450米不高于9550米 |  | 20100023 | 轧硬 | 0.4*610-SPCC | 30210011 | 光亮卷 | 0.15-SPCC |  | 30 | MO002185 | MO002185-007 | GLJ003 | 光亮卷前处理 模板 | 7330 | 2024-07-29 | 2024-07-29 | 5 | 2024-08-02 17:06:45 | 2024-08-02 17:07:25 | 江苏九天光电科技有限公司 | 267917 | 赵遂义 |  |  | 0.4 | 3900 | 610 | 1 | JG1224070655 |  |  |  | 否 | 否 | 6939 | 7
最终冷轧 | JG1224070667 | JG1224070667 | 九天750轧机 | 合格 | 合格品 | 乙 | 赵遂义 | 7340 | 7330 | 0.9986 | 10530 | 0.15 | 610 | 轧0.15（0.145-0.15）4.9吨卷轧制米数7050-7150米不低于7050米；7.3吨卷轧制米数10400-10500米不低于10400米不高于10500米，6.6吨卷轧制米数9450-9550米不低于9450米不高于9550米 |  | 20100023 | 轧硬 | 0.4*610-SPCC | 30210011 | 光亮卷 | 0.15-SPCC |  | 30 | MO002185 | MO002185-011 | GLJ003 | 光亮卷前处理 模板 | 7340 | 2024-07-29 | 2024-07-29 | 5 | 2024-08-02 17:05:36 | 2024-08-02 17:06:24 | 江苏九天光电科技有限公司 | 267926 | 赵遂义 |  |  | 0.4 | 3910 | 610 | 1 | JG1224070667 |  |  |  | 否 | 否 | 7958 | 11
最终冷轧 | JG12240705552 | JG1224070555 | 九天750轧机 | 合格 | 合格品 | 甲 | 张帅 | 7616 | 7600 | 0.9979 | 13880 | 0.1 | 710 | 轧0.1(0.097-0.102)5.6吨轧制米数9900-10000米，7.6吨轧制米数13600-13700米 |  | 20100028 | 轧硬 | 0.4*710-SPCC | 30210015 | 光亮卷 | 0.1-SPCC |  | 30 | MO002077 | MO002077-003-02 | GLJ003 | 光亮卷前处理 模板 | 13270 | 2024-07-26 | 2024-07-26 | 5 | 2024-08-02 06:35:50 | 2024-08-02 06:36:29 | 江苏九天光电科技有限公司 | 261436 | 张帅 |  |  | 0.4 | 3521 | 710 | 1 | JG12240705552 | [5 empty] | 7575 | 3
最终冷轧 | JG12240703892 | JG1224070389 | 九天750轧机 | 合格 | 合格品 | 甲 | 张帅 | 6876 | 6860 | 0.9977 | 12750 | 0.1 | 710 | 轧0.1(0.097-0.102)米数控制在12500-12600米不低于12500米不高于126000米 |  | 20100028 | 轧硬 | 0.4*710-SPCC | 30210015 | 光亮卷 | 0.1-SPCC |  | 30 | MO002019 | MO002019-001-02 | GLJ003 | 光亮卷前处理 模板 | 13740 | 2024-07-24 | 2024-07-24 | 3 | 2024-08-02 05:04:07 | 2024-08-02 05:04:40 | 江苏九天光电科技有限公司 | 256783 | 张帅 |  |  | 0.4 | 3178 | 710 | 1 | JG12240703892 | [5 empty] | 13810 | 1
最终冷轧 | JG12240705542 | JG1224070554 | 九天750轧机 | 合格 | 合格品 | 甲 | 蒋小冬 | 7314 | 7302 | 0.9984 | 13450 | 0.1 | 710 | 轧0.1(0.097-0.102)5.6吨轧制米数9900-10000米，7.6吨轧制米数13600-13700米 |  | 20100028 | 轧硬 | 0.4*710-SPCC | 30210015 | 光亮卷 | 0.1-SPCC |  | 30 | MO002077 | MO002077-002-02 | GLJ003 | 光亮卷前处理 模板 | 12960 | 2024-07-26 | 2024-07-26 | 5 | 2024-08-02 04:57:35 | 2024-08-02 04:58:13 | 江苏九天光电科技有限公司 | 261435 | 蒋小冬 |  |  | 0.4 | 3361 | 710 | 1 | JG12240705542 | [5 empty] | 4958 | 2
最终冷轧 | JG12240703881 | JG1224070388 | 九天750轧机 | 合格 | 合格品 | 甲 | 张帅 | 6830 | 6160 | 0.9019 | 11400 | 0.1 | 710 | 轧0.1(0.097-0.102)米数控制在12500-12600米不低于12500米不高于126000米 |  | 20100028 | 轧硬 | 0.4*710-SPCC | 30210015 | 光亮卷 | 0.1-SPCC |  | 30 | MO002019 | MO002019-003-01 | GLJ003 | 光亮卷前处理 模板 | 13670 | 2024-07-24 | 2024-07-24 | 5 | 2024-08-02 03:37:00 | 2024-08-02 03:37:51 | 江苏九天光电科技有限公司 | 256789 | 张帅 |  |  | 0.4 | 3135 | 710 | 1 | JG12240703881 | [5 empty] | 2774 | 3
最终冷轧 | JG12240704242 | JG1224070424 | 九天750轧机 | 合格 | 合格品 | 甲 | 蒋小冬 | 6942 | 6930 | 0.9983 | 12760 | 0.1 | 710 | 轧0.1(0.095-0.1)6.85-6.9吨卷轧制米数12600-12700米不低于12600米，厚度微调 |  | 20100028 | 轧硬 | 0.4*710-SPCC | 30210015 | 光亮卷 | 0.1-SPCC |  | 30 | MO001796 | MO001796-002-02 | GLJ003 | 光亮卷前处理 模板 | 13820 | 2024-07-19 | 2024-07-19 | 3 | 2024-08-02 03:36:04 | 2024-08-02 03:36:40 | 江苏九天光电科技有限公司 | 249136 | 蒋小冬 |  |  | 0.4 | 3185 | 710 | 1 | JG12240704242 | [5 empty] | 9687 | 2
最终冷轧 | JG12240703901 | JG1224070390 | 九天750轧机 | 合格 | 合格品 | 甲 | 蒋小冬 | 6840 | 6820 | 0.9971 | 12650 | 0.1 | 710 | 轧0.1(0.097-0.102)米数控制在12500-12600米不低于12500米不高于126000米 |  | 20100028 | 轧硬 | 0.4*710-SPCC | 30210015 | 光亮卷 | 0.1-SPCC |  | 30 | MO002019 | MO002019-004-01 | GLJ003 | 光亮卷前处理 模板 | 13755 | 2024-07-24 | 2024-07-24 | 5 | 2024-08-02 03:35:11 | 2024-08-02 03:35:49 | 江苏九天光电科技有限公司 | 256790 | 蒋小冬 |  |  | 0.4 | 3140 | 710 | 1 | JG12240703901 | [5 empty] | 5596 | 4
最终冷轧 | JG12240705572 | JG1224070557 | 九天750轧机 | 合格 | 合格品 | 甲 | 蒋小冬 | 7520 | 7500 | 0.9973 | 14000 | 0.1 | 710 | 轧0.1(0.097-0.102)5.6吨轧制米数9900-10000米，7.6吨轧制米数13600-13700米 |  | 20100028 | 轧硬 | 0.4*710-SPCC | 30210015 | 光亮卷 | 0.1-SPCC |  | 30 | MO002077 | MO002077-005-02 | GLJ003 | 光亮卷前处理 模板 | 13170 | 2024-07-26 | 2024-07-26 | 3 | 2024-08-02 03:33:49 | 2024-08-02 03:34:27 | 江苏九天光电科技有限公司 | 261442 | 蒋小冬 |  |  | 0.4 | 3460 | 710 | 1 | JG12240705572 | [5 empty] | 3597 | 5
最终冷轧 | JG12240705582 | JG1224070558 | 九天750轧机 | 合格 | 合格品 | 甲 | 张帅 | 7510 | 7500 | 0.9987 | 13810 | 0.1 | 710 | 轧0.1(0.097-0.102)5.6吨轧制米数9900-10000米，7.6吨轧制米数13600-13700米 |  | 20100028 | 轧硬 | 0.4*710-SPCC | 30210015 | 光亮卷 | 0.1-SPCC |  | 30 | MO002077 | MO002077-006-02 | GLJ003 | 光亮卷前处理 模板 | 13160 | 2024-07-26 | 2024-07-26 | 3 | 2024-08-02 02:01:12 | 2024-08-02 02:13:44 | 江苏九天光电科技有限公司 | 261443 | 张帅 |  |  | 0.4 | 3451 | 710 | 1 | JG12240705582 | [5 empty] | 12761 | 6
最终冷轧 | JG12240705581 | JG1224070558 | 九天750轧机 | 合格 | 合格品 | 乙 | 赵遂义 | 5600 | 5590 | 0.9982 | 10100 | 0.1 | 710 | 轧0.1(0.097-0.102)5.6吨轧制米数9900-10000米，7.6吨轧制米数13600-13700米 |  | 20100028 | 轧硬 | 0.4*710-SPCC | 30210015 | 光亮卷 | 0.1-SPCC |  | 30 | MO002077 | MO002077-006-01 | GLJ003 | 光亮卷前处理 模板 | 13160 | 2024-07-26 | 2024-07-26 | 3 | 2024-08-01 19:47:12 | 2024-08-01 19:47:59 | 江苏九天光电科技有限公司 | 261443 | 赵遂义 |  |  | 0.4 | 2579 | 710 | 1 | JG12240705581 | [5 empty] | 12761 | 6
最终冷轧 | JG12240705571 | JG1224070557 | 九天750轧机 | 合格 | 合格品 | 乙 | 赵遂义 | 5600 | 5590 | 0.9982 | 10140 | 0.1 | 710 | 轧0.1(0.097-0.102)5.6吨轧制米数9900-10000米，7.6吨轧制米数13600-13700米 |  | 20100028 | 轧硬 | 0.4*710-SPCC | 30210015 | 光亮卷 | 0.1-SPCC |  | 30 | MO002077 | MO002077-005-01 | GLJ003 | 光亮卷前处理 模板 | 13170 | 2024-07-26 | 2024-07-26 | 3 | 2024-08-01 19:45:41 | 2024-08-01 19:46:28 | 江苏九天光电科技有限公司 | 261442 | 赵遂义 |  |  | 0.4 | 2579 | 710 | 1 | JG12240705571 | [5 empty] | 3597 | 5
最终冷轧 | JG12240703882 | JG1224070388 | 九天750轧机 | 合格 | 合格品 | 乙 | 赵遂义 | 6810 | 6800 | 0.9985 | 12540 | 0.1 | 710 | 轧0.1(0.097-0.102)米数控制在12500-12600米不低于12500米不高于126000米 |  | 20100028 | 轧硬 | 0.4*710-SPCC | 30210015 | 光亮卷 | 0.1-SPCC |  | 30 | MO002019 | MO002019-003-02 | GLJ003 | 光亮卷前处理 模板 | 13670 | 2024-07-24 | 2024-07-24 | 5 | 2024-08-01 19:44:31 | 2024-08-01 19:45:14 | 江苏九天光电科技有限公司 | 256789 | 赵遂义 |  |  | 0.4 | 3110 | 710 | 1 | JG12240703882 | [5 empty] | 2774 | 3
最终冷轧 | JG12240704102 | JG1224070410 | 九天750轧机 | 合格 | 合格品 | 乙 | 赵遂义 | 6872 | 6860 | 0.9983 | 12520 | 0.1 | 710 | 轧0.1(0.095-0.1)6.85-6.9吨卷轧制米数12600-12700米不低于12600米，厚度微调 |  | 20100028 | 轧硬 | 0.4*710-SPCC | 30210015 | 光亮卷 | 0.1-SPCC |  | 30 | MO001796 | MO001796-003-02 | GLJ003 | 光亮卷前处理 模板 | 13760 | 2024-07-19 | 2024-07-19 | 5 | 2024-08-01 19:42:56 | 2024-08-01 19:43:53 | 江苏九天光电科技有限公司 | 249137 | 赵遂义 |  |  | 0.4 | 3145 | 710 | 1 | JG12240704102 | [5 empty] | 3858 | 3