## sheet1
工序名称 | 新卷号 | 批号 | 机组名称 | 工序状态 | 检验结果 | 班组 | 参与人 | 来料重量 | 出料重量 | 成材率 | 出料长度 | 出料厚度 | 出料宽度 | 工序要求 | 备注 | 来料编码 | 来料名称 | 来料规格 | 产品编码 | 产品名称 | 产品规格 | 膜名称 | 排序 | 主计划号 | 子计划号 | 工序流程编码 | 工序流程名称 | 工单需求 | 计划开始时间 | 计划结束时间 | 工单状态 | 开始时间 | 产出时间 | 组织名称 | 卷号ID | 操作工人 | 报工人 | 检验 | 来料厚度 | 来料长度 | 来料宽度 | 是否分卷 | 原卷号 | 工单要求 | 是否成品 | 不良现象 | 是否入库 | 入库审核 | 生产工时 | 工单行号
最终冷轧 | JG1224070715 | JG1224070715 | 东方850轧机 | 合格 | 合格品 | 乙 | 肖勋民 | 13350 | 13300 | 0.9963 | 24515 | 0.1 | 710 | 850轧机普光辊(Ra0.4-0.6μm)轧制0.1mm(0.4-0.25-0.15-0.115-0.1) |  | 20100028 | 轧硬 | 0.4*710-SPCC | 30210015 | 光亮卷 | 0.1-SPCC |  | 30 | MO002268 | MO002268-002 | GLJ002 | 东方光亮卷前处理（0.4轧0.1mm) | 13380 | 2024-08-02 | 2024-08-16 | 3 | 2024-08-14 16:47:36 | 2024-08-14 16:48:04 | 江苏东方九天新能源材料有限公司 | 275571 | 肖勋民 |  |  | 0.4 | 6050 | 710 | 1 | JG1224070715 | 轧0.1，米数控制在24500-24600米；脱脂平均分包 |  |  | 否 | 否 |  | 2
最终冷轧 | JG1224080109 | JG1224080109 | 东方850轧机 | 合格 | 合格品 | 乙 | 杨海鹏 | 13940 | 13820 | 0.9914 | 23760 | 0.1 | 760 | 850轧机普光辊(Ra0.4-0.6μm)轧制0.1mm(0.4-0.25-0.15-0.115-0.1) |  | 20100142 | 轧硬 | 0.4*760-SPCC | 30210015 | 光亮卷 | 0.1-SPCC |  | 30 | MO002457 | MO002457-001 | GLJ002 | 东方光亮卷前处理（0.4轧0.1mm) | 13980 | 2024-08-08 | 2024-08-22 | 3 | 2024-08-14 13:30:55 | 2024-08-14 13:31:21 | 江苏东方九天新能源材料有限公司 | 283526 | 杨海鹏 |  |  | 0.4 | 5920 | 760 | 1 | JG1224080109 | 轧0.1，米数控制在23700-23800米，脱脂分一包10500米 |  |  | 否 | 否 |  | 1
最终冷轧 | JG1224070337 | JG1224070337 | 东方850轧机 | 合格 | 合格品 | 甲 | 吴宏林 | 13500 | 13200 | 0.9778 | 23200 | 0.1 | 760 | 850轧机普光辊(Ra0.4-0.6μm)轧制0.1mm(0.4-0.25-0.15-0.115-0.1) |  | 20100142 | 轧硬 | 0.4*760-SPCC | 30210015 | 光亮卷 | 0.1-SPCC |  | 30 | MO001991 | MO001991-023 | GLJ002 | 东方光亮卷前处理（0.4轧0.1mm) | 13510 | 2024-07-24 | 2024-08-15 | 3 | 2024-08-14 10:37:27 | 2024-08-14 10:38:16 | 江苏东方九天新能源材料有限公司 | 256410 | 吴宏林 |  |  | 0.4 | 5790 | 760 | 1 | JG1224070337 | 轧0.1，米数控制在22800-22900米，脱脂分一包9200米。 |  |  | 否 | 否 |  | 23
最终冷轧 | JG1224070702 | JG1224070702 | 东方850轧机 | 合格 | 合格品 | 甲 | 吴宏林 | 14215 | 14150 | 0.9954 | 24490 | 0.1 | 760 | 850轧机普光辊(Ra0.4-0.6μm)轧制0.1mm(0.4-0.25-0.15-0.115-0.1) |  | 20100142 | 轧硬 | 0.4*760-SPCC | 30210015 | 光亮卷 | 0.1-SPCC |  | 30 | MO002242 | MO002242-005 | GLJ002 | 东方光亮卷前处理（0.4轧0.1mm) | 14230 | 2024-08-01 | 2024-08-15 | 3 | 2024-08-14 08:20:29 | 2024-08-14 08:21:25 | 江苏东方九天新能源材料有限公司 | 273579 | 吴宏林 |  |  | 0.4 | 6020 | 760 | 1 | JG1224070702 | 轧0.1，米数控制在24400-24500米；脱脂平均分包 |  |  | 否 | 否 |  | 5
最终冷轧 | JG1224070706 | JG1224070706 | 东方850轧机 | 合格 | 合格品 | 甲 | 蔡迎虎 | 14110 | 14050 | 0.9957 | 24240 | 0.1 | 760 | 850轧机普光辊(Ra0.4-0.6μm)轧制0.1mm(0.4-0.25-0.15-0.115-0.1) |  | 20100142 | 轧硬 | 0.4*760-SPCC | 30210015 | 光亮卷 | 0.1-SPCC |  | 30 | MO002230 | MO002230-004 | GLJ002 | 东方光亮卷前处理（0.4轧0.1mm) | 14135 | 2024-08-01 | 2024-08-15 | 3 | 2024-08-14 04:20:14 | 2024-08-14 04:21:02 | 江苏东方九天新能源材料有限公司 | 272581 | 蔡迎虎 |  |  | 0.4 | 5980 | 760 | 1 | JG1224070706 | 轧0.1，米数控制在23800-23900米；脱脂分一包10500米 |  |  | 否 | 否 |  | 4
最终冷轧 | JG12240703622 | JG12240703622 | 东方850轧机 | 合格 | 合格品 | 乙 | 肖勋民 | 8520 | 8470 | 0.9941 | 14605 | 0.1 | 760 | 850轧机普光辊(Ra0.4-0.6μm)轧制0.1mm(0.4-0.25-0.15-0.115-0.1) |  | 20500021 | 光亮卷半成品 | 0.4-SPCC | 30210015 | 光亮卷 | 0.1-SPCC |  | 30 | MO002225 | MO002225-002 | GLJ002 | 东方光亮卷前处理（0.4轧0.1mm) | 8520 | 2024-07-31 | 2024-08-10 | 3 | 2024-08-13 20:24:55 | 2024-08-13 20:27:13 | 江苏东方九天新能源材料有限公司 | 270501 | 肖勋民 |  |  | 0.4 | 3620 | 760 | 1 | JG12240703622 | 已退火，轧0.1，米数控制在14400-14500米 |  |  | 否 | 否 |  | 2
最终冷轧 | JG1224070698 | JG1224070698 | 东方850轧机 | 合格 | 合格品 | 乙 | 肖勋民 | 14270 | 13950 | 0.9776 | 24000 | 0.1 | 760 | 850轧机普光辊(Ra0.4-0.6μm)轧制0.1mm(0.4-0.25-0.15-0.115-0.1) |  | 20100142 | 轧硬 | 0.4*760-SPCC | 30210015 | 光亮卷 | 0.1-SPCC |  | 30 | MO002242 | MO002242-002 | GLJ002 | 东方光亮卷前处理（0.4轧0.1mm) | 14295 | 2024-08-01 | 2024-08-15 | 3 | 2024-08-13 12:25:03 | 2024-08-13 12:25:28 | 江苏东方九天新能源材料有限公司 | 273574 | 肖勋民 |  |  | 0.4 | 6050 | 760 | 1 | JG1224070698 | 轧0.1，米数控制在24400-24500米；脱脂平均分包 |  |  | 否 | 否 |  | 2
最终冷轧 | JG12240703942 | JG1224070394 | 东方850轧机 | 合格 | 合格品 | 甲 | 吴宏林 | 6840 | 6800 | 0.9942 | 12680 | 0.1 | 710 | 850轧机普光辊(Ra0.4-0.6μm)轧制0.1mm(0.4-0.25-0.15-0.115-0.1) |  | 20100028 | 轧硬 | 0.4*710-SPCC | 30210015 | 光亮卷 | 0.1-SPCC |  | 30 | MO001832 | MO001832-011-02 | GLJ002 | 东方光亮卷前处理（0.4轧0.1mm) | 13680 | 2024-07-19 | 2024-07-19 | 3 | 2024-08-13 08:32:27 | 2024-08-13 08:32:52 | 江苏东方九天新能源材料有限公司 | 250544 | 吴宏林 |  |  | 0.4 | 3100 | 710 | 1 | JG12240703942 | 轧0.1；米数控制在24800-24900米，脱脂平均分包 |  |  |  |  | 10519 | 11
最终冷轧 | JG12240707162 | JG1224070716 | 东方850轧机 | 合格 | 合格品 | 甲 | 蔡迎虎 | 1270 | 1270 | 1 | 2380 | 0.1 | 710 | 850轧机普光辊(Ra0.4-0.6μm)轧制0.1mm(0.4-0.25-0.15-0.115-0.1) |  | 20100028 | 轧硬 | 0.4*710-SPCC | 30210015 | 光亮卷 | 0.1-SPCC |  | 30 | MO002268 | MO002268-001-02 | GLJ002 | 东方光亮卷前处理（0.4轧0.1mm) | 13400 | 2024-08-02 | 2024-08-16 | 3 | 2024-08-13 07:12:38 | 2024-08-13 07:15:20 | 江苏东方九天新能源材料有限公司 |  | 蔡迎虎 |  | 1 | 0.1 | 2380 | 710 | 1 | JG12240707162 | 轧0.1，米数控制在24500-24600米；脱脂平均分包 | [5 empty] | 1
最终冷轧 | JG12240707161 | JG1224070716 | 东方850轧机 | 合格 | 合格品 | 甲 | 蔡迎虎 | 12000 | 12000 | 1 | 22350 | 0.1 | 710 | 850轧机普光辊(Ra0.4-0.6μm)轧制0.1mm(0.4-0.25-0.15-0.115-0.1) |  | 20100028 | 轧硬 | 0.4*710-SPCC | 30210015 | 光亮卷 | 0.1-SPCC |  | 30 | MO002268 | MO002268-001-01 | GLJ002 | 东方光亮卷前处理（0.4轧0.1mm) | 13400 | 2024-08-02 | 2024-08-16 | 3 | 2024-08-13 07:12:38 | 2024-08-13 07:15:20 | 江苏东方九天新能源材料有限公司 |  | 蔡迎虎 |  | 1 | 0.1 | 22350 | 710 | 1 | JG12240707161 | 轧0.1，米数控制在24500-24600米；脱脂平均分包 | [5 empty] | 1
最终冷轧 | JG1224080007 | JG1224080007 | 东方850轧机 | 合格 | 合格品 | 甲 | 吴宏林 | 13460 | 13430 | 0.9978 | 25195 | 0.1 | 710 | 850轧机普光辊(Ra0.4-0.6μm)轧制0.1mm(0.4-0.25-0.15-0.115-0.1) |  | 20100028 | 轧硬 | 0.4*710-SPCC | 30210015 | 光亮卷 | 0.1-SPCC |  | 30 | MO002264 | MO002264-003 | GLJ002 | 东方光亮卷前处理（0.4轧0.1mm) | 13480 | 2024-08-02 | 2024-08-16 | 3 | 2024-08-13 02:01:12 | 2024-08-13 02:02:05 | 江苏东方九天新能源材料有限公司 | 275355 | 吴宏林 |  |  | 0.4 | 6100 | 710 | 1 | JG1224080007 | 轧0.1，米数控制在24600-24700米；脱脂平均分包 |  |  | 否 | 否 |  | 3
最终冷轧 | JG1224070717 | JG1224070717 | 东方850轧机 | 合格 | 合格品 | 甲 | 蔡迎虎 | 13450 | 13420 | 0.9978 | 25165 | 0.1 | 710 | 850轧机普光辊(Ra0.4-0.6μm)轧制0.1mm(0.4-0.25-0.15-0.115-0.1) |  | 20100028 | 轧硬 | 0.4*710-SPCC | 30210015 | 光亮卷 | 0.1-SPCC |  | 30 | MO002264 | MO002264-001 | GLJ002 | 东方光亮卷前处理（0.4轧0.1mm) | 13485 | 2024-08-02 | 2024-08-16 | 3 | 2024-08-12 23:13:32 | 2024-08-12 23:14:19 | 江苏东方九天新能源材料有限公司 | 275353 | 蔡迎虎 |  |  | 0.4 | 6090 | 710 | 1 | JG1224070717 | 轧0.1，米数控制在24600-24700米；脱脂平均分包 |  |  | 否 | 否 |  | 1
最终冷轧 | JG1224070336 | JG1224070336 | 东方850轧机 | 合格 | 合格品 | 乙 | 肖勋民 | 13500 | 13300 | 0.9852 | 22818 | 0.1 | 760 | 850轧机普光辊(Ra0.4-0.6μm)轧制0.1mm(0.4-0.25-0.15-0.115-0.1) |  | 20100142 | 轧硬 | 0.4*760-SPCC | 30210015 | 光亮卷 | 0.1-SPCC |  | 30 | MO001991 | MO001991-024 | GLJ002 | 东方光亮卷前处理（0.4轧0.1mm) | 13510 | 2024-07-24 | 2024-08-15 | 3 | 2024-08-12 20:06:57 | 2024-08-12 20:08:30 | 江苏东方九天新能源材料有限公司 | 256411 | 肖勋民 |  |  | 0.4 | 5745 | 760 | 1 | JG1224070336 | 轧0.1，米数控制在22800-22900米，脱脂分一包9200米。 |  |  | 否 | 否 |  | 24
最终冷轧 | JG1224080013 | JG1224080013 | 东方850轧机 | 合格 | 合格品 | 乙 | 杨海鹏 | 12955 | 12790 | 0.9873 | 23390 | 0.1 | 710 | 850轧机普光辊(Ra0.4-0.6μm)轧制0.1mm(0.4-0.25-0.15-0.115-0.1) |  | 20100028 | 轧硬 | 0.4*710-SPCC | 30210015 | 光亮卷 | 0.1-SPCC |  | 30 | MO002389 | MO002389-001 | GLJ002 | 东方光亮卷前处理（0.4轧0.1mm) | 12990 | 2024-08-06 | 2024-08-21 | 3 | 2024-08-12 16:08:05 | 2024-08-12 18:15:53 | 江苏东方九天新能源材料有限公司 | 281457 | 肖勋民 |  |  | 0.4 | 5880 | 710 | 1 | JG1224080013 | 轧0.1，米数控制在23700-23800米，脱脂分一包10500米。 |  |  | 否 | 否 |  | 1
最终冷轧 | JG1224080019 | JG1224080019 | 东方850轧机 | 合格 | 合格品 | 乙 | 肖勋民 | 13420 | 13360 | 0.9955 | 24676 | 0.1 | 710 | 850轧机普光辊(Ra0.4-0.6μm)轧制0.1mm(0.4-0.25-0.15-0.115-0.1) |  | 20100028 | 轧硬 | 0.4*710-SPCC | 30210015 | 光亮卷 | 0.1-SPCC |  | 30 | MO002268 | MO002268-009 | GLJ002 | 东方光亮卷前处理（0.4轧0.1mm) | 13440 | 2024-08-02 | 2024-08-16 | 3 | 2024-08-12 14:57:13 | 2024-08-12 15:13:15 | 江苏东方九天新能源材料有限公司 | 275579 | 肖勋民 |  |  | 0.4 | 6120 | 710 | 1 | JG1224080019 | 轧0.1，米数控制在24500-24600米；脱脂平均分包 |  |  | 否 | 否 |  | 9
最终冷轧 | JG1224070417 | JG1224070417 | 东方850轧机 | 合格 | 合格品 | 乙 | 杨海鹏 | 13435 | 13300 | 0.99 | 24484 | 0.1 | 710 | 850轧机普光辊(Ra0.4-0.6μm)轧制0.1mm(0.4-0.25-0.15-0.115-0.1) |  | 20100028 | 轧硬 | 0.4*710-SPCC | 30210015 | 光亮卷 | 0.1-SPCC |  | 30 | MO002211 | MO002211-001 | GLJ002 | 东方光亮卷前处理（0.4轧0.1mm) | 13450 | 2024-07-30 | 2024-08-15 | 3 | 2024-08-12 14:55:13 | 2024-08-12 14:56:09 | 江苏东方九天新能源材料有限公司 | 269691 | 杨海鹏 |  |  | 0.4 | 6100 | 710 | 1 | JG1224070417 | 轧0.1，米数控制在24600-24700；脱脂平均分包 |  |  | 否 | 否 |  | 1