## sheet1
工序名称 | 新卷号 | 批号 | 机组名称 | 工序状态 | 检验结果 | 班组 | 参与人 | 来料重量 | 出料重量 | 成材率 | 出料长度 | 出料厚度 | 出料宽度 | 工序要求 | 备注 | 来料编码 | 来料名称 | 来料规格 | 产品编码 | 产品名称 | 产品规格 | 膜名称 | 排序 | 主计划号 | 子计划号 | 工序流程编码 | 工序流程名称 | 工单需求 | 计划开始时间 | 计划结束时间 | 工单状态 | 开始时间 | 产出时间 | 组织名称 | 卷号ID | 操作工人 | 报工人 | 检验 | 来料厚度 | 来料长度 | 来料宽度 | 是否分卷 | 原卷号 | 工单要求 | 是否成品 | 不良现象 | 是否入库 | 入库审核 | 生产工时 | 工单行号
最终冷轧 | JG12240800022 | JG1224080002 | 九天750轧机 | 合格 | 合格品 | 甲 | 蒋小冬 | 7730 | 7717 | 0.9983 | 14000 | 0.1 | 710 | 轧0.1(0.096-0.101)5.7吨卷轧制米数10200-10300米；7.8吨卷轧制米数13800-13900米不超13900米；7.6吨卷轧制米数13700-13800米，7.3吨卷轧制米数13000-13100米 |  | 20100028 | 轧硬 | 0.4*710-SPCC | 30210015 | 光亮卷 | 0.1-SPCC |  | 30 | MO002480 | MO002480-002-02 | GLJ003 | 光亮卷前处理 模板 | 13495 | 2024-08-09 | 2024-08-09 | 3 | 2024-08-14 07:43:54 | 2024-08-14 07:44:25 | 江苏九天光电科技有限公司 | 284147 | 蒋小冬 |  |  | 0.4 | 3555 | 710 | 1 | JG12240800022 | [6 empty] | 2
最终冷轧 | JG12240800012 | JG1224080001 | 九天750轧机 | 合格 | 合格品 | 甲 | 蒋小冬 | 7728 | 7710 | 0.9977 | 14000 | 0.1 | 710 | 轧0.1(0.096-0.101)5.7吨卷轧制米数10200-10300米；7.8吨卷轧制米数13800-13900米不超13900米；7.6吨卷轧制米数13700-13800米，7.3吨卷轧制米数13000-13100米 |  | 20100028 | 轧硬 | 0.4*710-SPCC | 30210015 | 光亮卷 | 0.1-SPCC |  | 30 | MO002480 | MO002480-001-02 | GLJ003 | 光亮卷前处理 模板 | 13490 | 2024-08-09 | 2024-08-09 | 3 | 2024-08-14 05:42:13 | 2024-08-14 05:42:45 | 江苏九天光电科技有限公司 | 284146 | 蒋小冬 |  |  | 0.4 | 3555 | 710 | 1 | JG12240800012 | [6 empty] | 1
最终冷轧 | JG12240800182 | JG1224080018 | 九天750轧机 | 合格 | 合格品 | 甲 | 张帅 | 7658 | 7640 | 0.9976 | 13880 | 0.1 | 710 | 轧0.1(0.096-0.101)5.7吨卷轧制米数10200-10300米；7.8吨卷轧制米数13800-13900米不超13900米；7.6吨卷轧制米数13700-13800米，7.3吨卷轧制米数13000-13100米 |  | 20100028 | 轧硬 | 0.4*710-SPCC | 30210015 | 光亮卷 | 0.1-SPCC |  | 30 | MO002480 | MO002480-018-02 | GLJ003 | 光亮卷前处理 模板 | 13420 | 2024-08-09 | 2024-08-09 | 3 | 2024-08-14 05:25:29 | 2024-08-14 05:27:03 | 江苏九天光电科技有限公司 | 284171 | 张帅 |  |  | 0.4 | 3515 | 710 | 1 | JG12240800182 | [6 empty] | 18
最终冷轧 | JG1224080089 | JG1224080089 | 九天750轧机 | 合格 | 合格品 | 甲 | 张帅 | 7870 | 7850 | 0.9975 | 14250 | 0.1 | 710 | 轧0.1（0.096-0.102）5.6吨卷轧制米数10000-10100米，7.8吨卷轧制米数13900-14000米不超14000米 |  | 20100028 | 轧硬 | 0.4*710-SPCC | 30210015 | 光亮卷 | 0.1-SPCC |  | 30 | MO002466 | MO002466-027 | GLJ003 | 光亮卷前处理 模板 | 7870 | 2024-08-08 | 2024-08-08 | 3 | 2024-08-14 03:44:39 | 2024-08-14 03:45:19 | 江苏九天光电科技有限公司 | 283641 | 张帅 |  |  | 0.4 | 3610 | 710 | 1 | JG1224080089 |  |  |  | 否 | 否 |  | 27
最终冷轧 | JG12240800172 | JG1224080017 | 九天750轧机 | 合格 | 合格品 | 甲 | 蒋小冬 | 7640 | 7626 | 0.9982 | 13950 | 0.1 | 710 | 轧0.1(0.096-0.101)5.7吨卷轧制米数10200-10300米；7.8吨卷轧制米数13800-13900米不超13900米；7.6吨卷轧制米数13700-13800米，7.3吨卷轧制米数13000-13100米 |  | 20100028 | 轧硬 | 0.4*710-SPCC | 30210015 | 光亮卷 | 0.1-SPCC |  | 30 | MO002480 | MO002480-017-02 | GLJ003 | 光亮卷前处理 模板 | 13410 | 2024-08-09 | 2024-08-09 | 3 | 2024-08-13 23:26:34 | 2024-08-13 23:27:05 | 江苏九天光电科技有限公司 | 284170 | 蒋小冬 |  |  | 0.4 | 3525 | 710 | 1 | JG12240800172 | [6 empty] | 17
最终冷轧 | JG1224080082 | JG1224080082 | 九天750轧机 | 合格 | 合格品 | 甲 | 张帅 | 7814 | 7800 | 0.9982 | 14170 | 0.1 | 710 | 轧0.1（0.096-0.102）5.6吨卷轧制米数10000-10100米，7.8吨卷轧制米数13900-14000米不超14000米 |  | 20100028 | 轧硬 | 0.4*710-SPCC | 30210015 | 光亮卷 | 0.1-SPCC |  | 30 | MO002466 | MO002466-020 | GLJ003 | 光亮卷前处理 模板 | 7818 | 2024-08-08 | 2024-08-08 | 3 | 2024-08-13 04:01:46 | 2024-08-13 04:02:42 | 江苏九天光电科技有限公司 | 283632 | 张帅 |  |  | 0.4 | 3580 | 710 | 1 | JG1224080082 |  |  |  | 否 | 否 |  | 20
最终冷轧 | JG1224080077 | JG1224080077 | 九天750轧机 | 合格 | 合格品 | 甲 | 蒋小冬 | 7790 | 7770 | 0.9974 | 14200 | 0.1 | 710 | 轧0.1（0.096-0.102）5.6吨卷轧制米数10000-10100米，7.8吨卷轧制米数13900-14000米不超14000米 |  | 20100028 | 轧硬 | 0.4*710-SPCC | 30210015 | 光亮卷 | 0.1-SPCC |  | 30 | MO002466 | MO002466-015 | GLJ003 | 光亮卷前处理 模板 | 7792 | 2024-08-08 | 2024-08-08 | 3 | 2024-08-13 01:28:44 | 2024-08-13 01:29:22 | 江苏九天光电科技有限公司 | 283627 | 蒋小冬 |  |  | 0.4 | 3580 | 710 | 1 | JG1224080077 |  |  |  | 否 | 否 |  | 15
最终冷轧 | JG1224080027 | JG1224080027 | 九天750轧机 | 合格 | 合格品 | 甲 | 张帅 | 7800 | 7780 | 0.9974 | 14080 | 0.1 | 710 | 轧0.1（0.097-0.102）5.6吨卷轧制米数1000-10100米；7.7-7.85吨卷轧制米数米数13900-14000米不超14000米 |  | 20100028 | 轧硬 | 0.4*710-SPCC | 30210015 | 光亮卷 | 0.1-SPCC |  | 30 | MO002344 | MO002344-007 | GLJ003 | 光亮卷前处理 模板 | 7804 | 2024-08-05 | 2024-08-05 | 3 | 2024-08-12 23:04:15 | 2024-08-12 23:04:53 | 江苏九天光电科技有限公司 | 280135 | 张帅 |  |  | 0.4 | 3590 | 710 | 1 | JG1224080027 |  |  |  | 否 | 否 |  | 7
最终冷轧 | JG1224080043 | JG1224080043 | 九天750轧机 | 合格 | 合格品 | 甲 | 蒋小冬 | 5600 | 5580 | 0.9964 | 10200 | 0.1 | 710 | 轧0.1（0.097-0.102）5.6吨卷轧制米数1000-10100米；7.7-7.85吨卷轧制米数米数13900-14000米不超14000米 |  | 20100028 | 轧硬 | 0.4*710-SPCC | 30210015 | 光亮卷 | 0.1-SPCC |  | 30 | MO002344 | MO002344-023 | GLJ003 | 光亮卷前处理 模板 | 5605 | 2024-08-05 | 2024-08-05 | 3 | 2024-08-12 20:16:57 | 2024-08-12 20:17:43 | 江苏九天光电科技有限公司 | 280155 | 蒋小冬 |  |  | 0.4 | 2570 | 710 | 1 | JG1224080043 |  |  |  | 否 | 否 |  | 23