## sheet1
工序名称 | 新卷号 | 批号 | 机组名称 | 工序状态 | 检验结果 | 班组 | 参与人 | 来料重量 | 出料重量 | 成材率 | 出料长度 | 出料厚度 | 出料宽度 | 工序要求 | 备注 | 来料编码 | 来料名称 | 来料规格 | 产品编码 | 产品名称 | 产品规格 | 膜名称 | 排序 | 主计划号 | 子计划号 | 工序流程编码 | 工序流程名称 | 工单需求 | 计划开始时间 | 计划结束时间 | 工单状态 | 开始时间 | 产出时间 | 组织名称 | 卷号ID | 操作工人 | 报工人 | 检验 | 来料厚度 | 来料长度 | 来料宽度 | 是否分卷 | 原卷号 | 工单要求 | 是否成品 | 不良现象 | 是否入库 | 入库审核 | 生产工时 | 工单行号
铬钝化 | JG122407041412 | JG122407041412 | 东方铬钝化950 | 合格 | 合格品 | 乙 | 李志祥 | 3485 | 3479 | 0.9983 | 6500 | 0.1 | 710 | / | 乳化斑 色差 条印 | 30210015 | 光亮卷 | 0.1-SPCC | 30110014 | 铬钝化卷 | 0.1-SPCC |  | 10 | MO002662 | MO002662-011 | GDH001 | 铬钝化模板 | 3485 | 2024-08-14 | 2024-08-14 | 3 | 2024-08-15 07:46:13 | 2024-08-15 07:47:15 | 江苏东方九天新能源材料有限公司 | 290789 | 陈猛 |  |  | 0.1 | 6520 | 710 | 1 | JG122407041412 |  | 1 | 乳化斑 色差 条印 | 否 | 否 |  | 11
铬钝化 | JG122407041421 | JG122407041421 | 东方铬钝化950 | 合格 | 合格品 | 乙 | 李志祥 | 3230 | 3207 | 0.9929 | 6000 | 0.1 | 710 | / | 卷芯收卷不齐 乳化斑 色差 辊印 | 30210015 | 光亮卷 | 0.1-SPCC | 30110014 | 铬钝化卷 | 0.1-SPCC |  | 10 | MO002662 | MO002662-013 | GDH001 | 铬钝化模板 | 3230 | 2024-08-14 | 2024-08-14 | 3 | 2024-08-15 07:03:46 | 2024-08-15 07:04:14 | 江苏东方九天新能源材料有限公司 | 290791 | 陈猛 |  |  | 0.1 | 6000 | 710 | 1 | JG122407041421 |  | 1 | 卷芯收卷不齐 乳化斑 色差 辊印 | 否 | 否 |  | 13
铬钝化 | JG12240703152 | JG12240703152 | 东方铬钝化950 | 合格 | 合格品 | 乙 | 李志祥 | 5820 | 5801 | 0.9967 | 10060 | 0.1 | 760 | / | 来料黄条印 4000米内黄条印重 色差条印 振纹 | 30210015 | 光亮卷 | 0.1-SPCC | 30110014 | 铬钝化卷 | 0.1-SPCC |  | 10 | MO002664 | MO002664-002 | GDH001 | 铬钝化模板 | 5820 | 2024-08-14 | 2024-08-14 | 3 | 2024-08-15 06:21:43 | 2024-08-15 06:22:28 | 江苏东方九天新能源材料有限公司 | 290865 | 陈猛 |  |  | 0.1 | 10090 | 760 | 1 | JG12240703152 |  | 1 | 来料黄条印 4000米内黄条印重 色差条印 振纹 | 否 | 否 |  | 2
铬钝化 | JG122407037313 | JG12240703731 | 东方铬钝化950 | 合格 | 合格品 | 乙 | 李志祥 | 2183 | 2183 | 1 | 4070 | 0.1 | 710 | / |  | 30210015 | 光亮卷 | 0.1-SPCC | 30110014 | 铬钝化卷 | 0.1-SPCC |  | 10 | MO002662 | MO002662-001-03 | GDH001 | 铬钝化模板 | 6720 | 2024-08-14 | 2024-08-14 | 3 | 2024-08-15 05:10:48 | 2024-08-15 05:11:54 | 江苏东方九天新能源材料有限公司 |  | 陈猛 |  | 1 | 0.1 | 4070 | 710 | 1 | JG122407037313 |  | 1 | 锈斑点 色差 乳化斑 |  |  |  | 1
铬钝化 | JG122407037312 | JG12240703731 | 东方铬钝化950 | 合格 | 合格品 | 乙 | 李志祥 | 2255 | 2255 | 1 | 4200 | 0.1 | 710 | / |  | 30210015 | 光亮卷 | 0.1-SPCC | 30110014 | 铬钝化卷 | 0.1-SPCC |  | 10 | MO002662 | MO002662-001-02 | GDH001 | 铬钝化模板 | 6720 | 2024-08-14 | 2024-08-14 | 3 | 2024-08-15 05:10:48 | 2024-08-15 05:11:54 | 江苏东方九天新能源材料有限公司 |  | 陈猛 |  | 1 | 0.1 | 4200 | 710 | 1 | JG122407037312 |  | 1 | 锈斑点 色差 乳化斑 |  |  |  | 1
铬钝化 | JG122407037311 | JG12240703731 | 东方铬钝化950 | 合格 | 合格品 | 乙 | 李志祥 | 2255 | 2255 | 1 | 4200 | 0.1 | 710 | / |  | 30210015 | 光亮卷 | 0.1-SPCC | 30110014 | 铬钝化卷 | 0.1-SPCC |  | 10 | MO002662 | MO002662-001-01 | GDH001 | 铬钝化模板 | 6720 | 2024-08-14 | 2024-08-14 | 3 | 2024-08-15 05:10:48 | 2024-08-15 05:11:54 | 江苏东方九天新能源材料有限公司 |  | 陈猛 |  | 1 | 0.1 | 4200 | 710 | 1 | JG122407037311 |  | 1 | 锈斑点 色差 乳化斑 |  |  |  | 1
铬钝化 | JG122407036911 | JG122407036911 | 东方铬钝化950 | 合格 | 合格品 | 乙 | 李志祥 | 6310 | 6289 | 0.9967 | 11600 | 0.1 | 710 | / | 乳化斑 色差 3215米孔洞大小3.36操428 卷芯收卷不齐 | 30210015 | 光亮卷 | 0.1-SPCC | 30110014 | 铬钝化卷 | 0.1-SPCC |  | 10 | MO002662 | MO002662-024 | GDH001 | 铬钝化模板 | 6310 | 2024-08-14 | 2024-08-14 | 5 | 2024-08-15 03:40:29 | 2024-08-15 03:41:13 | 江苏东方九天新能源材料有限公司 | 290803 | 陈猛 |  |  | 0.1 | 11630 | 710 | 1 | JG122407036911 |  | 1 | 乳化斑 色差 3215米孔洞大小3.36操428 卷芯收卷不齐 | 是 | 是 | 1 | 24
铬钝化 | JG12240800031 | JG12240800031 | 东方铬钝化950 | 合格 | 合格品 | 乙 | 李志祥 | 7000 | 6967 | 0.9953 | 13040 | 0.1 | 710 | / | 边部水锈斑 乳化斑 条印 收卷不齐 | 30210015 | 光亮卷 | 0.1-SPCC | 30110014 | 铬钝化卷 | 0.1-SPCC |  | 10 | MO002662 | MO002662-010 | GDH001 | 铬钝化模板 | 7000 | 2024-08-14 | 2024-08-14 | 5 | 2024-08-15 02:20:21 | 2024-08-15 02:21:05 | 江苏东方九天新能源材料有限公司 | 290788 | 陈猛 |  |  | 0.1 | 13100 | 710 | 1 | JG12240800031 |  | 1 | 边部水锈斑 乳化斑 条印 收卷不齐 | 是 | 是 | 1 | 10
铬钝化 | JG12240703781 | JG12240703781 | 东方铬钝化950 | 合格 | 合格品 | 乙 | 李志祥 | 6790 | 6775 | 0.9978 | 12690 | 0.1 | 710 | / | 乳化斑 振纹 色差 | 30210015 | 光亮卷 | 0.1-SPCC | 30110014 | 铬钝化卷 | 0.1-SPCC |  | 10 | MO002662 | MO002662-019 | GDH001 | 铬钝化模板 | 6790 | 2024-08-14 | 2024-08-14 | 5 | 2024-08-15 00:47:48 | 2024-08-15 00:48:13 | 江苏东方九天新能源材料有限公司 | 290798 | 陈猛 |  |  | 0.1 | 12720 | 710 | 1 | JG12240703781 |  | 1 | 乳化斑 振纹 色差 | 是 | 是 | 1 | 19
铬钝化 | JG122407037821 | JG122407037821 | 东方铬钝化950 | 合格 | 合格品 | 甲 | 韩康 | 5680 | 5665 | 0.9974 | 10600 | 0.1 | 710 | / | 10082米孔洞大小0.53操254 锈斑点 | 30210015 | 光亮卷 | 0.1-SPCC | 30110014 | 铬钝化卷 | 0.1-SPCC |  | 10 | MO002662 | MO002662-002 | GDH001 | 铬钝化模板 | 5680 | 2024-08-14 | 2024-08-14 | 5 | 2024-08-14 20:04:00 | 2024-08-14 23:21:14 | 江苏东方九天新能源材料有限公司 | 290771 | 孙槐兵 |  |  | 0.1 | 10620 | 710 | 1 | JG122407037821 |  | 1 | 10082米孔洞大小0.53操254 锈斑点 | 是 | 是 | 197 | 2
铬钝化 | JG12240703941 | JG12240703941 | 东方铬钝化950 | 合格 | 合格品 | 甲 | 韩康 | 6540 | 6523 | 0.9974 | 12160 | 0.1 | 710 | / | S色差(色差 条印 亮斑) | 30210015 | 光亮卷 | 0.1-SPCC | 30110014 | 铬钝化卷 | 0.1-SPCC |  | 10 | MO002662 | MO002662-004 | GDH001 | 铬钝化模板 | 6540 | 2024-08-14 | 2024-08-14 | 5 | 2024-08-14 20:00:01 | 2024-08-14 20:01:40 | 江苏东方九天新能源材料有限公司 | 290773 | 孙槐兵 |  |  | 0.1 | 12310 | 710 | 1 | JG12240703941 |  | 1 | S色差(色差 条印 亮斑) | 是 | 是 | 1 | 4
铬钝化 | JG12240703712 | JG12240703712 | 东方铬钝化950 | 合格 | 合格品 | 甲 | 韩康 | 6715 | 6701 | 0.9979 | 12360 | 0.1 | 710 | / | S色差(色差 条印 尾锈斑 亮斑) | 30210015 | 光亮卷 | 0.1-SPCC | 30110014 | 铬钝化卷 | 0.1-SPCC |  | 10 | MO002662 | MO002662-003 | GDH001 | 铬钝化模板 | 6715 | 2024-08-14 | 2024-08-14 | 5 | 2024-08-14 18:39:48 | 2024-08-14 18:41:18 | 江苏东方九天新能源材料有限公司 | 290772 | 孙槐兵 |  |  | 0.1 | 12510 | 710 | 1 | JG12240703712 |  | 1 | S色差(色差 条印 尾锈斑 亮斑) | 是 | 是 | 2 | 3
铬钝化 | JG122407041411 | JG122407041411 | 东方铬钝化950 | 合格 | 合格品 | 甲 | 韩康 | 3490 | 3473 | 0.9951 | 6460 | 0.1 | 710 | / |  | 30210015 | 光亮卷 | 0.1-SPCC | 30110014 | 铬钝化卷 | 0.1-SPCC |  | 10 | MO002662 | MO002662-015 | GDH001 | 铬钝化模板 | 3490 | 2024-08-14 | 2024-08-14 | 5 | 2024-08-14 17:13:03 | 2024-08-14 17:13:27 | 江苏东方九天新能源材料有限公司 | 290794 | 孙槐兵 |  |  | 0.1 | 6500 | 710 | 1 | JG122407041411 |  | 1 |  | 是 | 是 | 0 | 15
铬钝化 | JG122407037511 | JG122407037511 | 东方铬钝化950 | 合格 | 让步接收 | 甲 | 韩康 | 3370 | 3359 | 0.9967 | 6270 | 0.1 | 710 | / | 两边边部发黄，条印 | 30210015 | 光亮卷 | 0.1-SPCC | 30110014 | 铬钝化卷 | 0.1-SPCC |  | 10 | MO002662 | MO002662-017 | GDH001 | 铬钝化模板 | 3370 | 2024-08-14 | 2024-08-14 | 5 | 2024-08-14 16:26:27 | 2024-08-14 16:27:59 | 江苏东方九天新能源材料有限公司 | 290796 | 孙槐兵 |  |  | 0.1 | 6300 | 710 | 1 | JG122407037511 |  | 1 | S色差(色差 两边边部发黄 条印) | 是 | 是 | 1 | 17
铬钝化 | JG122407071422 | JG122407071422 | 东方铬钝化950 | 合格 | 让步接收 | 甲 | 韩康 | 3510 | 3499 | 0.9969 | 6450 | 0.1 | 710 | / | 尾部顶伤折印 | 30210015 | 光亮卷 | 0.1-SPCC | 30110014 | 铬钝化卷 | 0.1-SPCC |  | 10 | MO002662 | MO002662-007 | GDH001 | 铬钝化模板 | 3510 | 2024-08-14 | 2024-08-14 | 5 | 2024-08-14 15:44:43 | 2024-08-14 15:46:03 | 江苏东方九天新能源材料有限公司 | 290785 | 孙槐兵 |  |  | 0.1 | 6500 | 710 | 1 | JG122407071422 |  | 1 | S色差(色差 尾来料顶伤折印) | 是 | 是 | 2 | 7
铬钝化 | JG122407042021 | JG122407042021 | 东方铬钝化950 | 合格 | 合格品 | 甲 | 韩康 | 5090 | 5091 | 1.0002 | 9550 | 0.1 | 710 | / |  | 30210015 | 光亮卷 | 0.1-SPCC | 30110014 | 铬钝化卷 | 0.1-SPCC |  | 10 | MO002662 | MO002662-025 | GDH001 | 铬钝化模板 | 5090 | 2024-08-14 | 2024-08-14 | 5 | 2024-08-14 15:35:00 | 2024-08-14 15:35:32 | 江苏东方九天新能源材料有限公司 | 290804 | 孙槐兵 |  |  | 0.1 | 9550 | 710 | 1 | JG122407042021 |  | 1 |  | 是 | 是 | 0 | 25
铬钝化 | JG12240703692 | JG12240703692 | 东方铬钝化950 | 合格 | 让步接收 | 甲 | 韩康 | 6750 | 6731 | 0.9972 | 12430 | 0.1 | 710 | / | 黄条印 | 30210015 | 光亮卷 | 0.1-SPCC | 30110014 | 铬钝化卷 | 0.1-SPCC |  | 10 | MO002662 | MO002662-018 | GDH001 | 铬钝化模板 | 6750 | 2024-08-14 | 2024-08-14 | 5 | 2024-08-14 14:46:34 | 2024-08-14 14:58:51 | 江苏东方九天新能源材料有限公司 | 290797 | 孙槐兵 |  |  | 0.1 | 12460 | 710 | 1 | JG12240703692 |  | 1 | S色差(来料黄条印 碱液斑) | 是 | 是 | 12 | 18
铬钝化 | JG122406014321 | JG122406014321 | 东方铬钝化950 | 待判定 |  | 甲 | 韩康 | 2990 | 2973 | 0.9943 | 5840 | 0.1 | 680 | / | 5760米横向246.9-247.7mm2个孔洞（2.74-2.56mm2），花辊印 |  |  |  | 30110014 | 铬钝化卷 | 0.1-SPCC |  | 10 | MO002674 | MO002674-001 | GDH001 | 铬钝化模板 | 2990 | 2024-08-14 | 2024-08-14 | 3 | 2024-08-14 14:42:42 | 2024-08-14 14:45:27 | 江苏东方九天新能源材料有限公司 | 291151 | 孙槐兵 |  |  | 0.1 | 0 | 680 | 1 | JG122406014321 |  | 1 | S色差(色差 5760米2个孔洞 横向246.9-247.7 大小2.74-2.56 花辊印) | 否 | 否 |  | 1
铬钝化 | JG12240703702 | JG12240703702 | 东方铬钝化950 | 合格 | 合格品 | 甲 | 韩康 | 6705 | 6689 | 0.9976 | 12460 | 0.1 | 710 | / |  | 30210015 | 光亮卷 | 0.1-SPCC | 30110014 | 铬钝化卷 | 0.1-SPCC |  | 10 | MO002662 | MO002662-006 | GDH001 | 铬钝化模板 | 6705 | 2024-08-14 | 2024-08-14 | 5 | 2024-08-14 13:39:33 | 2024-08-14 13:40:35 | 江苏东方九天新能源材料有限公司 | 290784 | 孙槐兵 |  |  | 0.1 | 12600 | 710 | 1 | JG12240703702 |  | 1 | S色差(色差 条印 亮斑) | 是 | 是 | 1 | 6
铬钝化 | JG12240703732 | JG12240703732 | 东方铬钝化950 | 合格 | 让步接收 | 甲 | 韩康 | 6680 | 6665 | 0.9978 | 12460 | 0.1 | 710 | / | 尾部撞伤，顶伤印 | 30210015 | 光亮卷 | 0.1-SPCC | 30110014 | 铬钝化卷 | 0.1-SPCC |  | 10 | MO002662 | MO002662-005 | GDH001 | 铬钝化模板 | 6680 | 2024-08-14 | 2024-08-14 | 5 | 2024-08-14 12:19:41 | 2024-08-14 12:20:54 | 江苏东方九天新能源材料有限公司 | 290774 | 孙槐兵 |  |  | 0.1 | 12620 | 710 | 1 | JG12240703732 |  | 1 | S色差(色差 尾撞伤 顶伤印) | 是 | 是 | 1 | 5
铬钝化 | JG122407055412 | JG122407055412 | 东方铬钝化950 | 合格 | 让步接收 | 甲 | 韩康 | 3780 | 3769 | 0.9971 | 6960 | 0.1 | 710 | 、 | 整卷中间色差，尾部顶伤印) | 30210015 | 光亮卷 | 0.1-SPCC | 30110014 | 铬钝化卷 | 0.1-SPCC |  | 10 | MO002617 | MO002617-001 | GDH001 | 铬钝化模板 | 3780 | 2024-08-13 | 2024-08-13 | 5 | 2024-08-14 10:14:09 | 2024-08-14 10:33:01 | 江苏东方九天新能源材料有限公司 | 289077 | 孙槐兵 |  |  | 0.1 | 7000 | 710 | 1 | JG122407055412 |  | 1 | S色差(来料整卷中间色差 尾顶伤印) | 是 | 是 | 19 | 1
铬钝化 | JG122407040111 | JG122407040111 | 东方铬钝化950 | 合格 | 让步接收 | 乙 | 李志祥 | 5890 | 5865 | 0.9958 | 10930 | 0.1 | 710 | / | 花辊印 |  |  |  | 30110014 | 铬钝化卷 | 0.1-SPCC |  | 10 | MO002619 | MO002619-001 | GDH001 | 铬钝化模板 | 5890 | 2024-08-13 | 2024-08-13 | 5 | 2024-08-14 07:55:30 | 2024-08-14 09:03:57 | 江苏东方九天新能源材料有限公司 | 289133 | 陈猛 |  |  | 0.1 | 10950 | 710 | 1 | JG122407040111 |  | 1 | 花辊印 色差 乳化斑 | 是 | 是 | 68 | 1
铬钝化 | JG1224070361223 | JG122407036122 | 东方铬钝化950 | 合格 | 合格品 | 乙 | 李志祥 | 2321 | 2321 | 1 | 4060 | 0.1 | 760 | / |  | 30210015 | 光亮卷 | 0.1-SPCC | 30110014 | 铬钝化卷 | 0.1-SPCC |  | 10 | MO002619 | MO002619-009-03 | GDH001 | 铬钝化模板 | 7070 | 2024-08-13 | 2024-08-13 | 5 | 2024-08-14 07:15:06 | 2024-08-14 07:54:55 | 江苏东方九天新能源材料有限公司 |  | 陈猛 |  | 1 | 0.1 | 4060 | 760 | 1 | JG1224070361223 |  | 1 | 乳化斑 色差 | 是 | 是 | 52 | 9
铬钝化 | JG1224070361222 | JG122407036122 | 东方铬钝化950 | 合格 | 合格品 | 乙 | 李志祥 | 2351 | 2351 | 1 | 4100 | 0.1 | 760 | / |  | 30210015 | 光亮卷 | 0.1-SPCC | 30110014 | 铬钝化卷 | 0.1-SPCC |  | 10 | MO002619 | MO002619-009-02 | GDH001 | 铬钝化模板 | 7070 | 2024-08-13 | 2024-08-13 | 5 | 2024-08-14 07:15:06 | 2024-08-14 07:54:55 | 江苏东方九天新能源材料有限公司 |  | 陈猛 |  | 1 | 0.1 | 4100 | 760 | 1 | JG1224070361222 |  | 1 | 乳化斑 色差 | 是 | 是 | 52 | 9
铬钝化 | JG1224070361221 | JG122407036122 | 东方铬钝化950 | 合格 | 合格品 | 乙 | 李志祥 | 2349 | 2349 | 1 | 4100 | 0.1 | 760 | / |  | 30210015 | 光亮卷 | 0.1-SPCC | 30110014 | 铬钝化卷 | 0.1-SPCC |  | 10 | MO002619 | MO002619-009-01 | GDH001 | 铬钝化模板 | 7070 | 2024-08-13 | 2024-08-13 | 5 | 2024-08-14 07:15:06 | 2024-08-14 07:54:55 | 江苏东方九天新能源材料有限公司 |  | 陈猛 |  | 1 | 0.1 | 4100 | 760 | 1 | JG1224070361221 |  | 1 | 乳化斑 色差 | 是 | 是 | 52 | 9
铬钝化 | JG12240703162 | JG12240703162 | 东方铬钝化950 | 合格 | 合格品 | 乙 | 李志祥 | 5800 | 5799 | 0.9998 | 10100 | 0.1 | 760 | / |  | 30210015 | 光亮卷 | 0.1-SPCC | 30110014 | 铬钝化卷 | 0.1-SPCC |  | 10 | MO002581 | MO002581-002 | GDH001 | 铬钝化模板 | 5800 | 2024-08-12 | 2024-08-12 | 5 | 2024-08-14 05:06:40 | 2024-08-14 05:17:19 | 江苏东方九天新能源材料有限公司 | 288029 | 陈猛 |  |  | 0.1 | 10170 | 760 | 1 | JG12240703162 |  | 1 | 乳化斑 色差 条印 | 是 | 是 | 11 | 2
铬钝化 | JG122407031312 | JG122407031312 | 东方铬钝化950 | 合格 | 合格品 | 乙 | 李志祥 | 5460 | 5245 | 0.9606 | 9210 | 0.1 | 760 | / | 色差 条印 | 30210015 | 光亮卷 | 0.1-SPCC | 30110014 | 铬钝化卷 | 0.1-SPCC |  | 10 | MO002581 | MO002581-009 | GDH001 | 铬钝化模板 | 5460 | 2024-08-12 | 2024-08-12 | 5 | 2024-08-14 04:35:22 | 2024-08-14 04:37:00 | 江苏东方九天新能源材料有限公司 | 288035 | 陈猛 |  |  | 0.1 | 9580 | 760 | 1 | JG122407031312 |  | 1 | 色差 条印 | 是 | 是 | 2 | 9
铬钝化 | JG122405511722 | JG12240551172 | 东方铬钝化950 | 合格 | 合格品 | 乙 | 李志祥 | 3655 | 3655 | 1 | 6440 | 0.1 | 760 | / | 色差 乳化斑 条印 锈斑重 孔洞122米大小0.53操侧196 1597米2个大小1.06-1.94操侧430 1602米大小1.5操侧294 | 30210015 | 光亮卷 | 0.1-SPCC | 30110014 | 铬钝化卷 | 0.1-SPCC |  | 10 | MO002581 | MO002581-005-02 | GDH001 | 铬钝化模板 | 6060 | 2024-08-12 | 2024-08-12 | 5 | 2024-08-14 01:13:54 | 2024-08-14 04:34:41 | 江苏东方九天新能源材料有限公司 |  | 陈猛 |  | 1 | 0.1 | 6440 | 760 | 1 | JG122405511722 |  | 1 | 色差 乳化斑 条印 锈斑重 孔洞122米大小0.53操侧196 1597米2个大小1.06-1.94操侧430 1602米大小1.5操侧294 | 是 | 是 | 301 | 5
铬钝化 | JG122405511721 | JG12240551172 | 东方铬钝化950 | 合格 | 合格品 | 乙 | 李志祥 | 2325 | 2325 | 1 | 4050 | 0.1 | 760 | / |  | 30210015 | 光亮卷 | 0.1-SPCC | 30110014 | 铬钝化卷 | 0.1-SPCC |  | 10 | MO002581 | MO002581-005-01 | GDH001 | 铬钝化模板 | 6060 | 2024-08-12 | 2024-08-12 | 5 | 2024-08-14 01:13:54 | 2024-08-14 04:34:41 | 江苏东方九天新能源材料有限公司 |  | 陈猛 |  | 1 | 0.1 | 4050 | 760 | 1 | JG122405511721 |  | 1 | 色差 乳化斑 条印 锈斑重 | 是 | 是 | 301 | 5
铬钝化 | JG122407032921 | JG122407032921 | 东方铬钝化950 | 合格 | 合格品 | 乙 | 李志祥 | 3660 | 3643 | 0.9954 | 6350 | 0.1 | 760 | / | 乳化斑 色差条印 尾50米来料停机斑 | 30210015 | 光亮卷 | 0.1-SPCC | 30110014 | 铬钝化卷 | 0.1-SPCC |  | 10 | MO002581 | MO002581-006 | GDH001 | 铬钝化模板 | 3660 | 2024-08-12 | 2024-08-12 | 3 | 2024-08-14 00:24:48 | 2024-08-14 01:13:22 | 江苏东方九天新能源材料有限公司 | 288033 | 陈猛 |  |  | 0.1 | 6400 | 760 | 1 | JG122407032921 |  | 1 | 乳化斑 色差条印 尾50米来料停机斑 | 处理中 | 否 |  | 6
铬钝化 | JG122405515911 | JG122405515911 | 东方铬钝化950 | 合格 | 合格品 | 乙 | 李志祥 | 3765 | 3733 | 0.9915 | 5410 | 0.125 | 760 | / | 乳化斑 色差 辊印 条印 | 30210004 | 光亮卷 | 0.125-SPCC | 30110004 | 铬钝化卷 | 0.125-SPCC |  | 10 | MO002619 | MO002619-010 | GDH001 | 铬钝化模板 | 3765 | 2024-08-13 | 2024-08-13 | 5 | 2024-08-13 23:43:03 | 2024-08-14 00:23:55 | 江苏东方九天新能源材料有限公司 | 289143 | 陈猛 |  |  | 0.125 | 5460 | 760 | 1 | JG122405515911 |  | 1 | 乳化斑 色差 辊印 条印 | 是 | 是 | 40 | 10
铬钝化 | JG1224070335222 | JG1224070335222 | 东方铬钝化950 | 合格 | 合格品 | 乙 | 李志祥 | 2255 | 2241 | 0.9938 | 3910 | 0.1 | 760 | / | 乳化斑 色差 条印 2918米孔洞大小3.71操483 | 30210015 | 光亮卷 | 0.1-SPCC | 30110014 | 铬钝化卷 | 0.1-SPCC |  | 10 | MO002581 | MO002581-003 | GDH001 | 铬钝化模板 | 2255 | 2024-08-12 | 2024-08-12 | 3 | 2024-08-13 23:13:49 | 2024-08-13 23:42:40 | 江苏东方九天新能源材料有限公司 | 288030 | 陈猛 |  |  | 0.1 | 3930 | 760 | 1 | JG1224070335222 |  | 1 | 乳化斑 色差 条印 2918米孔洞大小3.71操483 | 处理中 | 否 |  | 3
铬钝化 | JG122407032922 | JG122407032922 | 东方铬钝化950 | 合格 | 合格品 | 乙 | 李志祥 | 2480 | 2451 | 0.9883 | 4280 | 0.1 | 760 | / | 乳化斑 色差 条印 辊印 | 30210015 | 光亮卷 | 0.1-SPCC | 30110014 | 铬钝化卷 | 0.1-SPCC |  | 10 | MO002581 | MO002581-010 | GDH001 | 铬钝化模板 | 2480 | 2024-08-12 | 2024-08-12 | 5 | 2024-08-13 23:11:35 | 2024-08-13 23:12:28 | 江苏东方九天新能源材料有限公司 | 288036 | 陈猛 |  |  | 0.1 | 4330 | 760 | 1 | JG122407032922 |  | 1 | 乳化斑 色差 条印 辊印 | 是 | 是 | 1 | 10
铬钝化 | JG1224070403212 | JG122407040321 | 东方铬钝化950 | 合格 | 合格品 | 乙 | 李志祥 | 3821 | 3821 | 1 | 7100 | 0.1 | 710 | / |  | 30210015 | 光亮卷 | 0.1-SPCC | 30110014 | 铬钝化卷 | 0.1-SPCC |  | 10 | MO002581 | MO002581-011-02 | GDH001 | 铬钝化模板 | 6070 | 2024-08-12 | 2024-08-12 | 3 | 2024-08-13 21:27:44 | 2024-08-13 22:47:01 | 江苏东方九天新能源材料有限公司 |  | 陈猛 |  | 1 | 0.1 | 7100 | 710 | 1 | JG1224070403212 |  | 1 | 边部乳化斑重 | 是 | 是 | 240 | 11
铬钝化 | JG1224070403211 | JG122407040321 | 东方铬钝化950 | 待判定 |  | 乙 | 李志祥 | 2213 | 2213 | 1 | 4100 | 0.1 | 710 | / | 30米内8个孔洞大小2.12-2.56操181 1518米孔洞大小0.18操282 边部乳化斑重 |  |  |  | 30110014 | 铬钝化卷 | 0.1-SPCC |  | 10 | MO002581 | MO002581-011-01 | GDH001 | 铬钝化模板 | 6070 | 2024-08-12 | 2024-08-12 | 3 | 2024-08-13 21:27:44 | 2024-08-13 22:47:01 | 江苏东方九天新能源材料有限公司 |  | 陈猛 |  | 1 | 0.1 | 4100 | 710 | 1 | JG1224070403211 |  | 1 | 30米内8个孔洞大小2.12-2.56操181 1518米孔洞大小0.18操282 边部乳化斑重 |  |  | 240 | 11
铬钝化 | JG1224070383122 | JG122407038312 | 东方铬钝化950 | 合格 | 合格品 | 甲 | 韩康 | 3881 | 3881 | 1 | 7250 | 0.1 | 710 | / |  | 30210015 | 光亮卷 | 0.1-SPCC | 30110014 | 铬钝化卷 | 0.1-SPCC |  | 10 | MO002581 | MO002581-013-02 | GDH001 | 铬钝化模板 | 6090 | 2024-08-12 | 2024-08-12 | 3 | 2024-08-13 20:03:30 | 2024-08-13 21:26:33 | 江苏东方九天新能源材料有限公司 |  | 孙槐兵 |  | 1 | 0.1 | 7250 | 710 | 1 | JG1224070383122 |  | 1 | 4190米孔洞大小0.71操298 | 是 | 是 | 249 | 13
铬钝化 | JG1224070383121 | JG122407038312 | 东方铬钝化950 | 待判定 |  | 甲 | 韩康 | 2179 | 2179 | 1 | 4070 | 0.1 | 710 | / | S色差(色差 內8米4个孔洞 横向519.7-520.3 大小4.24-14.5) |  |  |  | 30110014 | 铬钝化卷 | 0.1-SPCC |  | 10 | MO002581 | MO002581-013-01 | GDH001 | 铬钝化模板 | 6090 | 2024-08-12 | 2024-08-12 | 3 | 2024-08-13 20:03:30 | 2024-08-13 21:26:33 | 江苏东方九天新能源材料有限公司 |  | 孙槐兵 |  | 1 | 0.1 | 4070 | 710 | 1 | JG1224070383121 |  | 1 | S色差(色差 內8米4个孔洞 横向519.7-520.3 大小4.24-14.5) |  |  | 249 | 13
铬钝化 | JG12240704121 | JG12240704121 | 东方铬钝化950 | 合格 | 合格品 | 甲 | 韩康 | 6650 | 6615 | 0.9947 | 12240 | 0.1 | 710 | / | S色差(色差 整卷水锈斑 条印) | 30210015 | 光亮卷 | 0.1-SPCC | 30110014 | 铬钝化卷 | 0.1-SPCC |  | 10 | MO002619 | MO002619-003 | GDH001 | 铬钝化模板 | 6650 | 2024-08-13 | 2024-08-13 | 5 | 2024-08-13 18:56:34 | 2024-08-13 18:57:45 | 江苏东方九天新能源材料有限公司 | 289135 | 孙槐兵 |  |  | 0.1 | 12460 | 710 | 1 | JG12240704121 |  | 1 | S色差(色差 整卷水锈斑 条印) | 是 | 是 | 1 | 3
铬钝化 | JG122405514711 | JG122405514711 | 东方铬钝化950 | 合格 | 合格品 | 甲 | 韩康 | 6950 | 6903 | 0.9932 | 12060 | 0.1 | 760 | / |  | 30210015 | 光亮卷 | 0.1-SPCC | 30110014 | 铬钝化卷 | 0.1-SPCC |  | 10 | MO002651 | MO002651-001 | GDH001 | 铬钝化模板 | 6950 | 2024-08-13 | 2024-08-13 | 5 | 2024-08-13 18:25:57 | 2024-08-13 18:26:29 | 江苏东方九天新能源材料有限公司 | 290135 | 孙槐兵 |  |  | 0.1 | 0 | 760 | 1 | JG122405514711 |  | 1 |  | 是 | 是 | 1 | 1
铬钝化 | JG122407031722 | JG12240703172 | 东方铬钝化950 | 合格 | 合格品 | 甲 | 韩康 | 3973 | 3973 | 1 | 6950 | 0.1 | 760 | / |  | 30210015 | 光亮卷 | 0.1-SPCC | 30110014 | 铬钝化卷 | 0.1-SPCC |  | 10 | MO002581 | MO002581-004-02 | GDH001 | 铬钝化模板 | 6340 | 2024-08-12 | 2024-08-12 | 5 | 2024-08-13 18:24:15 | 2024-08-13 18:25:18 | 江苏东方九天新能源材料有限公司 |  | 孙槐兵 |  | 1 | 0.1 | 6950 | 760 | 1 | JG122407031722 |  | 1 |  | 是 | 是 | 1 | 4
铬钝化 | JG122407031721 | JG12240703172 | 东方铬钝化950 | 合格 | 合格品 | 甲 | 韩康 | 2345 | 2345 | 1 | 4100 | 0.1 | 760 | / |  | 30210015 | 光亮卷 | 0.1-SPCC | 30110014 | 铬钝化卷 | 0.1-SPCC |  | 10 | MO002581 | MO002581-004-01 | GDH001 | 铬钝化模板 | 6340 | 2024-08-12 | 2024-08-12 | 5 | 2024-08-13 18:24:15 | 2024-08-13 18:25:18 | 江苏东方九天新能源材料有限公司 |  | 孙槐兵 |  | 1 | 0.1 | 4100 | 760 | 1 | JG122407031721 |  | 1 |  | 是 | 是 | 1 | 4
铬钝化 | JG12240705591 | JG12240705591 | 东方铬钝化950 | 合格 | 合格品 | 甲 | 韩康 | 5430 | 5421 | 0.9983 | 10090 | 0.1 | 710 | 、 | S色差(色差 氧化边 碱液斑) | 30210015 | 光亮卷 | 0.1-SPCC | 30110014 | 铬钝化卷 | 0.1-SPCC |  | 10 | MO002617 | MO002617-002 | GDH001 | 铬钝化模板 | 5430 | 2024-08-13 | 2024-08-13 | 5 | 2024-08-13 17:34:38 | 2024-08-13 18:23:24 | 江苏东方九天新能源材料有限公司 | 289078 | 孙槐兵 |  |  | 0.1 | 10130 | 710 | 1 | JG12240705591 |  | 1 | S色差(色差 氧化边 碱液斑) | 是 | 是 | 49 | 2
铬钝化 | JG12240704122 | JG12240704122 | 东方铬钝化950 | 合格 | 合格品 | 甲 | 韩康 | 6650 | 6627 | 0.9965 | 12310 | 0.1 | 710 | / |  | 30210015 | 光亮卷 | 0.1-SPCC | 30110014 | 铬钝化卷 | 0.1-SPCC |  | 10 | MO002619 | MO002619-004 | GDH001 | 铬钝化模板 | 6650 | 2024-08-13 | 2024-08-13 | 5 | 2024-08-13 16:34:32 | 2024-08-13 16:59:37 | 江苏东方九天新能源材料有限公司 | 289136 | 孙槐兵 |  |  | 0.1 | 12460 | 710 | 1 | JG12240704122 |  | 1 |  | 是 | 是 | 25 | 4
铬钝化 | JG122407031513 | JG12240703151 | 东方铬钝化950 | 合格 | 合格品 | 甲 | 韩康 | 2493 | 2493 | 1 | 4310 | 0.1 | 760 | / |  | 30210015 | 光亮卷 | 0.1-SPCC | 30110014 | 铬钝化卷 | 0.1-SPCC |  | 10 | MO002552 | MO002552-001-03 | GDH001 | 铬钝化模板 | 7500 | 2024-08-11 | 2024-08-11 | 5 | 2024-08-13 12:01:27 | 2024-08-13 14:03:37 | 江苏东方九天新能源材料有限公司 |  | 孙槐兵 |  | 1 | 0.1 | 4310 | 760 | 1 | JG122407031513 |  | 1 |  | 是 | 是 | 162 | 1
铬钝化 | JG122407031512 | JG12240703151 | 东方铬钝化950 | 合格 | 合格品 | 甲 | 韩康 | 2487 | 2487 | 1 | 4300 | 0.1 | 760 | / |  | 30210015 | 光亮卷 | 0.1-SPCC | 30110014 | 铬钝化卷 | 0.1-SPCC |  | 10 | MO002552 | MO002552-001-02 | GDH001 | 铬钝化模板 | 7500 | 2024-08-11 | 2024-08-11 | 5 | 2024-08-13 12:01:27 | 2024-08-13 14:03:37 | 江苏东方九天新能源材料有限公司 |  | 孙槐兵 |  | 1 | 0.1 | 4300 | 760 | 1 | JG122407031512 |  | 1 |  | 是 | 是 | 162 | 1
铬钝化 | JG122407031511 | JG12240703151 | 东方铬钝化950 | 合格 | 合格品 | 甲 | 韩康 | 2493 | 2493 | 1 | 4300 | 0.1 | 760 | / |  | 30210015 | 光亮卷 | 0.1-SPCC | 30110014 | 铬钝化卷 | 0.1-SPCC |  | 10 | MO002552 | MO002552-001-01 | GDH001 | 铬钝化模板 | 7500 | 2024-08-11 | 2024-08-11 | 5 | 2024-08-13 12:01:27 | 2024-08-13 14:03:37 | 江苏东方九天新能源材料有限公司 |  | 孙槐兵 |  | 1 | 0.1 | 4300 | 760 | 1 | JG122407031511 |  | 1 |  | 是 | 是 | 162 | 1
铬钝化 | JG122405023811 | JG122405023811 | 东方铬钝化950 | 合格 | 让步接收 | 乙 | 李志祥 | 7220 | 7193 | 0.9963 | 12480 | 0.1 | 760 | / | 花辊印，1750米板面连续大凹点 |  |  |  | 30110014 | 铬钝化卷 | 0.1-SPCC |  | 10 | MO002581 | MO002581-008 | GDH001 | 铬钝化模板 | 7220 | 2024-08-12 | 2024-08-12 | 5 | 2024-08-13 07:53:07 | 2024-08-13 07:55:52 | 江苏东方九天新能源材料有限公司 | 287312 | 李志祥 |  |  | 0.1 | 12450 | 760 | 1 | JG122405023811 |  | 1 | 花辊印 乳化斑 1750米板面连续大凹点 色差 | 是 | 是 | 2 | 8
铬钝化 | JG122407037911 | JG122407037911 | 东方铬钝化950 | 合格 | 让步接收 | 乙 | 李志祥 | 7005 | 6965 | 0.9943 | 13080 | 0.1 | 710 | / | 卷芯收卷不齐，11206米操101mm（8.40 mm2），白条印 | 30210015 | 光亮卷 | 0.1-SPCC | 30110014 | 铬钝化卷 | 0.1-SPCC |  | 10 | MO002581 | MO002581-012 | GDH001 | 铬钝化模板 | 7005 | 2024-08-12 | 2024-08-12 | 5 | 2024-08-13 05:15:44 | 2024-08-13 07:52:36 | 江苏东方九天新能源材料有限公司 | 288041 | 李志祥 |  |  | 0.1 | 13130 | 710 | 1 | JG122407037911 |  | 1 | 卷芯收卷不齐 11206米孔洞大小8.40操101 白条印 色差 | 是 | 是 | 157 | 12
铬钝化 | JG12240705601 | JG12240705601 | 东方铬钝化950 | 合格 | 合格品 | 甲 | 韩康 | 5480 | 5103 | 0.9312 | 9390 | 0.1 | 710 | 、 |  | 30210015 | 光亮卷 | 0.1-SPCC | 30110014 | 铬钝化卷 | 0.1-SPCC |  | 10 | MO002562 | MO002562-002 | GDH001 | 铬钝化模板 | 5480 | 2024-08-11 | 2024-08-11 | 5 | 2024-08-13 05:14:21 | 2024-08-13 05:14:55 | 江苏东方九天新能源材料有限公司 | 286957 | 孙槐兵 |  |  | 0.1 | 10100 | 710 | 1 | JG12240705601 |  | 1 | 色差 辊印 | 是 | 是 | 0 | 2
铬钝化 | JG12240705551 | JG12240705551 | 东方铬钝化950 | 合格 | 让步接收 | 甲 | 韩康 | 5440 | 5425 | 0.9972 | 10010 | 0.1 | 710 | 、 | 整卷板面中间黄斑 | 30210015 | 光亮卷 | 0.1-SPCC | 30110014 | 铬钝化卷 | 0.1-SPCC |  | 10 | MO002562 | MO002562-001 | GDH001 | 铬钝化模板 | 5440 | 2024-08-11 | 2024-08-11 | 5 | 2024-08-12 16:04:32 | 2024-08-12 16:14:21 | 江苏东方九天新能源材料有限公司 | 286956 | 孙槐兵 |  |  | 0.1 | 10030 | 710 | 1 | JG12240705551 |  | 1 | S色差(色差 白斑 条印 来料整卷板面中间黄斑) | 是 | 是 | 10 | 1
铬钝化 | JG1224070387122 | JG122407038712 | 东方铬钝化950 | 合格 | 合格品 | 甲 | 韩康 | 2227 | 2227 | 1 | 4210 | 0.1 | 710 | 、 |  | 30210015 | 光亮卷 | 0.1-SPCC | 30110014 | 铬钝化卷 | 0.1-SPCC |  | 10 | MO002562 | MO002562-008-02 | GDH001 | 铬钝化模板 | 4450 | 2024-08-11 | 2024-08-11 | 5 | 2024-08-12 14:56:15 | 2024-08-12 14:57:00 | 江苏东方九天新能源材料有限公司 |  | 孙槐兵 |  | 1 | 0.1 | 4210 | 710 | 1 | JG1224070387122 |  | 1 |  | 是 | 是 | 1 | 8
铬钝化 | JG1224070387121 | JG122407038712 | 东方铬钝化950 | 合格 | 合格品 | 甲 | 韩康 | 2225 | 2225 | 1 | 4200 | 0.1 | 710 | 、 |  | 30210015 | 光亮卷 | 0.1-SPCC | 30110014 | 铬钝化卷 | 0.1-SPCC |  | 10 | MO002562 | MO002562-008-01 | GDH001 | 铬钝化模板 | 4450 | 2024-08-11 | 2024-08-11 | 5 | 2024-08-12 14:56:15 | 2024-08-12 14:57:00 | 江苏东方九天新能源材料有限公司 |  | 孙槐兵 |  | 1 | 0.1 | 4200 | 710 | 1 | JG1224070387121 |  | 1 |  | 是 | 是 | 1 | 8
铬钝化 | JG12240703421 | JG12240703421 | 东方铬钝化950 | 合格 | 合格品 | 甲 | 韩康 | 4770 | 4745 | 0.9948 | 6790 | 0.125 | 760 | / |  | 30210004 | 光亮卷 | 0.125-SPCC | 30110004 | 铬钝化卷 | 0.125-SPCC |  | 10 | MO002522 | MO002522-009 | GDH001 | 铬钝化模板 | 4770 | 2024-08-10 | 2024-08-10 | 5 | 2024-08-12 14:47:07 | 2024-08-12 14:47:39 | 江苏东方九天新能源材料有限公司 | 285667 | 孙槐兵 |  |  | 0.125 | 6810 | 760 | 1 | JG12240703421 |  | 1 |  | 是 | 是 | 0 | 9