## sheet1
工序名称 | 新卷号 | 批号 | 机组名称 | 工序状态 | 检验结果 | 班组 | 参与人 | 来料重量 | 出料重量 | 成材率 | 出料长度 | 出料厚度 | 出料宽度 | 工序要求 | 备注 | 来料编码 | 来料名称 | 来料规格 | 产品编码 | 产品名称 | 产品规格 | 膜名称 | 排序 | 主计划号 | 子计划号 | 工序流程编码 | 工序流程名称 | 工单需求 | 计划开始时间 | 计划结束时间 | 工单状态 | 开始时间 | 产出时间 | 组织名称 | 卷号ID | 操作工人 | 报工人 | 检验 | 来料厚度 | 来料长度 | 来料宽度 | 是否分卷 | 原卷号 | 工单要求 | 是否成品 | 不良现象 | 是否入库 | 入库审核 | 生产工时 | 工单行号
铬钝化 | JG1224070547 | JG1224070547 | 东方铬钝化750 | 合格 | 合格品 | 乙 | 李澍 | 6546 | 6529 | 0.9974 | 9360 | 0.15 | 610 | 0.15规格镀铬量80-100 | 色差 白斑 辊印 边部发白 亮斑 | 30210011 | 光亮卷 | 0.15-SPCC | 30110011 | 铬钝化卷 | 0.15-SPCC |  | 10 | MO002694 | MO002694-023 | GDH001 | 铬钝化模板 | 6546 | 2024-08-14 | 2024-08-14 | 3 | 2024-08-15 08:12:29 | 2024-08-15 08:13:11 | 江苏东方九天新能源材料有限公司 | 291443 | 李澍 |  |  | 0.15 | 9330 | 610 | 1 | JG1224070547 |  | 1 | 色差 白斑 辊印 边部发白 亮斑 | 否 | 否 |  | 23
铬钝化 | JG1224070640 | JG1224070640 | 东方铬钝化750 | 合格 | 合格品 | 乙 | 李澍 | 6508 | 6041 | 0.9282 | 8830 | 0.15 | 610 | 0.15规格镀铬量80-100 | 白斑 色差 辊印 滑桶剪下600米 | 30210011 | 光亮卷 | 0.15-SPCC | 30110011 | 铬钝化卷 | 0.15-SPCC |  | 10 | MO002694 | MO002694-022 | GDH001 | 铬钝化模板 | 6508 | 2024-08-14 | 2024-08-14 | 3 | 2024-08-15 07:40:07 | 2024-08-15 07:41:02 | 江苏东方九天新能源材料有限公司 | 291442 | 李澍 |  |  | 0.15 | 9450 | 610 | 1 | JG1224070640 |  | 1 | 白斑 色差 辊印 滑桶剪下600米 | 否 | 否 |  | 22
铬钝化 | JG1224070573 | JG1224070573 | 东方铬钝化750 | 合格 | 合格品 | 乙 | 李澍 | 6536 | 6527 | 0.9986 | 9580 | 0.15 | 610 | 0.15规格镀铬量80-100 | 白斑 辊印 条印 色差 | 30210011 | 光亮卷 | 0.15-SPCC | 30110011 | 铬钝化卷 | 0.15-SPCC |  | 10 | MO002694 | MO002694-021 | GDH001 | 铬钝化模板 | 6536 | 2024-08-14 | 2024-08-14 | 3 | 2024-08-15 06:03:06 | 2024-08-15 06:03:39 | 江苏东方九天新能源材料有限公司 | 291441 | 李澍 |  |  | 0.15 | 9530 | 610 | 1 | JG1224070573 |  | 1 | 白斑 辊印 条印 色差 | 否 | 否 |  | 21
铬钝化 | JG1224070664 | JG1224070664 | 东方铬钝化750 | 合格 | 合格品 | 乙 | 李澍 | 7132 | 7113 | 0.9973 | 10560 | 0.15 | 610 | 0.15规格镀铬量80-100 | 色差 白斑 辊印 条印 | 30210011 | 光亮卷 | 0.15-SPCC | 30110011 | 铬钝化卷 | 0.15-SPCC |  | 10 | MO002694 | MO002694-024 | GDH001 | 铬钝化模板 | 7132 | 2024-08-14 | 2024-08-14 | 5 | 2024-08-15 01:33:48 | 2024-08-15 06:00:46 | 江苏东方九天新能源材料有限公司 | 291444 | 李澍 |  |  | 0.15 | 10530 | 610 | 1 | JG1224070664 |  | 1 | 色差 白斑 辊印 条印 | 是 | 是 | 267 | 24
铬钝化 | JL0024040127-222 | JL0024040127-222 | 东方铬钝化750 | 合格 | 合格品 | 乙 | 李澍 | 1916 | 1907 | 0.9953 | 3280 | 0.125 | 610 | 0.15镀铬量80-100 | 白斑 辊印 条印 150米操109大小0.23 | 30210004 | 光亮卷 | 0.125-SPCC | 30110004 | 铬钝化卷 | 0.125-SPCC |  | 10 | MO002618 | MO002618-005 | GDH001 | 铬钝化模板 | 1916 | 2024-08-13 | 2024-08-13 | 5 | 2024-08-15 01:32:16 | 2024-08-15 01:33:25 | 江苏东方九天新能源材料有限公司 | 289099 | 李澍 |  |  | 0.125 | 3300 | 610 | 1 | JL0024040127-222 |  | 1 | 白斑 辊印 条印 150米操109大小0.23 | 是 | 是 | 1 | 5
铬钝化 | JG912407000923 | JG91240700092 | 东方铬钝化750 | 合格 | 合格品 | 乙 | 李澍 | 2057 | 2057 | 1 | 4360 | 0.1 | 630 | / |  | 30210015 | 光亮卷 | 0.1-SPCC | 30110014 | 铬钝化卷 | 0.1-SPCC |  | 10 | MO002628 | MO002628-022-03 | GDH001 | 铬钝化模板 | 6110 | 2024-08-13 | 2024-08-13 | 5 | 2024-08-14 23:56:20 | 2024-08-15 01:32:05 | 江苏东方九天新能源材料有限公司 |  | 李澍 |  | 1 | 0.1 | 4360 | 630 | 1 | JG912407000923 |  | 1 |  | 是 | 是 | 128 | 22
铬钝化 | JG912407000922 | JG91240700092 | 东方铬钝化750 | 合格 | 合格品 | 乙 | 李澍 | 2027 | 2027 | 1 | 4300 | 0.1 | 630 | / |  | 30210015 | 光亮卷 | 0.1-SPCC | 30110014 | 铬钝化卷 | 0.1-SPCC |  | 10 | MO002628 | MO002628-022-02 | GDH001 | 铬钝化模板 | 6110 | 2024-08-13 | 2024-08-13 | 5 | 2024-08-14 23:56:20 | 2024-08-15 01:32:05 | 江苏东方九天新能源材料有限公司 |  | 李澍 |  | 1 | 0.1 | 4300 | 630 | 1 | JG912407000922 |  | 1 |  | 是 | 是 | 128 | 22
铬钝化 | JG912407000921 | JG91240700092 | 东方铬钝化750 | 合格 | 合格品 | 乙 | 李澍 | 2021 | 2021 | 1 | 4300 | 0.1 | 630 | / |  | 30210015 | 光亮卷 | 0.1-SPCC | 30110014 | 铬钝化卷 | 0.1-SPCC |  | 10 | MO002628 | MO002628-022-01 | GDH001 | 铬钝化模板 | 6110 | 2024-08-13 | 2024-08-13 | 5 | 2024-08-14 23:56:20 | 2024-08-15 01:32:05 | 江苏东方九天新能源材料有限公司 |  | 李澍 |  | 1 | 0.1 | 4300 | 630 | 1 | JG912407000921 |  | 1 |  | 是 | 是 | 128 | 22
铬钝化 | JG912407001323 | JG91240700132 | 东方铬钝化750 | 合格 | 合格品 | 乙 | 李澍 | 2071 | 2071 | 1 | 4370 | 0.1 | 630 | / |  | 30210015 | 光亮卷 | 0.1-SPCC | 30110014 | 铬钝化卷 | 0.1-SPCC |  | 10 | MO002628 | MO002628-024-03 | GDH001 | 铬钝化模板 | 6160 | 2024-08-13 | 2024-08-13 | 5 | 2024-08-14 23:55:18 | 2024-08-14 23:56:04 | 江苏东方九天新能源材料有限公司 |  | 李澍 |  | 1 | 0.1 | 4370 | 630 | 1 | JG912407001323 |  | 1 |  | 是 | 是 | 1 | 24
铬钝化 | JG912407001322 | JG91240700132 | 东方铬钝化750 | 合格 | 合格品 | 乙 | 李澍 | 2047 | 2047 | 1 | 4320 | 0.1 | 630 | / |  | 30210015 | 光亮卷 | 0.1-SPCC | 30110014 | 铬钝化卷 | 0.1-SPCC |  | 10 | MO002628 | MO002628-024-02 | GDH001 | 铬钝化模板 | 6160 | 2024-08-13 | 2024-08-13 | 5 | 2024-08-14 23:55:18 | 2024-08-14 23:56:04 | 江苏东方九天新能源材料有限公司 |  | 李澍 |  | 1 | 0.1 | 4320 | 630 | 1 | JG912407001322 |  | 1 |  | 是 | 是 | 1 | 24
铬钝化 | JG912407001321 | JG91240700132 | 东方铬钝化750 | 合格 | 合格品 | 乙 | 李澍 | 2043 | 2043 | 1 | 4320 | 0.1 | 630 | / |  | 30210015 | 光亮卷 | 0.1-SPCC | 30110014 | 铬钝化卷 | 0.1-SPCC |  | 10 | MO002628 | MO002628-024-01 | GDH001 | 铬钝化模板 | 6160 | 2024-08-13 | 2024-08-13 | 5 | 2024-08-14 23:55:18 | 2024-08-14 23:56:04 | 江苏东方九天新能源材料有限公司 |  | 李澍 |  | 1 | 0.1 | 4320 | 630 | 1 | JG912407001321 |  | 1 |  | 是 | 是 | 1 | 24
铬钝化 | JG1224070310 | JG1224070310 | 东方铬钝化750 | 合格 | 合格品 | 乙 | 李澍 | 5120 | 5101 | 0.9963 | 7260 | 0.15 | 610 | 镀铬量80-100 | 白斑 辊印 条印 外200米来料铁桶顶伤印 | 30210011 | 光亮卷 | 0.15-SPCC | 30110011 | 铬钝化卷 | 0.15-SPCC |  | 10 | MO002348 | MO002348-003 | GDH001 | 铬钝化模板 | 5120 | 2024-08-05 | 2024-08-05 | 5 | 2024-08-14 21:16:01 | 2024-08-14 23:55:06 | 江苏东方九天新能源材料有限公司 | 280391 | 李澍 |  |  | 0.15 | 7240 | 610 | 1 | JG1224070310 |  | 1 | 白斑 辊印 条印 外200米来料铁桶顶伤印 | 是 | 是 | 159 | 3
铬钝化 | JG1224070487 | JG1224070487 | 东方铬钝化750 | 合格 | 合格品 | 甲 | 孙锋 | 6732 | 6515 | 0.9678 | 9480 | 0.15 | 610 | 0.15镀铬量80-100 | 来料板面色差，辊印，亮斑点，振纹 | 30210011 | 光亮卷 | 0.15-SPCC | 30110011 | 铬钝化卷 | 0.15-SPCC |  | 10 | MO002618 | MO002618-022 | GDH001 | 铬钝化模板 | 6732 | 2024-08-13 | 2024-08-13 | 5 | 2024-08-14 20:04:31 | 2024-08-14 21:15:20 | 江苏东方九天新能源材料有限公司 | 289108 | 倪兵 |  |  | 0.15 | 9700 | 610 | 1 | JG1224070487 |  | 1 | 来料板面色差，辊印，亮斑点，振纹 | 是 | 是 | 71 | 22
铬钝化 | JL0024040130-12 | JL0024040130-12 | 东方铬钝化750 | 合格 | 合格品 | 甲 | 周建锋 | 2996 | 2989 | 0.9977 | 5060 | 0.125 | 610 | 0.15镀铬量80-100 | 来料板面色差，辊印，2140米操边1cm处鼓包，4700米横向8.85，大小0.17，白斑 | 30210004 | 光亮卷 | 0.125-SPCC | 30110004 | 铬钝化卷 | 0.125-SPCC |  | 10 | MO002618 | MO002618-002 | GDH001 | 铬钝化模板 | 2996 | 2024-08-13 | 2024-08-13 | 5 | 2024-08-14 19:23:40 | 2024-08-14 20:03:35 | 江苏东方九天新能源材料有限公司 | 289084 | 倪兵 |  |  | 0.125 | 5060 | 610 | 1 | JL0024040130-12 |  | 1 | 来料板面色差，辊印，2140米操边1cm处鼓包，4700米横向8.85，大小0.17，白斑 | 是 | 是 | 40 | 2
铬钝化 | JG12240706672 | JG1224070667 | 东方铬钝化750 | 合格 | 合格品 | 甲 | 周建锋 | 2295 | 2295 | 1 | 3360 | 0.15 | 610 | 0.15镀铬量80-100 |  | 30210011 | 光亮卷 | 0.15-SPCC | 30110011 | 铬钝化卷 | 0.15-SPCC |  | 10 | MO002520 | MO002520-003-02 | GDH001 | 铬钝化模板 | 7216 | 2024-08-10 | 2024-08-10 | 5 | 2024-08-14 18:28:03 | 2024-08-14 19:23:17 | 江苏东方九天新能源材料有限公司 |  | 倪兵 |  | 1 | 0.15 | 3360 | 610 | 1 | JG12240706672 |  | 1 | 来料振纹，色差辊印 | 是 | 是 | 82 | 3
铬钝化 | JG12240706671 | JG1224070667 | 东方铬钝化750 | 合格 | 合格品 | 甲 | 周建锋 | 4921 | 4921 | 1 | 7190 | 0.15 | 610 | 0.15镀铬量80-100 |  | 30210011 | 光亮卷 | 0.15-SPCC | 30110011 | 铬钝化卷 | 0.15-SPCC |  | 10 | MO002520 | MO002520-003-01 | GDH001 | 铬钝化模板 | 7216 | 2024-08-10 | 2024-08-10 | 5 | 2024-08-14 18:28:03 | 2024-08-14 19:23:17 | 江苏东方九天新能源材料有限公司 |  | 倪兵 |  | 1 | 0.15 | 7190 | 610 | 1 | JG12240706671 |  | 1 | 来料振纹，辊印色差 | 是 | 是 | 82 | 3
铬钝化 | JG12240706871 | JG12240706871 | 东方铬钝化750 | 合格 | 合格品 | 甲 | 孙锋 | 2970 | 2667 | 0.898 | 5840 | 0.1 | 610 | / | 来料操边起筋，色差，辊印，亮斑点，白条印 | 30210015 | 光亮卷 | 0.1-SPCC | 30110014 | 铬钝化卷 | 0.1-SPCC |  | 10 | MO002628 | MO002628-001 | GDH001 | 铬钝化模板 | 2970 | 2024-08-13 | 2024-08-13 | 5 | 2024-08-14 16:46:55 | 2024-08-14 18:27:44 | 江苏东方九天新能源材料有限公司 | 289276 | 倪兵 |  |  | 0.1 | 6500 | 610 | 1 | JG12240706871 |  | 1 | 来料操边起筋，色差，辊印，亮斑点，白条印 | 是 | 是 | 101 | 1
铬钝化 | JG12240706962 | JG12240706962 | 东方铬钝化750 | 合格 | 让步接收 | 甲 | 孙锋 | 2678 | 2669 | 0.9966 | 5780 | 0.1 | 610 | / | 亮斑点 | 30210015 | 光亮卷 | 0.1-SPCC | 30110014 | 铬钝化卷 | 0.1-SPCC |  | 10 | MO002628 | MO002628-005 | GDH001 | 铬钝化模板 | 2678 | 2024-08-13 | 2024-08-13 | 5 | 2024-08-14 15:41:44 | 2024-08-14 16:45:57 | 江苏东方九天新能源材料有限公司 | 289280 | 倪兵 |  |  | 0.1 | 5820 | 610 | 1 | JG12240706962 |  | 1 | 来料板面色差，辊印，白条印，亮斑点 | 是 | 是 | 64 | 5
铬钝化 | JG12240706141 | JG12240706141 | 东方铬钝化750 | 合格 | 让步接收 | 甲 | 周建锋 | 2938 | 2795 | 0.9513 | 6080 | 0.1 | 610 | / | 5685-5695米横向9-20mm处6个孔洞（0.11-0.17mm2） | 30210015 | 光亮卷 | 0.1-SPCC | 30110014 | 铬钝化卷 | 0.1-SPCC |  | 10 | MO002628 | MO002628-002 | GDH001 | 铬钝化模板 | 2938 | 2024-08-13 | 2024-08-13 | 5 | 2024-08-14 14:45:08 | 2024-08-14 15:41:22 | 江苏东方九天新能源材料有限公司 | 289277 | 倪兵 |  |  | 0.1 | 6400 | 610 | 1 | JG12240706141 |  | 1 | 5685-5695米横向9-20mm处6个孔洞，大小0.11-0.17，色差，辊印，白斑 | 是 | 是 | 56 | 2
铬钝化 | JG12240706961 | JG12240706961 | 东方铬钝化750 | 待判定 |  | 甲 | 孙锋 | 1964 | 1949 | 0.9924 | 4260 | 0.1 | 610 | / | 2050米-2075米横向524mm5个孔洞（0.11-0.23mm2），4190米横向518mm孔洞（0.11mm2），整卷花辊印重 |  |  |  | 30110014 | 铬钝化卷 | 0.1-SPCC |  | 10 | MO002628 | MO002628-004 | GDH001 | 铬钝化模板 | 1964 | 2024-08-13 | 2024-08-13 | 3 | 2024-08-14 14:10:49 | 2024-08-14 14:44:41 | 江苏东方九天新能源材料有限公司 | 289279 | 倪兵 |  |  | 0.1 | 4290 | 610 | 1 | JG12240706961 |  | 1 | 2050米-2075米横向524MM大小0.11-0.23MM5个孔洞，4190米横向518MM大小0.11MM1个孔洞，来料整卷花辊印重 | 否 | 否 |  | 4
铬钝化 | JG1224070578 | JG1224070578 | 东方铬钝化750 | 合格 | 让步接收 | 乙 | 李澍 | 6454 | 6439 | 0.9977 | 9460 | 0.15 | 610 | 0.15镀铬量80-100 | 振纹重 | 30210011 | 光亮卷 | 0.15-SPCC | 30110011 | 铬钝化卷 | 0.15-SPCC |  | 10 | MO002618 | MO002618-021 | GDH001 | 铬钝化模板 | 6454 | 2024-08-13 | 2024-08-13 | 5 | 2024-08-14 05:09:04 | 2024-08-14 06:51:13 | 江苏东方九天新能源材料有限公司 | 289107 | 李澍 |  |  | 0.15 | 9430 | 610 | 1 | JG1224070578 |  | 1 | 白斑 辊印 条印 振纹重 亮斑 | 是 | 是 | 102 | 21
铬钝化 | JG1224070582 | JG1224070582 | 东方铬钝化750 | 合格 | 合格品 | 乙 | 李澍 | 6538 | 6525 | 0.998 | 9490 | 0.15 | 610 | 0.15镀铬量80-100 |  | 30210011 | 光亮卷 | 0.15-SPCC | 30110011 | 铬钝化卷 | 0.15-SPCC |  | 10 | MO002618 | MO002618-018 | GDH001 | 铬钝化模板 | 6538 | 2024-08-13 | 2024-08-13 | 5 | 2024-08-14 04:06:43 | 2024-08-14 05:08:27 | 江苏东方九天新能源材料有限公司 | 289104 | 李澍 |  |  | 0.15 | 9440 | 610 | 1 | JG1224070582 |  | 1 | 白斑 辊印 条印 亮斑 振纹 | 是 | 是 | 62 | 18
铬钝化 | JG91240700192 | JG91240700192 | 东方铬钝化750 | 合格 | 合格品 | 乙 | 李澍 | 5704 | 5687 | 0.997 | 11850 | 0.1 | 610 | / | 白斑 辊印 条印 振纹 亮斑 | 30210015 | 光亮卷 | 0.1-SPCC | 30110014 | 铬钝化卷 | 0.1-SPCC |  | 10 | MO002628 | MO002628-003 | GDH001 | 铬钝化模板 | 5704 | 2024-08-13 | 2024-08-13 | 5 | 2024-08-14 02:40:31 | 2024-08-14 04:06:28 | 江苏东方九天新能源材料有限公司 | 289278 | 李澍 |  |  | 0.1 | 11800 | 610 | 1 | JG91240700192 |  | 1 | 白斑 辊印 条印 振纹 亮斑 | 是 | 是 | 86 | 3
铬钝化 | JG912407003722 | JG91240700372 | 东方铬钝化750 | 合格 | 合格品 | 乙 | 李澍 | 3135 | 3135 | 1 | 6640 | 0.1 | 630 | / |  | 30210015 | 光亮卷 | 0.1-SPCC | 30110014 | 铬钝化卷 | 0.1-SPCC |  | 10 | MO002628 | MO002628-020-02 | GDH001 | 铬钝化模板 | 6236 | 2024-08-13 | 2024-08-13 | 5 | 2024-08-14 01:10:06 | 2024-08-14 02:40:07 | 江苏东方九天新能源材料有限公司 |  | 李澍 |  | 1 | 0.1 | 6640 | 630 | 1 | JG912407003722 |  | 1 |  | 是 | 是 | 135 | 20
铬钝化 | JG912407003721 | JG91240700372 | 东方铬钝化750 | 合格 | 合格品 | 乙 | 李澍 | 3105 | 3105 | 1 | 6600 | 0.1 | 630 | / |  | 30210015 | 光亮卷 | 0.1-SPCC | 30110014 | 铬钝化卷 | 0.1-SPCC |  | 10 | MO002628 | MO002628-020-01 | GDH001 | 铬钝化模板 | 6236 | 2024-08-13 | 2024-08-13 | 5 | 2024-08-14 01:10:06 | 2024-08-14 02:40:07 | 江苏东方九天新能源材料有限公司 |  | 李澍 |  | 1 | 0.1 | 6600 | 630 | 1 | JG912407003721 |  | 1 |  | 是 | 是 | 135 | 20
铬钝化 | JG912407002722 | JG91240700272 | 东方铬钝化750 | 合格 | 合格品 | 乙 | 李澍 | 3397 | 3397 | 1 | 7200 | 0.1 | 630 | / | 7050米2处孔洞操2-3大小0.11-0.39 | 30210015 | 光亮卷 | 0.1-SPCC | 30110014 | 铬钝化卷 | 0.1-SPCC |  | 10 | MO002628 | MO002628-019-02 | GDH001 | 铬钝化模板 | 6382 | 2024-08-13 | 2024-08-13 | 5 | 2024-08-13 23:32:32 | 2024-08-14 01:09:04 | 江苏东方九天新能源材料有限公司 |  | 李澍 |  | 1 | 0.1 | 7200 | 630 | 1 | JG912407002722 |  | 1 | 7050米2处孔洞操2-3大小0.11-0.39 | 是 | 是 | 145 | 19
铬钝化 | JG912407002721 | JG91240700272 | 东方铬钝化750 | 合格 | 合格品 | 乙 | 李澍 | 2927 | 2927 | 1 | 6200 | 0.1 | 630 | / |  | 30210015 | 光亮卷 | 0.1-SPCC | 30110014 | 铬钝化卷 | 0.1-SPCC |  | 10 | MO002628 | MO002628-019-01 | GDH001 | 铬钝化模板 | 6382 | 2024-08-13 | 2024-08-13 | 5 | 2024-08-13 23:32:32 | 2024-08-14 01:09:04 | 江苏东方九天新能源材料有限公司 |  | 李澍 |  | 1 | 0.1 | 6200 | 630 | 1 | JG912407002721 |  | 1 |  | 是 | 是 | 145 | 19
铬钝化 | JG91240700041 | JG91240700041 | 东方铬钝化750 | 合格 | 合格品 | 乙 | 李澍 | 5116 | 5095 | 0.9959 | 7180 | 0.15 | 610 | 0.15镀铬量80-100 | 白斑 条印 亮斑 辊印· 振纹· | 30210011 | 光亮卷 | 0.15-SPCC | 30110011 | 铬钝化卷 | 0.15-SPCC |  | 10 | MO002427 | MO002427-006 | GDH001 | 铬钝化模板 | 5116 | 2024-08-07 | 2024-08-07 | 5 | 2024-08-13 23:02:14 | 2024-08-13 23:32:09 | 江苏东方九天新能源材料有限公司 | 282855 | 李澍 |  |  | 0.15 | 7150 | 610 | 1 | JG91240700041 |  | 1 | 白斑 条印 亮斑 辊印· 振纹· | 是 | 是 | 30 | 6
铬钝化 | JG1224070454 | JG1224070454 | 东方铬钝化750 | 合格 | 合格品 | 乙 | 李澍 | 5078 | 5045 | 0.9935 | 7100 | 0.15 | 610 | 镀铬量80-100 | 白斑 辊印 条印 振纹 亮斑 | 30210011 | 光亮卷 | 0.15-SPCC | 30110011 | 铬钝化卷 | 0.15-SPCC |  | 10 | MO002348 | MO002348-001 | GDH001 | 铬钝化模板 | 5078 | 2024-08-05 | 2024-08-05 | 5 | 2024-08-13 23:01:03 | 2024-08-13 23:01:55 | 江苏东方九天新能源材料有限公司 | 280389 | 李澍 |  |  | 0.15 | 7080 | 610 | 1 | JG1224070454 |  | 1 | 白斑 辊印 条印 振纹 亮斑 | 是 | 是 | 0 | 1
铬钝化 | JG1224070277 | JG1224070277 | 东方铬钝化750 | 合格 | 合格品 | 乙 | 李澍 | 5120 | 5111 | 0.9982 | 7210 | 0.15 | 610 | / | 白斑 辊印 锈斑点重 振纹 | 30210011 | 光亮卷 | 0.15-SPCC | 30110011 | 铬钝化卷 | 0.15-SPCC |  | 10 | MO002272 | MO002272-002 | GDH001 | 铬钝化模板 | 5120 | 2024-08-02 | 2024-08-02 | 5 | 2024-08-13 21:21:00 | 2024-08-13 21:53:04 | 江苏东方九天新能源材料有限公司 | 275718 | 李澍 |  |  | 0.15 | 7290 | 610 | 1 | JG1224070277 |  | 1 | 白斑 辊印 锈斑点重 振纹 | 是 | 是 | 32 | 2
铬钝化 | JG1224070532 | JG1224070532 | 东方铬钝化750 | 合格 | 合格品 | 甲 | 周建锋 | 6464 | 6452 | 0.9981 | 9600 | 0.15 | 610 | 0.15镀铬量80-100 | 来料板面色差，辊印，振纹，亮斑白斑 | 30210011 | 光亮卷 | 0.15-SPCC | 30110011 | 铬钝化卷 | 0.15-SPCC |  | 10 | MO002618 | MO002618-025 | GDH001 | 铬钝化模板 | 6464 | 2024-08-13 | 2024-08-13 | 5 | 2024-08-13 19:56:12 | 2024-08-13 21:05:54 | 江苏东方九天新能源材料有限公司 | 289114 | 孙锋 |  |  | 0.15 | 9560 | 610 | 1 | JG1224070532 |  | 1 | 来料板面色差，辊印，振纹，亮斑白斑 | 是 | 是 | 69 | 25
铬钝化 | JG1224070465 | JG1224070465 | 东方铬钝化750 | 合格 | 合格品 | 甲 | 周建锋 | 5030 | 5025 | 0.999 | 7120 | 0.15 | 610 | 镀铬量80-100 | 来料板面色差，辊印，亮斑点，白斑，振纹,7018米横向361，大小0.11，来料操边碎边 | 30210011 | 光亮卷 | 0.15-SPCC | 30110011 | 铬钝化卷 | 0.15-SPCC |  | 10 | MO002348 | MO002348-008 | GDH001 | 铬钝化模板 | 5030 | 2024-08-05 | 2024-08-05 | 5 | 2024-08-13 18:00:32 | 2024-08-13 19:04:21 | 江苏东方九天新能源材料有限公司 | 280401 | 孙锋 |  |  | 0.15 | 7060 | 610 | 1 | JG1224070465 |  | 1 | 来料板面色差，辊印，亮斑点，白斑，振纹,7018米横向361，大小0.11，来料操边碎边 | 是 | 是 | 64 | 8
铬钝化 | JG91240700062 | JG91240700062 | 东方铬钝化750 | 合格 | 合格品 | 甲 | 周建锋 | 4990 | 4979 | 0.9978 | 7170 | 0.15 | 610 | 0.15镀铬量80-100 | 来料板面色差辊印，振纹 | 30210011 | 光亮卷 | 0.15-SPCC | 30110011 | 铬钝化卷 | 0.15-SPCC |  | 10 | MO002427 | MO002427-007 | GDH001 | 铬钝化模板 | 4990 | 2024-08-07 | 2024-08-07 | 5 | 2024-08-13 17:32:05 | 2024-08-13 17:59:54 | 江苏东方九天新能源材料有限公司 | 282856 | 孙锋 |  |  | 0.15 | 7120 | 610 | 1 | JG91240700062 |  | 1 | 来料板面色差辊印，振纹 | 是 | 是 | 27 | 7
铬钝化 | JG1224070574 | JG1224070574 | 东方铬钝化750 | 合格 | 让步接收 | 甲 | 韩康 | 6528 | 6425 | 0.9842 | 9460 | 0.15 | 610 | 、 | 条印，两边边缘重 | 30210011 | 光亮卷 | 0.15-SPCC | 30110011 | 铬钝化卷 | 0.15-SPCC |  | 10 | MO002504 | MO002504-004 | GDH001 | 铬钝化模板 | 6528 | 2024-08-09 | 2024-08-09 | 5 | 2024-08-12 18:50:23 | 2024-08-13 04:12:18 | 江苏东方九天新能源材料有限公司 | 285418 | 孙槐兵 |  |  | 0.15 | 9510 | 610 | 1 | JG1224070574 |  | 1 | S色差(色差 条印 两边边缘重) | 是 | 是 | 562 | 4
铬钝化 | JG91240700081 | JG91240700081 | 东方铬钝化750 | 合格 | 让步接收 | 乙 | 李澍 | 5100 | 5079 | 0.9959 | 7120 | 0.15 | 610 | 镀铬量80-100 | 6840米操580mm（0.11mm2） | 30210011 | 光亮卷 | 0.15-SPCC | 30110011 | 铬钝化卷 | 0.15-SPCC |  | 10 | MO002348 | MO002348-009 | GDH001 | 铬钝化模板 | 5100 | 2024-08-05 | 2024-08-05 | 5 | 2024-08-12 22:46:34 | 2024-08-12 23:31:42 | 江苏东方九天新能源材料有限公司 | 280402 | 李澍 |  |  | 0.15 | 7080 | 610 | 1 | JG91240700081 |  | 1 | 白斑 辊印 条印 6840米操580大小0.11 | 是 | 是 | 45 | 9
铬钝化 | JG1224070581 | JG1224070581 | 东方铬钝化750 | 合格 | 合格品 | 甲 | 周建锋 | 6554 | 6541 | 0.998 | 9500 | 0.15 | 610 | 、 | 来料板面色差，辊印，亮斑点，振纹，砂轮印,1290-1337M,横向592-595mm，3.38-7.39mm2孔洞三个。1380-1500米，横向593-594mm，0.39-2.09孔洞7个 | 30210011 | 光亮卷 | 0.15-SPCC | 30110011 | 铬钝化卷 | 0.15-SPCC |  | 10 | MO002504 | MO002504-002 | GDH001 | 铬钝化模板 | 6554 | 2024-08-09 | 2024-08-09 | 5 | 2024-08-12 18:50:21 | 2024-08-12 18:51:25 | 江苏东方九天新能源材料有限公司 | 285416 | 倪兵 |  |  | 0.15 | 9460 | 610 | 1 | JG1224070581 |  | 1 | 来料板面色差，辊印，亮斑点，振纹，砂轮印 | 是 | 是 | 1 | 2
铬钝化 | JG1224070668 | JG1224070668 | 东方铬钝化750 | 合格 | 合格品 | 甲 | 韩康 | 7156 | 7151 | 0.9993 | 10400 | 0.15 | 610 | 0.15镀铬量80-100 | S色差(色差 条印 两边边缘重) | 30210011 | 光亮卷 | 0.15-SPCC | 30110011 | 铬钝化卷 | 0.15-SPCC |  | 10 | MO002427 | MO002427-001 | GDH001 | 铬钝化模板 | 7156 | 2024-08-07 | 2024-08-07 | 5 | 2024-08-12 18:04:14 | 2024-08-12 18:06:59 | 江苏东方九天新能源材料有限公司 | 282849 | 孙槐兵 |  |  | 0.15 | 10340 | 610 | 1 | JG1224070668 |  | 1 | S色差(色差 条印 两边边缘重) | 是 | 是 | 2 | 1
铬钝化 | JG1224070472 | JG1224070472 | 东方铬钝化750 | 合格 | 合格品 | 甲 | 韩康 | 6734 | 6721 | 0.9981 | 9700 | 0.15 | 610 | 、 | S色差(色差 条印 边缘重) | 30210011 | 光亮卷 | 0.15-SPCC | 30110011 | 铬钝化卷 | 0.15-SPCC |  | 10 | MO002611 | MO002611-001 | GDH001 | 铬钝化模板 | 6734 | 2024-08-12 | 2024-08-12 | 5 | 2024-08-12 17:44:07 | 2024-08-12 17:45:29 | 江苏东方九天新能源材料有限公司 | 288605 | 孙槐兵 |  |  | 0.15 | 0 | 610 | 1 | JG1224070472 |  | 1 | S色差(色差 条印 边缘重) | 是 | 是 | 1 | 1
铬钝化 | JG1224070301 | JG1224070301 | 东方铬钝化750 | 合格 | 合格品 | 甲 | 孙锋 | 5128 | 5117 | 0.9979 | 7160 | 0.15 | 610 | 镀铬量80-100 | 来料板面色差，辊印亮斑，白条印，振纹 | 30210011 | 光亮卷 | 0.15-SPCC | 30110011 | 铬钝化卷 | 0.15-SPCC |  | 10 | MO002326 | MO002326-010 | GDH001 | 铬钝化模板 | 5128 | 2024-08-04 | 2024-08-04 | 5 | 2024-08-12 16:45:13 | 2024-08-12 17:22:39 | 江苏东方九天新能源材料有限公司 | 278763 | 倪兵 |  |  | 0.15 | 0 | 610 | 1 | JG1224070301 |  | 1 | 来料板面色差，辊印亮斑，白条印，振纹 | 是 | 是 | 37 | 10
铬钝化 | JG12240704932 | JG1224070493 | 东方铬钝化750 | 合格 | 合格品 | 甲 | 孙锋 | 2889 | 2889 | 1 | 6290 | 0.1 | 610 | 、 |  | 30210015 | 光亮卷 | 0.1-SPCC | 30110014 | 铬钝化卷 | 0.1-SPCC |  | 10 | MO002504 | MO002504-019-02 | GDH001 | 铬钝化模板 | 5818 | 2024-08-09 | 2024-08-09 | 5 | 2024-08-12 16:41:43 | 2024-08-12 16:43:10 | 江苏东方九天新能源材料有限公司 |  | 倪兵 |  | 1 | 0.1 | 6290 | 610 | 1 | JG12240704932 |  | 1 |  | 是 | 是 | 3 | 19
铬钝化 | JG12240704931 | JG1224070493 | 东方铬钝化750 | 合格 | 合格品 | 甲 | 孙锋 | 2901 | 2901 | 1 | 6300 | 0.1 | 610 | 、 |  | 30210015 | 光亮卷 | 0.1-SPCC | 30110014 | 铬钝化卷 | 0.1-SPCC |  | 10 | MO002504 | MO002504-019-01 | GDH001 | 铬钝化模板 | 5818 | 2024-08-09 | 2024-08-09 | 5 | 2024-08-12 16:41:43 | 2024-08-12 16:43:10 | 江苏东方九天新能源材料有限公司 |  | 倪兵 |  | 1 | 0.1 | 6300 | 610 | 1 | JG12240704931 |  | 1 |  | 是 | 是 | 3 | 19