## sheet1
工序名称 | 新卷号 | 批号 | 机组名称 | 工序状态 | 检验结果 | 班组 | 参与人 | 来料重量 | 出料重量 | 成材率 | 出料长度 | 出料厚度 | 出料宽度 | 工序要求 | 备注 | 来料编码 | 来料名称 | 来料规格 | 产品编码 | 产品名称 | 产品规格 | 膜名称 | 排序 | 主计划号 | 子计划号 | 工序流程编码 | 工序流程名称 | 工单需求 | 计划开始时间 | 计划结束时间 | 工单状态 | 开始时间 | 产出时间 | 组织名称 | 卷号ID | 操作工人 | 报工人 | 检验 | 来料厚度 | 来料长度 | 来料宽度 | 是否分卷 | 原卷号 | 工单要求 | 是否成品 | 不良现象 | 是否入库 | 入库审核 | 生产工时 | 工单行号
最终冷轧 | JG1224080084 | JG1224080084 | 九天750轧机 | 合格 | 合格品 | 甲 | 张帅 | 5600 | 5580 | 0.9964 | 10120 | 0.1 | 710 | 轧0.1（0.096-0.102）5.6吨卷轧制米数10000-10100米，7.8吨卷轧制米数13900-14000米不超14000米 |  | 20100028 | 轧硬 | 0.4*710-SPCC | 30210015 | 光亮卷 | 0.1-SPCC |  | 30 | MO002466 | MO002466-022 | GLJ003 | 光亮卷前处理 模板 | 5602 | 2024-08-08 | 2024-08-08 | 3 | 2024-08-15 07:40:34 | 2024-08-15 07:41:25 | 江苏九天光电科技有限公司 | 283634 | 李新峰 |  |  | 0.4 | 2570 | 710 | 1 | JG1224080084 |  |  |  | 否 | 否 |  | 22
最终冷轧 | JG1224080081 | JG1224080081 | 九天750轧机 | 合格 | 合格品 | 甲 | 张帅 | 7810 | 7800 | 0.9987 | 14160 | 0.1 | 710 | 轧0.1（0.096-0.102）5.6吨卷轧制米数10000-10100米，7.8吨卷轧制米数13900-14000米不超14000米 |  | 20100028 | 轧硬 | 0.4*710-SPCC | 30210015 | 光亮卷 | 0.1-SPCC |  | 30 | MO002466 | MO002466-019 | GLJ003 | 光亮卷前处理 模板 | 7816 | 2024-08-08 | 2024-08-08 | 3 | 2024-08-15 07:02:15 | 2024-08-15 07:02:55 | 江苏九天光电科技有限公司 | 283631 | 柳永峰 |  |  | 0.4 | 3580 | 710 | 1 | JG1224080081 |  |  |  | 否 | 否 |  | 19
最终冷轧 | JG1224080078 | JG1224080078 | 九天750轧机 | 合格 | 合格品 | 甲 | 张帅 | 7790 | 7720 | 0.991 | 13820 | 0.1 | 710 | 轧0.1（0.096-0.102）5.6吨卷轧制米数10000-10100米，7.8吨卷轧制米数13900-14000米不超14000米 |  | 20100028 | 轧硬 | 0.4*710-SPCC | 30210015 | 光亮卷 | 0.1-SPCC |  | 30 | MO002466 | MO002466-016 | GLJ003 | 光亮卷前处理 模板 | 7790 | 2024-08-08 | 2024-08-08 | 3 | 2024-08-15 05:16:12 | 2024-08-15 05:17:12 | 江苏九天光电科技有限公司 | 283628 | 张建圣 |  |  | 0.4 | 3580 | 710 | 1 | JG1224080078 |  |  |  | 否 | 否 |  | 16
最终冷轧 | JG12240707112 | JG1224070711 | 九天750轧机 | 合格 | 合格品 | 甲 | 张帅 | 7690 | 7600 | 0.9883 | 13880 | 0.1 | 710 | 轧0.1(0.096-0.101)5.7吨卷轧制米数10200-10300米；7.8吨卷轧制米数13800-13900米不超13900米；7.6吨卷轧制米数13700-13800米，7.3吨卷轧制米数13000-13100米 |  | 20100028 | 轧硬 | 0.4*710-SPCC | 30210015 | 光亮卷 | 0.1-SPCC |  | 30 | MO002480 | MO002480-004-02 | GLJ003 | 光亮卷前处理 模板 | 13460 | 2024-08-09 | 2024-08-09 | 3 | 2024-08-15 05:14:03 | 2024-08-15 05:15:15 | 江苏九天光电科技有限公司 | 284149 | 张建圣 |  |  | 0.4 | 3545 | 710 | 1 | JG12240707112 | [6 empty] | 4
最终冷轧 | JG12240800112 | JG1224080011 | 九天750轧机 | 合格 | 合格品 | 甲 | 张帅 | 7586 | 7560 | 0.9966 | 13880 | 0.1 | 710 | 轧0.1(0.096-0.101)5.7吨卷轧制米数10200-10300米；7.8吨卷轧制米数13800-13900米不超13900米；7.6吨卷轧制米数13700-13800米，7.3吨卷轧制米数13000-13100米 |  | 20100028 | 轧硬 | 0.4*710-SPCC | 30210015 | 光亮卷 | 0.1-SPCC |  | 30 | MO002480 | MO002480-013-02 | GLJ003 | 光亮卷前处理 模板 | 13345 | 2024-08-09 | 2024-08-09 | 3 | 2024-08-14 23:11:44 | 2024-08-14 23:12:29 | 江苏九天光电科技有限公司 | 284166 | 张帅 |  |  | 0.4 | 3495 | 710 | 1 | JG12240800112 | [6 empty] | 13
最终冷轧 | DL1224070052 | DL1224070052 | 九天750轧机 | 合格 | 合格品 | 乙 | 赵遂义 | 4030 | 4030 | 1 | 9850 | 0.1 | 533 | 轧0.1（0.097-0.102） |  | 20500018 | 光亮卷半成品 | 0.1-SPCC | 30210015 | 光亮卷 | 0.1-SPCC |  | 30 | MO002687 | MO002687-001 | GLJ003 | 光亮卷前处理 模板 | 4030 | 2024-08-14 | 2024-08-14 | 3 | 2024-08-14 22:06:49 | 2024-08-14 22:07:38 | 江苏九天光电科技有限公司 | 291382 | 何啸 |  |  | 0.1 | 0 | 533 | 1 | DL1224070052 |  |  |  | 否 | 否 |  | 1
最终冷轧 | JG12240705652 | JG1224070565 | 九天750轧机 | 合格 | 合格品 | 乙 | 赵遂义 | 7500 | 7490 | 0.9987 | 13500 | 0.1 | 710 | 轧0.1(0.096-0.101)5.7吨卷轧制米数10200-10300米；7.8吨卷轧制米数13800-13900米不超13900米；7.6吨卷轧制米数13700-13800米，7.3吨卷轧制米数13000-13100米 |  | 20100028 | 轧硬 | 0.4*710-SPCC | 30210015 | 光亮卷 | 0.1-SPCC |  | 30 | MO002480 | MO002480-008-02 | GLJ003 | 光亮卷前处理 模板 | 13270 | 2024-08-09 | 2024-08-09 | 3 | 2024-08-14 19:41:45 | 2024-08-14 19:42:11 | 江苏九天光电科技有限公司 | 284153 | 赵遂义 |  |  | 0.4 | 3455 | 710 | 1 | JG12240705652 | [6 empty] | 8
最终冷轧 | JG12240800152 | JG1224080015 | 九天750轧机 | 合格 | 合格品 | 乙 | 赵遂义 | 7730 | 7630 | 0.9871 | 13600 | 0.1 | 710 | 轧0.1(0.096-0.101)5.7吨卷轧制米数10200-10300米；7.8吨卷轧制米数13800-13900米不超13900米；7.6吨卷轧制米数13700-13800米，7.3吨卷轧制米数13000-13100米 |  | 20100028 | 轧硬 | 0.4*710-SPCC | 30210015 | 光亮卷 | 0.1-SPCC |  | 30 | MO002480 | MO002480-011-02 | GLJ003 | 光亮卷前处理 模板 | 13500 | 2024-08-09 | 2024-08-09 | 3 | 2024-08-14 19:40:48 | 2024-08-14 19:41:25 | 江苏九天光电科技有限公司 | 284164 | 赵遂义 |  |  | 0.4 | 3565 | 710 | 1 | JG12240800152 | [6 empty] | 11
最终冷轧 | JG1224080028 | JG1224080028 | 九天750轧机 | 合格 | 合格品 | 乙 | 赵遂义 | 7810 | 7780 | 0.9962 | 14100 | 0.1 | 710 | 轧0.1（0.097-0.102）5.6吨卷轧制米数1000-10100米；7.7-7.85吨卷轧制米数米数13900-14000米不超14000米 |  | 20100028 | 轧硬 | 0.4*710-SPCC | 30210015 | 光亮卷 | 0.1-SPCC |  | 30 | MO002344 | MO002344-008 | GLJ003 | 光亮卷前处理 模板 | 7810 | 2024-08-05 | 2024-08-05 | 3 | 2024-08-14 19:39:58 | 2024-08-14 19:40:32 | 江苏九天光电科技有限公司 | 280136 | 赵遂义 |  |  | 0.4 | 3590 | 710 | 1 | JG1224080028 |  |  |  | 否 | 否 |  | 8
最终冷轧 | JG12240800022 | JG1224080002 | 九天750轧机 | 合格 | 合格品 | 甲 | 蒋小冬 | 7730 | 7717 | 0.9983 | 14000 | 0.1 | 710 | 轧0.1(0.096-0.101)5.7吨卷轧制米数10200-10300米；7.8吨卷轧制米数13800-13900米不超13900米；7.6吨卷轧制米数13700-13800米，7.3吨卷轧制米数13000-13100米 |  | 20100028 | 轧硬 | 0.4*710-SPCC | 30210015 | 光亮卷 | 0.1-SPCC |  | 30 | MO002480 | MO002480-002-02 | GLJ003 | 光亮卷前处理 模板 | 13495 | 2024-08-09 | 2024-08-09 | 3 | 2024-08-14 07:43:54 | 2024-08-14 07:44:25 | 江苏九天光电科技有限公司 | 284147 | 蒋小冬 |  |  | 0.4 | 3555 | 710 | 1 | JG12240800022 | [6 empty] | 2
最终冷轧 | JG12240800012 | JG1224080001 | 九天750轧机 | 合格 | 合格品 | 甲 | 蒋小冬 | 7728 | 7710 | 0.9977 | 14000 | 0.1 | 710 | 轧0.1(0.096-0.101)5.7吨卷轧制米数10200-10300米；7.8吨卷轧制米数13800-13900米不超13900米；7.6吨卷轧制米数13700-13800米，7.3吨卷轧制米数13000-13100米 |  | 20100028 | 轧硬 | 0.4*710-SPCC | 30210015 | 光亮卷 | 0.1-SPCC |  | 30 | MO002480 | MO002480-001-02 | GLJ003 | 光亮卷前处理 模板 | 13490 | 2024-08-09 | 2024-08-09 | 3 | 2024-08-14 05:42:13 | 2024-08-14 05:42:45 | 江苏九天光电科技有限公司 | 284146 | 蒋小冬 |  |  | 0.4 | 3555 | 710 | 1 | JG12240800012 | [6 empty] | 1
最终冷轧 | JG12240800182 | JG1224080018 | 九天750轧机 | 合格 | 合格品 | 甲 | 张帅 | 7658 | 7640 | 0.9976 | 13880 | 0.1 | 710 | 轧0.1(0.096-0.101)5.7吨卷轧制米数10200-10300米；7.8吨卷轧制米数13800-13900米不超13900米；7.6吨卷轧制米数13700-13800米，7.3吨卷轧制米数13000-13100米 |  | 20100028 | 轧硬 | 0.4*710-SPCC | 30210015 | 光亮卷 | 0.1-SPCC |  | 30 | MO002480 | MO002480-018-02 | GLJ003 | 光亮卷前处理 模板 | 13420 | 2024-08-09 | 2024-08-09 | 3 | 2024-08-14 05:25:29 | 2024-08-14 05:27:03 | 江苏九天光电科技有限公司 | 284171 | 张帅 |  |  | 0.4 | 3515 | 710 | 1 | JG12240800182 | [6 empty] | 18
最终冷轧 | JG1224080089 | JG1224080089 | 九天750轧机 | 合格 | 合格品 | 甲 | 张帅 | 7870 | 7850 | 0.9975 | 14250 | 0.1 | 710 | 轧0.1（0.096-0.102）5.6吨卷轧制米数10000-10100米，7.8吨卷轧制米数13900-14000米不超14000米 |  | 20100028 | 轧硬 | 0.4*710-SPCC | 30210015 | 光亮卷 | 0.1-SPCC |  | 30 | MO002466 | MO002466-027 | GLJ003 | 光亮卷前处理 模板 | 7870 | 2024-08-08 | 2024-08-08 | 3 | 2024-08-14 03:44:39 | 2024-08-14 03:45:19 | 江苏九天光电科技有限公司 | 283641 | 张帅 |  |  | 0.4 | 3610 | 710 | 1 | JG1224080089 |  |  |  | 否 | 否 |  | 27
最终冷轧 | JG12240800172 | JG1224080017 | 九天750轧机 | 合格 | 合格品 | 甲 | 蒋小冬 | 7640 | 7626 | 0.9982 | 13950 | 0.1 | 710 | 轧0.1(0.096-0.101)5.7吨卷轧制米数10200-10300米；7.8吨卷轧制米数13800-13900米不超13900米；7.6吨卷轧制米数13700-13800米，7.3吨卷轧制米数13000-13100米 |  | 20100028 | 轧硬 | 0.4*710-SPCC | 30210015 | 光亮卷 | 0.1-SPCC |  | 30 | MO002480 | MO002480-017-02 | GLJ003 | 光亮卷前处理 模板 | 13410 | 2024-08-09 | 2024-08-09 | 3 | 2024-08-13 23:26:34 | 2024-08-13 23:27:05 | 江苏九天光电科技有限公司 | 284170 | 蒋小冬 |  |  | 0.4 | 3525 | 710 | 1 | JG12240800172 | [6 empty] | 17