## sheet1
工序名称 | 新卷号 | 批号 | 机组名称 | 工序状态 | 检验结果 | 班组 | 参与人 | 来料重量 | 出料重量 | 成材率 | 出料长度 | 出料厚度 | 出料宽度 | 工序要求 | 备注 | 来料编码 | 来料名称 | 来料规格 | 产品编码 | 产品名称 | 产品规格 | 膜名称 | 排序 | 主计划号 | 子计划号 | 工序流程编码 | 工序流程名称 | 工单需求 | 计划开始时间 | 计划结束时间 | 工单状态 | 开始时间 | 产出时间 | 组织名称 | 卷号ID | 操作工人 | 报工人 | 检验 | 来料厚度 | 来料长度 | 来料宽度 | 是否分卷 | 原卷号 | 工单要求 | 是否成品 | 不良现象 | 是否入库 | 入库审核 | 生产工时 | 工单行号
最终脱脂 | JG91240700241 | JG9124070024 | 九天750-1脱脂 | 合格 | 合格品 | 甲 | 罗青春 | 4100 | 4058 | 0.9898 | 8877 | 0.1 | 610 | 脱脂 |  | 20100023 | 轧硬 | 0.4*610-SPCC | 30210015 | 光亮卷 | 0.1-SPCC |  | 40 | MO002402 | MO002402-001-01 | GLJ003 | 光亮卷前处理 模板 | 10455 | 2024-08-07 | 2024-08-07 | 3 | 2024-08-15 07:57:58 | 2024-08-15 08:27:05 | 江苏九天光电科技有限公司 | 282240 | 顾海涛 |  |  | 0.1 | 8900 | 610 | 1 | JG91240700241 | [6 empty] | 1
最终脱脂 | JG1224070544 | JG1224070544 | 九天750-1脱脂 | 合格 | 合格品 | 甲 | 罗青春 | 7050 | 6980 | 0.9901 | 9925 | 0.15 | 610 | 脱脂 |  | 20100023 | 轧硬 | 0.4*610-SPCC | 30210011 | 光亮卷 | 0.15-SPCC |  | 40 | MO002525 | MO002525-008 | GLJ003 | 光亮卷前处理 模板 | 7050 | 2024-08-10 | 2024-08-10 | 3 | 2024-08-15 07:56:59 | 2024-08-15 07:57:28 | 江苏九天光电科技有限公司 | 286046 | 顾海涛 |  |  | 0.15 | 9950 | 610 | 1 | JG1224070544 |  |  |  | 否 | 否 |  | 8
最终脱脂 | JG1224080081 | JG1224080081 | 九天750-2脱脂 | 合格 | 合格品 | 甲 | 张建圣 | 7800 | 7720 | 0.9897 | 14130 | 0.1 | 710 | 脱脂 |  | 20100028 | 轧硬 | 0.4*710-SPCC | 30210015 | 光亮卷 | 0.1-SPCC |  | 40 | MO002466 | MO002466-019 | GLJ003 | 光亮卷前处理 模板 | 7816 | 2024-08-08 | 2024-08-08 | 3 | 2024-08-15 07:50:30 | 2024-08-15 07:54:57 | 江苏九天光电科技有限公司 | 283631 | 张建圣 |  |  | 0.1 | 14160 | 710 | 1 | JG1224080081 |  |  |  | 否 | 否 |  | 19
最终脱脂 | JG1224070546 | JG1224070546 | 九天750-1脱脂 | 合格 | 合格品 | 甲 | 顾海涛 | 5120 | 5060 | 0.9883 | 7225 | 0.15 | 610 | 脱脂 | S色差条印(边部色差重),L肋浪(操作侧肋浪重) | 20100023 | 轧硬 | 0.4*610-SPCC | 30210011 | 光亮卷 | 0.15-SPCC |  | 40 | MO002525 | MO002525-010 | GLJ003 | 光亮卷前处理 模板 | 5120 | 2024-08-10 | 2024-08-10 | 3 | 2024-08-15 07:37:56 | 2024-08-15 07:40:13 | 江苏九天光电科技有限公司 | 286048 | 顾海涛 |  |  | 0.15 | 7240 | 610 | 1 | JG1224070546 |  |  | S色差条印(边部色差重),L肋浪(操作侧肋浪重) | 否 | 否 |  | 10
最终脱脂 | JG1224080078 | JG1224080078 | 九天750-2脱脂 | 合格 | 合格品 | 甲 | 柳永峰 | 7720 | 7640 | 0.9896 | 14080 | 0.1 | 710 | 脱脂 |  | 20100028 | 轧硬 | 0.4*710-SPCC | 30210015 | 光亮卷 | 0.1-SPCC |  | 40 | MO002466 | MO002466-016 | GLJ003 | 光亮卷前处理 模板 | 7790 | 2024-08-08 | 2024-08-08 | 3 | 2024-08-15 07:07:22 | 2024-08-15 07:08:29 | 江苏九天光电科技有限公司 | 283628 | 柳永峰 |  |  | 0.1 | 13820 | 710 | 1 | JG1224080078 |  |  |  | 否 | 否 |  | 16
最终脱脂 | JG12240800112 | JG1224080011 | 九天750-2脱脂 | 合格 | 合格品 | 甲 | 柳永峰 | 7560 | 7470 | 0.9881 | 13750 | 0.1 | 710 | 脱脂 |  | 20100028 | 轧硬 | 0.4*710-SPCC | 30210015 | 光亮卷 | 0.1-SPCC |  | 40 | MO002480 | MO002480-013-02 | GLJ003 | 光亮卷前处理 模板 | 13345 | 2024-08-09 | 2024-08-09 | 3 | 2024-08-15 05:29:08 | 2024-08-15 05:29:49 | 江苏九天光电科技有限公司 | 284166 | 柳永峰 |  |  | 0.1 | 13880 | 710 | 1 | JG12240800112 | [6 empty] | 13
最终脱脂 | JG12240707112 | JG1224070711 | 九天750-2脱脂 | 合格 | 合格品 | 甲 | 张建圣 | 7600 | 7490 | 0.9855 | 13860 | 0.1 | 710 | 脱脂 |  | 20100028 | 轧硬 | 0.4*710-SPCC | 30210015 | 光亮卷 | 0.1-SPCC |  | 40 | MO002480 | MO002480-004-02 | GLJ003 | 光亮卷前处理 模板 | 13460 | 2024-08-09 | 2024-08-09 | 3 | 2024-08-15 05:28:05 | 2024-08-15 05:28:45 | 江苏九天光电科技有限公司 | 284149 | 张建圣 |  |  | 0.1 | 13880 | 710 | 1 | JG12240707112 | [6 empty] | 4
最终脱脂 | JG12240800152 | JG1224080015 | 九天750-2脱脂 | 合格 | 合格品 | 甲 | 柳永峰 | 7630 | 7360 | 0.9646 | 13580 | 0.1 | 710 | 脱脂 |  | 20100028 | 轧硬 | 0.4*710-SPCC | 30210015 | 光亮卷 | 0.1-SPCC |  | 40 | MO002480 | MO002480-011-02 | GLJ003 | 光亮卷前处理 模板 | 13500 | 2024-08-09 | 2024-08-09 | 3 | 2024-08-15 05:26:54 | 2024-08-15 05:27:39 | 江苏九天光电科技有限公司 | 284164 | 柳永峰 |  |  | 0.1 | 13600 | 710 | 1 | JG12240800152 | [6 empty] | 11
最终脱脂 | JG1224070491 | JG1224070491 | 九天750-1脱脂 | 合格 | 合格品 | 甲 | 顾海涛 | 6864 | 6784 | 0.9883 | 9623 | 0.15 | 610 | 脱脂 |  | 20100023 | 轧硬 | 0.4*610-SPCC | 30210011 | 光亮卷 | 0.15-SPCC |  | 40 | MO002338 | MO002338-003 | GLJ003 | 光亮卷前处理 模板 | 6865 | 2024-08-05 | 2024-08-05 | 3 | 2024-08-15 05:13:17 | 2024-08-15 05:13:53 | 江苏九天光电科技有限公司 | 279942 | 顾海涛 |  |  | 0.15 | 9640 | 610 | 1 | JG1224070491 |  |  |  | 否 | 否 |  | 3
最终脱脂 | JG1224070549 | JG1224070549 | 九天750-1脱脂 | 合格 | 合格品 | 甲 | 罗青春 | 6710 | 6644 | 0.9902 | 9566 | 0.15 | 610 | 脱脂 |  | 20100023 | 轧硬 | 0.4*610-SPCC | 30210011 | 光亮卷 | 0.15-SPCC |  | 40 | MO002525 | MO002525-011 | GLJ003 | 光亮卷前处理 模板 | 6715 | 2024-08-10 | 2024-08-10 | 3 | 2024-08-15 05:12:40 | 2024-08-15 05:13:06 | 江苏九天光电科技有限公司 | 286049 | 顾海涛 |  |  | 0.15 | 9580 | 610 | 1 | JG1224070549 |  |  |  | 否 | 否 |  | 11
最终脱脂 | JG1224070499 | JG1224070499 | 九天750-1脱脂 | 合格 | 合格品 | 甲 | 顾海涛 | 6860 | 6770 | 0.9869 | 9567 | 0.15 | 610 | 脱脂 |  | 20100023 | 轧硬 | 0.4*610-SPCC | 30210011 | 光亮卷 | 0.15-SPCC |  | 40 | MO002338 | MO002338-007 | GLJ003 | 光亮卷前处理 模板 | 6860 | 2024-08-05 | 2024-08-05 | 3 | 2024-08-15 05:11:54 | 2024-08-15 05:12:25 | 江苏九天光电科技有限公司 | 279946 | 顾海涛 |  |  | 0.15 | 9584 | 610 | 1 | JG1224070499 |  |  |  | 否 | 否 |  | 7
最终脱脂 | JG91240800061 | JG9124080006 | 九天750-1脱脂 | 合格 | 合格品 | 甲 | 罗青春 | 4120 | 4074 | 0.9888 | 8802 | 0.1 | 610 | 脱脂 |  | 20100023 | 轧硬 | 0.4*610-SPCC | 30210015 | 光亮卷 | 0.1-SPCC |  | 40 | MO002402 | MO002402-007-01 | GLJ003 | 光亮卷前处理 模板 | 10430 | 2024-08-07 | 2024-08-07 | 3 | 2024-08-15 05:11:11 | 2024-08-15 05:11:33 | 江苏九天光电科技有限公司 | 282246 | 顾海涛 |  |  | 0.1 | 8820 | 610 | 1 | JG91240800061 | [6 empty] | 7
最终脱脂 | JG91240700262 | JG9124070026 | 九天750-1脱脂 | 合格 | 合格品 | 甲 | 顾海涛 | 5076 | 5044 | 0.9937 | 7270 | 0.15 | 610 | 脱脂 |  | 20100023 | 轧硬 | 0.4*610-SPCC | 30210011 | 光亮卷 | 0.15-SPCC |  | 40 | MO002401 | MO002401-003-02 | GLJ003 | 光亮卷前处理 模板 | 10300 | 2024-08-07 | 2024-08-07 | 3 | 2024-08-15 05:10:18 | 2024-08-15 05:10:46 | 江苏九天光电科技有限公司 | 282208 | 顾海涛 |  |  | 0.15 | 7280 | 610 | 1 | JG91240700262 | [6 empty] | 3
最终脱脂 | DL1224070052 | DL1224070052 | 九天750-2脱脂 | 合格 | 合格品 | 甲 | 张建圣 | 4030 | 4030 | 1 | 9840 | 0.1 | 533 | 脱脂 |  | 20500018 | 光亮卷半成品 | 0.1-SPCC | 30210015 | 光亮卷 | 0.1-SPCC |  | 40 | MO002687 | MO002687-001 | GLJ003 | 光亮卷前处理 模板 | 4030 | 2024-08-14 | 2024-08-14 | 3 | 2024-08-14 22:11:07 | 2024-08-14 22:11:36 | 江苏九天光电科技有限公司 | 291382 | 张建圣 |  |  | 0.1 | 9850 | 533 | 1 | DL1224070052 |  |  |  | 否 | 否 |  | 1
最终脱脂 | JG91240700382 | JG9124070038 | 九天750-2脱脂 | 合格 | 合格品 | 乙 | 何啸 | 5130 | 5080 | 0.9903 | 7300 | 0.15 | 610 | 脱脂 |  | 20100023 | 轧硬 | 0.4*610-SPCC | 30210011 | 光亮卷 | 0.15-SPCC |  | 40 | MO002401 | MO002401-001-02 | GLJ003 | 光亮卷前处理 模板 | 10330 | 2024-08-07 | 2024-08-07 | 3 | 2024-08-14 20:03:44 | 2024-08-14 20:04:12 | 江苏九天光电科技有限公司 | 282206 | 何啸 |  |  | 0.15 | 7300 | 610 | 1 | JG91240700382 | [6 empty] | 1
最终脱脂 | JG91240700341 | JG9124070034 | 九天750-2脱脂 | 合格 | 合格品 | 乙 | 孙建飞 | 5190 | 5170 | 0.9961 | 7270 | 0.15 | 610 | 脱脂 |  | 20100023 | 轧硬 | 0.4*610-SPCC | 30210011 | 光亮卷 | 0.15-SPCC |  | 40 | MO002401 | MO002401-005-01 | GLJ003 | 光亮卷前处理 模板 | 10350 | 2024-08-07 | 2024-08-07 | 3 | 2024-08-14 20:02:44 | 2024-08-14 20:03:16 | 江苏九天光电科技有限公司 | 282210 | 孙建飞 |  |  | 0.15 | 7310 | 610 | 1 | JG91240700341 | [6 empty] | 5
最终脱脂 | JG91240700142 | JG9124070014 | 九天750-2脱脂 | 合格 | 合格品 | 乙 | 孙建飞 | 5090 | 5060 | 0.9941 | 7290 | 0.15 | 610 | 脱脂 |  | 20100023 | 轧硬 | 0.4*610-SPCC | 30210011 | 光亮卷 | 0.15-SPCC |  | 40 | MO002401 | MO002401-002-02 | GLJ003 | 光亮卷前处理 模板 | 10290 | 2024-08-07 | 2024-08-07 | 3 | 2024-08-14 20:01:03 | 2024-08-14 20:01:53 | 江苏九天光电科技有限公司 | 282207 | 何啸 |  |  | 0.15 | 7290 | 610 | 1 | JG91240700142 | [6 empty] | 2
最终脱脂 | JG1224080028 | JG1224080028 | 九天750-2脱脂 | 合格 | 合格品 | 乙 | 孙建飞 | 7780 | 7620 | 0.9794 | 14100 | 0.1 | 710 | 脱脂 |  | 20100028 | 轧硬 | 0.4*710-SPCC | 30210015 | 光亮卷 | 0.1-SPCC |  | 40 | MO002344 | MO002344-008 | GLJ003 | 光亮卷前处理 模板 | 7810 | 2024-08-05 | 2024-08-05 | 3 | 2024-08-14 19:54:16 | 2024-08-14 19:54:43 | 江苏九天光电科技有限公司 | 280136 | 孙建飞 |  |  | 0.1 | 14100 | 710 | 1 | JG1224080028 |  |  |  | 否 | 否 |  | 8
最终脱脂 | JG91240700381 | JG9124070038 | 九天750-2脱脂 | 合格 | 合格品 | 乙 | 何啸 | 5156 | 5110 | 0.9911 | 7300 | 0.15 | 610 | 脱脂 |  | 20100023 | 轧硬 | 0.4*610-SPCC | 30210011 | 光亮卷 | 0.15-SPCC |  | 40 | MO002401 | MO002401-001-01 | GLJ003 | 光亮卷前处理 模板 | 10330 | 2024-08-07 | 2024-08-07 | 3 | 2024-08-14 19:53:26 | 2024-08-14 19:53:49 | 江苏九天光电科技有限公司 | 282206 | 何啸 |  |  | 0.15 | 7300 | 610 | 1 | JG91240700381 | [6 empty] | 1
最终脱脂 | JG91240800081 | JG9124080008 | 九天750-2脱脂 | 合格 | 合格品 | 乙 | 孙建飞 | 4110 | 4060 | 0.9878 | 8850 | 0.1 | 610 | 脱脂 |  | 20100023 | 轧硬 | 0.4*610-SPCC | 30210015 | 光亮卷 | 0.1-SPCC |  | 40 | MO002402 | MO002402-008-01 | GLJ003 | 光亮卷前处理 模板 | 10455 | 2024-08-07 | 2024-08-07 | 3 | 2024-08-14 19:51:59 | 2024-08-14 19:52:22 | 江苏九天光电科技有限公司 | 282247 | 孙建飞 |  |  | 0.1 | 8850 | 610 | 1 | JG91240800081 | [6 empty] | 8
最终脱脂 | JG91240700301 | JG9124070030 | 九天750-2脱脂 | 合格 | 合格品 | 乙 | 何啸 | 5174 | 5100 | 0.9857 | 7250 | 0.15 | 610 | 脱脂 |  | 20100023 | 轧硬 | 0.4*610-SPCC | 30210011 | 光亮卷 | 0.15-SPCC |  | 40 | MO002401 | MO002401-004-01 | GLJ003 | 光亮卷前处理 模板 | 10305 | 2024-08-07 | 2024-08-07 | 3 | 2024-08-14 19:50:08 | 2024-08-14 19:50:33 | 江苏九天光电科技有限公司 | 282209 | 何啸 |  |  | 0.15 | 7280 | 610 | 1 | JG91240700301 | [6 empty] | 4
最终脱脂 | JG12240800022 | JG1224080002 | 九天750-2脱脂 | 合格 | 合格品 | 乙 | 何啸 | 7717 | 7660 | 0.9926 | 14000 | 0.1 | 710 | 脱脂 |  | 20100028 | 轧硬 | 0.4*710-SPCC | 30210015 | 光亮卷 | 0.1-SPCC |  | 40 | MO002480 | MO002480-002-02 | GLJ003 | 光亮卷前处理 模板 | 13495 | 2024-08-09 | 2024-08-09 | 3 | 2024-08-14 12:38:09 | 2024-08-14 12:38:41 | 江苏九天光电科技有限公司 | 284147 | 何啸 |  |  | 0.1 | 14000 | 710 | 1 | JG12240800022 | [6 empty] | 2
最终脱脂 | JG91240700361 | JG9124070036 | 九天750-1脱脂 | 合格 | 合格品 | 甲 | 顾海涛 | 4120 | 4082 | 0.9908 | 8876 | 0.1 | 610 | 脱脂 |  | 20100023 | 轧硬 | 0.4*610-SPCC | 30210015 | 光亮卷 | 0.1-SPCC |  | 40 | MO002402 | MO002402-004-01 | GLJ003 | 光亮卷前处理 模板 | 10405 | 2024-08-07 | 2024-08-07 | 3 | 2024-08-14 09:40:25 | 2024-08-14 09:40:54 | 江苏九天光电科技有限公司 | 282243 | 顾海涛 |  |  | 0.1 | 8900 | 610 | 1 | JG91240700361 | [6 empty] | 4
最终脱脂 | JG91240800021 | JG9124080002 | 九天750-1脱脂 | 合格 | 合格品 | 甲 | 罗青春 | 4100 | 4068 | 0.9922 | 8838 | 0.1 | 610 | 脱脂 |  | 20100023 | 轧硬 | 0.4*610-SPCC | 30210015 | 光亮卷 | 0.1-SPCC |  | 40 | MO002402 | MO002402-005-01 | GLJ003 | 光亮卷前处理 模板 | 10425 | 2024-08-07 | 2024-08-07 | 3 | 2024-08-14 08:31:58 | 2024-08-14 08:32:22 | 江苏九天光电科技有限公司 | 282244 | 顾海涛 |  |  | 0.1 | 8860 | 610 | 1 | JG91240800021 | [6 empty] | 5